## unit
d24-cycle-0.2-200_127.0.0.1-BTS82-48-9-4-2818580154.xlsx
设备 | 48 | 9 | 4
启动时间 |  | 2023-05-12 04:46:07 |  | 结束时间 |  | 2023-05-16 18:14:57
NDA文件路径
单位方案清单
时间 | 电流 | 电压 | 容量 | 能量 | 功率 | 内阻 | 温度 | 气压
hh:mm:ss | mA | V | mAh | Wh | W | mΩ | ℃ | kPa

## test
测试信息
起始工步 |  | 1 | 电压上限 |  | - | 电池批号 |  | fangan cycle
循环次数 |  | 21 | 电压下限 |  | - | 创建者 |  | huzhangtao
记录条件 |  | 30s/0.01V/0mA | 电流上限 |  | - | 备注 |  | -
电压量程 |  | 5V | 电流下限 |  | - | 电流量程 |  | +10/-10mA(1mA/5mA/10mA)
启动时间 |  | 2023-05-12 04:46:07 | 条码
工步方案
工步号 | 工步名称 | 工步时间(hh:mm:ss.ms) | 电压(V) | 倍率(C) | 电流(mA) | 截止电压(V) | 截止倍率(C) | 截止电流(mA) | 能量(Wh) | -ΔV(V) | 功率(W) | 负载(mΩ) | 容量(mAh) | 记录条件 | 辅助通道记录条件 | Max Vi(V) | Min Vi(V) | Max Ti(℃) | Min Ti(℃) | 分段记录1 | 分段记录2 | 电流量程(mA)
1 | 搁置 | 00:02:00.000 | [11 empty] | 30s/0.01V/0mA
2 | 搁置 | 00:01:00.000 | [11 empty] | 30s/0.01V/0mA
3 | 恒流放电 |  |  | 0.1999 | 0.152 | 1.7 | [7 empty] | 30s/0.01V/0mA
4 | 搁置 | 00:01:00.000 | [11 empty] | 30s/0.01V/0mA
5 | 恒流充电 |  |  | 0.1999 | 0.152 | 2.8 | [7 empty] | 30s/0.01V/0mA
6 | 循环 | 起始工步:2 | 循环次数:200
7 | 结束

## cycle
循环号 | 起始绝对时间 | 结束绝对时间 | 充电容量(mAh) | 放电容量(mAh) | 充电比容量(mAh/g) | 放电比容量(mAh/g) | 充放电效率(%) | 充电能量(Wh) | 放电能量(Wh) | 充电比能量(mWh/g) | 放电比能量(mWh/g) | 恒流充入比率(%) | 恒流充入容量(mAh) | 平台容量(mAh) | 平台比容量 | 平台容量效率(%) | 平台时间 | 充电电容(F) | 放电电容(F) | 中值电压(V) | 容量保持率(%) | 充电时间 | 放电时间 | 净放电容量(mAh) | 净放电能量(Wh) | 能量效率(%)
1 | 2023-05-12 04:46:07 | 2023-05-12 10:43:31 | 0.462 | 0.433 | 1018.31 | 953.41 | 93.63 | 0.001056 | 0.000915 | 2325.42 | 2016.03 | 100 | 0.462 | 0 | 0 | 0 | 00:00:00 | 2.4072 | 4.5287 | 2.1021 | 100 | 10950800 | 10252700 | -0.029 | -0.00014 | 86.7
2 | 2023-05-12 10:43:31 | 2023-05-12 16:24:14 | 0.435 | 0.423 | 957.84 | 932.03 | 97.3 | 0.000994 | 0.000902 | 2188.69 | 1986.41 | 100 | 0.435 | 0 | 0 | 0 | 00:00:00 | 2.2046 | 3.4965 | 2.1113 | 97.76 | 10300400 | 10022900 | -0.012 | -9.2e-05 | 90.76
3 | 2023-05-12 16:24:15 | 2023-05-12 21:59:02 | 0.426 | 0.417 | 938.49 | 918.38 | 97.86 | 0.000974 | 0.00089 | 2145.89 | 1960.65 | 100 | 0.426 | 0 | 0 | 0 | 00:00:00 | 2.1298 | 3.3529 | 2.1127 | 96.33 | 10092400 | 9876100 | -0.009 | -8.4e-05 | 91.37
4 | 2023-05-12 21:59:03 | 2023-05-13 03:24:31 | 0.414 | 0.405 | 912.08 | 892.71 | 97.88 | 0.000947 | 0.000867 | 2085.31 | 1909.23 | 100 | 0.414 | 0 | 0 | 0 | 00:00:00 | 2.0943 | 3.3073 | 2.1114 | 93.63 | 9808100 | 9600300 | -0.009 | -8e-05 | 91.56
5 | 2023-05-13 03:24:32 | 2023-05-13 08:44:31 | 0.407 | 0.398 | 896.98 | 877.27 | 97.8 | 0.000931 | 0.000852 | 2050.63 | 1877.59 | 100 | 0.407 | 0 | 0 | 0 | 00:00:00 | 2.0553 | 3.2705 | 2.1111 | 92.01 | 9645700 | 9433900 | -0.009 | -7.9e-05 | 91.56
6 | 2023-05-13 08:44:32 | 2023-05-13 14:03:23 | 0.406 | 0.397 | 894.05 | 873.86 | 97.74 | 0.000928 | 0.000849 | 2043.18 | 1870.3 | 100 | 0.406 | 0 | 0 | 0 | 00:00:00 | 2.054 | 3.2157 | 2.1113 | 91.66 | 9614400 | 9397100 | -0.009 | -7.8e-05 | 91.54
7 | 2023-05-13 14:03:23 | 2023-05-13 19:23:51 | 0.408 | 0.399 | 898.75 | 878.21 | 97.71 | 0.000932 | 0.000853 | 2053.66 | 1879.54 | 100 | 0.408 | 0 | 0 | 0 | 00:00:00 | 2.0521 | 3.2634 | 2.112 | 92.11 | 9664800 | 9443500 | -0.009 | -7.9e-05 | 91.52
8 | 2023-05-13 19:23:51 | 2023-05-14 00:41:44 | 0.405 | 0.396 | 891.09 | 871.48 | 97.8 | 0.000924 | 0.000847 | 2035.86 | 1865.43 | 100 | 0.405 | 0 | 0 | 0 | 00:00:00 | 2.0372 | 3.1797 | 2.1123 | 91.41 | 9582500 | 9371200 | -0.009 | -7.7e-05 | 91.63
9 | 2023-05-14 00:41:44 | 2023-05-14 05:55:00 | 0.399 | 0.39 | 877.98 | 858.7 | 97.8 | 0.00091 | 0.000834 | 2005.48 | 1837.62 | 100 | 0.399 | 0 | 0 | 0 | 00:00:00 | 2.0039 | 3.1567 | 2.1115 | 90.07 | 9441500 | 9234100 | -0.009 | -7.6e-05 | 91.63
10 | 2023-05-14 05:55:00 | 2023-05-14 11:06:04 | 0.396 | 0.387 | 871.45 | 852.93 | 97.88 | 0.000903 | 0.000829 | 1989.78 | 1825.33 | 100 | 0.396 | 0 | 0 | 0 | 00:00:00 | 2.0015 | 3.1098 | 2.1114 | 89.46 | 9371200 | 9172200 | -0.008 | -7.5e-05 | 91.74
11 | 2023-05-14 11:06:04 | 2023-05-14 16:17:46 | 0.396 | 0.388 | 872.99 | 854.95 | 97.93 | 0.000905 | 0.000831 | 1993 | 1829.78 | 100 | 0.396 | 0 | 0 | 0 | 00:00:00 | 2.0003 | 3.1517 | 2.112 | 89.67 | 9387500 | 9194000 | -0.008 | -7.4e-05 | 91.81
12 | 2023-05-14 16:17:46 | 2023-05-14 21:27:51 | 0.394 | 0.386 | 868.22 | 850.83 | 98 | 0.0009 | 0.000827 | 1981.85 | 1821.7 | 100 | 0.394 | 0 | 0 | 0 | 00:00:00 | 1.9883 | 3.1607 | 2.1132 | 89.24 | 9336300 | 9149400 | -0.008 | -7.3e-05 | 91.92
13 | 2023-05-14 21:27:51 | 2023-05-15 02:33:37 | 0.388 | 0.381 | 855.7 | 839.23 | 98.07 | 0.000887 | 0.000816 | 1952.96 | 1797.02 | 100 | 0.388 | 0 | 0 | 0 | 00:00:00 | 1.9579 | 3.0588 | 2.1123 | 88.02 | 9201800 | 9024700 | -0.007 | -7.1e-05 | 92.02
14 | 2023-05-15 02:33:38 | 2023-05-15 07:36:22 | 0.384 | 0.377 | 846.89 | 831.08 | 98.13 | 0.000877 | 0.000808 | 1932.81 | 1779.64 | 100 | 0.384 | 0 | 0 | 0 | 00:00:00 | 1.9465 | 3.0411 | 2.1117 | 87.17 | 9107200 | 8937300 | -0.007 | -7e-05 | 92.08
15 | 2023-05-15 07:36:23 | 2023-05-15 12:37:08 | 0.382 | 0.375 | 841.24 | 825.73 | 98.16 | 0.000871 | 0.000803 | 1919.32 | 1768.08 | 100 | 0.382 | 0 | 0 | 0 | 00:00:00 | 1.93 | 3.0433 | 2.1121 | 86.61 | 9046200 | 8879800 | -0.007 | -6.9e-05 | 92.12
16 | 2023-05-15 12:37:08 | 2023-05-15 17:38:02 | 0.382 | 0.375 | 841.36 | 826.33 | 98.21 | 0.000871 | 0.000804 | 1919.2 | 1769.84 | 100 | 0.382 | 0 | 0 | 0 | 00:00:00 | 1.9238 | 3.0122 | 2.1126 | 86.67 | 9047400 | 8886000 | -0.007 | -6.8e-05 | 92.22
17 | 2023-05-15 17:38:02 | 2023-05-15 22:37:40 | 0.38 | 0.374 | 837.79 | 822.95 | 98.23 | 0.000868 | 0.000801 | 1910.86 | 1763.46 | 100 | 0.38 | 0 | 0 | 0 | 00:00:00 | 1.917 | 3.0188 | 2.1129 | 86.32 | 9009000 | 8849400 | -0.007 | -6.7e-05 | 92.29
18 | 2023-05-15 22:37:40 | 2023-05-16 03:34:51 | 0.377 | 0.371 | 830.42 | 816.54 | 98.33 | 0.00086 | 0.000794 | 1894.3 | 1749.47 | 100 | 0.377 | 0 | 0 | 0 | 00:00:00 | 1.9111 | 3.0398 | 2.1133 | 85.64 | 8929600 | 8780500 | -0.006 | -6.6e-05 | 92.35
19 | 2023-05-16 03:34:51 | 2023-05-16 08:27:55 | 0.372 | 0.366 | 818.81 | 805.25 | 98.34 | 0.000848 | 0.000783 | 1867.57 | 1725.4 | 100 | 0.372 | 0 | 0 | 0 | 00:00:00 | 1.8841 | 2.9976 | 2.1121 | 84.46 | 8805100 | 8659300 | -0.006 | -6.5e-05 | 92.39
20 | 2023-05-16 08:27:56 | 2023-05-16 13:21:30 | 0.373 | 0.365 | 822 | 804.98 | 97.93 | 0.00085 | 0.000783 | 1872.44 | 1725.25 | 100 | 0.373 | 0 | 0 | 0 | 00:00:00 | 1.8843 | 3.0159 | 2.1126 | 84.43 | 8838700 | 8656400 | -0.008 | -6.7e-05 | 92.14
21 | 2023-05-16 13:21:30 | 2023-05-16 18:14:57 | 0.36 | 0.379 | 792.38 | 834 | 105.25 | 0.000816 | 0.000812 | 1797.95 | 1788.59 | 100 | 0.36 | 0 | 0 | 0 | 00:00:00 | 4.7351 | 3.0758 | 2.118 | 87.48 | 8520000 | 8967100 | 0.019 | -4e-06 | 99.48

## step
工步号 | 工步序号 | 工步类型 | 工步时间 | 起始绝对时间 | 结束绝对时间 | 容量(mAh) | 比容量(mAh/g) | 充电容量(mAh) | 充电比容量(mAh/g) | 放电容量(mAh) | 放电比容量(mAh/g) | 净放电容量(mAh) | 能量(Wh) | 比能量(mWh/g) | 充电能量(Wh) | 充电比能量(mWh/g) | 放电能量(Wh) | 放电比能量(mWh/g) | 净放电能量(Wh) | 超级电容(F) | 起始电压(V) | 充电起始电压(V) | 放电起始电压(V) | 结束电压(V) | 充电终止电压(V) | 放电终止电压(V) | 充电中值电压(V) | 放电中值电压(V) | 起始电流(mA) | 结束电流(mA) | DCIR(mΩ)
1 | 1 | 搁置 | 00:02:00 | 2023-05-12 04:46:07 | 2023-05-12 04:48:07 | 0 | 0 | 0 | 0 | 0 | 0 | 0 | 0 | 0 | 0 | 0 | 0 | 0 | 0 | 0 | 2.3397 | 0 | 0 | 2.3397 | 0 | 0 | 0 | 0 | 0 | 0 | 0
2 | 2 | 搁置 | 00:01:00 | 2023-05-12 04:48:07 | 2023-05-12 04:49:07 | 0 | 0 | 0 | 0 | 0 | 0 | 0 | 0 | 0 | 0 | 0 | 0 | 0 | 0 | 0 | 2.3398 | 0 | 0 | 2.3396 | 0 | 0 | 0 | 0 | 0 | 0 | 0
3 | 3 | 恒流放电 | 02:50:52 | 2023-05-12 04:49:07 | 2023-05-12 07:40:00 | 0.433 | 953.41 | 0 | 0 | 0.433 | 953.41 | 0.433 | 0.000915 | 2016.03 | 0 | 0 | 0.000915 | 2016.03 | 0.000915 | 4.5287 | 2.3122 | 0 | 2.3122 | 1.7 | 0 | 1.7 | 0 | 2.1021 | -0.152 | -0.152 | 180417.46
4 | 4 | 搁置 | 00:01:00 | 2023-05-12 07:40:00 | 2023-05-12 07:41:00 | 0 | 0 | 0 | 0 | 0 | 0 | 0 | 0 | 0 | 0 | 0 | 0 | 0 | 0 | 0 | 1.7231 | 0 | 0 | 2.0828 | 0 | 0 | 0 | 0 | 0 | 0 | 151993.68
5 | 5 | 恒流充电 | 03:02:30 | 2023-05-12 07:41:00 | 2023-05-12 10:43:31 | 0.462 | 1018.31 | 0.462 | 1018.31 | 0 | 0 | -0.462 | 0.001056 | 2325.42 | 0.001056 | 2325.42 | 0 | 0 | -0.001056 | 2.4072 | 2.1086 | 2.1086 | 0 | 2.8 | 2.8 | 0 | 2.2606 | 0 | 0.152 | 0.152 | 169870.95
2 | 6 | 搁置 | 00:01:00 | 2023-05-12 10:43:31 | 2023-05-12 10:44:31 | 0 | 0 | 0 | 0 | 0 | 0 | 0 | 0 | 0 | 0 | 0 | 0 | 0 | 0 | 0 | 2.7934 | 0 | 0 | 2.406 | 0 | 0 | 0 | 0 | 0 | 0 | 43426.77
3 | 7 | 恒流放电 | 02:47:02 | 2023-05-12 10:44:31 | 2023-05-12 13:31:34 | 0.423 | 932.03 | 0 | 0 | 0.423 | 932.03 | 0.423 | 0.000902 | 1986.41 | 0 | 0 | 0.000902 | 1986.41 | 0.000902 | 3.4965 | 2.3979 | 0 | 2.3979 | 1.7 | 0 | 1.7 | 0 | 2.1113 | -0.152 | -0.152 | 53310.52
4 | 8 | 搁置 | 00:01:00 | 2023-05-12 13:31:34 | 2023-05-12 13:32:34 | 0 | 0 | 0 | 0 | 0 | 0 | 0 | 0 | 0 | 0 | 0 | 0 | 0 | 0 | 0 | 1.719 | 0 | 0 | 2.0683 | 0 | 0 | 0 | 0 | 0 | 0 | 125016.45
5 | 9 | 恒流充电 | 02:51:40 | 2023-05-12 13:32:34 | 2023-05-12 16:24:14 | 0.435 | 957.84 | 0.435 | 957.84 | 0 | 0 | -0.435 | 0.000994 | 2188.69 | 0.000994 | 2188.69 | 0 | 0 | -0.000994 | 2.2046 | 2.09 | 2.09 | 0 | 2.8001 | 2.8001 | 0 | 2.2649 | 0 | 0.152 | 0.152 | 142828.93
2 | 10 | 搁置 | 00:01:00 | 2023-05-12 16:24:15 | 2023-05-12 16:25:15 | 0 | 0 | 0 | 0 | 0 | 0 | 0 | 0 | 0 | 0 | 0 | 0 | 0 | 0 | 0 | 2.7944 | 0 | 0 | 2.4162 | 0 | 0 | 0 | 0 | 0 | 0 | 37507.4
3 | 11 | 恒流放电 | 02:44:36 | 2023-05-12 16:25:15 | 2023-05-12 19:09:50 | 0.417 | 918.38 | 0 | 0 | 0.417 | 918.38 | 0.417 | 0.00089 | 1960.65 | 0 | 0 | 0.00089 | 1960.65 | 0.00089 | 3.3529 | 2.409 | 0 | 2.409 | 1.7 | 0 | 1.7 | 0 | 2.1127 | -0.152 | -0.152 | 47396.48
4 | 12 | 搁置 | 00:01:00 | 2023-05-12 19:09:50 | 2023-05-12 19:10:50 | 0 | 0 | 0 | 0 | 0 | 0 | 0 | 0 | 0 | 0 | 0 | 0 | 0 | 0 | 0 | 1.7159 | 0 | 0 | 2.0672 | 0 | 0 | 0 | 0 | 0 | 0 | 104619.03
5 | 13 | 恒流充电 | 02:48:12 | 2023-05-12 19:10:50 | 2023-05-12 21:59:02 | 0.426 | 938.49 | 0.426 | 938.49 | 0 | 0 | -0.426 | 0.000974 | 2145.89 | 0.000974 | 2145.89 | 0 | 0 | -0.000974 | 2.1298 | 2.0798 | 2.0798 | 0 | 2.8 | 2.8 | 0 | 2.2672 | 0 | 0.152 | 0.152 | 83014.89
2 | 14 | 搁置 | 00:01:00 | 2023-05-12 21:59:03 | 2023-05-12 22:00:03 | 0 | 0 | 0 | 0 | 0 | 0 | 0 | 0 | 0 | 0 | 0 | 0 | 0 | 0 | 0 | 2.7925 | 0 | 0 | 2.4189 | 0 | 0 | 0 | 0 | 0 | 0 | 49351.85
3 | 15 | 恒流放电 | 02:40:00 | 2023-05-12 22:00:03 | 2023-05-13 00:40:03 | 0.405 | 892.71 | 0 | 0 | 0.405 | 892.71 | 0.405 | 0.000867 | 1909.23 | 0 | 0 | 0.000867 | 1909.23 | 0.000867 | 3.3073 | 2.4123 | 0 | 2.4123 | 1.7 | 0 | 1.7 | 0 | 2.1114 | -0.152 | -0.152 | 43449.64
4 | 16 | 搁置 | 00:01:00 | 2023-05-13 00:40:03 | 2023-05-13 00:41:03 | 0 | 0 | 0 | 0 | 0 | 0 | 0 | 0 | 0 | 0 | 0 | 0 | 0 | 0 | 0 | 1.7143 | 0 | 0 | 2.0724 | 0 | 0 | 0 | 0 | 0 | 0 | 94097.52
5 | 17 | 恒流充电 | 02:43:28 | 2023-05-13 00:41:03 | 2023-05-13 03:24:31 | 0.414 | 912.08 | 0.414 | 912.08 | 0 | 0 | -0.414 | 0.000947 | 2085.31 | 0.000947 | 2085.31 | 0 | 0 | -0.000947 | 2.0943 | 2.0882 | 2.0882 | 0 | 2.8 | 2.8 | 0 | 2.2669 | 0 | 0.152 | 0.152 | 104008.95
2 | 18 | 搁置 | 00:01:00 | 2023-05-13 03:24:32 | 2023-05-13 03:25:32 | 0 | 0 | 0 | 0 | 0 | 0 | 0 | 0 | 0 | 0 | 0 | 0 | 0 | 0 | 0 | 2.7933 | 0 | 0 | 2.4204 | 0 | 0 | 0 | 0 | 0 | 0 | 44081.85
3 | 19 | 恒流放电 | 02:37:13 | 2023-05-13 03:25:32 | 2023-05-13 06:02:46 | 0.398 | 877.27 | 0 | 0 | 0.398 | 877.27 | 0.398 | 0.000852 | 1877.59 | 0 | 0 | 0.000852 | 1877.59 | 0.000852 | 3.2705 | 2.4138 | 0 | 2.4138 | 1.7 | 0 | 1.7 | 0 | 2.1111 | -0.152 | -0.152 | 43441.06
4 | 20 | 搁置 | 00:01:00 | 2023-05-13 06:02:46 | 2023-05-13 06:03:46 | 0 | 0 | 0 | 0 | 0 | 0 | 0 | 0 | 0 | 0 | 0 | 0 | 0 | 0 | 0 | 1.7132 | 0 | 0 | 2.0749 | 0 | 0 | 0 | 0 | 0 | 0 | 86859.25
5 | 21 | 恒流充电 | 02:40:45 | 2023-05-13 06:03:46 | 2023-05-13 08:44:31 | 0.407 | 896.98 | 0.407 | 896.98 | 0 | 0 | -0.407 | 0.000931 | 2050.63 | 0.000931 | 2050.63 | 0 | 0 | -0.000931 | 2.0553 | 2.0867 | 2.0867 | 0 | 2.8 | 2.8 | 0 | 2.2681 | 0 | 0.152 | 0.152 | 77698.03
2 | 22 | 搁置 | 00:01:00 | 2023-05-13 08:44:32 | 2023-05-13 08:45:32 | 0 | 0 | 0 | 0 | 0 | 0 | 0 | 0 | 0 | 0 | 0 | 0 | 0 | 0 | 0 | 2.7936 | 0 | 0 | 2.4206 | 0 | 0 | 0 | 0 | 0 | 0 | 42108.03
3 | 23 | 恒流放电 | 02:36:37 | 2023-05-13 08:45:32 | 2023-05-13 11:22:08 | 0.397 | 873.86 | 0 | 0 | 0.397 | 873.86 | 0.397 | 0.000849 | 1870.3 | 0 | 0 | 0.000849 | 1870.3 | 0.000849 | 3.2157 | 2.4156 | 0 | 2.4156 | 1.7 | 0 | 1.7 | 0 | 2.1113 | -0.152 | -0.152 | 32959.79
4 | 24 | 搁置 | 00:01:00 | 2023-05-13 11:22:08 | 2023-05-13 11:23:08 | 0 | 0 | 0 | 0 | 0 | 0 | 0 | 0 | 0 | 0 | 0 | 0 | 0 | 0 | 0 | 1.7109 | 0 | 0 | 2.0749 | 0 | 0 | 0 | 0 | 0 | 0 | 71719.96
5 | 25 | 恒流充电 | 02:40:14 | 2023-05-13 11:23:08 | 2023-05-13 14:03:23 | 0.406 | 894.05 | 0.406 | 894.05 | 0 | 0 | -0.406 | 0.000928 | 2043.18 | 0.000928 | 2043.18 | 0 | 0 | -0.000928 | 2.054 | 2.0887 | 2.0887 | 0 | 2.8001 | 2.8001 | 0 | 2.2661 | 0 | 0.152 | 0.152 | 90849.24
2 | 26 | 搁置 | 00:01:00 | 2023-05-13 14:03:23 | 2023-05-13 14:04:23 | 0 | 0 | 0 | 0 | 0 | 0 | 0 | 0 | 0 | 0 | 0 | 0 | 0 | 0 | 0 | 2.7936 | 0 | 0 | 2.4218 | 0 | 0 | 0 | 0 | 0 | 0 | 42765.97
3 | 27 | 恒流放电 | 02:37:23 | 2023-05-13 14:04:23 | 2023-05-13 16:41:46 | 0.399 | 878.21 | 0 | 0 | 0.399 | 878.21 | 0.399 | 0.000853 | 1879.54 | 0 | 0 | 0.000853 | 1879.54 | 0.000853 | 3.2634 | 2.4161 | 0 | 2.4161 | 1.7 | 0 | 1.7 | 0 | 2.112 | -0.152 | -0.152 | 37524.69
4 | 28 | 搁置 | 00:01:00 | 2023-05-13 16:41:47 | 2023-05-13 16:42:47 | 0 | 0 | 0 | 0 | 0 | 0 | 0 | 0 | 0 | 0 | 0 | 0 | 0 | 0 | 0 | 1.713 | 0 | 0 | 2.0743 | 0 | 0 | 0 | 0 | 0 | 0 | 85543.2
5 | 29 | 恒流充电 | 02:41:04 | 2023-05-13 16:42:47 | 2023-05-13 19:23:51 | 0.408 | 898.75 | 0.408 | 898.75 | 0 | 0 | -0.408 | 0.000932 | 2053.66 | 0.000932 | 2053.66 | 0 | 0 | -0.000932 | 2.0521 | 2.0842 | 2.0842 | 0 | 2.8 | 2.8 | 0 | 2.2661 | 0 | 0.152 | 0.152 | 65191.62
2 | 30 | 搁置 | 00:01:00 | 2023-05-13 19:23:51 | 2023-05-13 19:24:51 | 0 | 0 | 0 | 0 | 0 | 0 | 0 | 0 | 0 | 0 | 0 | 0 | 0 | 0 | 0 | 2.7953 | 0 | 0 | 2.423 | 0 | 0 | 0 | 0 | 0 | 0 | 30923.09
3 | 31 | 恒流放电 | 02:36:11 | 2023-05-13 19:24:51 | 2023-05-13 22:01:02 | 0.396 | 871.48 | 0 | 0 | 0.396 | 871.48 | 0.396 | 0.000847 | 1865.43 | 0 | 0 | 0.000847 | 1865.43 | 0.000847 | 3.1797 | 2.4179 | 0 | 2.4179 | 1.7 | 0 | 1.7 | 0 | 2.1123 | -0.152 | -0.152 | 33592.41
4 | 32 | 搁置 | 00:01:00 | 2023-05-13 22:01:02 | 2023-05-13 22:02:02 | 0 | 0 | 0 | 0 | 0 | 0 | 0 | 0 | 0 | 0 | 0 | 0 | 0 | 0 | 0 | 1.7097 | 0 | 0 | 2.0756 | 0 | 0 | 0 | 0 | 0 | 0 | 63828.39
5 | 33 | 恒流充电 | 02:39:42 | 2023-05-13 22:02:02 | 2023-05-14 00:41:44 | 0.405 | 891.09 | 0.405 | 891.09 | 0 | 0 | -0.405 | 0.000924 | 2035.86 | 0.000924 | 2035.86 | 0 | 0 | -0.000924 | 2.0372 | 2.0851 | 2.0851 | 0 | 2.8 | 2.8 | 0 | 2.266 | 0 | 0.152 | 0.152 | 62541.15
2 | 34 | 搁置 | 00:01:00 | 2023-05-14 00:41:44 | 2023-05-14 00:42:44 | 0 | 0 | 0 | 0 | 0 | 0 | 0 | 0 | 0 | 0 | 0 | 0 | 0 | 0 | 0 | 2.7944 | 0 | 0 | 2.4228 | 0 | 0 | 0 | 0 | 0 | 0 | 36846.95
3 | 35 | 恒流放电 | 02:33:54 | 2023-05-14 00:42:44 | 2023-05-14 03:16:38 | 0.39 | 858.7 | 0 | 0 | 0.39 | 858.7 | 0.39 | 0.000834 | 1837.62 | 0 | 0 | 0.000834 | 1837.62 | 0.000834 | 3.1567 | 2.4167 | 0 | 2.4167 | 1.7 | 0 | 1.7 | 0 | 2.1115 | -0.152 | -0.152 | 40150.07
4 | 36 | 搁置 | 00:01:00 | 2023-05-14 03:16:38 | 2023-05-14 03:17:38 | 0 | 0 | 0 | 0 | 0 | 0 | 0 | 0 | 0 | 0 | 0 | 0 | 0 | 0 | 0 | 1.7117 | 0 | 0 | 2.077 | 0 | 0 | 0 | 0 | 0 | 0 | 76983.81
5 | 37 | 恒流充电 | 02:37:21 | 2023-05-14 03:17:38 | 2023-05-14 05:55:00 | 0.399 | 877.98 | 0.399 | 877.98 | 0 | 0 | -0.399 | 0.00091 | 2005.48 | 0.00091 | 2005.48 | 0 | 0 | -0.00091 | 2.0039 | 2.0839 | 2.0839 | 0 | 2.8 | 2.8 | 0 | 2.2646 | 0 | 0.152 | 0.152 | 45484.51
2 | 38 | 搁置 | 00:01:00 | 2023-05-14 05:55:00 | 2023-05-14 05:56:00 | 0 | 0 | 0 | 0 | 0 | 0 | 0 | 0 | 0 | 0 | 0 | 0 | 0 | 0 | 0 | 2.7939 | 0 | 0 | 2.4235 | 0 | 0 | 0 | 0 | 0 | 0 | 40126.3
3 | 39 | 恒流放电 | 02:32:52 | 2023-05-14 05:56:00 | 2023-05-14 08:28:52 | 0.387 | 852.93 | 0 | 0 | 0.387 | 852.93 | 0.387 | 0.000829 | 1825.33 | 0 | 0 | 0.000829 | 1825.33 | 0.000829 | 3.1098 | 2.4177 | 0 | 2.4177 | 1.7 | 0 | 1.7 | 0 | 2.1114 | -0.152 | -0.152 | 38188.04
4 | 40 | 搁置 | 00:01:00 | 2023-05-14 08:28:52 | 2023-05-14 08:29:52 | 0 | 0 | 0 | 0 | 0 | 0 | 0 | 0 | 0 | 0 | 0 | 0 | 0 | 0 | 0 | 1.7114 | 0 | 0 | 2.0771 | 0 | 0 | 0 | 0 | 0 | 0 | 75009.87
5 | 41 | 恒流充电 | 02:36:11 | 2023-05-14 08:29:53 | 2023-05-14 11:06:04 | 0.396 | 871.45 | 0.396 | 871.45 | 0 | 0 | -0.396 | 0.000903 | 1989.78 | 0.000903 | 1989.78 | 0 | 0 | -0.000903 | 2.0015 | 2.0885 | 2.0885 | 0 | 2.8001 | 2.8001 | 0 | 2.2638 | 0 | 0.152 | 0.152 | 75044.43
2 | 42 | 搁置 | 00:01:00 | 2023-05-14 11:06:04 | 2023-05-14 11:07:04 | 0 | 0 | 0 | 0 | 0 | 0 | 0 | 0 | 0 | 0 | 0 | 0 | 0 | 0 | 0 | 2.7955 | 0 | 0 | 2.4237 | 0 | 0 | 0 | 0 | 0 | 0 | 30265.15
3 | 43 | 恒流放电 | 02:33:14 | 2023-05-14 11:07:04 | 2023-05-14 13:40:18 | 0.388 | 854.95 | 0 | 0 | 0.388 | 854.95 | 0.388 | 0.000831 | 1829.78 | 0 | 0 | 0.000831 | 1829.78 | 0.000831 | 3.1517 | 2.4184 | 0 | 2.4184 | 1.7 | 0 | 1.7 | 0 | 2.112 | -0.152 | -0.152 | 34898.27
4 | 44 | 搁置 | 00:01:00 | 2023-05-14 13:40:18 | 2023-05-14 13:41:18 | 0 | 0 | 0 | 0 | 0 | 0 | 0 | 0 | 0 | 0 | 0 | 0 | 0 | 0 | 0 | 1.7113 | 0 | 0 | 2.0759 | 0 | 0 | 0 | 0 | 0 | 0 | 74347
5 | 45 | 恒流充电 | 02:36:27 | 2023-05-14 13:41:18 | 2023-05-14 16:17:46 | 0.396 | 872.99 | 0.396 | 872.99 | 0 | 0 | -0.396 | 0.000905 | 1993 | 0.000905 | 1993 | 0 | 0 | -0.000905 | 2.0003 | 2.0868 | 2.0868 | 0 | 2.8001 | 2.8001 | 0 | 2.2634 | 0 | 0.152 | 0.152 | 71757.74
2 | 46 | 搁置 | 00:01:00 | 2023-05-14 16:17:46 | 2023-05-14 16:18:46 | 0 | 0 | 0 | 0 | 0 | 0 | 0 | 0 | 0 | 0 | 0 | 0 | 0 | 0 | 0 | 2.7941 | 0 | 0 | 2.4245 | 0 | 0 | 0 | 0 | 0 | 0 | 39478.88
3 | 47 | 恒流放电 | 02:32:29 | 2023-05-14 16:18:46 | 2023-05-14 18:51:14 | 0.386 | 850.83 | 0 | 0 | 0.386 | 850.83 | 0.386 | 0.000827 | 1821.7 | 0 | 0 | 0.000827 | 1821.7 | 0.000827 | 3.1607 | 2.4187 | 0 | 2.4187 | 1.7 | 0 | 1.7 | 0 | 2.1132 | -0.152 | -0.152 | 38172.96
4 | 48 | 搁置 | 00:01:00 | 2023-05-14 18:51:14 | 2023-05-14 18:52:14 | 0 | 0 | 0 | 0 | 0 | 0 | 0 | 0 | 0 | 0 | 0 | 0 | 0 | 0 | 0 | 1.7104 | 0 | 0 | 2.0767 | 0 | 0 | 0 | 0 | 0 | 0 | 68430.06
5 | 49 | 恒流充电 | 02:35:36 | 2023-05-14 18:52:14 | 2023-05-14 21:27:51 | 0.394 | 868.22 | 0.394 | 868.22 | 0 | 0 | -0.394 | 0.0009 | 1981.85 | 0.0009 | 1981.85 | 0 | 0 | -0.0009 | 1.9883 | 2.0864 | 2.0864 | 0 | 2.8001 | 2.8001 | 0 | 2.264 | 0 | 0.152 | 0.152 | 63857.8
2 | 50 | 搁置 | 00:01:00 | 2023-05-14 21:27:51 | 2023-05-14 21:28:51 | 0 | 0 | 0 | 0 | 0 | 0 | 0 | 0 | 0 | 0 | 0 | 0 | 0 | 0 | 0 | 2.7937 | 0 | 0 | 2.4246 | 0 | 0 | 0 | 0 | 0 | 0 | 42108.03
3 | 51 | 恒流放电 | 02:30:24 | 2023-05-14 21:28:51 | 2023-05-14 23:59:16 | 0.381 | 839.23 | 0 | 0 | 0.381 | 839.23 | 0.381 | 0.000816 | 1797.02 | 0 | 0 | 0.000816 | 1797.02 | 0.000816 | 3.0588 | 2.4191 | 0 | 2.4191 | 1.7 | 0 | 1.7 | 0 | 2.1123 | -0.152 | -0.152 | 36205.65
4 | 52 | 搁置 | 00:01:00 | 2023-05-14 23:59:16 | 2023-05-15 00:00:15 | 0 | 0 | 0 | 0 | 0 | 0 | 0 | 0 | 0 | 0 | 0 | 0 | 0 | 0 | 0 | 1.7105 | 0 | 0 | 2.0784 | 0 | 0 | 0 | 0 | 0 | 0 | 69092.58
5 | 53 | 恒流充电 | 02:33:21 | 2023-05-15 00:00:15 | 2023-05-15 02:33:37 | 0.388 | 855.7 | 0.388 | 855.7 | 0 | 0 | -0.388 | 0.000887 | 1952.96 | 0.000887 | 1952.96 | 0 | 0 | -0.000887 | 1.9579 | 2.0857 | 2.0857 | 0 | 2.8 | 2.8 | 0 | 2.2628 | 0 | 0.152 | 0.152 | 48092.76
2 | 54 | 搁置 | 00:01:00 | 2023-05-15 02:33:38 | 2023-05-15 02:34:37 | 0 | 0 | 0 | 0 | 0 | 0 | 0 | 0 | 0 | 0 | 0 | 0 | 0 | 0 | 0 | 2.7948 | 0 | 0 | 2.4234 | 0 | 0 | 0 | 0 | 0 | 0 | 34212.78
3 | 55 | 恒流放电 | 02:28:57 | 2023-05-15 02:34:38 | 2023-05-15 05:03:35 | 0.377 | 831.08 | 0 | 0 | 0.377 | 831.08 | 0.377 | 0.000808 | 1779.64 | 0 | 0 | 0.000808 | 1779.64 | 0.000808 | 3.0411 | 2.419 | 0 | 2.419 | 1.7 | 0 | 1.7 | 0 | 2.1117 | -0.152 | -0.152 | 29008.44
4 | 56 | 搁置 | 00:01:00 | 2023-05-15 05:03:35 | 2023-05-15 05:04:35 | 0 | 0 | 0 | 0 | 0 | 0 | 0 | 0 | 0 | 0 | 0 | 0 | 0 | 0 | 0 | 1.7095 | 0 | 0 | 2.0797 | 0 | 0 | 0 | 0 | 0 | 0 | 62508.22
5 | 57 | 恒流充电 | 02:31:47 | 2023-05-15 05:04:35 | 2023-05-15 07:36:22 | 0.384 | 846.89 | 0.384 | 846.89 | 0 | 0 | -0.384 | 0.000877 | 1932.81 | 0.000877 | 1932.81 | 0 | 0 | -0.000877 | 1.9465 | 2.0889 | 2.0889 | 0 | 2.8 | 2.8 | 0 | 2.2634 | 0 | 0.152 | 0.152 | 60562.17
2 | 58 | 搁置 | 00:01:00 | 2023-05-15 07:36:23 | 2023-05-15 07:37:22 | 0 | 0 | 0 | 0 | 0 | 0 | 0 | 0 | 0 | 0 | 0 | 0 | 0 | 0 | 0 | 2.7947 | 0 | 0 | 2.4236 | 0 | 0 | 0 | 0 | 0 | 0 | 34870.72
3 | 59 | 恒流放电 | 02:27:59 | 2023-05-15 07:37:23 | 2023-05-15 10:05:21 | 0.375 | 825.73 | 0 | 0 | 0.375 | 825.73 | 0.375 | 0.000803 | 1768.08 | 0 | 0 | 0.000803 | 1768.08 | 0.000803 | 3.0433 | 2.4186 | 0 | 2.4186 | 1.7 | 0 | 1.7 | 0 | 2.1121 | -0.152 | -0.152 | 32912.06
4 | 60 | 搁置 | 00:01:00 | 2023-05-15 10:05:22 | 2023-05-15 10:06:22 | 0 | 0 | 0 | 0 | 0 | 0 | 0 | 0 | 0 | 0 | 0 | 0 | 0 | 0 | 0 | 1.7083 | 0 | 0 | 2.08 | 0 | 0 | 0 | 0 | 0 | 0 | 54605.26
5 | 61 | 恒流充电 | 02:30:46 | 2023-05-15 10:06:22 | 2023-05-15 12:37:08 | 0.382 | 841.24 | 0.382 | 841.24 | 0 | 0 | -0.382 | 0.000871 | 1919.32 | 0.000871 | 1919.32 | 0 | 0 | -0.000871 | 1.93 | 2.0878 | 2.0878 | 0 | 2.8002 | 2.8002 | 0 | 2.2627 | 0 | 0.152 | 0.152 | 51369.86
2 | 62 | 搁置 | 00:01:00 | 2023-05-15 12:37:08 | 2023-05-15 12:38:08 | 0 | 0 | 0 | 0 | 0 | 0 | 0 | 0 | 0 | 0 | 0 | 0 | 0 | 0 | 0 | 2.795 | 0 | 0 | 2.4244 | 0 | 0 | 0 | 0 | 0 | 0 | 34210.53
3 | 63 | 恒流放电 | 02:28:06 | 2023-05-15 12:38:08 | 2023-05-15 15:06:14 | 0.375 | 826.33 | 0 | 0 | 0.375 | 826.33 | 0.375 | 0.000804 | 1769.84 | 0 | 0 | 0.000804 | 1769.84 | 0.000804 | 3.0122 | 2.42 | 0 | 2.42 | 1.7 | 0 | 1.7 | 0 | 2.1126 | -0.152 | -0.152 | 28987.42
4 | 64 | 搁置 | 00:01:00 | 2023-05-15 15:06:14 | 2023-05-15 15:07:14 | 0 | 0 | 0 | 0 | 0 | 0 | 0 | 0 | 0 | 0 | 0 | 0 | 0 | 0 | 0 | 1.7079 | 0 | 0 | 2.0785 | 0 | 0 | 0 | 0 | 0 | 0 | 51977.1
5 | 65 | 恒流充电 | 02:30:47 | 2023-05-15 15:07:14 | 2023-05-15 17:38:02 | 0.382 | 841.36 | 0.382 | 841.36 | 0 | 0 | -0.382 | 0.000871 | 1919.2 | 0.000871 | 1919.2 | 0 | 0 | -0.000871 | 1.9238 | 2.0853 | 2.0853 | 0 | 2.8001 | 2.8001 | 0 | 2.2632 | 0 | 0.152 | 0.152 | 44786.93
2 | 66 | 搁置 | 00:01:00 | 2023-05-15 17:38:02 | 2023-05-15 17:39:02 | 0 | 0 | 0 | 0 | 0 | 0 | 0 | 0 | 0 | 0 | 0 | 0 | 0 | 0 | 0 | 2.7953 | 0 | 0 | 2.4245 | 0 | 0 | 0 | 0 | 0 | 0 | 31585.18
3 | 67 | 恒流放电 | 02:27:29 | 2023-05-15 17:39:02 | 2023-05-15 20:06:31 | 0.374 | 822.95 | 0 | 0 | 0.374 | 822.95 | 0.374 | 0.000801 | 1763.46 | 0 | 0 | 0.000801 | 1763.46 | 0.000801 | 3.0188 | 2.4192 | 0 | 2.4192 | 1.7 | 0 | 1.7 | 0 | 2.1129 | -0.152 | -0.152 | 34882.19
4 | 68 | 搁置 | 00:01:00 | 2023-05-15 20:06:31 | 2023-05-15 20:07:31 | 0 | 0 | 0 | 0 | 0 | 0 | 0 | 0 | 0 | 0 | 0 | 0 | 0 | 0 | 0 | 1.7084 | 0 | 0 | 2.0802 | 0 | 0 | 0 | 0 | 0 | 0 | 55263.16
5 | 69 | 恒流充电 | 02:30:09 | 2023-05-15 20:07:31 | 2023-05-15 22:37:40 | 0.38 | 837.79 | 0.38 | 837.79 | 0 | 0 | -0.38 | 0.000868 | 1910.86 | 0.000868 | 1910.86 | 0 | 0 | -0.000868 | 1.917 | 2.0858 | 2.0858 | 0 | 2.8001 | 2.8001 | 0 | 2.2614 | 0 | 0.152 | 0.152 | 36914.96
2 | 70 | 搁置 | 00:01:00 | 2023-05-15 22:37:40 | 2023-05-15 22:38:40 | 0 | 0 | 0 | 0 | 0 | 0 | 0 | 0 | 0 | 0 | 0 | 0 | 0 | 0 | 0 | 2.7951 | 0 | 0 | 2.424 | 0 | 0 | 0 | 0 | 0 | 0 | 32894.74
3 | 71 | 恒流放电 | 02:26:20 | 2023-05-15 22:38:41 | 2023-05-16 01:05:01 | 0.371 | 816.54 | 0 | 0 | 0.371 | 816.54 | 0.371 | 0.000794 | 1749.47 | 0 | 0 | 0.000794 | 1749.47 | 0.000794 | 3.0398 | 2.4198 | 0 | 2.4198 | 1.7 | 0 | 1.7 | 0 | 2.1133 | -0.152 | -0.152 | 27653.41
4 | 72 | 搁置 | 00:01:00 | 2023-05-16 01:05:01 | 2023-05-16 01:06:01 | 0 | 0 | 0 | 0 | 0 | 0 | 0 | 0 | 0 | 0 | 0 | 0 | 0 | 0 | 0 | 1.7074 | 0 | 0 | 2.0805 | 0 | 0 | 0 | 0 | 0 | 0 | 48687.41
5 | 73 | 恒流充电 | 02:28:49 | 2023-05-16 01:06:01 | 2023-05-16 03:34:51 | 0.377 | 830.42 | 0.377 | 830.42 | 0 | 0 | -0.377 | 0.00086 | 1894.3 | 0.00086 | 1894.3 | 0 | 0 | -0.00086 | 1.9111 | 2.0898 | 2.0898 | 0 | 2.8 | 2.8 | 0 | 2.2628 | 0 | 0.152 | 0.152 | 61212.4
2 | 74 | 搁置 | 00:01:00 | 2023-05-16 03:34:51 | 2023-05-16 03:35:51 | 0 | 0 | 0 | 0 | 0 | 0 | 0 | 0 | 0 | 0 | 0 | 0 | 0 | 0 | 0 | 2.7956 | 0 | 0 | 2.4228 | 0 | 0 | 0 | 0 | 0 | 0 | 28949.27
3 | 75 | 恒流放电 | 02:24:19 | 2023-05-16 03:35:51 | 2023-05-16 06:00:10 | 0.366 | 805.25 | 0 | 0 | 0.366 | 805.25 | 0.366 | 0.000783 | 1725.4 | 0 | 0 | 0.000783 | 1725.4 | 0.000783 | 2.9976 | 2.4175 | 0 | 2.4175 | 1.7 | 0 | 1.7 | 0 | 2.1121 | -0.152 | -0.152 | 34882.19
4 | 76 | 搁置 | 00:01:00 | 2023-05-16 06:00:10 | 2023-05-16 06:01:10 | 0 | 0 | 0 | 0 | 0 | 0 | 0 | 0 | 0 | 0 | 0 | 0 | 0 | 0 | 0 | 1.709 | 0 | 0 | 2.0816 | 0 | 0 | 0 | 0 | 0 | 0 | 59210.53
5 | 77 | 恒流充电 | 02:26:45 | 2023-05-16 06:01:10 | 2023-05-16 08:27:55 | 0.372 | 818.81 | 0.372 | 818.81 | 0 | 0 | -0.372 | 0.000848 | 1867.57 | 0.000848 | 1867.57 | 0 | 0 | -0.000848 | 1.8841 | 2.0898 | 2.0898 | 0 | 2.8001 | 2.8001 | 0 | 2.2626 | 0 | 0.152 | 0.152 | 53979.33
2 | 78 | 搁置 | 00:01:00 | 2023-05-16 08:27:56 | 2023-05-16 08:28:56 | 0 | 0 | 0 | 0 | 0 | 0 | 0 | 0 | 0 | 0 | 0 | 0 | 0 | 0 | 0 | 2.7941 | 0 | 0 | 2.4222 | 0 | 0 | 0 | 0 | 0 | 0 | 39476.28
3 | 79 | 恒流放电 | 02:24:16 | 2023-05-16 08:28:56 | 2023-05-16 10:53:11 | 0.365 | 804.98 | 0 | 0 | 0.365 | 804.98 | 0.365 | 0.000783 | 1725.25 | 0 | 0 | 0.000783 | 1725.25 | 0.000783 | 3.0159 | 2.4168 | 0 | 2.4168 | 1.7 | 0 | 1.7 | 0 | 2.1126 | -0.152 | -0.152 | 35547.36
4 | 80 | 搁置 | 00:01:00 | 2023-05-16 10:53:11 | 2023-05-16 10:54:11 | 0 | 0 | 0 | 0 | 0 | 0 | 0 | 0 | 0 | 0 | 0 | 0 | 0 | 0 | 0 | 1.7092 | 0 | 0 | 2.0809 | 0 | 0 | 0 | 0 | 0 | 0 | 60530.3
5 | 81 | 恒流充电 | 02:27:18 | 2023-05-16 10:54:12 | 2023-05-16 13:21:30 | 0.373 | 822 | 0.373 | 822 | 0 | 0 | -0.373 | 0.00085 | 1872.44 | 0.00085 | 1872.44 | 0 | 0 | -0.00085 | 1.8843 | 2.087 | 2.087 | 0 | 2.8 | 2.8 | 0 | 2.2587 | 0 | 0.152 | 0.152 | 40184.45
2 | 82 | 搁置 | 00:01:00 | 2023-05-16 13:21:30 | 2023-05-16 13:22:30 | 0 | 0 | 0 | 0 | 0 | 0 | 0 | 0 | 0 | 0 | 0 | 0 | 0 | 0 | 0 | 2.7955 | 0 | 0 | 2.4264 | 0 | 0 | 0 | 0 | 0 | 0 | 29603.32
3 | 83 | 恒流放电 | 02:29:27 | 2023-05-16 13:22:31 | 2023-05-16 15:51:57 | 0.379 | 834 | 0 | 0 | 0.379 | 834 | 0.379 | 0.000812 | 1788.59 | 0 | 0 | 0.000812 | 1788.59 | 0.000812 | 3.0758 | 2.4216 | 0 | 2.4216 | 1.7 | 0 | 1.7 | 0 | 2.118 | -0.152 | -0.152 | 31593.5
4 | 84 | 搁置 | 00:01:00 | 2023-05-16 15:51:57 | 2023-05-16 15:52:57 | 0 | 0 | 0 | 0 | 0 | 0 | 0 | 0 | 0 | 0 | 0 | 0 | 0 | 0 | 0 | 1.7054 | 0 | 0 | 2.0745 | 0 | 0 | 0 | 0 | 0 | 0 | 35526.32
5 | 85 | 恒流充电 | 02:22:00 | 2023-05-16 15:52:58 | 2023-05-16 18:14:57 | 0.36 | 792.38 | 0.36 | 792.38 | 0 | 0 | -0.36 | 0.000816 | 1797.95 | 0.000816 | 1797.95 | 0 | 0 | -0.000816 | 4.7351 | 2.0823 | 2.0823 | 0 | 2.3558 | 2.3558 | 0 | 2.2564 | 0 | 0.152 | 0.152 | 51336.05

## record
数据序号 | 循环号 | 工步号 | 工步类型 | 时间 | 总时间 | 电流(mA) | 电压(V) | 容量(mAh) | 比容量(mAh/g) | 充电容量(mAh) | 充电比容量(mAh/g) | 放电容量(mAh) | 放电比容量(mAh/g) | 能量(Wh) | 比能量(mWh/g) | 充电能量(Wh) | 充电比能量(mWh/g) | 放电能量(Wh) | 放电比能量(mWh/g) | 绝对时间 | 功率(W) | dQ/dV(mAh/V) | dQm/dV(mAh/V.g) | 接触电阻(mΩ) | 模块启停开关
1 | 1 | 1 | 搁置 | 00:00:00 | 00:00:00 | 0 | 2.3397 | 0 | 0 | 0 | 0 | 0 | 0 | 0 | 0 | 0 | 0 | 0 | 0 | 2023-05-12 04:46:07 | 0 | 0 | 0 | 0 | 关闭
2 | 1 | 1 | 搁置 | 00:00:30 | 00:00:30 | 0 | 2.3396 | 0 | 0 | 0 | 0 | 0 | 0 | 0 | 0 | 0 | 0 | 0 | 0 | 2023-05-12 04:46:37 | 0 | 0 | 0 | 0 | 关闭
3 | 1 | 1 | 搁置 | 00:01:00 | 00:01:00 | 0 | 2.3396 | 0 | 0 | 0 | 0 | 0 | 0 | 0 | 0 | 0 | 0 | 0 | 0 | 2023-05-12 04:47:07 | 0 | 0 | 0 | 0 | 关闭
4 | 1 | 1 | 搁置 | 00:01:30 | 00:01:30 | 0 | 2.3398 | 0 | 0 | 0 | 0 | 0 | 0 | 0 | 0 | 0 | 0 | 0 | 0 | 2023-05-12 04:47:37 | 0 | 0 | 0 | 0 | 关闭
5 | 1 | 1 | 搁置 | 00:02:00 | 00:02:00 | 0 | 2.3397 | 0 | 0 | 0 | 0 | 0 | 0 | 0 | 0 | 0 | 0 | 0 | 0 | 2023-05-12 04:48:07 | 0 | 0 | 0 | 0 | 关闭
6 | 1 | 2 | 搁置 | 00:00:00 | 00:02:00 | 0 | 2.3398 | 0 | 0 | 0 | 0 | 0 | 0 | 0 | 0 | 0 | 0 | 0 | 0 | 2023-05-12 04:48:07 | 0 | 0 | 0 | 0 | 关闭
7 | 1 | 2 | 搁置 | 00:00:30 | 00:02:30 | 0 | 2.3396 | 0 | 0 | 0 | 0 | 0 | 0 | 0 | 0 | 0 | 0 | 0 | 0 | 2023-05-12 04:48:37 | 0 | 0 | 0 | 0 | 关闭
8 | 1 | 2 | 搁置 | 00:01:00 | 00:03:00 | 0 | 2.3396 | 0 | 0 | 0 | 0 | 0 | 0 | 0 | 0 | 0 | 0 | 0 | 0 | 2023-05-12 04:49:07 | 0 | 0 | 0 | 0 | 关闭
9 | 1 | 3 | 恒流放电 | 00:00:00 | 00:03:00 | -0.1519 | 2.3122 | 0 | 0 | 0 | 0 | 0 | 0 | 0 | 0 | 0 | 0 | 0 | 0 | 2023-05-12 04:49:07 | -0.0003512 | 0 | 0 | 0 | 关闭
10 | 1 | 3 | 恒流放电 | 00:00:30 | 00:03:30 | -0.152 | 2.3056 | 0.0013 | 2.79 | 0 | 0 | 0.0013 | 2.79 | 2.9e-06 | 6.44 | 0 | 0 | 2.9e-06 | 6.44 | 2023-05-12 04:49:37 | -0.0003505 | -0.1919 | -422.7249 | 0 | 关闭
11 | 1 | 3 | 恒流放电 | 00:01:00 | 00:04:00 | -0.152 | 2.3039 | 0.0025 | 5.58 | 0 | 0 | 0.0025 | 5.58 | 5.8e-06 | 12.87 | 0 | 0 | 5.8e-06 | 12.87 | 2023-05-12 04:50:07 | -0.0003502 | -0.7451 | -1641.1671 | 0 | 关闭
12 | 1 | 3 | 恒流放电 | 00:01:30 | 00:04:30 | -0.152 | 2.3027 | 0.0038 | 8.37 | 0 | 0 | 0.0038 | 8.37 | 8.8e-06 | 19.29 | 0 | 0 | 8.8e-06 | 19.29 | 2023-05-12 04:50:37 | -0.00035 | -1.0556 | -2325.0071 | 0 | 关闭
13 | 1 | 3 | 恒流放电 | 00:02:00 | 00:05:00 | -0.152 | 2.3017 | 0.0051 | 11.16 | 0 | 0 | 0.0051 | 11.16 | 1.17e-05 | 25.72 | 0 | 0 | 1.17e-05 | 25.72 | 2023-05-12 04:51:07 | -0.0003499 | -1.2667 | -2789.9963 | 0 | 关闭
14 | 1 | 3 | 恒流放电 | 00:02:30 | 00:05:30 | -0.152 | 2.3007 | 0.0063 | 13.95 | 0 | 0 | 0.0063 | 13.95 | 1.46e-05 | 32.14 | 0 | 0 | 1.46e-05 | 32.14 | 2023-05-12 04:51:37 | -0.0003497 | -1.2666 | -2789.9596 | 0 | 关闭
15 | 1 | 3 | 恒流放电 | 00:03:00 | 00:06:00 | -0.152 | 2.3 | 0.0076 | 16.74 | 0 | 0 | 0.0076 | 16.74 | 1.75e-05 | 38.55 | 0 | 0 | 1.75e-05 | 38.55 | 2023-05-12 04:52:07 | -0.0003496 | -1.8094 | -3985.4993 | 0 | 关闭
16 | 1 | 3 | 恒流放电 | 00:03:30 | 00:06:30 | -0.152 | 2.2991 | 0.0089 | 19.53 | 0 | 0 | 0.0089 | 19.53 | 2.04e-05 | 44.97 | 0 | 0 | 2.04e-05 | 44.97 | 2023-05-12 04:52:37 | -0.0003495 | -1.4073 | -3099.8668 | 0 | 关闭
17 | 1 | 3 | 恒流放电 | 00:04:00 | 00:07:00 | -0.152 | 2.2985 | 0.0101 | 22.32 | 0 | 0 | 0.0101 | 22.32 | 2.33e-05 | 51.38 | 0 | 0 | 2.33e-05 | 51.38 | 2023-05-12 04:53:07 | -0.0003493 | -2.111 | -4649.7695 | 0 | 关闭
18 | 1 | 3 | 恒流放电 | 00:04:30 | 00:07:30 | -0.152 | 2.2976 | 0.0114 | 25.11 | 0 | 0 | 0.0114 | 25.11 | 2.62e-05 | 57.79 | 0 | 0 | 2.62e-05 | 57.79 | 2023-05-12 04:53:37 | -0.0003492 | -1.4073 | -3099.86 | 0 | 关闭
19 | 1 | 3 | 恒流放电 | 00:05:00 | 00:08:00 | -0.152 | 2.297 | 0.0127 | 27.9 | 0 | 0 | 0.0127 | 27.9 | 2.91e-05 | 64.2 | 0 | 0 | 2.91e-05 | 64.2 | 2023-05-12 04:54:07 | -0.0003491 | -2.111 | -4649.7593 | 0 | 关闭
20 | 1 | 3 | 恒流放电 | 00:05:30 | 00:08:30 | -0.152 | 2.2963 | 0.0139 | 30.69 | 0 | 0 | 0.0139 | 30.69 | 3.21e-05 | 70.61 | 0 | 0 | 3.21e-05 | 70.61 | 2023-05-12 04:54:37 | -0.000349 | -1.8094 | -3985.4905 | 0 | 关闭
21 | 1 | 3 | 恒流放电 | 00:06:00 | 00:09:00 | -0.152 | 2.2958 | 0.0152 | 33.48 | 0 | 0 | 0.0152 | 33.48 | 3.5e-05 | 77.02 | 0 | 0 | 3.5e-05 | 77.02 | 2023-05-12 04:55:07 | -0.0003489 | -2.5332 | -5579.699 | 0 | 关闭
22 | 1 | 3 | 恒流放电 | 00:06:30 | 00:09:30 | -0.152 | 2.295 | 0.0165 | 36.27 | 0 | 0 | 0.0165 | 36.27 | 3.79e-05 | 83.42 | 0 | 0 | 3.79e-05 | 83.42 | 2023-05-12 04:55:37 | -0.0003488 | -1.5832 | -3487.3272 | 0 | 关闭
23 | 1 | 3 | 恒流放电 | 00:07:00 | 00:10:00 | -0.152 | 2.2941 | 0.0177 | 39.06 | 0 | 0 | 0.0177 | 39.06 | 4.08e-05 | 89.82 | 0 | 0 | 4.08e-05 | 89.82 | 2023-05-12 04:56:07 | -0.0003487 | -1.4073 | -3099.8056 | 0 | 关闭
24 | 1 | 3 | 恒流放电 | 00:07:30 | 00:10:30 | -0.152 | 2.2936 | 0.019 | 41.85 | 0 | 0 | 0.019 | 41.85 | 4.37e-05 | 96.22 | 0 | 0 | 4.37e-05 | 96.22 | 2023-05-12 04:56:37 | -0.0003486 | -2.5332 | -5579.6256 | 0 | 关闭
25 | 1 | 3 | 恒流放电 | 00:08:00 | 00:11:00 | -0.152 | 2.293 | 0.0203 | 44.64 | 0 | 0 | 0.0203 | 44.64 | 4.66e-05 | 102.62 | 0 | 0 | 4.66e-05 | 102.62 | 2023-05-12 04:57:07 | -0.0003485 | -2.111 | -4649.7899 | 0 | 关闭
26 | 1 | 3 | 恒流放电 | 00:08:30 | 00:11:30 | -0.152 | 2.2924 | 0.0215 | 47.43 | 0 | 0 | 0.0215 | 47.43 | 4.95e-05 | 109.02 | 0 | 0 | 4.95e-05 | 109.02 | 2023-05-12 04:57:37 | -0.0003484 | -2.111 | -4649.7695 | 0 | 关闭
27 | 1 | 3 | 恒流放电 | 00:09:00 | 00:12:00 | -0.152 | 2.2917 | 0.0228 | 50.22 | 0 | 0 | 0.0228 | 50.22 | 5.24e-05 | 115.41 | 0 | 0 | 5.24e-05 | 115.41 | 2023-05-12 04:58:07 | -0.0003483 | -1.8094 | -3985.5255 | 0 | 关闭
28 | 1 | 3 | 恒流放电 | 00:09:30 | 00:12:30 | -0.152 | 2.2912 | 0.0241 | 53.01 | 0 | 0 | 0.0241 | 53.01 | 5.53e-05 | 121.8 | 0 | 0 | 5.53e-05 | 121.8 | 2023-05-12 04:58:37 | -0.0003482 | -2.5333 | -5579.9315 | 0 | 关闭
29 | 1 | 3 | 恒流放电 | 00:10:00 | 00:13:00 | -0.152 | 2.2907 | 0.0253 | 55.8 | 0 | 0 | 0.0253 | 55.8 | 5.82e-05 | 128.19 | 0 | 0 | 5.82e-05 | 128.19 | 2023-05-12 04:59:07 | -0.0003482 | -2.5333 | -5580.0294 | 0 | 关闭
30 | 1 | 3 | 恒流放电 | 00:10:30 | 00:13:30 | -0.152 | 2.2899 | 0.0266 | 58.59 | 0 | 0 | 0.0266 | 58.59 | 6.11e-05 | 134.58 | 0 | 0 | 6.11e-05 | 134.58 | 2023-05-12 04:59:37 | -0.000348 | -1.5833 | -3487.3807 | 0 | 关闭
31 | 1 | 3 | 恒流放电 | 00:11:00 | 00:14:00 | -0.152 | 2.2893 | 0.0279 | 61.38 | 0 | 0 | 0.0279 | 61.38 | 6.4e-05 | 140.97 | 0 | 0 | 6.4e-05 | 140.97 | 2023-05-12 05:00:07 | -0.000348 | -2.1109 | -4649.6268 | 0 | 关闭
32 | 1 | 3 | 恒流放电 | 00:11:30 | 00:14:30 | -0.152 | 2.2888 | 0.0291 | 64.17 | 0 | 0 | 0.0291 | 64.17 | 6.69e-05 | 147.36 | 0 | 0 | 6.69e-05 | 147.36 | 2023-05-12 05:00:37 | -0.0003479 | -2.5331 | -5579.6133 | 0 | 关闭
33 | 1 | 3 | 恒流放电 | 00:12:00 | 00:15:00 | -0.152 | 2.2882 | 0.0304 | 66.96 | 0 | 0 | 0.0304 | 66.96 | 6.98e-05 | 153.74 | 0 | 0 | 6.98e-05 | 153.74 | 2023-05-12 05:01:07 | -0.0003478 | -2.111 | -4649.688 | 0 | 关闭
34 | 1 | 3 | 恒流放电 | 00:12:30 | 00:15:30 | -0.152 | 2.2877 | 0.0317 | 69.75 | 0 | 0 | 0.0317 | 69.75 | 7.27e-05 | 160.13 | 0 | 0 | 7.27e-05 | 160.13 | 2023-05-12 05:01:37 | -0.0003477 | -2.5331 | -5579.5888 | 0 | 关闭
35 | 1 | 3 | 恒流放电 | 00:13:00 | 00:16:00 | -0.152 | 2.2872 | 0.0329 | 72.54 | 0 | 0 | 0.0329 | 72.54 | 7.56e-05 | 166.51 | 0 | 0 | 7.56e-05 | 166.51 | 2023-05-12 05:02:07 | -0.0003476 | -2.5331 | -5579.5277 | 0 | 关闭
36 | 1 | 3 | 恒流放电 | 00:13:30 | 00:16:30 | -0.152 | 2.2866 | 0.0342 | 75.33 | 0 | 0 | 0.0342 | 75.33 | 7.85e-05 | 172.89 | 0 | 0 | 7.85e-05 | 172.89 | 2023-05-12 05:02:37 | -0.0003476 | -2.1109 | -4649.637 | 0 | 关闭
37 | 1 | 3 | 恒流放电 | 00:14:00 | 00:17:00 | -0.152 | 2.2861 | 0.0355 | 78.12 | 0 | 0 | 0.0355 | 78.12 | 8.14e-05 | 179.26 | 0 | 0 | 8.14e-05 | 179.26 | 2023-05-12 05:03:07 | -0.0003474 | -2.5331 | -5579.5888 | 0 | 关闭
38 | 1 | 3 | 恒流放电 | 00:14:30 | 00:17:30 | -0.152 | 2.2854 | 0.0367 | 80.91 | 0 | 0 | 0.0367 | 80.91 | 8.43e-05 | 185.64 | 0 | 0 | 8.43e-05 | 185.64 | 2023-05-12 05:03:37 | -0.0003474 | -1.8094 | -3985.4031 | 0 | 关闭
39 | 1 | 3 | 恒流放电 | 00:15:00 | 00:18:00 | -0.152 | 2.2848 | 0.038 | 83.7 | 0 | 0 | 0.038 | 83.7 | 8.72e-05 | 192.02 | 0 | 0 | 8.72e-05 | 192.02 | 2023-05-12 05:04:07 | -0.0003473 | -2.1109 | -4649.637 | 0 | 关闭
40 | 1 | 3 | 恒流放电 | 00:15:30 | 00:18:30 | -0.152 | 2.2842 | 0.0393 | 86.49 | 0 | 0 | 0.0393 | 86.49 | 9.01e-05 | 198.39 | 0 | 0 | 9.01e-05 | 198.39 | 2023-05-12 05:04:37 | -0.0003472 | -2.1109 | -4649.6268 | 0 | 关闭
41 | 1 | 3 | 恒流放电 | 00:16:00 | 00:19:00 | -0.152 | 2.2836 | 0.0405 | 89.28 | 0 | 0 | 0.0405 | 89.28 | 9.3e-05 | 204.76 | 0 | 0 | 9.3e-05 | 204.76 | 2023-05-12 05:05:07 | -0.0003471 | -2.1109 | -4649.6064 | 0 | 关闭
42 | 1 | 3 | 恒流放电 | 00:16:30 | 00:19:30 | -0.152 | 2.2831 | 0.0418 | 92.07 | 0 | 0 | 0.0418 | 92.07 | 9.59e-05 | 211.13 | 0 | 0 | 9.59e-05 | 211.13 | 2023-05-12 05:05:37 | -0.000347 | -2.5331 | -5579.5154 | 0 | 关闭
43 | 1 | 3 | 恒流放电 | 00:17:00 | 00:20:00 | -0.152 | 2.2822 | 0.0431 | 94.86 | 0 | 0 | 0.0431 | 94.86 | 9.87e-05 | 217.5 | 0 | 0 | 9.87e-05 | 217.5 | 2023-05-12 05:06:07 | -0.0003468 | -1.4073 | -3099.7444 | 0 | 关闭
44 | 1 | 3 | 恒流放电 | 00:17:30 | 00:20:30 | -0.152 | 2.2815 | 0.0443 | 97.64 | 0 | 0 | 0.0443 | 97.64 | 0.0001016 | 223.87 | 0 | 0 | 0.0001016 | 223.87 | 2023-05-12 05:06:37 | -0.0003468 | -1.8093 | -3985.3507 | 0 | 关闭
45 | 1 | 3 | 恒流放电 | 00:18:00 | 00:21:00 | -0.152 | 2.2809 | 0.0456 | 100.43 | 0 | 0 | 0.0456 | 100.43 | 0.0001045 | 230.23 | 0 | 0 | 0.0001045 | 230.23 | 2023-05-12 05:07:07 | -0.0003467 | -2.1109 | -4649.586 | 0 | 关闭
46 | 1 | 3 | 恒流放电 | 00:18:30 | 00:21:30 | -0.152 | 2.2804 | 0.0469 | 103.22 | 0 | 0 | 0.0469 | 103.22 | 0.0001074 | 236.59 | 0 | 0 | 0.0001074 | 236.59 | 2023-05-12 05:07:37 | -0.0003466 | -2.533 | -5579.393 | 0 | 关闭
47 | 1 | 3 | 恒流放电 | 00:19:00 | 00:22:00 | -0.152 | 2.2797 | 0.0481 | 106.01 | 0 | 0 | 0.0481 | 106.01 | 0.0001103 | 242.95 | 0 | 0 | 0.0001103 | 242.95 | 2023-05-12 05:08:07 | -0.0003465 | -1.8093 | -3985.2982 | 0 | 关闭
48 | 1 | 3 | 恒流放电 | 00:19:30 | 00:22:30 | -0.152 | 2.2789 | 0.0494 | 108.8 | 0 | 0 | 0.0494 | 108.8 | 0.0001132 | 249.31 | 0 | 0 | 0.0001132 | 249.31 | 2023-05-12 05:08:37 | -0.0003463 | -1.5832 | -3487.2124 | 0 | 关闭
49 | 1 | 3 | 恒流放电 | 00:20:00 | 00:23:00 | -0.152 | 2.2784 | 0.0507 | 111.59 | 0 | 0 | 0.0507 | 111.59 | 0.0001161 | 255.67 | 0 | 0 | 0.0001161 | 255.67 | 2023-05-12 05:09:07 | -0.0003463 | -2.5331 | -5579.4665 | 0 | 关闭
50 | 1 | 3 | 恒流放电 | 00:20:30 | 00:23:30 | -0.152 | 2.2777 | 0.0519 | 114.38 | 0 | 0 | 0.0519 | 114.38 | 0.000119 | 262.02 | 0 | 0 | 0.000119 | 262.02 | 2023-05-12 05:09:37 | -0.0003461 | -1.8093 | -3985.3157 | 0 | 关闭
51 | 1 | 3 | 恒流放电 | 00:21:00 | 00:24:00 | -0.152 | 2.2771 | 0.0532 | 117.17 | 0 | 0 | 0.0532 | 117.17 | 0.0001218 | 268.38 | 0 | 0 | 0.0001218 | 268.38 | 2023-05-12 05:10:07 | -0.0003461 | -2.1109 | -4649.535 | 0 | 关闭
52 | 1 | 3 | 恒流放电 | 00:21:30 | 00:24:30 | -0.152 | 2.2765 | 0.0545 | 119.96 | 0 | 0 | 0.0545 | 119.96 | 0.0001247 | 274.73 | 0 | 0 | 0.0001247 | 274.73 | 2023-05-12 05:10:37 | -0.000346 | -2.1109 | -4649.5554 | 0 | 关闭
53 | 1 | 3 | 恒流放电 | 00:22:00 | 00:25:00 | -0.152 | 2.2757 | 0.0557 | 122.75 | 0 | 0 | 0.0557 | 122.75 | 0.0001276 | 281.08 | 0 | 0 | 0.0001276 | 281.08 | 2023-05-12 05:11:07 | -0.0003458 | -1.5832 | -3487.136 | 0 | 关闭
54 | 1 | 3 | 恒流放电 | 00:22:30 | 00:25:30 | -0.152 | 2.275 | 0.057 | 125.54 | 0 | 0 | 0.057 | 125.54 | 0.0001305 | 287.43 | 0 | 0 | 0.0001305 | 287.43 | 2023-05-12 05:11:37 | -0.0003458 | -1.8093 | -3985.2982 | 0 | 关闭
55 | 1 | 3 | 恒流放电 | 00:23:00 | 00:26:00 | -0.152 | 2.2744 | 0.0583 | 128.33 | 0 | 0 | 0.0583 | 128.33 | 0.0001334 | 293.77 | 0 | 0 | 0.0001334 | 293.77 | 2023-05-12 05:12:07 | -0.0003457 | -2.1109 | -4649.5554 | 0 | 关闭
56 | 1 | 3 | 恒流放电 | 00:23:30 | 00:26:30 | -0.152 | 2.2737 | 0.0595 | 131.12 | 0 | 0 | 0.0595 | 131.12 | 0.0001363 | 300.11 | 0 | 0 | 0.0001363 | 300.11 | 2023-05-12 05:12:37 | -0.0003456 | -1.8093 | -3985.3157 | 0 | 关闭
57 | 1 | 3 | 恒流放电 | 00:24:00 | 00:27:00 | -0.152 | 2.2729 | 0.0608 | 133.91 | 0 | 0 | 0.0608 | 133.91 | 0.0001391 | 306.46 | 0 | 0 | 0.0001391 | 306.46 | 2023-05-12 05:13:07 | -0.0003454 | -1.5832 | -3487.1207 | 0 | 关闭
58 | 1 | 3 | 恒流放电 | 00:24:30 | 00:27:30 | -0.152 | 2.2721 | 0.0621 | 136.7 | 0 | 0 | 0.0621 | 136.7 | 0.000142 | 312.8 | 0 | 0 | 0.000142 | 312.8 | 2023-05-12 05:13:37 | -0.0003453 | -1.5832 | -3487.1512 | 0 | 关闭
59 | 1 | 3 | 恒流放电 | 00:25:00 | 00:28:00 | -0.152 | 2.2714 | 0.0633 | 139.49 | 0 | 0 | 0.0633 | 139.49 | 0.0001449 | 319.13 | 0 | 0 | 0.0001449 | 319.13 | 2023-05-12 05:14:07 | -0.0003452 | -1.8093 | -3985.3507 | 0 | 关闭
60 | 1 | 3 | 恒流放电 | 00:25:30 | 00:28:30 | -0.152 | 2.2706 | 0.0646 | 142.28 | 0 | 0 | 0.0646 | 142.28 | 0.0001478 | 325.47 | 0 | 0 | 0.0001478 | 325.47 | 2023-05-12 05:14:37 | -0.0003451 | -1.5832 | -3487.1512 | 0 | 关闭
61 | 1 | 3 | 恒流放电 | 00:26:00 | 00:29:00 | -0.152 | 2.2699 | 0.0659 | 145.07 | 0 | 0 | 0.0659 | 145.07 | 0.0001506 | 331.8 | 0 | 0 | 0.0001506 | 331.8 | 2023-05-12 05:15:07 | -0.000345 | -1.8093 | -3985.2982 | 0 | 关闭
62 | 1 | 3 | 恒流放电 | 00:26:30 | 00:29:30 | -0.152 | 2.2689 | 0.0671 | 147.86 | 0 | 0 | 0.0671 | 147.86 | 0.0001535 | 338.13 | 0 | 0 | 0.0001535 | 338.13 | 2023-05-12 05:15:37 | -0.0003449 | -1.2665 | -2789.721 | 0 | 关闭
63 | 1 | 3 | 恒流放电 | 00:27:00 | 00:30:00 | -0.152 | 2.2682 | 0.0684 | 150.65 | 0 | 0 | 0.0684 | 150.65 | 0.0001564 | 344.46 | 0 | 0 | 0.0001564 | 344.46 | 2023-05-12 05:16:07 | -0.0003447 | -1.8093 | -3985.3157 | 0 | 关闭
64 | 1 | 3 | 恒流放电 | 00:27:30 | 00:30:30 | -0.152 | 2.2673 | 0.0697 | 153.44 | 0 | 0 | 0.0697 | 153.44 | 0.0001593 | 350.79 | 0 | 0 | 0.0001593 | 350.79 | 2023-05-12 05:16:37 | -0.0003446 | -1.4073 | -3099.69 | 0 | 关闭
65 | 1 | 3 | 恒流放电 | 00:28:00 | 00:31:00 | -0.152 | 2.2664 | 0.0709 | 156.23 | 0 | 0 | 0.0709 | 156.23 | 0.0001621 | 357.11 | 0 | 0 | 0.0001621 | 357.11 | 2023-05-12 05:17:07 | -0.0003445 | -1.4073 | -3099.69 | 0 | 关闭
66 | 1 | 3 | 恒流放电 | 00:28:30 | 00:31:30 | -0.152 | 2.2654 | 0.0722 | 159.02 | 0 | 0 | 0.0722 | 159.02 | 0.000165 | 363.43 | 0 | 0 | 0.000165 | 363.43 | 2023-05-12 05:17:37 | -0.0003443 | -1.2665 | -2789.721 | 0 | 关闭
67 | 1 | 3 | 恒流放电 | 00:29:00 | 00:32:00 | -0.152 | 2.2643 | 0.0735 | 161.81 | 0 | 0 | 0.0735 | 161.81 | 0.0001679 | 369.75 | 0 | 0 | 0.0001679 | 369.75 | 2023-05-12 05:18:07 | -0.0003441 | -1.1514 | -2536.1211 | 0 | 关闭
68 | 1 | 3 | 恒流放电 | 00:29:30 | 00:32:30 | -0.152 | 2.2631 | 0.0747 | 164.6 | 0 | 0 | 0.0747 | 164.6 | 0.0001707 | 376.07 | 0 | 0 | 0.0001707 | 376.07 | 2023-05-12 05:18:37 | -0.0003439 | -1.0555 | -2324.7879 | 0 | 关闭
69 | 1 | 3 | 恒流放电 | 00:30:00 | 00:33:00 | -0.152 | 2.2618 | 0.076 | 167.39 | 0 | 0 | 0.076 | 167.39 | 0.0001736 | 382.38 | 0 | 0 | 0.0001736 | 382.38 | 2023-05-12 05:19:07 | -0.0003437 | -0.9743 | -2145.9675 | 0 | 关闭
70 | 1 | 3 | 恒流放电 | 00:30:30 | 00:33:30 | -0.152 | 2.2605 | 0.0773 | 170.18 | 0 | 0 | 0.0773 | 170.18 | 0.0001765 | 388.69 | 0 | 0 | 0.0001765 | 388.69 | 2023-05-12 05:19:37 | -0.0003435 | -0.9742 | -2145.9204 | 0 | 关闭
71 | 1 | 3 | 恒流放电 | 00:31:00 | 00:34:00 | -0.152 | 2.2592 | 0.0785 | 172.97 | 0 | 0 | 0.0785 | 172.97 | 0.0001793 | 394.99 | 0 | 0 | 0.0001793 | 394.99 | 2023-05-12 05:20:07 | -0.0003434 | -0.9743 | -2145.9298 | 0 | 关闭
72 | 1 | 3 | 恒流放电 | 00:31:30 | 00:34:30 | -0.152 | 2.2579 | 0.0798 | 175.76 | 0 | 0 | 0.0798 | 175.76 | 0.0001822 | 401.29 | 0 | 0 | 0.0001822 | 401.29 | 2023-05-12 05:20:37 | -0.0003432 | -0.9742 | -2145.9204 | 0 | 关闭
73 | 1 | 3 | 恒流放电 | 00:32:00 | 00:35:00 | -0.152 | 2.2564 | 0.0811 | 178.55 | 0 | 0 | 0.0811 | 178.55 | 0.000185 | 407.59 | 0 | 0 | 0.000185 | 407.59 | 2023-05-12 05:21:07 | -0.0003429 | -0.8443 | -1859.7895 | 0 | 关闭
74 | 1 | 3 | 恒流放电 | 00:32:30 | 00:35:30 | -0.152 | 2.2549 | 0.0823 | 181.34 | 0 | 0 | 0.0823 | 181.34 | 0.0001879 | 413.88 | 0 | 0 | 0.0001879 | 413.88 | 2023-05-12 05:21:37 | -0.0003427 | -0.8443 | -1859.7814 | 0 | 关闭
75 | 1 | 3 | 恒流放电 | 00:33:00 | 00:36:00 | -0.152 | 2.2535 | 0.0836 | 184.13 | 0 | 0 | 0.0836 | 184.13 | 0.0001908 | 420.17 | 0 | 0 | 0.0001908 | 420.17 | 2023-05-12 05:22:07 | -0.0003425 | -0.9047 | -1992.6229 | 0 | 关闭
76 | 1 | 3 | 恒流放电 | 00:33:30 | 00:36:30 | -0.152 | 2.2517 | 0.0849 | 186.92 | 0 | 0 | 0.0849 | 186.92 | 0.0001936 | 426.45 | 0 | 0 | 0.0001936 | 426.45 | 2023-05-12 05:22:37 | -0.0003422 | -0.7036 | -1549.8518 | 0 | 关闭
77 | 1 | 3 | 恒流放电 | 00:34:00 | 00:37:00 | -0.152 | 2.2498 | 0.0861 | 189.71 | 0 | 0 | 0.0861 | 189.71 | 0.0001965 | 432.73 | 0 | 0 | 0.0001965 | 432.73 | 2023-05-12 05:23:07 | -0.0003419 | -0.6666 | -1468.2227 | 0 | 关闭
78 | 1 | 3 | 恒流放电 | 00:34:30 | 00:37:30 | -0.152 | 2.2478 | 0.0874 | 192.5 | 0 | 0 | 0.0874 | 192.5 | 0.0001993 | 439.01 | 0 | 0 | 0.0001993 | 439.01 | 2023-05-12 05:23:37 | -0.0003416 | -0.6333 | -1394.8421 | 0 | 关闭
79 | 1 | 3 | 恒流放电 | 00:35:00 | 00:38:00 | -0.152 | 2.2456 | 0.0887 | 195.28 | 0 | 0 | 0.0887 | 195.28 | 0.0002022 | 445.27 | 0 | 0 | 0.0002022 | 445.27 | 2023-05-12 05:24:07 | -0.0003413 | -0.5757 | -1268.0494 | 0 | 关闭
80 | 1 | 3 | 恒流放电 | 00:35:30 | 00:38:30 | -0.152 | 2.2432 | 0.0899 | 198.07 | 0 | 0 | 0.0899 | 198.07 | 0.000205 | 451.53 | 0 | 0 | 0.000205 | 451.53 | 2023-05-12 05:24:37 | -0.0003409 | -0.5277 | -1162.3583 | 0 | 关闭
81 | 1 | 3 | 恒流放电 | 00:36:00 | 00:39:00 | -0.152 | 2.2407 | 0.0912 | 200.86 | 0 | 0 | 0.0912 | 200.86 | 0.0002078 | 457.79 | 0 | 0 | 0.0002078 | 457.79 | 2023-05-12 05:25:07 | -0.0003405 | -0.5066 | -1115.8688 | 0 | 关闭
82 | 1 | 3 | 恒流放电 | 00:36:30 | 00:39:30 | -0.152 | 2.2378 | 0.0925 | 203.65 | 0 | 0 | 0.0925 | 203.65 | 0.0002107 | 464.04 | 0 | 0 | 0.0002107 | 464.04 | 2023-05-12 05:25:37 | -0.0003401 | -0.4367 | -961.9728 | 0 | 关闭
83 | 1 | 3 | 恒流放电 | 00:37:00 | 00:40:00 | -0.152 | 2.2348 | 0.0937 | 206.44 | 0 | 0 | 0.0937 | 206.44 | 0.0002135 | 470.27 | 0 | 0 | 0.0002135 | 470.27 | 2023-05-12 05:26:07 | -0.0003397 | -0.4222 | -929.8907 | 0 | 关闭
84 | 1 | 3 | 恒流放电 | 00:37:30 | 00:40:30 | -0.152 | 2.2314 | 0.095 | 209.23 | 0 | 0 | 0.095 | 209.23 | 0.0002163 | 476.5 | 0 | 0 | 0.0002163 | 476.5 | 2023-05-12 05:26:37 | -0.0003391 | -0.3725 | -820.5062 | 0 | 关闭
85 | 1 | 3 | 恒流放电 | 00:38:00 | 00:41:00 | -0.152 | 2.228 | 0.0963 | 212.02 | 0 | 0 | 0.0963 | 212.02 | 0.0002192 | 482.72 | 0 | 0 | 0.0002192 | 482.72 | 2023-05-12 05:27:07 | -0.0003386 | -0.3725 | -820.499 | 0 | 关闭
86 | 1 | 3 | 恒流放电 | 00:38:30 | 00:41:30 | -0.152 | 2.2241 | 0.0975 | 214.81 | 0 | 0 | 0.0975 | 214.81 | 0.000222 | 488.93 | 0 | 0 | 0.000222 | 488.93 | 2023-05-12 05:27:37 | -0.000338 | -0.3248 | -715.3131 | 0 | 关闭
87 | 1 | 3 | 恒流放电 | 00:39:00 | 00:42:00 | -0.152 | 2.22 | 0.0988 | 217.6 | 0 | 0 | 0.0988 | 217.6 | 0.0002248 | 495.13 | 0 | 0 | 0.0002248 | 495.13 | 2023-05-12 05:28:07 | -0.0003374 | -0.3089 | -680.4317 | 0 | 关闭
88 | 1 | 3 | 恒流放电 | 00:39:30 | 00:42:30 | -0.152 | 2.2155 | 0.1001 | 220.39 | 0 | 0 | 0.1001 | 220.39 | 0.0002276 | 501.32 | 0 | 0 | 0.0002276 | 501.32 | 2023-05-12 05:28:37 | -0.0003367 | -0.2815 | -619.938 | 0 | 关闭
89 | 1 | 3 | 恒流放电 | 00:40:00 | 00:43:00 | -0.152 | 2.2108 | 0.1013 | 223.18 | 0 | 0 | 0.1013 | 223.18 | 0.0002304 | 507.49 | 0 | 0 | 0.0002304 | 507.49 | 2023-05-12 05:29:07 | -0.000336 | -0.2695 | -593.5629 | 0 | 关闭
90 | 1 | 3 | 恒流放电 | 00:40:30 | 00:43:30 | -0.152 | 2.2056 | 0.1026 | 225.97 | 0 | 0 | 0.1026 | 225.97 | 0.0002332 | 513.66 | 0 | 0 | 0.0002332 | 513.66 | 2023-05-12 05:29:37 | -0.0003352 | -0.2436 | -536.4942 | 0 | 关闭
91 | 1 | 3 | 恒流放电 | 00:41:00 | 00:44:00 | -0.152 | 2.2002 | 0.1039 | 228.76 | 0 | 0 | 0.1039 | 228.76 | 0.000236 | 519.8 | 0 | 0 | 0.000236 | 519.8 | 2023-05-12 05:30:07 | -0.0003344 | -0.2345 | -516.615 | 0 | 关闭
92 | 1 | 3 | 恒流放电 | 00:41:30 | 00:44:30 | -0.152 | 2.1947 | 0.1051 | 231.55 | 0 | 0 | 0.1051 | 231.55 | 0.0002388 | 525.93 | 0 | 0 | 0.0002388 | 525.93 | 2023-05-12 05:30:37 | -0.0003336 | -0.2303 | -507.222 | 0 | 关闭
93 | 1 | 3 | 恒流放电 | 00:42:00 | 00:45:00 | -0.152 | 2.189 | 0.1064 | 234.34 | 0 | 0 | 0.1064 | 234.34 | 0.0002415 | 532.05 | 0 | 0 | 0.0002415 | 532.05 | 2023-05-12 05:31:07 | -0.0003327 | -0.2222 | -489.4204 | 0 | 关闭
94 | 1 | 3 | 恒流放电 | 00:42:30 | 00:45:30 | -0.152 | 2.1834 | 0.1077 | 237.13 | 0 | 0 | 0.1077 | 237.13 | 0.0002443 | 538.14 | 0 | 0 | 0.0002443 | 538.14 | 2023-05-12 05:31:37 | -0.0003319 | -0.2262 | -498.1557 | 0 | 关闭
95 | 1 | 3 | 恒流放电 | 00:43:00 | 00:46:00 | -0.152 | 2.1778 | 0.1089 | 239.92 | 0 | 0 | 0.1089 | 239.92 | 0.0002471 | 544.23 | 0 | 0 | 0.0002471 | 544.23 | 2023-05-12 05:32:07 | -0.000331 | -0.2262 | -498.1557 | 0 | 关闭
96 | 1 | 3 | 恒流放电 | 00:43:30 | 00:46:30 | -0.152 | 2.1724 | 0.1102 | 242.71 | 0 | 0 | 0.1102 | 242.71 | 0.0002498 | 550.3 | 0 | 0 | 0.0002498 | 550.3 | 2023-05-12 05:32:37 | -0.0003301 | -0.2345 | -516.6059 | 0 | 关闭
97 | 1 | 3 | 恒流放电 | 00:44:00 | 00:47:00 | -0.152 | 2.1671 | 0.1115 | 245.5 | 0 | 0 | 0.1115 | 245.5 | 0.0002526 | 556.35 | 0 | 0 | 0.0002526 | 556.35 | 2023-05-12 05:33:07 | -0.0003294 | -0.239 | -526.3578 | 0 | 关闭
98 | 1 | 3 | 恒流放电 | 00:44:30 | 00:47:30 | -0.152 | 2.1622 | 0.1127 | 248.29 | 0 | 0 | 0.1127 | 248.29 | 0.0002553 | 562.39 | 0 | 0 | 0.0002553 | 562.39 | 2023-05-12 05:33:37 | -0.0003286 | -0.2585 | -569.3258 | 0 | 关闭
99 | 1 | 3 | 恒流放电 | 00:45:00 | 00:48:00 | -0.152 | 2.1574 | 0.114 | 251.08 | 0 | 0 | 0.114 | 251.08 | 0.0002581 | 568.41 | 0 | 0 | 0.0002581 | 568.41 | 2023-05-12 05:34:07 | -0.0003279 | -0.2639 | -581.1766 | 0 | 关闭
100 | 1 | 3 | 恒流放电 | 00:45:30 | 00:48:30 | -0.152 | 2.1529 | 0.1153 | 253.87 | 0 | 0 | 0.1153 | 253.87 | 0.0002608 | 574.42 | 0 | 0 | 0.0002608 | 574.42 | 2023-05-12 05:34:37 | -0.0003272 | -0.2815 | -619.9434 | 0 | 关闭
101 | 1 | 3 | 恒流放电 | 00:46:00 | 00:49:00 | -0.152 | 2.1484 | 0.1165 | 256.66 | 0 | 0 | 0.1165 | 256.66 | 0.0002635 | 580.42 | 0 | 0 | 0.0002635 | 580.42 | 2023-05-12 05:35:07 | -0.0003265 | -0.2815 | -619.938 | 0 | 关闭
102 | 1 | 3 | 恒流放电 | 00:46:30 | 00:49:30 | -0.152 | 2.1441 | 0.1178 | 259.45 | 0 | 0 | 0.1178 | 259.45 | 0.0002662 | 586.41 | 0 | 0 | 0.0002662 | 586.41 | 2023-05-12 05:35:37 | -0.0003259 | -0.2945 | -648.7723 | 0 | 关闭
103 | 1 | 3 | 恒流放电 | 00:47:00 | 00:50:00 | -0.152 | 2.1399 | 0.1191 | 262.24 | 0 | 0 | 0.1191 | 262.24 | 0.0002689 | 592.39 | 0 | 0 | 0.0002689 | 592.39 | 2023-05-12 05:36:07 | -0.0003252 | -0.3016 | -664.2076 | 0 | 关闭
104 | 1 | 3 | 恒流放电 | 00:47:30 | 00:50:30 | -0.152 | 2.1358 | 0.1203 | 265.03 | 0 | 0 | 0.1203 | 265.03 | 0.0002717 | 598.35 | 0 | 0 | 0.0002717 | 598.35 | 2023-05-12 05:36:37 | -0.0003246 | -0.3089 | -680.4138 | 0 | 关闭
105 | 1 | 3 | 恒流放电 | 00:48:00 | 00:51:00 | -0.152 | 2.1318 | 0.1216 | 267.82 | 0 | 0 | 0.1216 | 267.82 | 0.0002744 | 604.3 | 0 | 0 | 0.0002744 | 604.3 | 2023-05-12 05:37:07 | -0.000324 | -0.3166 | -697.4302 | 0 | 关闭
106 | 1 | 3 | 恒流放电 | 00:48:30 | 00:51:30 | -0.152 | 2.1277 | 0.1229 | 270.61 | 0 | 0 | 0.1229 | 270.61 | 0.0002771 | 610.25 | 0 | 0 | 0.0002771 | 610.25 | 2023-05-12 05:37:37 | -0.0003234 | -0.3089 | -680.4138 | 0 | 关闭
107 | 1 | 3 | 恒流放电 | 00:49:00 | 00:52:00 | -0.152 | 2.1238 | 0.1241 | 273.4 | 0 | 0 | 0.1241 | 273.4 | 0.0002797 | 616.18 | 0 | 0 | 0.0002797 | 616.18 | 2023-05-12 05:38:07 | -0.0003228 | -0.3247 | -715.3005 | 0 | 关闭
108 | 1 | 3 | 恒流放电 | 00:49:30 | 00:52:30 | -0.152 | 2.1197 | 0.1254 | 276.19 | 0 | 0 | 0.1254 | 276.19 | 0.0002824 | 622.09 | 0 | 0 | 0.0002824 | 622.09 | 2023-05-12 05:38:37 | -0.0003222 | -0.3089 | -680.4198 | 0 | 关闭
109 | 1 | 3 | 恒流放电 | 00:50:00 | 00:53:00 | -0.152 | 2.1158 | 0.1267 | 278.98 | 0 | 0 | 0.1267 | 278.98 | 0.0002851 | 628 | 0 | 0 | 0.0002851 | 628 | 2023-05-12 05:39:07 | -0.0003216 | -0.3248 | -715.3131 | 0 | 关闭
110 | 1 | 3 | 恒流放电 | 00:50:30 | 00:53:30 | -0.152 | 2.1118 | 0.1279 | 281.77 | 0 | 0 | 0.1279 | 281.77 | 0.0002878 | 633.9 | 0 | 0 | 0.0002878 | 633.9 | 2023-05-12 05:39:37 | -0.000321 | -0.3166 | -697.4241 | 0 | 关闭
111 | 1 | 3 | 恒流放电 | 00:51:00 | 00:54:00 | -0.152 | 2.1077 | 0.1292 | 284.56 | 0 | 0 | 0.1292 | 284.56 | 0.0002905 | 639.78 | 0 | 0 | 0.0002905 | 639.78 | 2023-05-12 05:40:07 | -0.0003203 | -0.3089 | -680.4198 | 0 | 关闭
112 | 1 | 3 | 恒流放电 | 00:51:30 | 00:54:30 | -0.152 | 2.1037 | 0.1305 | 287.35 | 0 | 0 | 0.1305 | 287.35 | 0.0002931 | 645.66 | 0 | 0 | 0.0002931 | 645.66 | 2023-05-12 05:40:37 | -0.0003197 | -0.3166 | -697.4302 | 0 | 关闭
113 | 1 | 3 | 恒流放电 | 00:52:00 | 00:55:00 | -0.152 | 2.0997 | 0.1317 | 290.14 | 0 | 0 | 0.1317 | 290.14 | 0.0002958 | 651.52 | 0 | 0 | 0.0002958 | 651.52 | 2023-05-12 05:41:07 | -0.0003192 | -0.3167 | -697.4976 | 0 | 关闭
114 | 1 | 3 | 恒流放电 | 00:52:30 | 00:55:30 | -0.152 | 2.0956 | 0.133 | 292.93 | 0 | 0 | 0.133 | 292.93 | 0.0002984 | 657.38 | 0 | 0 | 0.0002984 | 657.38 | 2023-05-12 05:41:37 | -0.0003186 | -0.309 | -680.5511 | 0 | 关闭
115 | 1 | 3 | 恒流放电 | 00:53:00 | 00:56:00 | -0.152 | 2.0912 | 0.1343 | 295.72 | 0 | 0 | 0.1343 | 295.72 | 0.0003011 | 663.22 | 0 | 0 | 0.0003011 | 663.22 | 2023-05-12 05:42:07 | -0.0003179 | -0.2879 | -634.0998 | 0 | 关闭
116 | 1 | 3 | 恒流放电 | 00:53:30 | 00:56:30 | -0.152 | 2.0871 | 0.1355 | 298.51 | 0 | 0 | 0.1355 | 298.51 | 0.0003037 | 669.05 | 0 | 0 | 0.0003037 | 669.05 | 2023-05-12 05:42:37 | -0.0003173 | -0.309 | -680.557 | 0 | 关闭
117 | 1 | 3 | 恒流放电 | 00:54:00 | 00:57:00 | -0.152 | 2.0827 | 0.1368 | 301.3 | 0 | 0 | 0.1368 | 301.3 | 0.0003064 | 674.86 | 0 | 0 | 0.0003064 | 674.86 | 2023-05-12 05:43:07 | -0.0003166 | -0.2879 | -634.1888 | 0 | 关闭
118 | 1 | 3 | 恒流放电 | 00:54:30 | 00:57:30 | -0.152 | 2.0785 | 0.1381 | 304.09 | 0 | 0 | 0.1381 | 304.09 | 0.000309 | 680.67 | 0 | 0 | 0.000309 | 680.67 | 2023-05-12 05:43:37 | -0.0003159 | -0.3016 | -664.2776 | 0 | 关闭
119 | 1 | 3 | 恒流放电 | 00:55:00 | 00:58:00 | -0.152 | 2.075 | 0.1393 | 306.88 | 0 | 0 | 0.1393 | 306.88 | 0.0003117 | 686.46 | 0 | 0 | 0.0003117 | 686.46 | 2023-05-12 05:44:07 | -0.0003154 | -0.3619 | -797.1051 | 0 | 关闭
120 | 1 | 3 | 恒流放电 | 00:55:30 | 00:58:30 | -0.152 | 2.073 | 0.1406 | 309.67 | 0 | 0 | 0.1406 | 309.67 | 0.0003143 | 692.25 | 0 | 0 | 0.0003143 | 692.25 | 2023-05-12 05:44:37 | -0.0003151 | -0.6333 | -1394.9339 | 0 | 关闭
121 | 1 | 3 | 恒流放电 | 00:56:00 | 00:59:00 | -0.152 | 2.0726 | 0.1419 | 312.46 | 0 | 0 | 0.1419 | 312.46 | 0.0003169 | 698.03 | 0 | 0 | 0.0003169 | 698.03 | 2023-05-12 05:45:07 | -0.000315 | -3.1665 | -6974.6084 | 0 | 关闭
122 | 1 | 3 | 恒流放电 | 00:56:30 | 00:59:30 | -0.152 | 2.0735 | 0.1431 | 315.25 | 0 | 0 | 0.1431 | 315.25 | 0.0003195 | 703.81 | 0 | 0 | 0.0003195 | 703.81 | 2023-05-12 05:45:37 | -0.0003152 | 1.4073 | 3099.7716 | 0 | 关闭
123 | 1 | 3 | 恒流放电 | 00:57:00 | 01:00:00 | -0.152 | 2.0749 | 0.1444 | 318.04 | 0 | 0 | 0.1444 | 318.04 | 0.0003222 | 709.6 | 0 | 0 | 0.0003222 | 709.6 | 2023-05-12 05:46:07 | -0.0003153 | 0.9047 | 1992.7627 | 0 | 关闭
124 | 1 | 3 | 恒流放电 | 00:57:30 | 01:00:30 | -0.152 | 2.0768 | 0.1457 | 320.83 | 0 | 0 | 0.1457 | 320.83 | 0.0003248 | 715.39 | 0 | 0 | 0.0003248 | 715.39 | 2023-05-12 05:46:37 | -0.0003157 | 0.6666 | 1468.3129 | 0 | 关闭
125 | 1 | 3 | 恒流放电 | 00:58:00 | 01:01:00 | -0.152 | 2.0787 | 0.1469 | 323.61 | 0 | 0 | 0.1469 | 323.61 | 0.0003274 | 721.19 | 0 | 0 | 0.0003274 | 721.19 | 2023-05-12 05:47:07 | -0.0003159 | 0.6666 | 1468.3257 | 0 | 关闭
126 | 1 | 3 | 恒流放电 | 00:58:30 | 01:01:30 | -0.152 | 2.0806 | 0.1482 | 326.4 | 0 | 0 | 0.1482 | 326.4 | 0.0003301 | 726.99 | 0 | 0 | 0.0003301 | 726.99 | 2023-05-12 05:47:37 | -0.0003162 | 0.6666 | 1468.3515 | 0 | 关闭
127 | 1 | 3 | 恒流放电 | 00:59:00 | 01:02:00 | -0.152 | 2.0823 | 0.1495 | 329.19 | 0 | 0 | 0.1495 | 329.19 | 0.0003327 | 732.8 | 0 | 0 | 0.0003327 | 732.8 | 2023-05-12 05:48:07 | -0.0003165 | 0.745 | 1641.0699 | 0 | 关闭
128 | 1 | 3 | 恒流放电 | 00:59:30 | 01:02:30 | -0.152 | 2.084 | 0.1507 | 331.98 | 0 | 0 | 0.1507 | 331.98 | 0.0003353 | 738.61 | 0 | 0 | 0.0003353 | 738.61 | 2023-05-12 05:48:37 | -0.0003167 | 0.745 | 1641.0699 | 0 | 关闭
129 | 1 | 3 | 恒流放电 | 01:00:00 | 01:03:00 | -0.152 | 2.0855 | 0.152 | 334.77 | 0 | 0 | 0.152 | 334.77 | 0.000338 | 744.42 | 0 | 0 | 0.000338 | 744.42 | 2023-05-12 05:49:07 | -0.0003169 | 0.8444 | 1859.8629 | 0 | 关闭
130 | 1 | 3 | 恒流放电 | 01:00:30 | 01:03:30 | -0.152 | 2.0869 | 0.1533 | 337.56 | 0 | 0 | 0.1533 | 337.56 | 0.0003406 | 750.24 | 0 | 0 | 0.0003406 | 750.24 | 2023-05-12 05:49:37 | -0.0003172 | 0.9047 | 1992.7977 | 0 | 关闭
131 | 1 | 3 | 恒流放电 | 01:01:00 | 01:04:00 | -0.152 | 2.0881 | 0.1545 | 340.35 | 0 | 0 | 0.1545 | 340.35 | 0.0003433 | 756.07 | 0 | 0 | 0.0003433 | 756.07 | 2023-05-12 05:50:07 | -0.0003174 | 1.0555 | 2324.8695 | 0 | 关闭
132 | 1 | 3 | 恒流放电 | 01:01:30 | 01:04:30 | -0.152 | 2.0892 | 0.1558 | 343.14 | 0 | 0 | 0.1558 | 343.14 | 0.0003459 | 761.9 | 0 | 0 | 0.0003459 | 761.9 | 2023-05-12 05:50:37 | -0.0003175 | 1.1514 | 2536.1767 | 0 | 关闭
133 | 1 | 3 | 恒流放电 | 01:02:00 | 01:05:00 | -0.152 | 2.0901 | 0.1571 | 345.93 | 0 | 0 | 0.1571 | 345.93 | 0.0003485 | 767.72 | 0 | 0 | 0.0003485 | 767.72 | 2023-05-12 05:51:07 | -0.0003177 | 1.4073 | 3099.8532 | 0 | 关闭
134 | 1 | 3 | 恒流放电 | 01:02:30 | 01:05:30 | -0.152 | 2.0911 | 0.1583 | 348.72 | 0 | 0 | 0.1583 | 348.72 | 0.0003512 | 773.56 | 0 | 0 | 0.0003512 | 773.56 | 2023-05-12 05:51:37 | -0.0003178 | 1.2666 | 2789.8189 | 0 | 关闭
135 | 1 | 3 | 恒流放电 | 01:03:00 | 01:06:00 | -0.152 | 2.0918 | 0.1596 | 351.51 | 0 | 0 | 0.1596 | 351.51 | 0.0003538 | 779.39 | 0 | 0 | 0.0003538 | 779.39 | 2023-05-12 05:52:07 | -0.000318 | 1.8094 | 3985.5255 | 0 | 关闭
136 | 1 | 3 | 恒流放电 | 01:03:30 | 01:06:30 | -0.152 | 2.0927 | 0.1609 | 354.3 | 0 | 0 | 0.1609 | 354.3 | 0.0003565 | 785.23 | 0 | 0 | 0.0003565 | 785.23 | 2023-05-12 05:52:37 | -0.0003181 | 1.4074 | 3099.9075 | 0 | 关闭
137 | 1 | 3 | 恒流放电 | 01:04:00 | 01:07:00 | -0.152 | 2.0933 | 0.1621 | 357.09 | 0 | 0 | 0.1621 | 357.09 | 0.0003591 | 791.07 | 0 | 0 | 0.0003591 | 791.07 | 2023-05-12 05:53:07 | -0.0003181 | 2.1109 | 4649.4534 | 0 | 关闭
138 | 1 | 3 | 恒流放电 | 01:04:30 | 01:07:30 | -0.152 | 2.0939 | 0.1634 | 359.88 | 0 | 0 | 0.1634 | 359.88 | 0.0003618 | 796.91 | 0 | 0 | 0.0003618 | 796.91 | 2023-05-12 05:53:37 | -0.0003182 | 2.1107 | 4649.2087 | 0 | 关闭
139 | 1 | 3 | 恒流放电 | 01:05:00 | 01:08:00 | -0.152 | 2.0947 | 0.1647 | 362.67 | 0 | 0 | 0.1647 | 362.67 | 0.0003644 | 802.75 | 0 | 0 | 0.0003644 | 802.75 | 2023-05-12 05:54:07 | -0.0003184 | 1.5832 | 3487.243 | 0 | 关闭
140 | 1 | 3 | 恒流放电 | 01:05:30 | 01:08:30 | -0.152 | 2.0953 | 0.1659 | 365.46 | 0 | 0 | 0.1659 | 365.46 | 0.0003671 | 808.6 | 0 | 0 | 0.0003671 | 808.6 | 2023-05-12 05:54:37 | -0.0003185 | 2.1111 | 4650.0245 | 0 | 关闭
141 | 1 | 3 | 恒流放电 | 01:06:00 | 01:09:00 | -0.152 | 2.0958 | 0.1672 | 368.25 | 0 | 0 | 0.1672 | 368.25 | 0.0003698 | 814.44 | 0 | 0 | 0.0003698 | 814.44 | 2023-05-12 05:55:07 | -0.0003185 | 2.5332 | 5579.8336 | 0 | 关闭
142 | 1 | 3 | 恒流放电 | 01:06:30 | 01:09:30 | -0.152 | 2.0963 | 0.1685 | 371.04 | 0 | 0 | 0.1685 | 371.04 | 0.0003724 | 820.29 | 0 | 0 | 0.0003724 | 820.29 | 2023-05-12 05:55:37 | -0.0003186 | 2.5333 | 5580.0294 | 0 | 关闭
143 | 1 | 3 | 恒流放电 | 01:07:00 | 01:10:00 | -0.152 | 2.0967 | 0.1697 | 373.83 | 0 | 0 | 0.1697 | 373.83 | 0.0003751 | 826.14 | 0 | 0 | 0.0003751 | 826.14 | 2023-05-12 05:56:07 | -0.0003187 | 3.1666 | 6974.9755 | 0 | 关闭
144 | 1 | 3 | 恒流放电 | 01:07:30 | 01:10:30 | -0.152 | 2.0971 | 0.171 | 376.62 | 0 | 0 | 0.171 | 376.62 | 0.0003777 | 831.99 | 0 | 0 | 0.0003777 | 831.99 | 2023-05-12 05:56:37 | -0.0003188 | 3.1667 | 6975.0367 | 0 | 关闭
145 | 1 | 3 | 恒流放电 | 01:08:00 | 01:11:00 | -0.152 | 2.0974 | 0.1723 | 379.41 | 0 | 0 | 0.1723 | 379.41 | 0.0003804 | 837.84 | 0 | 0 | 0.0003804 | 837.84 | 2023-05-12 05:57:07 | -0.0003188 | 4.2221 | 9299.8858 | 0 | 关闭
146 | 1 | 3 | 恒流放电 | 01:08:30 | 01:11:30 | -0.152 | 2.0976 | 0.1735 | 382.2 | 0 | 0 | 0.1735 | 382.2 | 0.000383 | 843.69 | 0 | 0 | 0.000383 | 843.69 | 2023-05-12 05:57:37 | -0.0003189 | 6.3338 | 13951.0524 | 0 | 关闭
147 | 1 | 3 | 恒流放电 | 01:09:00 | 01:12:00 | -0.152 | 2.0979 | 0.1748 | 384.99 | 0 | 0 | 0.1748 | 384.99 | 0.0003857 | 849.55 | 0 | 0 | 0.0003857 | 849.55 | 2023-05-12 05:58:07 | -0.0003189 | 4.2226 | 9300.8647 | 0 | 关闭
148 | 1 | 3 | 恒流放电 | 01:09:30 | 01:12:30 | -0.152 | 2.0976 | 0.1761 | 387.78 | 0 | 0 | 0.1761 | 387.78 | 0.0003884 | 855.4 | 0 | 0 | 0.0003884 | 855.4 | 2023-05-12 05:58:37 | -0.0003188 | -4.2217 | -9298.9884 | 0 | 关闭
149 | 1 | 3 | 恒流放电 | 01:10:00 | 01:13:00 | -0.152 | 2.0976 | 0.1773 | 390.57 | 0 | 0 | 0.1773 | 390.57 | 0.000391 | 861.25 | 0 | 0 | 0.000391 | 861.25 | 2023-05-12 05:59:07 | -0.0003188 | 0 | 0 | 0 | 关闭
150 | 1 | 3 | 恒流放电 | 01:10:30 | 01:13:30 | -0.152 | 2.0976 | 0.1786 | 393.36 | 0 | 0 | 0.1786 | 393.36 | 0.0003937 | 867.1 | 0 | 0 | 0.0003937 | 867.1 | 2023-05-12 05:59:37 | -0.0003188 | 0 | 0 | 0 | 关闭
151 | 1 | 3 | 恒流放电 | 01:11:00 | 01:14:00 | -0.152 | 2.0978 | 0.1799 | 396.15 | 0 | 0 | 0.1799 | 396.15 | 0.0003963 | 872.95 | 0 | 0 | 0.0003963 | 872.95 | 2023-05-12 06:00:07 | -0.0003188 | 6.3324 | 13948.1155 | 0 | 关闭
152 | 1 | 3 | 恒流放电 | 01:11:30 | 01:14:30 | -0.152 | 2.0979 | 0.1811 | 398.94 | 0 | 0 | 0.1811 | 398.94 | 0.000399 | 878.81 | 0 | 0 | 0.000399 | 878.81 | 2023-05-12 06:00:37 | -0.0003189 | 12.6651 | 27896.7205 | 0 | 关闭
153 | 1 | 3 | 恒流放电 | 01:12:00 | 01:15:00 | -0.152 | 2.0982 | 0.1824 | 401.73 | 0 | 0 | 0.1824 | 401.73 | 0.0004016 | 884.66 | 0 | 0 | 0.0004016 | 884.66 | 2023-05-12 06:01:07 | -0.0003189 | 4.2217 | 9298.8253 | 0 | 关闭
154 | 1 | 3 | 恒流放电 | 01:12:30 | 01:15:30 | -0.152 | 2.0985 | 0.1837 | 404.52 | 0 | 0 | 0.1837 | 404.52 | 0.0004043 | 890.51 | 0 | 0 | 0.0004043 | 890.51 | 2023-05-12 06:01:37 | -0.0003189 | 4.2217 | 9298.9068 | 0 | 关闭
155 | 1 | 3 | 恒流放电 | 01:13:00 | 01:16:00 | -0.152 | 2.0988 | 0.1849 | 407.31 | 0 | 0 | 0.1849 | 407.31 | 0.000407 | 896.37 | 0 | 0 | 0.000407 | 896.37 | 2023-05-12 06:02:07 | -0.000319 | 4.2217 | 9298.8253 | 0 | 关闭
156 | 1 | 3 | 恒流放电 | 01:13:30 | 01:16:30 | -0.152 | 2.0993 | 0.1862 | 410.1 | 0 | 0 | 0.1862 | 410.1 | 0.0004096 | 902.22 | 0 | 0 | 0.0004096 | 902.22 | 2023-05-12 06:02:37 | -0.0003191 | 2.533 | 5579.2952 | 0 | 关闭
157 | 1 | 3 | 恒流放电 | 01:14:00 | 01:17:00 | -0.152 | 2.0996 | 0.1875 | 412.89 | 0 | 0 | 0.1875 | 412.89 | 0.0004123 | 908.08 | 0 | 0 | 0.0004123 | 908.08 | 2023-05-12 06:03:07 | -0.0003191 | 4.2217 | 9298.8253 | 0 | 关闭
158 | 1 | 3 | 恒流放电 | 01:14:30 | 01:17:30 | -0.152 | 2.0999 | 0.1887 | 415.68 | 0 | 0 | 0.1887 | 415.68 | 0.0004149 | 913.94 | 0 | 0 | 0.0004149 | 913.94 | 2023-05-12 06:03:37 | -0.0003191 | 4.2217 | 9298.9068 | 0 | 关闭
159 | 1 | 3 | 恒流放电 | 01:15:00 | 01:18:00 | -0.152 | 2.1003 | 0.19 | 418.47 | 0 | 0 | 0.19 | 418.47 | 0.0004176 | 919.8 | 0 | 0 | 0.0004176 | 919.8 | 2023-05-12 06:04:07 | -0.0003192 | 3.1663 | 6974.1801 | 0 | 关闭
160 | 1 | 3 | 恒流放电 | 01:15:30 | 01:18:30 | -0.152 | 2.1005 | 0.1913 | 421.26 | 0 | 0 | 0.1913 | 421.26 | 0.0004202 | 925.66 | 0 | 0 | 0.0004202 | 925.66 | 2023-05-12 06:04:37 | -0.0003192 | 6.3324 | 13948.1155 | 0 | 关闭
161 | 1 | 3 | 恒流放电 | 01:16:00 | 01:19:00 | -0.152 | 2.1007 | 0.1925 | 424.05 | 0 | 0 | 0.1925 | 424.05 | 0.0004229 | 931.52 | 0 | 0 | 0.0004229 | 931.52 | 2023-05-12 06:05:07 | -0.0003193 | 6.3326 | 13948.3603 | 0 | 关闭
162 | 1 | 3 | 恒流放电 | 01:16:30 | 01:19:30 | -0.152 | 2.1011 | 0.1938 | 426.84 | 0 | 0 | 0.1938 | 426.84 | 0.0004256 | 937.38 | 0 | 0 | 0.0004256 | 937.38 | 2023-05-12 06:05:37 | -0.0003193 | 3.1663 | 6974.1801 | 0 | 关闭
163 | 1 | 3 | 恒流放电 | 01:17:00 | 01:20:00 | -0.152 | 2.1013 | 0.1951 | 429.63 | 0 | 0 | 0.1951 | 429.63 | 0.0004282 | 943.24 | 0 | 0 | 0.0004282 | 943.24 | 2023-05-12 06:06:07 | -0.0003194 | 6.3326 | 13948.3603 | 0 | 关闭
164 | 1 | 3 | 恒流放电 | 01:17:30 | 01:20:30 | -0.152 | 2.1015 | 0.1963 | 432.42 | 0 | 0 | 0.1963 | 432.42 | 0.0004309 | 949.1 | 0 | 0 | 0.0004309 | 949.1 | 2023-05-12 06:06:37 | -0.0003194 | 6.3324 | 13948.1155 | 0 | 关闭
165 | 1 | 3 | 恒流放电 | 01:18:00 | 01:21:00 | -0.152 | 2.1018 | 0.1976 | 435.21 | 0 | 0 | 0.1976 | 435.21 | 0.0004336 | 954.96 | 0 | 0 | 0.0004336 | 954.96 | 2023-05-12 06:07:07 | -0.0003194 | 4.2217 | 9298.9068 | 0 | 关闭
166 | 1 | 3 | 恒流放电 | 01:18:30 | 01:21:30 | -0.152 | 2.1019 | 0.1989 | 438 | 0 | 0 | 0.1989 | 438 | 0.0004362 | 960.83 | 0 | 0 | 0.0004362 | 960.83 | 2023-05-12 06:07:37 | -0.0003194 | 12.6649 | 27896.231 | 0 | 关闭
167 | 1 | 3 | 恒流放电 | 01:19:00 | 01:22:00 | -0.152 | 2.1021 | 0.2001 | 440.79 | 0 | 0 | 0.2001 | 440.79 | 0.0004389 | 966.69 | 0 | 0 | 0.0004389 | 966.69 | 2023-05-12 06:08:07 | -0.0003195 | 6.3326 | 13948.3603 | 0 | 关闭
168 | 1 | 3 | 恒流放电 | 01:19:30 | 01:22:30 | -0.152 | 2.1024 | 0.2014 | 443.58 | 0 | 0 | 0.2014 | 443.58 | 0.0004415 | 972.56 | 0 | 0 | 0.0004415 | 972.56 | 2023-05-12 06:08:37 | -0.0003195 | 4.2216 | 9298.7437 | 0 | 关闭
169 | 1 | 3 | 恒流放电 | 01:20:00 | 01:23:00 | -0.152 | 2.1026 | 0.2026 | 446.37 | 0 | 0 | 0.2026 | 446.37 | 0.0004442 | 978.42 | 0 | 0 | 0.0004442 | 978.42 | 2023-05-12 06:09:07 | -0.0003196 | 6.3326 | 13948.3603 | 0 | 关闭
170 | 1 | 3 | 恒流放电 | 01:20:30 | 01:23:30 | -0.152 | 2.1027 | 0.2039 | 449.15 | 0 | 0 | 0.2039 | 449.15 | 0.0004469 | 984.29 | 0 | 0 | 0.0004469 | 984.29 | 2023-05-12 06:09:37 | -0.0003195 | 12.6651 | 27896.7205 | 0 | 关闭
171 | 1 | 3 | 恒流放电 | 01:21:00 | 01:24:00 | -0.152 | 2.1029 | 0.2052 | 451.94 | 0 | 0 | 0.2052 | 451.94 | 0.0004495 | 990.15 | 0 | 0 | 0.0004495 | 990.15 | 2023-05-12 06:10:07 | -0.0003196 | 6.3324 | 13948.1155 | 0 | 关闭
172 | 1 | 3 | 恒流放电 | 01:21:30 | 01:24:30 | -0.152 | 2.1027 | 0.2064 | 454.73 | 0 | 0 | 0.2064 | 454.73 | 0.0004522 | 996.02 | 0 | 0 | 0.0004522 | 996.02 | 2023-05-12 06:10:37 | -0.0003196 | -6.3324 | -13948.1155 | 0 | 关闭
173 | 1 | 3 | 恒流放电 | 01:22:00 | 01:25:00 | -0.152 | 2.1028 | 0.2077 | 457.52 | 0 | 0 | 0.2077 | 457.52 | 0.0004549 | 1001.88 | 0 | 0 | 0.0004549 | 1001.88 | 2023-05-12 06:11:07 | -0.0003196 | 12.6651 | 27896.7205 | 0 | 关闭
174 | 1 | 3 | 恒流放电 | 01:22:30 | 01:25:30 | -0.152 | 2.1029 | 0.209 | 460.31 | 0 | 0 | 0.209 | 460.31 | 0.0004575 | 1007.75 | 0 | 0 | 0.0004575 | 1007.75 | 2023-05-12 06:11:37 | -0.0003196 | 12.6651 | 27896.7205 | 0 | 关闭
175 | 1 | 3 | 恒流放电 | 01:23:00 | 01:26:00 | -0.152 | 2.1028 | 0.2102 | 463.1 | 0 | 0 | 0.2102 | 463.1 | 0.0004602 | 1013.62 | 0 | 0 | 0.0004602 | 1013.62 | 2023-05-12 06:12:07 | -0.0003196 | -12.6651 | -27896.7205 | 0 | 关闭
176 | 1 | 3 | 恒流放电 | 01:23:30 | 01:26:30 | -0.152 | 2.1027 | 0.2115 | 465.89 | 0 | 0 | 0.2115 | 465.89 | 0.0004628 | 1019.48 | 0 | 0 | 0.0004628 | 1019.48 | 2023-05-12 06:12:37 | -0.0003195 | -12.6651 | -27896.7205 | 0 | 关闭
177 | 1 | 3 | 恒流放电 | 01:24:00 | 01:27:00 | -0.152 | 2.1025 | 0.2128 | 468.68 | 0 | 0 | 0.2128 | 468.68 | 0.0004655 | 1025.35 | 0 | 0 | 0.0004655 | 1025.35 | 2023-05-12 06:13:07 | -0.0003195 | -6.3324 | -13948.1155 | 0 | 关闭
178 | 1 | 3 | 恒流放电 | 01:24:30 | 01:27:30 | -0.152 | 2.1022 | 0.214 | 471.47 | 0 | 0 | 0.214 | 471.47 | 0.0004682 | 1031.21 | 0 | 0 | 0.0004682 | 1031.21 | 2023-05-12 06:13:37 | -0.0003195 | -4.2217 | -9298.9068 | 0 | 关闭
179 | 1 | 3 | 恒流放电 | 01:25:00 | 01:28:00 | -0.152 | 2.1021 | 0.2153 | 474.26 | 0 | 0 | 0.2153 | 474.26 | 0.0004708 | 1037.08 | 0 | 0 | 0.0004708 | 1037.08 | 2023-05-12 06:14:07 | -0.0003195 | -12.6651 | -27896.7205 | 0 | 关闭
180 | 1 | 3 | 恒流放电 | 01:25:30 | 01:28:30 | -0.152 | 2.1021 | 0.2166 | 477.05 | 0 | 0 | 0.2166 | 477.05 | 0.0004735 | 1042.94 | 0 | 0 | 0.0004735 | 1042.94 | 2023-05-12 06:14:37 | -0.0003195 | 0 | 0 | 0 | 关闭
181 | 1 | 3 | 恒流放电 | 01:26:00 | 01:29:00 | -0.152 | 2.1022 | 0.2178 | 479.84 | 0 | 0 | 0.2178 | 479.84 | 0.0004762 | 1048.8 | 0 | 0 | 0.0004762 | 1048.8 | 2023-05-12 06:15:07 | -0.0003195 | 12.6649 | 27896.231 | 0 | 关闭
182 | 1 | 3 | 恒流放电 | 01:26:30 | 01:29:30 | -0.152 | 2.1022 | 0.2191 | 482.63 | 0 | 0 | 0.2191 | 482.63 | 0.0004788 | 1054.67 | 0 | 0 | 0.0004788 | 1054.67 | 2023-05-12 06:15:37 | -0.0003195 | 0 | 0 | 0 | 关闭
183 | 1 | 3 | 恒流放电 | 01:27:00 | 01:30:00 | -0.152 | 2.1022 | 0.2204 | 485.42 | 0 | 0 | 0.2204 | 485.42 | 0.0004815 | 1060.53 | 0 | 0 | 0.0004815 | 1060.53 | 2023-05-12 06:16:07 | -0.0003195 | 0 | 0 | 0 | 关闭
184 | 1 | 3 | 恒流放电 | 01:27:30 | 01:30:30 | -0.152 | 2.1023 | 0.2216 | 488.21 | 0 | 0 | 0.2216 | 488.21 | 0.0004841 | 1066.4 | 0 | 0 | 0.0004841 | 1066.4 | 2023-05-12 06:16:37 | -0.0003195 | 12.6649 | 27896.231 | 0 | 关闭
185 | 1 | 3 | 恒流放电 | 01:28:00 | 01:31:00 | -0.152 | 2.1024 | 0.2229 | 491 | 0 | 0 | 0.2229 | 491 | 0.0004868 | 1072.26 | 0 | 0 | 0.0004868 | 1072.26 | 2023-05-12 06:17:07 | -0.0003195 | 12.6649 | 27896.231 | 0 | 关闭
186 | 1 | 3 | 恒流放电 | 01:28:30 | 01:31:30 | -0.152 | 2.1025 | 0.2242 | 493.79 | 0 | 0 | 0.2242 | 493.79 | 0.0004895 | 1078.13 | 0 | 0 | 0.0004895 | 1078.13 | 2023-05-12 06:17:37 | -0.0003195 | 12.6647 | 27895.7416 | 0 | 关闭
187 | 1 | 3 | 恒流放电 | 01:29:00 | 01:32:00 | -0.152 | 2.1026 | 0.2254 | 496.58 | 0 | 0 | 0.2254 | 496.58 | 0.0004921 | 1083.99 | 0 | 0 | 0.0004921 | 1083.99 | 2023-05-12 06:18:07 | -0.0003195 | 12.6649 | 27896.231 | 0 | 关闭
188 | 1 | 3 | 恒流放电 | 01:29:30 | 01:32:30 | -0.152 | 2.1027 | 0.2267 | 499.37 | 0 | 0 | 0.2267 | 499.37 | 0.0004948 | 1089.86 | 0 | 0 | 0.0004948 | 1089.86 | 2023-05-12 06:18:37 | -0.0003195 | 12.6649 | 27896.231 | 0 | 关闭
189 | 1 | 3 | 恒流放电 | 01:30:00 | 01:33:00 | -0.152 | 2.1028 | 0.228 | 502.16 | 0 | 0 | 0.228 | 502.16 | 0.0004975 | 1095.72 | 0 | 0 | 0.0004975 | 1095.72 | 2023-05-12 06:19:07 | -0.0003196 | 12.6649 | 27896.231 | 0 | 关闭
190 | 1 | 3 | 恒流放电 | 01:30:30 | 01:33:30 | -0.152 | 2.1028 | 0.2292 | 504.95 | 0 | 0 | 0.2292 | 504.95 | 0.0005001 | 1101.59 | 0 | 0 | 0.0005001 | 1101.59 | 2023-05-12 06:19:37 | -0.0003196 | 0 | 0 | 0 | 关闭
191 | 1 | 3 | 恒流放电 | 01:31:00 | 01:34:00 | -0.152 | 2.1029 | 0.2305 | 507.74 | 0 | 0 | 0.2305 | 507.74 | 0.0005028 | 1107.46 | 0 | 0 | 0.0005028 | 1107.46 | 2023-05-12 06:20:07 | -0.0003196 | 12.6653 | 27897.21 | 0 | 关闭
192 | 1 | 3 | 恒流放电 | 01:31:30 | 01:34:30 | -0.152 | 2.103 | 0.2318 | 510.53 | 0 | 0 | 0.2318 | 510.53 | 0.0005054 | 1113.32 | 0 | 0 | 0.0005054 | 1113.32 | 2023-05-12 06:20:37 | -0.0003196 | 12.6649 | 27896.231 | 0 | 关闭
193 | 1 | 3 | 恒流放电 | 01:32:00 | 01:35:00 | -0.152 | 2.1031 | 0.233 | 513.32 | 0 | 0 | 0.233 | 513.32 | 0.0005081 | 1119.19 | 0 | 0 | 0.0005081 | 1119.19 | 2023-05-12 06:21:07 | -0.0003196 | 12.6649 | 27896.231 | 0 | 关闭
194 | 1 | 3 | 恒流放电 | 01:32:30 | 01:35:30 | -0.152 | 2.1031 | 0.2343 | 516.11 | 0 | 0 | 0.2343 | 516.11 | 0.0005108 | 1125.06 | 0 | 0 | 0.0005108 | 1125.06 | 2023-05-12 06:21:37 | -0.0003197 | 0 | 0 | 0 | 关闭
195 | 1 | 3 | 恒流放电 | 01:33:00 | 01:36:00 | -0.152 | 2.1032 | 0.2356 | 518.9 | 0 | 0 | 0.2356 | 518.9 | 0.0005134 | 1130.92 | 0 | 0 | 0.0005134 | 1130.92 | 2023-05-12 06:22:07 | -0.0003196 | 12.6649 | 27896.231 | 0 | 关闭
196 | 1 | 3 | 恒流放电 | 01:33:30 | 01:36:30 | -0.152 | 2.1032 | 0.2368 | 521.69 | 0 | 0 | 0.2368 | 521.69 | 0.0005161 | 1136.79 | 0 | 0 | 0.0005161 | 1136.79 | 2023-05-12 06:22:37 | -0.0003196 | 0 | 0 | 0 | 关闭
197 | 1 | 3 | 恒流放电 | 01:34:00 | 01:37:00 | -0.152 | 2.1033 | 0.2381 | 524.48 | 0 | 0 | 0.2381 | 524.48 | 0.0005188 | 1142.66 | 0 | 0 | 0.0005188 | 1142.66 | 2023-05-12 06:23:07 | -0.0003196 | 12.6644 | 27895.2521 | 0 | 关闭
198 | 1 | 3 | 恒流放电 | 01:34:30 | 01:37:30 | -0.152 | 2.1033 | 0.2394 | 527.26 | 0 | 0 | 0.2394 | 527.26 | 0.0005214 | 1148.53 | 0 | 0 | 0.0005214 | 1148.53 | 2023-05-12 06:23:37 | -0.0003196 | 0 | 0 | 0 | 关闭
199 | 1 | 3 | 恒流放电 | 01:35:00 | 01:38:00 | -0.152 | 2.1032 | 0.2406 | 530.05 | 0 | 0 | 0.2406 | 530.05 | 0.0005241 | 1154.39 | 0 | 0 | 0.0005241 | 1154.39 | 2023-05-12 06:24:07 | -0.0003197 | -12.6649 | -27896.231 | 0 | 关闭
200 | 1 | 3 | 恒流放电 | 01:35:30 | 01:38:30 | -0.152 | 2.1031 | 0.2419 | 532.84 | 0 | 0 | 0.2419 | 532.84 | 0.0005268 | 1160.26 | 0 | 0 | 0.0005268 | 1160.26 | 2023-05-12 06:24:37 | -0.0003197 | -12.6651 | -27896.7205 | 0 | 关闭
201 | 1 | 3 | 恒流放电 | 01:36:00 | 01:39:00 | -0.152 | 2.1031 | 0.2432 | 535.63 | 0 | 0 | 0.2432 | 535.63 | 0.0005294 | 1166.13 | 0 | 0 | 0.0005294 | 1166.13 | 2023-05-12 06:25:07 | -0.0003197 | 0 | 0 | 0 | 关闭
202 | 1 | 3 | 恒流放电 | 01:36:30 | 01:39:30 | -0.152 | 2.103 | 0.2444 | 538.42 | 0 | 0 | 0.2444 | 538.42 | 0.0005321 | 1171.99 | 0 | 0 | 0.0005321 | 1171.99 | 2023-05-12 06:25:37 | -0.0003196 | -12.6649 | -27896.231 | 0 | 关闭
203 | 1 | 3 | 恒流放电 | 01:37:00 | 01:40:00 | -0.152 | 2.1028 | 0.2457 | 541.21 | 0 | 0 | 0.2457 | 541.21 | 0.0005347 | 1177.86 | 0 | 0 | 0.0005347 | 1177.86 | 2023-05-12 06:26:07 | -0.0003196 | -6.3328 | -13948.8497 | 0 | 关闭
204 | 1 | 3 | 恒流放电 | 01:37:30 | 01:40:30 | -0.152 | 2.1026 | 0.247 | 544 | 0 | 0 | 0.247 | 544 | 0.0005374 | 1183.73 | 0 | 0 | 0.0005374 | 1183.73 | 2023-05-12 06:26:37 | -0.0003196 | -6.3326 | -13948.3603 | 0 | 关闭
205 | 1 | 3 | 恒流放电 | 01:38:00 | 01:41:00 | -0.152 | 2.1022 | 0.2482 | 546.79 | 0 | 0 | 0.2482 | 546.79 | 0.0005401 | 1189.59 | 0 | 0 | 0.0005401 | 1189.59 | 2023-05-12 06:27:07 | -0.0003195 | -3.1663 | -6974.1801 | 0 | 关闭
206 | 1 | 3 | 恒流放电 | 01:38:30 | 01:41:30 | -0.152 | 2.1018 | 0.2495 | 549.58 | 0 | 0 | 0.2495 | 549.58 | 0.0005427 | 1195.46 | 0 | 0 | 0.0005427 | 1195.46 | 2023-05-12 06:27:37 | -0.0003194 | -3.1663 | -6974.1801 | 0 | 关闭
207 | 1 | 3 | 恒流放电 | 01:39:00 | 01:42:00 | -0.152 | 2.1016 | 0.2508 | 552.37 | 0 | 0 | 0.2508 | 552.37 | 0.0005454 | 1201.32 | 0 | 0 | 0.0005454 | 1201.32 | 2023-05-12 06:28:07 | -0.0003194 | -6.3324 | -13948.1155 | 0 | 关闭
208 | 1 | 3 | 恒流放电 | 01:39:30 | 01:42:30 | -0.152 | 2.1014 | 0.252 | 555.16 | 0 | 0 | 0.252 | 555.16 | 0.0005481 | 1207.18 | 0 | 0 | 0.0005481 | 1207.18 | 2023-05-12 06:28:37 | -0.0003194 | -6.3327 | -13948.605 | 0 | 关闭
209 | 1 | 3 | 恒流放电 | 01:40:00 | 01:43:00 | -0.152 | 2.1012 | 0.2533 | 557.95 | 0 | 0 | 0.2533 | 557.95 | 0.0005507 | 1213.04 | 0 | 0 | 0.0005507 | 1213.04 | 2023-05-12 06:29:07 | -0.0003193 | -6.3323 | -13947.8708 | 0 | 关闭
210 | 1 | 3 | 恒流放电 | 01:40:30 | 01:43:30 | -0.152 | 2.1012 | 0.2546 | 560.74 | 0 | 0 | 0.2546 | 560.74 | 0.0005534 | 1218.9 | 0 | 0 | 0.0005534 | 1218.9 | 2023-05-12 06:29:37 | -0.0003193 | 0 | 0 | 0 | 关闭
211 | 1 | 3 | 恒流放电 | 01:41:00 | 01:44:00 | -0.152 | 2.1012 | 0.2558 | 563.53 | 0 | 0 | 0.2558 | 563.53 | 0.000556 | 1224.77 | 0 | 0 | 0.000556 | 1224.77 | 2023-05-12 06:30:07 | -0.0003193 | 0 | 0 | 0 | 关闭
212 | 1 | 3 | 恒流放电 | 01:41:30 | 01:44:30 | -0.152 | 2.1012 | 0.2571 | 566.32 | 0 | 0 | 0.2571 | 566.32 | 0.0005587 | 1230.63 | 0 | 0 | 0.0005587 | 1230.63 | 2023-05-12 06:30:37 | -0.0003193 | 0 | 0 | 0 | 关闭
213 | 1 | 3 | 恒流放电 | 01:42:00 | 01:45:00 | -0.152 | 2.1013 | 0.2584 | 569.11 | 0 | 0 | 0.2584 | 569.11 | 0.0005614 | 1236.49 | 0 | 0 | 0.0005614 | 1236.49 | 2023-05-12 06:31:07 | -0.0003194 | 12.6651 | 27896.7205 | 0 | 关闭
214 | 1 | 3 | 恒流放电 | 01:42:30 | 01:45:30 | -0.152 | 2.1013 | 0.2596 | 571.9 | 0 | 0 | 0.2596 | 571.9 | 0.000564 | 1242.35 | 0 | 0 | 0.000564 | 1242.35 | 2023-05-12 06:31:37 | -0.0003194 | 0 | 0 | 0 | 关闭
215 | 1 | 3 | 恒流放电 | 01:43:00 | 01:46:00 | -0.152 | 2.1012 | 0.2609 | 574.69 | 0 | 0 | 0.2609 | 574.69 | 0.0005667 | 1248.21 | 0 | 0 | 0.0005667 | 1248.21 | 2023-05-12 06:32:07 | -0.0003193 | -12.6647 | -27895.7416 | 0 | 关闭
216 | 1 | 3 | 恒流放电 | 01:43:30 | 01:46:30 | -0.152 | 2.1012 | 0.2622 | 577.48 | 0 | 0 | 0.2622 | 577.48 | 0.0005693 | 1254.07 | 0 | 0 | 0.0005693 | 1254.07 | 2023-05-12 06:32:37 | -0.0003193 | 0 | 0 | 0 | 关闭
217 | 1 | 3 | 恒流放电 | 01:44:00 | 01:47:00 | -0.152 | 2.1011 | 0.2634 | 580.27 | 0 | 0 | 0.2634 | 580.27 | 0.000572 | 1259.94 | 0 | 0 | 0.000572 | 1259.94 | 2023-05-12 06:33:07 | -0.0003193 | -12.6651 | -27896.7205 | 0 | 关闭
218 | 1 | 3 | 恒流放电 | 01:44:30 | 01:47:30 | -0.152 | 2.1011 | 0.2647 | 583.06 | 0 | 0 | 0.2647 | 583.06 | 0.0005747 | 1265.8 | 0 | 0 | 0.0005747 | 1265.8 | 2023-05-12 06:33:37 | -0.0003193 | 0 | 0 | 0 | 关闭
219 | 1 | 3 | 恒流放电 | 01:45:00 | 01:48:00 | -0.152 | 2.1011 | 0.266 | 585.85 | 0 | 0 | 0.266 | 585.85 | 0.0005773 | 1271.66 | 0 | 0 | 0.0005773 | 1271.66 | 2023-05-12 06:34:07 | -0.0003193 | 0 | 0 | 0 | 关闭
220 | 1 | 3 | 恒流放电 | 01:45:30 | 01:48:30 | -0.152 | 2.1011 | 0.2672 | 588.64 | 0 | 0 | 0.2672 | 588.64 | 0.00058 | 1277.52 | 0 | 0 | 0.00058 | 1277.52 | 2023-05-12 06:34:37 | -0.0003193 | 0 | 0 | 0 | 关闭
221 | 1 | 3 | 恒流放电 | 01:46:00 | 01:49:00 | -0.152 | 2.1009 | 0.2685 | 591.43 | 0 | 0 | 0.2685 | 591.43 | 0.0005827 | 1283.38 | 0 | 0 | 0.0005827 | 1283.38 | 2023-05-12 06:35:07 | -0.0003193 | -6.3324 | -13948.1155 | 0 | 关闭
222 | 1 | 3 | 恒流放电 | 01:46:30 | 01:49:30 | -0.152 | 2.1009 | 0.2698 | 594.22 | 0 | 0 | 0.2698 | 594.22 | 0.0005853 | 1289.24 | 0 | 0 | 0.0005853 | 1289.24 | 2023-05-12 06:35:37 | -0.0003193 | 0 | 0 | 0 | 关闭
223 | 1 | 3 | 恒流放电 | 01:47:00 | 01:50:00 | -0.152 | 2.1008 | 0.271 | 597.01 | 0 | 0 | 0.271 | 597.01 | 0.000588 | 1295.1 | 0 | 0 | 0.000588 | 1295.1 | 2023-05-12 06:36:07 | -0.0003193 | -12.6647 | -27895.7416 | 0 | 关闭
224 | 1 | 3 | 恒流放电 | 01:47:30 | 01:50:30 | -0.152 | 2.1006 | 0.2723 | 599.8 | 0 | 0 | 0.2723 | 599.8 | 0.0005906 | 1300.96 | 0 | 0 | 0.0005906 | 1300.96 | 2023-05-12 06:36:37 | -0.0003193 | -6.3326 | -13948.3603 | 0 | 关闭
225 | 1 | 3 | 恒流放电 | 01:48:00 | 01:51:00 | -0.152 | 2.1005 | 0.2736 | 602.59 | 0 | 0 | 0.2736 | 602.59 | 0.0005933 | 1306.82 | 0 | 0 | 0.0005933 | 1306.82 | 2023-05-12 06:37:07 | -0.0003193 | -12.6651 | -27896.7205 | 0 | 关闭
226 | 1 | 3 | 恒流放电 | 01:48:30 | 01:51:30 | -0.152 | 2.1004 | 0.2748 | 605.37 | 0 | 0 | 0.2748 | 605.37 | 0.000596 | 1312.68 | 0 | 0 | 0.000596 | 1312.68 | 2023-05-12 06:37:37 | -0.0003192 | -12.6651 | -27896.7205 | 0 | 关闭
227 | 1 | 3 | 恒流放电 | 01:49:00 | 01:52:00 | -0.152 | 2.1002 | 0.2761 | 608.16 | 0 | 0 | 0.2761 | 608.16 | 0.0005986 | 1318.54 | 0 | 0 | 0.0005986 | 1318.54 | 2023-05-12 06:38:07 | -0.0003192 | -6.3326 | -13948.3603 | 0 | 关闭
228 | 1 | 3 | 恒流放电 | 01:49:30 | 01:52:30 | -0.152 | 2.1 | 0.2774 | 610.95 | 0 | 0 | 0.2774 | 610.95 | 0.0006013 | 1324.4 | 0 | 0 | 0.0006013 | 1324.4 | 2023-05-12 06:38:37 | -0.0003192 | -6.3327 | -13948.605 | 0 | 关闭
229 | 1 | 3 | 恒流放电 | 01:50:00 | 01:53:00 | -0.152 | 2.0998 | 0.2786 | 613.74 | 0 | 0 | 0.2786 | 613.74 | 0.0006039 | 1330.26 | 0 | 0 | 0.0006039 | 1330.26 | 2023-05-12 06:39:07 | -0.0003191 | -6.3326 | -13948.3603 | 0 | 关闭
230 | 1 | 3 | 恒流放电 | 01:50:30 | 01:53:30 | -0.152 | 2.0995 | 0.2799 | 616.53 | 0 | 0 | 0.2799 | 616.53 | 0.0006066 | 1336.12 | 0 | 0 | 0.0006066 | 1336.12 | 2023-05-12 06:39:37 | -0.0003191 | -4.2216 | -9298.7437 | 0 | 关闭
231 | 1 | 3 | 恒流放电 | 01:51:00 | 01:54:00 | -0.152 | 2.0993 | 0.2812 | 619.32 | 0 | 0 | 0.2812 | 619.32 | 0.0006093 | 1341.97 | 0 | 0 | 0.0006093 | 1341.97 | 2023-05-12 06:40:07 | -0.0003191 | -6.3326 | -13948.3603 | 0 | 关闭
232 | 1 | 3 | 恒流放电 | 01:51:30 | 01:54:30 | -0.152 | 2.0989 | 0.2824 | 622.11 | 0 | 0 | 0.2824 | 622.11 | 0.0006119 | 1347.83 | 0 | 0 | 0.0006119 | 1347.83 | 2023-05-12 06:40:37 | -0.000319 | -3.1663 | -6974.1801 | 0 | 关闭
233 | 1 | 3 | 恒流放电 | 01:52:00 | 01:55:00 | -0.152 | 2.0984 | 0.2837 | 624.9 | 0 | 0 | 0.2837 | 624.9 | 0.0006146 | 1353.68 | 0 | 0 | 0.0006146 | 1353.68 | 2023-05-12 06:41:07 | -0.0003189 | -2.533 | -5579.3441 | 0 | 关闭
234 | 1 | 3 | 恒流放电 | 01:52:30 | 01:55:30 | -0.152 | 2.098 | 0.285 | 627.69 | 0 | 0 | 0.285 | 627.69 | 0.0006172 | 1359.54 | 0 | 0 | 0.0006172 | 1359.54 | 2023-05-12 06:41:37 | -0.0003189 | -3.1663 | -6974.1801 | 0 | 关闭
235 | 1 | 3 | 恒流放电 | 01:53:00 | 01:56:00 | -0.152 | 2.0974 | 0.2862 | 630.48 | 0 | 0 | 0.2862 | 630.48 | 0.0006199 | 1365.39 | 0 | 0 | 0.0006199 | 1365.39 | 2023-05-12 06:42:07 | -0.0003188 | -2.1108 | -4649.2903 | 0 | 关闭
236 | 1 | 3 | 恒流放电 | 01:53:30 | 01:56:30 | -0.152 | 2.0971 | 0.2875 | 633.27 | 0 | 0 | 0.2875 | 633.27 | 0.0006225 | 1371.24 | 0 | 0 | 0.0006225 | 1371.24 | 2023-05-12 06:42:37 | -0.0003187 | -4.2216 | -9298.7437 | 0 | 关闭
237 | 1 | 3 | 恒流放电 | 01:54:00 | 01:57:00 | -0.152 | 2.0968 | 0.2888 | 636.06 | 0 | 0 | 0.2888 | 636.06 | 0.0006252 | 1377.09 | 0 | 0 | 0.0006252 | 1377.09 | 2023-05-12 06:43:07 | -0.0003187 | -4.2219 | -9299.3963 | 0 | 关闭
238 | 1 | 3 | 恒流放电 | 01:54:30 | 01:57:30 | -0.152 | 2.0967 | 0.29 | 638.85 | 0 | 0 | 0.29 | 638.85 | 0.0006279 | 1382.94 | 0 | 0 | 0.0006279 | 1382.94 | 2023-05-12 06:43:37 | -0.0003187 | -12.6644 | -27895.2521 | 0 | 关闭
239 | 1 | 3 | 恒流放电 | 01:55:00 | 01:58:00 | -0.152 | 2.0964 | 0.2913 | 641.64 | 0 | 0 | 0.2913 | 641.64 | 0.0006305 | 1388.79 | 0 | 0 | 0.0006305 | 1388.79 | 2023-05-12 06:44:07 | -0.0003186 | -4.2219 | -9299.2332 | 0 | 关闭
240 | 1 | 3 | 恒流放电 | 01:55:30 | 01:58:30 | -0.152 | 2.0962 | 0.2926 | 644.43 | 0 | 0 | 0.2926 | 644.43 | 0.0006332 | 1394.63 | 0 | 0 | 0.0006332 | 1394.63 | 2023-05-12 06:44:37 | -0.0003186 | -6.3323 | -13947.8708 | 0 | 关闭
241 | 1 | 3 | 恒流放电 | 01:56:00 | 01:59:00 | -0.152 | 2.096 | 0.2938 | 647.22 | 0 | 0 | 0.2938 | 647.22 | 0.0006358 | 1400.48 | 0 | 0 | 0.0006358 | 1400.48 | 2023-05-12 06:45:07 | -0.0003186 | -6.3327 | -13948.605 | 0 | 关闭
242 | 1 | 3 | 恒流放电 | 01:56:30 | 01:59:30 | -0.152 | 2.0958 | 0.2951 | 650.01 | 0 | 0 | 0.2951 | 650.01 | 0.0006385 | 1406.33 | 0 | 0 | 0.0006385 | 1406.33 | 2023-05-12 06:45:37 | -0.0003185 | -6.3326 | -13948.3603 | 0 | 关闭
243 | 1 | 3 | 恒流放电 | 01:57:00 | 02:00:00 | -0.152 | 2.0957 | 0.2964 | 652.8 | 0 | 0 | 0.2964 | 652.8 | 0.0006411 | 1412.18 | 0 | 0 | 0.0006411 | 1412.18 | 2023-05-12 06:46:07 | -0.0003185 | -12.6651 | -27896.7205 | 0 | 关闭
244 | 1 | 3 | 恒流放电 | 01:57:30 | 02:00:30 | -0.152 | 2.0955 | 0.2976 | 655.59 | 0 | 0 | 0.2976 | 655.59 | 0.0006438 | 1418.02 | 0 | 0 | 0.0006438 | 1418.02 | 2023-05-12 06:46:37 | -0.0003185 | -6.3326 | -13948.3603 | 0 | 关闭
245 | 1 | 3 | 恒流放电 | 01:58:00 | 02:01:00 | -0.152 | 2.0953 | 0.2989 | 658.38 | 0 | 0 | 0.2989 | 658.38 | 0.0006464 | 1423.87 | 0 | 0 | 0.0006464 | 1423.87 | 2023-05-12 06:47:07 | -0.0003184 | -6.3326 | -13948.3603 | 0 | 关闭
246 | 1 | 3 | 恒流放电 | 01:58:30 | 02:01:30 | -0.152 | 2.0951 | 0.3002 | 661.17 | 0 | 0 | 0.3002 | 661.17 | 0.0006491 | 1429.71 | 0 | 0 | 0.0006491 | 1429.71 | 2023-05-12 06:47:37 | -0.0003184 | -6.3326 | -13948.3603 | 0 | 关闭
247 | 1 | 3 | 恒流放电 | 01:59:00 | 02:02:00 | -0.152 | 2.0948 | 0.3014 | 663.96 | 0 | 0 | 0.3014 | 663.96 | 0.0006517 | 1435.56 | 0 | 0 | 0.0006517 | 1435.56 | 2023-05-12 06:48:07 | -0.0003184 | -4.2216 | -9298.7437 | 0 | 关闭
248 | 1 | 3 | 恒流放电 | 01:59:30 | 02:02:30 | -0.152 | 2.0947 | 0.3027 | 666.75 | 0 | 0 | 0.3027 | 666.75 | 0.0006544 | 1441.4 | 0 | 0 | 0.0006544 | 1441.4 | 2023-05-12 06:48:37 | -0.0003184 | -12.6653 | -27897.21 | 0 | 关闭
249 | 1 | 3 | 恒流放电 | 02:00:00 | 02:03:00 | -0.152 | 2.0944 | 0.304 | 669.54 | 0 | 0 | 0.304 | 669.54 | 0.000657 | 1447.24 | 0 | 0 | 0.000657 | 1447.24 | 2023-05-12 06:49:07 | -0.0003183 | -4.2216 | -9298.7437 | 0 | 关闭
250 | 1 | 3 | 恒流放电 | 02:00:30 | 02:03:30 | -0.152 | 2.0941 | 0.3052 | 672.33 | 0 | 0 | 0.3052 | 672.33 | 0.0006597 | 1453.09 | 0 | 0 | 0.0006597 | 1453.09 | 2023-05-12 06:49:37 | -0.0003183 | -4.2218 | -9299.07 | 0 | 关闭
251 | 1 | 3 | 恒流放电 | 02:01:00 | 02:04:00 | -0.152 | 2.0939 | 0.3065 | 675.12 | 0 | 0 | 0.3065 | 675.12 | 0.0006624 | 1458.93 | 0 | 0 | 0.0006624 | 1458.93 | 2023-05-12 06:50:07 | -0.0003183 | -6.3327 | -13948.605 | 0 | 关闭
252 | 1 | 3 | 恒流放电 | 02:01:30 | 02:04:30 | -0.152 | 2.0937 | 0.3078 | 677.91 | 0 | 0 | 0.3078 | 677.91 | 0.000665 | 1464.77 | 0 | 0 | 0.000665 | 1464.77 | 2023-05-12 06:50:37 | -0.0003182 | -6.3323 | -13947.8708 | 0 | 关闭
253 | 1 | 3 | 恒流放电 | 02:02:00 | 02:05:00 | -0.152 | 2.0934 | 0.309 | 680.7 | 0 | 0 | 0.309 | 680.7 | 0.0006677 | 1470.61 | 0 | 0 | 0.0006677 | 1470.61 | 2023-05-12 06:51:07 | -0.0003182 | -4.2219 | -9299.2332 | 0 | 关闭
254 | 1 | 3 | 恒流放电 | 02:02:30 | 02:05:30 | -0.152 | 2.0931 | 0.3103 | 683.49 | 0 | 0 | 0.3103 | 683.49 | 0.0006703 | 1476.45 | 0 | 0 | 0.0006703 | 1476.45 | 2023-05-12 06:51:37 | -0.0003181 | -4.2217 | -9298.9068 | 0 | 关闭
255 | 1 | 3 | 恒流放电 | 02:03:00 | 02:06:00 | -0.152 | 2.0928 | 0.3116 | 686.28 | 0 | 0 | 0.3116 | 686.28 | 0.000673 | 1482.29 | 0 | 0 | 0.000673 | 1482.29 | 2023-05-12 06:52:07 | -0.0003181 | -4.2217 | -9298.9068 | 0 | 关闭
256 | 1 | 3 | 恒流放电 | 02:03:30 | 02:06:30 | -0.152 | 2.0924 | 0.3128 | 689.07 | 0 | 0 | 0.3128 | 689.07 | 0.0006756 | 1488.12 | 0 | 0 | 0.0006756 | 1488.12 | 2023-05-12 06:52:37 | -0.000318 | -3.1663 | -6974.1801 | 0 | 关闭
257 | 1 | 3 | 恒流放电 | 02:04:00 | 02:07:00 | -0.152 | 2.092 | 0.3141 | 691.85 | 0 | 0 | 0.3141 | 691.85 | 0.0006783 | 1493.96 | 0 | 0 | 0.0006783 | 1493.96 | 2023-05-12 06:53:07 | -0.000318 | -3.1664 | -6974.4249 | 0 | 关闭
258 | 1 | 3 | 恒流放电 | 02:04:30 | 02:07:30 | -0.152 | 2.0916 | 0.3154 | 694.64 | 0 | 0 | 0.3154 | 694.64 | 0.0006809 | 1499.8 | 0 | 0 | 0.0006809 | 1499.8 | 2023-05-12 06:53:37 | -0.0003179 | -3.1663 | -6974.1801 | 0 | 关闭
259 | 1 | 3 | 恒流放电 | 02:05:00 | 02:08:00 | -0.152 | 2.0911 | 0.3166 | 697.43 | 0 | 0 | 0.3166 | 697.43 | 0.0006836 | 1505.63 | 0 | 0 | 0.0006836 | 1505.63 | 2023-05-12 06:54:07 | -0.0003178 | -2.533 | -5579.3441 | 0 | 关闭
260 | 1 | 3 | 恒流放电 | 02:05:30 | 02:08:30 | -0.152 | 2.0906 | 0.3179 | 700.22 | 0 | 0 | 0.3179 | 700.22 | 0.0006862 | 1511.46 | 0 | 0 | 0.0006862 | 1511.46 | 2023-05-12 06:54:37 | -0.0003178 | -2.533 | -5579.3441 | 0 | 关闭
261 | 1 | 3 | 恒流放电 | 02:06:00 | 02:09:00 | -0.152 | 2.0899 | 0.3192 | 703.01 | 0 | 0 | 0.3192 | 703.01 | 0.0006889 | 1517.29 | 0 | 0 | 0.0006889 | 1517.29 | 2023-05-12 06:55:07 | -0.0003176 | -1.8093 | -3985.1759 | 0 | 关闭
262 | 1 | 3 | 恒流放电 | 02:06:30 | 02:09:30 | -0.152 | 2.0893 | 0.3204 | 705.8 | 0 | 0 | 0.3204 | 705.8 | 0.0006915 | 1523.12 | 0 | 0 | 0.0006915 | 1523.12 | 2023-05-12 06:55:37 | -0.0003175 | -2.1109 | -4649.535 | 0 | 关闭
263 | 1 | 3 | 恒流放电 | 02:07:00 | 02:10:00 | -0.152 | 2.0887 | 0.3217 | 708.59 | 0 | 0 | 0.3217 | 708.59 | 0.0006941 | 1528.95 | 0 | 0 | 0.0006941 | 1528.95 | 2023-05-12 06:56:07 | -0.0003174 | -2.1109 | -4649.4534 | 0 | 关闭
264 | 1 | 3 | 恒流放电 | 02:07:30 | 02:10:30 | -0.152 | 2.088 | 0.323 | 711.38 | 0 | 0 | 0.323 | 711.38 | 0.0006968 | 1534.78 | 0 | 0 | 0.0006968 | 1534.78 | 2023-05-12 06:56:37 | -0.0003174 | -1.8092 | -3985.036 | 0 | 关闭
265 | 1 | 3 | 恒流放电 | 02:08:00 | 02:11:00 | -0.152 | 2.0874 | 0.3242 | 714.17 | 0 | 0 | 0.3242 | 714.17 | 0.0006994 | 1540.6 | 0 | 0 | 0.0006994 | 1540.6 | 2023-05-12 06:57:07 | -0.0003172 | -2.1109 | -4649.6166 | 0 | 关闭
266 | 1 | 3 | 恒流放电 | 02:08:30 | 02:11:30 | -0.152 | 2.087 | 0.3255 | 716.96 | 0 | 0 | 0.3255 | 716.96 | 0.0007021 | 1546.42 | 0 | 0 | 0.0007021 | 1546.42 | 2023-05-12 06:57:37 | -0.0003172 | -3.1662 | -6974.0578 | 0 | 关闭
267 | 1 | 3 | 恒流放电 | 02:09:00 | 02:12:00 | -0.152 | 2.0865 | 0.3268 | 719.75 | 0 | 0 | 0.3268 | 719.75 | 0.0007047 | 1552.25 | 0 | 0 | 0.0007047 | 1552.25 | 2023-05-12 06:58:07 | -0.0003171 | -2.5331 | -5579.442 | 0 | 关闭
268 | 1 | 3 | 恒流放电 | 02:09:30 | 02:12:30 | -0.152 | 2.0859 | 0.328 | 722.54 | 0 | 0 | 0.328 | 722.54 | 0.0007074 | 1558.07 | 0 | 0 | 0.0007074 | 1558.07 | 2023-05-12 06:58:37 | -0.000317 | -2.1107 | -4649.2087 | 0 | 关闭
269 | 1 | 3 | 恒流放电 | 02:10:00 | 02:13:00 | -0.152 | 2.0854 | 0.3293 | 725.33 | 0 | 0 | 0.3293 | 725.33 | 0.00071 | 1563.88 | 0 | 0 | 0.00071 | 1563.88 | 2023-05-12 06:59:07 | -0.000317 | -2.533 | -5579.3441 | 0 | 关闭
270 | 1 | 3 | 恒流放电 | 02:10:30 | 02:13:30 | -0.152 | 2.0851 | 0.3306 | 728.12 | 0 | 0 | 0.3306 | 728.12 | 0.0007126 | 1569.7 | 0 | 0 | 0.0007126 | 1569.7 | 2023-05-12 06:59:37 | -0.0003169 | -4.222 | -9299.5595 | 0 | 关闭
271 | 1 | 3 | 恒流放电 | 02:11:00 | 02:14:00 | -0.152 | 2.0846 | 0.3318 | 730.91 | 0 | 0 | 0.3318 | 730.91 | 0.0007153 | 1575.52 | 0 | 0 | 0.0007153 | 1575.52 | 2023-05-12 07:00:07 | -0.0003168 | -2.5329 | -5579.1483 | 0 | 关闭
272 | 1 | 3 | 恒流放电 | 02:11:30 | 02:14:30 | -0.152 | 2.0843 | 0.3331 | 733.7 | 0 | 0 | 0.3331 | 733.7 | 0.0007179 | 1581.33 | 0 | 0 | 0.0007179 | 1581.33 | 2023-05-12 07:00:37 | -0.0003168 | -4.2217 | -9298.9068 | 0 | 关闭
273 | 1 | 3 | 恒流放电 | 02:12:00 | 02:15:00 | -0.152 | 2.0838 | 0.3344 | 736.49 | 0 | 0 | 0.3344 | 736.49 | 0.0007206 | 1587.15 | 0 | 0 | 0.0007206 | 1587.15 | 2023-05-12 07:01:07 | -0.0003167 | -2.5331 | -5579.5399 | 0 | 关闭
274 | 1 | 3 | 恒流放电 | 02:12:30 | 02:15:30 | -0.152 | 2.0832 | 0.3356 | 739.28 | 0 | 0 | 0.3356 | 739.28 | 0.0007232 | 1592.96 | 0 | 0 | 0.0007232 | 1592.96 | 2023-05-12 07:01:37 | -0.0003166 | -2.1109 | -4649.4534 | 0 | 关闭
275 | 1 | 3 | 恒流放电 | 02:13:00 | 02:16:00 | -0.152 | 2.0827 | 0.3369 | 742.07 | 0 | 0 | 0.3369 | 742.07 | 0.0007258 | 1598.77 | 0 | 0 | 0.0007258 | 1598.77 | 2023-05-12 07:02:07 | -0.0003165 | -2.533 | -5579.2462 | 0 | 关闭
276 | 1 | 3 | 恒流放电 | 02:13:30 | 02:16:30 | -0.152 | 2.0822 | 0.3382 | 744.86 | 0 | 0 | 0.3382 | 744.86 | 0.0007285 | 1604.58 | 0 | 0 | 0.0007285 | 1604.58 | 2023-05-12 07:02:37 | -0.0003164 | -2.5331 | -5579.442 | 0 | 关闭
277 | 1 | 3 | 恒流放电 | 02:14:00 | 02:17:00 | -0.152 | 2.0817 | 0.3394 | 747.65 | 0 | 0 | 0.3394 | 747.65 | 0.0007311 | 1610.39 | 0 | 0 | 0.0007311 | 1610.39 | 2023-05-12 07:03:07 | -0.0003164 | -2.533 | -5579.3441 | 0 | 关闭
278 | 1 | 3 | 恒流放电 | 02:14:30 | 02:17:30 | -0.152 | 2.0811 | 0.3407 | 750.44 | 0 | 0 | 0.3407 | 750.44 | 0.0007338 | 1616.19 | 0 | 0 | 0.0007338 | 1616.19 | 2023-05-12 07:03:37 | -0.0003163 | -2.1108 | -4649.3718 | 0 | 关闭
279 | 1 | 3 | 恒流放电 | 02:15:00 | 02:18:00 | -0.152 | 2.0804 | 0.342 | 753.23 | 0 | 0 | 0.342 | 753.23 | 0.0007364 | 1622 | 0 | 0 | 0.0007364 | 1622 | 2023-05-12 07:04:07 | -0.0003162 | -1.8093 | -3985.3157 | 0 | 关闭
280 | 1 | 3 | 恒流放电 | 02:15:30 | 02:18:30 | -0.152 | 2.0798 | 0.3432 | 756.02 | 0 | 0 | 0.3432 | 756.02 | 0.000739 | 1627.8 | 0 | 0 | 0.000739 | 1627.8 | 2023-05-12 07:04:37 | -0.0003161 | -2.1109 | -4649.535 | 0 | 关闭
281 | 1 | 3 | 恒流放电 | 02:16:00 | 02:19:00 | -0.152 | 2.0792 | 0.3445 | 758.81 | 0 | 0 | 0.3445 | 758.81 | 0.0007417 | 1633.6 | 0 | 0 | 0.0007417 | 1633.6 | 2023-05-12 07:05:07 | -0.000316 | -2.1109 | -4649.4534 | 0 | 关闭
282 | 1 | 3 | 恒流放电 | 02:16:30 | 02:19:30 | -0.152 | 2.0785 | 0.3458 | 761.6 | 0 | 0 | 0.3458 | 761.6 | 0.0007443 | 1639.4 | 0 | 0 | 0.0007443 | 1639.4 | 2023-05-12 07:05:37 | -0.0003159 | -1.8093 | -3985.3157 | 0 | 关闭
283 | 1 | 3 | 恒流放电 | 02:17:00 | 02:20:00 | -0.152 | 2.0779 | 0.347 | 764.39 | 0 | 0 | 0.347 | 764.39 | 0.0007469 | 1645.2 | 0 | 0 | 0.0007469 | 1645.2 | 2023-05-12 07:06:07 | -0.0003158 | -2.1109 | -4649.4534 | 0 | 关闭
284 | 1 | 3 | 恒流放电 | 02:17:30 | 02:20:30 | -0.152 | 2.0772 | 0.3483 | 767.18 | 0 | 0 | 0.3483 | 767.18 | 0.0007496 | 1650.99 | 0 | 0 | 0.0007496 | 1650.99 | 2023-05-12 07:06:37 | -0.0003157 | -1.8094 | -3985.3856 | 0 | 关闭
285 | 1 | 3 | 恒流放电 | 02:18:00 | 02:21:00 | -0.152 | 2.0763 | 0.3496 | 769.97 | 0 | 0 | 0.3496 | 769.97 | 0.0007522 | 1656.79 | 0 | 0 | 0.0007522 | 1656.79 | 2023-05-12 07:07:07 | -0.0003156 | -1.4072 | -3099.5812 | 0 | 关闭
286 | 1 | 3 | 恒流放电 | 02:18:30 | 02:21:30 | -0.152 | 2.0752 | 0.3508 | 772.76 | 0 | 0 | 0.3508 | 772.76 | 0.0007548 | 1662.58 | 0 | 0 | 0.0007548 | 1662.58 | 2023-05-12 07:07:37 | -0.0003154 | -1.1514 | -2536.0655 | 0 | 关闭
287 | 1 | 3 | 恒流放电 | 02:19:00 | 02:22:00 | -0.152 | 2.0742 | 0.3521 | 775.55 | 0 | 0 | 0.3521 | 775.55 | 0.0007574 | 1668.37 | 0 | 0 | 0.0007574 | 1668.37 | 2023-05-12 07:08:07 | -0.0003152 | -1.2665 | -2789.5742 | 0 | 关闭
288 | 1 | 3 | 恒流放电 | 02:19:30 | 02:22:30 | -0.152 | 2.073 | 0.3534 | 778.33 | 0 | 0 | 0.3534 | 778.33 | 0.0007601 | 1674.15 | 0 | 0 | 0.0007601 | 1674.15 | 2023-05-12 07:08:37 | -0.0003151 | -1.0555 | -2324.8083 | 0 | 关闭
289 | 1 | 3 | 恒流放电 | 02:20:00 | 02:23:00 | -0.152 | 2.0718 | 0.3546 | 781.12 | 0 | 0 | 0.3546 | 781.12 | 0.0007627 | 1679.93 | 0 | 0 | 0.0007627 | 1679.93 | 2023-05-12 07:09:07 | -0.0003149 | -1.0554 | -2324.7267 | 0 | 关闭
290 | 1 | 3 | 恒流放电 | 02:20:30 | 02:23:30 | -0.152 | 2.0706 | 0.3559 | 783.91 | 0 | 0 | 0.3559 | 783.91 | 0.0007653 | 1685.71 | 0 | 0 | 0.0007653 | 1685.71 | 2023-05-12 07:09:37 | -0.0003147 | -1.0554 | -2324.7267 | 0 | 关闭
291 | 1 | 3 | 恒流放电 | 02:21:00 | 02:24:00 | -0.152 | 2.0692 | 0.3572 | 786.7 | 0 | 0 | 0.3572 | 786.7 | 0.0007679 | 1691.48 | 0 | 0 | 0.0007679 | 1691.48 | 2023-05-12 07:10:07 | -0.0003145 | -0.9047 | -1992.6229 | 0 | 关闭
292 | 1 | 3 | 恒流放电 | 02:21:30 | 02:24:30 | -0.152 | 2.0679 | 0.3584 | 789.49 | 0 | 0 | 0.3584 | 789.49 | 0.0007706 | 1697.25 | 0 | 0 | 0.0007706 | 1697.25 | 2023-05-12 07:10:37 | -0.0003143 | -0.9742 | -2145.8639 | 0 | 关闭
293 | 1 | 3 | 恒流放电 | 02:22:00 | 02:25:00 | -0.152 | 2.0666 | 0.3597 | 792.28 | 0 | 0 | 0.3597 | 792.28 | 0.0007732 | 1703.02 | 0 | 0 | 0.0007732 | 1703.02 | 2023-05-12 07:11:07 | -0.0003141 | -0.9742 | -2145.9016 | 0 | 关闭
294 | 1 | 3 | 恒流放电 | 02:22:30 | 02:25:30 | -0.152 | 2.0655 | 0.361 | 795.07 | 0 | 0 | 0.361 | 795.07 | 0.0007758 | 1708.78 | 0 | 0 | 0.0007758 | 1708.78 | 2023-05-12 07:11:37 | -0.0003139 | -1.1513 | -2535.932 | 0 | 关闭
295 | 1 | 3 | 恒流放电 | 02:23:00 | 02:26:00 | -0.152 | 2.0641 | 0.3622 | 797.86 | 0 | 0 | 0.3622 | 797.86 | 0.0007784 | 1714.54 | 0 | 0 | 0.0007784 | 1714.54 | 2023-05-12 07:12:07 | -0.0003137 | -0.9047 | -1992.6928 | 0 | 关闭
296 | 1 | 3 | 恒流放电 | 02:23:30 | 02:26:30 | -0.152 | 2.0629 | 0.3635 | 800.65 | 0 | 0 | 0.3635 | 800.65 | 0.000781 | 1720.3 | 0 | 0 | 0.000781 | 1720.3 | 2023-05-12 07:12:37 | -0.0003135 | -1.0554 | -2324.6451 | 0 | 关闭
297 | 1 | 3 | 恒流放电 | 02:24:00 | 02:27:00 | -0.152 | 2.0616 | 0.3648 | 803.44 | 0 | 0 | 0.3648 | 803.44 | 0.0007836 | 1726.05 | 0 | 0 | 0.0007836 | 1726.05 | 2023-05-12 07:13:07 | -0.0003133 | -0.9742 | -2145.8639 | 0 | 关闭
298 | 1 | 3 | 恒流放电 | 02:24:30 | 02:27:30 | -0.152 | 2.0603 | 0.366 | 806.23 | 0 | 0 | 0.366 | 806.23 | 0.0007862 | 1731.8 | 0 | 0 | 0.0007862 | 1731.8 | 2023-05-12 07:13:37 | -0.0003131 | -0.9742 | -2145.8263 | 0 | 关闭
299 | 1 | 3 | 恒流放电 | 02:25:00 | 02:28:00 | -0.152 | 2.0591 | 0.3673 | 809.02 | 0 | 0 | 0.3673 | 809.02 | 0.0007888 | 1737.55 | 0 | 0 | 0.0007888 | 1737.55 | 2023-05-12 07:14:07 | -0.000313 | -1.0554 | -2324.6859 | 0 | 关闭
300 | 1 | 3 | 恒流放电 | 02:25:30 | 02:28:30 | -0.152 | 2.0577 | 0.3686 | 811.81 | 0 | 0 | 0.3686 | 811.81 | 0.0007915 | 1743.29 | 0 | 0 | 0.0007915 | 1743.29 | 2023-05-12 07:14:37 | -0.0003127 | -0.9047 | -1992.6229 | 0 | 关闭
301 | 1 | 3 | 恒流放电 | 02:26:00 | 02:29:00 | -0.152 | 2.0563 | 0.3698 | 814.6 | 0 | 0 | 0.3698 | 814.6 | 0.0007941 | 1749.03 | 0 | 0 | 0.0007941 | 1749.03 | 2023-05-12 07:15:07 | -0.0003125 | -0.9046 | -1992.5879 | 0 | 关闭
302 | 1 | 3 | 恒流放电 | 02:26:30 | 02:29:30 | -0.152 | 2.0547 | 0.3711 | 817.39 | 0 | 0 | 0.3711 | 817.39 | 0.0007967 | 1754.76 | 0 | 0 | 0.0007967 | 1754.76 | 2023-05-12 07:15:37 | -0.0003123 | -0.7915 | -1743.4838 | 0 | 关闭
303 | 1 | 3 | 恒流放电 | 02:27:00 | 02:30:00 | -0.152 | 2.053 | 0.3724 | 820.18 | 0 | 0 | 0.3724 | 820.18 | 0.0007993 | 1760.49 | 0 | 0 | 0.0007993 | 1760.49 | 2023-05-12 07:16:07 | -0.000312 | -0.745 | -1640.9836 | 0 | 关闭
304 | 1 | 3 | 恒流放电 | 02:27:30 | 02:30:30 | -0.152 | 2.0512 | 0.3736 | 822.97 | 0 | 0 | 0.3736 | 822.97 | 0.0008019 | 1766.22 | 0 | 0 | 0.0008019 | 1766.22 | 2023-05-12 07:16:37 | -0.0003117 | -0.7036 | -1549.7634 | 0 | 关闭
305 | 1 | 3 | 恒流放电 | 02:28:00 | 02:31:00 | -0.152 | 2.0493 | 0.3749 | 825.76 | 0 | 0 | 0.3749 | 825.76 | 0.0008045 | 1771.94 | 0 | 0 | 0.0008045 | 1771.94 | 2023-05-12 07:17:07 | -0.0003115 | -0.6666 | -1468.2227 | 0 | 关闭
306 | 1 | 3 | 恒流放电 | 02:28:30 | 02:31:30 | -0.152 | 2.0472 | 0.3762 | 828.55 | 0 | 0 | 0.3762 | 828.55 | 0.0008071 | 1777.65 | 0 | 0 | 0.0008071 | 1777.65 | 2023-05-12 07:17:37 | -0.0003111 | -0.6031 | -1328.4852 | 0 | 关闭
307 | 1 | 3 | 恒流放电 | 02:29:00 | 02:32:00 | -0.152 | 2.0451 | 0.3774 | 831.34 | 0 | 0 | 0.3774 | 831.34 | 0.0008096 | 1783.36 | 0 | 0 | 0.0008096 | 1783.36 | 2023-05-12 07:18:07 | -0.0003108 | -0.6031 | -1328.3453 | 0 | 关闭
308 | 1 | 3 | 恒流放电 | 02:29:30 | 02:32:30 | -0.152 | 2.0426 | 0.3787 | 834.13 | 0 | 0 | 0.3787 | 834.13 | 0.0008122 | 1789.06 | 0 | 0 | 0.0008122 | 1789.06 | 2023-05-12 07:18:37 | -0.0003104 | -0.5066 | -1115.8492 | 0 | 关闭
309 | 1 | 3 | 恒流放电 | 02:30:00 | 02:33:00 | -0.152 | 2.0401 | 0.38 | 836.92 | 0 | 0 | 0.38 | 836.92 | 0.0008148 | 1794.75 | 0 | 0 | 0.0008148 | 1794.75 | 2023-05-12 07:19:07 | -0.00031 | -0.5066 | -1115.8884 | 0 | 关闭
310 | 1 | 3 | 恒流放电 | 02:30:30 | 02:33:30 | -0.152 | 2.0372 | 0.3812 | 839.71 | 0 | 0 | 0.3812 | 839.71 | 0.0008174 | 1800.44 | 0 | 0 | 0.0008174 | 1800.44 | 2023-05-12 07:19:37 | -0.0003096 | -0.4367 | -961.939 | 0 | 关闭
311 | 1 | 3 | 恒流放电 | 02:31:00 | 02:34:00 | -0.152 | 2.0342 | 0.3825 | 842.5 | 0 | 0 | 0.3825 | 842.5 | 0.00082 | 1806.12 | 0 | 0 | 0.00082 | 1806.12 | 2023-05-12 07:20:07 | -0.0003092 | -0.4222 | -929.8744 | 0 | 关闭
312 | 1 | 3 | 恒流放电 | 02:31:30 | 02:34:30 | -0.152 | 2.0308 | 0.3838 | 845.29 | 0 | 0 | 0.3838 | 845.29 | 0.0008226 | 1811.79 | 0 | 0 | 0.0008226 | 1811.79 | 2023-05-12 07:20:37 | -0.0003086 | -0.3725 | -820.5062 | 0 | 关闭
313 | 1 | 3 | 恒流放电 | 02:32:00 | 02:35:00 | -0.152 | 2.027 | 0.385 | 848.08 | 0 | 0 | 0.385 | 848.08 | 0.0008251 | 1817.45 | 0 | 0 | 0.0008251 | 1817.45 | 2023-05-12 07:21:07 | -0.0003081 | -0.3333 | -734.1113 | 0 | 关闭
314 | 1 | 3 | 恒流放电 | 02:32:30 | 02:35:30 | -0.152 | 2.0232 | 0.3863 | 850.87 | 0 | 0 | 0.3863 | 850.87 | 0.0008277 | 1823.1 | 0 | 0 | 0.0008277 | 1823.1 | 2023-05-12 07:21:37 | -0.0003075 | -0.3333 | -734.1371 | 0 | 关闭
315 | 1 | 3 | 恒流放电 | 02:33:00 | 02:36:00 | -0.152 | 2.0188 | 0.3876 | 853.66 | 0 | 0 | 0.3876 | 853.66 | 0.0008302 | 1828.74 | 0 | 0 | 0.0008302 | 1828.74 | 2023-05-12 07:22:07 | -0.0003068 | -0.2878 | -634.0053 | 0 | 关闭
316 | 1 | 3 | 恒流放电 | 02:33:30 | 02:36:30 | -0.152 | 2.0139 | 0.3888 | 856.44 | 0 | 0 | 0.3888 | 856.44 | 0.0008328 | 1834.36 | 0 | 0 | 0.0008328 | 1834.36 | 2023-05-12 07:22:37 | -0.0003061 | -0.2585 | -569.3308 | 0 | 关闭
317 | 1 | 3 | 恒流放电 | 02:34:00 | 02:37:00 | -0.152 | 2.0078 | 0.3901 | 859.23 | 0 | 0 | 0.3901 | 859.23 | 0.0008353 | 1839.97 | 0 | 0 | 0.0008353 | 1839.97 | 2023-05-12 07:23:07 | -0.0003051 | -0.2076 | -457.3153 | 0 | 关闭
318 | 1 | 3 | 恒流放电 | 02:34:30 | 02:37:30 | -0.152 | 2.0011 | 0.3914 | 862.02 | 0 | 0 | 0.3914 | 862.02 | 0.0008379 | 1845.56 | 0 | 0 | 0.0008379 | 1845.56 | 2023-05-12 07:23:37 | -0.0003041 | -0.189 | -416.3909 | 0 | 关闭
319 | 1 | 3 | 恒流放电 | 02:35:00 | 02:38:00 | -0.152 | 1.9948 | 0.3926 | 864.81 | 0 | 0 | 0.3926 | 864.81 | 0.0008404 | 1851.14 | 0 | 0 | 0.0008404 | 1851.14 | 2023-05-12 07:24:07 | -0.0003032 | -0.201 | -442.8129 | 0 | 关闭
320 | 1 | 3 | 恒流放电 | 02:35:30 | 02:38:30 | -0.152 | 1.9877 | 0.3939 | 867.6 | 0 | 0 | 0.3939 | 867.6 | 0.0008429 | 1856.69 | 0 | 0 | 0.0008429 | 1856.69 | 2023-05-12 07:24:37 | -0.0003021 | -0.1784 | -392.9185 | 0 | 关闭
321 | 1 | 3 | 恒流放电 | 02:36:00 | 02:39:00 | -0.152 | 1.9804 | 0.3952 | 870.39 | 0 | 0 | 0.3952 | 870.39 | 0.0008455 | 1862.23 | 0 | 0 | 0.0008455 | 1862.23 | 2023-05-12 07:25:07 | -0.000301 | -0.1735 | -382.1536 | 0 | 关闭
322 | 1 | 3 | 恒流放电 | 02:36:30 | 02:39:30 | -0.152 | 1.973 | 0.3964 | 873.18 | 0 | 0 | 0.3964 | 873.18 | 0.000848 | 1867.74 | 0 | 0 | 0.000848 | 1867.74 | 2023-05-12 07:25:37 | -0.0002999 | -0.1711 | -376.9761 | 0 | 关闭
323 | 1 | 3 | 恒流放电 | 02:37:00 | 02:40:00 | -0.152 | 1.9652 | 0.3977 | 875.97 | 0 | 0 | 0.3977 | 875.97 | 0.0008504 | 1873.24 | 0 | 0 | 0.0008504 | 1873.24 | 2023-05-12 07:26:07 | -0.0002987 | -0.1624 | -357.6565 | 0 | 关闭
324 | 1 | 3 | 恒流放电 | 02:37:30 | 02:40:30 | -0.152 | 1.9569 | 0.399 | 878.76 | 0 | 0 | 0.399 | 878.76 | 0.0008529 | 1878.71 | 0 | 0 | 0.0008529 | 1878.71 | 2023-05-12 07:26:37 | -0.0002974 | -0.1526 | -336.0992 | 0 | 关闭
325 | 1 | 3 | 恒流放电 | 02:38:00 | 02:41:00 | -0.152 | 1.9488 | 0.4002 | 881.55 | 0 | 0 | 0.4002 | 881.55 | 0.0008554 | 1884.15 | 0 | 0 | 0.0008554 | 1884.15 | 2023-05-12 07:27:07 | -0.0002962 | -0.1564 | -344.3858 | 0 | 关闭
326 | 1 | 3 | 恒流放电 | 02:38:30 | 02:41:30 | -0.152 | 1.9407 | 0.4015 | 884.34 | 0 | 0 | 0.4015 | 884.34 | 0.0008579 | 1889.58 | 0 | 0 | 0.0008579 | 1889.58 | 2023-05-12 07:27:37 | -0.000295 | -0.1564 | -344.4221 | 0 | 关闭
327 | 1 | 3 | 恒流放电 | 02:39:00 | 02:42:00 | -0.152 | 1.9325 | 0.4028 | 887.13 | 0 | 0 | 0.4028 | 887.13 | 0.0008603 | 1894.98 | 0 | 0 | 0.0008603 | 1894.98 | 2023-05-12 07:28:07 | -0.0002937 | -0.1544 | -340.1979 | 0 | 关闭
328 | 1 | 3 | 恒流放电 | 02:39:30 | 02:42:30 | -0.152 | 1.9243 | 0.404 | 889.92 | 0 | 0 | 0.404 | 889.92 | 0.0008628 | 1900.36 | 0 | 0 | 0.0008628 | 1900.36 | 2023-05-12 07:28:37 | -0.0002925 | -0.1544 | -340.1979 | 0 | 关闭
329 | 1 | 3 | 恒流放电 | 02:40:00 | 02:43:00 | -0.152 | 1.9161 | 0.4053 | 892.71 | 0 | 0 | 0.4053 | 892.71 | 0.0008652 | 1905.72 | 0 | 0 | 0.0008652 | 1905.72 | 2023-05-12 07:29:07 | -0.0002912 | -0.1545 | -340.2099 | 0 | 关闭
330 | 1 | 3 | 恒流放电 | 02:40:30 | 02:43:30 | -0.152 | 1.9075 | 0.4066 | 895.5 | 0 | 0 | 0.4066 | 895.5 | 0.0008676 | 1911.05 | 0 | 0 | 0.0008676 | 1911.05 | 2023-05-12 07:29:37 | -0.0002899 | -0.1473 | -324.3748 | 0 | 关闭
331 | 1 | 3 | 恒流放电 | 02:41:00 | 02:44:00 | -0.152 | 1.8993 | 0.4078 | 898.29 | 0 | 0 | 0.4078 | 898.29 | 0.00087 | 1916.36 | 0 | 0 | 0.00087 | 1916.36 | 2023-05-12 07:30:07 | -0.0002887 | -0.1545 | -340.2218 | 0 | 关闭
332 | 1 | 3 | 恒流放电 | 02:41:30 | 02:44:30 | -0.152 | 1.8907 | 0.4091 | 901.08 | 0 | 0 | 0.4091 | 901.08 | 0.0008724 | 1921.65 | 0 | 0 | 0.0008724 | 1921.65 | 2023-05-12 07:30:37 | -0.0002874 | -0.1473 | -324.3748 | 0 | 关闭
333 | 1 | 3 | 恒流放电 | 02:42:00 | 02:45:00 | -0.152 | 1.8822 | 0.4104 | 903.87 | 0 | 0 | 0.4104 | 903.87 | 0.0008748 | 1926.91 | 0 | 0 | 0.0008748 | 1926.91 | 2023-05-12 07:31:07 | -0.0002861 | -0.149 | -328.2255 | 0 | 关闭
334 | 1 | 3 | 恒流放电 | 02:42:30 | 02:45:30 | -0.152 | 1.8737 | 0.4116 | 906.66 | 0 | 0 | 0.4116 | 906.66 | 0.0008772 | 1932.15 | 0 | 0 | 0.0008772 | 1932.15 | 2023-05-12 07:31:37 | -0.0002848 | -0.149 | -328.214 | 0 | 关闭
335 | 1 | 3 | 恒流放电 | 02:43:00 | 02:46:00 | -0.152 | 1.8652 | 0.4129 | 909.45 | 0 | 0 | 0.4129 | 909.45 | 0.0008796 | 1937.37 | 0 | 0 | 0.0008796 | 1937.37 | 2023-05-12 07:32:07 | -0.0002835 | -0.149 | -328.2025 | 0 | 关闭
336 | 1 | 3 | 恒流放电 | 02:43:30 | 02:46:30 | -0.152 | 1.8566 | 0.4142 | 912.24 | 0 | 0 | 0.4142 | 912.24 | 0.0008819 | 1942.56 | 0 | 0 | 0.0008819 | 1942.56 | 2023-05-12 07:32:37 | -0.0002822 | -0.1473 | -324.3862 | 0 | 关闭
337 | 1 | 3 | 恒流放电 | 02:44:00 | 02:47:00 | -0.152 | 1.8478 | 0.4154 | 915.03 | 0 | 0 | 0.4154 | 915.03 | 0.0008843 | 1947.72 | 0 | 0 | 0.0008843 | 1947.72 | 2023-05-12 07:33:07 | -0.0002808 | -0.1439 | -317.0137 | 0 | 关闭
338 | 1 | 3 | 恒流放电 | 02:44:30 | 02:47:30 | -0.152 | 1.839 | 0.4167 | 917.82 | 0 | 0 | 0.4167 | 917.82 | 0.0008866 | 1952.87 | 0 | 0 | 0.0008866 | 1952.87 | 2023-05-12 07:33:37 | -0.0002795 | -0.1439 | -317.0249 | 0 | 关闭
339 | 1 | 3 | 恒流放电 | 02:45:00 | 02:48:00 | -0.152 | 1.83 | 0.418 | 920.61 | 0 | 0 | 0.418 | 920.61 | 0.0008889 | 1957.98 | 0 | 0 | 0.0008889 | 1957.98 | 2023-05-12 07:34:07 | -0.0002782 | -0.1407 | -309.9581 | 0 | 关闭
340 | 1 | 3 | 恒流放电 | 02:45:30 | 02:48:30 | -0.152 | 1.8206 | 0.4192 | 923.4 | 0 | 0 | 0.4192 | 923.4 | 0.0008912 | 1963.08 | 0 | 0 | 0.0008912 | 1963.08 | 2023-05-12 07:34:37 | -0.0002767 | -0.1347 | -296.7788 | 0 | 关闭
341 | 1 | 3 | 恒流放电 | 02:46:00 | 02:49:00 | -0.152 | 1.8106 | 0.4205 | 926.19 | 0 | 0 | 0.4205 | 926.19 | 0.0008935 | 1968.14 | 0 | 0 | 0.0008935 | 1968.14 | 2023-05-12 07:35:07 | -0.0002752 | -0.1267 | -278.9819 | 0 | 关闭
342 | 1 | 3 | 恒流放电 | 02:46:30 | 02:49:30 | -0.152 | 1.801 | 0.4218 | 928.98 | 0 | 0 | 0.4218 | 928.98 | 0.0008958 | 1973.18 | 0 | 0 | 0.0008958 | 1973.18 | 2023-05-12 07:35:37 | -0.0002737 | -0.1319 | -290.5959 | 0 | 关闭
343 | 1 | 3 | 恒流放电 | 02:47:00 | 02:50:00 | -0.152 | 1.7911 | 0.423 | 931.77 | 0 | 0 | 0.423 | 931.77 | 0.0008981 | 1978.19 | 0 | 0 | 0.0008981 | 1978.19 | 2023-05-12 07:36:07 | -0.0002722 | -0.1279 | -281.79 | 0 | 关闭
344 | 1 | 3 | 恒流放电 | 02:47:29 | 02:50:29 | -0.152 | 1.7811 | 0.4243 | 934.54 | 0 | 0 | 0.4243 | 934.54 | 0.0009003 | 1983.14 | 0 | 0 | 0.0009003 | 1983.14 | 2023-05-12 07:36:37 | -0.0002707 | -0.1258 | -277.1121 | 0 | 关闭
345 | 1 | 3 | 恒流放电 | 02:47:30 | 02:50:30 | -0.152 | 1.7811 | 0.4243 | 934.56 | 0 | 0 | 0.4243 | 934.56 | 0.0009004 | 1983.17 | 0 | 0 | 0.0009004 | 1983.17 | 2023-05-12 07:36:37 | -0.0002707 | 0 | 0 | 0 | 关闭
346 | 1 | 3 | 恒流放电 | 02:47:59 | 02:50:59 | -0.152 | 1.7711 | 0.4255 | 937.25 | 0 | 0 | 0.4255 | 937.25 | 0.0009025 | 1987.96 | 0 | 0 | 0.0009025 | 1987.96 | 2023-05-12 07:37:06 | -0.0002692 | -0.1224 | -269.6721 | 0 | 关闭
347 | 1 | 3 | 恒流放电 | 02:48:00 | 02:51:00 | -0.152 | 1.7708 | 0.4256 | 937.35 | 0 | 0 | 0.4256 | 937.35 | 0.0009026 | 1988.13 | 0 | 0 | 0.0009026 | 1988.13 | 2023-05-12 07:37:07 | -0.0002691 | -0.1409 | -310.3279 | 0 | 关闭
348 | 1 | 3 | 恒流放电 | 02:48:27 | 02:51:27 | -0.152 | 1.7608 | 0.4267 | 939.93 | 0 | 0 | 0.4267 | 939.93 | 0.0009047 | 1992.69 | 0 | 0 | 0.0009047 | 1992.69 | 2023-05-12 07:37:35 | -0.0002676 | -0.1174 | -258.512 | 0 | 关闭
349 | 1 | 3 | 恒流放电 | 02:48:30 | 02:51:30 | -0.152 | 1.7601 | 0.4268 | 940.14 | 0 | 0 | 0.4268 | 940.14 | 0.0009048 | 1993.05 | 0 | 0 | 0.0009048 | 1993.05 | 2023-05-12 07:37:37 | -0.0002675 | -0.1326 | -292.1474 | 0 | 关闭
350 | 1 | 3 | 恒流放电 | 02:48:56 | 02:51:56 | -0.152 | 1.7501 | 0.4279 | 942.58 | 0 | 0 | 0.4279 | 942.58 | 0.0009068 | 1997.34 | 0 | 0 | 0.0009068 | 1997.34 | 2023-05-12 07:38:03 | -0.000266 | -0.111 | -244.5717 | 0 | 关闭
351 | 1 | 3 | 恒流放电 | 02:49:00 | 02:52:00 | -0.152 | 1.7487 | 0.4281 | 942.93 | 0 | 0 | 0.4281 | 942.93 | 0.0009071 | 1997.95 | 0 | 0 | 0.0009071 | 1997.95 | 2023-05-12 07:38:07 | -0.0002657 | -0.1116 | -245.8569 | 0 | 关闭
352 | 1 | 3 | 恒流放电 | 02:49:25 | 02:52:25 | -0.152 | 1.7387 | 0.4292 | 945.31 | 0 | 0 | 0.4292 | 945.31 | 0.000909 | 2002.1 | 0 | 0 | 0.000909 | 2002.1 | 2023-05-12 07:38:33 | -0.0002642 | -0.1081 | -238.0519 | 0 | 关闭
353 | 1 | 3 | 恒流放电 | 02:49:30 | 02:52:30 | -0.152 | 1.7369 | 0.4294 | 945.72 | 0 | 0 | 0.4294 | 945.72 | 0.0009093 | 2002.81 | 0 | 0 | 0.0009093 | 2002.81 | 2023-05-12 07:38:37 | -0.000264 | -0.1032 | -227.2801 | 0 | 关闭
354 | 1 | 3 | 恒流放电 | 02:49:53 | 02:52:53 | -0.152 | 1.7269 | 0.4304 | 947.92 | 0 | 0 | 0.4304 | 947.92 | 0.000911 | 2006.62 | 0 | 0 | 0.000911 | 2006.62 | 2023-05-12 07:39:01 | -0.0002625 | -0.1001 | -220.3916 | 0 | 关闭
355 | 1 | 3 | 恒流放电 | 02:50:00 | 02:53:00 | -0.152 | 1.7242 | 0.4306 | 948.51 | 0 | 0 | 0.4306 | 948.51 | 0.0009115 | 2007.64 | 0 | 0 | 0.0009115 | 2007.64 | 2023-05-12 07:39:07 | -0.000262 | -0.0985 | -216.9649 | 0 | 关闭
356 | 1 | 3 | 恒流放电 | 02:50:22 | 02:53:22 | -0.152 | 1.7142 | 0.4316 | 950.57 | 0 | 0 | 0.4316 | 950.57 | 0.0009131 | 2011.18 | 0 | 0 | 0.0009131 | 2011.18 | 2023-05-12 07:39:29 | -0.0002605 | -0.0937 | -206.4513 | 0 | 关闭
357 | 1 | 3 | 恒流放电 | 02:50:30 | 02:53:30 | -0.152 | 1.7106 | 0.4319 | 951.3 | 0 | 0 | 0.4319 | 951.3 | 0.0009136 | 2012.43 | 0 | 0 | 0.0009136 | 2012.43 | 2023-05-12 07:39:37 | -0.00026 | -0.0915 | -201.4739 | 0 | 关闭
358 | 1 | 3 | 恒流放电 | 02:50:51 | 02:53:51 | -0.152 | 1.7006 | 0.4328 | 953.31 | 0 | 0 | 0.4328 | 953.31 | 0.0009152 | 2015.87 | 0 | 0 | 0.0009152 | 2015.87 | 2023-05-12 07:39:59 | -0.0002584 | -0.0916 | -201.7915 | 0 | 关闭
359 | 1 | 3 | 恒流放电 | 02:50:52 | 02:53:52 | -0.152 | 1.7 | 0.4328 | 953.41 | 0 | 0 | 0.4328 | 953.41 | 0.0009153 | 2016.03 | 0 | 0 | 0.0009153 | 2016.03 | 2023-05-12 07:40:00 | -0.0002584 | -0.0703 | -154.8377 | 0 | 关闭
360 | 1 | 4 | 搁置 | 00:00:00 | 02:53:52 | 0 | 1.7231 | 0 | 0 | 0 | 0 | 0 | 0 | 0 | 0 | 0 | 0 | 0 | 0 | 2023-05-12 07:40:00 | 0 | 0 | 0 | 0 | 关闭
361 | 1 | 4 | 搁置 | 00:00:00 | 02:53:53 | 0 | 1.7382 | 0 | 0 | 0 | 0 | 0 | 0 | 0 | 0 | 0 | 0 | 0 | 0 | 2023-05-12 07:40:00 | 0 | 0 | 0 | 0 | 关闭
362 | 1 | 4 | 搁置 | 00:00:00 | 02:53:53 | 0 | 1.755 | 0 | 0 | 0 | 0 | 0 | 0 | 0 | 0 | 0 | 0 | 0 | 0 | 2023-05-12 07:40:00 | 0 | 0 | 0 | 0 | 关闭
363 | 1 | 4 | 搁置 | 00:00:00 | 02:53:53 | 0 | 1.7662 | 0 | 0 | 0 | 0 | 0 | 0 | 0 | 0 | 0 | 0 | 0 | 0 | 2023-05-12 07:40:00 | 0 | 0 | 0 | 0 | 关闭
364 | 1 | 4 | 搁置 | 00:00:00 | 02:53:53 | 0 | 1.7765 | 0 | 0 | 0 | 0 | 0 | 0 | 0 | 0 | 0 | 0 | 0 | 0 | 2023-05-12 07:40:01 | 0 | 0 | 0 | 0 | 关闭
365 | 1 | 4 | 搁置 | 00:00:01 | 02:53:53 | 0 | 1.7874 | 0 | 0 | 0 | 0 | 0 | 0 | 0 | 0 | 0 | 0 | 0 | 0 | 2023-05-12 07:40:01 | 0 | 0 | 0 | 0 | 关闭
366 | 1 | 4 | 搁置 | 00:00:01 | 02:53:54 | 0 | 1.7996 | 0 | 0 | 0 | 0 | 0 | 0 | 0 | 0 | 0 | 0 | 0 | 0 | 2023-05-12 07:40:01 | 0 | 0 | 0 | 0 | 关闭
367 | 1 | 4 | 搁置 | 00:00:02 | 02:53:54 | 0 | 1.8107 | 0 | 0 | 0 | 0 | 0 | 0 | 0 | 0 | 0 | 0 | 0 | 0 | 2023-05-12 07:40:02 | 0 | 0 | 0 | 0 | 关闭
368 | 1 | 4 | 搁置 | 00:00:02 | 02:53:55 | 0 | 1.8219 | 0 | 0 | 0 | 0 | 0 | 0 | 0 | 0 | 0 | 0 | 0 | 0 | 2023-05-12 07:40:02 | 0 | 0 | 0 | 0 | 关闭
369 | 1 | 4 | 搁置 | 00:00:03 | 02:53:55 | 0 | 1.8323 | 0 | 0 | 0 | 0 | 0 | 0 | 0 | 0 | 0 | 0 | 0 | 0 | 2023-05-12 07:40:03 | 0 | 0 | 0 | 0 | 关闭
370 | 1 | 4 | 搁置 | 00:00:03 | 02:53:56 | 0 | 1.8429 | 0 | 0 | 0 | 0 | 0 | 0 | 0 | 0 | 0 | 0 | 0 | 0 | 2023-05-12 07:40:03 | 0 | 0 | 0 | 0 | 关闭
371 | 1 | 4 | 搁置 | 00:00:04 | 02:53:56 | 0 | 1.8529 | 0 | 0 | 0 | 0 | 0 | 0 | 0 | 0 | 0 | 0 | 0 | 0 | 2023-05-12 07:40:04 | 0 | 0 | 0 | 0 | 关闭
372 | 1 | 4 | 搁置 | 00:00:04 | 02:53:57 | 0 | 1.8634 | 0 | 0 | 0 | 0 | 0 | 0 | 0 | 0 | 0 | 0 | 0 | 0 | 2023-05-12 07:40:05 | 0 | 0 | 0 | 0 | 关闭
373 | 1 | 4 | 搁置 | 00:00:05 | 02:53:58 | 0 | 1.8735 | 0 | 0 | 0 | 0 | 0 | 0 | 0 | 0 | 0 | 0 | 0 | 0 | 2023-05-12 07:40:05 | 0 | 0 | 0 | 0 | 关闭
374 | 1 | 4 | 搁置 | 00:00:06 | 02:53:59 | 0 | 1.8845 | 0 | 0 | 0 | 0 | 0 | 0 | 0 | 0 | 0 | 0 | 0 | 0 | 2023-05-12 07:40:06 | 0 | 0 | 0 | 0 | 关闭
375 | 1 | 4 | 搁置 | 00:00:07 | 02:54:00 | 0 | 1.8954 | 0 | 0 | 0 | 0 | 0 | 0 | 0 | 0 | 0 | 0 | 0 | 0 | 2023-05-12 07:40:07 | 0 | 0 | 0 | 0 | 关闭
376 | 1 | 4 | 搁置 | 00:00:08 | 02:54:01 | 0 | 1.9064 | 0 | 0 | 0 | 0 | 0 | 0 | 0 | 0 | 0 | 0 | 0 | 0 | 2023-05-12 07:40:08 | 0 | 0 | 0 | 0 | 关闭
377 | 1 | 4 | 搁置 | 00:00:09 | 02:54:02 | 0 | 1.9171 | 0 | 0 | 0 | 0 | 0 | 0 | 0 | 0 | 0 | 0 | 0 | 0 | 2023-05-12 07:40:10 | 0 | 0 | 0 | 0 | 关闭
378 | 1 | 4 | 搁置 | 00:00:11 | 02:54:03 | 0 | 1.9276 | 0 | 0 | 0 | 0 | 0 | 0 | 0 | 0 | 0 | 0 | 0 | 0 | 2023-05-12 07:40:11 | 0 | 0 | 0 | 0 | 关闭
379 | 1 | 4 | 搁置 | 00:00:12 | 02:54:05 | 0 | 1.9379 | 0 | 0 | 0 | 0 | 0 | 0 | 0 | 0 | 0 | 0 | 0 | 0 | 2023-05-12 07:40:12 | 0 | 0 | 0 | 0 | 关闭
380 | 1 | 4 | 搁置 | 00:00:14 | 02:54:06 | 0 | 1.9479 | 0 | 0 | 0 | 0 | 0 | 0 | 0 | 0 | 0 | 0 | 0 | 0 | 2023-05-12 07:40:14 | 0 | 0 | 0 | 0 | 关闭
381 | 1 | 4 | 搁置 | 00:00:15 | 02:54:08 | 0 | 1.9583 | 0 | 0 | 0 | 0 | 0 | 0 | 0 | 0 | 0 | 0 | 0 | 0 | 2023-05-12 07:40:16 | 0 | 0 | 0 | 0 | 关闭
382 | 1 | 4 | 搁置 | 00:00:17 | 02:54:10 | 0 | 1.9683 | 0 | 0 | 0 | 0 | 0 | 0 | 0 | 0 | 0 | 0 | 0 | 0 | 2023-05-12 07:40:17 | 0 | 0 | 0 | 0 | 关闭
383 | 1 | 4 | 搁置 | 00:00:19 | 02:54:12 | 0 | 1.9785 | 0 | 0 | 0 | 0 | 0 | 0 | 0 | 0 | 0 | 0 | 0 | 0 | 2023-05-12 07:40:19 | 0 | 0 | 0 | 0 | 关闭
384 | 1 | 4 | 搁置 | 00:00:21 | 02:54:14 | 0 | 1.9885 | 0 | 0 | 0 | 0 | 0 | 0 | 0 | 0 | 0 | 0 | 0 | 0 | 2023-05-12 07:40:22 | 0 | 0 | 0 | 0 | 关闭
385 | 1 | 4 | 搁置 | 00:00:24 | 02:54:16 | 0 | 1.9985 | 0 | 0 | 0 | 0 | 0 | 0 | 0 | 0 | 0 | 0 | 0 | 0 | 2023-05-12 07:40:24 | 0 | 0 | 0 | 0 | 关闭
386 | 1 | 4 | 搁置 | 00:00:26 | 02:54:19 | 0 | 2.0087 | 0 | 0 | 0 | 0 | 0 | 0 | 0 | 0 | 0 | 0 | 0 | 0 | 2023-05-12 07:40:27 | 0 | 0 | 0 | 0 | 关闭
387 | 1 | 4 | 搁置 | 00:00:29 | 02:54:22 | 0 | 2.0188 | 0 | 0 | 0 | 0 | 0 | 0 | 0 | 0 | 0 | 0 | 0 | 0 | 2023-05-12 07:40:30 | 0 | 0 | 0 | 0 | 关闭
388 | 1 | 4 | 搁置 | 00:00:30 | 02:54:22 | 0 | 2.0194 | 0 | 0 | 0 | 0 | 0 | 0 | 0 | 0 | 0 | 0 | 0 | 0 | 2023-05-12 07:40:30 | 0 | 0 | 0 | 0 | 关闭
389 | 1 | 4 | 搁置 | 00:00:33 | 02:54:25 | 0 | 2.0294 | 0 | 0 | 0 | 0 | 0 | 0 | 0 | 0 | 0 | 0 | 0 | 0 | 2023-05-12 07:40:33 | 0 | 0 | 0 | 0 | 关闭
390 | 1 | 4 | 搁置 | 00:00:36 | 02:54:29 | 0 | 2.0394 | 0 | 0 | 0 | 0 | 0 | 0 | 0 | 0 | 0 | 0 | 0 | 0 | 2023-05-12 07:40:37 | 0 | 0 | 0 | 0 | 关闭
391 | 1 | 4 | 搁置 | 00:00:40 | 02:54:33 | 0 | 2.0494 | 0 | 0 | 0 | 0 | 0 | 0 | 0 | 0 | 0 | 0 | 0 | 0 | 2023-05-12 07:40:41 | 0 | 0 | 0 | 0 | 关闭
392 | 1 | 4 | 搁置 | 00:00:45 | 02:54:38 | 0 | 2.0594 | 0 | 0 | 0 | 0 | 0 | 0 | 0 | 0 | 0 | 0 | 0 | 0 | 2023-05-12 07:40:45 | 0 | 0 | 0 | 0 | 关闭
393 | 1 | 4 | 搁置 | 00:00:50 | 02:54:43 | 0 | 2.0694 | 0 | 0 | 0 | 0 | 0 | 0 | 0 | 0 | 0 | 0 | 0 | 0 | 2023-05-12 07:40:51 | 0 | 0 | 0 | 0 | 关闭
394 | 1 | 4 | 搁置 | 00:00:57 | 02:54:50 | 0 | 2.0794 | 0 | 0 | 0 | 0 | 0 | 0 | 0 | 0 | 0 | 0 | 0 | 0 | 2023-05-12 07:40:57 | 0 | 0 | 0 | 0 | 关闭
395 | 1 | 4 | 搁置 | 00:01:00 | 02:54:52 | 0 | 2.0828 | 0 | 0 | 0 | 0 | 0 | 0 | 0 | 0 | 0 | 0 | 0 | 0 | 2023-05-12 07:41:00 | 0 | 0 | 0 | 0 | 关闭
396 | 1 | 5 | 恒流充电 | 00:00:00 | 02:54:52 | 0.1519 | 2.1086 | 0 | 0 | 0 | 0 | 0 | 0 | 0 | 0 | 0 | 0 | 0 | 0 | 2023-05-12 07:41:00 | 0.0003203 | 0 | 0 | 0 | 关闭
397 | 1 | 5 | 恒流充电 | 00:00:00 | 02:54:53 | 0.1519 | 2.1194 | 0 | 0.03 | 0 | 0.03 | 0 | 0 | 0 | 0.06 | 0 | 0.06 | 0 | 0 | 2023-05-12 07:41:00 | 0.000322 | 0.0012 | 2.5816 | 0 | 关闭
398 | 1 | 5 | 恒流充电 | 00:00:00 | 02:54:53 | 0.152 | 2.1311 | 0 | 0.04 | 0 | 0.04 | 0 | 0 | 0 | 0.08 | 0 | 0.08 | 0 | 0 | 2023-05-12 07:41:00 | 0.0003239 | 0.0004 | 0.7944 | 0 | 关闭
399 | 1 | 5 | 恒流充电 | 00:00:00 | 02:54:53 | 0.152 | 2.1468 | 0 | 0.06 | 0 | 0.06 | 0 | 0 | 1e-07 | 0.12 | 1e-07 | 0.12 | 0 | 0 | 2023-05-12 07:41:00 | 0.0003263 | 0.0005 | 1.1847 | 0 | 关闭
400 | 1 | 5 | 恒流充电 | 00:00:00 | 02:54:53 | 0.152 | 2.1604 | 0 | 0.07 | 0 | 0.07 | 0 | 0 | 1e-07 | 0.16 | 1e-07 | 0.16 | 0 | 0 | 2023-05-12 07:41:01 | 0.0003284 | 0.0006 | 1.3677 | 0 | 关闭
401 | 1 | 5 | 恒流充电 | 00:00:01 | 02:54:53 | 0.152 | 2.1741 | 0 | 0.1 | 0 | 0.1 | 0 | 0 | 1e-07 | 0.22 | 1e-07 | 0.22 | 0 | 0 | 2023-05-12 07:41:01 | 0.0003304 | 0.0009 | 2.0365 | 0 | 关闭
402 | 1 | 5 | 恒流充电 | 00:00:01 | 02:54:54 | 0.152 | 2.1852 | 0.0001 | 0.13 | 0.0001 | 0.13 | 0 | 0 | 1e-07 | 0.28 | 1e-07 | 0.28 | 0 | 0 | 2023-05-12 07:41:01 | 0.0003321 | 0.0011 | 2.5135 | 0 | 关闭
403 | 1 | 5 | 恒流充电 | 00:00:01 | 02:54:54 | 0.152 | 2.1979 | 0.0001 | 0.17 | 0.0001 | 0.17 | 0 | 0 | 2e-07 | 0.36 | 2e-07 | 0.36 | 0 | 0 | 2023-05-12 07:41:02 | 0.0003341 | 0.0013 | 2.9287 | 0 | 关闭
404 | 1 | 5 | 恒流充电 | 00:00:02 | 02:54:55 | 0.152 | 2.2091 | 0.0001 | 0.21 | 0.0001 | 0.21 | 0 | 0 | 2e-07 | 0.46 | 2e-07 | 0.46 | 0 | 0 | 2023-05-12 07:41:02 | 0.0003358 | 0.0019 | 4.1513 | 0 | 关闭
405 | 1 | 5 | 恒流充电 | 00:00:02 | 02:54:55 | 0.152 | 2.2198 | 0.0001 | 0.27 | 0.0001 | 0.27 | 0 | 0 | 3e-07 | 0.59 | 3e-07 | 0.59 | 0 | 0 | 2023-05-12 07:41:03 | 0.0003374 | 0.0024 | 5.215 | 0 | 关闭
406 | 1 | 5 | 恒流充电 | 00:00:03 | 02:54:56 | 0.152 | 2.231 | 0.0002 | 0.35 | 0.0002 | 0.35 | 0 | 0 | 4e-07 | 0.77 | 4e-07 | 0.77 | 0 | 0 | 2023-05-12 07:41:04 | 0.0003391 | 0.0034 | 7.4727 | 0 | 关闭
407 | 1 | 5 | 恒流充电 | 00:00:05 | 02:54:57 | 0.152 | 2.2413 | 0.0002 | 0.46 | 0.0002 | 0.46 | 0 | 0 | 5e-07 | 1.02 | 5e-07 | 1.02 | 0 | 0 | 2023-05-12 07:41:05 | 0.0003407 | 0.0049 | 10.8344 | 0 | 关闭
408 | 1 | 5 | 恒流充电 | 00:00:06 | 02:54:59 | 0.152 | 2.2514 | 0.0003 | 0.62 | 0.0003 | 0.62 | 0 | 0 | 6e-07 | 1.38 | 6e-07 | 1.38 | 0 | 0 | 2023-05-12 07:41:07 | 0.0003422 | 0.0071 | 15.6523 | 0 | 关闭
409 | 1 | 5 | 恒流充电 | 00:00:09 | 02:55:01 | 0.152 | 2.2615 | 0.0004 | 0.86 | 0.0004 | 0.86 | 0 | 0 | 9e-07 | 1.9 | 9e-07 | 1.9 | 0 | 0 | 2023-05-12 07:41:09 | 0.0003437 | 0.0105 | 23.0187 | 0 | 关闭
410 | 1 | 5 | 恒流充电 | 00:00:12 | 02:55:05 | 0.152 | 2.2715 | 0.0005 | 1.18 | 0.0005 | 1.18 | 0 | 0 | 1.2e-06 | 2.64 | 1.2e-06 | 2.64 | 0 | 0 | 2023-05-12 07:41:13 | 0.0003452 | 0.0148 | 32.5489 | 0 | 关闭
411 | 1 | 5 | 恒流充电 | 00:00:17 | 02:55:10 | 0.152 | 2.2815 | 0.0007 | 1.65 | 0.0007 | 1.65 | 0 | 0 | 1.7e-06 | 3.7 | 1.7e-06 | 3.7 | 0 | 0 | 2023-05-12 07:41:18 | 0.0003468 | 0.0211 | 46.4972 | 0 | 关闭
412 | 1 | 5 | 恒流充电 | 00:00:25 | 02:55:17 | 0.152 | 2.2915 | 0.0011 | 2.32 | 0.0011 | 2.32 | 0 | 0 | 2.4e-06 | 5.25 | 2.4e-06 | 5.25 | 0 | 0 | 2023-05-12 07:41:25 | 0.0003483 | 0.0308 | 67.8861 | 0 | 关闭
413 | 1 | 5 | 恒流充电 | 00:00:30 | 02:55:22 | 0.152 | 2.2963 | 0.0013 | 2.79 | 0.0013 | 2.79 | 0 | 0 | 2.9e-06 | 6.32 | 2.9e-06 | 6.32 | 0 | 0 | 2023-05-12 07:41:30 | 0.000349 | 0.044 | 96.8679 | 0 | 关闭
414 | 1 | 5 | 恒流充电 | 00:00:51 | 02:55:44 | 0.152 | 2.3063 | 0.0022 | 4.83 | 0.0022 | 4.83 | 0 | 0 | 5e-06 | 11.01 | 5e-06 | 11.01 | 0 | 0 | 2023-05-12 07:41:52 | 0.0003505 | 0.0925 | 203.6576 | 0 | 关闭
415 | 1 | 5 | 恒流充电 | 00:01:00 | 02:55:52 | 0.152 | 2.3074 | 0.0025 | 5.58 | 0.0025 | 5.58 | 0 | 0 | 5.8e-06 | 12.75 | 5.8e-06 | 12.75 | 0 | 0 | 2023-05-12 07:42:00 | 0.0003507 | 0.3109 | 684.7717 | 0 | 关闭
416 | 1 | 5 | 恒流充电 | 00:01:30 | 02:56:22 | 0.152 | 2.3056 | 0.0038 | 8.37 | 0.0038 | 8.37 | 0 | 0 | 8.7e-06 | 19.18 | 8.7e-06 | 19.18 | 0 | 0 | 2023-05-12 07:42:30 | 0.0003504 | -0.7037 | -1549.896 | 0 | 关闭
417 | 1 | 5 | 恒流充电 | 00:02:00 | 02:56:52 | 0.152 | 2.2987 | 0.0051 | 11.16 | 0.0051 | 11.16 | 0 | 0 | 1.16e-05 | 25.61 | 1.16e-05 | 25.61 | 0 | 0 | 2023-05-12 07:43:00 | 0.0003494 | -0.1836 | -404.3189 | 0 | 关闭
418 | 1 | 5 | 恒流充电 | 00:02:30 | 02:57:22 | 0.152 | 2.2904 | 0.0063 | 13.95 | 0.0063 | 13.95 | 0 | 0 | 1.45e-05 | 32.01 | 1.45e-05 | 32.01 | 0 | 0 | 2023-05-12 07:43:30 | 0.0003481 | -0.1526 | -336.1191 | 0 | 关闭
419 | 1 | 5 | 恒流充电 | 00:03:00 | 02:57:52 | 0.152 | 2.2821 | 0.0076 | 16.74 | 0.0076 | 16.74 | 0 | 0 | 1.74e-05 | 38.39 | 1.74e-05 | 38.39 | 0 | 0 | 2023-05-12 07:44:00 | 0.0003469 | -0.1526 | -336.1183 | 0 | 关闭
420 | 1 | 5 | 恒流充电 | 00:03:30 | 02:58:22 | 0.152 | 2.2745 | 0.0089 | 19.53 | 0.0089 | 19.53 | 0 | 0 | 2.03e-05 | 44.74 | 2.03e-05 | 44.74 | 0 | 0 | 2023-05-12 07:44:30 | 0.0003457 | -0.1667 | -367.075 | 0 | 关闭
421 | 1 | 5 | 恒流充电 | 00:04:00 | 02:58:52 | 0.152 | 2.2676 | 0.0101 | 22.32 | 0.0101 | 22.32 | 0 | 0 | 2.32e-05 | 51.08 | 2.32e-05 | 51.08 | 0 | 0 | 2023-05-12 07:45:00 | 0.0003446 | -0.1836 | -404.3083 | 0 | 关闭
422 | 1 | 5 | 恒流充电 | 00:04:30 | 02:59:22 | 0.152 | 2.2617 | 0.0114 | 25.11 | 0.0114 | 25.11 | 0 | 0 | 2.61e-05 | 57.39 | 2.61e-05 | 57.39 | 0 | 0 | 2023-05-12 07:45:30 | 0.0003438 | -0.2147 | -472.8372 | 0 | 关闭
423 | 1 | 5 | 恒流充电 | 00:05:00 | 02:59:52 | 0.152 | 2.2565 | 0.0127 | 27.9 | 0.0127 | 27.9 | 0 | 0 | 2.89e-05 | 63.7 | 2.89e-05 | 63.7 | 0 | 0 | 2023-05-12 07:46:00 | 0.000343 | -0.2436 | -536.4895 | 0 | 关闭
424 | 1 | 5 | 恒流充电 | 00:05:30 | 03:00:22 | 0.152 | 2.2523 | 0.0139 | 30.69 | 0.0139 | 30.69 | 0 | 0 | 3.18e-05 | 69.99 | 3.18e-05 | 69.99 | 0 | 0 | 2023-05-12 07:46:30 | 0.0003423 | -0.3016 | -664.2309 | 0 | 关闭
425 | 1 | 5 | 恒流充电 | 00:06:00 | 03:00:52 | 0.152 | 2.2486 | 0.0152 | 33.48 | 0.0152 | 33.48 | 0 | 0 | 3.46e-05 | 76.26 | 3.46e-05 | 76.26 | 0 | 0 | 2023-05-12 07:47:00 | 0.0003418 | -0.3423 | -753.9803 | 0 | 关闭
426 | 1 | 5 | 恒流充电 | 00:06:30 | 03:01:22 | 0.152 | 2.2456 | 0.0165 | 36.27 | 0.0165 | 36.27 | 0 | 0 | 3.75e-05 | 82.53 | 3.75e-05 | 82.53 | 0 | 0 | 2023-05-12 07:47:30 | 0.0003413 | -0.4222 | -929.9111 | 0 | 关闭
427 | 1 | 5 | 恒流充电 | 00:07:00 | 03:01:52 | 0.152 | 2.2429 | 0.0177 | 39.06 | 0.0177 | 39.06 | 0 | 0 | 4.03e-05 | 88.79 | 4.03e-05 | 88.79 | 0 | 0 | 2023-05-12 07:48:00 | 0.0003409 | -0.4691 | -1033.2391 | 0 | 关闭
428 | 1 | 5 | 恒流充电 | 00:07:30 | 03:02:22 | 0.152 | 2.2405 | 0.019 | 41.85 | 0.019 | 41.85 | 0 | 0 | 4.32e-05 | 95.05 | 4.32e-05 | 95.05 | 0 | 0 | 2023-05-12 07:48:30 | 0.0003405 | -0.5277 | -1162.3812 | 0 | 关闭
429 | 1 | 5 | 恒流充电 | 00:08:00 | 03:02:52 | 0.152 | 2.2384 | 0.0203 | 44.64 | 0.0203 | 44.64 | 0 | 0 | 4.6e-05 | 101.29 | 4.6e-05 | 101.29 | 0 | 0 | 2023-05-12 07:49:00 | 0.0003402 | -0.6031 | -1328.4415 | 0 | 关闭
430 | 1 | 5 | 恒流充电 | 00:08:30 | 03:03:22 | 0.152 | 2.2366 | 0.0215 | 47.43 | 0.0215 | 47.43 | 0 | 0 | 4.88e-05 | 107.54 | 4.88e-05 | 107.54 | 0 | 0 | 2023-05-12 07:49:30 | 0.0003399 | -0.7036 | -1549.862 | 0 | 关闭
431 | 1 | 5 | 恒流充电 | 00:09:00 | 03:03:52 | 0.152 | 2.235 | 0.0228 | 50.22 | 0.0228 | 50.22 | 0 | 0 | 5.17e-05 | 113.77 | 5.17e-05 | 113.77 | 0 | 0 | 2023-05-12 07:50:00 | 0.0003397 | -0.7916 | -1743.6024 | 0 | 关闭
432 | 1 | 5 | 恒流充电 | 00:09:30 | 03:04:22 | 0.152 | 2.2335 | 0.0241 | 53.01 | 0.0241 | 53.01 | 0 | 0 | 5.45e-05 | 120.01 | 5.45e-05 | 120.01 | 0 | 0 | 2023-05-12 07:50:30 | 0.0003395 | -0.8444 | -1859.8344 | 0 | 关闭
433 | 1 | 5 | 恒流充电 | 00:10:00 | 03:04:52 | 0.152 | 2.2324 | 0.0253 | 55.8 | 0.0253 | 55.8 | 0 | 0 | 5.73e-05 | 126.24 | 5.73e-05 | 126.24 | 0 | 0 | 2023-05-12 07:51:00 | 0.0003393 | -1.1514 | -2536.11 | 0 | 关闭
434 | 1 | 5 | 恒流充电 | 00:10:30 | 03:05:22 | 0.152 | 2.2313 | 0.0266 | 58.58 | 0.0266 | 58.58 | 0 | 0 | 6.01e-05 | 132.46 | 6.01e-05 | 132.46 | 0 | 0 | 2023-05-12 07:51:30 | 0.0003391 | -1.1514 | -2536.1267 | 0 | 关闭
435 | 1 | 5 | 恒流充电 | 00:11:00 | 03:05:52 | 0.152 | 2.2304 | 0.0279 | 61.37 | 0.0279 | 61.37 | 0 | 0 | 6.3e-05 | 138.68 | 6.3e-05 | 138.68 | 0 | 0 | 2023-05-12 07:52:00 | 0.000339 | -1.4073 | -3099.7172 | 0 | 关闭
436 | 1 | 5 | 恒流充电 | 00:11:30 | 03:06:22 | 0.152 | 2.2298 | 0.0291 | 64.16 | 0.0291 | 64.16 | 0 | 0 | 6.58e-05 | 144.91 | 6.58e-05 | 144.91 | 0 | 0 | 2023-05-12 07:52:30 | 0.0003389 | -2.1109 | -4649.5554 | 0 | 关闭
437 | 1 | 5 | 恒流充电 | 00:12:00 | 03:06:52 | 0.152 | 2.2295 | 0.0304 | 66.95 | 0.0304 | 66.95 | 0 | 0 | 6.86e-05 | 151.13 | 6.86e-05 | 151.13 | 0 | 0 | 2023-05-12 07:53:00 | 0.0003389 | -4.2218 | -9299.1516 | 0 | 关闭
438 | 1 | 5 | 恒流充电 | 00:12:30 | 03:07:22 | 0.152 | 2.229 | 0.0317 | 69.74 | 0.0317 | 69.74 | 0 | 0 | 7.14e-05 | 157.34 | 7.14e-05 | 157.34 | 0 | 0 | 2023-05-12 07:53:30 | 0.0003388 | -2.5331 | -5579.4787 | 0 | 关闭
439 | 1 | 5 | 恒流充电 | 00:13:00 | 03:07:52 | 0.152 | 2.2286 | 0.0329 | 72.53 | 0.0329 | 72.53 | 0 | 0 | 7.43e-05 | 163.56 | 7.43e-05 | 163.56 | 0 | 0 | 2023-05-12 07:54:00 | 0.0003387 | -3.166 | -6973.5989 | 0 | 关闭
440 | 1 | 5 | 恒流充电 | 00:13:30 | 03:08:22 | 0.152 | 2.2283 | 0.0342 | 75.32 | 0.0342 | 75.32 | 0 | 0 | 7.71e-05 | 169.78 | 7.71e-05 | 169.78 | 0 | 0 | 2023-05-12 07:54:30 | 0.0003386 | -4.2213 | -9297.9891 | 0 | 关闭
441 | 1 | 5 | 恒流充电 | 00:14:00 | 03:08:52 | 0.152 | 2.2283 | 0.0355 | 78.11 | 0.0355 | 78.11 | 0 | 0 | 7.99e-05 | 175.99 | 7.99e-05 | 175.99 | 0 | 0 | 2023-05-12 07:55:00 | 0.0003387 | 0 | 0 | 0 | 关闭
442 | 1 | 5 | 恒流充电 | 00:14:30 | 03:09:22 | 0.152 | 2.2283 | 0.0367 | 80.9 | 0.0367 | 80.9 | 0 | 0 | 8.27e-05 | 182.21 | 8.27e-05 | 182.21 | 0 | 0 | 2023-05-12 07:55:30 | 0.0003387 | 0 | 0 | 0 | 关闭
443 | 1 | 5 | 恒流充电 | 00:15:00 | 03:09:52 | 0.152 | 2.2282 | 0.038 | 83.69 | 0.038 | 83.69 | 0 | 0 | 8.55e-05 | 188.43 | 8.55e-05 | 188.43 | 0 | 0 | 2023-05-12 07:56:00 | 0.0003386 | -12.6654 | -27897.3324 | 0 | 关闭
444 | 1 | 5 | 恒流充电 | 00:15:30 | 03:10:22 | 0.152 | 2.2282 | 0.0393 | 86.48 | 0.0393 | 86.48 | 0 | 0 | 8.84e-05 | 194.64 | 8.84e-05 | 194.64 | 0 | 0 | 2023-05-12 07:56:30 | 0.0003387 | 0 | 0 | 0 | 关闭
445 | 1 | 5 | 恒流充电 | 00:16:00 | 03:10:52 | 0.152 | 2.228 | 0.0405 | 89.27 | 0.0405 | 89.27 | 0 | 0 | 9.12e-05 | 200.86 | 9.12e-05 | 200.86 | 0 | 0 | 2023-05-12 07:57:00 | 0.0003386 | -6.3327 | -13948.6968 | 0 | 关闭
446 | 1 | 5 | 恒流充电 | 00:16:30 | 03:11:22 | 0.152 | 2.2279 | 0.0418 | 92.06 | 0.0418 | 92.06 | 0 | 0 | 9.4e-05 | 207.07 | 9.4e-05 | 207.07 | 0 | 0 | 2023-05-12 07:57:30 | 0.0003386 | -12.6654 | -27897.4547 | 0 | 关闭
447 | 1 | 5 | 恒流充电 | 00:17:00 | 03:11:52 | 0.152 | 2.2278 | 0.0431 | 94.85 | 0.0431 | 94.85 | 0 | 0 | 9.68e-05 | 213.29 | 9.68e-05 | 213.29 | 0 | 0 | 2023-05-12 07:58:00 | 0.0003386 | -12.6655 | -27897.5159 | 0 | 关闭
448 | 1 | 5 | 恒流充电 | 00:17:30 | 03:12:22 | 0.152 | 2.2278 | 0.0443 | 97.64 | 0.0443 | 97.64 | 0 | 0 | 9.97e-05 | 219.5 | 9.97e-05 | 219.5 | 0 | 0 | 2023-05-12 07:58:30 | 0.0003386 | 0 | 0 | 0 | 关闭
449 | 1 | 5 | 恒流充电 | 00:18:00 | 03:12:52 | 0.152 | 2.2279 | 0.0456 | 100.43 | 0.0456 | 100.43 | 0 | 0 | 0.0001025 | 225.72 | 0.0001025 | 225.72 | 0 | 0 | 2023-05-12 07:59:00 | 0.0003386 | 12.6654 | 27897.2712 | 0 | 关闭
450 | 1 | 5 | 恒流充电 | 00:18:30 | 03:13:22 | 0.152 | 2.2278 | 0.0469 | 103.22 | 0.0469 | 103.22 | 0 | 0 | 0.0001053 | 231.93 | 0.0001053 | 231.93 | 0 | 0 | 2023-05-12 07:59:30 | 0.0003386 | -12.6654 | -27897.4547 | 0 | 关闭
451 | 1 | 5 | 恒流充电 | 00:19:00 | 03:13:52 | 0.152 | 2.2278 | 0.0481 | 106.01 | 0.0481 | 106.01 | 0 | 0 | 0.0001081 | 238.15 | 0.0001081 | 238.15 | 0 | 0 | 2023-05-12 08:00:00 | 0.0003386 | 0 | 0 | 0 | 关闭
452 | 1 | 5 | 恒流充电 | 00:19:30 | 03:14:22 | 0.152 | 2.2278 | 0.0494 | 108.8 | 0.0494 | 108.8 | 0 | 0 | 0.0001109 | 244.36 | 0.0001109 | 244.36 | 0 | 0 | 2023-05-12 08:00:30 | 0.0003386 | 0 | 0 | 0 | 关闭
453 | 1 | 5 | 恒流充电 | 00:20:00 | 03:14:52 | 0.152 | 2.2277 | 0.0507 | 111.59 | 0.0507 | 111.59 | 0 | 0 | 0.0001138 | 250.58 | 0.0001138 | 250.58 | 0 | 0 | 2023-05-12 08:01:00 | 0.0003386 | -12.6654 | -27897.3324 | 0 | 关闭
454 | 1 | 5 | 恒流充电 | 00:20:30 | 03:15:22 | 0.152 | 2.2278 | 0.0519 | 114.38 | 0.0519 | 114.38 | 0 | 0 | 0.0001166 | 256.79 | 0.0001166 | 256.79 | 0 | 0 | 2023-05-12 08:01:30 | 0.0003386 | 12.6656 | 27897.6995 | 0 | 关闭
455 | 1 | 5 | 恒流充电 | 00:21:00 | 03:15:52 | 0.152 | 2.2278 | 0.0532 | 117.17 | 0.0532 | 117.17 | 0 | 0 | 0.0001194 | 263.01 | 0.0001194 | 263.01 | 0 | 0 | 2023-05-12 08:02:00 | 0.0003386 | 0 | 0 | 0 | 关闭
456 | 1 | 5 | 恒流充电 | 00:21:30 | 03:16:22 | 0.152 | 2.2279 | 0.0545 | 119.96 | 0.0545 | 119.96 | 0 | 0 | 0.0001222 | 269.22 | 0.0001222 | 269.22 | 0 | 0 | 2023-05-12 08:02:30 | 0.0003386 | 12.6654 | 27897.4547 | 0 | 关闭
457 | 1 | 5 | 恒流充电 | 00:22:00 | 03:16:52 | 0.152 | 2.2279 | 0.0557 | 122.75 | 0.0557 | 122.75 | 0 | 0 | 0.000125 | 275.44 | 0.000125 | 275.44 | 0 | 0 | 2023-05-12 08:03:00 | 0.0003386 | 0 | 0 | 0 | 关闭
458 | 1 | 5 | 恒流充电 | 00:22:30 | 03:17:22 | 0.152 | 2.228 | 0.057 | 125.54 | 0.057 | 125.54 | 0 | 0 | 0.0001279 | 281.66 | 0.0001279 | 281.66 | 0 | 0 | 2023-05-12 08:03:30 | 0.0003386 | 12.6654 | 27897.4547 | 0 | 关闭
459 | 1 | 5 | 恒流充电 | 00:23:00 | 03:17:52 | 0.152 | 2.2282 | 0.0583 | 128.33 | 0.0583 | 128.33 | 0 | 0 | 0.0001307 | 287.87 | 0.0001307 | 287.87 | 0 | 0 | 2023-05-12 08:04:00 | 0.0003387 | 6.3328 | 13948.8497 | 0 | 关闭
460 | 1 | 5 | 恒流充电 | 00:23:30 | 03:18:22 | 0.152 | 2.2282 | 0.0595 | 131.12 | 0.0595 | 131.12 | 0 | 0 | 0.0001335 | 294.09 | 0.0001335 | 294.09 | 0 | 0 | 2023-05-12 08:04:30 | 0.0003386 | 0 | 0 | 0 | 关闭
461 | 1 | 5 | 恒流充电 | 00:24:00 | 03:18:52 | 0.152 | 2.2283 | 0.0608 | 133.91 | 0.0608 | 133.91 | 0 | 0 | 0.0001363 | 300.3 | 0.0001363 | 300.3 | 0 | 0 | 2023-05-12 08:05:00 | 0.0003387 | 12.6656 | 27897.8218 | 0 | 关闭
462 | 1 | 5 | 恒流充电 | 00:24:30 | 03:19:22 | 0.152 | 2.2285 | 0.0621 | 136.7 | 0.0621 | 136.7 | 0 | 0 | 0.0001392 | 306.52 | 0.0001392 | 306.52 | 0 | 0 | 2023-05-12 08:05:30 | 0.0003387 | 6.3327 | 13948.6662 | 0 | 关闭
463 | 1 | 5 | 恒流充电 | 00:25:00 | 03:19:52 | 0.152 | 2.2285 | 0.0633 | 139.49 | 0.0633 | 139.49 | 0 | 0 | 0.000142 | 312.74 | 0.000142 | 312.74 | 0 | 0 | 2023-05-12 08:06:00 | 0.0003387 | 0 | 0 | 0 | 关闭
464 | 1 | 5 | 恒流充电 | 00:25:30 | 03:20:22 | 0.152 | 2.2287 | 0.0646 | 142.28 | 0.0646 | 142.28 | 0 | 0 | 0.0001448 | 318.95 | 0.0001448 | 318.95 | 0 | 0 | 2023-05-12 08:06:30 | 0.0003387 | 6.3327 | 13948.7274 | 0 | 关闭
465 | 1 | 5 | 恒流充电 | 00:26:00 | 03:20:52 | 0.152 | 2.2288 | 0.0659 | 145.07 | 0.0659 | 145.07 | 0 | 0 | 0.0001476 | 325.17 | 0.0001476 | 325.17 | 0 | 0 | 2023-05-12 08:07:00 | 0.0003387 | 12.6655 | 27897.5771 | 0 | 关闭
466 | 1 | 5 | 恒流充电 | 00:26:30 | 03:21:22 | 0.152 | 2.229 | 0.0671 | 147.86 | 0.0671 | 147.86 | 0 | 0 | 0.0001505 | 331.39 | 0.0001505 | 331.39 | 0 | 0 | 2023-05-12 08:07:30 | 0.0003388 | 6.3328 | 13948.8497 | 0 | 关闭
467 | 1 | 5 | 恒流充电 | 00:27:00 | 03:21:52 | 0.152 | 2.2292 | 0.0684 | 150.65 | 0.0684 | 150.65 | 0 | 0 | 0.0001533 | 337.61 | 0.0001533 | 337.61 | 0 | 0 | 2023-05-12 08:08:00 | 0.0003388 | 6.3328 | 13948.7885 | 0 | 关闭
468 | 1 | 5 | 恒流充电 | 00:27:30 | 03:22:22 | 0.152 | 2.2294 | 0.0697 | 153.44 | 0.0697 | 153.44 | 0 | 0 | 0.0001561 | 343.83 | 0.0001561 | 343.83 | 0 | 0 | 2023-05-12 08:08:30 | 0.0003388 | 6.3327 | 13948.7274 | 0 | 关闭
469 | 1 | 5 | 恒流充电 | 00:28:00 | 03:22:52 | 0.152 | 2.2296 | 0.0709 | 156.23 | 0.0709 | 156.23 | 0 | 0 | 0.0001589 | 350.05 | 0.0001589 | 350.05 | 0 | 0 | 2023-05-12 08:09:00 | 0.0003389 | 6.3326 | 13948.5438 | 0 | 关闭
470 | 1 | 5 | 恒流充电 | 00:28:30 | 03:23:22 | 0.152 | 2.23 | 0.0722 | 159.02 | 0.0722 | 159.02 | 0 | 0 | 0.0001617 | 356.27 | 0.0001617 | 356.27 | 0 | 0 | 2023-05-12 08:09:30 | 0.0003389 | 3.1663 | 6974.3025 | 0 | 关闭
471 | 1 | 5 | 恒流充电 | 00:29:00 | 03:23:52 | 0.152 | 2.2303 | 0.0735 | 161.8 | 0.0735 | 161.8 | 0 | 0 | 0.0001646 | 362.49 | 0.0001646 | 362.49 | 0 | 0 | 2023-05-12 08:10:00 | 0.000339 | 4.2218 | 9299.07 | 0 | 关闭
472 | 1 | 5 | 恒流充电 | 00:29:30 | 03:24:22 | 0.152 | 2.2307 | 0.0747 | 164.59 | 0.0747 | 164.59 | 0 | 0 | 0.0001674 | 368.71 | 0.0001674 | 368.71 | 0 | 0 | 2023-05-12 08:10:30 | 0.000339 | 3.1663 | 6974.3331 | 0 | 关闭
473 | 1 | 5 | 恒流充电 | 00:30:00 | 03:24:52 | 0.152 | 2.231 | 0.076 | 167.38 | 0.076 | 167.38 | 0 | 0 | 0.0001702 | 374.93 | 0.0001702 | 374.93 | 0 | 0 | 2023-05-12 08:11:00 | 0.0003391 | 4.2218 | 9299.1516 | 0 | 关闭
474 | 1 | 5 | 恒流充电 | 00:30:30 | 03:25:22 | 0.152 | 2.2313 | 0.0773 | 170.17 | 0.0773 | 170.17 | 0 | 0 | 0.000173 | 381.16 | 0.000173 | 381.16 | 0 | 0 | 2023-05-12 08:11:30 | 0.0003391 | 4.2218 | 9299.07 | 0 | 关闭
475 | 1 | 5 | 恒流充电 | 00:31:00 | 03:25:52 | 0.152 | 2.2316 | 0.0785 | 172.96 | 0.0785 | 172.96 | 0 | 0 | 0.0001759 | 387.38 | 0.0001759 | 387.38 | 0 | 0 | 2023-05-12 08:12:00 | 0.0003391 | 4.2218 | 9299.1108 | 0 | 关闭
476 | 1 | 5 | 恒流充电 | 00:31:30 | 03:26:22 | 0.152 | 2.2317 | 0.0798 | 175.75 | 0.0798 | 175.75 | 0 | 0 | 0.0001787 | 393.61 | 0.0001787 | 393.61 | 0 | 0 | 2023-05-12 08:12:30 | 0.0003392 | 12.6653 | 27897.0876 | 0 | 关闭
477 | 1 | 5 | 恒流充电 | 00:32:00 | 03:26:52 | 0.152 | 2.2318 | 0.0811 | 178.54 | 0.0811 | 178.54 | 0 | 0 | 0.0001815 | 399.84 | 0.0001815 | 399.84 | 0 | 0 | 2023-05-12 08:13:00 | 0.0003392 | 12.6655 | 27897.5771 | 0 | 关闭
478 | 1 | 5 | 恒流充电 | 00:32:30 | 03:27:22 | 0.152 | 2.232 | 0.0823 | 181.33 | 0.0823 | 181.33 | 0 | 0 | 0.0001844 | 406.06 | 0.0001844 | 406.06 | 0 | 0 | 2023-05-12 08:13:30 | 0.0003392 | 6.3326 | 13948.5438 | 0 | 关闭
479 | 1 | 5 | 恒流充电 | 00:33:00 | 03:27:52 | 0.152 | 2.232 | 0.0836 | 184.12 | 0.0836 | 184.12 | 0 | 0 | 0.0001872 | 412.29 | 0.0001872 | 412.29 | 0 | 0 | 2023-05-12 08:14:00 | 0.0003392 | 0 | 0 | 0 | 关闭
480 | 1 | 5 | 恒流充电 | 00:33:30 | 03:28:22 | 0.152 | 2.2322 | 0.0849 | 186.91 | 0.0849 | 186.91 | 0 | 0 | 0.00019 | 418.52 | 0.00019 | 418.52 | 0 | 0 | 2023-05-12 08:14:30 | 0.0003392 | 6.3326 | 13948.4826 | 0 | 关闭
481 | 1 | 5 | 恒流充电 | 00:34:00 | 03:28:52 | 0.152 | 2.2323 | 0.0861 | 189.7 | 0.0861 | 189.7 | 0 | 0 | 0.0001928 | 424.74 | 0.0001928 | 424.74 | 0 | 0 | 2023-05-12 08:15:00 | 0.0003392 | 12.6654 | 27897.3324 | 0 | 关闭
482 | 1 | 5 | 恒流充电 | 00:34:30 | 03:29:22 | 0.152 | 2.2324 | 0.0874 | 192.49 | 0.0874 | 192.49 | 0 | 0 | 0.0001957 | 430.97 | 0.0001957 | 430.97 | 0 | 0 | 2023-05-12 08:15:30 | 0.0003393 | 12.6654 | 27897.3324 | 0 | 关闭
483 | 1 | 5 | 恒流充电 | 00:35:00 | 03:29:52 | 0.152 | 2.2325 | 0.0887 | 195.28 | 0.0887 | 195.28 | 0 | 0 | 0.0001985 | 437.2 | 0.0001985 | 437.2 | 0 | 0 | 2023-05-12 08:16:00 | 0.0003393 | 12.6653 | 27897.0876 | 0 | 关闭
484 | 1 | 5 | 恒流充电 | 00:35:30 | 03:30:22 | 0.152 | 2.2326 | 0.0899 | 198.07 | 0.0899 | 198.07 | 0 | 0 | 0.0002013 | 443.43 | 0.0002013 | 443.43 | 0 | 0 | 2023-05-12 08:16:30 | 0.0003393 | 12.6652 | 27896.9652 | 0 | 关闭
485 | 1 | 5 | 恒流充电 | 00:36:00 | 03:30:52 | 0.152 | 2.2328 | 0.0912 | 200.86 | 0.0912 | 200.86 | 0 | 0 | 0.0002041 | 449.66 | 0.0002041 | 449.66 | 0 | 0 | 2023-05-12 08:17:00 | 0.0003394 | 6.3326 | 13948.5438 | 0 | 关闭
486 | 1 | 5 | 恒流充电 | 00:36:30 | 03:31:22 | 0.152 | 2.233 | 0.0925 | 203.65 | 0.0925 | 203.65 | 0 | 0 | 0.000207 | 455.89 | 0.000207 | 455.89 | 0 | 0 | 2023-05-12 08:17:30 | 0.0003393 | 6.3328 | 13948.7885 | 0 | 关闭
487 | 1 | 5 | 恒流充电 | 00:37:00 | 03:31:52 | 0.152 | 2.2332 | 0.0937 | 206.44 | 0.0937 | 206.44 | 0 | 0 | 0.0002098 | 462.12 | 0.0002098 | 462.12 | 0 | 0 | 2023-05-12 08:18:00 | 0.0003395 | 6.3339 | 13951.2971 | 0 | 关闭
488 | 1 | 5 | 恒流充电 | 00:37:30 | 03:32:22 | 0.152 | 2.2334 | 0.095 | 209.23 | 0.095 | 209.23 | 0 | 0 | 0.0002126 | 468.35 | 0.0002126 | 468.35 | 0 | 0 | 2023-05-12 08:18:30 | 0.0003395 | 6.3339 | 13951.2971 | 0 | 关闭
489 | 1 | 5 | 恒流充电 | 00:38:00 | 03:32:52 | 0.152 | 2.2334 | 0.0963 | 212.02 | 0.0963 | 212.02 | 0 | 0 | 0.0002155 | 474.58 | 0.0002155 | 474.58 | 0 | 0 | 2023-05-12 08:19:00 | 0.0003394 | 0 | 0 | 0 | 关闭
490 | 1 | 5 | 恒流充电 | 00:38:30 | 03:33:22 | 0.152 | 2.2336 | 0.0975 | 214.81 | 0.0975 | 214.81 | 0 | 0 | 0.0002183 | 480.81 | 0.0002183 | 480.81 | 0 | 0 | 2023-05-12 08:19:30 | 0.0003395 | 6.3326 | 13948.4826 | 0 | 关闭
491 | 1 | 5 | 恒流充电 | 00:39:00 | 03:33:52 | 0.152 | 2.2338 | 0.0988 | 217.6 | 0.0988 | 217.6 | 0 | 0 | 0.0002211 | 487.04 | 0.0002211 | 487.04 | 0 | 0 | 2023-05-12 08:20:00 | 0.0003395 | 6.3327 | 13948.7274 | 0 | 关闭
492 | 1 | 5 | 恒流充电 | 00:39:30 | 03:34:22 | 0.152 | 2.2342 | 0.1001 | 220.39 | 0.1001 | 220.39 | 0 | 0 | 0.0002239 | 493.27 | 0.0002239 | 493.27 | 0 | 0 | 2023-05-12 08:20:30 | 0.0003396 | 3.1663 | 6974.1189 | 0 | 关闭
493 | 1 | 5 | 恒流充电 | 00:40:00 | 03:34:52 | 0.152 | 2.2346 | 0.1013 | 223.18 | 0.1013 | 223.18 | 0 | 0 | 0.0002268 | 499.51 | 0.0002268 | 499.51 | 0 | 0 | 2023-05-12 08:21:00 | 0.0003396 | 3.1663 | 6974.3025 | 0 | 关闭
494 | 1 | 5 | 恒流充电 | 00:40:30 | 03:35:22 | 0.152 | 2.2348 | 0.1026 | 225.97 | 0.1026 | 225.97 | 0 | 0 | 0.0002296 | 505.74 | 0.0002296 | 505.74 | 0 | 0 | 2023-05-12 08:21:30 | 0.0003396 | 6.3327 | 13948.605 | 0 | 关闭
495 | 1 | 5 | 恒流充电 | 00:41:00 | 03:35:52 | 0.152 | 2.2351 | 0.1039 | 228.76 | 0.1039 | 228.76 | 0 | 0 | 0.0002324 | 511.97 | 0.0002324 | 511.97 | 0 | 0 | 2023-05-12 08:22:00 | 0.0003397 | 4.2218 | 9299.1516 | 0 | 关闭
496 | 1 | 5 | 恒流充电 | 00:41:30 | 03:36:22 | 0.152 | 2.2354 | 0.1051 | 231.55 | 0.1051 | 231.55 | 0 | 0 | 0.0002353 | 518.21 | 0.0002353 | 518.21 | 0 | 0 | 2023-05-12 08:22:30 | 0.0003398 | 4.2217 | 9298.9068 | 0 | 关闭
497 | 1 | 5 | 恒流充电 | 00:42:00 | 03:36:52 | 0.152 | 2.2356 | 0.1064 | 234.34 | 0.1064 | 234.34 | 0 | 0 | 0.0002381 | 524.45 | 0.0002381 | 524.45 | 0 | 0 | 2023-05-12 08:23:00 | 0.0003398 | 6.3326 | 13948.3603 | 0 | 关闭
498 | 1 | 5 | 恒流充电 | 00:42:30 | 03:37:22 | 0.152 | 2.2358 | 0.1077 | 237.13 | 0.1077 | 237.13 | 0 | 0 | 0.0002409 | 530.68 | 0.0002409 | 530.68 | 0 | 0 | 2023-05-12 08:23:30 | 0.0003398 | 6.3327 | 13948.7274 | 0 | 关闭
499 | 1 | 5 | 恒流充电 | 00:43:00 | 03:37:52 | 0.152 | 2.2359 | 0.1089 | 239.92 | 0.1089 | 239.92 | 0 | 0 | 0.0002438 | 536.92 | 0.0002438 | 536.92 | 0 | 0 | 2023-05-12 08:24:00 | 0.0003398 | 12.6652 | 27896.9652 | 0 | 关闭
500 | 1 | 5 | 恒流充电 | 00:43:30 | 03:38:22 | 0.152 | 2.2361 | 0.1102 | 242.71 | 0.1102 | 242.71 | 0 | 0 | 0.0002466 | 543.16 | 0.0002466 | 543.16 | 0 | 0 | 2023-05-12 08:24:30 | 0.0003399 | 6.3326 | 13948.4826 | 0 | 关闭
501 | 1 | 5 | 恒流充电 | 00:44:00 | 03:38:52 | 0.152 | 2.2363 | 0.1115 | 245.5 | 0.1115 | 245.5 | 0 | 0 | 0.0002494 | 549.4 | 0.0002494 | 549.4 | 0 | 0 | 2023-05-12 08:25:00 | 0.0003399 | 6.3326 | 13948.4826 | 0 | 关闭
502 | 1 | 5 | 恒流充电 | 00:44:30 | 03:39:22 | 0.152 | 2.2364 | 0.1127 | 248.29 | 0.1127 | 248.29 | 0 | 0 | 0.0002523 | 555.64 | 0.0002523 | 555.64 | 0 | 0 | 2023-05-12 08:25:30 | 0.0003399 | 12.6653 | 27897.21 | 0 | 关闭
503 | 1 | 5 | 恒流充电 | 00:45:00 | 03:39:52 | 0.152 | 2.2366 | 0.114 | 251.08 | 0.114 | 251.08 | 0 | 0 | 0.0002551 | 561.88 | 0.0002551 | 561.88 | 0 | 0 | 2023-05-12 08:26:00 | 0.0003399 | 6.3326 | 13948.4826 | 0 | 关闭
504 | 1 | 5 | 恒流充电 | 00:45:30 | 03:40:22 | 0.152 | 2.2367 | 0.1153 | 253.87 | 0.1153 | 253.87 | 0 | 0 | 0.0002579 | 568.11 | 0.0002579 | 568.11 | 0 | 0 | 2023-05-12 08:26:30 | 0.0003399 | 12.665 | 27896.4758 | 0 | 关闭
505 | 1 | 5 | 恒流充电 | 00:46:00 | 03:40:52 | 0.152 | 2.2369 | 0.1165 | 256.66 | 0.1165 | 256.66 | 0 | 0 | 0.0002608 | 574.35 | 0.0002608 | 574.35 | 0 | 0 | 2023-05-12 08:27:00 | 0.00034 | 6.3326 | 13948.3603 | 0 | 关闭
506 | 1 | 5 | 恒流充电 | 00:46:30 | 03:41:22 | 0.152 | 2.237 | 0.1178 | 259.45 | 0.1178 | 259.45 | 0 | 0 | 0.0002636 | 580.59 | 0.0002636 | 580.59 | 0 | 0 | 2023-05-12 08:27:30 | 0.00034 | 12.6651 | 27896.7205 | 0 | 关闭
507 | 1 | 5 | 恒流充电 | 00:47:00 | 03:41:52 | 0.152 | 2.2372 | 0.1191 | 262.24 | 0.1191 | 262.24 | 0 | 0 | 0.0002664 | 586.84 | 0.0002664 | 586.84 | 0 | 0 | 2023-05-12 08:28:00 | 0.00034 | 6.3326 | 13948.4826 | 0 | 关闭
508 | 1 | 5 | 恒流充电 | 00:47:30 | 03:42:22 | 0.152 | 2.2374 | 0.1203 | 265.03 | 0.1203 | 265.03 | 0 | 0 | 0.0002693 | 593.08 | 0.0002693 | 593.08 | 0 | 0 | 2023-05-12 08:28:30 | 0.00034 | 6.3326 | 13948.4826 | 0 | 关闭
509 | 1 | 5 | 恒流充电 | 00:48:00 | 03:42:52 | 0.152 | 2.2375 | 0.1216 | 267.81 | 0.1216 | 267.81 | 0 | 0 | 0.0002721 | 599.32 | 0.0002721 | 599.32 | 0 | 0 | 2023-05-12 08:29:00 | 0.0003401 | 12.6653 | 27897.21 | 0 | 关闭
510 | 1 | 5 | 恒流充电 | 00:48:30 | 03:43:22 | 0.152 | 2.2376 | 0.1229 | 270.6 | 0.1229 | 270.6 | 0 | 0 | 0.0002749 | 605.56 | 0.0002749 | 605.56 | 0 | 0 | 2023-05-12 08:29:30 | 0.0003401 | 12.6653 | 27897.21 | 0 | 关闭
511 | 1 | 5 | 恒流充电 | 00:49:00 | 03:43:52 | 0.152 | 2.2379 | 0.1241 | 273.39 | 0.1241 | 273.39 | 0 | 0 | 0.0002778 | 611.8 | 0.0002778 | 611.8 | 0 | 0 | 2023-05-12 08:30:00 | 0.0003401 | 4.2218 | 9299.07 | 0 | 关闭
512 | 1 | 5 | 恒流充电 | 00:49:30 | 03:44:22 | 0.152 | 2.2381 | 0.1254 | 276.18 | 0.1254 | 276.18 | 0 | 0 | 0.0002806 | 618.05 | 0.0002806 | 618.05 | 0 | 0 | 2023-05-12 08:30:30 | 0.0003401 | 6.3326 | 13948.3603 | 0 | 关闭
513 | 1 | 5 | 恒流充电 | 00:50:00 | 03:44:52 | 0.152 | 2.2382 | 0.1267 | 278.97 | 0.1267 | 278.97 | 0 | 0 | 0.0002834 | 624.29 | 0.0002834 | 624.29 | 0 | 0 | 2023-05-12 08:31:00 | 0.0003402 | 12.6654 | 27897.4547 | 0 | 关闭
514 | 1 | 5 | 恒流充电 | 00:50:30 | 03:45:22 | 0.152 | 2.2384 | 0.1279 | 281.76 | 0.1279 | 281.76 | 0 | 0 | 0.0002863 | 630.54 | 0.0002863 | 630.54 | 0 | 0 | 2023-05-12 08:31:30 | 0.0003402 | 6.3327 | 13948.605 | 0 | 关闭
515 | 1 | 5 | 恒流充电 | 00:51:00 | 03:45:52 | 0.152 | 2.2385 | 0.1292 | 284.55 | 0.1292 | 284.55 | 0 | 0 | 0.0002891 | 636.78 | 0.0002891 | 636.78 | 0 | 0 | 2023-05-12 08:32:00 | 0.0003402 | 12.6652 | 27896.9652 | 0 | 关闭
516 | 1 | 5 | 恒流充电 | 00:51:30 | 03:46:22 | 0.152 | 2.2387 | 0.1305 | 287.34 | 0.1305 | 287.34 | 0 | 0 | 0.0002919 | 643.03 | 0.0002919 | 643.03 | 0 | 0 | 2023-05-12 08:32:30 | 0.0003403 | 6.3327 | 13948.605 | 0 | 关闭
517 | 1 | 5 | 恒流充电 | 00:52:00 | 03:46:52 | 0.152 | 2.239 | 0.1317 | 290.13 | 0.1317 | 290.13 | 0 | 0 | 0.0002948 | 649.27 | 0.0002948 | 649.27 | 0 | 0 | 2023-05-12 08:33:00 | 0.0003403 | 4.2218 | 9299.1516 | 0 | 关闭
518 | 1 | 5 | 恒流充电 | 00:52:30 | 03:47:22 | 0.152 | 2.2393 | 0.133 | 292.92 | 0.133 | 292.92 | 0 | 0 | 0.0002976 | 655.52 | 0.0002976 | 655.52 | 0 | 0 | 2023-05-12 08:33:30 | 0.0003403 | 4.2217 | 9298.9884 | 0 | 关闭
519 | 1 | 5 | 恒流充电 | 00:53:00 | 03:47:52 | 0.152 | 2.2396 | 0.1343 | 295.71 | 0.1343 | 295.71 | 0 | 0 | 0.0003004 | 661.76 | 0.0003004 | 661.76 | 0 | 0 | 2023-05-12 08:34:00 | 0.0003404 | 4.2218 | 9299.1516 | 0 | 关闭
520 | 1 | 5 | 恒流充电 | 00:53:30 | 03:48:22 | 0.152 | 2.2398 | 0.1355 | 298.5 | 0.1355 | 298.5 | 0 | 0 | 0.0003033 | 668.01 | 0.0003033 | 668.01 | 0 | 0 | 2023-05-12 08:34:30 | 0.0003404 | 6.3326 | 13948.4826 | 0 | 关闭
521 | 1 | 5 | 恒流充电 | 00:54:00 | 03:48:52 | 0.152 | 2.2401 | 0.1368 | 301.29 | 0.1368 | 301.29 | 0 | 0 | 0.0003061 | 674.26 | 0.0003061 | 674.26 | 0 | 0 | 2023-05-12 08:35:00 | 0.0003405 | 4.2219 | 9299.3147 | 0 | 关闭
522 | 1 | 5 | 恒流充电 | 00:54:30 | 03:49:22 | 0.152 | 2.2403 | 0.1381 | 304.08 | 0.1381 | 304.08 | 0 | 0 | 0.000309 | 680.51 | 0.000309 | 680.51 | 0 | 0 | 2023-05-12 08:35:30 | 0.0003405 | 6.3327 | 13948.605 | 0 | 关闭
523 | 1 | 5 | 恒流充电 | 00:55:00 | 03:49:52 | 0.152 | 2.2406 | 0.1393 | 306.87 | 0.1393 | 306.87 | 0 | 0 | 0.0003118 | 686.76 | 0.0003118 | 686.76 | 0 | 0 | 2023-05-12 08:36:00 | 0.0003405 | 4.2218 | 9299.07 | 0 | 关闭
524 | 1 | 5 | 恒流充电 | 00:55:30 | 03:50:22 | 0.152 | 2.2409 | 0.1406 | 309.66 | 0.1406 | 309.66 | 0 | 0 | 0.0003146 | 693.01 | 0.0003146 | 693.01 | 0 | 0 | 2023-05-12 08:36:30 | 0.0003406 | 4.2218 | 9299.07 | 0 | 关闭
525 | 1 | 5 | 恒流充电 | 00:56:00 | 03:50:52 | 0.152 | 2.2411 | 0.1419 | 312.45 | 0.1419 | 312.45 | 0 | 0 | 0.0003175 | 699.26 | 0.0003175 | 699.26 | 0 | 0 | 2023-05-12 08:37:00 | 0.0003406 | 6.3327 | 13948.605 | 0 | 关闭
526 | 1 | 5 | 恒流充电 | 00:56:30 | 03:51:22 | 0.152 | 2.2413 | 0.1431 | 315.24 | 0.1431 | 315.24 | 0 | 0 | 0.0003203 | 705.52 | 0.0003203 | 705.52 | 0 | 0 | 2023-05-12 08:37:30 | 0.0003407 | 6.3327 | 13948.605 | 0 | 关闭
527 | 1 | 5 | 恒流充电 | 00:57:00 | 03:51:52 | 0.152 | 2.2415 | 0.1444 | 318.03 | 0.1444 | 318.03 | 0 | 0 | 0.0003231 | 711.77 | 0.0003231 | 711.77 | 0 | 0 | 2023-05-12 08:38:00 | 0.0003407 | 6.3327 | 13948.605 | 0 | 关闭
528 | 1 | 5 | 恒流充电 | 00:57:30 | 03:52:22 | 0.152 | 2.2417 | 0.1457 | 320.82 | 0.1457 | 320.82 | 0 | 0 | 0.000326 | 718.02 | 0.000326 | 718.02 | 0 | 0 | 2023-05-12 08:38:30 | 0.0003407 | 6.3326 | 13948.3603 | 0 | 关闭
529 | 1 | 5 | 恒流充电 | 00:58:00 | 03:52:52 | 0.152 | 2.2419 | 0.1469 | 323.61 | 0.1469 | 323.61 | 0 | 0 | 0.0003288 | 724.28 | 0.0003288 | 724.28 | 0 | 0 | 2023-05-12 08:39:00 | 0.0003407 | 6.3327 | 13948.7274 | 0 | 关闭
530 | 1 | 5 | 恒流充电 | 00:58:30 | 03:53:22 | 0.152 | 2.242 | 0.1482 | 326.4 | 0.1482 | 326.4 | 0 | 0 | 0.0003317 | 730.53 | 0.0003317 | 730.53 | 0 | 0 | 2023-05-12 08:39:30 | 0.0003407 | 12.6651 | 27896.7205 | 0 | 关闭
531 | 1 | 5 | 恒流充电 | 00:59:00 | 03:53:52 | 0.152 | 2.2422 | 0.1495 | 329.19 | 0.1495 | 329.19 | 0 | 0 | 0.0003345 | 736.79 | 0.0003345 | 736.79 | 0 | 0 | 2023-05-12 08:40:00 | 0.0003407 | 6.3328 | 13948.8497 | 0 | 关闭
532 | 1 | 5 | 恒流充电 | 00:59:30 | 03:54:22 | 0.152 | 2.2425 | 0.1507 | 331.98 | 0.1507 | 331.98 | 0 | 0 | 0.0003373 | 743.04 | 0.0003373 | 743.04 | 0 | 0 | 2023-05-12 08:40:30 | 0.0003408 | 4.2217 | 9298.9884 | 0 | 关闭
533 | 1 | 5 | 恒流充电 | 01:00:00 | 03:54:52 | 0.152 | 2.2426 | 0.152 | 334.77 | 0.152 | 334.77 | 0 | 0 | 0.0003402 | 749.3 | 0.0003402 | 749.3 | 0 | 0 | 2023-05-12 08:41:00 | 0.0003408 | 12.6653 | 27897.21 | 0 | 关闭
534 | 1 | 5 | 恒流充电 | 01:00:30 | 03:55:22 | 0.152 | 2.2428 | 0.1533 | 337.56 | 0.1533 | 337.56 | 0 | 0 | 0.000343 | 755.55 | 0.000343 | 755.55 | 0 | 0 | 2023-05-12 08:41:30 | 0.0003409 | 6.3327 | 13948.605 | 0 | 关闭
535 | 1 | 5 | 恒流充电 | 01:01:00 | 03:55:52 | 0.152 | 2.243 | 0.1545 | 340.35 | 0.1545 | 340.35 | 0 | 0 | 0.0003459 | 761.81 | 0.0003459 | 761.81 | 0 | 0 | 2023-05-12 08:42:00 | 0.000341 | 6.3326 | 13948.4826 | 0 | 关闭
536 | 1 | 5 | 恒流充电 | 01:01:30 | 03:56:22 | 0.152 | 2.2432 | 0.1558 | 343.14 | 0.1558 | 343.14 | 0 | 0 | 0.0003487 | 768.07 | 0.0003487 | 768.07 | 0 | 0 | 2023-05-12 08:42:30 | 0.0003409 | 6.3334 | 13950.3182 | 0 | 关闭
537 | 1 | 5 | 恒流充电 | 01:02:00 | 03:56:52 | 0.152 | 2.2433 | 0.1571 | 345.93 | 0.1571 | 345.93 | 0 | 0 | 0.0003515 | 774.33 | 0.0003515 | 774.33 | 0 | 0 | 2023-05-12 08:43:00 | 0.0003409 | 12.6664 | 27899.6574 | 0 | 关闭
538 | 1 | 5 | 恒流充电 | 01:02:30 | 03:57:22 | 0.152 | 2.2435 | 0.1583 | 348.72 | 0.1583 | 348.72 | 0 | 0 | 0.0003544 | 780.59 | 0.0003544 | 780.59 | 0 | 0 | 2023-05-12 08:43:30 | 0.000341 | 6.3328 | 13948.9721 | 0 | 关闭
539 | 1 | 5 | 恒流充电 | 01:03:00 | 03:57:52 | 0.152 | 2.2437 | 0.1596 | 351.51 | 0.1596 | 351.51 | 0 | 0 | 0.0003572 | 786.85 | 0.0003572 | 786.85 | 0 | 0 | 2023-05-12 08:44:00 | 0.000341 | 6.3329 | 13949.0945 | 0 | 关闭
540 | 1 | 5 | 恒流充电 | 01:03:30 | 03:58:22 | 0.152 | 2.244 | 0.1609 | 354.3 | 0.1609 | 354.3 | 0 | 0 | 0.0003601 | 793.11 | 0.0003601 | 793.11 | 0 | 0 | 2023-05-12 08:44:30 | 0.0003411 | 4.2219 | 9299.3147 | 0 | 关闭
541 | 1 | 5 | 恒流充电 | 01:04:00 | 03:58:52 | 0.152 | 2.2441 | 0.1621 | 357.09 | 0.1621 | 357.09 | 0 | 0 | 0.0003629 | 799.37 | 0.0003629 | 799.37 | 0 | 0 | 2023-05-12 08:45:00 | 0.0003411 | 12.6657 | 27897.9442 | 0 | 关闭
542 | 1 | 5 | 恒流充电 | 01:04:30 | 03:59:22 | 0.152 | 2.2444 | 0.1634 | 359.88 | 0.1634 | 359.88 | 0 | 0 | 0.0003658 | 805.63 | 0.0003658 | 805.63 | 0 | 0 | 2023-05-12 08:45:30 | 0.0003411 | 4.2219 | 9299.3147 | 0 | 关闭
543 | 1 | 5 | 恒流充电 | 01:05:00 | 03:59:52 | 0.152 | 2.2446 | 0.1647 | 362.67 | 0.1647 | 362.67 | 0 | 0 | 0.0003686 | 811.89 | 0.0003686 | 811.89 | 0 | 0 | 2023-05-12 08:46:00 | 0.0003411 | 6.3329 | 13949.0945 | 0 | 关闭
544 | 1 | 5 | 恒流充电 | 01:05:30 | 04:00:22 | 0.152 | 2.2448 | 0.1659 | 365.46 | 0.1659 | 365.46 | 0 | 0 | 0.0003714 | 818.15 | 0.0003714 | 818.15 | 0 | 0 | 2023-05-12 08:46:30 | 0.0003412 | 6.3329 | 13949.0945 | 0 | 关闭
545 | 1 | 5 | 恒流充电 | 01:06:00 | 04:00:52 | 0.152 | 2.245 | 0.1672 | 368.25 | 0.1672 | 368.25 | 0 | 0 | 0.0003743 | 824.41 | 0.0003743 | 824.41 | 0 | 0 | 2023-05-12 08:47:00 | 0.0003412 | 6.3329 | 13949.2168 | 0 | 关闭
546 | 1 | 5 | 恒流充电 | 01:06:30 | 04:01:22 | 0.152 | 2.2453 | 0.1685 | 371.04 | 0.1685 | 371.04 | 0 | 0 | 0.0003771 | 830.68 | 0.0003771 | 830.68 | 0 | 0 | 2023-05-12 08:47:30 | 0.0003412 | 4.2219 | 9299.3963 | 0 | 关闭
547 | 1 | 5 | 恒流充电 | 01:07:00 | 04:01:52 | 0.152 | 2.2455 | 0.1697 | 373.83 | 0.1697 | 373.83 | 0 | 0 | 0.00038 | 836.94 | 0.00038 | 836.94 | 0 | 0 | 2023-05-12 08:48:00 | 0.0003413 | 6.3329 | 13949.0945 | 0 | 关闭
548 | 1 | 5 | 恒流充电 | 01:07:30 | 04:02:22 | 0.152 | 2.2459 | 0.171 | 376.62 | 0.171 | 376.62 | 0 | 0 | 0.0003828 | 843.21 | 0.0003828 | 843.21 | 0 | 0 | 2023-05-12 08:48:30 | 0.0003414 | 3.1666 | 6974.792 | 0 | 关闭
549 | 1 | 5 | 恒流充电 | 01:08:00 | 04:02:52 | 0.152 | 2.2463 | 0.1723 | 379.41 | 0.1723 | 379.41 | 0 | 0 | 0.0003857 | 849.48 | 0.0003857 | 849.48 | 0 | 0 | 2023-05-12 08:49:00 | 0.0003415 | 3.1672 | 6976.138 | 0 | 关闭
550 | 1 | 5 | 恒流充电 | 01:08:30 | 04:03:22 | 0.152 | 2.2465 | 0.1735 | 382.2 | 0.1735 | 382.2 | 0 | 0 | 0.0003885 | 855.74 | 0.0003885 | 855.74 | 0 | 0 | 2023-05-12 08:49:30 | 0.0003414 | 6.3342 | 13951.909 | 0 | 关闭
551 | 1 | 5 | 恒流充电 | 01:09:00 | 04:03:52 | 0.152 | 2.2469 | 0.1748 | 384.99 | 0.1748 | 384.99 | 0 | 0 | 0.0003914 | 862.01 | 0.0003914 | 862.01 | 0 | 0 | 2023-05-12 08:50:00 | 0.0003415 | 3.1663 | 6974.1801 | 0 | 关闭
552 | 1 | 5 | 恒流充电 | 01:09:30 | 04:04:22 | 0.152 | 2.2472 | 0.1761 | 387.78 | 0.1761 | 387.78 | 0 | 0 | 0.0003942 | 868.28 | 0.0003942 | 868.28 | 0 | 0 | 2023-05-12 08:50:30 | 0.0003415 | 4.2219 | 9299.2332 | 0 | 关闭
553 | 1 | 5 | 恒流充电 | 01:10:00 | 04:04:52 | 0.152 | 2.2475 | 0.1773 | 390.57 | 0.1773 | 390.57 | 0 | 0 | 0.000397 | 874.55 | 0.000397 | 874.55 | 0 | 0 | 2023-05-12 08:51:00 | 0.0003416 | 4.2217 | 9298.9068 | 0 | 关闭
554 | 1 | 5 | 恒流充电 | 01:10:30 | 04:05:22 | 0.152 | 2.2477 | 0.1786 | 393.36 | 0.1786 | 393.36 | 0 | 0 | 0.0003999 | 880.82 | 0.0003999 | 880.82 | 0 | 0 | 2023-05-12 08:51:30 | 0.0003416 | 6.3326 | 13948.3603 | 0 | 关闭
555 | 1 | 5 | 恒流充电 | 01:11:00 | 04:05:52 | 0.152 | 2.248 | 0.1798 | 396.15 | 0.1798 | 396.15 | 0 | 0 | 0.0004027 | 887.09 | 0.0004027 | 887.09 | 0 | 0 | 2023-05-12 08:52:00 | 0.0003417 | 4.2219 | 9299.3147 | 0 | 关闭
556 | 1 | 5 | 恒流充电 | 01:11:30 | 04:06:22 | 0.152 | 2.2482 | 0.1811 | 398.93 | 0.1811 | 398.93 | 0 | 0 | 0.0004056 | 893.36 | 0.0004056 | 893.36 | 0 | 0 | 2023-05-12 08:52:30 | 0.0003417 | 6.3324 | 13948.1155 | 0 | 关闭
557 | 1 | 5 | 恒流充电 | 01:12:00 | 04:06:52 | 0.152 | 2.2485 | 0.1824 | 401.72 | 0.1824 | 401.72 | 0 | 0 | 0.0004084 | 899.63 | 0.0004084 | 899.63 | 0 | 0 | 2023-05-12 08:53:00 | 0.0003417 | 4.2219 | 9299.2332 | 0 | 关闭
558 | 1 | 5 | 恒流充电 | 01:12:30 | 04:07:22 | 0.152 | 2.2486 | 0.1836 | 404.51 | 0.1836 | 404.51 | 0 | 0 | 0.0004113 | 905.91 | 0.0004113 | 905.91 | 0 | 0 | 2023-05-12 08:53:30 | 0.0003418 | 12.6651 | 27896.7205 | 0 | 关闭
559 | 1 | 5 | 恒流充电 | 01:13:00 | 04:07:52 | 0.152 | 2.2489 | 0.1849 | 407.3 | 0.1849 | 407.3 | 0 | 0 | 0.0004141 | 912.18 | 0.0004141 | 912.18 | 0 | 0 | 2023-05-12 08:54:00 | 0.0003418 | 4.2217 | 9298.8253 | 0 | 关闭
560 | 1 | 5 | 恒流充电 | 01:13:30 | 04:08:22 | 0.152 | 2.2491 | 0.1862 | 410.09 | 0.1862 | 410.09 | 0 | 0 | 0.000417 | 918.45 | 0.000417 | 918.45 | 0 | 0 | 2023-05-12 08:54:30 | 0.0003419 | 6.3326 | 13948.4826 | 0 | 关闭
561 | 1 | 5 | 恒流充电 | 01:14:00 | 04:08:52 | 0.152 | 2.2494 | 0.1874 | 412.88 | 0.1874 | 412.88 | 0 | 0 | 0.0004198 | 924.73 | 0.0004198 | 924.73 | 0 | 0 | 2023-05-12 08:55:00 | 0.0003419 | 4.2217 | 9298.9884 | 0 | 关闭
562 | 1 | 5 | 恒流充电 | 01:14:30 | 04:09:22 | 0.152 | 2.2496 | 0.1887 | 415.67 | 0.1887 | 415.67 | 0 | 0 | 0.0004227 | 931 | 0.0004227 | 931 | 0 | 0 | 2023-05-12 08:55:30 | 0.0003419 | 6.3327 | 13948.605 | 0 | 关闭
563 | 1 | 5 | 恒流充电 | 01:15:00 | 04:09:52 | 0.152 | 2.2498 | 0.19 | 418.46 | 0.19 | 418.46 | 0 | 0 | 0.0004255 | 937.28 | 0.0004255 | 937.28 | 0 | 0 | 2023-05-12 08:56:00 | 0.0003419 | 6.3327 | 13948.605 | 0 | 关闭
564 | 1 | 5 | 恒流充电 | 01:15:30 | 04:10:22 | 0.152 | 2.25 | 0.1912 | 421.25 | 0.1912 | 421.25 | 0 | 0 | 0.0004284 | 943.56 | 0.0004284 | 943.56 | 0 | 0 | 2023-05-12 08:56:30 | 0.000342 | 6.3327 | 13948.605 | 0 | 关闭
565 | 1 | 5 | 恒流充电 | 01:16:00 | 04:10:52 | 0.152 | 2.2503 | 0.1925 | 424.04 | 0.1925 | 424.04 | 0 | 0 | 0.0004312 | 949.83 | 0.0004312 | 949.83 | 0 | 0 | 2023-05-12 08:57:00 | 0.000342 | 4.2218 | 9299.07 | 0 | 关闭
566 | 1 | 5 | 恒流充电 | 01:16:30 | 04:11:22 | 0.152 | 2.2506 | 0.1938 | 426.83 | 0.1938 | 426.83 | 0 | 0 | 0.0004341 | 956.11 | 0.0004341 | 956.11 | 0 | 0 | 2023-05-12 08:57:30 | 0.0003421 | 4.2218 | 9299.07 | 0 | 关闭
567 | 1 | 5 | 恒流充电 | 01:17:00 | 04:11:52 | 0.152 | 2.2508 | 0.195 | 429.62 | 0.195 | 429.62 | 0 | 0 | 0.0004369 | 962.39 | 0.0004369 | 962.39 | 0 | 0 | 2023-05-12 08:58:00 | 0.0003421 | 6.3328 | 13948.8497 | 0 | 关闭
568 | 1 | 5 | 恒流充电 | 01:17:30 | 04:12:22 | 0.152 | 2.2511 | 0.1963 | 432.41 | 0.1963 | 432.41 | 0 | 0 | 0.0004398 | 968.67 | 0.0004398 | 968.67 | 0 | 0 | 2023-05-12 08:58:30 | 0.0003421 | 4.2217 | 9298.9068 | 0 | 关闭
569 | 1 | 5 | 恒流充电 | 01:18:00 | 04:12:52 | 0.152 | 2.2513 | 0.1976 | 435.2 | 0.1976 | 435.2 | 0 | 0 | 0.0004426 | 974.95 | 0.0004426 | 974.95 | 0 | 0 | 2023-05-12 08:59:00 | 0.0003422 | 6.3326 | 13948.3603 | 0 | 关闭
570 | 1 | 5 | 恒流充电 | 01:18:30 | 04:13:22 | 0.152 | 2.2516 | 0.1988 | 437.99 | 0.1988 | 437.99 | 0 | 0 | 0.0004455 | 981.23 | 0.0004455 | 981.23 | 0 | 0 | 2023-05-12 08:59:30 | 0.0003422 | 4.2219 | 9299.3963 | 0 | 关闭
571 | 1 | 5 | 恒流充电 | 01:19:00 | 04:13:52 | 0.152 | 2.2519 | 0.2001 | 440.78 | 0.2001 | 440.78 | 0 | 0 | 0.0004483 | 987.51 | 0.0004483 | 987.51 | 0 | 0 | 2023-05-12 09:00:00 | 0.0003422 | 4.2217 | 9298.9068 | 0 | 关闭
572 | 1 | 5 | 恒流充电 | 01:19:30 | 04:14:22 | 0.152 | 2.2521 | 0.2014 | 443.57 | 0.2014 | 443.57 | 0 | 0 | 0.0004512 | 993.8 | 0.0004512 | 993.8 | 0 | 0 | 2023-05-12 09:00:30 | 0.0003423 | 6.3327 | 13948.605 | 0 | 关闭
573 | 1 | 5 | 恒流充电 | 01:20:00 | 04:14:52 | 0.152 | 2.2524 | 0.2026 | 446.36 | 0.2026 | 446.36 | 0 | 0 | 0.000454 | 1000.08 | 0.000454 | 1000.08 | 0 | 0 | 2023-05-12 09:01:00 | 0.0003423 | 4.2217 | 9298.9068 | 0 | 关闭
574 | 1 | 5 | 恒流充电 | 01:20:30 | 04:15:22 | 0.152 | 2.2527 | 0.2039 | 449.15 | 0.2039 | 449.15 | 0 | 0 | 0.0004569 | 1006.36 | 0.0004569 | 1006.36 | 0 | 0 | 2023-05-12 09:01:30 | 0.0003424 | 4.2219 | 9299.2332 | 0 | 关闭
575 | 1 | 5 | 恒流充电 | 01:21:00 | 04:15:52 | 0.152 | 2.2531 | 0.2052 | 451.94 | 0.2052 | 451.94 | 0 | 0 | 0.0004597 | 1012.65 | 0.0004597 | 1012.65 | 0 | 0 | 2023-05-12 09:02:00 | 0.0003424 | 3.1663 | 6974.1801 | 0 | 关闭
576 | 1 | 5 | 恒流充电 | 01:21:30 | 04:16:22 | 0.152 | 2.2534 | 0.2064 | 454.73 | 0.2064 | 454.73 | 0 | 0 | 0.0004626 | 1018.93 | 0.0004626 | 1018.93 | 0 | 0 | 2023-05-12 09:02:30 | 0.0003425 | 4.2217 | 9298.9068 | 0 | 关闭
577 | 1 | 5 | 恒流充电 | 01:22:00 | 04:16:52 | 0.152 | 2.2539 | 0.2077 | 457.52 | 0.2077 | 457.52 | 0 | 0 | 0.0004655 | 1025.22 | 0.0004655 | 1025.22 | 0 | 0 | 2023-05-12 09:03:00 | 0.0003425 | 2.5331 | 5579.442 | 0 | 关闭
578 | 1 | 5 | 恒流充电 | 01:22:30 | 04:17:22 | 0.152 | 2.2544 | 0.209 | 460.31 | 0.209 | 460.31 | 0 | 0 | 0.0004683 | 1031.51 | 0.0004683 | 1031.51 | 0 | 0 | 2023-05-12 09:03:30 | 0.0003426 | 2.5331 | 5579.442 | 0 | 关闭
579 | 1 | 5 | 恒流充电 | 01:23:00 | 04:17:52 | 0.152 | 2.2548 | 0.2102 | 463.1 | 0.2102 | 463.1 | 0 | 0 | 0.0004712 | 1037.8 | 0.0004712 | 1037.8 | 0 | 0 | 2023-05-12 09:04:00 | 0.0003427 | 3.1663 | 6974.3025 | 0 | 关闭
580 | 1 | 5 | 恒流充电 | 01:23:30 | 04:18:22 | 0.152 | 2.2552 | 0.2115 | 465.89 | 0.2115 | 465.89 | 0 | 0 | 0.000474 | 1044.09 | 0.000474 | 1044.09 | 0 | 0 | 2023-05-12 09:04:30 | 0.0003427 | 3.1663 | 6974.1801 | 0 | 关闭
581 | 1 | 5 | 恒流充电 | 01:24:00 | 04:18:52 | 0.152 | 2.2555 | 0.2128 | 468.68 | 0.2128 | 468.68 | 0 | 0 | 0.0004769 | 1050.38 | 0.0004769 | 1050.38 | 0 | 0 | 2023-05-12 09:05:00 | 0.0003428 | 4.2218 | 9299.07 | 0 | 关闭
582 | 1 | 5 | 恒流充电 | 01:24:30 | 04:19:22 | 0.152 | 2.2559 | 0.214 | 471.47 | 0.214 | 471.47 | 0 | 0 | 0.0004797 | 1056.67 | 0.0004797 | 1056.67 | 0 | 0 | 2023-05-12 09:05:30 | 0.0003429 | 3.1663 | 6974.3025 | 0 | 关闭
583 | 1 | 5 | 恒流充电 | 01:25:00 | 04:19:52 | 0.152 | 2.2562 | 0.2153 | 474.26 | 0.2153 | 474.26 | 0 | 0 | 0.0004826 | 1062.97 | 0.0004826 | 1062.97 | 0 | 0 | 2023-05-12 09:06:00 | 0.0003429 | 4.2217 | 9298.9068 | 0 | 关闭
584 | 1 | 5 | 恒流充电 | 01:25:30 | 04:20:22 | 0.152 | 2.2566 | 0.2166 | 477.05 | 0.2166 | 477.05 | 0 | 0 | 0.0004854 | 1069.26 | 0.0004854 | 1069.26 | 0 | 0 | 2023-05-12 09:06:30 | 0.000343 | 3.1663 | 6974.1801 | 0 | 关闭
585 | 1 | 5 | 恒流充电 | 01:26:00 | 04:20:52 | 0.152 | 2.2568 | 0.2178 | 479.84 | 0.2178 | 479.84 | 0 | 0 | 0.0004883 | 1075.56 | 0.0004883 | 1075.56 | 0 | 0 | 2023-05-12 09:07:00 | 0.000343 | 6.3328 | 13948.8497 | 0 | 关闭
586 | 1 | 5 | 恒流充电 | 01:26:30 | 04:21:22 | 0.152 | 2.2572 | 0.2191 | 482.63 | 0.2191 | 482.63 | 0 | 0 | 0.0004912 | 1081.85 | 0.0004912 | 1081.85 | 0 | 0 | 2023-05-12 09:07:30 | 0.000343 | 3.1663 | 6974.1801 | 0 | 关闭
587 | 1 | 5 | 恒流充电 | 01:27:00 | 04:21:52 | 0.152 | 2.2575 | 0.2204 | 485.42 | 0.2204 | 485.42 | 0 | 0 | 0.000494 | 1088.15 | 0.000494 | 1088.15 | 0 | 0 | 2023-05-12 09:08:00 | 0.0003431 | 4.2219 | 9299.2332 | 0 | 关闭
588 | 1 | 5 | 恒流充电 | 01:27:30 | 04:22:22 | 0.152 | 2.2578 | 0.2216 | 488.21 | 0.2216 | 488.21 | 0 | 0 | 0.0004969 | 1094.45 | 0.0004969 | 1094.45 | 0 | 0 | 2023-05-12 09:08:30 | 0.0003431 | 4.2217 | 9298.9068 | 0 | 关闭
589 | 1 | 5 | 恒流充电 | 01:28:00 | 04:22:52 | 0.152 | 2.2581 | 0.2229 | 491 | 0.2229 | 491 | 0 | 0 | 0.0004997 | 1100.75 | 0.0004997 | 1100.75 | 0 | 0 | 2023-05-12 09:09:00 | 0.0003432 | 4.2218 | 9299.07 | 0 | 关闭
590 | 1 | 5 | 恒流充电 | 01:28:30 | 04:23:22 | 0.152 | 2.2584 | 0.2242 | 493.78 | 0.2242 | 493.78 | 0 | 0 | 0.0005026 | 1107.05 | 0.0005026 | 1107.05 | 0 | 0 | 2023-05-12 09:09:30 | 0.0003432 | 4.2217 | 9298.9068 | 0 | 关闭
591 | 1 | 5 | 恒流充电 | 01:29:00 | 04:23:52 | 0.152 | 2.2588 | 0.2254 | 496.57 | 0.2254 | 496.57 | 0 | 0 | 0.0005055 | 1113.35 | 0.0005055 | 1113.35 | 0 | 0 | 2023-05-12 09:10:00 | 0.0003433 | 3.1663 | 6974.1801 | 0 | 关闭
592 | 1 | 5 | 恒流充电 | 01:29:30 | 04:24:22 | 0.152 | 2.2591 | 0.2267 | 499.36 | 0.2267 | 499.36 | 0 | 0 | 0.0005083 | 1119.65 | 0.0005083 | 1119.65 | 0 | 0 | 2023-05-12 09:10:30 | 0.0003433 | 4.2218 | 9299.07 | 0 | 关闭
593 | 1 | 5 | 恒流充电 | 01:30:00 | 04:24:52 | 0.152 | 2.2595 | 0.228 | 502.15 | 0.228 | 502.15 | 0 | 0 | 0.0005112 | 1125.95 | 0.0005112 | 1125.95 | 0 | 0 | 2023-05-12 09:11:00 | 0.0003434 | 3.1663 | 6974.1801 | 0 | 关闭
594 | 1 | 5 | 恒流充电 | 01:30:30 | 04:25:22 | 0.152 | 2.2598 | 0.2292 | 504.94 | 0.2292 | 504.94 | 0 | 0 | 0.000514 | 1132.26 | 0.000514 | 1132.26 | 0 | 0 | 2023-05-12 09:11:30 | 0.0003434 | 4.2218 | 9299.07 | 0 | 关闭
595 | 1 | 5 | 恒流充电 | 01:31:00 | 04:25:52 | 0.152 | 2.2601 | 0.2305 | 507.73 | 0.2305 | 507.73 | 0 | 0 | 0.0005169 | 1138.56 | 0.0005169 | 1138.56 | 0 | 0 | 2023-05-12 09:12:00 | 0.0003435 | 4.2217 | 9298.9068 | 0 | 关闭
596 | 1 | 5 | 恒流充电 | 01:31:30 | 04:26:22 | 0.152 | 2.2606 | 0.2318 | 510.52 | 0.2318 | 510.52 | 0 | 0 | 0.0005198 | 1144.87 | 0.0005198 | 1144.87 | 0 | 0 | 2023-05-12 09:12:30 | 0.0003436 | 2.5331 | 5579.442 | 0 | 关闭
597 | 1 | 5 | 恒流充电 | 01:32:00 | 04:26:52 | 0.152 | 2.261 | 0.233 | 513.31 | 0.233 | 513.31 | 0 | 0 | 0.0005226 | 1151.17 | 0.0005226 | 1151.17 | 0 | 0 | 2023-05-12 09:13:00 | 0.0003436 | 3.1663 | 6974.1801 | 0 | 关闭
598 | 1 | 5 | 恒流充电 | 01:32:30 | 04:27:22 | 0.152 | 2.2618 | 0.2343 | 516.1 | 0.2343 | 516.1 | 0 | 0 | 0.0005255 | 1157.48 | 0.0005255 | 1157.48 | 0 | 0 | 2023-05-12 09:13:30 | 0.0003438 | 1.5831 | 3487.0901 | 0 | 关闭
599 | 1 | 5 | 恒流充电 | 01:33:00 | 04:27:52 | 0.152 | 2.2622 | 0.2356 | 518.89 | 0.2356 | 518.89 | 0 | 0 | 0.0005284 | 1163.79 | 0.0005284 | 1163.79 | 0 | 0 | 2023-05-12 09:14:00 | 0.0003438 | 3.1663 | 6974.3025 | 0 | 关闭
600 | 1 | 5 | 恒流充电 | 01:33:30 | 04:28:22 | 0.152 | 2.2627 | 0.2368 | 521.68 | 0.2368 | 521.68 | 0 | 0 | 0.0005312 | 1170.11 | 0.0005312 | 1170.11 | 0 | 0 | 2023-05-12 09:14:30 | 0.0003439 | 2.533 | 5579.3441 | 0 | 关闭
601 | 1 | 5 | 恒流充电 | 01:34:00 | 04:28:52 | 0.152 | 2.2633 | 0.2381 | 524.47 | 0.2381 | 524.47 | 0 | 0 | 0.0005341 | 1176.42 | 0.0005341 | 1176.42 | 0 | 0 | 2023-05-12 09:15:00 | 0.000344 | 2.1109 | 4649.4534 | 0 | 关闭
602 | 1 | 5 | 恒流充电 | 01:34:30 | 04:29:22 | 0.152 | 2.2638 | 0.2394 | 527.26 | 0.2394 | 527.26 | 0 | 0 | 0.000537 | 1182.73 | 0.000537 | 1182.73 | 0 | 0 | 2023-05-12 09:15:30 | 0.000344 | 2.533 | 5579.2462 | 0 | 关闭
603 | 1 | 5 | 恒流充电 | 01:35:00 | 04:29:52 | 0.152 | 2.2643 | 0.2406 | 530.05 | 0.2406 | 530.05 | 0 | 0 | 0.0005398 | 1189.05 | 0.0005398 | 1189.05 | 0 | 0 | 2023-05-12 09:16:00 | 0.0003441 | 2.533 | 5579.2462 | 0 | 关闭
604 | 1 | 5 | 恒流充电 | 01:35:30 | 04:30:22 | 0.152 | 2.2648 | 0.2419 | 532.84 | 0.2419 | 532.84 | 0 | 0 | 0.0005427 | 1195.37 | 0.0005427 | 1195.37 | 0 | 0 | 2023-05-12 09:16:30 | 0.0003442 | 2.533 | 5579.3441 | 0 | 关闭
605 | 1 | 5 | 恒流充电 | 01:36:00 | 04:30:52 | 0.152 | 2.2653 | 0.2432 | 535.63 | 0.2432 | 535.63 | 0 | 0 | 0.0005456 | 1201.68 | 0.0005456 | 1201.68 | 0 | 0 | 2023-05-12 09:17:00 | 0.0003443 | 2.533 | 5579.3441 | 0 | 关闭
606 | 1 | 5 | 恒流充电 | 01:36:30 | 04:31:22 | 0.152 | 2.2657 | 0.2444 | 538.42 | 0.2444 | 538.42 | 0 | 0 | 0.0005484 | 1208 | 0.0005484 | 1208 | 0 | 0 | 2023-05-12 09:17:30 | 0.0003443 | 3.1662 | 6974.0578 | 0 | 关闭
607 | 1 | 5 | 恒流充电 | 01:37:00 | 04:31:52 | 0.152 | 2.2662 | 0.2457 | 541.21 | 0.2457 | 541.21 | 0 | 0 | 0.0005513 | 1214.33 | 0.0005513 | 1214.33 | 0 | 0 | 2023-05-12 09:18:00 | 0.0003444 | 2.533 | 5579.3441 | 0 | 关闭
608 | 1 | 5 | 恒流充电 | 01:37:30 | 04:32:22 | 0.152 | 2.2667 | 0.247 | 544 | 0.247 | 544 | 0 | 0 | 0.0005542 | 1220.65 | 0.0005542 | 1220.65 | 0 | 0 | 2023-05-12 09:18:30 | 0.0003445 | 2.533 | 5579.3441 | 0 | 关闭
609 | 1 | 5 | 恒流充电 | 01:38:00 | 04:32:52 | 0.152 | 2.267 | 0.2482 | 546.79 | 0.2482 | 546.79 | 0 | 0 | 0.000557 | 1226.97 | 0.000557 | 1226.97 | 0 | 0 | 2023-05-12 09:19:00 | 0.0003446 | 4.2217 | 9298.9068 | 0 | 关闭
610 | 1 | 5 | 恒流充电 | 01:38:30 | 04:33:22 | 0.152 | 2.2675 | 0.2495 | 549.58 | 0.2495 | 549.58 | 0 | 0 | 0.0005599 | 1233.3 | 0.0005599 | 1233.3 | 0 | 0 | 2023-05-12 09:19:30 | 0.0003446 | 2.533 | 5579.3441 | 0 | 关闭
611 | 1 | 5 | 恒流充电 | 01:39:00 | 04:33:52 | 0.152 | 2.268 | 0.2508 | 552.37 | 0.2508 | 552.37 | 0 | 0 | 0.0005628 | 1239.62 | 0.0005628 | 1239.62 | 0 | 0 | 2023-05-12 09:20:00 | 0.0003447 | 2.5329 | 5579.1483 | 0 | 关闭
612 | 1 | 5 | 恒流充电 | 01:39:30 | 04:34:22 | 0.152 | 2.2685 | 0.252 | 555.16 | 0.252 | 555.16 | 0 | 0 | 0.0005657 | 1245.95 | 0.0005657 | 1245.95 | 0 | 0 | 2023-05-12 09:20:30 | 0.0003448 | 2.5331 | 5579.442 | 0 | 关闭
613 | 1 | 5 | 恒流充电 | 01:40:00 | 04:34:52 | 0.152 | 2.2689 | 0.2533 | 557.95 | 0.2533 | 557.95 | 0 | 0 | 0.0005685 | 1252.28 | 0.0005685 | 1252.28 | 0 | 0 | 2023-05-12 09:21:00 | 0.0003448 | 3.1663 | 6974.1801 | 0 | 关闭
614 | 1 | 5 | 恒流充电 | 01:40:30 | 04:35:22 | 0.152 | 2.2693 | 0.2546 | 560.74 | 0.2546 | 560.74 | 0 | 0 | 0.0005714 | 1258.61 | 0.0005714 | 1258.61 | 0 | 0 | 2023-05-12 09:21:30 | 0.0003449 | 3.1663 | 6974.1801 | 0 | 关闭
615 | 1 | 5 | 恒流充电 | 01:41:00 | 04:35:52 | 0.152 | 2.2699 | 0.2558 | 563.53 | 0.2558 | 563.53 | 0 | 0 | 0.0005743 | 1264.94 | 0.0005743 | 1264.94 | 0 | 0 | 2023-05-12 09:22:00 | 0.000345 | 2.1109 | 4649.4534 | 0 | 关闭
616 | 1 | 5 | 恒流充电 | 01:41:30 | 04:36:22 | 0.152 | 2.2705 | 0.2571 | 566.32 | 0.2571 | 566.32 | 0 | 0 | 0.0005772 | 1271.27 | 0.0005772 | 1271.27 | 0 | 0 | 2023-05-12 09:22:30 | 0.0003451 | 2.1109 | 4649.4534 | 0 | 关闭
617 | 1 | 5 | 恒流充电 | 01:42:00 | 04:36:52 | 0.152 | 2.271 | 0.2584 | 569.11 | 0.2584 | 569.11 | 0 | 0 | 0.00058 | 1277.61 | 0.00058 | 1277.61 | 0 | 0 | 2023-05-12 09:23:00 | 0.0003451 | 2.533 | 5579.2462 | 0 | 关闭
618 | 1 | 5 | 恒流充电 | 01:42:30 | 04:37:22 | 0.152 | 2.2717 | 0.2596 | 571.9 | 0.2596 | 571.9 | 0 | 0 | 0.0005829 | 1283.94 | 0.0005829 | 1283.94 | 0 | 0 | 2023-05-12 09:23:30 | 0.0003453 | 1.8094 | 3985.4556 | 0 | 关闭
619 | 1 | 5 | 恒流充电 | 01:43:00 | 04:37:52 | 0.152 | 2.2723 | 0.2609 | 574.69 | 0.2609 | 574.69 | 0 | 0 | 0.0005858 | 1290.28 | 0.0005858 | 1290.28 | 0 | 0 | 2023-05-12 09:24:00 | 0.0003453 | 2.1108 | 4649.2903 | 0 | 关闭
620 | 1 | 5 | 恒流充电 | 01:43:30 | 04:38:22 | 0.152 | 2.2731 | 0.2622 | 577.47 | 0.2622 | 577.47 | 0 | 0 | 0.0005887 | 1296.62 | 0.0005887 | 1296.62 | 0 | 0 | 2023-05-12 09:24:30 | 0.0003455 | 1.5831 | 3487.0901 | 0 | 关闭
621 | 1 | 5 | 恒流充电 | 01:44:00 | 04:38:52 | 0.152 | 2.2738 | 0.2634 | 580.26 | 0.2634 | 580.26 | 0 | 0 | 0.0005915 | 1302.97 | 0.0005915 | 1302.97 | 0 | 0 | 2023-05-12 09:25:00 | 0.0003456 | 1.8093 | 3985.2458 | 0 | 关闭
622 | 1 | 5 | 恒流充电 | 01:44:30 | 04:39:22 | 0.152 | 2.2744 | 0.2647 | 583.05 | 0.2647 | 583.05 | 0 | 0 | 0.0005944 | 1309.31 | 0.0005944 | 1309.31 | 0 | 0 | 2023-05-12 09:25:30 | 0.0003456 | 2.1109 | 4649.4534 | 0 | 关闭
623 | 1 | 5 | 恒流充电 | 01:45:00 | 04:39:52 | 0.152 | 2.2751 | 0.266 | 585.84 | 0.266 | 585.84 | 0 | 0 | 0.0005973 | 1315.65 | 0.0005973 | 1315.65 | 0 | 0 | 2023-05-12 09:26:00 | 0.0003458 | 1.8093 | 3985.2458 | 0 | 关闭
624 | 1 | 5 | 恒流充电 | 01:45:30 | 04:40:22 | 0.152 | 2.2758 | 0.2672 | 588.63 | 0.2672 | 588.63 | 0 | 0 | 0.0006002 | 1322 | 0.0006002 | 1322 | 0 | 0 | 2023-05-12 09:26:30 | 0.0003459 | 1.8093 | 3985.2458 | 0 | 关闭
625 | 1 | 5 | 恒流充电 | 01:46:00 | 04:40:52 | 0.152 | 2.2764 | 0.2685 | 591.42 | 0.2685 | 591.42 | 0 | 0 | 0.0006031 | 1328.35 | 0.0006031 | 1328.35 | 0 | 0 | 2023-05-12 09:27:00 | 0.000346 | 2.1108 | 4649.3718 | 0 | 关闭
626 | 1 | 5 | 恒流充电 | 01:46:30 | 04:41:22 | 0.152 | 2.2771 | 0.2698 | 594.21 | 0.2698 | 594.21 | 0 | 0 | 0.000606 | 1334.7 | 0.000606 | 1334.7 | 0 | 0 | 2023-05-12 09:27:30 | 0.0003461 | 1.8093 | 3985.2458 | 0 | 关闭
627 | 1 | 5 | 恒流充电 | 01:47:00 | 04:41:52 | 0.152 | 2.2778 | 0.271 | 597 | 0.271 | 597 | 0 | 0 | 0.0006088 | 1341.06 | 0.0006088 | 1341.06 | 0 | 0 | 2023-05-12 09:28:00 | 0.0003462 | 1.8092 | 3985.1059 | 0 | 关闭
628 | 1 | 5 | 恒流充电 | 01:47:30 | 04:42:22 | 0.152 | 2.2784 | 0.2723 | 599.79 | 0.2723 | 599.79 | 0 | 0 | 0.0006117 | 1347.41 | 0.0006117 | 1347.41 | 0 | 0 | 2023-05-12 09:28:30 | 0.0003462 | 2.1108 | 4649.3718 | 0 | 关闭
629 | 1 | 5 | 恒流充电 | 01:48:00 | 04:42:52 | 0.152 | 2.279 | 0.2736 | 602.58 | 0.2736 | 602.58 | 0 | 0 | 0.0006146 | 1353.77 | 0.0006146 | 1353.77 | 0 | 0 | 2023-05-12 09:29:00 | 0.0003464 | 2.1107 | 4649.1271 | 0 | 关闭
630 | 1 | 5 | 恒流充电 | 01:48:30 | 04:43:22 | 0.152 | 2.2797 | 0.2748 | 605.37 | 0.2748 | 605.37 | 0 | 0 | 0.0006175 | 1360.13 | 0.0006175 | 1360.13 | 0 | 0 | 2023-05-12 09:29:30 | 0.0003464 | 1.8092 | 3985.1059 | 0 | 关闭
631 | 1 | 5 | 恒流充电 | 01:49:00 | 04:43:52 | 0.152 | 2.2804 | 0.2761 | 608.16 | 0.2761 | 608.16 | 0 | 0 | 0.0006204 | 1366.49 | 0.0006204 | 1366.49 | 0 | 0 | 2023-05-12 09:30:00 | 0.0003466 | 1.8092 | 3985.036 | 0 | 关闭
632 | 1 | 5 | 恒流充电 | 01:49:30 | 04:44:22 | 0.152 | 2.281 | 0.2774 | 610.95 | 0.2774 | 610.95 | 0 | 0 | 0.0006233 | 1372.85 | 0.0006233 | 1372.85 | 0 | 0 | 2023-05-12 09:30:30 | 0.0003467 | 2.1108 | 4649.3718 | 0 | 关闭
633 | 1 | 5 | 恒流充电 | 01:50:00 | 04:44:52 | 0.152 | 2.282 | 0.2786 | 613.74 | 0.2786 | 613.74 | 0 | 0 | 0.0006262 | 1379.21 | 0.0006262 | 1379.21 | 0 | 0 | 2023-05-12 09:31:00 | 0.0003468 | 1.2664 | 2789.5252 | 0 | 关闭
634 | 1 | 5 | 恒流充电 | 01:50:30 | 04:45:22 | 0.152 | 2.2827 | 0.2799 | 616.53 | 0.2799 | 616.53 | 0 | 0 | 0.0006291 | 1385.58 | 0.0006291 | 1385.58 | 0 | 0 | 2023-05-12 09:31:30 | 0.0003469 | 1.8093 | 3985.3157 | 0 | 关闭
635 | 1 | 5 | 恒流充电 | 01:51:00 | 04:45:52 | 0.152 | 2.2835 | 0.2812 | 619.32 | 0.2812 | 619.32 | 0 | 0 | 0.0006319 | 1391.95 | 0.0006319 | 1391.95 | 0 | 0 | 2023-05-12 09:32:00 | 0.000347 | 1.583 | 3486.8453 | 0 | 关闭
636 | 1 | 5 | 恒流充电 | 01:51:30 | 04:46:22 | 0.152 | 2.2842 | 0.2824 | 622.11 | 0.2824 | 622.11 | 0 | 0 | 0.0006348 | 1398.32 | 0.0006348 | 1398.32 | 0 | 0 | 2023-05-12 09:32:30 | 0.0003471 | 1.8093 | 3985.1759 | 0 | 关闭
637 | 1 | 5 | 恒流充电 | 01:52:00 | 04:46:52 | 0.152 | 2.2851 | 0.2837 | 624.9 | 0.2837 | 624.9 | 0 | 0 | 0.0006377 | 1404.69 | 0.0006377 | 1404.69 | 0 | 0 | 2023-05-12 09:33:00 | 0.0003473 | 1.4072 | 3099.5268 | 0 | 关闭
638 | 1 | 5 | 恒流充电 | 01:52:30 | 04:47:22 | 0.152 | 2.2858 | 0.285 | 627.69 | 0.285 | 627.69 | 0 | 0 | 0.0006406 | 1411.07 | 0.0006406 | 1411.07 | 0 | 0 | 2023-05-12 09:33:30 | 0.0003474 | 1.8093 | 3985.1759 | 0 | 关闭
639 | 1 | 5 | 恒流充电 | 01:53:00 | 04:47:52 | 0.152 | 2.2867 | 0.2862 | 630.48 | 0.2862 | 630.48 | 0 | 0 | 0.0006435 | 1417.45 | 0.0006435 | 1417.45 | 0 | 0 | 2023-05-12 09:34:00 | 0.0003475 | 1.4072 | 3099.5812 | 0 | 关闭
640 | 1 | 5 | 恒流充电 | 01:53:30 | 04:48:22 | 0.152 | 2.2876 | 0.2875 | 633.27 | 0.2875 | 633.27 | 0 | 0 | 0.0006464 | 1423.83 | 0.0006464 | 1423.83 | 0 | 0 | 2023-05-12 09:34:30 | 0.0003477 | 1.4072 | 3099.5268 | 0 | 关闭
641 | 1 | 5 | 恒流充电 | 01:54:00 | 04:48:52 | 0.152 | 2.2884 | 0.2888 | 636.06 | 0.2888 | 636.06 | 0 | 0 | 0.0006493 | 1430.21 | 0.0006493 | 1430.21 | 0 | 0 | 2023-05-12 09:35:00 | 0.0003478 | 1.5831 | 3487.0289 | 0 | 关闭
642 | 1 | 5 | 恒流充电 | 01:54:30 | 04:49:22 | 0.152 | 2.2894 | 0.29 | 638.85 | 0.29 | 638.85 | 0 | 0 | 0.0006522 | 1436.6 | 0.0006522 | 1436.6 | 0 | 0 | 2023-05-12 09:35:30 | 0.0003479 | 1.2665 | 2789.6721 | 0 | 关闭
643 | 1 | 5 | 恒流充电 | 01:55:00 | 04:49:52 | 0.152 | 2.2904 | 0.2913 | 641.64 | 0.2913 | 641.64 | 0 | 0 | 0.0006551 | 1442.98 | 0.0006551 | 1442.98 | 0 | 0 | 2023-05-12 09:36:00 | 0.0003481 | 1.2664 | 2789.5252 | 0 | 关闭
644 | 1 | 5 | 恒流充电 | 01:55:30 | 04:50:22 | 0.152 | 2.2914 | 0.2926 | 644.43 | 0.2926 | 644.43 | 0 | 0 | 0.000658 | 1449.37 | 0.000658 | 1449.37 | 0 | 0 | 2023-05-12 09:36:30 | 0.0003482 | 1.2665 | 2789.6721 | 0 | 关闭
645 | 1 | 5 | 恒流充电 | 01:56:00 | 04:50:52 | 0.152 | 2.2923 | 0.2938 | 647.22 | 0.2938 | 647.22 | 0 | 0 | 0.0006609 | 1455.77 | 0.0006609 | 1455.77 | 0 | 0 | 2023-05-12 09:37:00 | 0.0003484 | 1.4072 | 3099.5812 | 0 | 关闭
646 | 1 | 5 | 恒流充电 | 01:56:30 | 04:51:22 | 0.152 | 2.2934 | 0.2951 | 650 | 0.2951 | 650 | 0 | 0 | 0.0006638 | 1462.16 | 0.0006638 | 1462.16 | 0 | 0 | 2023-05-12 09:37:30 | 0.0003486 | 1.1514 | 2536.0655 | 0 | 关闭
647 | 1 | 5 | 恒流充电 | 01:57:00 | 04:51:52 | 0.152 | 2.2944 | 0.2964 | 652.79 | 0.2964 | 652.79 | 0 | 0 | 0.0006667 | 1468.56 | 0.0006667 | 1468.56 | 0 | 0 | 2023-05-12 09:38:00 | 0.0003487 | 1.2665 | 2789.6231 | 0 | 关闭
648 | 1 | 5 | 恒流充电 | 01:57:30 | 04:52:22 | 0.152 | 2.2954 | 0.2976 | 655.58 | 0.2976 | 655.58 | 0 | 0 | 0.0006696 | 1474.97 | 0.0006696 | 1474.97 | 0 | 0 | 2023-05-12 09:38:30 | 0.0003489 | 1.2665 | 2789.5742 | 0 | 关闭
649 | 1 | 5 | 恒流充电 | 01:58:00 | 04:52:52 | 0.152 | 2.2965 | 0.2989 | 658.37 | 0.2989 | 658.37 | 0 | 0 | 0.0006725 | 1481.37 | 0.0006725 | 1481.37 | 0 | 0 | 2023-05-12 09:39:00 | 0.000349 | 1.1514 | 2536.021 | 0 | 关闭
650 | 1 | 5 | 恒流充电 | 01:58:30 | 04:53:22 | 0.152 | 2.2976 | 0.3002 | 661.16 | 0.3002 | 661.16 | 0 | 0 | 0.0006755 | 1487.78 | 0.0006755 | 1487.78 | 0 | 0 | 2023-05-12 09:39:30 | 0.0003492 | 1.1513 | 2535.9765 | 0 | 关闭
651 | 1 | 5 | 恒流充电 | 01:59:00 | 04:53:52 | 0.152 | 2.2986 | 0.3014 | 663.95 | 0.3014 | 663.95 | 0 | 0 | 0.0006784 | 1494.19 | 0.0006784 | 1494.19 | 0 | 0 | 2023-05-12 09:40:00 | 0.0003494 | 1.2665 | 2789.6231 | 0 | 关闭
652 | 1 | 5 | 恒流充电 | 01:59:30 | 04:54:22 | 0.152 | 2.2997 | 0.3027 | 666.74 | 0.3027 | 666.74 | 0 | 0 | 0.0006813 | 1500.6 | 0.0006813 | 1500.6 | 0 | 0 | 2023-05-12 09:40:30 | 0.0003495 | 1.1513 | 2535.9765 | 0 | 关闭
653 | 1 | 5 | 恒流充电 | 02:00:00 | 04:54:52 | 0.152 | 2.3007 | 0.304 | 669.53 | 0.304 | 669.53 | 0 | 0 | 0.0006842 | 1507.02 | 0.0006842 | 1507.02 | 0 | 0 | 2023-05-12 09:41:00 | 0.0003497 | 1.2664 | 2789.4763 | 0 | 关闭
654 | 1 | 5 | 恒流充电 | 02:00:30 | 04:55:22 | 0.152 | 2.3017 | 0.3052 | 672.32 | 0.3052 | 672.32 | 0 | 0 | 0.0006871 | 1513.44 | 0.0006871 | 1513.44 | 0 | 0 | 2023-05-12 09:41:30 | 0.0003498 | 1.2665 | 2789.6721 | 0 | 关闭
655 | 1 | 5 | 恒流充电 | 02:01:00 | 04:55:52 | 0.152 | 2.3028 | 0.3065 | 675.11 | 0.3065 | 675.11 | 0 | 0 | 0.00069 | 1519.86 | 0.00069 | 1519.86 | 0 | 0 | 2023-05-12 09:42:00 | 0.00035 | 1.1513 | 2535.8875 | 0 | 关闭
656 | 1 | 5 | 恒流充电 | 02:01:30 | 04:56:22 | 0.152 | 2.3039 | 0.3078 | 677.9 | 0.3078 | 677.9 | 0 | 0 | 0.0006929 | 1526.29 | 0.0006929 | 1526.29 | 0 | 0 | 2023-05-12 09:42:30 | 0.0003501 | 1.1513 | 2535.9765 | 0 | 关闭
657 | 1 | 5 | 恒流充电 | 02:02:00 | 04:56:52 | 0.152 | 2.3048 | 0.309 | 680.69 | 0.309 | 680.69 | 0 | 0 | 0.0006959 | 1532.71 | 0.0006959 | 1532.71 | 0 | 0 | 2023-05-12 09:43:00 | 0.0003503 | 1.4072 | 3099.5812 | 0 | 关闭
658 | 1 | 5 | 恒流充电 | 02:02:30 | 04:57:22 | 0.152 | 2.306 | 0.3103 | 683.48 | 0.3103 | 683.48 | 0 | 0 | 0.0006988 | 1539.15 | 0.0006988 | 1539.15 | 0 | 0 | 2023-05-12 09:43:30 | 0.0003504 | 1.0554 | 2324.6043 | 0 | 关闭
659 | 1 | 5 | 恒流充电 | 02:03:00 | 04:57:52 | 0.152 | 2.3071 | 0.3116 | 686.27 | 0.3116 | 686.27 | 0 | 0 | 0.0007017 | 1545.58 | 0.0007017 | 1545.58 | 0 | 0 | 2023-05-12 09:44:00 | 0.0003506 | 1.1513 | 2535.9765 | 0 | 关闭
660 | 1 | 5 | 恒流充电 | 02:03:30 | 04:58:22 | 0.152 | 2.3082 | 0.3128 | 689.06 | 0.3128 | 689.06 | 0 | 0 | 0.0007046 | 1552.02 | 0.0007046 | 1552.02 | 0 | 0 | 2023-05-12 09:44:30 | 0.0003508 | 1.1513 | 2535.8875 | 0 | 关闭
661 | 1 | 5 | 恒流充电 | 02:04:00 | 04:58:52 | 0.152 | 2.3093 | 0.3141 | 691.85 | 0.3141 | 691.85 | 0 | 0 | 0.0007075 | 1558.46 | 0.0007075 | 1558.46 | 0 | 0 | 2023-05-12 09:45:00 | 0.000351 | 1.1514 | 2536.0655 | 0 | 关闭
662 | 1 | 5 | 恒流充电 | 02:04:30 | 04:59:22 | 0.152 | 2.3103 | 0.3154 | 694.64 | 0.3154 | 694.64 | 0 | 0 | 0.0007105 | 1564.9 | 0.0007105 | 1564.9 | 0 | 0 | 2023-05-12 09:45:30 | 0.0003511 | 1.2664 | 2789.5252 | 0 | 关闭
663 | 1 | 5 | 恒流充电 | 02:05:00 | 04:59:52 | 0.152 | 2.3114 | 0.3166 | 697.43 | 0.3166 | 697.43 | 0 | 0 | 0.0007134 | 1571.35 | 0.0007134 | 1571.35 | 0 | 0 | 2023-05-12 09:46:00 | 0.0003513 | 1.1513 | 2535.932 | 0 | 关闭
664 | 1 | 5 | 恒流充电 | 02:05:30 | 05:00:22 | 0.152 | 2.3124 | 0.3179 | 700.22 | 0.3179 | 700.22 | 0 | 0 | 0.0007163 | 1577.8 | 0.0007163 | 1577.8 | 0 | 0 | 2023-05-12 09:46:30 | 0.0003514 | 1.2665 | 2789.6721 | 0 | 关闭
665 | 1 | 5 | 恒流充电 | 02:06:00 | 05:00:52 | 0.152 | 2.3134 | 0.3192 | 703.01 | 0.3192 | 703.01 | 0 | 0 | 0.0007192 | 1584.25 | 0.0007192 | 1584.25 | 0 | 0 | 2023-05-12 09:47:00 | 0.0003516 | 1.2664 | 2789.4763 | 0 | 关闭
666 | 1 | 5 | 恒流充电 | 02:06:30 | 05:01:22 | 0.152 | 2.3146 | 0.3204 | 705.8 | 0.3204 | 705.8 | 0 | 0 | 0.0007222 | 1590.7 | 0.0007222 | 1590.7 | 0 | 0 | 2023-05-12 09:47:30 | 0.0003518 | 1.0554 | 2324.6451 | 0 | 关闭
667 | 1 | 5 | 恒流充电 | 02:07:00 | 05:01:52 | 0.152 | 2.3157 | 0.3217 | 708.59 | 0.3217 | 708.59 | 0 | 0 | 0.0007251 | 1597.16 | 0.0007251 | 1597.16 | 0 | 0 | 2023-05-12 09:48:00 | 0.0003519 | 1.1513 | 2535.932 | 0 | 关闭
668 | 1 | 5 | 恒流充电 | 02:07:30 | 05:02:22 | 0.152 | 2.3169 | 0.323 | 711.38 | 0.323 | 711.38 | 0 | 0 | 0.000728 | 1603.62 | 0.000728 | 1603.62 | 0 | 0 | 2023-05-12 09:48:30 | 0.0003521 | 1.0554 | 2324.6859 | 0 | 关闭
669 | 1 | 5 | 恒流充电 | 02:08:00 | 05:02:52 | 0.152 | 2.3181 | 0.3242 | 714.17 | 0.3242 | 714.17 | 0 | 0 | 0.000731 | 1610.09 | 0.000731 | 1610.09 | 0 | 0 | 2023-05-12 09:49:00 | 0.0003523 | 1.0554 | 2324.6859 | 0 | 关闭
670 | 1 | 5 | 恒流充电 | 02:08:30 | 05:03:22 | 0.152 | 2.3192 | 0.3255 | 716.95 | 0.3255 | 716.95 | 0 | 0 | 0.0007339 | 1616.56 | 0.0007339 | 1616.56 | 0 | 0 | 2023-05-12 09:49:30 | 0.0003525 | 1.1513 | 2535.9765 | 0 | 关闭
671 | 1 | 5 | 恒流充电 | 02:09:00 | 05:03:52 | 0.152 | 2.3204 | 0.3268 | 719.74 | 0.3268 | 719.74 | 0 | 0 | 0.0007369 | 1623.03 | 0.0007369 | 1623.03 | 0 | 0 | 2023-05-12 09:50:00 | 0.0003527 | 1.0554 | 2324.6859 | 0 | 关闭
672 | 1 | 5 | 恒流充电 | 02:09:30 | 05:04:22 | 0.152 | 2.3215 | 0.328 | 722.53 | 0.328 | 722.53 | 0 | 0 | 0.0007398 | 1629.5 | 0.0007398 | 1629.5 | 0 | 0 | 2023-05-12 09:50:30 | 0.0003528 | 1.1514 | 2536.0655 | 0 | 关闭
673 | 1 | 5 | 恒流充电 | 02:10:00 | 05:04:52 | 0.152 | 2.3226 | 0.3293 | 725.32 | 0.3293 | 725.32 | 0 | 0 | 0.0007427 | 1635.98 | 0.0007427 | 1635.98 | 0 | 0 | 2023-05-12 09:51:00 | 0.000353 | 1.1513 | 2535.932 | 0 | 关闭
674 | 1 | 5 | 恒流充电 | 02:10:30 | 05:05:22 | 0.152 | 2.3236 | 0.3306 | 728.11 | 0.3306 | 728.11 | 0 | 0 | 0.0007457 | 1642.46 | 0.0007457 | 1642.46 | 0 | 0 | 2023-05-12 09:51:30 | 0.0003531 | 1.2665 | 2789.6721 | 0 | 关闭
675 | 1 | 5 | 恒流充电 | 02:11:00 | 05:05:52 | 0.152 | 2.3246 | 0.3318 | 730.9 | 0.3318 | 730.9 | 0 | 0 | 0.0007486 | 1648.94 | 0.0007486 | 1648.94 | 0 | 0 | 2023-05-12 09:52:00 | 0.0003532 | 1.2665 | 2789.6231 | 0 | 关闭
676 | 1 | 5 | 恒流充电 | 02:11:30 | 05:06:22 | 0.152 | 2.3255 | 0.3331 | 733.69 | 0.3331 | 733.69 | 0 | 0 | 0.0007516 | 1655.43 | 0.0007516 | 1655.43 | 0 | 0 | 2023-05-12 09:52:30 | 0.0003534 | 1.4072 | 3099.4725 | 0 | 关闭
677 | 1 | 5 | 恒流充电 | 02:12:00 | 05:06:52 | 0.152 | 2.3262 | 0.3344 | 736.48 | 0.3344 | 736.48 | 0 | 0 | 0.0007545 | 1661.92 | 0.0007545 | 1661.92 | 0 | 0 | 2023-05-12 09:53:00 | 0.0003535 | 1.8093 | 3985.2458 | 0 | 关闭
678 | 1 | 5 | 恒流充电 | 02:12:30 | 05:07:22 | 0.152 | 2.3269 | 0.3356 | 739.27 | 0.3356 | 739.27 | 0 | 0 | 0.0007575 | 1668.41 | 0.0007575 | 1668.41 | 0 | 0 | 2023-05-12 09:53:30 | 0.0003536 | 1.8092 | 3985.036 | 0 | 关闭
679 | 1 | 5 | 恒流充电 | 02:13:00 | 05:07:52 | 0.152 | 2.3274 | 0.3369 | 742.06 | 0.3369 | 742.06 | 0 | 0 | 0.0007604 | 1674.9 | 0.0007604 | 1674.9 | 0 | 0 | 2023-05-12 09:54:00 | 0.0003538 | 2.5329 | 5579.1483 | 0 | 关闭
680 | 1 | 5 | 恒流充电 | 02:13:30 | 05:08:22 | 0.152 | 2.3278 | 0.3382 | 744.85 | 0.3382 | 744.85 | 0 | 0 | 0.0007634 | 1681.39 | 0.0007634 | 1681.39 | 0 | 0 | 2023-05-12 09:54:30 | 0.0003538 | 3.1663 | 6974.1801 | 0 | 关闭
681 | 1 | 5 | 恒流充电 | 02:14:00 | 05:08:52 | 0.152 | 2.3281 | 0.3394 | 747.64 | 0.3394 | 747.64 | 0 | 0 | 0.0007663 | 1687.89 | 0.0007663 | 1687.89 | 0 | 0 | 2023-05-12 09:55:00 | 0.0003538 | 4.2214 | 9298.2542 | 0 | 关闭
682 | 1 | 5 | 恒流充电 | 02:14:30 | 05:09:22 | 0.152 | 2.3283 | 0.3407 | 750.43 | 0.3407 | 750.43 | 0 | 0 | 0.0007692 | 1694.38 | 0.0007692 | 1694.38 | 0 | 0 | 2023-05-12 09:55:30 | 0.0003538 | 6.3326 | 13948.3603 | 0 | 关闭
683 | 1 | 5 | 恒流充电 | 02:15:00 | 05:09:52 | 0.152 | 2.3282 | 0.342 | 753.22 | 0.342 | 753.22 | 0 | 0 | 0.0007722 | 1700.88 | 0.0007722 | 1700.88 | 0 | 0 | 2023-05-12 09:56:00 | 0.0003538 | -12.6642 | -27894.7626 | 0 | 关闭
684 | 1 | 5 | 恒流充电 | 02:15:30 | 05:10:22 | 0.152 | 2.3283 | 0.3432 | 756.01 | 0.3432 | 756.01 | 0 | 0 | 0.0007751 | 1707.37 | 0.0007751 | 1707.37 | 0 | 0 | 2023-05-12 09:56:30 | 0.0003538 | 12.6633 | 27892.8047 | 0 | 关闭
685 | 1 | 5 | 恒流充电 | 02:16:00 | 05:10:52 | 0.152 | 2.3284 | 0.3445 | 758.8 | 0.3445 | 758.8 | 0 | 0 | 0.0007781 | 1713.86 | 0.0007781 | 1713.86 | 0 | 0 | 2023-05-12 09:57:00 | 0.0003538 | 12.6636 | 27893.2942 | 0 | 关闭
686 | 1 | 5 | 恒流充电 | 02:16:30 | 05:11:22 | 0.152 | 2.3284 | 0.3458 | 761.59 | 0.3458 | 761.59 | 0 | 0 | 0.000781 | 1720.36 | 0.000781 | 1720.36 | 0 | 0 | 2023-05-12 09:57:30 | 0.0003539 | 0 | 0 | 0 | 关闭
687 | 1 | 5 | 恒流充电 | 02:17:00 | 05:11:52 | 0.152 | 2.3286 | 0.347 | 764.38 | 0.347 | 764.38 | 0 | 0 | 0.000784 | 1726.86 | 0.000784 | 1726.86 | 0 | 0 | 2023-05-12 09:58:00 | 0.0003539 | 6.3326 | 13948.3603 | 0 | 关闭
688 | 1 | 5 | 恒流充电 | 02:17:30 | 05:12:22 | 0.152 | 2.3288 | 0.3483 | 767.17 | 0.3483 | 767.17 | 0 | 0 | 0.0007869 | 1733.35 | 0.0007869 | 1733.35 | 0 | 0 | 2023-05-12 09:58:30 | 0.0003539 | 6.3328 | 13948.8497 | 0 | 关闭
689 | 1 | 5 | 恒流充电 | 02:18:00 | 05:12:52 | 0.152 | 2.3289 | 0.3496 | 769.96 | 0.3496 | 769.96 | 0 | 0 | 0.0007899 | 1739.85 | 0.0007899 | 1739.85 | 0 | 0 | 2023-05-12 09:59:00 | 0.0003539 | 12.6647 | 27895.7416 | 0 | 关闭
690 | 1 | 5 | 恒流充电 | 02:18:30 | 05:13:22 | 0.152 | 2.329 | 0.3508 | 772.75 | 0.3508 | 772.75 | 0 | 0 | 0.0007928 | 1746.35 | 0.0007928 | 1746.35 | 0 | 0 | 2023-05-12 09:59:30 | 0.0003539 | 12.6656 | 27897.6995 | 0 | 关闭
691 | 1 | 5 | 恒流充电 | 02:19:00 | 05:13:52 | 0.152 | 2.3292 | 0.3521 | 775.54 | 0.3521 | 775.54 | 0 | 0 | 0.0007958 | 1752.84 | 0.0007958 | 1752.84 | 0 | 0 | 2023-05-12 10:00:00 | 0.000354 | 6.3326 | 13948.3603 | 0 | 关闭
692 | 1 | 5 | 恒流充电 | 02:19:30 | 05:14:22 | 0.152 | 2.3294 | 0.3534 | 778.33 | 0.3534 | 778.33 | 0 | 0 | 0.0007987 | 1759.34 | 0.0007987 | 1759.34 | 0 | 0 | 2023-05-12 10:00:30 | 0.000354 | 6.3324 | 13948.1155 | 0 | 关闭
693 | 1 | 5 | 恒流充电 | 02:20:00 | 05:14:52 | 0.152 | 2.3296 | 0.3546 | 781.12 | 0.3546 | 781.12 | 0 | 0 | 0.0008017 | 1765.84 | 0.0008017 | 1765.84 | 0 | 0 | 2023-05-12 10:01:00 | 0.0003541 | 6.3326 | 13948.3603 | 0 | 关闭
694 | 1 | 5 | 恒流充电 | 02:20:30 | 05:15:22 | 0.152 | 2.3298 | 0.3559 | 783.9 | 0.3559 | 783.9 | 0 | 0 | 0.0008046 | 1772.34 | 0.0008046 | 1772.34 | 0 | 0 | 2023-05-12 10:01:30 | 0.0003541 | 6.3322 | 13947.626 | 0 | 关闭
695 | 1 | 5 | 恒流充电 | 02:21:00 | 05:15:52 | 0.152 | 2.33 | 0.3572 | 786.69 | 0.3572 | 786.69 | 0 | 0 | 0.0008076 | 1778.84 | 0.0008076 | 1778.84 | 0 | 0 | 2023-05-12 10:02:00 | 0.0003541 | 6.3326 | 13948.3603 | 0 | 关闭
696 | 1 | 5 | 恒流充电 | 02:21:30 | 05:16:22 | 0.152 | 2.3302 | 0.3584 | 789.48 | 0.3584 | 789.48 | 0 | 0 | 0.0008105 | 1785.34 | 0.0008105 | 1785.34 | 0 | 0 | 2023-05-12 10:02:30 | 0.0003541 | 6.3322 | 13947.626 | 0 | 关闭
697 | 1 | 5 | 恒流充电 | 02:22:00 | 05:16:52 | 0.152 | 2.3305 | 0.3597 | 792.27 | 0.3597 | 792.27 | 0 | 0 | 0.0008135 | 1791.84 | 0.0008135 | 1791.84 | 0 | 0 | 2023-05-12 10:03:00 | 0.0003542 | 4.2217 | 9298.9068 | 0 | 关闭
698 | 1 | 5 | 恒流充电 | 02:22:30 | 05:17:22 | 0.152 | 2.3307 | 0.361 | 795.06 | 0.361 | 795.06 | 0 | 0 | 0.0008164 | 1798.34 | 0.0008164 | 1798.34 | 0 | 0 | 2023-05-12 10:03:30 | 0.0003542 | 6.3322 | 13947.626 | 0 | 关闭
699 | 1 | 5 | 恒流充电 | 02:23:00 | 05:17:52 | 0.152 | 2.3309 | 0.3622 | 797.85 | 0.3622 | 797.85 | 0 | 0 | 0.0008194 | 1804.84 | 0.0008194 | 1804.84 | 0 | 0 | 2023-05-12 10:04:00 | 0.0003543 | 6.3328 | 13948.8497 | 0 | 关闭
700 | 1 | 5 | 恒流充电 | 02:23:30 | 05:18:22 | 0.152 | 2.3311 | 0.3635 | 800.64 | 0.3635 | 800.64 | 0 | 0 | 0.0008224 | 1811.35 | 0.0008224 | 1811.35 | 0 | 0 | 2023-05-12 10:04:30 | 0.0003543 | 6.3326 | 13948.3603 | 0 | 关闭
701 | 1 | 5 | 恒流充电 | 02:24:00 | 05:18:52 | 0.152 | 2.3314 | 0.3648 | 803.43 | 0.3648 | 803.43 | 0 | 0 | 0.0008253 | 1817.85 | 0.0008253 | 1817.85 | 0 | 0 | 2023-05-12 10:05:00 | 0.0003543 | 4.2219 | 9299.2332 | 0 | 关闭
702 | 1 | 5 | 恒流充电 | 02:24:30 | 05:19:22 | 0.152 | 2.3315 | 0.366 | 806.22 | 0.366 | 806.22 | 0 | 0 | 0.0008283 | 1824.35 | 0.0008283 | 1824.35 | 0 | 0 | 2023-05-12 10:05:30 | 0.0003543 | 12.6653 | 27897.21 | 0 | 关闭
703 | 1 | 5 | 恒流充电 | 02:25:00 | 05:19:52 | 0.152 | 2.3317 | 0.3673 | 809.01 | 0.3673 | 809.01 | 0 | 0 | 0.0008312 | 1830.86 | 0.0008312 | 1830.86 | 0 | 0 | 2023-05-12 10:06:00 | 0.0003544 | 6.3324 | 13948.1155 | 0 | 关闭
704 | 1 | 5 | 恒流充电 | 02:25:30 | 05:20:22 | 0.152 | 2.332 | 0.3686 | 811.8 | 0.3686 | 811.8 | 0 | 0 | 0.0008342 | 1837.36 | 0.0008342 | 1837.36 | 0 | 0 | 2023-05-12 10:06:30 | 0.0003544 | 4.2216 | 9298.5805 | 0 | 关闭
705 | 1 | 5 | 恒流充电 | 02:26:00 | 05:20:52 | 0.152 | 2.3323 | 0.3698 | 814.59 | 0.3698 | 814.59 | 0 | 0 | 0.0008371 | 1843.87 | 0.0008371 | 1843.87 | 0 | 0 | 2023-05-12 10:07:00 | 0.0003544 | 4.2216 | 9298.7437 | 0 | 关闭
706 | 1 | 5 | 恒流充电 | 02:26:30 | 05:21:22 | 0.152 | 2.3325 | 0.3711 | 817.38 | 0.3711 | 817.38 | 0 | 0 | 0.0008401 | 1850.37 | 0.0008401 | 1850.37 | 0 | 0 | 2023-05-12 10:07:30 | 0.0003545 | 6.3326 | 13948.3603 | 0 | 关闭
707 | 1 | 5 | 恒流充电 | 02:27:00 | 05:21:52 | 0.152 | 2.3327 | 0.3724 | 820.17 | 0.3724 | 820.17 | 0 | 0 | 0.000843 | 1856.88 | 0.000843 | 1856.88 | 0 | 0 | 2023-05-12 10:08:00 | 0.0003545 | 6.3326 | 13948.3603 | 0 | 关闭
708 | 1 | 5 | 恒流充电 | 02:27:30 | 05:22:22 | 0.152 | 2.3332 | 0.3736 | 822.96 | 0.3736 | 822.96 | 0 | 0 | 0.000846 | 1863.39 | 0.000846 | 1863.39 | 0 | 0 | 2023-05-12 10:08:30 | 0.0003546 | 2.5329 | 5579.1483 | 0 | 关闭
709 | 1 | 5 | 恒流充电 | 02:28:00 | 05:22:52 | 0.152 | 2.3334 | 0.3749 | 825.75 | 0.3749 | 825.75 | 0 | 0 | 0.0008489 | 1869.9 | 0.0008489 | 1869.9 | 0 | 0 | 2023-05-12 10:09:00 | 0.0003547 | 6.3327 | 13948.605 | 0 | 关闭
710 | 1 | 5 | 恒流充电 | 02:28:30 | 05:23:22 | 0.152 | 2.3338 | 0.3762 | 828.54 | 0.3762 | 828.54 | 0 | 0 | 0.0008519 | 1876.41 | 0.0008519 | 1876.41 | 0 | 0 | 2023-05-12 10:09:30 | 0.0003547 | 3.1662 | 6974.0578 | 0 | 关闭
711 | 1 | 5 | 恒流充电 | 02:29:00 | 05:23:52 | 0.152 | 2.3341 | 0.3774 | 831.33 | 0.3774 | 831.33 | 0 | 0 | 0.0008548 | 1882.92 | 0.0008548 | 1882.92 | 0 | 0 | 2023-05-12 10:10:00 | 0.0003547 | 4.2216 | 9298.7437 | 0 | 关闭
712 | 1 | 5 | 恒流充电 | 02:29:30 | 05:24:22 | 0.152 | 2.3344 | 0.3787 | 834.12 | 0.3787 | 834.12 | 0 | 0 | 0.0008578 | 1889.43 | 0.0008578 | 1889.43 | 0 | 0 | 2023-05-12 10:10:30 | 0.0003548 | 4.2218 | 9299.07 | 0 | 关闭
713 | 1 | 5 | 恒流充电 | 02:30:00 | 05:24:52 | 0.152 | 2.3347 | 0.38 | 836.91 | 0.38 | 836.91 | 0 | 0 | 0.0008608 | 1895.94 | 0.0008608 | 1895.94 | 0 | 0 | 2023-05-12 10:11:00 | 0.0003549 | 4.2216 | 9298.7437 | 0 | 关闭
714 | 1 | 5 | 恒流充电 | 02:30:30 | 05:25:22 | 0.152 | 2.3352 | 0.3812 | 839.7 | 0.3812 | 839.7 | 0 | 0 | 0.0008637 | 1902.46 | 0.0008637 | 1902.46 | 0 | 0 | 2023-05-12 10:11:30 | 0.0003549 | 2.5329 | 5579.0504 | 0 | 关闭
715 | 1 | 5 | 恒流充电 | 02:31:00 | 05:25:52 | 0.152 | 2.3354 | 0.3825 | 842.49 | 0.3825 | 842.49 | 0 | 0 | 0.0008667 | 1908.97 | 0.0008667 | 1908.97 | 0 | 0 | 2023-05-12 10:12:00 | 0.0003549 | 6.3327 | 13948.605 | 0 | 关闭
716 | 1 | 5 | 恒流充电 | 02:31:30 | 05:26:22 | 0.152 | 2.3358 | 0.3838 | 845.28 | 0.3838 | 845.28 | 0 | 0 | 0.0008696 | 1915.49 | 0.0008696 | 1915.49 | 0 | 0 | 2023-05-12 10:12:30 | 0.000355 | 3.1662 | 6974.0578 | 0 | 关闭
717 | 1 | 5 | 恒流充电 | 02:32:00 | 05:26:52 | 0.152 | 2.3361 | 0.385 | 848.07 | 0.385 | 848.07 | 0 | 0 | 0.0008726 | 1922 | 0.0008726 | 1922 | 0 | 0 | 2023-05-12 10:13:00 | 0.0003551 | 4.2218 | 9299.07 | 0 | 关闭
718 | 1 | 5 | 恒流充电 | 02:32:30 | 05:27:22 | 0.152 | 2.3365 | 0.3863 | 850.86 | 0.3863 | 850.86 | 0 | 0 | 0.0008755 | 1928.52 | 0.0008755 | 1928.52 | 0 | 0 | 2023-05-12 10:13:30 | 0.0003551 | 3.1662 | 6974.0578 | 0 | 关闭
719 | 1 | 5 | 恒流充电 | 02:33:00 | 05:27:52 | 0.152 | 2.3368 | 0.3876 | 853.65 | 0.3876 | 853.65 | 0 | 0 | 0.0008785 | 1935.04 | 0.0008785 | 1935.04 | 0 | 0 | 2023-05-12 10:14:00 | 0.0003552 | 4.2216 | 9298.7437 | 0 | 关闭
720 | 1 | 5 | 恒流充电 | 02:33:30 | 05:28:22 | 0.152 | 2.3372 | 0.3888 | 856.44 | 0.3888 | 856.44 | 0 | 0 | 0.0008815 | 1941.56 | 0.0008815 | 1941.56 | 0 | 0 | 2023-05-12 10:14:30 | 0.0003552 | 3.1662 | 6974.0578 | 0 | 关闭
721 | 1 | 5 | 恒流充电 | 02:34:00 | 05:28:52 | 0.152 | 2.3375 | 0.3901 | 859.23 | 0.3901 | 859.23 | 0 | 0 | 0.0008844 | 1948.08 | 0.0008844 | 1948.08 | 0 | 0 | 2023-05-12 10:15:00 | 0.0003552 | 4.2216 | 9298.7437 | 0 | 关闭
722 | 1 | 5 | 恒流充电 | 02:34:30 | 05:29:22 | 0.152 | 2.3379 | 0.3914 | 862.01 | 0.3914 | 862.01 | 0 | 0 | 0.0008874 | 1954.6 | 0.0008874 | 1954.6 | 0 | 0 | 2023-05-12 10:15:30 | 0.0003553 | 3.1662 | 6974.0578 | 0 | 关闭
723 | 1 | 5 | 恒流充电 | 02:35:00 | 05:29:52 | 0.152 | 2.3384 | 0.3926 | 864.8 | 0.3926 | 864.8 | 0 | 0 | 0.0008904 | 1961.12 | 0.0008904 | 1961.12 | 0 | 0 | 2023-05-12 10:16:00 | 0.0003554 | 2.533 | 5579.2462 | 0 | 关闭
724 | 1 | 5 | 恒流充电 | 02:35:30 | 05:30:22 | 0.152 | 2.3387 | 0.3939 | 867.59 | 0.3939 | 867.59 | 0 | 0 | 0.0008933 | 1967.65 | 0.0008933 | 1967.65 | 0 | 0 | 2023-05-12 10:16:30 | 0.0003555 | 4.2216 | 9298.7437 | 0 | 关闭
725 | 1 | 5 | 恒流充电 | 02:36:00 | 05:30:52 | 0.152 | 2.3392 | 0.3952 | 870.38 | 0.3952 | 870.38 | 0 | 0 | 0.0008963 | 1974.17 | 0.0008963 | 1974.17 | 0 | 0 | 2023-05-12 10:17:00 | 0.0003555 | 2.533 | 5579.2462 | 0 | 关闭
726 | 1 | 5 | 恒流充电 | 02:36:30 | 05:31:22 | 0.152 | 2.3395 | 0.3964 | 873.17 | 0.3964 | 873.17 | 0 | 0 | 0.0008992 | 1980.7 | 0.0008992 | 1980.7 | 0 | 0 | 2023-05-12 10:17:30 | 0.0003556 | 4.2218 | 9299.07 | 0 | 关闭
727 | 1 | 5 | 恒流充电 | 02:37:00 | 05:31:52 | 0.152 | 2.34 | 0.3977 | 875.96 | 0.3977 | 875.96 | 0 | 0 | 0.0009022 | 1987.22 | 0.0009022 | 1987.22 | 0 | 0 | 2023-05-12 10:18:00 | 0.0003556 | 2.5329 | 5579.0504 | 0 | 关闭
728 | 1 | 5 | 恒流充电 | 02:37:30 | 05:32:22 | 0.152 | 2.3405 | 0.399 | 878.75 | 0.399 | 878.75 | 0 | 0 | 0.0009052 | 1993.75 | 0.0009052 | 1993.75 | 0 | 0 | 2023-05-12 10:18:30 | 0.0003557 | 2.5331 | 5579.442 | 0 | 关闭
729 | 1 | 5 | 恒流充电 | 02:38:00 | 05:32:52 | 0.152 | 2.341 | 0.4002 | 881.54 | 0.4002 | 881.54 | 0 | 0 | 0.0009081 | 2000.28 | 0.0009081 | 2000.28 | 0 | 0 | 2023-05-12 10:19:00 | 0.0003558 | 2.5331 | 5579.442 | 0 | 关闭
730 | 1 | 5 | 恒流充电 | 02:38:30 | 05:33:22 | 0.152 | 2.3415 | 0.4015 | 884.33 | 0.4015 | 884.33 | 0 | 0 | 0.0009111 | 2006.81 | 0.0009111 | 2006.81 | 0 | 0 | 2023-05-12 10:19:30 | 0.0003559 | 2.5329 | 5579.0504 | 0 | 关闭
731 | 1 | 5 | 恒流充电 | 02:39:00 | 05:33:52 | 0.152 | 2.342 | 0.4028 | 887.12 | 0.4028 | 887.12 | 0 | 0 | 0.0009141 | 2013.35 | 0.0009141 | 2013.35 | 0 | 0 | 2023-05-12 10:20:00 | 0.0003559 | 2.5331 | 5579.442 | 0 | 关闭
732 | 1 | 5 | 恒流充电 | 02:39:30 | 05:34:22 | 0.152 | 2.3424 | 0.404 | 889.91 | 0.404 | 889.91 | 0 | 0 | 0.000917 | 2019.88 | 0.000917 | 2019.88 | 0 | 0 | 2023-05-12 10:20:30 | 0.000356 | 3.1663 | 6974.3025 | 0 | 关闭
733 | 1 | 5 | 恒流充电 | 02:40:00 | 05:34:52 | 0.152 | 2.343 | 0.4053 | 892.7 | 0.4053 | 892.7 | 0 | 0 | 0.00092 | 2026.42 | 0.00092 | 2026.42 | 0 | 0 | 2023-05-12 10:21:00 | 0.0003561 | 2.1108 | 4649.3718 | 0 | 关闭
734 | 1 | 5 | 恒流充电 | 02:40:30 | 05:35:22 | 0.152 | 2.3434 | 0.4066 | 895.49 | 0.4066 | 895.49 | 0 | 0 | 0.000923 | 2032.95 | 0.000923 | 2032.95 | 0 | 0 | 2023-05-12 10:21:30 | 0.0003561 | 3.1662 | 6974.0578 | 0 | 关闭
735 | 1 | 5 | 恒流充电 | 02:41:00 | 05:35:52 | 0.152 | 2.344 | 0.4078 | 898.28 | 0.4078 | 898.28 | 0 | 0 | 0.0009259 | 2039.49 | 0.0009259 | 2039.49 | 0 | 0 | 2023-05-12 10:22:00 | 0.0003562 | 2.1109 | 4649.535 | 0 | 关闭
736 | 1 | 5 | 恒流充电 | 02:41:30 | 05:36:22 | 0.152 | 2.3445 | 0.4091 | 901.07 | 0.4091 | 901.07 | 0 | 0 | 0.0009289 | 2046.03 | 0.0009289 | 2046.03 | 0 | 0 | 2023-05-12 10:22:30 | 0.0003563 | 2.533 | 5579.2462 | 0 | 关闭
737 | 1 | 5 | 恒流充电 | 02:42:00 | 05:36:52 | 0.152 | 2.345 | 0.4104 | 903.86 | 0.4104 | 903.86 | 0 | 0 | 0.0009319 | 2052.57 | 0.0009319 | 2052.57 | 0 | 0 | 2023-05-12 10:23:00 | 0.0003564 | 2.5331 | 5579.442 | 0 | 关闭
738 | 1 | 5 | 恒流充电 | 02:42:30 | 05:37:22 | 0.152 | 2.3455 | 0.4116 | 906.65 | 0.4116 | 906.65 | 0 | 0 | 0.0009348 | 2059.11 | 0.0009348 | 2059.11 | 0 | 0 | 2023-05-12 10:23:30 | 0.0003565 | 2.533 | 5579.2462 | 0 | 关闭
739 | 1 | 5 | 恒流充电 | 02:43:00 | 05:37:52 | 0.152 | 2.3461 | 0.4129 | 909.44 | 0.4129 | 909.44 | 0 | 0 | 0.0009378 | 2065.66 | 0.0009378 | 2065.66 | 0 | 0 | 2023-05-12 10:24:00 | 0.0003566 | 2.1109 | 4649.535 | 0 | 关闭
740 | 1 | 5 | 恒流充电 | 02:43:30 | 05:38:22 | 0.152 | 2.3467 | 0.4142 | 912.23 | 0.4142 | 912.23 | 0 | 0 | 0.0009408 | 2072.2 | 0.0009408 | 2072.2 | 0 | 0 | 2023-05-12 10:24:30 | 0.0003567 | 2.1108 | 4649.3718 | 0 | 关闭
741 | 1 | 5 | 恒流充电 | 02:44:00 | 05:38:52 | 0.152 | 2.3472 | 0.4154 | 915.02 | 0.4154 | 915.02 | 0 | 0 | 0.0009438 | 2078.75 | 0.0009438 | 2078.75 | 0 | 0 | 2023-05-12 10:25:00 | 0.0003567 | 2.533 | 5579.2462 | 0 | 关闭
742 | 1 | 5 | 恒流充电 | 02:44:30 | 05:39:22 | 0.152 | 2.3478 | 0.4167 | 917.81 | 0.4167 | 917.81 | 0 | 0 | 0.0009467 | 2085.3 | 0.0009467 | 2085.3 | 0 | 0 | 2023-05-12 10:25:30 | 0.0003568 | 2.1108 | 4649.3718 | 0 | 关闭
743 | 1 | 5 | 恒流充电 | 02:45:00 | 05:39:52 | 0.152 | 2.3484 | 0.418 | 920.6 | 0.418 | 920.6 | 0 | 0 | 0.0009497 | 2091.85 | 0.0009497 | 2091.85 | 0 | 0 | 2023-05-12 10:26:00 | 0.0003569 | 2.1109 | 4649.535 | 0 | 关闭
744 | 1 | 5 | 恒流充电 | 02:45:30 | 05:40:22 | 0.152 | 2.3491 | 0.4192 | 923.39 | 0.4192 | 923.39 | 0 | 0 | 0.0009527 | 2098.4 | 0.0009527 | 2098.4 | 0 | 0 | 2023-05-12 10:26:30 | 0.000357 | 1.8093 | 3985.1759 | 0 | 关闭
745 | 1 | 5 | 恒流充电 | 02:46:00 | 05:40:52 | 0.152 | 2.3497 | 0.4205 | 926.18 | 0.4205 | 926.18 | 0 | 0 | 0.0009556 | 2104.96 | 0.0009556 | 2104.96 | 0 | 0 | 2023-05-12 10:27:00 | 0.0003571 | 2.111 | 4649.6982 | 0 | 关闭
746 | 1 | 5 | 恒流充电 | 02:46:30 | 05:41:22 | 0.152 | 2.3504 | 0.4218 | 928.97 | 0.4218 | 928.97 | 0 | 0 | 0.0009586 | 2111.51 | 0.0009586 | 2111.51 | 0 | 0 | 2023-05-12 10:27:30 | 0.0003572 | 1.8092 | 3985.036 | 0 | 关闭
747 | 1 | 5 | 恒流充电 | 02:47:00 | 05:41:52 | 0.152 | 2.3511 | 0.423 | 931.76 | 0.423 | 931.76 | 0 | 0 | 0.0009616 | 2118.07 | 0.0009616 | 2118.07 | 0 | 0 | 2023-05-12 10:28:00 | 0.0003573 | 1.8093 | 3985.1759 | 0 | 关闭
748 | 1 | 5 | 恒流充电 | 02:47:30 | 05:42:22 | 0.152 | 2.3519 | 0.4243 | 934.55 | 0.4243 | 934.55 | 0 | 0 | 0.0009646 | 2124.63 | 0.0009646 | 2124.63 | 0 | 0 | 2023-05-12 10:28:30 | 0.0003574 | 1.5831 | 3487.0289 | 0 | 关闭
749 | 1 | 5 | 恒流充电 | 02:48:00 | 05:42:52 | 0.152 | 2.3527 | 0.4256 | 937.34 | 0.4256 | 937.34 | 0 | 0 | 0.0009676 | 2131.19 | 0.0009676 | 2131.19 | 0 | 0 | 2023-05-12 10:29:00 | 0.0003575 | 1.5831 | 3487.0289 | 0 | 关闭
750 | 1 | 5 | 恒流充电 | 02:48:30 | 05:43:22 | 0.152 | 2.3535 | 0.4268 | 940.13 | 0.4268 | 940.13 | 0 | 0 | 0.0009705 | 2137.76 | 0.0009705 | 2137.76 | 0 | 0 | 2023-05-12 10:29:30 | 0.0003577 | 1.5831 | 3487.0289 | 0 | 关闭
751 | 1 | 5 | 恒流充电 | 02:49:00 | 05:43:52 | 0.152 | 2.3542 | 0.4281 | 942.91 | 0.4281 | 942.91 | 0 | 0 | 0.0009735 | 2144.32 | 0.0009735 | 2144.32 | 0 | 0 | 2023-05-12 10:30:00 | 0.0003578 | 1.8092 | 3985.036 | 0 | 关闭
752 | 1 | 5 | 恒流充电 | 02:49:30 | 05:44:22 | 0.152 | 2.3552 | 0.4293 | 945.7 | 0.4293 | 945.7 | 0 | 0 | 0.0009765 | 2150.89 | 0.0009765 | 2150.89 | 0 | 0 | 2023-05-12 10:30:30 | 0.0003579 | 1.2665 | 2789.6231 | 0 | 关闭
753 | 1 | 5 | 恒流充电 | 02:50:00 | 05:44:52 | 0.152 | 2.356 | 0.4306 | 948.49 | 0.4306 | 948.49 | 0 | 0 | 0.0009795 | 2157.46 | 0.0009795 | 2157.46 | 0 | 0 | 2023-05-12 10:31:00 | 0.000358 | 1.5831 | 3487.0289 | 0 | 关闭
754 | 1 | 5 | 恒流充电 | 02:50:30 | 05:45:22 | 0.152 | 2.3569 | 0.4319 | 951.28 | 0.4319 | 951.28 | 0 | 0 | 0.0009825 | 2164.03 | 0.0009825 | 2164.03 | 0 | 0 | 2023-05-12 10:31:30 | 0.0003582 | 1.4072 | 3099.4725 | 0 | 关闭
755 | 1 | 5 | 恒流充电 | 02:51:00 | 05:45:52 | 0.152 | 2.3579 | 0.4331 | 954.07 | 0.4331 | 954.07 | 0 | 0 | 0.0009855 | 2170.61 | 0.0009855 | 2170.61 | 0 | 0 | 2023-05-12 10:32:00 | 0.0003584 | 1.2665 | 2789.6231 | 0 | 关闭
756 | 1 | 5 | 恒流充电 | 02:51:30 | 05:46:22 | 0.152 | 2.3589 | 0.4344 | 956.86 | 0.4344 | 956.86 | 0 | 0 | 0.0009884 | 2177.19 | 0.0009884 | 2177.19 | 0 | 0 | 2023-05-12 10:32:30 | 0.0003585 | 1.2665 | 2789.6231 | 0 | 关闭
757 | 1 | 5 | 恒流充电 | 02:52:00 | 05:46:52 | 0.152 | 2.36 | 0.4357 | 959.65 | 0.4357 | 959.65 | 0 | 0 | 0.0009914 | 2183.77 | 0.0009914 | 2183.77 | 0 | 0 | 2023-05-12 10:33:00 | 0.0003586 | 1.1513 | 2535.932 | 0 | 关闭
758 | 1 | 5 | 恒流充电 | 02:52:30 | 05:47:22 | 0.152 | 2.361 | 0.4369 | 962.44 | 0.4369 | 962.44 | 0 | 0 | 0.0009944 | 2190.36 | 0.0009944 | 2190.36 | 0 | 0 | 2023-05-12 10:33:30 | 0.0003588 | 1.2665 | 2789.6231 | 0 | 关闭
759 | 1 | 5 | 恒流充电 | 02:53:00 | 05:47:52 | 0.152 | 2.3622 | 0.4382 | 965.23 | 0.4382 | 965.23 | 0 | 0 | 0.0009974 | 2196.94 | 0.0009974 | 2196.94 | 0 | 0 | 2023-05-12 10:34:00 | 0.000359 | 1.0554 | 2324.6043 | 0 | 关闭
760 | 1 | 5 | 恒流充电 | 02:53:30 | 05:48:22 | 0.152 | 2.3635 | 0.4395 | 968.02 | 0.4395 | 968.02 | 0 | 0 | 0.0010004 | 2203.54 | 0.0010004 | 2203.54 | 0 | 0 | 2023-05-12 10:34:30 | 0.0003592 | 0.9742 | 2145.8639 | 0 | 关闭
761 | 1 | 5 | 恒流充电 | 02:54:00 | 05:48:52 | 0.152 | 2.3647 | 0.4407 | 970.81 | 0.4407 | 970.81 | 0 | 0 | 0.0010034 | 2210.13 | 0.0010034 | 2210.13 | 0 | 0 | 2023-05-12 10:35:00 | 0.0003594 | 1.0554 | 2324.6859 | 0 | 关闭
762 | 1 | 5 | 恒流充电 | 02:54:30 | 05:49:22 | 0.152 | 2.3662 | 0.442 | 973.6 | 0.442 | 973.6 | 0 | 0 | 0.0010064 | 2216.73 | 0.0010064 | 2216.73 | 0 | 0 | 2023-05-12 10:35:30 | 0.0003596 | 0.8443 | 1859.6835 | 0 | 关闭
763 | 1 | 5 | 恒流充电 | 02:55:00 | 05:49:52 | 0.152 | 2.3677 | 0.4433 | 976.39 | 0.4433 | 976.39 | 0 | 0 | 0.0010094 | 2223.33 | 0.0010094 | 2223.33 | 0 | 0 | 2023-05-12 10:36:00 | 0.0003598 | 0.8443 | 1859.7487 | 0 | 关闭
764 | 1 | 5 | 恒流充电 | 02:55:30 | 05:50:22 | 0.152 | 2.3694 | 0.4445 | 979.18 | 0.4445 | 979.18 | 0 | 0 | 0.0010124 | 2229.94 | 0.0010124 | 2229.94 | 0 | 0 | 2023-05-12 10:36:30 | 0.0003601 | 0.745 | 1640.9548 | 0 | 关闭
765 | 1 | 5 | 恒流充电 | 02:56:00 | 05:50:52 | 0.152 | 2.3714 | 0.4458 | 981.97 | 0.4458 | 981.97 | 0 | 0 | 0.0010154 | 2236.55 | 0.0010154 | 2236.55 | 0 | 0 | 2023-05-12 10:37:00 | 0.0003604 | 0.6332 | 1394.8116 | 0 | 关闭
766 | 1 | 5 | 恒流充电 | 02:56:30 | 05:51:22 | 0.152 | 2.3735 | 0.4471 | 984.76 | 0.4471 | 984.76 | 0 | 0 | 0.0010184 | 2243.17 | 0.0010184 | 2243.17 | 0 | 0 | 2023-05-12 10:37:30 | 0.0003607 | 0.6031 | 1328.392 | 0 | 关闭
767 | 1 | 5 | 恒流充电 | 02:57:00 | 05:51:52 | 0.152 | 2.3759 | 0.4483 | 987.55 | 0.4483 | 987.55 | 0 | 0 | 0.0010214 | 2249.79 | 0.0010214 | 2249.79 | 0 | 0 | 2023-05-12 10:38:00 | 0.0003611 | 0.5277 | 1162.3022 | 0 | 关闭
768 | 1 | 5 | 恒流充电 | 02:57:30 | 05:52:22 | 0.152 | 2.3786 | 0.4496 | 990.34 | 0.4496 | 990.34 | 0 | 0 | 0.0010244 | 2256.43 | 0.0010244 | 2256.43 | 0 | 0 | 2023-05-12 10:38:30 | 0.0003615 | 0.4691 | 1033.1937 | 0 | 关闭
769 | 1 | 5 | 恒流充电 | 02:58:00 | 05:52:52 | 0.152 | 2.3818 | 0.4509 | 993.13 | 0.4509 | 993.13 | 0 | 0 | 0.0010274 | 2263.07 | 0.0010274 | 2263.07 | 0 | 0 | 2023-05-12 10:39:00 | 0.000362 | 0.3958 | 871.696 | 0 | 关闭
770 | 1 | 5 | 恒流充电 | 02:58:30 | 05:53:22 | 0.152 | 2.3856 | 0.4521 | 995.92 | 0.4521 | 995.92 | 0 | 0 | 0.0010305 | 2269.72 | 0.0010305 | 2269.72 | 0 | 0 | 2023-05-12 10:39:30 | 0.0003626 | 0.3333 | 734.1371 | 0 | 关闭
771 | 1 | 5 | 恒流充电 | 02:59:00 | 05:53:52 | 0.152 | 2.3902 | 0.4534 | 998.71 | 0.4534 | 998.71 | 0 | 0 | 0.0010335 | 2276.38 | 0.0010335 | 2276.38 | 0 | 0 | 2023-05-12 10:40:00 | 0.0003632 | 0.2753 | 606.4185 | 0 | 关闭
772 | 1 | 5 | 恒流充电 | 02:59:30 | 05:54:22 | 0.152 | 2.3963 | 0.4547 | 1001.5 | 0.4547 | 1001.5 | 0 | 0 | 0.0010365 | 2283.05 | 0.0010365 | 2283.05 | 0 | 0 | 2023-05-12 10:40:30 | 0.0003642 | 0.2076 | 457.2992 | 0 | 关闭
773 | 1 | 5 | 恒流充电 | 03:00:00 | 05:54:52 | 0.152 | 2.4045 | 0.4559 | 1004.29 | 0.4559 | 1004.29 | 0 | 0 | 0.0010395 | 2289.75 | 0.0010395 | 2289.75 | 0 | 0 | 2023-05-12 10:41:00 | 0.0003654 | 0.1544 | 340.1979 | 0 | 关闭
774 | 1 | 5 | 恒流充电 | 03:00:24 | 05:55:16 | 0.152 | 2.4145 | 0.457 | 1006.54 | 0.457 | 1006.54 | 0 | 0 | 0.001042 | 2295.17 | 0.001042 | 2295.17 | 0 | 0 | 2023-05-12 10:41:24 | 0.0003669 | 0.1022 | 225.022 | 0 | 关闭
775 | 1 | 5 | 恒流充电 | 03:00:30 | 05:55:22 | 0.152 | 2.4174 | 0.4572 | 1007.08 | 0.4572 | 1007.08 | 0 | 0 | 0.0010426 | 2296.47 | 0.0010426 | 2296.47 | 0 | 0 | 2023-05-12 10:41:30 | 0.0003674 | 0.0844 | 185.9672 | 0 | 关闭
776 | 1 | 5 | 恒流充电 | 03:00:44 | 05:55:37 | 0.152 | 2.4274 | 0.4578 | 1008.45 | 0.4578 | 1008.45 | 0 | 0 | 0.0010441 | 2299.81 | 0.0010441 | 2299.81 | 0 | 0 | 2023-05-12 10:41:45 | 0.0003689 | 0.0625 | 137.6211 | 0 | 关闭
777 | 1 | 5 | 恒流充电 | 03:00:55 | 05:55:48 | 0.152 | 2.4374 | 0.4583 | 1009.43 | 0.4583 | 1009.43 | 0 | 0 | 0.0010452 | 2302.18 | 0.0010452 | 2302.18 | 0 | 0 | 2023-05-12 10:41:55 | 0.0003704 | 0.0443 | 97.6309 | 0 | 关闭
778 | 1 | 5 | 恒流充电 | 03:01:00 | 05:55:52 | 0.152 | 2.4435 | 0.4585 | 1009.86 | 0.4585 | 1009.86 | 0 | 0 | 0.0010457 | 2303.25 | 0.0010457 | 2303.25 | 0 | 0 | 2023-05-12 10:42:00 | 0.0003713 | 0.0325 | 71.6561 | 0 | 关闭
779 | 1 | 5 | 恒流充电 | 03:01:05 | 05:55:58 | 0.152 | 2.4535 | 0.4587 | 1010.41 | 0.4587 | 1010.41 | 0 | 0 | 0.0010463 | 2304.59 | 0.0010463 | 2304.59 | 0 | 0 | 2023-05-12 10:42:06 | 0.0003729 | 0.0249 | 54.8605 | 0 | 关闭
780 | 1 | 5 | 恒流充电 | 03:01:10 | 05:56:02 | 0.152 | 2.4635 | 0.4589 | 1010.79 | 0.4589 | 1010.79 | 0 | 0 | 0.0010467 | 2305.53 | 0.0010467 | 2305.53 | 0 | 0 | 2023-05-12 10:42:10 | 0.0003744 | 0.0173 | 38.1204 | 0 | 关闭
781 | 1 | 5 | 恒流充电 | 03:01:13 | 05:56:05 | 0.152 | 2.4738 | 0.459 | 1011.08 | 0.459 | 1011.08 | 0 | 0 | 0.001047 | 2306.24 | 0.001047 | 2306.24 | 0 | 0 | 2023-05-12 10:42:13 | 0.000376 | 0.0127 | 27.9904 | 0 | 关闭
782 | 1 | 5 | 恒流充电 | 03:01:15 | 05:56:08 | 0.152 | 2.4839 | 0.4591 | 1011.31 | 0.4591 | 1011.31 | 0 | 0 | 0.0010473 | 2306.79 | 0.0010473 | 2306.79 | 0 | 0 | 2023-05-12 10:42:15 | 0.0003775 | 0.01 | 22.0991 | 0 | 关闭
783 | 1 | 5 | 恒流充电 | 03:01:17 | 05:56:10 | 0.152 | 2.494 | 0.4592 | 1011.49 | 0.4592 | 1011.49 | 0 | 0 | 0.0010475 | 2307.25 | 0.0010475 | 2307.25 | 0 | 0 | 2023-05-12 10:42:17 | 0.000379 | 0.0084 | 18.4159 | 0 | 关闭
784 | 1 | 5 | 恒流充电 | 03:01:19 | 05:56:12 | 0.152 | 2.5044 | 0.4593 | 1011.67 | 0.4593 | 1011.67 | 0 | 0 | 0.0010477 | 2307.7 | 0.0010477 | 2307.7 | 0 | 0 | 2023-05-12 10:42:19 | 0.0003806 | 0.0077 | 16.9811 | 0 | 关闭
785 | 1 | 5 | 恒流充电 | 03:01:21 | 05:56:13 | 0.152 | 2.5149 | 0.4594 | 1011.84 | 0.4594 | 1011.84 | 0 | 0 | 0.0010479 | 2308.12 | 0.0010479 | 2308.12 | 0 | 0 | 2023-05-12 10:42:21 | 0.0003822 | 0.0072 | 15.9429 | 0 | 关闭
786 | 1 | 5 | 恒流充电 | 03:01:22 | 05:56:15 | 0.152 | 2.5249 | 0.4594 | 1011.99 | 0.4594 | 1011.99 | 0 | 0 | 0.0010481 | 2308.51 | 0.0010481 | 2308.51 | 0 | 0 | 2023-05-12 10:42:23 | 0.0003837 | 0.0072 | 15.8101 | 0 | 关闭
787 | 1 | 5 | 恒流充电 | 03:01:24 | 05:56:17 | 0.152 | 2.5352 | 0.4595 | 1012.15 | 0.4595 | 1012.15 | 0 | 0 | 0.0010482 | 2308.91 | 0.0010482 | 2308.91 | 0 | 0 | 2023-05-12 10:42:24 | 0.0003853 | 0.007 | 15.3401 | 0 | 关闭
788 | 1 | 5 | 恒流充电 | 03:01:26 | 05:56:19 | 0.152 | 2.5456 | 0.4596 | 1012.32 | 0.4596 | 1012.32 | 0 | 0 | 0.0010484 | 2309.34 | 0.0010484 | 2309.34 | 0 | 0 | 2023-05-12 10:42:26 | 0.0003869 | 0.0073 | 16.0962 | 0 | 关闭
789 | 1 | 5 | 恒流充电 | 03:01:28 | 05:56:20 | 0.152 | 2.5558 | 0.4597 | 1012.49 | 0.4597 | 1012.49 | 0 | 0 | 0.0010486 | 2309.77 | 0.0010486 | 2309.77 | 0 | 0 | 2023-05-12 10:42:28 | 0.0003884 | 0.0075 | 16.4119 | 0 | 关闭
790 | 1 | 5 | 恒流充电 | 03:01:30 | 05:56:22 | 0.152 | 2.5654 | 0.4597 | 1012.65 | 0.4597 | 1012.65 | 0 | 0 | 0.0010488 | 2310.2 | 0.0010488 | 2310.2 | 0 | 0 | 2023-05-12 10:42:30 | 0.0003899 | 0.0079 | 17.4376 | 0 | 关闭
791 | 1 | 5 | 恒流充电 | 03:01:32 | 05:56:24 | 0.152 | 2.5758 | 0.4598 | 1012.84 | 0.4598 | 1012.84 | 0 | 0 | 0.001049 | 2310.67 | 0.001049 | 2310.67 | 0 | 0 | 2023-05-12 10:42:32 | 0.0003914 | 0.0081 | 17.8847 | 0 | 关闭
792 | 1 | 5 | 恒流充电 | 03:01:34 | 05:56:26 | 0.152 | 2.5862 | 0.4599 | 1013.04 | 0.4599 | 1013.04 | 0 | 0 | 0.0010493 | 2311.18 | 0.0010493 | 2311.18 | 0 | 0 | 2023-05-12 10:42:34 | 0.000393 | 0.0085 | 18.7695 | 0 | 关闭
793 | 1 | 5 | 恒流充电 | 03:01:36 | 05:56:28 | 0.152 | 2.5962 | 0.46 | 1013.23 | 0.46 | 1013.23 | 0 | 0 | 0.0010495 | 2311.68 | 0.0010495 | 2311.68 | 0 | 0 | 2023-05-12 10:42:36 | 0.0003945 | 0.0089 | 19.5301 | 0 | 关闭
794 | 1 | 5 | 恒流充电 | 03:01:38 | 05:56:31 | 0.152 | 2.6063 | 0.4601 | 1013.44 | 0.4601 | 1013.44 | 0 | 0 | 0.0010497 | 2312.22 | 0.0010497 | 2312.22 | 0 | 0 | 2023-05-12 10:42:38 | 0.0003961 | 0.0092 | 20.2575 | 0 | 关闭
795 | 1 | 5 | 恒流充电 | 03:01:40 | 05:56:33 | 0.152 | 2.6166 | 0.4602 | 1013.65 | 0.4602 | 1013.65 | 0 | 0 | 0.00105 | 2312.77 | 0.00105 | 2312.77 | 0 | 0 | 2023-05-12 10:42:41 | 0.0003976 | 0.0094 | 20.7576 | 0 | 关闭
796 | 1 | 5 | 恒流充电 | 03:01:43 | 05:56:35 | 0.152 | 2.6268 | 0.4603 | 1013.86 | 0.4603 | 1013.86 | 0 | 0 | 0.0010503 | 2313.34 | 0.0010503 | 2313.34 | 0 | 0 | 2023-05-12 10:42:43 | 0.0003992 | 0.0095 | 20.9707 | 0 | 关闭
797 | 1 | 5 | 恒流充电 | 03:01:45 | 05:56:38 | 0.152 | 2.637 | 0.4604 | 1014.09 | 0.4604 | 1014.09 | 0 | 0 | 0.0010505 | 2313.92 | 0.0010505 | 2313.92 | 0 | 0 | 2023-05-12 10:42:45 | 0.0004008 | 0.0099 | 21.8729 | 0 | 关闭
798 | 1 | 5 | 恒流充电 | 03:01:47 | 05:56:40 | 0.152 | 2.647 | 0.4605 | 1014.31 | 0.4605 | 1014.31 | 0 | 0 | 0.0010508 | 2314.51 | 0.0010508 | 2314.51 | 0 | 0 | 2023-05-12 10:42:48 | 0.0004023 | 0.0101 | 22.3201 | 0 | 关闭
799 | 1 | 5 | 恒流充电 | 03:01:50 | 05:56:43 | 0.152 | 2.6571 | 0.4606 | 1014.54 | 0.4606 | 1014.54 | 0 | 0 | 0.0010511 | 2315.13 | 0.0010511 | 2315.13 | 0 | 0 | 2023-05-12 10:42:50 | 0.0004038 | 0.0104 | 23.0102 | 0 | 关闭
800 | 1 | 5 | 恒流充电 | 03:01:52 | 05:56:45 | 0.152 | 2.6674 | 0.4607 | 1014.78 | 0.4607 | 1014.78 | 0 | 0 | 0.0010514 | 2315.77 | 0.0010514 | 2315.77 | 0 | 0 | 2023-05-12 10:42:53 | 0.0004054 | 0.0107 | 23.4759 | 0 | 关闭
801 | 1 | 5 | 恒流充电 | 03:01:55 | 05:56:48 | 0.152 | 2.6775 | 0.4608 | 1015.03 | 0.4608 | 1015.03 | 0 | 0 | 0.0010517 | 2316.42 | 0.0010517 | 2316.42 | 0 | 0 | 2023-05-12 10:42:55 | 0.0004069 | 0.0109 | 23.9407 | 0 | 关闭
802 | 1 | 5 | 恒流充电 | 03:01:58 | 05:56:50 | 0.152 | 2.6875 | 0.4609 | 1015.27 | 0.4609 | 1015.27 | 0 | 0 | 0.0010519 | 2317.07 | 0.0010519 | 2317.07 | 0 | 0 | 2023-05-12 10:42:58 | 0.0004084 | 0.011 | 24.1703 | 0 | 关闭
803 | 1 | 5 | 恒流充电 | 03:02:00 | 05:56:52 | 0.152 | 2.6946 | 0.461 | 1015.44 | 0.461 | 1015.44 | 0 | 0 | 0.0010522 | 2317.54 | 0.0010522 | 2317.54 | 0 | 0 | 2023-05-12 10:43:00 | 0.0004095 | 0.0113 | 24.8875 | 0 | 关闭
804 | 1 | 5 | 恒流充电 | 03:02:02 | 05:56:55 | 0.152 | 2.7048 | 0.4611 | 1015.7 | 0.4611 | 1015.7 | 0 | 0 | 0.0010525 | 2318.25 | 0.0010525 | 2318.25 | 0 | 0 | 2023-05-12 10:43:03 | 0.000411 | 0.0116 | 25.5295 | 0 | 关闭
805 | 1 | 5 | 恒流充电 | 03:02:05 | 05:56:58 | 0.152 | 2.7151 | 0.4612 | 1015.96 | 0.4612 | 1015.96 | 0 | 0 | 0.0010528 | 2318.95 | 0.0010528 | 2318.95 | 0 | 0 | 2023-05-12 10:43:05 | 0.0004126 | 0.0115 | 25.2722 | 0 | 关闭
806 | 1 | 5 | 恒流充电 | 03:02:08 | 05:57:01 | 0.152 | 2.7253 | 0.4614 | 1016.22 | 0.4614 | 1016.22 | 0 | 0 | 0.0010531 | 2319.66 | 0.0010531 | 2319.66 | 0 | 0 | 2023-05-12 10:43:08 | 0.0004142 | 0.0116 | 25.5199 | 0 | 关闭
807 | 1 | 5 | 恒流充电 | 03:02:11 | 05:57:03 | 0.152 | 2.7356 | 0.4615 | 1016.49 | 0.4615 | 1016.49 | 0 | 0 | 0.0010534 | 2320.37 | 0.0010534 | 2320.37 | 0 | 0 | 2023-05-12 10:43:11 | 0.0004158 | 0.0115 | 25.2912 | 0 | 关闭
808 | 1 | 5 | 恒流充电 | 03:02:14 | 05:57:06 | 0.152 | 2.7457 | 0.4616 | 1016.75 | 0.4616 | 1016.75 | 0 | 0 | 0.0010538 | 2321.08 | 0.0010538 | 2321.08 | 0 | 0 | 2023-05-12 10:43:14 | 0.0004173 | 0.0117 | 25.7726 | 0 | 关闭
809 | 1 | 5 | 恒流充电 | 03:02:16 | 05:57:09 | 0.152 | 2.7558 | 0.4617 | 1017.01 | 0.4617 | 1017.01 | 0 | 0 | 0.0010541 | 2321.8 | 0.0010541 | 2321.8 | 0 | 0 | 2023-05-12 10:43:17 | 0.0004188 | 0.0117 | 25.7726 | 0 | 关闭
810 | 1 | 5 | 恒流充电 | 03:02:19 | 05:57:12 | 0.152 | 2.7659 | 0.4618 | 1017.28 | 0.4618 | 1017.28 | 0 | 0 | 0.0010544 | 2322.54 | 0.0010544 | 2322.54 | 0 | 0 | 2023-05-12 10:43:20 | 0.0004203 | 0.0121 | 26.7031 | 0 | 关闭
811 | 1 | 5 | 恒流充电 | 03:02:22 | 05:57:15 | 0.152 | 2.776 | 0.462 | 1017.55 | 0.462 | 1017.55 | 0 | 0 | 0.0010548 | 2323.32 | 0.0010548 | 2323.32 | 0 | 0 | 2023-05-12 10:43:23 | 0.0004219 | 0.0125 | 27.6142 | 0 | 关闭
812 | 1 | 5 | 恒流充电 | 03:02:25 | 05:57:18 | 0.152 | 2.7861 | 0.4621 | 1017.85 | 0.4621 | 1017.85 | 0 | 0 | 0.0010552 | 2324.15 | 0.0010552 | 2324.15 | 0 | 0 | 2023-05-12 10:43:26 | 0.0004234 | 0.0134 | 29.4558 | 0 | 关闭
813 | 1 | 5 | 恒流充电 | 03:02:29 | 05:57:22 | 0.152 | 2.7962 | 0.4623 | 1018.18 | 0.4623 | 1018.18 | 0 | 0 | 0.0010556 | 2325.05 | 0.0010556 | 2325.05 | 0 | 0 | 2023-05-12 10:43:29 | 0.000425 | 0.0146 | 32.2279 | 0 | 关闭
814 | 1 | 5 | 恒流充电 | 03:02:30 | 05:57:22 | 0.152 | 2.7979 | 0.4623 | 1018.23 | 0.4623 | 1018.23 | 0 | 0 | 0.0010556 | 2325.21 | 0.0010556 | 2325.21 | 0 | 0 | 2023-05-12 10:43:30 | 0.0004252 | 0.0149 | 32.8237 | 0 | 关闭
815 | 1 | 5 | 恒流充电 | 03:02:30 | 05:57:23 | 0.152 | 2.8 | 0.4623 | 1018.31 | 0.4623 | 1018.31 | 0 | 0 | 0.0010557 | 2325.42 | 0.0010557 | 2325.42 | 0 | 0 | 2023-05-12 10:43:31 | 0.0004255 | 0.0161 | 35.4754 | 0 | 关闭
816 | 2 | 2 | 搁置 | 00:00:00 | 05:57:23 | 0 | 2.7934 | 0 | 0 | 0 | 0 | 0 | 0 | 0 | 0 | 0 | 0 | 0 | 0 | 2023-05-12 10:43:31 | 0 | 0 | 0 | 0 | 关闭
817 | 2 | 2 | 搁置 | 00:00:00 | 05:57:24 | 0 | 2.7794 | 0 | 0 | 0 | 0 | 0 | 0 | 0 | 0 | 0 | 0 | 0 | 0 | 2023-05-12 10:43:31 | 0 | 0 | 0 | 0 | 关闭
818 | 2 | 2 | 搁置 | 00:00:00 | 05:57:24 | 0 | 2.7666 | 0 | 0 | 0 | 0 | 0 | 0 | 0 | 0 | 0 | 0 | 0 | 0 | 2023-05-12 10:43:32 | 0 | 0 | 0 | 0 | 关闭
819 | 2 | 2 | 搁置 | 00:00:01 | 05:57:24 | 0 | 2.756 | 0 | 0 | 0 | 0 | 0 | 0 | 0 | 0 | 0 | 0 | 0 | 0 | 2023-05-12 10:43:32 | 0 | 0 | 0 | 0 | 关闭
820 | 2 | 2 | 搁置 | 00:00:01 | 05:57:25 | 0 | 2.742 | 0 | 0 | 0 | 0 | 0 | 0 | 0 | 0 | 0 | 0 | 0 | 0 | 2023-05-12 10:43:32 | 0 | 0 | 0 | 0 | 关闭
821 | 2 | 2 | 搁置 | 00:00:01 | 05:57:25 | 0 | 2.7301 | 0 | 0 | 0 | 0 | 0 | 0 | 0 | 0 | 0 | 0 | 0 | 0 | 2023-05-12 10:43:33 | 0 | 0 | 0 | 0 | 关闭
822 | 2 | 2 | 搁置 | 00:00:02 | 05:57:25 | 0 | 2.7186 | 0 | 0 | 0 | 0 | 0 | 0 | 0 | 0 | 0 | 0 | 0 | 0 | 2023-05-12 10:43:33 | 0 | 0 | 0 | 0 | 关闭
823 | 2 | 2 | 搁置 | 00:00:02 | 05:57:26 | 0 | 2.707 | 0 | 0 | 0 | 0 | 0 | 0 | 0 | 0 | 0 | 0 | 0 | 0 | 2023-05-12 10:43:34 | 0 | 0 | 0 | 0 | 关闭
824 | 2 | 2 | 搁置 | 00:00:03 | 05:57:26 | 0 | 2.6969 | 0 | 0 | 0 | 0 | 0 | 0 | 0 | 0 | 0 | 0 | 0 | 0 | 2023-05-12 10:43:34 | 0 | 0 | 0 | 0 | 关闭
825 | 2 | 2 | 搁置 | 00:00:03 | 05:57:27 | 0 | 2.6862 | 0 | 0 | 0 | 0 | 0 | 0 | 0 | 0 | 0 | 0 | 0 | 0 | 2023-05-12 10:43:34 | 0 | 0 | 0 | 0 | 关闭
826 | 2 | 2 | 搁置 | 00:00:04 | 05:57:27 | 0 | 2.6746 | 0 | 0 | 0 | 0 | 0 | 0 | 0 | 0 | 0 | 0 | 0 | 0 | 2023-05-12 10:43:35 | 0 | 0 | 0 | 0 | 关闭
827 | 2 | 2 | 搁置 | 00:00:04 | 05:57:28 | 0 | 2.6627 | 0 | 0 | 0 | 0 | 0 | 0 | 0 | 0 | 0 | 0 | 0 | 0 | 2023-05-12 10:43:35 | 0 | 0 | 0 | 0 | 关闭
828 | 2 | 2 | 搁置 | 00:00:05 | 05:57:28 | 0 | 2.6522 | 0 | 0 | 0 | 0 | 0 | 0 | 0 | 0 | 0 | 0 | 0 | 0 | 2023-05-12 10:43:36 | 0 | 0 | 0 | 0 | 关闭
829 | 2 | 2 | 搁置 | 00:00:05 | 05:57:29 | 0 | 2.6414 | 0 | 0 | 0 | 0 | 0 | 0 | 0 | 0 | 0 | 0 | 0 | 0 | 2023-05-12 10:43:36 | 0 | 0 | 0 | 0 | 关闭
830 | 2 | 2 | 搁置 | 00:00:06 | 05:57:29 | 0 | 2.6299 | 0 | 0 | 0 | 0 | 0 | 0 | 0 | 0 | 0 | 0 | 0 | 0 | 2023-05-12 10:43:37 | 0 | 0 | 0 | 0 | 关闭
831 | 2 | 2 | 搁置 | 00:00:06 | 05:57:30 | 0 | 2.6183 | 0 | 0 | 0 | 0 | 0 | 0 | 0 | 0 | 0 | 0 | 0 | 0 | 2023-05-12 10:43:38 | 0 | 0 | 0 | 0 | 关闭
832 | 2 | 2 | 搁置 | 00:00:07 | 05:57:30 | 0 | 2.6078 | 0 | 0 | 0 | 0 | 0 | 0 | 0 | 0 | 0 | 0 | 0 | 0 | 2023-05-12 10:43:38 | 0 | 0 | 0 | 0 | 关闭
833 | 2 | 2 | 搁置 | 00:00:07 | 05:57:31 | 0 | 2.5973 | 0 | 0 | 0 | 0 | 0 | 0 | 0 | 0 | 0 | 0 | 0 | 0 | 2023-05-12 10:43:39 | 0 | 0 | 0 | 0 | 关闭
834 | 2 | 2 | 搁置 | 00:00:08 | 05:57:32 | 0 | 2.5872 | 0 | 0 | 0 | 0 | 0 | 0 | 0 | 0 | 0 | 0 | 0 | 0 | 2023-05-12 10:43:39 | 0 | 0 | 0 | 0 | 关闭
835 | 2 | 2 | 搁置 | 00:00:09 | 05:57:32 | 0 | 2.5765 | 0 | 0 | 0 | 0 | 0 | 0 | 0 | 0 | 0 | 0 | 0 | 0 | 2023-05-12 10:43:40 | 0 | 0 | 0 | 0 | 关闭
836 | 2 | 2 | 搁置 | 00:00:09 | 05:57:33 | 0 | 2.5661 | 0 | 0 | 0 | 0 | 0 | 0 | 0 | 0 | 0 | 0 | 0 | 0 | 2023-05-12 10:43:41 | 0 | 0 | 0 | 0 | 关闭
837 | 2 | 2 | 搁置 | 00:00:10 | 05:57:34 | 0 | 2.556 | 0 | 0 | 0 | 0 | 0 | 0 | 0 | 0 | 0 | 0 | 0 | 0 | 2023-05-12 10:43:41 | 0 | 0 | 0 | 0 | 关闭
838 | 2 | 2 | 搁置 | 00:00:11 | 05:57:34 | 0 | 2.5454 | 0 | 0 | 0 | 0 | 0 | 0 | 0 | 0 | 0 | 0 | 0 | 0 | 2023-05-12 10:43:42 | 0 | 0 | 0 | 0 | 关闭
839 | 2 | 2 | 搁置 | 00:00:12 | 05:57:35 | 0 | 2.5353 | 0 | 0 | 0 | 0 | 0 | 0 | 0 | 0 | 0 | 0 | 0 | 0 | 2023-05-12 10:43:43 | 0 | 0 | 0 | 0 | 关闭
840 | 2 | 2 | 搁置 | 00:00:13 | 05:57:36 | 0 | 2.5251 | 0 | 0 | 0 | 0 | 0 | 0 | 0 | 0 | 0 | 0 | 0 | 0 | 2023-05-12 10:43:44 | 0 | 0 | 0 | 0 | 关闭
841 | 2 | 2 | 搁置 | 00:00:14 | 05:57:37 | 0 | 2.5143 | 0 | 0 | 0 | 0 | 0 | 0 | 0 | 0 | 0 | 0 | 0 | 0 | 2023-05-12 10:43:45 | 0 | 0 | 0 | 0 | 关闭
842 | 2 | 2 | 搁置 | 00:00:15 | 05:57:38 | 0 | 2.5033 | 0 | 0 | 0 | 0 | 0 | 0 | 0 | 0 | 0 | 0 | 0 | 0 | 2023-05-12 10:43:46 | 0 | 0 | 0 | 0 | 关闭
843 | 2 | 2 | 搁置 | 00:00:16 | 05:57:39 | 0 | 2.4929 | 0 | 0 | 0 | 0 | 0 | 0 | 0 | 0 | 0 | 0 | 0 | 0 | 2023-05-12 10:43:47 | 0 | 0 | 0 | 0 | 关闭
844 | 2 | 2 | 搁置 | 00:00:17 | 05:57:41 | 0 | 2.4825 | 0 | 0 | 0 | 0 | 0 | 0 | 0 | 0 | 0 | 0 | 0 | 0 | 2023-05-12 10:43:49 | 0 | 0 | 0 | 0 | 关闭
845 | 2 | 2 | 搁置 | 00:00:19 | 05:57:42 | 0 | 2.4725 | 0 | 0 | 0 | 0 | 0 | 0 | 0 | 0 | 0 | 0 | 0 | 0 | 2023-05-12 10:43:50 | 0 | 0 | 0 | 0 | 关闭
846 | 2 | 2 | 搁置 | 00:00:21 | 05:57:44 | 0 | 2.4623 | 0 | 0 | 0 | 0 | 0 | 0 | 0 | 0 | 0 | 0 | 0 | 0 | 2023-05-12 10:43:52 | 0 | 0 | 0 | 0 | 关闭
847 | 2 | 2 | 搁置 | 00:00:24 | 05:57:47 | 0 | 2.4521 | 0 | 0 | 0 | 0 | 0 | 0 | 0 | 0 | 0 | 0 | 0 | 0 | 2023-05-12 10:43:55 | 0 | 0 | 0 | 0 | 关闭
848 | 2 | 2 | 搁置 | 00:00:27 | 05:57:50 | 0 | 2.4421 | 0 | 0 | 0 | 0 | 0 | 0 | 0 | 0 | 0 | 0 | 0 | 0 | 2023-05-12 10:43:58 | 0 | 0 | 0 | 0 | 关闭
849 | 2 | 2 | 搁置 | 00:00:30 | 05:57:53 | 0 | 2.4362 | 0 | 0 | 0 | 0 | 0 | 0 | 0 | 0 | 0 | 0 | 0 | 0 | 2023-05-12 10:44:01 | 0 | 0 | 0 | 0 | 关闭
850 | 2 | 2 | 搁置 | 00:00:35 | 05:57:59 | 0 | 2.4261 | 0 | 0 | 0 | 0 | 0 | 0 | 0 | 0 | 0 | 0 | 0 | 0 | 2023-05-12 10:44:07 | 0 | 0 | 0 | 0 | 关闭
851 | 2 | 2 | 搁置 | 00:00:44 | 05:58:08 | 0 | 2.4161 | 0 | 0 | 0 | 0 | 0 | 0 | 0 | 0 | 0 | 0 | 0 | 0 | 2023-05-12 10:44:15 | 0 | 0 | 0 | 0 | 关闭
852 | 2 | 2 | 搁置 | 00:00:59 | 05:58:22 | 0 | 2.4061 | 0 | 0 | 0 | 0 | 0 | 0 | 0 | 0 | 0 | 0 | 0 | 0 | 2023-05-12 10:44:30 | 0 | 0 | 0 | 0 | 关闭
853 | 2 | 2 | 搁置 | 00:01:00 | 05:58:23 | 0 | 2.406 | 0 | 0 | 0 | 0 | 0 | 0 | 0 | 0 | 0 | 0 | 0 | 0 | 2023-05-12 10:44:31 | 0 | 0 | 0 | 0 | 关闭
854 | 2 | 3 | 恒流放电 | 00:00:00 | 05:58:23 | -0.1519 | 2.3979 | 0 | 0 | 0 | 0 | 0 | 0 | 0 | 0 | 0 | 0 | 0 | 0 | 2023-05-12 10:44:31 | -0.0003643 | 0 | 0 | 0 | 关闭
855 | 2 | 3 | 恒流放电 | 00:00:01 | 05:58:25 | -0.152 | 2.3875 | 0.0001 | 0.17 | 0 | 0 | 0.0001 | 0.17 | 2e-07 | 0.4 | 0 | 0 | 2e-07 | 0.4 | 2023-05-12 10:44:33 | -0.0003629 | -0.0073 | -16.0945 | 0 | 关闭
856 | 2 | 3 | 恒流放电 | 00:00:05 | 05:58:29 | -0.152 | 2.3774 | 0.0002 | 0.53 | 0 | 0 | 0.0002 | 0.53 | 6e-07 | 1.26 | 0 | 0 | 6e-07 | 1.26 | 2023-05-12 10:44:37 | -0.0003614 | -0.0163 | -35.9099 | 0 | 关闭
857 | 2 | 3 | 恒流放电 | 00:00:14 | 05:58:38 | -0.152 | 2.3674 | 0.0006 | 1.36 | 0 | 0 | 0.0006 | 1.36 | 1.5e-06 | 3.23 | 0 | 0 | 1.5e-06 | 3.23 | 2023-05-12 10:44:46 | -0.0003598 | -0.0376 | -82.7692 | 0 | 关闭
858 | 2 | 3 | 恒流放电 | 00:00:30 | 05:58:53 | -0.152 | 2.3597 | 0.0013 | 2.79 | 0 | 0 | 0.0013 | 2.79 | 3e-06 | 6.61 | 0 | 0 | 3e-06 | 6.61 | 2023-05-12 10:45:01 | -0.0003587 | -0.0844 | -185.997 | 0 | 关闭
859 | 2 | 3 | 恒流放电 | 00:01:00 | 05:59:23 | -0.152 | 2.3524 | 0.0025 | 5.58 | 0 | 0 | 0.0025 | 5.58 | 6e-06 | 13.18 | 0 | 0 | 6e-06 | 13.18 | 2023-05-12 10:45:31 | -0.0003576 | -0.1735 | -382.1846 | 0 | 关闭
860 | 2 | 3 | 恒流放电 | 00:01:30 | 05:59:53 | -0.152 | 2.348 | 0.0038 | 8.37 | 0 | 0 | 0.0038 | 8.37 | 9e-06 | 19.74 | 0 | 0 | 9e-06 | 19.74 | 2023-05-12 10:46:01 | -0.0003568 | -0.2879 | -634.079 | 0 | 关闭
861 | 2 | 3 | 恒流放电 | 00:02:00 | 06:00:23 | -0.152 | 2.3447 | 0.0051 | 11.16 | 0 | 0 | 0.0051 | 11.16 | 1.19e-05 | 26.29 | 0 | 0 | 1.19e-05 | 26.29 | 2023-05-12 10:46:31 | -0.0003564 | -0.3838 | -845.433 | 0 | 关闭
862 | 2 | 3 | 恒流放电 | 00:02:30 | 06:00:53 | -0.152 | 2.342 | 0.0063 | 13.95 | 0 | 0 | 0.0063 | 13.95 | 1.49e-05 | 32.82 | 0 | 0 | 1.49e-05 | 32.82 | 2023-05-12 10:47:01 | -0.0003559 | -0.4691 | -1033.2889 | 0 | 关闭
863 | 2 | 3 | 恒流放电 | 00:03:00 | 06:01:23 | -0.152 | 2.3396 | 0.0076 | 16.74 | 0 | 0 | 0.0076 | 16.74 | 1.79e-05 | 39.35 | 0 | 0 | 1.79e-05 | 39.35 | 2023-05-12 10:47:31 | -0.0003556 | -0.5278 | -1162.4475 | 0 | 关闭
864 | 2 | 3 | 恒流放电 | 00:03:30 | 06:01:53 | -0.152 | 2.3375 | 0.0089 | 19.53 | 0 | 0 | 0.0089 | 19.53 | 2.08e-05 | 45.88 | 0 | 0 | 2.08e-05 | 45.88 | 2023-05-12 10:48:01 | -0.0003553 | -0.6031 | -1328.4998 | 0 | 关闭
865 | 2 | 3 | 恒流放电 | 00:04:00 | 06:02:23 | -0.152 | 2.3358 | 0.0101 | 22.32 | 0 | 0 | 0.0101 | 22.32 | 2.38e-05 | 52.4 | 0 | 0 | 2.38e-05 | 52.4 | 2023-05-12 10:48:31 | -0.000355 | -0.7451 | -1641.0843 | 0 | 关闭
866 | 2 | 3 | 恒流放电 | 00:04:30 | 06:02:53 | -0.152 | 2.334 | 0.0114 | 25.11 | 0 | 0 | 0.0114 | 25.11 | 2.67e-05 | 58.91 | 0 | 0 | 2.67e-05 | 58.91 | 2023-05-12 10:49:01 | -0.0003548 | -0.7037 | -1549.9368 | 0 | 关闭
867 | 2 | 3 | 恒流放电 | 00:05:00 | 06:03:23 | -0.152 | 2.3325 | 0.0127 | 27.9 | 0 | 0 | 0.0127 | 27.9 | 2.97e-05 | 65.42 | 0 | 0 | 2.97e-05 | 65.42 | 2023-05-12 10:49:31 | -0.0003545 | -0.8444 | -1859.8956 | 0 | 关闭
868 | 2 | 3 | 恒流放电 | 00:05:30 | 06:03:53 | -0.152 | 2.331 | 0.0139 | 30.69 | 0 | 0 | 0.0139 | 30.69 | 3.27e-05 | 71.93 | 0 | 0 | 3.27e-05 | 71.93 | 2023-05-12 10:50:01 | -0.0003543 | -0.8444 | -1859.9078 | 0 | 关闭
869 | 2 | 3 | 恒流放电 | 00:06:00 | 06:04:23 | -0.152 | 2.3296 | 0.0152 | 33.48 | 0 | 0 | 0.0152 | 33.48 | 3.56e-05 | 78.43 | 0 | 0 | 3.56e-05 | 78.43 | 2023-05-12 10:50:31 | -0.0003541 | -0.9047 | -1992.7759 | 0 | 关闭
870 | 2 | 3 | 恒流放电 | 00:06:30 | 06:04:53 | -0.152 | 2.3283 | 0.0165 | 36.27 | 0 | 0 | 0.0165 | 36.27 | 3.86e-05 | 84.92 | 0 | 0 | 3.86e-05 | 84.92 | 2023-05-12 10:51:01 | -0.0003539 | -0.9743 | -2146.0334 | 0 | 关闭
871 | 2 | 3 | 恒流放电 | 00:07:00 | 06:05:23 | -0.152 | 2.3271 | 0.0177 | 39.06 | 0 | 0 | 0.0177 | 39.06 | 4.15e-05 | 91.42 | 0 | 0 | 4.15e-05 | 91.42 | 2023-05-12 10:51:31 | -0.0003537 | -1.0555 | -2324.8695 | 0 | 关闭
872 | 2 | 3 | 恒流放电 | 00:07:30 | 06:05:53 | -0.152 | 2.3259 | 0.019 | 41.85 | 0 | 0 | 0.019 | 41.85 | 4.45e-05 | 97.91 | 0 | 0 | 4.45e-05 | 97.91 | 2023-05-12 10:52:01 | -0.0003535 | -1.0555 | -2324.8542 | 0 | 关闭
873 | 2 | 3 | 恒流放电 | 00:08:00 | 06:06:23 | -0.152 | 2.3247 | 0.0203 | 44.64 | 0 | 0 | 0.0203 | 44.64 | 4.74e-05 | 104.4 | 0 | 0 | 4.74e-05 | 104.4 | 2023-05-12 10:52:31 | -0.0003533 | -1.0555 | -2324.8491 | 0 | 关闭
874 | 2 | 3 | 恒流放电 | 00:08:30 | 06:06:53 | -0.152 | 2.3237 | 0.0215 | 47.43 | 0 | 0 | 0.0215 | 47.43 | 5.03e-05 | 110.88 | 0 | 0 | 5.03e-05 | 110.88 | 2023-05-12 10:53:01 | -0.0003532 | -1.2666 | -2789.8434 | 0 | 关闭
875 | 2 | 3 | 恒流放电 | 00:09:00 | 06:07:23 | -0.152 | 2.3226 | 0.0228 | 50.22 | 0 | 0 | 0.0228 | 50.22 | 5.33e-05 | 117.36 | 0 | 0 | 5.33e-05 | 117.36 | 2023-05-12 10:53:31 | -0.000353 | -1.1514 | -2536.2268 | 0 | 关闭
876 | 2 | 3 | 恒流放电 | 00:09:30 | 06:07:53 | -0.152 | 2.3216 | 0.0241 | 53.01 | 0 | 0 | 0.0241 | 53.01 | 5.62e-05 | 123.84 | 0 | 0 | 5.62e-05 | 123.84 | 2023-05-12 10:54:01 | -0.0003529 | -1.2666 | -2789.8189 | 0 | 关闭
877 | 2 | 3 | 恒流放电 | 00:10:00 | 06:08:23 | -0.152 | 2.3206 | 0.0253 | 55.8 | 0 | 0 | 0.0253 | 55.8 | 5.92e-05 | 130.31 | 0 | 0 | 5.92e-05 | 130.31 | 2023-05-12 10:54:31 | -0.0003527 | -1.2666 | -2789.8189 | 0 | 关闭
878 | 2 | 3 | 恒流放电 | 00:10:30 | 06:08:53 | -0.152 | 2.3196 | 0.0266 | 58.59 | 0 | 0 | 0.0266 | 58.59 | 6.21e-05 | 136.79 | 0 | 0 | 6.21e-05 | 136.79 | 2023-05-12 10:55:01 | -0.0003526 | -1.2666 | -2789.8372 | 0 | 关闭
879 | 2 | 3 | 恒流放电 | 00:11:00 | 06:09:23 | -0.152 | 2.3188 | 0.0279 | 61.38 | 0 | 0 | 0.0279 | 61.38 | 6.5e-05 | 143.26 | 0 | 0 | 6.5e-05 | 143.26 | 2023-05-12 10:55:31 | -0.0003524 | -1.5832 | -3487.3042 | 0 | 关闭
880 | 2 | 3 | 恒流放电 | 00:11:30 | 06:09:53 | -0.152 | 2.3178 | 0.0291 | 64.17 | 0 | 0 | 0.0291 | 64.17 | 6.8e-05 | 149.73 | 0 | 0 | 6.8e-05 | 149.73 | 2023-05-12 10:56:01 | -0.0003523 | -1.2666 | -2789.7883 | 0 | 关闭
881 | 2 | 3 | 恒流放电 | 00:12:00 | 06:10:23 | -0.152 | 2.317 | 0.0304 | 66.96 | 0 | 0 | 0.0304 | 66.96 | 7.09e-05 | 156.19 | 0 | 0 | 7.09e-05 | 156.19 | 2023-05-12 10:56:31 | -0.0003522 | -1.5832 | -3487.2583 | 0 | 关闭
882 | 2 | 3 | 恒流放电 | 00:12:30 | 06:10:53 | -0.152 | 2.3161 | 0.0317 | 69.75 | 0 | 0 | 0.0317 | 69.75 | 7.38e-05 | 162.65 | 0 | 0 | 7.38e-05 | 162.65 | 2023-05-12 10:57:01 | -0.000352 | -1.4073 | -3099.792 | 0 | 关闭
883 | 2 | 3 | 恒流放电 | 00:13:00 | 06:11:23 | -0.152 | 2.3153 | 0.0329 | 72.54 | 0 | 0 | 0.0329 | 72.54 | 7.68e-05 | 169.11 | 0 | 0 | 7.68e-05 | 169.11 | 2023-05-12 10:57:31 | -0.0003519 | -1.5832 | -3487.2966 | 0 | 关闭
884 | 2 | 3 | 恒流放电 | 00:13:30 | 06:11:53 | -0.152 | 2.3145 | 0.0342 | 75.33 | 0 | 0 | 0.0342 | 75.33 | 7.97e-05 | 175.57 | 0 | 0 | 7.97e-05 | 175.57 | 2023-05-12 10:58:01 | -0.0003518 | -1.5832 | -3487.2583 | 0 | 关闭
885 | 2 | 3 | 恒流放电 | 00:14:00 | 06:12:23 | -0.152 | 2.3135 | 0.0355 | 78.12 | 0 | 0 | 0.0355 | 78.12 | 8.26e-05 | 182.03 | 0 | 0 | 8.26e-05 | 182.03 | 2023-05-12 10:58:31 | -0.0003516 | -1.2666 | -2789.8372 | 0 | 关闭
886 | 2 | 3 | 恒流放电 | 00:14:30 | 06:12:53 | -0.152 | 2.3128 | 0.0367 | 80.91 | 0 | 0 | 0.0367 | 80.91 | 8.56e-05 | 188.48 | 0 | 0 | 8.56e-05 | 188.48 | 2023-05-12 10:59:01 | -0.0003515 | -1.8094 | -3985.4643 | 0 | 关闭
887 | 2 | 3 | 恒流放电 | 00:15:00 | 06:13:23 | -0.152 | 2.3121 | 0.038 | 83.7 | 0 | 0 | 0.038 | 83.7 | 8.85e-05 | 194.93 | 0 | 0 | 8.85e-05 | 194.93 | 2023-05-12 10:59:31 | -0.0003514 | -1.8094 | -3985.473 | 0 | 关闭
888 | 2 | 3 | 恒流放电 | 00:15:30 | 06:13:53 | -0.152 | 2.3115 | 0.0393 | 86.49 | 0 | 0 | 0.0393 | 86.49 | 9.14e-05 | 201.38 | 0 | 0 | 9.14e-05 | 201.38 | 2023-05-12 11:00:01 | -0.0003514 | -2.1113 | -4650.463 | 0 | 关闭
889 | 2 | 3 | 恒流放电 | 00:16:00 | 06:14:23 | -0.152 | 2.3107 | 0.0405 | 89.28 | 0 | 0 | 0.0405 | 89.28 | 9.44e-05 | 207.83 | 0 | 0 | 9.44e-05 | 207.83 | 2023-05-12 11:00:31 | -0.0003512 | -1.5835 | -3487.9696 | 0 | 关闭
890 | 2 | 3 | 恒流放电 | 00:16:30 | 06:14:53 | -0.152 | 2.3098 | 0.0418 | 92.07 | 0 | 0 | 0.0418 | 92.07 | 9.73e-05 | 214.28 | 0 | 0 | 9.73e-05 | 214.28 | 2023-05-12 11:01:01 | -0.0003511 | -1.4074 | -3099.9211 | 0 | 关闭
891 | 2 | 3 | 恒流放电 | 00:17:00 | 06:15:23 | -0.152 | 2.309 | 0.0431 | 94.86 | 0 | 0 | 0.0431 | 94.86 | 0.0001002 | 220.72 | 0 | 0 | 0.0001002 | 220.72 | 2023-05-12 11:01:31 | -0.000351 | -1.5833 | -3487.3501 | 0 | 关闭
892 | 2 | 3 | 恒流放电 | 00:17:30 | 06:15:53 | -0.152 | 2.3083 | 0.0443 | 97.65 | 0 | 0 | 0.0443 | 97.65 | 0.0001031 | 227.16 | 0 | 0 | 0.0001031 | 227.16 | 2023-05-12 11:02:01 | -0.0003508 | -1.8094 | -3985.5255 | 0 | 关闭
893 | 2 | 3 | 恒流放电 | 00:18:00 | 06:16:23 | -0.152 | 2.3076 | 0.0456 | 100.44 | 0 | 0 | 0.0456 | 100.44 | 0.0001061 | 233.6 | 0 | 0 | 0.0001061 | 233.6 | 2023-05-12 11:02:31 | -0.0003507 | -1.8094 | -3985.5605 | 0 | 关闭
894 | 2 | 3 | 恒流放电 | 00:18:30 | 06:16:53 | -0.152 | 2.3069 | 0.0469 | 103.23 | 0 | 0 | 0.0469 | 103.23 | 0.000109 | 240.04 | 0 | 0 | 0.000109 | 240.04 | 2023-05-12 11:03:01 | -0.0003506 | -1.8094 | -3985.4993 | 0 | 关闭
895 | 2 | 3 | 恒流放电 | 00:19:00 | 06:17:23 | -0.152 | 2.3061 | 0.0481 | 106.02 | 0 | 0 | 0.0481 | 106.02 | 0.0001119 | 246.47 | 0 | 0 | 0.0001119 | 246.47 | 2023-05-12 11:03:31 | -0.0003505 | -1.5832 | -3487.3348 | 0 | 关闭
896 | 2 | 3 | 恒流放电 | 00:19:30 | 06:17:53 | -0.152 | 2.3054 | 0.0494 | 108.81 | 0 | 0 | 0.0494 | 108.81 | 0.0001148 | 252.91 | 0 | 0 | 0.0001148 | 252.91 | 2023-05-12 11:04:01 | -0.0003504 | -1.8094 | -3985.543 | 0 | 关闭
897 | 2 | 3 | 恒流放电 | 00:20:00 | 06:18:23 | -0.152 | 2.3047 | 0.0507 | 111.6 | 0 | 0 | 0.0507 | 111.6 | 0.0001177 | 259.34 | 0 | 0 | 0.0001177 | 259.34 | 2023-05-12 11:04:31 | -0.0003503 | -1.8094 | -3985.543 | 0 | 关闭
898 | 2 | 3 | 恒流放电 | 00:20:30 | 06:18:53 | -0.152 | 2.3041 | 0.0519 | 114.39 | 0 | 0 | 0.0519 | 114.39 | 0.0001207 | 265.76 | 0 | 0 | 0.0001207 | 265.76 | 2023-05-12 11:05:01 | -0.0003502 | -2.111 | -4649.7389 | 0 | 关闭
899 | 2 | 3 | 恒流放电 | 00:21:00 | 06:19:23 | -0.152 | 2.3033 | 0.0532 | 117.17 | 0 | 0 | 0.0532 | 117.17 | 0.0001236 | 272.19 | 0 | 0 | 0.0001236 | 272.19 | 2023-05-12 11:05:31 | -0.0003501 | -1.5832 | -3487.3195 | 0 | 关闭
900 | 2 | 3 | 恒流放电 | 00:21:30 | 06:19:53 | -0.152 | 2.3027 | 0.0545 | 119.96 | 0 | 0 | 0.0545 | 119.96 | 0.0001265 | 278.62 | 0 | 0 | 0.0001265 | 278.62 | 2023-05-12 11:06:01 | -0.00035 | -2.111 | -4649.7593 | 0 | 关闭
901 | 2 | 3 | 恒流放电 | 00:22:00 | 06:20:23 | -0.152 | 2.3019 | 0.0557 | 122.75 | 0 | 0 | 0.0557 | 122.75 | 0.0001294 | 285.04 | 0 | 0 | 0.0001294 | 285.04 | 2023-05-12 11:06:31 | -0.0003498 | -1.5832 | -3487.2889 | 0 | 关闭
902 | 2 | 3 | 恒流放电 | 00:22:30 | 06:20:53 | -0.152 | 2.3012 | 0.057 | 125.54 | 0 | 0 | 0.057 | 125.54 | 0.0001323 | 291.46 | 0 | 0 | 0.0001323 | 291.46 | 2023-05-12 11:07:01 | -0.0003498 | -1.8094 | -3985.4905 | 0 | 关闭
903 | 2 | 3 | 恒流放电 | 00:23:00 | 06:21:23 | -0.152 | 2.3006 | 0.0583 | 128.33 | 0 | 0 | 0.0583 | 128.33 | 0.0001352 | 297.88 | 0 | 0 | 0.0001352 | 297.88 | 2023-05-12 11:07:31 | -0.0003497 | -2.111 | -4649.7389 | 0 | 关闭
904 | 2 | 3 | 恒流放电 | 00:23:30 | 06:21:53 | -0.152 | 2.2998 | 0.0595 | 131.12 | 0 | 0 | 0.0595 | 131.12 | 0.0001382 | 304.3 | 0 | 0 | 0.0001382 | 304.3 | 2023-05-12 11:08:01 | -0.0003495 | -1.5832 | -3487.3042 | 0 | 关闭
905 | 2 | 3 | 恒流放电 | 00:24:00 | 06:22:23 | -0.152 | 2.2991 | 0.0608 | 133.91 | 0 | 0 | 0.0608 | 133.91 | 0.0001411 | 310.71 | 0 | 0 | 0.0001411 | 310.71 | 2023-05-12 11:08:31 | -0.0003494 | -1.8094 | -3985.473 | 0 | 关闭
906 | 2 | 3 | 恒流放电 | 00:24:30 | 06:22:53 | -0.152 | 2.2985 | 0.0621 | 136.7 | 0 | 0 | 0.0621 | 136.7 | 0.000144 | 317.13 | 0 | 0 | 0.000144 | 317.13 | 2023-05-12 11:09:01 | -0.0003493 | -2.111 | -4649.7593 | 0 | 关闭
907 | 2 | 3 | 恒流放电 | 00:25:00 | 06:23:23 | -0.152 | 2.2978 | 0.0633 | 139.49 | 0 | 0 | 0.0633 | 139.49 | 0.0001469 | 323.54 | 0 | 0 | 0.0001469 | 323.54 | 2023-05-12 11:09:31 | -0.0003492 | -1.8094 | -3985.473 | 0 | 关闭
908 | 2 | 3 | 恒流放电 | 00:25:30 | 06:23:53 | -0.152 | 2.2971 | 0.0646 | 142.28 | 0 | 0 | 0.0646 | 142.28 | 0.0001498 | 329.95 | 0 | 0 | 0.0001498 | 329.95 | 2023-05-12 11:10:01 | -0.0003491 | -1.8094 | -3985.4556 | 0 | 关闭
909 | 2 | 3 | 恒流放电 | 00:26:00 | 06:24:23 | -0.152 | 2.2964 | 0.0659 | 145.07 | 0 | 0 | 0.0659 | 145.07 | 0.0001527 | 336.35 | 0 | 0 | 0.0001527 | 336.35 | 2023-05-12 11:10:31 | -0.0003491 | -1.8094 | -3985.4905 | 0 | 关闭
910 | 2 | 3 | 恒流放电 | 00:26:30 | 06:24:53 | -0.152 | 2.2958 | 0.0671 | 147.86 | 0 | 0 | 0.0671 | 147.86 | 0.0001556 | 342.76 | 0 | 0 | 0.0001556 | 342.76 | 2023-05-12 11:11:01 | -0.0003489 | -2.111 | -4649.7186 | 0 | 关闭
911 | 2 | 3 | 恒流放电 | 00:27:00 | 06:25:23 | -0.152 | 2.295 | 0.0684 | 150.65 | 0 | 0 | 0.0684 | 150.65 | 0.0001585 | 349.16 | 0 | 0 | 0.0001585 | 349.16 | 2023-05-12 11:11:31 | -0.0003488 | -1.5832 | -3487.2889 | 0 | 关闭
912 | 2 | 3 | 恒流放电 | 00:27:30 | 06:25:53 | -0.152 | 2.2943 | 0.0697 | 153.44 | 0 | 0 | 0.0697 | 153.44 | 0.0001614 | 355.57 | 0 | 0 | 0.0001614 | 355.57 | 2023-05-12 11:12:01 | -0.0003487 | -1.8094 | -3985.5255 | 0 | 关闭
913 | 2 | 3 | 恒流放电 | 00:28:00 | 06:26:23 | -0.152 | 2.2937 | 0.0709 | 156.23 | 0 | 0 | 0.0709 | 156.23 | 0.0001643 | 361.97 | 0 | 0 | 0.0001643 | 361.97 | 2023-05-12 11:12:31 | -0.0003486 | -2.111 | -4649.7389 | 0 | 关闭
914 | 2 | 3 | 恒流放电 | 00:28:30 | 06:26:53 | -0.152 | 2.2929 | 0.0722 | 159.02 | 0 | 0 | 0.0722 | 159.02 | 0.0001672 | 368.36 | 0 | 0 | 0.0001672 | 368.36 | 2023-05-12 11:13:01 | -0.0003485 | -1.5833 | -3487.3501 | 0 | 关闭
915 | 2 | 3 | 恒流放电 | 00:29:00 | 06:27:23 | -0.152 | 2.2922 | 0.0735 | 161.81 | 0 | 0 | 0.0735 | 161.81 | 0.0001701 | 374.76 | 0 | 0 | 0.0001701 | 374.76 | 2023-05-12 11:13:31 | -0.0003484 | -1.8094 | -3985.5255 | 0 | 关闭
916 | 2 | 3 | 恒流放电 | 00:29:30 | 06:27:53 | -0.152 | 2.2914 | 0.0747 | 164.6 | 0 | 0 | 0.0747 | 164.6 | 0.000173 | 381.15 | 0 | 0 | 0.000173 | 381.15 | 2023-05-12 11:14:01 | -0.0003483 | -1.5832 | -3487.2889 | 0 | 关闭
917 | 2 | 3 | 恒流放电 | 00:30:00 | 06:28:23 | -0.152 | 2.2907 | 0.076 | 167.39 | 0 | 0 | 0.076 | 167.39 | 0.0001759 | 387.54 | 0 | 0 | 0.0001759 | 387.54 | 2023-05-12 11:14:31 | -0.0003482 | -1.8094 | -3985.4031 | 0 | 关闭
918 | 2 | 3 | 恒流放电 | 00:30:30 | 06:28:53 | -0.152 | 2.2899 | 0.0773 | 170.18 | 0 | 0 | 0.0773 | 170.18 | 0.0001788 | 393.93 | 0 | 0 | 0.0001788 | 393.93 | 2023-05-12 11:15:01 | -0.0003481 | -1.5832 | -3487.3042 | 0 | 关闭
919 | 2 | 3 | 恒流放电 | 00:31:00 | 06:29:23 | -0.152 | 2.289 | 0.0785 | 172.97 | 0 | 0 | 0.0785 | 172.97 | 0.0001817 | 400.32 | 0 | 0 | 0.0001817 | 400.32 | 2023-05-12 11:15:31 | -0.0003479 | -1.4073 | -3099.8124 | 0 | 关闭
920 | 2 | 3 | 恒流放电 | 00:31:30 | 06:29:53 | -0.152 | 2.2882 | 0.0798 | 175.76 | 0 | 0 | 0.0798 | 175.76 | 0.0001846 | 406.71 | 0 | 0 | 0.0001846 | 406.71 | 2023-05-12 11:16:01 | -0.0003478 | -1.5832 | -3487.2889 | 0 | 关闭
921 | 2 | 3 | 恒流放电 | 00:32:00 | 06:30:23 | -0.152 | 2.2874 | 0.0811 | 178.55 | 0 | 0 | 0.0811 | 178.55 | 0.0001875 | 413.09 | 0 | 0 | 0.0001875 | 413.09 | 2023-05-12 11:16:31 | -0.0003477 | -1.5832 | -3487.2736 | 0 | 关闭
922 | 2 | 3 | 恒流放电 | 00:32:30 | 06:30:53 | -0.152 | 2.2864 | 0.0823 | 181.34 | 0 | 0 | 0.0823 | 181.34 | 0.0001904 | 419.47 | 0 | 0 | 0.0001904 | 419.47 | 2023-05-12 11:17:01 | -0.0003475 | -1.2666 | -2789.8434 | 0 | 关闭
923 | 2 | 3 | 恒流放电 | 00:33:00 | 06:31:23 | -0.152 | 2.2856 | 0.0836 | 184.13 | 0 | 0 | 0.0836 | 184.13 | 0.0001933 | 425.85 | 0 | 0 | 0.0001933 | 425.85 | 2023-05-12 11:17:31 | -0.0003474 | -1.5832 | -3487.2889 | 0 | 关闭
924 | 2 | 3 | 恒流放电 | 00:33:30 | 06:31:53 | -0.152 | 2.2847 | 0.0849 | 186.92 | 0 | 0 | 0.0849 | 186.92 | 0.0001962 | 432.22 | 0 | 0 | 0.0001962 | 432.22 | 2023-05-12 11:18:01 | -0.0003473 | -1.4073 | -3099.8124 | 0 | 关闭
925 | 2 | 3 | 恒流放电 | 00:34:00 | 06:32:23 | -0.152 | 2.2839 | 0.0861 | 189.71 | 0 | 0 | 0.0861 | 189.71 | 0.0001991 | 438.59 | 0 | 0 | 0.0001991 | 438.59 | 2023-05-12 11:18:31 | -0.0003471 | -1.5832 | -3487.2583 | 0 | 关闭
926 | 2 | 3 | 恒流放电 | 00:34:30 | 06:32:53 | -0.152 | 2.2828 | 0.0874 | 192.5 | 0 | 0 | 0.0874 | 192.5 | 0.000202 | 444.96 | 0 | 0 | 0.000202 | 444.96 | 2023-05-12 11:19:01 | -0.000347 | -1.1514 | -2536.2324 | 0 | 关闭
927 | 2 | 3 | 恒流放电 | 00:35:00 | 06:33:23 | -0.152 | 2.2817 | 0.0887 | 195.29 | 0 | 0 | 0.0887 | 195.29 | 0.0002049 | 451.33 | 0 | 0 | 0.0002049 | 451.33 | 2023-05-12 11:19:31 | -0.0003468 | -1.1514 | -2536.2101 | 0 | 关闭
928 | 2 | 3 | 恒流放电 | 00:35:30 | 06:33:53 | -0.152 | 2.2806 | 0.0899 | 198.08 | 0 | 0 | 0.0899 | 198.08 | 0.0002078 | 457.7 | 0 | 0 | 0.0002078 | 457.7 | 2023-05-12 11:20:01 | -0.0003466 | -1.1514 | -2536.2101 | 0 | 关闭
929 | 2 | 3 | 恒流放电 | 00:36:00 | 06:34:23 | -0.152 | 2.2794 | 0.0912 | 200.87 | 0 | 0 | 0.0912 | 200.87 | 0.0002107 | 464.06 | 0 | 0 | 0.0002107 | 464.06 | 2023-05-12 11:20:31 | -0.0003464 | -1.0555 | -2324.8389 | 0 | 关闭
930 | 2 | 3 | 恒流放电 | 00:36:30 | 06:34:53 | -0.152 | 2.2781 | 0.0925 | 203.66 | 0 | 0 | 0.0925 | 203.66 | 0.0002136 | 470.41 | 0 | 0 | 0.0002136 | 470.41 | 2023-05-12 11:21:01 | -0.0003462 | -0.9743 | -2145.9863 | 0 | 关闭
931 | 2 | 3 | 恒流放电 | 00:37:00 | 06:35:23 | -0.152 | 2.2766 | 0.0937 | 206.45 | 0 | 0 | 0.0937 | 206.45 | 0.0002165 | 476.77 | 0 | 0 | 0.0002165 | 476.77 | 2023-05-12 11:21:31 | -0.000346 | -0.8444 | -1859.8548 | 0 | 关闭
932 | 2 | 3 | 恒流放电 | 00:37:30 | 06:35:53 | -0.152 | 2.2751 | 0.095 | 209.24 | 0 | 0 | 0.095 | 209.24 | 0.0002193 | 483.12 | 0 | 0 | 0.0002193 | 483.12 | 2023-05-12 11:22:01 | -0.0003458 | -0.8444 | -1859.8793 | 0 | 关闭
933 | 2 | 3 | 恒流放电 | 00:38:00 | 06:36:23 | -0.152 | 2.2732 | 0.0963 | 212.03 | 0 | 0 | 0.0963 | 212.03 | 0.0002222 | 489.46 | 0 | 0 | 0.0002222 | 489.46 | 2023-05-12 11:22:31 | -0.0003455 | -0.6666 | -1468.3129 | 0 | 关闭
934 | 2 | 3 | 恒流放电 | 00:38:30 | 06:36:53 | -0.152 | 2.271 | 0.0975 | 214.82 | 0 | 0 | 0.0975 | 214.82 | 0.0002251 | 495.8 | 0 | 0 | 0.0002251 | 495.8 | 2023-05-12 11:23:01 | -0.0003452 | -0.5757 | -1268.0995 | 0 | 关闭
935 | 2 | 3 | 恒流放电 | 00:39:00 | 06:37:23 | -0.152 | 2.2688 | 0.0988 | 217.61 | 0 | 0 | 0.0988 | 217.61 | 0.000228 | 502.13 | 0 | 0 | 0.000228 | 502.13 | 2023-05-12 11:23:31 | -0.0003449 | -0.5757 | -1268.1662 | 0 | 关闭
936 | 2 | 3 | 恒流放电 | 00:39:30 | 06:37:53 | -0.152 | 2.2662 | 0.1001 | 220.4 | 0 | 0 | 0.1001 | 220.4 | 0.0002308 | 508.46 | 0 | 0 | 0.0002308 | 508.46 | 2023-05-12 11:24:01 | -0.0003445 | -0.4872 | -1073.1108 | 0 | 关闭
937 | 2 | 3 | 恒流放电 | 00:40:00 | 06:38:23 | -0.152 | 2.2632 | 0.1013 | 223.19 | 0 | 0 | 0.1013 | 223.19 | 0.0002337 | 514.78 | 0 | 0 | 0.0002337 | 514.78 | 2023-05-12 11:24:31 | -0.0003439 | -0.4222 | -929.8988 | 0 | 关闭
938 | 2 | 3 | 恒流放电 | 00:40:30 | 06:38:53 | -0.152 | 2.2599 | 0.1026 | 225.98 | 0 | 0 | 0.1026 | 225.98 | 0.0002366 | 521.09 | 0 | 0 | 0.0002366 | 521.09 | 2023-05-12 11:25:01 | -0.0003434 | -0.3838 | -845.281 | 0 | 关闭
939 | 2 | 3 | 恒流放电 | 00:41:00 | 06:39:23 | -0.152 | 2.2562 | 0.1039 | 228.77 | 0 | 0 | 0.1039 | 228.77 | 0.0002394 | 527.38 | 0 | 0 | 0.0002394 | 527.38 | 2023-05-12 11:25:31 | -0.0003429 | -0.3423 | -753.9257 | 0 | 关闭
940 | 2 | 3 | 恒流放电 | 00:41:30 | 06:39:53 | -0.152 | 2.2521 | 0.1051 | 231.56 | 0 | 0 | 0.1051 | 231.56 | 0.0002423 | 533.67 | 0 | 0 | 0.0002423 | 533.67 | 2023-05-12 11:26:01 | -0.0003423 | -0.3089 | -680.366 | 0 | 关闭
941 | 2 | 3 | 恒流放电 | 00:42:00 | 06:40:23 | -0.152 | 2.2476 | 0.1064 | 234.35 | 0 | 0 | 0.1064 | 234.35 | 0.0002451 | 539.95 | 0 | 0 | 0.0002451 | 539.95 | 2023-05-12 11:26:31 | -0.0003416 | -0.2814 | -619.8999 | 0 | 关闭
942 | 2 | 3 | 恒流放电 | 00:42:30 | 06:40:53 | -0.152 | 2.2422 | 0.1077 | 237.14 | 0 | 0 | 0.1077 | 237.14 | 0.000248 | 546.21 | 0 | 0 | 0.000248 | 546.21 | 2023-05-12 11:27:01 | -0.0003407 | -0.2345 | -516.5697 | 0 | 关闭
943 | 2 | 3 | 恒流放电 | 00:43:00 | 06:41:23 | -0.152 | 2.2364 | 0.1089 | 239.93 | 0 | 0 | 0.1089 | 239.93 | 0.0002508 | 552.46 | 0 | 0 | 0.0002508 | 552.46 | 2023-05-12 11:27:31 | -0.0003399 | -0.2184 | -480.9484 | 0 | 关闭
944 | 2 | 3 | 恒流放电 | 00:43:30 | 06:41:53 | -0.152 | 2.2302 | 0.1102 | 242.72 | 0 | 0 | 0.1102 | 242.72 | 0.0002536 | 558.69 | 0 | 0 | 0.0002536 | 558.69 | 2023-05-12 11:28:01 | -0.0003389 | -0.2043 | -449.9234 | 0 | 关闭
945 | 2 | 3 | 恒流放电 | 00:44:00 | 06:42:23 | -0.152 | 2.2236 | 0.1115 | 245.5 | 0 | 0 | 0.1115 | 245.5 | 0.0002565 | 564.9 | 0 | 0 | 0.0002565 | 564.9 | 2023-05-12 11:28:31 | -0.0003379 | -0.1919 | -422.6516 | 0 | 关闭
946 | 2 | 3 | 恒流放电 | 00:44:30 | 06:42:53 | -0.152 | 2.2168 | 0.1127 | 248.29 | 0 | 0 | 0.1127 | 248.29 | 0.0002593 | 571.09 | 0 | 0 | 0.0002593 | 571.09 | 2023-05-12 11:29:01 | -0.0003369 | -0.1862 | -410.2207 | 0 | 关闭
947 | 2 | 3 | 恒流放电 | 00:45:00 | 06:43:23 | -0.152 | 2.2102 | 0.114 | 251.08 | 0 | 0 | 0.114 | 251.08 | 0.0002621 | 577.27 | 0 | 0 | 0.0002621 | 577.27 | 2023-05-12 11:29:31 | -0.0003359 | -0.1919 | -422.6516 | 0 | 关闭
948 | 2 | 3 | 恒流放电 | 00:45:30 | 06:43:53 | -0.152 | 2.2037 | 0.1153 | 253.87 | 0 | 0 | 0.1153 | 253.87 | 0.0002649 | 583.42 | 0 | 0 | 0.0002649 | 583.42 | 2023-05-12 11:30:01 | -0.0003349 | -0.1948 | -429.154 | 0 | 关闭
949 | 2 | 3 | 恒流放电 | 00:46:00 | 06:44:23 | -0.152 | 2.1975 | 0.1165 | 256.66 | 0 | 0 | 0.1165 | 256.66 | 0.0002677 | 589.56 | 0 | 0 | 0.0002677 | 589.56 | 2023-05-12 11:30:31 | -0.000334 | -0.2043 | -449.9234 | 0 | 关闭
950 | 2 | 3 | 恒流放电 | 00:46:30 | 06:44:53 | -0.152 | 2.1916 | 0.1178 | 259.45 | 0 | 0 | 0.1178 | 259.45 | 0.0002704 | 595.68 | 0 | 0 | 0.0002704 | 595.68 | 2023-05-12 11:31:01 | -0.0003331 | -0.2146 | -472.7967 | 0 | 关闭
951 | 2 | 3 | 恒流放电 | 00:47:00 | 06:45:23 | -0.152 | 2.1859 | 0.1191 | 262.24 | 0 | 0 | 0.1191 | 262.24 | 0.0002732 | 601.79 | 0 | 0 | 0.0002732 | 601.79 | 2023-05-12 11:31:31 | -0.0003322 | -0.2222 | -489.3861 | 0 | 关闭
952 | 2 | 3 | 恒流放电 | 00:47:30 | 06:45:53 | -0.152 | 2.1805 | 0.1203 | 265.03 | 0 | 0 | 0.1203 | 265.03 | 0.000276 | 607.88 | 0 | 0 | 0.000276 | 607.88 | 2023-05-12 11:32:01 | -0.0003314 | -0.2345 | -516.5742 | 0 | 关闭
953 | 2 | 3 | 恒流放电 | 00:48:00 | 06:46:23 | -0.152 | 2.1752 | 0.1216 | 267.82 | 0 | 0 | 0.1216 | 267.82 | 0.0002787 | 613.95 | 0 | 0 | 0.0002787 | 613.95 | 2023-05-12 11:32:31 | -0.0003306 | -0.239 | -526.3255 | 0 | 关闭
954 | 2 | 3 | 恒流放电 | 00:48:30 | 06:46:53 | -0.152 | 2.1702 | 0.1229 | 270.61 | 0 | 0 | 0.1229 | 270.61 | 0.0002815 | 620.01 | 0 | 0 | 0.0002815 | 620.01 | 2023-05-12 11:33:01 | -0.0003298 | -0.2533 | -557.9001 | 0 | 关闭
955 | 2 | 3 | 恒流放电 | 00:49:00 | 06:47:23 | -0.152 | 2.1653 | 0.1241 | 273.4 | 0 | 0 | 0.1241 | 273.4 | 0.0002842 | 626.06 | 0 | 0 | 0.0002842 | 626.06 | 2023-05-12 11:33:31 | -0.0003291 | -0.2585 | -569.2859 | 0 | 关闭
956 | 2 | 3 | 恒流放电 | 00:49:30 | 06:47:53 | -0.152 | 2.1606 | 0.1254 | 276.19 | 0 | 0 | 0.1254 | 276.19 | 0.000287 | 632.1 | 0 | 0 | 0.000287 | 632.1 | 2023-05-12 11:34:01 | -0.0003283 | -0.2695 | -593.5108 | 0 | 关闭
957 | 2 | 3 | 恒流放电 | 00:50:00 | 06:48:23 | -0.152 | 2.156 | 0.1267 | 278.98 | 0 | 0 | 0.1267 | 278.98 | 0.0002897 | 638.12 | 0 | 0 | 0.0002897 | 638.12 | 2023-05-12 11:34:31 | -0.0003277 | -0.2753 | -606.4132 | 0 | 关闭
958 | 2 | 3 | 恒流放电 | 00:50:30 | 06:48:53 | -0.152 | 2.1514 | 0.1279 | 281.77 | 0 | 0 | 0.1279 | 281.77 | 0.0002924 | 644.12 | 0 | 0 | 0.0002924 | 644.12 | 2023-05-12 11:35:01 | -0.0003269 | -0.2753 | -606.4132 | 0 | 关闭
959 | 2 | 3 | 恒流放电 | 00:51:00 | 06:49:23 | -0.152 | 2.1471 | 0.1292 | 284.56 | 0 | 0 | 0.1292 | 284.56 | 0.0002952 | 650.12 | 0 | 0 | 0.0002952 | 650.12 | 2023-05-12 11:35:31 | -0.0003263 | -0.2945 | -648.7154 | 0 | 关闭
960 | 2 | 3 | 恒流放电 | 00:51:30 | 06:49:53 | -0.152 | 2.1427 | 0.1305 | 287.35 | 0 | 0 | 0.1305 | 287.35 | 0.0002979 | 656.1 | 0 | 0 | 0.0002979 | 656.1 | 2023-05-12 11:36:01 | -0.0003256 | -0.2878 | -633.983 | 0 | 关闭
961 | 2 | 3 | 恒流放电 | 00:52:00 | 06:50:23 | -0.152 | 2.1384 | 0.1317 | 290.14 | 0 | 0 | 0.1317 | 290.14 | 0.0003006 | 662.07 | 0 | 0 | 0.0003006 | 662.07 | 2023-05-12 11:36:31 | -0.000325 | -0.2945 | -648.7211 | 0 | 关闭
962 | 2 | 3 | 恒流放电 | 00:52:30 | 06:50:53 | -0.152 | 2.1341 | 0.133 | 292.93 | 0 | 0 | 0.133 | 292.93 | 0.0003033 | 668.03 | 0 | 0 | 0.0003033 | 668.03 | 2023-05-12 11:37:01 | -0.0003243 | -0.2945 | -648.7268 | 0 | 关闭
963 | 2 | 3 | 恒流放电 | 00:53:00 | 06:51:23 | -0.152 | 2.1298 | 0.1343 | 295.72 | 0 | 0 | 0.1343 | 295.72 | 0.000306 | 673.98 | 0 | 0 | 0.000306 | 673.98 | 2023-05-12 11:37:31 | -0.0003236 | -0.2945 | -648.7154 | 0 | 关闭
964 | 2 | 3 | 恒流放电 | 00:53:30 | 06:51:53 | -0.152 | 2.1256 | 0.1355 | 298.51 | 0 | 0 | 0.1355 | 298.51 | 0.0003087 | 679.91 | 0 | 0 | 0.0003087 | 679.91 | 2023-05-12 11:38:01 | -0.000323 | -0.3015 | -664.161 | 0 | 关闭
965 | 2 | 3 | 恒流放电 | 00:54:00 | 06:52:23 | -0.152 | 2.1212 | 0.1368 | 301.29 | 0 | 0 | 0.1368 | 301.29 | 0.0003114 | 685.84 | 0 | 0 | 0.0003114 | 685.84 | 2023-05-12 11:38:31 | -0.0003224 | -0.2878 | -633.983 | 0 | 关闭
966 | 2 | 3 | 恒流放电 | 00:54:30 | 06:52:53 | -0.152 | 2.1169 | 0.1381 | 304.08 | 0 | 0 | 0.1381 | 304.08 | 0.0003141 | 691.75 | 0 | 0 | 0.0003141 | 691.75 | 2023-05-12 11:39:01 | -0.0003217 | -0.2945 | -648.7211 | 0 | 关闭
967 | 2 | 3 | 恒流放电 | 00:55:00 | 06:53:23 | -0.152 | 2.1126 | 0.1393 | 306.87 | 0 | 0 | 0.1393 | 306.87 | 0.0003167 | 697.65 | 0 | 0 | 0.0003167 | 697.65 | 2023-05-12 11:39:31 | -0.000321 | -0.2945 | -648.7268 | 0 | 关闭
968 | 2 | 3 | 恒流放电 | 00:55:30 | 06:53:53 | -0.152 | 2.1082 | 0.1406 | 309.66 | 0 | 0 | 0.1406 | 309.66 | 0.0003194 | 703.53 | 0 | 0 | 0.0003194 | 703.53 | 2023-05-12 11:40:01 | -0.0003204 | -0.2878 | -633.9719 | 0 | 关闭
969 | 2 | 3 | 恒流放电 | 00:56:00 | 06:54:23 | -0.152 | 2.1038 | 0.1419 | 312.45 | 0 | 0 | 0.1419 | 312.45 | 0.0003221 | 709.41 | 0 | 0 | 0.0003221 | 709.41 | 2023-05-12 11:40:31 | -0.0003197 | -0.2878 | -633.9663 | 0 | 关闭
970 | 2 | 3 | 恒流放电 | 00:56:30 | 06:54:53 | -0.152 | 2.0992 | 0.1431 | 315.24 | 0 | 0 | 0.1431 | 315.24 | 0.0003247 | 715.27 | 0 | 0 | 0.0003247 | 715.27 | 2023-05-12 11:41:01 | -0.000319 | -0.2753 | -606.4238 | 0 | 关闭
971 | 2 | 3 | 恒流放电 | 00:57:00 | 06:55:23 | -0.152 | 2.0947 | 0.1444 | 318.03 | 0 | 0 | 0.1444 | 318.03 | 0.0003274 | 721.12 | 0 | 0 | 0.0003274 | 721.12 | 2023-05-12 11:41:31 | -0.0003183 | -0.2814 | -619.8999 | 0 | 关闭
972 | 2 | 3 | 恒流放电 | 00:57:30 | 06:55:53 | -0.152 | 2.0904 | 0.1457 | 320.82 | 0 | 0 | 0.1457 | 320.82 | 0.00033 | 726.96 | 0 | 0 | 0.00033 | 726.96 | 2023-05-12 11:42:01 | -0.0003177 | -0.2945 | -648.7154 | 0 | 关闭
973 | 2 | 3 | 恒流放电 | 00:58:00 | 06:56:23 | -0.152 | 2.0864 | 0.1469 | 323.61 | 0 | 0 | 0.1469 | 323.61 | 0.0003327 | 732.78 | 0 | 0 | 0.0003327 | 732.78 | 2023-05-12 11:42:31 | -0.000317 | -0.3166 | -697.3813 | 0 | 关闭
974 | 2 | 3 | 恒流放电 | 00:58:30 | 06:56:53 | -0.152 | 2.0838 | 0.1482 | 326.4 | 0 | 0 | 0.1482 | 326.4 | 0.0003353 | 738.6 | 0 | 0 | 0.0003353 | 738.6 | 2023-05-12 11:43:01 | -0.0003167 | -0.4871 | -1072.8849 | 0 | 关闭
975 | 2 | 3 | 恒流放电 | 00:59:00 | 06:57:23 | -0.152 | 2.0829 | 0.1495 | 329.19 | 0 | 0 | 0.1495 | 329.19 | 0.000338 | 744.41 | 0 | 0 | 0.000338 | 744.41 | 2023-05-12 11:43:31 | -0.0003165 | -1.4071 | -3099.4181 | 0 | 关闭
976 | 2 | 3 | 恒流放电 | 00:59:30 | 06:57:53 | -0.152 | 2.084 | 0.1507 | 331.98 | 0 | 0 | 0.1507 | 331.98 | 0.0003406 | 750.22 | 0 | 0 | 0.0003406 | 750.22 | 2023-05-12 11:44:01 | -0.0003167 | 1.1513 | 2535.932 | 0 | 关闭
977 | 2 | 3 | 恒流放电 | 01:00:00 | 06:58:23 | -0.152 | 2.0863 | 0.152 | 334.77 | 0 | 0 | 0.152 | 334.77 | 0.0003432 | 756.04 | 0 | 0 | 0.0003432 | 756.04 | 2023-05-12 11:44:31 | -0.0003171 | 0.5506 | 1212.8264 | 0 | 关闭
978 | 2 | 3 | 恒流放电 | 01:00:30 | 06:58:53 | -0.152 | 2.0888 | 0.1533 | 337.56 | 0 | 0 | 0.1533 | 337.56 | 0.0003459 | 761.86 | 0 | 0 | 0.0003459 | 761.86 | 2023-05-12 11:45:01 | -0.0003175 | 0.5066 | 1115.8101 | 0 | 关闭
979 | 2 | 3 | 恒流放电 | 01:01:00 | 06:59:23 | -0.152 | 2.0911 | 0.1545 | 340.35 | 0 | 0 | 0.1545 | 340.35 | 0.0003485 | 767.69 | 0 | 0 | 0.0003485 | 767.69 | 2023-05-12 11:45:31 | -0.0003178 | 0.5506 | 1212.8264 | 0 | 关闭
980 | 2 | 3 | 恒流放电 | 01:01:30 | 06:59:53 | -0.152 | 2.0931 | 0.1558 | 343.14 | 0 | 0 | 0.1558 | 343.14 | 0.0003512 | 773.53 | 0 | 0 | 0.0003512 | 773.53 | 2023-05-12 11:46:01 | -0.0003181 | 0.6332 | 1394.7381 | 0 | 关闭
981 | 2 | 3 | 恒流放电 | 01:02:00 | 07:00:23 | -0.152 | 2.0948 | 0.1571 | 345.93 | 0 | 0 | 0.1571 | 345.93 | 0.0003538 | 779.37 | 0 | 0 | 0.0003538 | 779.37 | 2023-05-12 11:46:31 | -0.0003183 | 0.745 | 1640.8972 | 0 | 关闭
982 | 2 | 3 | 恒流放电 | 01:02:30 | 07:00:53 | -0.152 | 2.0963 | 0.1583 | 348.72 | 0 | 0 | 0.1583 | 348.72 | 0.0003565 | 785.21 | 0 | 0 | 0.0003565 | 785.21 | 2023-05-12 11:47:01 | -0.0003186 | 0.8443 | 1859.6672 | 0 | 关闭
983 | 2 | 3 | 恒流放电 | 01:03:00 | 07:01:23 | -0.152 | 2.0976 | 0.1596 | 351.51 | 0 | 0 | 0.1596 | 351.51 | 0.0003591 | 791.06 | 0 | 0 | 0.0003591 | 791.06 | 2023-05-12 11:47:31 | -0.0003188 | 0.9742 | 2145.7698 | 0 | 关闭
984 | 2 | 3 | 恒流放电 | 01:03:30 | 07:01:53 | -0.152 | 2.0987 | 0.1609 | 354.3 | 0 | 0 | 0.1609 | 354.3 | 0.0003618 | 796.92 | 0 | 0 | 0.0003618 | 796.92 | 2023-05-12 11:48:01 | -0.0003189 | 1.1513 | 2535.8875 | 0 | 关闭
985 | 2 | 3 | 恒流放电 | 01:04:00 | 07:02:23 | -0.152 | 2.0996 | 0.1621 | 357.08 | 0 | 0 | 0.1621 | 357.08 | 0.0003645 | 802.77 | 0 | 0 | 0.0003645 | 802.77 | 2023-05-12 11:48:31 | -0.0003191 | 1.4071 | 3099.4453 | 0 | 关闭
986 | 2 | 3 | 恒流放电 | 01:04:30 | 07:02:53 | -0.152 | 2.1005 | 0.1634 | 359.87 | 0 | 0 | 0.1634 | 359.87 | 0.0003671 | 808.63 | 0 | 0 | 0.0003671 | 808.63 | 2023-05-12 11:49:01 | -0.0003192 | 1.4072 | 3099.4725 | 0 | 关闭
987 | 2 | 3 | 恒流放电 | 01:05:00 | 07:03:23 | -0.152 | 2.1012 | 0.1646 | 362.66 | 0 | 0 | 0.1646 | 362.66 | 0.0003698 | 814.49 | 0 | 0 | 0.0003698 | 814.49 | 2023-05-12 11:49:31 | -0.0003193 | 1.8092 | 3984.9661 | 0 | 关闭
988 | 2 | 3 | 恒流放电 | 01:05:30 | 07:03:53 | -0.152 | 2.1018 | 0.1659 | 365.45 | 0 | 0 | 0.1659 | 365.45 | 0.0003724 | 820.35 | 0 | 0 | 0.0003724 | 820.35 | 2023-05-12 11:50:01 | -0.0003194 | 2.1107 | 4649.1679 | 0 | 关闭
989 | 2 | 3 | 恒流放电 | 01:06:00 | 07:04:23 | -0.152 | 2.1023 | 0.1672 | 368.24 | 0 | 0 | 0.1672 | 368.24 | 0.0003751 | 826.22 | 0 | 0 | 0.0003751 | 826.22 | 2023-05-12 11:50:31 | -0.0003195 | 2.5329 | 5579.0504 | 0 | 关闭
990 | 2 | 3 | 恒流放电 | 01:06:30 | 07:04:53 | -0.152 | 2.1028 | 0.1684 | 371.03 | 0 | 0 | 0.1684 | 371.03 | 0.0003778 | 832.08 | 0 | 0 | 0.0003778 | 832.08 | 2023-05-12 11:51:01 | -0.0003196 | 2.5329 | 5579.1483 | 0 | 关闭
991 | 2 | 3 | 恒流放电 | 01:07:00 | 07:05:23 | -0.152 | 2.1033 | 0.1697 | 373.82 | 0 | 0 | 0.1697 | 373.82 | 0.0003804 | 837.95 | 0 | 0 | 0.0003804 | 837.95 | 2023-05-12 11:51:31 | -0.0003196 | 2.5328 | 5578.9525 | 0 | 关闭
992 | 2 | 3 | 恒流放电 | 01:07:30 | 07:05:53 | -0.152 | 2.1037 | 0.171 | 376.61 | 0 | 0 | 0.171 | 376.61 | 0.0003831 | 843.82 | 0 | 0 | 0.0003831 | 843.82 | 2023-05-12 11:52:01 | -0.0003197 | 3.1661 | 6973.7518 | 0 | 关闭
993 | 2 | 3 | 恒流放电 | 01:08:00 | 07:06:23 | -0.152 | 2.1042 | 0.1722 | 379.4 | 0 | 0 | 0.1722 | 379.4 | 0.0003858 | 849.68 | 0 | 0 | 0.0003858 | 849.68 | 2023-05-12 11:52:31 | -0.0003198 | 2.5329 | 5579.0994 | 0 | 关闭
994 | 2 | 3 | 恒流放电 | 01:08:30 | 07:06:53 | -0.152 | 2.1045 | 0.1735 | 382.19 | 0 | 0 | 0.1735 | 382.19 | 0.0003884 | 855.55 | 0 | 0 | 0.0003884 | 855.55 | 2023-05-12 11:53:01 | -0.0003198 | 4.2215 | 9298.4989 | 0 | 关闭
995 | 2 | 3 | 恒流放电 | 01:09:00 | 07:07:23 | -0.152 | 2.1049 | 0.1748 | 384.98 | 0 | 0 | 0.1748 | 384.98 | 0.0003911 | 861.43 | 0 | 0 | 0.0003911 | 861.43 | 2023-05-12 11:53:31 | -0.0003199 | 3.1661 | 6973.6907 | 0 | 关闭
996 | 2 | 3 | 恒流放电 | 01:09:30 | 07:07:53 | -0.152 | 2.1054 | 0.176 | 387.77 | 0 | 0 | 0.176 | 387.77 | 0.0003938 | 867.3 | 0 | 0 | 0.0003938 | 867.3 | 2023-05-12 11:54:01 | -0.00032 | 2.5329 | 5579.0504 | 0 | 关闭
997 | 2 | 3 | 恒流放电 | 01:10:00 | 07:08:23 | -0.152 | 2.1057 | 0.1773 | 390.56 | 0 | 0 | 0.1773 | 390.56 | 0.0003964 | 873.17 | 0 | 0 | 0.0003964 | 873.17 | 2023-05-12 11:54:31 | -0.00032 | 4.2215 | 9298.4174 | 0 | 关闭
998 | 2 | 3 | 恒流放电 | 01:10:30 | 07:08:53 | -0.152 | 2.1062 | 0.1786 | 393.35 | 0 | 0 | 0.1786 | 393.35 | 0.0003991 | 879.05 | 0 | 0 | 0.0003991 | 879.05 | 2023-05-12 11:55:01 | -0.0003201 | 2.5329 | 5579.1483 | 0 | 关闭
999 | 2 | 3 | 恒流放电 | 01:11:00 | 07:09:23 | -0.152 | 2.1066 | 0.1798 | 396.14 | 0 | 0 | 0.1798 | 396.14 | 0.0004018 | 884.92 | 0 | 0 | 0.0004018 | 884.92 | 2023-05-12 11:55:31 | -0.0003201 | 3.1661 | 6973.7518 | 0 | 关闭
1000 | 2 | 3 | 恒流放电 | 01:11:30 | 07:09:53 | -0.152 | 2.1069 | 0.1811 | 398.93 | 0 | 0 | 0.1811 | 398.93 | 0.0004044 | 890.8 | 0 | 0 | 0.0004044 | 890.8 | 2023-05-12 11:56:01 | -0.0003202 | 4.2215 | 9298.4174 | 0 | 关闭
1001 | 2 | 3 | 恒流放电 | 01:12:00 | 07:10:23 | -0.152 | 2.1071 | 0.1824 | 401.72 | 0 | 0 | 0.1824 | 401.72 | 0.0004071 | 896.68 | 0 | 0 | 0.0004071 | 896.68 | 2023-05-12 11:56:31 | -0.0003202 | 6.3316 | 13946.28 | 0 | 关闭
1002 | 2 | 3 | 恒流放电 | 01:12:30 | 07:10:53 | -0.152 | 2.1074 | 0.1836 | 404.51 | 0 | 0 | 0.1836 | 404.51 | 0.0004098 | 902.55 | 0 | 0 | 0.0004098 | 902.55 | 2023-05-12 11:57:01 | -0.0003202 | 4.221 | 9297.2752 | 0 | 关闭
1003 | 2 | 3 | 恒流放电 | 01:13:00 | 07:11:23 | -0.152 | 2.1078 | 0.1849 | 407.3 | 0 | 0 | 0.1849 | 407.3 | 0.0004124 | 908.43 | 0 | 0 | 0.0004124 | 908.43 | 2023-05-12 11:57:31 | -0.0003203 | 3.1659 | 6973.4459 | 0 | 关闭
1004 | 2 | 3 | 恒流放电 | 01:13:30 | 07:11:53 | -0.152 | 2.1081 | 0.1862 | 410.09 | 0 | 0 | 0.1862 | 410.09 | 0.0004151 | 914.31 | 0 | 0 | 0.0004151 | 914.31 | 2023-05-12 11:58:01 | -0.0003204 | 4.2216 | 9298.5805 | 0 | 关闭
1005 | 2 | 3 | 恒流放电 | 01:14:00 | 07:12:23 | -0.152 | 2.1084 | 0.1874 | 412.87 | 0 | 0 | 0.1874 | 412.87 | 0.0004178 | 920.19 | 0 | 0 | 0.0004178 | 920.19 | 2023-05-12 11:58:31 | -0.0003204 | 4.2215 | 9298.4989 | 0 | 关闭
1006 | 2 | 3 | 恒流放电 | 01:14:30 | 07:12:53 | -0.152 | 2.1086 | 0.1887 | 415.66 | 0 | 0 | 0.1887 | 415.66 | 0.0004204 | 926.08 | 0 | 0 | 0.0004204 | 926.08 | 2023-05-12 11:59:01 | -0.0003205 | 6.3322 | 13947.626 | 0 | 关闭
1007 | 2 | 3 | 恒流放电 | 01:15:00 | 07:13:23 | -0.152 | 2.1088 | 0.19 | 418.45 | 0 | 0 | 0.19 | 418.45 | 0.0004231 | 931.96 | 0 | 0 | 0.0004231 | 931.96 | 2023-05-12 11:59:31 | -0.0003205 | 6.3322 | 13947.626 | 0 | 关闭
1008 | 2 | 3 | 恒流放电 | 01:15:30 | 07:13:53 | -0.152 | 2.1089 | 0.1912 | 421.24 | 0 | 0 | 0.1912 | 421.24 | 0.0004258 | 937.84 | 0 | 0 | 0.0004258 | 937.84 | 2023-05-12 12:00:01 | -0.0003205 | 12.6647 | 27895.7416 | 0 | 关闭
1009 | 2 | 3 | 恒流放电 | 01:16:00 | 07:14:23 | -0.152 | 2.109 | 0.1925 | 424.03 | 0 | 0 | 0.1925 | 424.03 | 0.0004285 | 943.72 | 0 | 0 | 0.0004285 | 943.72 | 2023-05-12 12:00:31 | -0.0003205 | 12.6647 | 27895.7416 | 0 | 关闭
1010 | 2 | 3 | 恒流放电 | 01:16:30 | 07:14:53 | -0.152 | 2.1091 | 0.1938 | 426.82 | 0 | 0 | 0.1938 | 426.82 | 0.0004311 | 949.61 | 0 | 0 | 0.0004311 | 949.61 | 2023-05-12 12:01:01 | -0.0003205 | 12.6644 | 27895.2521 | 0 | 关闭
1011 | 2 | 3 | 恒流放电 | 01:17:00 | 07:15:23 | -0.152 | 2.1091 | 0.195 | 429.61 | 0 | 0 | 0.195 | 429.61 | 0.0004338 | 955.49 | 0 | 0 | 0.0004338 | 955.49 | 2023-05-12 12:01:31 | -0.0003205 | 0 | 0 | 0 | 关闭
1012 | 2 | 3 | 恒流放电 | 01:17:30 | 07:15:53 | -0.152 | 2.1093 | 0.1963 | 432.4 | 0 | 0 | 0.1963 | 432.4 | 0.0004365 | 961.37 | 0 | 0 | 0.0004365 | 961.37 | 2023-05-12 12:02:01 | -0.0003206 | 6.3323 | 13947.8708 | 0 | 关闭
1013 | 2 | 3 | 恒流放电 | 01:18:00 | 07:16:23 | -0.152 | 2.1094 | 0.1976 | 435.19 | 0 | 0 | 0.1976 | 435.19 | 0.0004391 | 967.26 | 0 | 0 | 0.0004391 | 967.26 | 2023-05-12 12:02:31 | -0.0003206 | 12.6642 | 27894.7626 | 0 | 关闭
1014 | 2 | 3 | 恒流放电 | 01:18:30 | 07:16:53 | -0.152 | 2.1095 | 0.1988 | 437.98 | 0 | 0 | 0.1988 | 437.98 | 0.0004418 | 973.14 | 0 | 0 | 0.0004418 | 973.14 | 2023-05-12 12:03:01 | -0.0003206 | 12.6649 | 27896.231 | 0 | 关闭
1015 | 2 | 3 | 恒流放电 | 01:19:00 | 07:17:23 | -0.152 | 2.1097 | 0.2001 | 440.77 | 0 | 0 | 0.2001 | 440.77 | 0.0004445 | 979.03 | 0 | 0 | 0.0004445 | 979.03 | 2023-05-12 12:03:31 | -0.0003206 | 6.3323 | 13947.8708 | 0 | 关闭
1016 | 2 | 3 | 恒流放电 | 01:19:30 | 07:17:53 | -0.152 | 2.1098 | 0.2014 | 443.56 | 0 | 0 | 0.2014 | 443.56 | 0.0004472 | 984.91 | 0 | 0 | 0.0004472 | 984.91 | 2023-05-12 12:04:01 | -0.0003206 | 12.6647 | 27895.7416 | 0 | 关闭
1017 | 2 | 3 | 恒流放电 | 01:20:00 | 07:18:23 | -0.152 | 2.11 | 0.2026 | 446.35 | 0 | 0 | 0.2026 | 446.35 | 0.0004498 | 990.8 | 0 | 0 | 0.0004498 | 990.8 | 2023-05-12 12:04:31 | -0.0003207 | 6.3322 | 13947.626 | 0 | 关闭
1018 | 2 | 3 | 恒流放电 | 01:20:30 | 07:18:53 | -0.152 | 2.1102 | 0.2039 | 449.14 | 0 | 0 | 0.2039 | 449.14 | 0.0004525 | 996.69 | 0 | 0 | 0.0004525 | 996.69 | 2023-05-12 12:05:01 | -0.0003207 | 6.3323 | 13947.8708 | 0 | 关闭
1019 | 2 | 3 | 恒流放电 | 01:21:00 | 07:19:23 | -0.152 | 2.1104 | 0.2052 | 451.93 | 0 | 0 | 0.2052 | 451.93 | 0.0004552 | 1002.57 | 0 | 0 | 0.0004552 | 1002.57 | 2023-05-12 12:05:31 | -0.0003207 | 6.3323 | 13947.8708 | 0 | 关闭
1020 | 2 | 3 | 恒流放电 | 01:21:30 | 07:19:53 | -0.152 | 2.1106 | 0.2064 | 454.72 | 0 | 0 | 0.2064 | 454.72 | 0.0004578 | 1008.46 | 0 | 0 | 0.0004578 | 1008.46 | 2023-05-12 12:06:01 | -0.0003207 | 6.3322 | 13947.626 | 0 | 关闭
1021 | 2 | 3 | 恒流放电 | 01:22:00 | 07:20:23 | -0.152 | 2.1108 | 0.2077 | 457.51 | 0 | 0 | 0.2077 | 457.51 | 0.0004605 | 1014.35 | 0 | 0 | 0.0004605 | 1014.35 | 2023-05-12 12:06:31 | -0.0003208 | 6.3324 | 13948.1155 | 0 | 关闭
1022 | 2 | 3 | 恒流放电 | 01:22:30 | 07:20:53 | -0.152 | 2.111 | 0.209 | 460.3 | 0 | 0 | 0.209 | 460.3 | 0.0004632 | 1020.24 | 0 | 0 | 0.0004632 | 1020.24 | 2023-05-12 12:07:01 | -0.0003208 | 6.3322 | 13947.626 | 0 | 关闭
1023 | 2 | 3 | 恒流放电 | 01:23:00 | 07:21:23 | -0.152 | 2.1112 | 0.2102 | 463.09 | 0 | 0 | 0.2102 | 463.09 | 0.0004659 | 1026.12 | 0 | 0 | 0.0004659 | 1026.12 | 2023-05-12 12:07:31 | -0.0003209 | 6.3326 | 13948.3603 | 0 | 关闭
1024 | 2 | 3 | 恒流放电 | 01:23:30 | 07:21:53 | -0.152 | 2.1113 | 0.2115 | 465.88 | 0 | 0 | 0.2115 | 465.88 | 0.0004685 | 1032.02 | 0 | 0 | 0.0004685 | 1032.02 | 2023-05-12 12:08:01 | -0.0003209 | 12.6673 | 27901.6153 | 0 | 关闭
1025 | 2 | 3 | 恒流放电 | 01:24:00 | 07:22:23 | -0.152 | 2.1112 | 0.2128 | 468.67 | 0 | 0 | 0.2128 | 468.67 | 0.0004712 | 1037.91 | 0 | 0 | 0.0004712 | 1037.91 | 2023-05-12 12:08:31 | -0.0003209 | -12.6667 | -27900.1468 | 0 | 关闭
1026 | 2 | 3 | 恒流放电 | 01:24:30 | 07:22:53 | -0.152 | 2.1113 | 0.214 | 471.46 | 0 | 0 | 0.214 | 471.46 | 0.0004739 | 1043.8 | 0 | 0 | 0.0004739 | 1043.8 | 2023-05-12 12:09:01 | -0.0003209 | 12.6649 | 27896.231 | 0 | 关闭
1027 | 2 | 3 | 恒流放电 | 01:25:00 | 07:23:23 | -0.152 | 2.1112 | 0.2153 | 474.25 | 0 | 0 | 0.2153 | 474.25 | 0.0004766 | 1049.69 | 0 | 0 | 0.0004766 | 1049.69 | 2023-05-12 12:09:31 | -0.0003208 | -12.6649 | -27896.231 | 0 | 关闭
1028 | 2 | 3 | 恒流放电 | 01:25:30 | 07:23:53 | -0.152 | 2.1112 | 0.2166 | 477.04 | 0 | 0 | 0.2166 | 477.04 | 0.0004792 | 1055.57 | 0 | 0 | 0.0004792 | 1055.57 | 2023-05-12 12:10:01 | -0.0003209 | 0 | 0 | 0 | 关闭
1029 | 2 | 3 | 恒流放电 | 01:26:00 | 07:24:23 | -0.152 | 2.111 | 0.2178 | 479.83 | 0 | 0 | 0.2178 | 479.83 | 0.0004819 | 1061.46 | 0 | 0 | 0.0004819 | 1061.46 | 2023-05-12 12:10:31 | -0.0003208 | -6.3326 | -13948.3603 | 0 | 关闭
1030 | 2 | 3 | 恒流放电 | 01:26:30 | 07:24:53 | -0.152 | 2.111 | 0.2191 | 482.62 | 0 | 0 | 0.2191 | 482.62 | 0.0004846 | 1067.35 | 0 | 0 | 0.0004846 | 1067.35 | 2023-05-12 12:11:01 | -0.0003209 | 0 | 0 | 0 | 关闭
1031 | 2 | 3 | 恒流放电 | 01:27:00 | 07:25:23 | -0.152 | 2.1111 | 0.2204 | 485.4 | 0 | 0 | 0.2204 | 485.4 | 0.0004873 | 1073.24 | 0 | 0 | 0.0004873 | 1073.24 | 2023-05-12 12:11:31 | -0.0003208 | 12.6647 | 27895.7416 | 0 | 关闭
1032 | 2 | 3 | 恒流放电 | 01:27:30 | 07:25:53 | -0.152 | 2.111 | 0.2216 | 488.19 | 0 | 0 | 0.2216 | 488.19 | 0.0004899 | 1079.13 | 0 | 0 | 0.0004899 | 1079.13 | 2023-05-12 12:12:01 | -0.0003208 | -12.6644 | -27895.2521 | 0 | 关闭
1033 | 2 | 3 | 恒流放电 | 01:28:00 | 07:26:23 | -0.152 | 2.1111 | 0.2229 | 490.98 | 0 | 0 | 0.2229 | 490.98 | 0.0004926 | 1085.02 | 0 | 0 | 0.0004926 | 1085.02 | 2023-05-12 12:12:31 | -0.0003209 | 12.6647 | 27895.7416 | 0 | 关闭
1034 | 2 | 3 | 恒流放电 | 01:28:30 | 07:26:53 | -0.152 | 2.1111 | 0.2242 | 493.77 | 0 | 0 | 0.2242 | 493.77 | 0.0004953 | 1090.91 | 0 | 0 | 0.0004953 | 1090.91 | 2023-05-12 12:13:01 | -0.0003208 | 0 | 0 | 0 | 关闭
1035 | 2 | 3 | 恒流放电 | 01:29:00 | 07:27:23 | -0.152 | 2.1112 | 0.2254 | 496.56 | 0 | 0 | 0.2254 | 496.56 | 0.0004979 | 1096.8 | 0 | 0 | 0.0004979 | 1096.8 | 2023-05-12 12:13:31 | -0.0003208 | 12.6647 | 27895.7416 | 0 | 关闭
1036 | 2 | 3 | 恒流放电 | 01:29:30 | 07:27:53 | -0.152 | 2.1113 | 0.2267 | 499.35 | 0 | 0 | 0.2267 | 499.35 | 0.0005006 | 1102.69 | 0 | 0 | 0.0005006 | 1102.69 | 2023-05-12 12:14:01 | -0.0003209 | 12.6647 | 27895.7416 | 0 | 关闭
1037 | 2 | 3 | 恒流放电 | 01:30:00 | 07:28:23 | -0.152 | 2.1114 | 0.228 | 502.14 | 0 | 0 | 0.228 | 502.14 | 0.0005033 | 1108.58 | 0 | 0 | 0.0005033 | 1108.58 | 2023-05-12 12:14:31 | -0.0003209 | 12.6644 | 27895.2521 | 0 | 关闭
1038 | 2 | 3 | 恒流放电 | 01:30:30 | 07:28:53 | -0.152 | 2.1115 | 0.2292 | 504.93 | 0 | 0 | 0.2292 | 504.93 | 0.000506 | 1114.47 | 0 | 0 | 0.000506 | 1114.47 | 2023-05-12 12:15:01 | -0.0003209 | 12.6649 | 27896.231 | 0 | 关闭
1039 | 2 | 3 | 恒流放电 | 01:31:00 | 07:29:23 | -0.152 | 2.1115 | 0.2305 | 507.72 | 0 | 0 | 0.2305 | 507.72 | 0.0005086 | 1120.36 | 0 | 0 | 0.0005086 | 1120.36 | 2023-05-12 12:15:31 | -0.0003209 | 0 | 0 | 0 | 关闭
1040 | 2 | 3 | 恒流放电 | 01:31:30 | 07:29:53 | -0.152 | 2.1115 | 0.2318 | 510.51 | 0 | 0 | 0.2318 | 510.51 | 0.0005113 | 1126.25 | 0 | 0 | 0.0005113 | 1126.25 | 2023-05-12 12:16:01 | -0.0003209 | 0 | 0 | 0 | 关闭
1041 | 2 | 3 | 恒流放电 | 01:32:00 | 07:30:23 | -0.152 | 2.1116 | 0.233 | 513.3 | 0 | 0 | 0.233 | 513.3 | 0.000514 | 1132.14 | 0 | 0 | 0.000514 | 1132.14 | 2023-05-12 12:16:31 | -0.0003209 | 12.6649 | 27896.231 | 0 | 关闭
1042 | 2 | 3 | 恒流放电 | 01:32:30 | 07:30:53 | -0.152 | 2.1115 | 0.2343 | 516.09 | 0 | 0 | 0.2343 | 516.09 | 0.0005167 | 1138.03 | 0 | 0 | 0.0005167 | 1138.03 | 2023-05-12 12:17:01 | -0.0003209 | -12.6647 | -27895.7416 | 0 | 关闭
1043 | 2 | 3 | 恒流放电 | 01:33:00 | 07:31:23 | -0.152 | 2.1115 | 0.2356 | 518.88 | 0 | 0 | 0.2356 | 518.88 | 0.0005193 | 1143.92 | 0 | 0 | 0.0005193 | 1143.92 | 2023-05-12 12:17:31 | -0.0003209 | 0 | 0 | 0 | 关闭
1044 | 2 | 3 | 恒流放电 | 01:33:30 | 07:31:53 | -0.152 | 2.1113 | 0.2368 | 521.67 | 0 | 0 | 0.2368 | 521.67 | 0.000522 | 1149.81 | 0 | 0 | 0.000522 | 1149.81 | 2023-05-12 12:18:01 | -0.0003209 | -6.3324 | -13948.1155 | 0 | 关闭
1045 | 2 | 3 | 恒流放电 | 01:34:00 | 07:32:23 | -0.152 | 2.111 | 0.2381 | 524.46 | 0 | 0 | 0.2381 | 524.46 | 0.0005247 | 1155.7 | 0 | 0 | 0.0005247 | 1155.7 | 2023-05-12 12:18:31 | -0.0003208 | -4.2216 | -9298.7437 | 0 | 关闭
1046 | 2 | 3 | 恒流放电 | 01:34:30 | 07:32:53 | -0.152 | 2.1109 | 0.2394 | 527.25 | 0 | 0 | 0.2394 | 527.25 | 0.0005274 | 1161.59 | 0 | 0 | 0.0005274 | 1161.59 | 2023-05-12 12:19:01 | -0.0003208 | -12.6647 | -27895.7416 | 0 | 关闭
1047 | 2 | 3 | 恒流放电 | 01:35:00 | 07:33:23 | -0.152 | 2.1108 | 0.2406 | 530.04 | 0 | 0 | 0.2406 | 530.04 | 0.00053 | 1167.48 | 0 | 0 | 0.00053 | 1167.48 | 2023-05-12 12:19:31 | -0.0003208 | -12.6647 | -27895.7416 | 0 | 关闭
1048 | 2 | 3 | 恒流放电 | 01:35:30 | 07:33:53 | -0.152 | 2.1107 | 0.2419 | 532.83 | 0 | 0 | 0.2419 | 532.83 | 0.0005327 | 1173.36 | 0 | 0 | 0.0005327 | 1173.36 | 2023-05-12 12:20:01 | -0.0003208 | -12.6647 | -27895.7416 | 0 | 关闭
1049 | 2 | 3 | 恒流放电 | 01:36:00 | 07:34:23 | -0.152 | 2.1107 | 0.2432 | 535.62 | 0 | 0 | 0.2432 | 535.62 | 0.0005354 | 1179.25 | 0 | 0 | 0.0005354 | 1179.25 | 2023-05-12 12:20:31 | -0.0003208 | 0 | 0 | 0 | 关闭
1050 | 2 | 3 | 恒流放电 | 01:36:30 | 07:34:53 | -0.152 | 2.1105 | 0.2444 | 538.41 | 0 | 0 | 0.2444 | 538.41 | 0.0005381 | 1185.14 | 0 | 0 | 0.0005381 | 1185.14 | 2023-05-12 12:21:01 | -0.0003208 | -6.3326 | -13948.3603 | 0 | 关闭
1051 | 2 | 3 | 恒流放电 | 01:37:00 | 07:35:23 | -0.152 | 2.1104 | 0.2457 | 541.2 | 0 | 0 | 0.2457 | 541.2 | 0.0005407 | 1191.03 | 0 | 0 | 0.0005407 | 1191.03 | 2023-05-12 12:21:31 | -0.0003207 | -12.6644 | -27895.2521 | 0 | 关闭
1052 | 2 | 3 | 恒流放电 | 01:37:30 | 07:35:53 | -0.152 | 2.1104 | 0.247 | 543.99 | 0 | 0 | 0.247 | 543.99 | 0.0005434 | 1196.91 | 0 | 0 | 0.0005434 | 1196.91 | 2023-05-12 12:22:01 | -0.0003207 | 0 | 0 | 0 | 关闭
1053 | 2 | 3 | 恒流放电 | 01:38:00 | 07:36:23 | -0.152 | 2.1104 | 0.2482 | 546.78 | 0 | 0 | 0.2482 | 546.78 | 0.0005461 | 1202.8 | 0 | 0 | 0.0005461 | 1202.8 | 2023-05-12 12:22:31 | -0.0003207 | 0 | 0 | 0 | 关闭
1054 | 2 | 3 | 恒流放电 | 01:38:30 | 07:36:53 | -0.152 | 2.1104 | 0.2495 | 549.57 | 0 | 0 | 0.2495 | 549.57 | 0.0005487 | 1208.69 | 0 | 0 | 0.0005487 | 1208.69 | 2023-05-12 12:23:01 | -0.0003207 | 0 | 0 | 0 | 关闭
1055 | 2 | 3 | 恒流放电 | 01:39:00 | 07:37:23 | -0.152 | 2.1103 | 0.2508 | 552.35 | 0 | 0 | 0.2508 | 552.35 | 0.0005514 | 1214.58 | 0 | 0 | 0.0005514 | 1214.58 | 2023-05-12 12:23:31 | -0.0003207 | -12.6647 | -27895.7416 | 0 | 关闭
1056 | 2 | 3 | 恒流放电 | 01:39:30 | 07:37:53 | -0.152 | 2.1104 | 0.252 | 555.14 | 0 | 0 | 0.252 | 555.14 | 0.0005541 | 1220.46 | 0 | 0 | 0.0005541 | 1220.46 | 2023-05-12 12:24:01 | -0.0003207 | 12.6644 | 27895.2521 | 0 | 关闭
1057 | 2 | 3 | 恒流放电 | 01:40:00 | 07:38:23 | -0.152 | 2.1103 | 0.2533 | 557.93 | 0 | 0 | 0.2533 | 557.93 | 0.0005568 | 1226.35 | 0 | 0 | 0.0005568 | 1226.35 | 2023-05-12 12:24:31 | -0.0003207 | -12.6647 | -27895.7416 | 0 | 关闭
1058 | 2 | 3 | 恒流放电 | 01:40:30 | 07:38:53 | -0.152 | 2.1103 | 0.2546 | 560.72 | 0 | 0 | 0.2546 | 560.72 | 0.0005594 | 1232.24 | 0 | 0 | 0.0005594 | 1232.24 | 2023-05-12 12:25:01 | -0.0003207 | 0 | 0 | 0 | 关闭
1059 | 2 | 3 | 恒流放电 | 01:41:00 | 07:39:23 | -0.152 | 2.1102 | 0.2558 | 563.51 | 0 | 0 | 0.2558 | 563.51 | 0.0005621 | 1238.12 | 0 | 0 | 0.0005621 | 1238.12 | 2023-05-12 12:25:31 | -0.0003207 | -12.6649 | -27896.231 | 0 | 关闭
1060 | 2 | 3 | 恒流放电 | 01:41:30 | 07:39:53 | -0.152 | 2.1101 | 0.2571 | 566.3 | 0 | 0 | 0.2571 | 566.3 | 0.0005648 | 1244.01 | 0 | 0 | 0.0005648 | 1244.01 | 2023-05-12 12:26:01 | -0.0003207 | -12.6644 | -27895.2521 | 0 | 关闭
1061 | 2 | 3 | 恒流放电 | 01:42:00 | 07:40:23 | -0.152 | 2.11 | 0.2584 | 569.09 | 0 | 0 | 0.2584 | 569.09 | 0.0005675 | 1249.9 | 0 | 0 | 0.0005675 | 1249.9 | 2023-05-12 12:26:31 | -0.0003207 | -12.6644 | -27895.2521 | 0 | 关闭
1062 | 2 | 3 | 恒流放电 | 01:42:30 | 07:40:53 | -0.152 | 2.1098 | 0.2596 | 571.88 | 0 | 0 | 0.2596 | 571.88 | 0.0005701 | 1255.78 | 0 | 0 | 0.0005701 | 1255.78 | 2023-05-12 12:27:01 | -0.0003206 | -6.3323 | -13947.8708 | 0 | 关闭
1063 | 2 | 3 | 恒流放电 | 01:43:00 | 07:41:23 | -0.152 | 2.1095 | 0.2609 | 574.67 | 0 | 0 | 0.2609 | 574.67 | 0.0005728 | 1261.67 | 0 | 0 | 0.0005728 | 1261.67 | 2023-05-12 12:27:31 | -0.0003206 | -4.2213 | -9297.9279 | 0 | 关闭
1064 | 2 | 3 | 恒流放电 | 01:43:30 | 07:41:53 | -0.152 | 2.1092 | 0.2622 | 577.46 | 0 | 0 | 0.2622 | 577.46 | 0.0005755 | 1267.55 | 0 | 0 | 0.0005755 | 1267.55 | 2023-05-12 12:28:01 | -0.0003206 | -4.2215 | -9298.4174 | 0 | 关闭
1065 | 2 | 3 | 恒流放电 | 01:44:00 | 07:42:23 | -0.152 | 2.1089 | 0.2634 | 580.25 | 0 | 0 | 0.2634 | 580.25 | 0.0005781 | 1273.43 | 0 | 0 | 0.0005781 | 1273.43 | 2023-05-12 12:28:31 | -0.0003205 | -4.2215 | -9298.4174 | 0 | 关闭
1066 | 2 | 3 | 恒流放电 | 01:44:30 | 07:42:53 | -0.152 | 2.1087 | 0.2647 | 583.04 | 0 | 0 | 0.2647 | 583.04 | 0.0005808 | 1279.32 | 0 | 0 | 0.0005808 | 1279.32 | 2023-05-12 12:29:01 | -0.0003205 | -6.3327 | -13948.605 | 0 | 关闭
1067 | 2 | 3 | 恒流放电 | 01:45:00 | 07:43:23 | -0.152 | 2.1085 | 0.266 | 585.83 | 0 | 0 | 0.266 | 585.83 | 0.0005835 | 1285.2 | 0 | 0 | 0.0005835 | 1285.2 | 2023-05-12 12:29:31 | -0.0003204 | -6.3322 | -13947.626 | 0 | 关闭
1068 | 2 | 3 | 恒流放电 | 01:45:30 | 07:43:53 | -0.152 | 2.1084 | 0.2672 | 588.62 | 0 | 0 | 0.2672 | 588.62 | 0.0005861 | 1291.08 | 0 | 0 | 0.0005861 | 1291.08 | 2023-05-12 12:30:01 | -0.0003204 | -12.6651 | -27896.7205 | 0 | 关闭
1069 | 2 | 3 | 恒流放电 | 01:46:00 | 07:44:23 | -0.152 | 2.1082 | 0.2685 | 591.41 | 0 | 0 | 0.2685 | 591.41 | 0.0005888 | 1296.96 | 0 | 0 | 0.0005888 | 1296.96 | 2023-05-12 12:30:31 | -0.0003204 | -6.3323 | -13947.8708 | 0 | 关闭
1070 | 2 | 3 | 恒流放电 | 01:46:30 | 07:44:53 | -0.152 | 2.108 | 0.2698 | 594.2 | 0 | 0 | 0.2698 | 594.2 | 0.0005915 | 1302.84 | 0 | 0 | 0.0005915 | 1302.84 | 2023-05-12 12:31:01 | -0.0003204 | -6.3324 | -13948.1155 | 0 | 关闭
1071 | 2 | 3 | 恒流放电 | 01:47:00 | 07:45:23 | -0.152 | 2.1079 | 0.271 | 596.99 | 0 | 0 | 0.271 | 596.99 | 0.0005942 | 1308.72 | 0 | 0 | 0.0005942 | 1308.72 | 2023-05-12 12:31:31 | -0.0003203 | -12.6649 | -27896.231 | 0 | 关闭
1072 | 2 | 3 | 恒流放电 | 01:47:30 | 07:45:53 | -0.152 | 2.1079 | 0.2723 | 599.78 | 0 | 0 | 0.2723 | 599.78 | 0.0005968 | 1314.6 | 0 | 0 | 0.0005968 | 1314.6 | 2023-05-12 12:32:01 | -0.0003204 | 0 | 0 | 0 | 关闭
1073 | 2 | 3 | 恒流放电 | 01:48:00 | 07:46:23 | -0.152 | 2.1078 | 0.2736 | 602.57 | 0 | 0 | 0.2736 | 602.57 | 0.0005995 | 1320.48 | 0 | 0 | 0.0005995 | 1320.48 | 2023-05-12 12:32:31 | -0.0003203 | -12.6647 | -27895.7416 | 0 | 关闭
1074 | 2 | 3 | 恒流放电 | 01:48:30 | 07:46:53 | -0.152 | 2.1076 | 0.2748 | 605.36 | 0 | 0 | 0.2748 | 605.36 | 0.0006022 | 1326.36 | 0 | 0 | 0.0006022 | 1326.36 | 2023-05-12 12:33:01 | -0.0003203 | -6.3326 | -13948.3603 | 0 | 关闭
1075 | 2 | 3 | 恒流放电 | 01:49:00 | 07:47:23 | -0.152 | 2.1076 | 0.2761 | 608.15 | 0 | 0 | 0.2761 | 608.15 | 0.0006048 | 1332.24 | 0 | 0 | 0.0006048 | 1332.24 | 2023-05-12 12:33:31 | -0.0003203 | 0 | 0 | 0 | 关闭
1076 | 2 | 3 | 恒流放电 | 01:49:30 | 07:47:53 | -0.152 | 2.1074 | 0.2774 | 610.94 | 0 | 0 | 0.2774 | 610.94 | 0.0006075 | 1338.12 | 0 | 0 | 0.0006075 | 1338.12 | 2023-05-12 12:34:01 | -0.0003203 | -6.3323 | -13947.8708 | 0 | 关闭
1077 | 2 | 3 | 恒流放电 | 01:50:00 | 07:48:23 | -0.152 | 2.1073 | 0.2786 | 613.73 | 0 | 0 | 0.2786 | 613.73 | 0.0006102 | 1344 | 0 | 0 | 0.0006102 | 1344 | 2023-05-12 12:34:31 | -0.0003203 | -12.6649 | -27896.231 | 0 | 关闭
1078 | 2 | 3 | 恒流放电 | 01:50:30 | 07:48:53 | -0.152 | 2.1071 | 0.2799 | 616.52 | 0 | 0 | 0.2799 | 616.52 | 0.0006128 | 1349.88 | 0 | 0 | 0.0006128 | 1349.88 | 2023-05-12 12:35:01 | -0.0003202 | -6.3323 | -13947.8708 | 0 | 关闭
1079 | 2 | 3 | 恒流放电 | 01:51:00 | 07:49:23 | -0.152 | 2.1068 | 0.2812 | 619.3 | 0 | 0 | 0.2812 | 619.3 | 0.0006155 | 1355.75 | 0 | 0 | 0.0006155 | 1355.75 | 2023-05-12 12:35:31 | -0.0003202 | -4.2216 | -9298.5805 | 0 | 关闭
1080 | 2 | 3 | 恒流放电 | 01:51:30 | 07:49:53 | -0.152 | 2.1066 | 0.2824 | 622.09 | 0 | 0 | 0.2824 | 622.09 | 0.0006182 | 1361.63 | 0 | 0 | 0.0006182 | 1361.63 | 2023-05-12 12:36:01 | -0.0003202 | -6.3324 | -13948.1155 | 0 | 关闭
1081 | 2 | 3 | 恒流放电 | 01:52:00 | 07:50:23 | -0.152 | 2.1064 | 0.2837 | 624.88 | 0 | 0 | 0.2837 | 624.88 | 0.0006208 | 1367.51 | 0 | 0 | 0.0006208 | 1367.51 | 2023-05-12 12:36:31 | -0.0003202 | -6.3328 | -13948.8497 | 0 | 关闭
1082 | 2 | 3 | 恒流放电 | 01:52:30 | 07:50:53 | -0.152 | 2.1061 | 0.285 | 627.67 | 0 | 0 | 0.285 | 627.67 | 0.0006235 | 1373.38 | 0 | 0 | 0.0006235 | 1373.38 | 2023-05-12 12:37:01 | -0.0003201 | -4.2219 | -9299.2332 | 0 | 关闭
1083 | 2 | 3 | 恒流放电 | 01:53:00 | 07:51:23 | -0.152 | 2.1058 | 0.2862 | 630.46 | 0 | 0 | 0.2862 | 630.46 | 0.0006262 | 1379.26 | 0 | 0 | 0.0006262 | 1379.26 | 2023-05-12 12:37:31 | -0.0003201 | -4.2217 | -9298.9068 | 0 | 关闭
1084 | 2 | 3 | 恒流放电 | 01:53:30 | 07:51:53 | -0.152 | 2.1055 | 0.2875 | 633.25 | 0 | 0 | 0.2875 | 633.25 | 0.0006289 | 1385.13 | 0 | 0 | 0.0006289 | 1385.13 | 2023-05-12 12:38:01 | -0.00032 | -4.2219 | -9299.2332 | 0 | 关闭
1085 | 2 | 3 | 恒流放电 | 01:54:00 | 07:52:23 | -0.152 | 2.1053 | 0.2888 | 636.04 | 0 | 0 | 0.2888 | 636.04 | 0.0006315 | 1391.01 | 0 | 0 | 0.0006315 | 1391.01 | 2023-05-12 12:38:31 | -0.00032 | -6.3323 | -13947.8708 | 0 | 关闭
1086 | 2 | 3 | 恒流放电 | 01:54:30 | 07:52:53 | -0.152 | 2.105 | 0.29 | 638.83 | 0 | 0 | 0.29 | 638.83 | 0.0006342 | 1396.88 | 0 | 0 | 0.0006342 | 1396.88 | 2023-05-12 12:39:01 | -0.0003199 | -4.2219 | -9299.3963 | 0 | 关闭
1087 | 2 | 3 | 恒流放电 | 01:55:00 | 07:53:23 | -0.152 | 2.1047 | 0.2913 | 641.62 | 0 | 0 | 0.2913 | 641.62 | 0.0006368 | 1402.75 | 0 | 0 | 0.0006368 | 1402.75 | 2023-05-12 12:39:31 | -0.0003199 | -4.2218 | -9299.07 | 0 | 关闭
1088 | 2 | 3 | 恒流放电 | 01:55:30 | 07:53:53 | -0.152 | 2.1045 | 0.2926 | 644.41 | 0 | 0 | 0.2926 | 644.41 | 0.0006395 | 1408.62 | 0 | 0 | 0.0006395 | 1408.62 | 2023-05-12 12:40:01 | -0.0003198 | -6.3323 | -13947.8708 | 0 | 关闭
1089 | 2 | 3 | 恒流放电 | 01:56:00 | 07:54:23 | -0.152 | 2.1042 | 0.2938 | 647.2 | 0 | 0 | 0.2938 | 647.2 | 0.0006422 | 1414.49 | 0 | 0 | 0.0006422 | 1414.49 | 2023-05-12 12:40:31 | -0.0003198 | -4.2219 | -9299.2332 | 0 | 关闭
1090 | 2 | 3 | 恒流放电 | 01:56:30 | 07:54:53 | -0.152 | 2.104 | 0.2951 | 649.99 | 0 | 0 | 0.2951 | 649.99 | 0.0006448 | 1420.36 | 0 | 0 | 0.0006448 | 1420.36 | 2023-05-12 12:41:01 | -0.0003198 | -6.3326 | -13948.3603 | 0 | 关闭
1091 | 2 | 3 | 恒流放电 | 01:57:00 | 07:55:23 | -0.152 | 2.1038 | 0.2964 | 652.78 | 0 | 0 | 0.2964 | 652.78 | 0.0006475 | 1426.23 | 0 | 0 | 0.0006475 | 1426.23 | 2023-05-12 12:41:31 | -0.0003198 | -6.3326 | -13948.3603 | 0 | 关闭
1092 | 2 | 3 | 恒流放电 | 01:57:30 | 07:55:53 | -0.152 | 2.1035 | 0.2976 | 655.57 | 0 | 0 | 0.2976 | 655.57 | 0.0006502 | 1432.1 | 0 | 0 | 0.0006502 | 1432.1 | 2023-05-12 12:42:01 | -0.0003197 | -4.2217 | -9298.9068 | 0 | 关闭
1093 | 2 | 3 | 恒流放电 | 01:58:00 | 07:56:23 | -0.152 | 2.1032 | 0.2989 | 658.36 | 0 | 0 | 0.2989 | 658.36 | 0.0006528 | 1437.97 | 0 | 0 | 0.0006528 | 1437.97 | 2023-05-12 12:42:31 | -0.0003196 | -4.2219 | -9299.2332 | 0 | 关闭
1094 | 2 | 3 | 恒流放电 | 01:58:30 | 07:56:53 | -0.152 | 2.1029 | 0.3002 | 661.15 | 0 | 0 | 0.3002 | 661.15 | 0.0006555 | 1443.83 | 0 | 0 | 0.0006555 | 1443.83 | 2023-05-12 12:43:01 | -0.0003196 | -4.2217 | -9298.9068 | 0 | 关闭
1095 | 2 | 3 | 恒流放电 | 01:59:00 | 07:57:23 | -0.152 | 2.1027 | 0.3014 | 663.94 | 0 | 0 | 0.3014 | 663.94 | 0.0006582 | 1449.7 | 0 | 0 | 0.0006582 | 1449.7 | 2023-05-12 12:43:31 | -0.0003196 | -6.3326 | -13948.3603 | 0 | 关闭
1096 | 2 | 3 | 恒流放电 | 01:59:30 | 07:57:53 | -0.152 | 2.1023 | 0.3027 | 666.73 | 0 | 0 | 0.3027 | 666.73 | 0.0006608 | 1455.57 | 0 | 0 | 0.0006608 | 1455.57 | 2023-05-12 12:44:01 | -0.0003195 | -3.1664 | -6974.4249 | 0 | 关闭
1097 | 2 | 3 | 恒流放电 | 02:00:00 | 07:58:23 | -0.152 | 2.102 | 0.304 | 669.52 | 0 | 0 | 0.304 | 669.52 | 0.0006635 | 1461.43 | 0 | 0 | 0.0006635 | 1461.43 | 2023-05-12 12:44:31 | -0.0003195 | -4.2217 | -9298.9068 | 0 | 关闭
1098 | 2 | 3 | 恒流放电 | 02:00:30 | 07:58:53 | -0.152 | 2.1015 | 0.3052 | 672.31 | 0 | 0 | 0.3052 | 672.31 | 0.0006662 | 1467.29 | 0 | 0 | 0.0006662 | 1467.29 | 2023-05-12 12:45:01 | -0.0003194 | -2.533 | -5579.3441 | 0 | 关闭
1099 | 2 | 3 | 恒流放电 | 02:01:00 | 07:59:23 | -0.152 | 2.101 | 0.3065 | 675.1 | 0 | 0 | 0.3065 | 675.1 | 0.0006688 | 1473.16 | 0 | 0 | 0.0006688 | 1473.16 | 2023-05-12 12:45:31 | -0.0003193 | -2.5331 | -5579.442 | 0 | 关闭
1100 | 2 | 3 | 恒流放电 | 02:01:30 | 07:59:53 | -0.152 | 2.1005 | 0.3078 | 677.89 | 0 | 0 | 0.3078 | 677.89 | 0.0006715 | 1479.02 | 0 | 0 | 0.0006715 | 1479.02 | 2023-05-12 12:46:01 | -0.0003192 | -2.533 | -5579.3441 | 0 | 关闭
1101 | 2 | 3 | 恒流放电 | 02:02:00 | 08:00:23 | -0.152 | 2.1 | 0.309 | 680.68 | 0 | 0 | 0.309 | 680.68 | 0.0006741 | 1484.88 | 0 | 0 | 0.0006741 | 1484.88 | 2023-05-12 12:46:31 | -0.0003192 | -2.5331 | -5579.5399 | 0 | 关闭
1102 | 2 | 3 | 恒流放电 | 02:02:30 | 08:00:53 | -0.152 | 2.0995 | 0.3103 | 683.47 | 0 | 0 | 0.3103 | 683.47 | 0.0006768 | 1490.73 | 0 | 0 | 0.0006768 | 1490.73 | 2023-05-12 12:47:01 | -0.0003191 | -2.533 | -5579.3441 | 0 | 关闭
1103 | 2 | 3 | 恒流放电 | 02:03:00 | 08:01:23 | -0.152 | 2.0991 | 0.3116 | 686.26 | 0 | 0 | 0.3116 | 686.26 | 0.0006795 | 1496.59 | 0 | 0 | 0.0006795 | 1496.59 | 2023-05-12 12:47:31 | -0.000319 | -3.1663 | -6974.1801 | 0 | 关闭
1104 | 2 | 3 | 恒流放电 | 02:03:30 | 08:01:53 | -0.152 | 2.0987 | 0.3128 | 689.05 | 0 | 0 | 0.3128 | 689.05 | 0.0006821 | 1502.44 | 0 | 0 | 0.0006821 | 1502.44 | 2023-05-12 12:48:01 | -0.000319 | -3.1662 | -6974.0578 | 0 | 关闭
1105 | 2 | 3 | 恒流放电 | 02:04:00 | 08:02:23 | -0.152 | 2.0983 | 0.3141 | 691.84 | 0 | 0 | 0.3141 | 691.84 | 0.0006848 | 1508.3 | 0 | 0 | 0.0006848 | 1508.3 | 2023-05-12 12:48:31 | -0.0003189 | -3.1664 | -6974.5472 | 0 | 关闭
1106 | 2 | 3 | 恒流放电 | 02:04:30 | 08:02:53 | -0.152 | 2.0979 | 0.3154 | 694.63 | 0 | 0 | 0.3154 | 694.63 | 0.0006874 | 1514.15 | 0 | 0 | 0.0006874 | 1514.15 | 2023-05-12 12:49:01 | -0.0003189 | -3.1662 | -6974.0578 | 0 | 关闭
1107 | 2 | 3 | 恒流放电 | 02:05:00 | 08:03:23 | -0.152 | 2.0974 | 0.3166 | 697.42 | 0 | 0 | 0.3166 | 697.42 | 0.0006901 | 1520 | 0 | 0 | 0.0006901 | 1520 | 2023-05-12 12:49:31 | -0.0003188 | -2.5332 | -5579.6378 | 0 | 关闭
1108 | 2 | 3 | 恒流放电 | 02:05:30 | 08:03:53 | -0.152 | 2.097 | 0.3179 | 700.21 | 0 | 0 | 0.3179 | 700.21 | 0.0006927 | 1525.85 | 0 | 0 | 0.0006927 | 1525.85 | 2023-05-12 12:50:01 | -0.0003187 | -3.1663 | -6974.1801 | 0 | 关闭
1109 | 2 | 3 | 恒流放电 | 02:06:00 | 08:04:23 | -0.152 | 2.0966 | 0.3192 | 703 | 0 | 0 | 0.3192 | 703 | 0.0006954 | 1531.7 | 0 | 0 | 0.0006954 | 1531.7 | 2023-05-12 12:50:31 | -0.0003186 | -3.1664 | -6974.4249 | 0 | 关闭
1110 | 2 | 3 | 恒流放电 | 02:06:30 | 08:04:53 | -0.152 | 2.0962 | 0.3204 | 705.79 | 0 | 0 | 0.3204 | 705.79 | 0.000698 | 1537.55 | 0 | 0 | 0.000698 | 1537.55 | 2023-05-12 12:51:01 | -0.0003186 | -3.1663 | -6974.1801 | 0 | 关闭
1111 | 2 | 3 | 恒流放电 | 02:07:00 | 08:05:23 | -0.152 | 2.0957 | 0.3217 | 708.58 | 0 | 0 | 0.3217 | 708.58 | 0.0007007 | 1543.4 | 0 | 0 | 0.0007007 | 1543.4 | 2023-05-12 12:51:31 | -0.0003185 | -2.533 | -5579.3441 | 0 | 关闭
1112 | 2 | 3 | 恒流放电 | 02:07:30 | 08:05:53 | -0.152 | 2.0952 | 0.323 | 711.37 | 0 | 0 | 0.323 | 711.37 | 0.0007034 | 1549.24 | 0 | 0 | 0.0007034 | 1549.24 | 2023-05-12 12:52:01 | -0.0003184 | -2.5332 | -5579.6378 | 0 | 关闭
1113 | 2 | 3 | 恒流放电 | 02:08:00 | 08:06:23 | -0.152 | 2.0948 | 0.3242 | 714.15 | 0 | 0 | 0.3242 | 714.15 | 0.000706 | 1555.09 | 0 | 0 | 0.000706 | 1555.09 | 2023-05-12 12:52:31 | -0.0003184 | -3.1663 | -6974.1801 | 0 | 关闭
1114 | 2 | 3 | 恒流放电 | 02:08:30 | 08:06:53 | -0.152 | 2.0941 | 0.3255 | 716.94 | 0 | 0 | 0.3255 | 716.94 | 0.0007087 | 1560.93 | 0 | 0 | 0.0007087 | 1560.93 | 2023-05-12 12:53:01 | -0.0003183 | -1.8094 | -3985.3856 | 0 | 关闭
1115 | 2 | 3 | 恒流放电 | 02:09:00 | 08:07:23 | -0.152 | 2.0936 | 0.3268 | 719.73 | 0 | 0 | 0.3268 | 719.73 | 0.0007113 | 1566.77 | 0 | 0 | 0.0007113 | 1566.77 | 2023-05-12 12:53:31 | -0.0003182 | -2.533 | -5579.3441 | 0 | 关闭
1116 | 2 | 3 | 恒流放电 | 02:09:30 | 08:07:53 | -0.152 | 2.0929 | 0.328 | 722.52 | 0 | 0 | 0.328 | 722.52 | 0.000714 | 1572.61 | 0 | 0 | 0.000714 | 1572.61 | 2023-05-12 12:54:01 | -0.0003181 | -1.8094 | -3985.4556 | 0 | 关闭
1117 | 2 | 3 | 恒流放电 | 02:10:00 | 08:08:23 | -0.152 | 2.0922 | 0.3293 | 725.31 | 0 | 0 | 0.3293 | 725.31 | 0.0007166 | 1578.45 | 0 | 0 | 0.0007166 | 1578.45 | 2023-05-12 12:54:31 | -0.000318 | -1.8093 | -3985.2458 | 0 | 关闭
1118 | 2 | 3 | 恒流放电 | 02:10:30 | 08:08:53 | -0.152 | 2.0916 | 0.3306 | 728.1 | 0 | 0 | 0.3306 | 728.1 | 0.0007193 | 1584.29 | 0 | 0 | 0.0007193 | 1584.29 | 2023-05-12 12:55:01 | -0.0003179 | -2.1109 | -4649.4534 | 0 | 关闭
1119 | 2 | 3 | 恒流放电 | 02:11:00 | 08:09:23 | -0.152 | 2.091 | 0.3318 | 730.89 | 0 | 0 | 0.3318 | 730.89 | 0.0007219 | 1590.12 | 0 | 0 | 0.0007219 | 1590.12 | 2023-05-12 12:55:31 | -0.0003178 | -2.1109 | -4649.6166 | 0 | 关闭
1120 | 2 | 3 | 恒流放电 | 02:11:30 | 08:09:53 | -0.152 | 2.0902 | 0.3331 | 733.68 | 0 | 0 | 0.3331 | 733.68 | 0.0007246 | 1595.95 | 0 | 0 | 0.0007246 | 1595.95 | 2023-05-12 12:56:01 | -0.0003177 | -1.5832 | -3487.1512 | 0 | 关闭
1121 | 2 | 3 | 恒流放电 | 02:12:00 | 08:10:23 | -0.152 | 2.0895 | 0.3344 | 736.47 | 0 | 0 | 0.3344 | 736.47 | 0.0007272 | 1601.78 | 0 | 0 | 0.0007272 | 1601.78 | 2023-05-12 12:56:31 | -0.0003176 | -1.8094 | -3985.4556 | 0 | 关闭
1122 | 2 | 3 | 恒流放电 | 02:12:30 | 08:10:53 | -0.152 | 2.0886 | 0.3356 | 739.26 | 0 | 0 | 0.3356 | 739.26 | 0.0007299 | 1607.61 | 0 | 0 | 0.0007299 | 1607.61 | 2023-05-12 12:57:01 | -0.0003174 | -1.4073 | -3099.69 | 0 | 关闭
1123 | 2 | 3 | 恒流放电 | 02:13:00 | 08:11:23 | -0.152 | 2.088 | 0.3369 | 742.05 | 0 | 0 | 0.3369 | 742.05 | 0.0007325 | 1613.44 | 0 | 0 | 0.0007325 | 1613.44 | 2023-05-12 12:57:31 | -0.0003173 | -2.1109 | -4649.535 | 0 | 关闭
1124 | 2 | 3 | 恒流放电 | 02:13:30 | 08:11:53 | -0.152 | 2.0871 | 0.3382 | 744.84 | 0 | 0 | 0.3382 | 744.84 | 0.0007351 | 1619.26 | 0 | 0 | 0.0007351 | 1619.26 | 2023-05-12 12:58:01 | -0.0003172 | -1.4072 | -3099.6356 | 0 | 关闭
1125 | 2 | 3 | 恒流放电 | 02:14:00 | 08:12:23 | -0.152 | 2.0864 | 0.3394 | 747.63 | 0 | 0 | 0.3394 | 747.63 | 0.0007378 | 1625.08 | 0 | 0 | 0.0007378 | 1625.08 | 2023-05-12 12:58:31 | -0.0003171 | -1.8095 | -3985.5954 | 0 | 关闭
1126 | 2 | 3 | 恒流放电 | 02:14:30 | 08:12:53 | -0.152 | 2.0857 | 0.3407 | 750.42 | 0 | 0 | 0.3407 | 750.42 | 0.0007404 | 1630.9 | 0 | 0 | 0.0007404 | 1630.9 | 2023-05-12 12:59:01 | -0.000317 | -1.8094 | -3985.3856 | 0 | 关闭
1127 | 2 | 3 | 恒流放电 | 02:15:00 | 08:13:23 | -0.152 | 2.0849 | 0.342 | 753.21 | 0 | 0 | 0.342 | 753.21 | 0.0007431 | 1636.72 | 0 | 0 | 0.0007431 | 1636.72 | 2023-05-12 12:59:31 | -0.0003169 | -1.5831 | -3487.0901 | 0 | 关闭
1128 | 2 | 3 | 恒流放电 | 02:15:30 | 08:13:53 | -0.152 | 2.0841 | 0.3432 | 756 | 0 | 0 | 0.3432 | 756 | 0.0007457 | 1642.53 | 0 | 0 | 0.0007457 | 1642.53 | 2023-05-12 13:00:01 | -0.0003168 | -1.5832 | -3487.1512 | 0 | 关闭
1129 | 2 | 3 | 恒流放电 | 02:16:00 | 08:14:23 | -0.152 | 2.0833 | 0.3445 | 758.79 | 0 | 0 | 0.3445 | 758.79 | 0.0007483 | 1648.35 | 0 | 0 | 0.0007483 | 1648.35 | 2023-05-12 13:00:31 | -0.0003166 | -1.5832 | -3487.2124 | 0 | 关闭
1130 | 2 | 3 | 恒流放电 | 02:16:30 | 08:14:53 | -0.152 | 2.0824 | 0.3458 | 761.58 | 0 | 0 | 0.3458 | 761.58 | 0.000751 | 1654.16 | 0 | 0 | 0.000751 | 1654.16 | 2023-05-12 13:01:01 | -0.0003165 | -1.4073 | -3099.7444 | 0 | 关闭
1131 | 2 | 3 | 恒流放电 | 02:17:00 | 08:15:23 | -0.152 | 2.0813 | 0.347 | 764.37 | 0 | 0 | 0.347 | 764.37 | 0.0007536 | 1659.97 | 0 | 0 | 0.0007536 | 1659.97 | 2023-05-12 13:01:31 | -0.0003163 | -1.1514 | -2536.11 | 0 | 关闭
1132 | 2 | 3 | 恒流放电 | 02:17:30 | 08:15:53 | -0.152 | 2.0803 | 0.3483 | 767.16 | 0 | 0 | 0.3483 | 767.16 | 0.0007563 | 1665.77 | 0 | 0 | 0.0007563 | 1665.77 | 2023-05-12 13:02:01 | -0.0003162 | -1.2666 | -2789.7699 | 0 | 关闭
1133 | 2 | 3 | 恒流放电 | 02:18:00 | 08:16:23 | -0.152 | 2.0789 | 0.3496 | 769.95 | 0 | 0 | 0.3496 | 769.95 | 0.0007589 | 1671.57 | 0 | 0 | 0.0007589 | 1671.57 | 2023-05-12 13:02:31 | -0.000316 | -0.9047 | -1992.6579 | 0 | 关闭
1134 | 2 | 3 | 恒流放电 | 02:18:30 | 08:16:53 | -0.152 | 2.0777 | 0.3508 | 772.74 | 0 | 0 | 0.3508 | 772.74 | 0.0007615 | 1677.37 | 0 | 0 | 0.0007615 | 1677.37 | 2023-05-12 13:03:01 | -0.0003158 | -1.0555 | -2324.9307 | 0 | 关闭
1135 | 2 | 3 | 恒流放电 | 02:19:00 | 08:17:23 | -0.152 | 2.0764 | 0.3521 | 775.53 | 0 | 0 | 0.3521 | 775.53 | 0.0007642 | 1683.16 | 0 | 0 | 0.0007642 | 1683.16 | 2023-05-12 13:03:31 | -0.0003156 | -0.9743 | -2145.9769 | 0 | 关闭
1136 | 2 | 3 | 恒流放电 | 02:19:30 | 08:17:53 | -0.152 | 2.0749 | 0.3534 | 778.32 | 0 | 0 | 0.3534 | 778.32 | 0.0007668 | 1688.96 | 0 | 0 | 0.0007668 | 1688.96 | 2023-05-12 13:04:01 | -0.0003153 | -0.8444 | -1859.8793 | 0 | 关闭
1137 | 2 | 3 | 恒流放电 | 02:20:00 | 08:18:23 | -0.152 | 2.0733 | 0.3546 | 781.11 | 0 | 0 | 0.3546 | 781.11 | 0.0007694 | 1694.74 | 0 | 0 | 0.0007694 | 1694.74 | 2023-05-12 13:04:31 | -0.0003151 | -0.7916 | -1743.6062 | 0 | 关闭
1138 | 2 | 3 | 恒流放电 | 02:20:30 | 08:18:53 | -0.152 | 2.0715 | 0.3559 | 783.9 | 0 | 0 | 0.3559 | 783.9 | 0.000772 | 1700.52 | 0 | 0 | 0.000772 | 1700.52 | 2023-05-12 13:05:01 | -0.0003148 | -0.7036 | -1549.845 | 0 | 关闭
1139 | 2 | 3 | 恒流放电 | 02:21:00 | 08:19:23 | -0.152 | 2.0699 | 0.3572 | 786.69 | 0 | 0 | 0.3572 | 786.69 | 0.0007747 | 1706.3 | 0 | 0 | 0.0007747 | 1706.3 | 2023-05-12 13:05:31 | -0.0003146 | -0.7916 | -1743.6368 | 0 | 关闭
1140 | 2 | 3 | 恒流放电 | 02:21:30 | 08:19:53 | -0.152 | 2.0683 | 0.3584 | 789.48 | 0 | 0 | 0.3584 | 789.48 | 0.0007773 | 1712.07 | 0 | 0 | 0.0007773 | 1712.07 | 2023-05-12 13:06:01 | -0.0003144 | -0.7916 | -1743.6062 | 0 | 关闭
1141 | 2 | 3 | 恒流放电 | 02:22:00 | 08:20:23 | -0.152 | 2.0666 | 0.3597 | 792.27 | 0 | 0 | 0.3597 | 792.27 | 0.0007799 | 1717.84 | 0 | 0 | 0.0007799 | 1717.84 | 2023-05-12 13:06:31 | -0.0003141 | -0.745 | -1641.0411 | 0 | 关闭
1142 | 2 | 3 | 恒流放电 | 02:22:30 | 08:20:53 | -0.152 | 2.065 | 0.361 | 795.06 | 0 | 0 | 0.361 | 795.06 | 0.0007825 | 1723.6 | 0 | 0 | 0.0007825 | 1723.6 | 2023-05-12 13:07:01 | -0.0003138 | -0.7916 | -1743.6368 | 0 | 关闭
1143 | 2 | 3 | 恒流放电 | 02:23:00 | 08:21:23 | -0.152 | 2.0632 | 0.3622 | 797.85 | 0 | 0 | 0.3622 | 797.85 | 0.0007851 | 1729.36 | 0 | 0 | 0.0007851 | 1729.36 | 2023-05-12 13:07:31 | -0.0003136 | -0.7036 | -1549.845 | 0 | 关闭
1144 | 2 | 3 | 恒流放电 | 02:23:30 | 08:21:53 | -0.152 | 2.0612 | 0.3635 | 800.64 | 0 | 0 | 0.3635 | 800.64 | 0.0007877 | 1735.11 | 0 | 0 | 0.0007877 | 1735.11 | 2023-05-12 13:08:01 | -0.0003133 | -0.6333 | -1394.885 | 0 | 关闭
1145 | 2 | 3 | 恒流放电 | 02:24:00 | 08:22:23 | -0.152 | 2.0592 | 0.3648 | 803.43 | 0 | 0 | 0.3648 | 803.43 | 0.0007904 | 1740.86 | 0 | 0 | 0.0007904 | 1740.86 | 2023-05-12 13:08:31 | -0.000313 | -0.6333 | -1394.9094 | 0 | 关闭
1146 | 2 | 3 | 恒流放电 | 02:24:30 | 08:22:53 | -0.152 | 2.057 | 0.366 | 806.22 | 0 | 0 | 0.366 | 806.22 | 0.000793 | 1746.6 | 0 | 0 | 0.000793 | 1746.6 | 2023-05-12 13:09:01 | -0.0003126 | -0.5757 | -1268.0328 | 0 | 关闭
1147 | 2 | 3 | 恒流放电 | 02:25:00 | 08:23:23 | -0.152 | 2.0546 | 0.3673 | 809.01 | 0 | 0 | 0.3673 | 809.01 | 0.0007956 | 1752.34 | 0 | 0 | 0.0007956 | 1752.34 | 2023-05-12 13:09:31 | -0.0003123 | -0.5277 | -1162.4245 | 0 | 关闭
1148 | 2 | 3 | 恒流放电 | 02:25:30 | 08:23:53 | -0.152 | 2.052 | 0.3686 | 811.8 | 0 | 0 | 0.3686 | 811.8 | 0.0007982 | 1758.07 | 0 | 0 | 0.0007982 | 1758.07 | 2023-05-12 13:10:01 | -0.0003119 | -0.4872 | -1073.0261 | 0 | 关闭
1149 | 2 | 3 | 恒流放电 | 02:26:00 | 08:24:23 | -0.152 | 2.0491 | 0.3698 | 814.59 | 0 | 0 | 0.3698 | 814.59 | 0.0008008 | 1763.79 | 0 | 0 | 0.0008008 | 1763.79 | 2023-05-12 13:10:31 | -0.0003114 | -0.4367 | -961.9728 | 0 | 关闭
1150 | 2 | 3 | 恒流放电 | 02:26:30 | 08:24:53 | -0.152 | 2.0457 | 0.3711 | 817.38 | 0 | 0 | 0.3711 | 817.38 | 0.0008034 | 1769.5 | 0 | 0 | 0.0008034 | 1769.5 | 2023-05-12 13:11:01 | -0.0003109 | -0.3725 | -820.5206 | 0 | 关闭
1151 | 2 | 3 | 恒流放电 | 02:27:00 | 08:25:23 | -0.152 | 2.0419 | 0.3724 | 820.17 | 0 | 0 | 0.3724 | 820.17 | 0.0008059 | 1775.2 | 0 | 0 | 0.0008059 | 1775.2 | 2023-05-12 13:11:31 | -0.0003103 | -0.3333 | -734.1371 | 0 | 关闭
1152 | 2 | 3 | 恒流放电 | 02:27:30 | 08:25:53 | -0.152 | 2.0378 | 0.3736 | 822.96 | 0 | 0 | 0.3736 | 822.96 | 0.0008085 | 1780.89 | 0 | 0 | 0.0008085 | 1780.89 | 2023-05-12 13:12:01 | -0.0003097 | -0.3089 | -680.4436 | 0 | 关闭
1153 | 2 | 3 | 恒流放电 | 02:28:00 | 08:26:23 | -0.152 | 2.0332 | 0.3749 | 825.75 | 0 | 0 | 0.3749 | 825.75 | 0.0008111 | 1786.57 | 0 | 0 | 0.0008111 | 1786.57 | 2023-05-12 13:12:31 | -0.000309 | -0.2753 | -606.4824 | 0 | 关闭
1154 | 2 | 3 | 恒流放电 | 02:28:30 | 08:26:53 | -0.152 | 2.0277 | 0.3762 | 828.53 | 0 | 0 | 0.3762 | 828.53 | 0.0008137 | 1792.24 | 0 | 0 | 0.0008137 | 1792.24 | 2023-05-12 13:13:01 | -0.0003082 | -0.2303 | -507.222 | 0 | 关闭
1155 | 2 | 3 | 恒流放电 | 02:29:00 | 08:27:23 | -0.152 | 2.0216 | 0.3774 | 831.32 | 0 | 0 | 0.3774 | 831.32 | 0.0008162 | 1797.89 | 0 | 0 | 0.0008162 | 1797.89 | 2023-05-12 13:13:31 | -0.0003073 | -0.2076 | -457.3313 | 0 | 关闭
1156 | 2 | 3 | 恒流放电 | 02:29:30 | 08:27:53 | -0.152 | 2.0142 | 0.3787 | 834.11 | 0 | 0 | 0.3787 | 834.11 | 0.0008188 | 1803.51 | 0 | 0 | 0.0008188 | 1803.51 | 2023-05-12 13:14:01 | -0.0003061 | -0.1712 | -377.0026 | 0 | 关闭
1157 | 2 | 3 | 恒流放电 | 02:30:00 | 08:28:23 | -0.152 | 2.0067 | 0.38 | 836.9 | 0 | 0 | 0.38 | 836.9 | 0.0008213 | 1809.12 | 0 | 0 | 0.0008213 | 1809.12 | 2023-05-12 13:14:31 | -0.000305 | -0.1689 | -371.9628 | 0 | 关闭
1158 | 2 | 3 | 恒流放电 | 02:30:30 | 08:28:53 | -0.152 | 1.9987 | 0.3812 | 839.69 | 0 | 0 | 0.3812 | 839.69 | 0.0008239 | 1814.71 | 0 | 0 | 0.0008239 | 1814.71 | 2023-05-12 13:15:01 | -0.0003038 | -0.1583 | -348.7274 | 0 | 关闭
1159 | 2 | 3 | 恒流放电 | 02:31:00 | 08:29:23 | -0.152 | 1.9908 | 0.3825 | 842.48 | 0 | 0 | 0.3825 | 842.48 | 0.0008264 | 1820.28 | 0 | 0 | 0.0008264 | 1820.28 | 2023-05-12 13:15:31 | -0.0003026 | -0.1603 | -353.1292 | 0 | 关闭
1160 | 2 | 3 | 恒流放电 | 02:31:30 | 08:29:53 | -0.152 | 1.9827 | 0.3838 | 845.27 | 0 | 0 | 0.3838 | 845.27 | 0.0008289 | 1825.82 | 0 | 0 | 0.0008289 | 1825.82 | 2023-05-12 13:16:01 | -0.0003014 | -0.1564 | -344.4221 | 0 | 关闭
1161 | 2 | 3 | 恒流放电 | 02:32:00 | 08:30:23 | -0.152 | 1.9745 | 0.385 | 848.06 | 0 | 0 | 0.385 | 848.06 | 0.0008314 | 1831.34 | 0 | 0 | 0.0008314 | 1831.34 | 2023-05-12 13:16:31 | -0.0003001 | -0.1545 | -340.2218 | 0 | 关闭
1162 | 2 | 3 | 恒流放电 | 02:32:30 | 08:30:53 | -0.152 | 1.9664 | 0.3863 | 850.85 | 0 | 0 | 0.3863 | 850.85 | 0.0008339 | 1836.84 | 0 | 0 | 0.0008339 | 1836.84 | 2023-05-12 13:17:01 | -0.0002989 | -0.1564 | -344.41 | 0 | 关闭
1163 | 2 | 3 | 恒流放电 | 02:33:00 | 08:31:23 | -0.152 | 1.9585 | 0.3876 | 853.64 | 0 | 0 | 0.3876 | 853.64 | 0.0008364 | 1842.31 | 0 | 0 | 0.0008364 | 1842.31 | 2023-05-12 13:17:31 | -0.0002977 | -0.1603 | -353.1416 | 0 | 关闭
1164 | 2 | 3 | 恒流放电 | 02:33:30 | 08:31:53 | -0.152 | 1.9506 | 0.3888 | 856.43 | 0 | 0 | 0.3888 | 856.43 | 0.0008389 | 1847.76 | 0 | 0 | 0.0008389 | 1847.76 | 2023-05-12 13:18:01 | -0.0002965 | -0.1603 | -353.1292 | 0 | 关闭
1165 | 2 | 3 | 恒流放电 | 02:34:00 | 08:32:23 | -0.152 | 1.9428 | 0.3901 | 859.22 | 0 | 0 | 0.3901 | 859.22 | 0.0008413 | 1853.19 | 0 | 0 | 0.0008413 | 1853.19 | 2023-05-12 13:18:31 | -0.0002953 | -0.1624 | -357.6691 | 0 | 关闭
1166 | 2 | 3 | 恒流放电 | 02:34:30 | 08:32:53 | -0.152 | 1.9349 | 0.3914 | 862.01 | 0 | 0 | 0.3914 | 862.01 | 0.0008438 | 1858.6 | 0 | 0 | 0.0008438 | 1858.6 | 2023-05-12 13:19:01 | -0.0002941 | -0.1603 | -353.154 | 0 | 关闭
1167 | 2 | 3 | 恒流放电 | 02:35:00 | 08:33:23 | -0.152 | 1.9268 | 0.3926 | 864.8 | 0 | 0 | 0.3926 | 864.8 | 0.0008463 | 1863.99 | 0 | 0 | 0.0008463 | 1863.99 | 2023-05-12 13:19:31 | -0.0002928 | -0.1564 | -344.4221 | 0 | 关闭
1168 | 2 | 3 | 恒流放电 | 02:35:30 | 08:33:53 | -0.152 | 1.9181 | 0.3939 | 867.59 | 0 | 0 | 0.3939 | 867.59 | 0.0008487 | 1869.35 | 0 | 0 | 0.0008487 | 1869.35 | 2023-05-12 13:20:01 | -0.0002915 | -0.1456 | -320.6688 | 0 | 关闭
1169 | 2 | 3 | 恒流放电 | 02:36:00 | 08:34:23 | -0.152 | 1.9094 | 0.3952 | 870.38 | 0 | 0 | 0.3952 | 870.38 | 0.0008511 | 1874.69 | 0 | 0 | 0.0008511 | 1874.69 | 2023-05-12 13:20:31 | -0.0002902 | -0.1456 | -320.6688 | 0 | 关闭
1170 | 2 | 3 | 恒流放电 | 02:36:30 | 08:34:53 | -0.152 | 1.9008 | 0.3964 | 873.17 | 0 | 0 | 0.3964 | 873.17 | 0.0008535 | 1880.01 | 0 | 0 | 0.0008535 | 1880.01 | 2023-05-12 13:21:01 | -0.0002889 | -0.1473 | -324.3748 | 0 | 关闭
1171 | 2 | 3 | 恒流放电 | 02:37:00 | 08:35:23 | -0.152 | 1.8919 | 0.3977 | 875.96 | 0 | 0 | 0.3977 | 875.96 | 0.0008559 | 1885.3 | 0 | 0 | 0.0008559 | 1885.3 | 2023-05-12 13:21:31 | -0.0002875 | -0.1423 | -313.4628 | 0 | 关闭
1172 | 2 | 3 | 恒流放电 | 02:37:30 | 08:35:53 | -0.152 | 1.8831 | 0.399 | 878.75 | 0 | 0 | 0.399 | 878.75 | 0.0008583 | 1890.56 | 0 | 0 | 0.0008583 | 1890.56 | 2023-05-12 13:22:01 | -0.0002862 | -0.1439 | -317.0249 | 0 | 关闭
1173 | 2 | 3 | 恒流放电 | 02:38:00 | 08:36:23 | -0.152 | 1.8743 | 0.4002 | 881.54 | 0 | 0 | 0.4002 | 881.54 | 0.0008607 | 1895.8 | 0 | 0 | 0.0008607 | 1895.8 | 2023-05-12 13:22:31 | -0.0002849 | -0.1439 | -317.0249 | 0 | 关闭
1174 | 2 | 3 | 恒流放电 | 02:38:30 | 08:36:53 | -0.152 | 1.8656 | 0.4015 | 884.33 | 0 | 0 | 0.4015 | 884.33 | 0.0008631 | 1901.02 | 0 | 0 | 0.0008631 | 1901.02 | 2023-05-12 13:23:01 | -0.0002836 | -0.1456 | -320.6688 | 0 | 关闭
1175 | 2 | 3 | 恒流放电 | 02:39:00 | 08:37:23 | -0.152 | 1.8569 | 0.4028 | 887.12 | 0 | 0 | 0.4028 | 887.12 | 0.0008654 | 1906.21 | 0 | 0 | 0.0008654 | 1906.21 | 2023-05-12 13:23:31 | -0.0002822 | -0.1456 | -320.6576 | 0 | 关闭
1176 | 2 | 3 | 恒流放电 | 02:39:30 | 08:37:53 | -0.152 | 1.8487 | 0.404 | 889.91 | 0 | 0 | 0.404 | 889.91 | 0.0008678 | 1911.38 | 0 | 0 | 0.0008678 | 1911.38 | 2023-05-12 13:24:01 | -0.000281 | -0.1545 | -340.2218 | 0 | 关闭
1177 | 2 | 3 | 恒流放电 | 02:40:00 | 08:38:23 | -0.152 | 1.8404 | 0.4053 | 892.7 | 0 | 0 | 0.4053 | 892.7 | 0.0008701 | 1916.53 | 0 | 0 | 0.0008701 | 1916.53 | 2023-05-12 13:24:31 | -0.0002797 | -0.1526 | -336.111 | 0 | 关闭
1178 | 2 | 3 | 恒流放电 | 02:40:30 | 08:38:53 | -0.152 | 1.832 | 0.4066 | 895.49 | 0 | 0 | 0.4066 | 895.49 | 0.0008724 | 1921.65 | 0 | 0 | 0.0008724 | 1921.65 | 2023-05-12 13:25:01 | -0.0002784 | -0.1508 | -332.1096 | 0 | 关闭
1179 | 2 | 3 | 恒流放电 | 02:41:00 | 08:39:23 | -0.152 | 1.8237 | 0.4078 | 898.28 | 0 | 0 | 0.4078 | 898.28 | 0.0008747 | 1926.75 | 0 | 0 | 0.0008747 | 1926.75 | 2023-05-12 13:25:31 | -0.0002772 | -0.1526 | -336.1228 | 0 | 关闭
1180 | 2 | 3 | 恒流放电 | 02:41:30 | 08:39:53 | -0.152 | 1.8153 | 0.4091 | 901.07 | 0 | 0 | 0.4091 | 901.07 | 0.000877 | 1931.82 | 0 | 0 | 0.000877 | 1931.82 | 2023-05-12 13:26:01 | -0.0002759 | -0.1508 | -332.1213 | 0 | 关闭
1181 | 2 | 3 | 恒流放电 | 02:42:00 | 08:40:23 | -0.152 | 1.8068 | 0.4104 | 903.86 | 0 | 0 | 0.4104 | 903.86 | 0.0008793 | 1936.88 | 0 | 0 | 0.0008793 | 1936.88 | 2023-05-12 13:26:31 | -0.0002746 | -0.149 | -328.191 | 0 | 关闭
1182 | 2 | 3 | 恒流放电 | 02:42:30 | 08:40:53 | -0.152 | 1.7983 | 0.4116 | 906.65 | 0 | 0 | 0.4116 | 906.65 | 0.0008816 | 1941.91 | 0 | 0 | 0.0008816 | 1941.91 | 2023-05-12 13:27:01 | -0.0002733 | -0.149 | -328.2025 | 0 | 关闭
1183 | 2 | 3 | 恒流放电 | 02:43:00 | 08:41:23 | -0.152 | 1.7897 | 0.4129 | 909.44 | 0 | 0 | 0.4129 | 909.44 | 0.0008839 | 1946.91 | 0 | 0 | 0.0008839 | 1946.91 | 2023-05-12 13:27:31 | -0.000272 | -0.1473 | -324.3975 | 0 | 关闭
1184 | 2 | 3 | 恒流放电 | 02:43:30 | 08:41:53 | -0.152 | 1.7807 | 0.4142 | 912.23 | 0 | 0 | 0.4142 | 912.23 | 0.0008862 | 1951.89 | 0 | 0 | 0.0008862 | 1951.89 | 2023-05-12 13:28:01 | -0.0002706 | -0.1407 | -309.969 | 0 | 关闭
1185 | 2 | 3 | 恒流放电 | 02:44:00 | 08:42:23 | -0.152 | 1.7714 | 0.4154 | 915.02 | 0 | 0 | 0.4154 | 915.02 | 0.0008884 | 1956.85 | 0 | 0 | 0.0008884 | 1956.85 | 2023-05-12 13:28:31 | -0.0002692 | -0.1362 | -299.97 | 0 | 关闭
1186 | 2 | 3 | 恒流放电 | 02:44:29 | 08:42:52 | -0.152 | 1.7614 | 0.4167 | 917.75 | 0 | 0 | 0.4167 | 917.75 | 0.0008906 | 1961.67 | 0 | 0 | 0.0008906 | 1961.67 | 2023-05-12 13:29:00 | -0.0002677 | -0.1241 | -273.4019 | 0 | 关闭
1187 | 2 | 3 | 恒流放电 | 02:44:30 | 08:42:53 | -0.152 | 1.7612 | 0.4167 | 917.81 | 0 | 0 | 0.4167 | 917.81 | 0.0008906 | 1961.77 | 0 | 0 | 0.0008906 | 1961.77 | 2023-05-12 13:29:01 | -0.0002677 | -0.1264 | -278.512 | 0 | 关闭
1188 | 2 | 3 | 恒流放电 | 02:44:58 | 08:43:22 | -0.152 | 1.7512 | 0.4179 | 920.46 | 0 | 0 | 0.4179 | 920.46 | 0.0008928 | 1966.43 | 0 | 0 | 0.0008928 | 1966.43 | 2023-05-12 13:29:29 | -0.0002662 | -0.1203 | -265.0416 | 0 | 关闭
1189 | 2 | 3 | 恒流放电 | 02:45:00 | 08:43:23 | -0.152 | 1.7507 | 0.418 | 920.6 | 0 | 0 | 0.418 | 920.6 | 0.0008929 | 1966.67 | 0 | 0 | 0.0008929 | 1966.67 | 2023-05-12 13:29:31 | -0.0002661 | -0.1266 | -278.8057 | 0 | 关闭
1190 | 2 | 3 | 恒流放电 | 02:45:27 | 08:43:51 | -0.152 | 1.7407 | 0.4191 | 923.18 | 0 | 0 | 0.4191 | 923.18 | 0.0008949 | 1971.18 | 0 | 0 | 0.0008949 | 1971.18 | 2023-05-12 13:29:59 | -0.0002646 | -0.1174 | -258.512 | 0 | 关闭
1191 | 2 | 3 | 恒流放电 | 02:45:30 | 08:43:53 | -0.152 | 1.74 | 0.4192 | 923.39 | 0 | 0 | 0.4192 | 923.39 | 0.0008951 | 1971.54 | 0 | 0 | 0.0008951 | 1971.54 | 2023-05-12 13:30:01 | -0.0002644 | -0.1327 | -292.2873 | 0 | 关闭
1192 | 2 | 3 | 恒流放电 | 02:45:54 | 08:44:18 | -0.152 | 1.73 | 0.4203 | 925.67 | 0 | 0 | 0.4203 | 925.67 | 0.0008969 | 1975.49 | 0 | 0 | 0.0008969 | 1975.49 | 2023-05-12 13:30:25 | -0.0002629 | -0.1034 | -227.8218 | 0 | 关闭
1193 | 2 | 3 | 恒流放电 | 02:46:00 | 08:44:23 | -0.152 | 1.7278 | 0.4205 | 926.18 | 0 | 0 | 0.4205 | 926.18 | 0.0008973 | 1976.38 | 0 | 0 | 0.0008973 | 1976.38 | 2023-05-12 13:30:31 | -0.0002626 | -0.1056 | -232.5457 | 0 | 关闭
1194 | 2 | 3 | 恒流放电 | 02:46:24 | 08:44:47 | -0.152 | 1.7178 | 0.4215 | 928.43 | 0 | 0 | 0.4215 | 928.43 | 0.000899 | 1980.26 | 0 | 0 | 0.000899 | 1980.26 | 2023-05-12 13:30:55 | -0.0002611 | -0.1022 | -225.0416 | 0 | 关闭
1195 | 2 | 3 | 恒流放电 | 02:46:30 | 08:44:53 | -0.152 | 1.7154 | 0.4218 | 928.97 | 0 | 0 | 0.4218 | 928.97 | 0.0008995 | 1981.18 | 0 | 0 | 0.0008995 | 1981.18 | 2023-05-12 13:31:01 | -0.0002607 | -0.102 | -224.6696 | 0 | 关闭
1196 | 2 | 3 | 恒流放电 | 02:46:51 | 08:45:15 | -0.152 | 1.7054 | 0.4227 | 930.99 | 0 | 0 | 0.4227 | 930.99 | 0.000901 | 1984.65 | 0 | 0 | 0.000901 | 1984.65 | 2023-05-12 13:31:23 | -0.0002592 | -0.092 | -202.7313 | 0 | 关闭
1197 | 2 | 3 | 恒流放电 | 02:47:00 | 08:45:23 | -0.152 | 1.7015 | 0.423 | 931.76 | 0 | 0 | 0.423 | 931.76 | 0.0009016 | 1985.95 | 0 | 0 | 0.0009016 | 1985.95 | 2023-05-12 13:31:31 | -0.0002586 | -0.0888 | -195.5144 | 0 | 关闭
1198 | 2 | 3 | 恒流放电 | 02:47:02 | 08:45:26 | -0.152 | 1.7 | 0.4231 | 932.03 | 0 | 0 | 0.4231 | 932.03 | 0.0009018 | 1986.41 | 0 | 0 | 0.0009018 | 1986.41 | 2023-05-12 13:31:34 | -0.0002584 | -0.0816 | -179.7357 | 0 | 关闭
1199 | 2 | 4 | 搁置 | 00:00:00 | 08:45:26 | 0 | 1.719 | 0 | 0 | 0 | 0 | 0 | 0 | 0 | 0 | 0 | 0 | 0 | 0 | 2023-05-12 13:31:34 | 0 | 0 | 0 | 0 | 关闭
1200 | 2 | 4 | 搁置 | 00:00:00 | 08:45:26 | 0 | 1.7336 | 0 | 0 | 0 | 0 | 0 | 0 | 0 | 0 | 0 | 0 | 0 | 0 | 2023-05-12 13:31:34 | 0 | 0 | 0 | 0 | 关闭
1201 | 2 | 4 | 搁置 | 00:00:00 | 08:45:26 | 0 | 1.7503 | 0 | 0 | 0 | 0 | 0 | 0 | 0 | 0 | 0 | 0 | 0 | 0 | 2023-05-12 13:31:34 | 0 | 0 | 0 | 0 | 关闭
1202 | 2 | 4 | 搁置 | 00:00:00 | 08:45:27 | 0 | 1.7614 | 0 | 0 | 0 | 0 | 0 | 0 | 0 | 0 | 0 | 0 | 0 | 0 | 2023-05-12 13:31:35 | 0 | 0 | 0 | 0 | 关闭
1203 | 2 | 4 | 搁置 | 00:00:00 | 08:45:27 | 0 | 1.7717 | 0 | 0 | 0 | 0 | 0 | 0 | 0 | 0 | 0 | 0 | 0 | 0 | 2023-05-12 13:31:35 | 0 | 0 | 0 | 0 | 关闭
1204 | 2 | 4 | 搁置 | 00:00:01 | 08:45:27 | 0 | 1.7824 | 0 | 0 | 0 | 0 | 0 | 0 | 0 | 0 | 0 | 0 | 0 | 0 | 2023-05-12 13:31:35 | 0 | 0 | 0 | 0 | 关闭
1205 | 2 | 4 | 搁置 | 00:00:01 | 08:45:28 | 0 | 1.7944 | 0 | 0 | 0 | 0 | 0 | 0 | 0 | 0 | 0 | 0 | 0 | 0 | 2023-05-12 13:31:36 | 0 | 0 | 0 | 0 | 关闭
1206 | 2 | 4 | 搁置 | 00:00:02 | 08:45:28 | 0 | 1.8053 | 0 | 0 | 0 | 0 | 0 | 0 | 0 | 0 | 0 | 0 | 0 | 0 | 2023-05-12 13:31:36 | 0 | 0 | 0 | 0 | 关闭
1207 | 2 | 4 | 搁置 | 00:00:02 | 08:45:28 | 0 | 1.8163 | 0 | 0 | 0 | 0 | 0 | 0 | 0 | 0 | 0 | 0 | 0 | 0 | 2023-05-12 13:31:36 | 0 | 0 | 0 | 0 | 关闭
1208 | 2 | 4 | 搁置 | 00:00:03 | 08:45:29 | 0 | 1.8265 | 0 | 0 | 0 | 0 | 0 | 0 | 0 | 0 | 0 | 0 | 0 | 0 | 2023-05-12 13:31:37 | 0 | 0 | 0 | 0 | 关闭
1209 | 2 | 4 | 搁置 | 00:00:03 | 08:45:30 | 0 | 1.8368 | 0 | 0 | 0 | 0 | 0 | 0 | 0 | 0 | 0 | 0 | 0 | 0 | 2023-05-12 13:31:38 | 0 | 0 | 0 | 0 | 关闭
1210 | 2 | 4 | 搁置 | 00:00:04 | 08:45:30 | 0 | 1.8479 | 0 | 0 | 0 | 0 | 0 | 0 | 0 | 0 | 0 | 0 | 0 | 0 | 2023-05-12 13:31:38 | 0 | 0 | 0 | 0 | 关闭
1211 | 2 | 4 | 搁置 | 00:00:05 | 08:45:31 | 0 | 1.8579 | 0 | 0 | 0 | 0 | 0 | 0 | 0 | 0 | 0 | 0 | 0 | 0 | 2023-05-12 13:31:39 | 0 | 0 | 0 | 0 | 关闭
1212 | 2 | 4 | 搁置 | 00:00:05 | 08:45:32 | 0 | 1.8681 | 0 | 0 | 0 | 0 | 0 | 0 | 0 | 0 | 0 | 0 | 0 | 0 | 2023-05-12 13:31:40 | 0 | 0 | 0 | 0 | 关闭
1213 | 2 | 4 | 搁置 | 00:00:06 | 08:45:33 | 0 | 1.8783 | 0 | 0 | 0 | 0 | 0 | 0 | 0 | 0 | 0 | 0 | 0 | 0 | 2023-05-12 13:31:41 | 0 | 0 | 0 | 0 | 关闭
1214 | 2 | 4 | 搁置 | 00:00:07 | 08:45:34 | 0 | 1.8886 | 0 | 0 | 0 | 0 | 0 | 0 | 0 | 0 | 0 | 0 | 0 | 0 | 2023-05-12 13:31:42 | 0 | 0 | 0 | 0 | 关闭
1215 | 2 | 4 | 搁置 | 00:00:08 | 08:45:35 | 0 | 1.8989 | 0 | 0 | 0 | 0 | 0 | 0 | 0 | 0 | 0 | 0 | 0 | 0 | 2023-05-12 13:31:43 | 0 | 0 | 0 | 0 | 关闭
1216 | 2 | 4 | 搁置 | 00:00:10 | 08:45:36 | 0 | 1.9089 | 0 | 0 | 0 | 0 | 0 | 0 | 0 | 0 | 0 | 0 | 0 | 0 | 2023-05-12 13:31:44 | 0 | 0 | 0 | 0 | 关闭
1217 | 2 | 4 | 搁置 | 00:00:11 | 08:45:37 | 0 | 1.9195 | 0 | 0 | 0 | 0 | 0 | 0 | 0 | 0 | 0 | 0 | 0 | 0 | 2023-05-12 13:31:45 | 0 | 0 | 0 | 0 | 关闭
1218 | 2 | 4 | 搁置 | 00:00:12 | 08:45:39 | 0 | 1.93 | 0 | 0 | 0 | 0 | 0 | 0 | 0 | 0 | 0 | 0 | 0 | 0 | 2023-05-12 13:31:47 | 0 | 0 | 0 | 0 | 关闭
1219 | 2 | 4 | 搁置 | 00:00:14 | 08:45:41 | 0 | 1.9405 | 0 | 0 | 0 | 0 | 0 | 0 | 0 | 0 | 0 | 0 | 0 | 0 | 2023-05-12 13:31:49 | 0 | 0 | 0 | 0 | 关闭
1220 | 2 | 4 | 搁置 | 00:00:16 | 08:45:42 | 0 | 1.9505 | 0 | 0 | 0 | 0 | 0 | 0 | 0 | 0 | 0 | 0 | 0 | 0 | 2023-05-12 13:31:50 | 0 | 0 | 0 | 0 | 关闭
1221 | 2 | 4 | 搁置 | 00:00:18 | 08:45:44 | 0 | 1.9607 | 0 | 0 | 0 | 0 | 0 | 0 | 0 | 0 | 0 | 0 | 0 | 0 | 2023-05-12 13:31:52 | 0 | 0 | 0 | 0 | 关闭
1222 | 2 | 4 | 搁置 | 00:00:20 | 08:45:47 | 0 | 1.9709 | 0 | 0 | 0 | 0 | 0 | 0 | 0 | 0 | 0 | 0 | 0 | 0 | 2023-05-12 13:31:55 | 0 | 0 | 0 | 0 | 关闭
1223 | 2 | 4 | 搁置 | 00:00:23 | 08:45:49 | 0 | 1.9812 | 0 | 0 | 0 | 0 | 0 | 0 | 0 | 0 | 0 | 0 | 0 | 0 | 2023-05-12 13:31:57 | 0 | 0 | 0 | 0 | 关闭
1224 | 2 | 4 | 搁置 | 00:00:25 | 08:45:52 | 0 | 1.9912 | 0 | 0 | 0 | 0 | 0 | 0 | 0 | 0 | 0 | 0 | 0 | 0 | 2023-05-12 13:32:00 | 0 | 0 | 0 | 0 | 关闭
1225 | 2 | 4 | 搁置 | 00:00:28 | 08:45:55 | 0 | 2.0013 | 0 | 0 | 0 | 0 | 0 | 0 | 0 | 0 | 0 | 0 | 0 | 0 | 2023-05-12 13:32:03 | 0 | 0 | 0 | 0 | 关闭
1226 | 2 | 4 | 搁置 | 00:00:30 | 08:45:56 | 0 | 2.0051 | 0 | 0 | 0 | 0 | 0 | 0 | 0 | 0 | 0 | 0 | 0 | 0 | 2023-05-12 13:32:04 | 0 | 0 | 0 | 0 | 关闭
1227 | 2 | 4 | 搁置 | 00:00:33 | 08:45:59 | 0 | 2.0151 | 0 | 0 | 0 | 0 | 0 | 0 | 0 | 0 | 0 | 0 | 0 | 0 | 2023-05-12 13:32:07 | 0 | 0 | 0 | 0 | 关闭
1228 | 2 | 4 | 搁置 | 00:00:37 | 08:46:03 | 0 | 2.0252 | 0 | 0 | 0 | 0 | 0 | 0 | 0 | 0 | 0 | 0 | 0 | 0 | 2023-05-12 13:32:11 | 0 | 0 | 0 | 0 | 关闭
1229 | 2 | 4 | 搁置 | 00:00:41 | 08:46:07 | 0 | 2.0352 | 0 | 0 | 0 | 0 | 0 | 0 | 0 | 0 | 0 | 0 | 0 | 0 | 2023-05-12 13:32:15 | 0 | 0 | 0 | 0 | 关闭
1230 | 2 | 4 | 搁置 | 00:00:46 | 08:46:12 | 0 | 2.0453 | 0 | 0 | 0 | 0 | 0 | 0 | 0 | 0 | 0 | 0 | 0 | 0 | 2023-05-12 13:32:20 | 0 | 0 | 0 | 0 | 关闭
1231 | 2 | 4 | 搁置 | 00:00:51 | 08:46:18 | 0 | 2.0554 | 0 | 0 | 0 | 0 | 0 | 0 | 0 | 0 | 0 | 0 | 0 | 0 | 2023-05-12 13:32:26 | 0 | 0 | 0 | 0 | 关闭
1232 | 2 | 4 | 搁置 | 00:00:58 | 08:46:24 | 0 | 2.0655 | 0 | 0 | 0 | 0 | 0 | 0 | 0 | 0 | 0 | 0 | 0 | 0 | 2023-05-12 13:32:32 | 0 | 0 | 0 | 0 | 关闭
1233 | 2 | 4 | 搁置 | 00:01:00 | 08:46:26 | 0 | 2.0683 | 0 | 0 | 0 | 0 | 0 | 0 | 0 | 0 | 0 | 0 | 0 | 0 | 2023-05-12 13:32:34 | 0 | 0 | 0 | 0 | 关闭
1234 | 2 | 5 | 恒流充电 | 00:00:00 | 08:46:26 | 0.1519 | 2.09 | 0 | 0 | 0 | 0 | 0 | 0 | 0 | 0 | 0 | 0 | 0 | 0 | 2023-05-12 13:32:34 | 0.0003175 | 0 | 0 | 0 | 关闭
1235 | 2 | 5 | 恒流充电 | 00:00:00 | 08:46:26 | 0.152 | 2.1002 | 0 | 0.03 | 0 | 0.03 | 0 | 0 | 0 | 0.06 | 0 | 0.06 | 0 | 0 | 2023-05-12 13:32:34 | 0.0003191 | 0.0012 | 2.7341 | 0 | 关闭
1236 | 2 | 5 | 恒流充电 | 00:00:00 | 08:46:26 | 0.152 | 2.1118 | 0 | 0.04 | 0 | 0.04 | 0 | 0 | 0 | 0.08 | 0 | 0.08 | 0 | 0 | 2023-05-12 13:32:34 | 0.0003209 | 0.0004 | 0.8017 | 0 | 关闭
1237 | 2 | 5 | 恒流充电 | 00:00:00 | 08:46:27 | 0.152 | 2.1279 | 0 | 0.06 | 0 | 0.06 | 0 | 0 | 1e-07 | 0.12 | 1e-07 | 0.12 | 0 | 0 | 2023-05-12 13:32:35 | 0.0003234 | 0.0005 | 1.1549 | 0 | 关闭
1238 | 2 | 5 | 恒流充电 | 00:00:00 | 08:46:27 | 0.152 | 2.1403 | 0 | 0.07 | 0 | 0.07 | 0 | 0 | 1e-07 | 0.16 | 1e-07 | 0.16 | 0 | 0 | 2023-05-12 13:32:35 | 0.0003253 | 0.0007 | 1.5 | 0 | 关闭
1239 | 2 | 5 | 恒流充电 | 00:00:01 | 08:46:27 | 0.152 | 2.1523 | 0 | 0.09 | 0 | 0.09 | 0 | 0 | 1e-07 | 0.2 | 1e-07 | 0.2 | 0 | 0 | 2023-05-12 13:32:35 | 0.0003271 | 0.0007 | 1.55 | 0 | 关闭
1240 | 2 | 5 | 恒流充电 | 00:00:01 | 08:46:27 | 0.152 | 2.1654 | 0.0001 | 0.12 | 0.0001 | 0.12 | 0 | 0 | 1e-07 | 0.26 | 1e-07 | 0.26 | 0 | 0 | 2023-05-12 13:32:35 | 0.0003291 | 0.001 | 2.1293 | 0 | 关闭
1241 | 2 | 5 | 恒流充电 | 00:00:01 | 08:46:28 | 0.152 | 2.1764 | 0.0001 | 0.15 | 0.0001 | 0.15 | 0 | 0 | 1e-07 | 0.32 | 1e-07 | 0.32 | 0 | 0 | 2023-05-12 13:32:36 | 0.0003308 | 0.0012 | 2.5364 | 0 | 关闭
1242 | 2 | 5 | 恒流充电 | 00:00:01 | 08:46:28 | 0.152 | 2.1867 | 0.0001 | 0.18 | 0.0001 | 0.18 | 0 | 0 | 2e-07 | 0.38 | 2e-07 | 0.38 | 0 | 0 | 2023-05-12 13:32:36 | 0.0003324 | 0.0012 | 2.7088 | 0 | 关闭
1243 | 2 | 5 | 恒流充电 | 00:00:02 | 08:46:28 | 0.152 | 2.1968 | 0.0001 | 0.21 | 0.0001 | 0.21 | 0 | 0 | 2e-07 | 0.46 | 2e-07 | 0.46 | 0 | 0 | 2023-05-12 13:32:36 | 0.0003339 | 0.0017 | 3.6832 | 0 | 关闭
1244 | 2 | 5 | 恒流充电 | 00:00:02 | 08:46:29 | 0.152 | 2.2089 | 0.0001 | 0.27 | 0.0001 | 0.27 | 0 | 0 | 3e-07 | 0.58 | 3e-07 | 0.58 | 0 | 0 | 2023-05-12 13:32:37 | 0.0003358 | 0.0021 | 4.6116 | 0 | 关闭
1245 | 2 | 5 | 恒流充电 | 00:00:03 | 08:46:30 | 0.152 | 2.22 | 0.0002 | 0.34 | 0.0002 | 0.34 | 0 | 0 | 3e-07 | 0.75 | 3e-07 | 0.75 | 0 | 0 | 2023-05-12 13:32:38 | 0.0003374 | 0.003 | 6.7022 | 0 | 关闭
1246 | 2 | 5 | 恒流充电 | 00:00:04 | 08:46:31 | 0.152 | 2.2309 | 0.0002 | 0.45 | 0.0002 | 0.45 | 0 | 0 | 4e-07 | 0.98 | 4e-07 | 0.98 | 0 | 0 | 2023-05-12 13:32:39 | 0.0003391 | 0.0043 | 9.3854 | 0 | 关闭
1247 | 2 | 5 | 恒流充电 | 00:00:06 | 08:46:32 | 0.152 | 2.2411 | 0.0003 | 0.6 | 0.0003 | 0.6 | 0 | 0 | 6e-07 | 1.31 | 6e-07 | 1.31 | 0 | 0 | 2023-05-12 13:32:40 | 0.0003406 | 0.0066 | 14.5871 | 0 | 关闭
1248 | 2 | 5 | 恒流充电 | 00:00:08 | 08:46:35 | 0.152 | 2.2511 | 0.0004 | 0.81 | 0.0004 | 0.81 | 0 | 0 | 8e-07 | 1.79 | 8e-07 | 1.79 | 0 | 0 | 2023-05-12 13:32:43 | 0.0003421 | 0.0097 | 21.3895 | 0 | 关闭
1249 | 2 | 5 | 恒流充电 | 00:00:12 | 08:46:38 | 0.152 | 2.2611 | 0.0005 | 1.13 | 0.0005 | 1.13 | 0 | 0 | 1.1e-06 | 2.5 | 1.1e-06 | 2.5 | 0 | 0 | 2023-05-12 13:32:46 | 0.0003437 | 0.0144 | 31.6183 | 0 | 关闭
1250 | 2 | 5 | 恒流充电 | 00:00:17 | 08:46:43 | 0.152 | 2.2712 | 0.0007 | 1.61 | 0.0007 | 1.61 | 0 | 0 | 1.6e-06 | 3.6 | 1.6e-06 | 3.6 | 0 | 0 | 2023-05-12 13:32:51 | 0.0003452 | 0.0217 | 47.879 | 0 | 关闭
1251 | 2 | 5 | 恒流充电 | 00:00:25 | 08:46:51 | 0.152 | 2.2812 | 0.0011 | 2.36 | 0.0011 | 2.36 | 0 | 0 | 2.4e-06 | 5.31 | 2.4e-06 | 5.31 | 0 | 0 | 2023-05-12 13:32:59 | 0.0003467 | 0.0342 | 75.3255 | 0 | 关闭
1252 | 2 | 5 | 恒流充电 | 00:00:30 | 08:46:56 | 0.152 | 2.285 | 0.0013 | 2.79 | 0.0013 | 2.79 | 0 | 0 | 2.9e-06 | 6.29 | 2.9e-06 | 6.29 | 0 | 0 | 2023-05-12 13:33:04 | 0.0003473 | 0.0511 | 112.5715 | 0 | 关闭
1253 | 2 | 5 | 恒流充电 | 00:01:00 | 08:47:26 | 0.152 | 2.2946 | 0.0025 | 5.58 | 0.0025 | 5.58 | 0 | 0 | 5.8e-06 | 12.68 | 5.8e-06 | 12.68 | 0 | 0 | 2023-05-12 13:33:34 | 0.0003488 | 0.1319 | 290.6055 | 0 | 关闭
1254 | 2 | 5 | 恒流充电 | 00:01:30 | 08:47:56 | 0.152 | 2.2916 | 0.0038 | 8.37 | 0.0038 | 8.37 | 0 | 0 | 8.7e-06 | 19.08 | 8.7e-06 | 19.08 | 0 | 0 | 2023-05-12 13:34:04 | 0.0003483 | -0.4222 | -929.9396 | 0 | 关闭
1255 | 2 | 5 | 恒流充电 | 00:02:00 | 08:48:26 | 0.152 | 2.2843 | 0.0051 | 11.16 | 0.0051 | 11.16 | 0 | 0 | 1.16e-05 | 25.47 | 1.16e-05 | 25.47 | 0 | 0 | 2023-05-12 13:34:34 | 0.0003472 | -0.1735 | -382.1611 | 0 | 关闭
1256 | 2 | 5 | 恒流充电 | 00:02:30 | 08:48:56 | 0.152 | 2.2758 | 0.0063 | 13.95 | 0.0063 | 13.95 | 0 | 0 | 1.44e-05 | 31.83 | 1.44e-05 | 31.83 | 0 | 0 | 2023-05-12 13:35:04 | 0.0003459 | -0.149 | -328.2075 | 0 | 关闭
1257 | 2 | 5 | 恒流充电 | 00:03:00 | 08:49:26 | 0.152 | 2.2678 | 0.0076 | 16.74 | 0.0076 | 16.74 | 0 | 0 | 1.73e-05 | 38.16 | 1.73e-05 | 38.16 | 0 | 0 | 2023-05-12 13:35:34 | 0.0003447 | -0.1583 | -348.7251 | 0 | 关闭
1258 | 2 | 5 | 恒流充电 | 00:03:30 | 08:49:56 | 0.152 | 2.2607 | 0.0089 | 19.53 | 0.0089 | 19.53 | 0 | 0 | 2.02e-05 | 44.48 | 2.02e-05 | 44.48 | 0 | 0 | 2023-05-12 13:36:04 | 0.0003436 | -0.1784 | -392.9331 | 0 | 关闭
1259 | 2 | 5 | 恒流充电 | 00:04:00 | 08:50:26 | 0.152 | 2.2545 | 0.0101 | 22.32 | 0.0101 | 22.32 | 0 | 0 | 2.31e-05 | 50.78 | 2.31e-05 | 50.78 | 0 | 0 | 2023-05-12 13:36:34 | 0.0003426 | -0.2043 | -449.9649 | 0 | 关闭
1260 | 2 | 5 | 恒流充电 | 00:04:30 | 08:50:56 | 0.152 | 2.2497 | 0.0114 | 25.11 | 0.0114 | 25.11 | 0 | 0 | 2.59e-05 | 57.06 | 2.59e-05 | 57.06 | 0 | 0 | 2023-05-12 13:37:04 | 0.000342 | -0.2639 | -581.3015 | 0 | 关闭
1261 | 2 | 5 | 恒流充电 | 00:05:00 | 08:51:26 | 0.152 | 2.2454 | 0.0127 | 27.9 | 0.0127 | 27.9 | 0 | 0 | 2.88e-05 | 63.33 | 2.88e-05 | 63.33 | 0 | 0 | 2023-05-12 13:37:34 | 0.0003413 | -0.2946 | -648.9018 | 0 | 关闭
1262 | 2 | 5 | 恒流充电 | 00:05:30 | 08:51:56 | 0.152 | 2.2419 | 0.0139 | 30.69 | 0.0139 | 30.69 | 0 | 0 | 3.16e-05 | 69.59 | 3.16e-05 | 69.59 | 0 | 0 | 2023-05-12 13:38:04 | 0.0003407 | -0.3619 | -797.0894 | 0 | 关闭
1263 | 2 | 5 | 恒流充电 | 00:06:00 | 08:52:26 | 0.152 | 2.239 | 0.0152 | 33.48 | 0.0152 | 33.48 | 0 | 0 | 3.44e-05 | 75.84 | 3.44e-05 | 75.84 | 0 | 0 | 2023-05-12 13:38:34 | 0.0003403 | -0.4367 | -961.9728 | 0 | 关闭
1264 | 2 | 5 | 恒流充电 | 00:06:30 | 08:52:56 | 0.152 | 2.2367 | 0.0165 | 36.27 | 0.0165 | 36.27 | 0 | 0 | 3.73e-05 | 82.09 | 3.73e-05 | 82.09 | 0 | 0 | 2023-05-12 13:39:04 | 0.00034 | -0.5507 | -1212.9195 | 0 | 关闭
1265 | 2 | 5 | 恒流充电 | 00:07:00 | 08:53:26 | 0.152 | 2.2348 | 0.0177 | 39.06 | 0.0177 | 39.06 | 0 | 0 | 4.01e-05 | 88.32 | 4.01e-05 | 88.32 | 0 | 0 | 2023-05-12 13:39:34 | 0.0003396 | -0.6666 | -1468.2613 | 0 | 关闭
1266 | 2 | 5 | 恒流充电 | 00:07:30 | 08:53:56 | 0.152 | 2.233 | 0.019 | 41.85 | 0.019 | 41.85 | 0 | 0 | 4.29e-05 | 94.56 | 4.29e-05 | 94.56 | 0 | 0 | 2023-05-12 13:40:04 | 0.0003394 | -0.7036 | -1549.8382 | 0 | 关闭
1267 | 2 | 5 | 恒流充电 | 00:08:00 | 08:54:26 | 0.152 | 2.2315 | 0.0203 | 44.64 | 0.0203 | 44.64 | 0 | 0 | 4.58e-05 | 100.78 | 4.58e-05 | 100.78 | 0 | 0 | 2023-05-12 13:40:34 | 0.0003391 | -0.8443 | -1859.7895 | 0 | 关闭
1268 | 2 | 5 | 恒流充电 | 00:08:30 | 08:54:56 | 0.152 | 2.2301 | 0.0215 | 47.43 | 0.0215 | 47.43 | 0 | 0 | 4.86e-05 | 107.01 | 4.86e-05 | 107.01 | 0 | 0 | 2023-05-12 13:41:04 | 0.000339 | -0.9047 | -1992.636 | 0 | 关闭
1269 | 2 | 5 | 恒流充电 | 00:09:00 | 08:55:26 | 0.152 | 2.2288 | 0.0228 | 50.22 | 0.0228 | 50.22 | 0 | 0 | 5.14e-05 | 113.23 | 5.14e-05 | 113.23 | 0 | 0 | 2023-05-12 13:41:34 | 0.0003388 | -0.9742 | -2145.9016 | 0 | 关闭
1270 | 2 | 5 | 恒流充电 | 00:09:30 | 08:55:56 | 0.152 | 2.2278 | 0.0241 | 53.01 | 0.0241 | 53.01 | 0 | 0 | 5.42e-05 | 119.44 | 5.42e-05 | 119.44 | 0 | 0 | 2023-05-12 13:42:04 | 0.0003386 | -1.2665 | -2789.6782 | 0 | 关闭
1271 | 2 | 5 | 恒流充电 | 00:10:00 | 08:56:26 | 0.152 | 2.2268 | 0.0253 | 55.8 | 0.0253 | 55.8 | 0 | 0 | 5.7e-05 | 125.66 | 5.7e-05 | 125.66 | 0 | 0 | 2023-05-12 13:42:34 | 0.0003385 | -1.2665 | -2789.6659 | 0 | 关闭
1272 | 2 | 5 | 恒流充电 | 00:10:30 | 08:56:56 | 0.152 | 2.226 | 0.0266 | 58.59 | 0.0266 | 58.59 | 0 | 0 | 5.99e-05 | 131.87 | 5.99e-05 | 131.87 | 0 | 0 | 2023-05-12 13:43:04 | 0.0003383 | -1.5831 | -3487.0824 | 0 | 关闭
1273 | 2 | 5 | 恒流充电 | 00:11:00 | 08:57:26 | 0.152 | 2.2252 | 0.0279 | 61.38 | 0.0279 | 61.38 | 0 | 0 | 6.27e-05 | 138.07 | 6.27e-05 | 138.07 | 0 | 0 | 2023-05-12 13:43:34 | 0.0003382 | -1.5831 | -3487.0212 | 0 | 关闭
1274 | 2 | 5 | 恒流充电 | 00:11:30 | 08:57:56 | 0.152 | 2.2245 | 0.0291 | 64.16 | 0.0291 | 64.16 | 0 | 0 | 6.55e-05 | 144.28 | 6.55e-05 | 144.28 | 0 | 0 | 2023-05-12 13:44:04 | 0.0003381 | -1.8093 | -3985.2108 | 0 | 关闭
1275 | 2 | 5 | 恒流充电 | 00:12:00 | 08:58:26 | 0.152 | 2.2239 | 0.0304 | 66.95 | 0.0304 | 66.95 | 0 | 0 | 6.83e-05 | 150.49 | 6.83e-05 | 150.49 | 0 | 0 | 2023-05-12 13:44:34 | 0.000338 | -2.1109 | -4649.4636 | 0 | 关闭
1276 | 2 | 5 | 恒流充电 | 00:12:30 | 08:58:56 | 0.152 | 2.2236 | 0.0317 | 69.74 | 0.0317 | 69.74 | 0 | 0 | 7.11e-05 | 156.69 | 7.11e-05 | 156.69 | 0 | 0 | 2023-05-12 13:45:04 | 0.0003379 | -4.2218 | -9299.0496 | 0 | 关闭
1277 | 2 | 5 | 恒流充电 | 00:13:00 | 08:59:26 | 0.152 | 2.2233 | 0.0329 | 72.53 | 0.0329 | 72.53 | 0 | 0 | 7.4e-05 | 162.89 | 7.4e-05 | 162.89 | 0 | 0 | 2023-05-12 13:45:34 | 0.0003379 | -4.2217 | -9298.9272 | 0 | 关闭
1278 | 2 | 5 | 恒流充电 | 00:13:30 | 08:59:56 | 0.152 | 2.223 | 0.0342 | 75.32 | 0.0342 | 75.32 | 0 | 0 | 7.68e-05 | 169.09 | 7.68e-05 | 169.09 | 0 | 0 | 2023-05-12 13:46:04 | 0.0003379 | -4.2217 | -9298.968 | 0 | 关闭
1279 | 2 | 5 | 恒流充电 | 00:14:00 | 09:00:26 | 0.152 | 2.2228 | 0.0355 | 78.11 | 0.0355 | 78.11 | 0 | 0 | 7.96e-05 | 175.29 | 7.96e-05 | 175.29 | 0 | 0 | 2023-05-12 13:46:34 | 0.0003378 | -6.3326 | -13948.452 | 0 | 关闭
1280 | 2 | 5 | 恒流充电 | 00:14:30 | 09:00:56 | 0.152 | 2.2227 | 0.0367 | 80.9 | 0.0367 | 80.9 | 0 | 0 | 8.24e-05 | 181.5 | 8.24e-05 | 181.5 | 0 | 0 | 2023-05-12 13:47:04 | 0.0003378 | -12.6652 | -27896.9041 | 0 | 关闭
1281 | 2 | 5 | 恒流充电 | 00:15:00 | 09:01:26 | 0.152 | 2.2228 | 0.038 | 83.69 | 0.038 | 83.69 | 0 | 0 | 8.52e-05 | 187.7 | 8.52e-05 | 187.7 | 0 | 0 | 2023-05-12 13:47:34 | 0.0003378 | 12.6653 | 27897.0264 | 0 | 关闭
1282 | 2 | 5 | 恒流充电 | 00:15:30 | 09:01:56 | 0.152 | 2.2228 | 0.0393 | 86.48 | 0.0393 | 86.48 | 0 | 0 | 8.8e-05 | 193.9 | 8.8e-05 | 193.9 | 0 | 0 | 2023-05-12 13:48:04 | 0.0003378 | 0 | 0 | 0 | 关闭
1283 | 2 | 5 | 恒流充电 | 00:16:00 | 09:02:26 | 0.152 | 2.223 | 0.0405 | 89.27 | 0.0405 | 89.27 | 0 | 0 | 9.08e-05 | 200.1 | 9.08e-05 | 200.1 | 0 | 0 | 2023-05-12 13:48:34 | 0.0003379 | 6.3326 | 13948.452 | 0 | 关闭
1284 | 2 | 5 | 恒流充电 | 00:16:30 | 09:02:56 | 0.152 | 2.2232 | 0.0418 | 92.06 | 0.0418 | 92.06 | 0 | 0 | 9.37e-05 | 206.3 | 9.37e-05 | 206.3 | 0 | 0 | 2023-05-12 13:49:04 | 0.0003379 | 6.3327 | 13948.5744 | 0 | 关闭
1285 | 2 | 5 | 恒流充电 | 00:17:00 | 09:03:26 | 0.152 | 2.2234 | 0.0431 | 94.85 | 0.0431 | 94.85 | 0 | 0 | 9.65e-05 | 212.5 | 9.65e-05 | 212.5 | 0 | 0 | 2023-05-12 13:49:34 | 0.0003379 | 6.3326 | 13948.5132 | 0 | 关闭
1286 | 2 | 5 | 恒流充电 | 00:17:30 | 09:03:56 | 0.152 | 2.2237 | 0.0443 | 97.64 | 0.0443 | 97.64 | 0 | 0 | 9.93e-05 | 218.71 | 9.93e-05 | 218.71 | 0 | 0 | 2023-05-12 13:50:04 | 0.000338 | 4.2217 | 9298.9272 | 0 | 关闭
1287 | 2 | 5 | 恒流充电 | 00:18:00 | 09:04:26 | 0.152 | 2.2238 | 0.0456 | 100.43 | 0.0456 | 100.43 | 0 | 0 | 0.0001021 | 224.91 | 0.0001021 | 224.91 | 0 | 0 | 2023-05-12 13:50:34 | 0.000338 | 12.6652 | 27896.8429 | 0 | 关闭
1288 | 2 | 5 | 恒流充电 | 00:18:30 | 09:04:56 | 0.152 | 2.2241 | 0.0469 | 103.22 | 0.0469 | 103.22 | 0 | 0 | 0.0001049 | 231.11 | 0.0001049 | 231.11 | 0 | 0 | 2023-05-12 13:51:04 | 0.000338 | 4.2217 | 9298.968 | 0 | 关闭
1289 | 2 | 5 | 恒流充电 | 00:19:00 | 09:05:26 | 0.152 | 2.2242 | 0.0481 | 106.01 | 0.0481 | 106.01 | 0 | 0 | 0.0001077 | 237.32 | 0.0001077 | 237.32 | 0 | 0 | 2023-05-12 13:51:34 | 0.000338 | 12.6652 | 27896.8429 | 0 | 关闭
1290 | 2 | 5 | 恒流充电 | 00:19:30 | 09:05:56 | 0.152 | 2.2244 | 0.0494 | 108.8 | 0.0494 | 108.8 | 0 | 0 | 0.0001106 | 243.52 | 0.0001106 | 243.52 | 0 | 0 | 2023-05-12 13:52:04 | 0.0003381 | 6.3326 | 13948.4214 | 0 | 关闭
1291 | 2 | 5 | 恒流充电 | 00:20:00 | 09:06:26 | 0.152 | 2.2245 | 0.0507 | 111.59 | 0.0507 | 111.59 | 0 | 0 | 0.0001134 | 249.73 | 0.0001134 | 249.73 | 0 | 0 | 2023-05-12 13:52:34 | 0.0003381 | 12.6651 | 27896.5981 | 0 | 关闭
1292 | 2 | 5 | 恒流充电 | 00:20:30 | 09:06:56 | 0.152 | 2.2247 | 0.0519 | 114.38 | 0.0519 | 114.38 | 0 | 0 | 0.0001162 | 255.93 | 0.0001162 | 255.93 | 0 | 0 | 2023-05-12 13:53:04 | 0.0003381 | 6.3325 | 13948.1767 | 0 | 关闭
1293 | 2 | 5 | 恒流充电 | 00:21:00 | 09:07:26 | 0.152 | 2.2248 | 0.0532 | 117.17 | 0.0532 | 117.17 | 0 | 0 | 0.000119 | 262.14 | 0.000119 | 262.14 | 0 | 0 | 2023-05-12 13:53:34 | 0.0003381 | 12.665 | 27896.4758 | 0 | 关闭
1294 | 2 | 5 | 恒流充电 | 00:21:30 | 09:07:56 | 0.152 | 2.2249 | 0.0545 | 119.96 | 0.0545 | 119.96 | 0 | 0 | 0.0001218 | 268.35 | 0.0001218 | 268.35 | 0 | 0 | 2023-05-12 13:54:04 | 0.0003381 | 12.6651 | 27896.7205 | 0 | 关闭
1295 | 2 | 5 | 恒流充电 | 00:22:00 | 09:08:26 | 0.152 | 2.2251 | 0.0557 | 122.75 | 0.0557 | 122.75 | 0 | 0 | 0.0001246 | 274.55 | 0.0001246 | 274.55 | 0 | 0 | 2023-05-12 13:54:34 | 0.0003382 | 6.3325 | 13948.2379 | 0 | 关闭
1296 | 2 | 5 | 恒流充电 | 00:22:30 | 09:08:56 | 0.152 | 2.2251 | 0.057 | 125.54 | 0.057 | 125.54 | 0 | 0 | 0.0001275 | 280.76 | 0.0001275 | 280.76 | 0 | 0 | 2023-05-12 13:55:04 | 0.0003381 | 0 | 0 | 0 | 关闭
1297 | 2 | 5 | 恒流充电 | 00:23:00 | 09:09:26 | 0.152 | 2.2254 | 0.0583 | 128.33 | 0.0583 | 128.33 | 0 | 0 | 0.0001303 | 286.97 | 0.0001303 | 286.97 | 0 | 0 | 2023-05-12 13:55:34 | 0.0003382 | 4.2217 | 9298.8253 | 0 | 关闭
1298 | 2 | 5 | 恒流充电 | 00:23:30 | 09:09:56 | 0.152 | 2.2256 | 0.0595 | 131.12 | 0.0595 | 131.12 | 0 | 0 | 0.0001331 | 293.18 | 0.0001331 | 293.18 | 0 | 0 | 2023-05-12 13:56:04 | 0.0003382 | 6.3326 | 13948.3603 | 0 | 关闭
1299 | 2 | 5 | 恒流充电 | 00:24:00 | 09:10:26 | 0.152 | 2.2258 | 0.0608 | 133.91 | 0.0608 | 133.91 | 0 | 0 | 0.0001359 | 299.39 | 0.0001359 | 299.39 | 0 | 0 | 2023-05-12 13:56:34 | 0.0003383 | 6.3325 | 13948.2991 | 0 | 关闭
1300 | 2 | 5 | 恒流充电 | 00:24:30 | 09:10:56 | 0.152 | 2.2261 | 0.0621 | 136.7 | 0.0621 | 136.7 | 0 | 0 | 0.0001387 | 305.6 | 0.0001387 | 305.6 | 0 | 0 | 2023-05-12 13:57:04 | 0.0003383 | 4.2217 | 9298.8253 | 0 | 关闭
1301 | 2 | 5 | 恒流充电 | 00:25:00 | 09:11:26 | 0.152 | 2.2265 | 0.0633 | 139.49 | 0.0633 | 139.49 | 0 | 0 | 0.0001416 | 311.81 | 0.0001416 | 311.81 | 0 | 0 | 2023-05-12 13:57:34 | 0.0003384 | 3.1663 | 6974.1801 | 0 | 关闭
1302 | 2 | 5 | 恒流充电 | 00:25:30 | 09:11:56 | 0.152 | 2.2268 | 0.0646 | 142.28 | 0.0646 | 142.28 | 0 | 0 | 0.0001444 | 318.02 | 0.0001444 | 318.02 | 0 | 0 | 2023-05-12 13:58:04 | 0.0003384 | 4.2214 | 9298.295 | 0 | 关闭
1303 | 2 | 5 | 恒流充电 | 00:26:00 | 09:12:26 | 0.152 | 2.2271 | 0.0659 | 145.07 | 0.0659 | 145.07 | 0 | 0 | 0.0001472 | 324.23 | 0.0001472 | 324.23 | 0 | 0 | 2023-05-12 13:58:34 | 0.0003385 | 4.2212 | 9297.7647 | 0 | 关闭
1304 | 2 | 5 | 恒流充电 | 00:26:30 | 09:12:56 | 0.152 | 2.2276 | 0.0671 | 147.85 | 0.0671 | 147.85 | 0 | 0 | 0.00015 | 330.44 | 0.00015 | 330.44 | 0 | 0 | 2023-05-12 13:59:04 | 0.0003385 | 2.5328 | 5578.928 | 0 | 关闭
1305 | 2 | 5 | 恒流充电 | 00:27:00 | 09:13:26 | 0.152 | 2.2278 | 0.0684 | 150.64 | 0.0684 | 150.64 | 0 | 0 | 0.0001528 | 336.66 | 0.0001528 | 336.66 | 0 | 0 | 2023-05-12 13:59:34 | 0.0003386 | 6.3325 | 13948.2991 | 0 | 关闭
1306 | 2 | 5 | 恒流充电 | 00:27:30 | 09:13:56 | 0.152 | 2.228 | 0.0697 | 153.43 | 0.0697 | 153.43 | 0 | 0 | 0.0001557 | 342.87 | 0.0001557 | 342.87 | 0 | 0 | 2023-05-12 14:00:04 | 0.0003386 | 6.3325 | 13948.1767 | 0 | 关闭
1307 | 2 | 5 | 恒流充电 | 00:28:00 | 09:14:26 | 0.152 | 2.2282 | 0.0709 | 156.22 | 0.0709 | 156.22 | 0 | 0 | 0.0001585 | 349.09 | 0.0001585 | 349.09 | 0 | 0 | 2023-05-12 14:00:34 | 0.0003386 | 6.3325 | 13948.2991 | 0 | 关闭
1308 | 2 | 5 | 恒流充电 | 00:28:30 | 09:14:56 | 0.152 | 2.2286 | 0.0722 | 159.01 | 0.0722 | 159.01 | 0 | 0 | 0.0001613 | 355.3 | 0.0001613 | 355.3 | 0 | 0 | 2023-05-12 14:01:04 | 0.0003387 | 3.1663 | 6974.1801 | 0 | 关闭
1309 | 2 | 5 | 恒流充电 | 00:29:00 | 09:15:26 | 0.152 | 2.2286 | 0.0735 | 161.8 | 0.0735 | 161.8 | 0 | 0 | 0.0001641 | 361.52 | 0.0001641 | 361.52 | 0 | 0 | 2023-05-12 14:01:34 | 0.0003387 | 0 | 0 | 0 | 关闭
1310 | 2 | 5 | 恒流充电 | 00:29:30 | 09:15:56 | 0.152 | 2.2288 | 0.0747 | 164.59 | 0.0747 | 164.59 | 0 | 0 | 0.000167 | 367.74 | 0.000167 | 367.74 | 0 | 0 | 2023-05-12 14:02:04 | 0.0003387 | 6.3325 | 13948.2379 | 0 | 关闭
1311 | 2 | 5 | 恒流充电 | 00:30:00 | 09:16:26 | 0.152 | 2.229 | 0.076 | 167.38 | 0.076 | 167.38 | 0 | 0 | 0.0001698 | 373.96 | 0.0001698 | 373.96 | 0 | 0 | 2023-05-12 14:02:34 | 0.0003388 | 6.3325 | 13948.1767 | 0 | 关闭
1312 | 2 | 5 | 恒流充电 | 00:30:30 | 09:16:56 | 0.152 | 2.2293 | 0.0773 | 170.17 | 0.0773 | 170.17 | 0 | 0 | 0.0001726 | 380.18 | 0.0001726 | 380.18 | 0 | 0 | 2023-05-12 14:03:04 | 0.0003388 | 4.2217 | 9298.866 | 0 | 关闭
1313 | 2 | 5 | 恒流充电 | 00:31:00 | 09:17:26 | 0.152 | 2.2295 | 0.0785 | 172.96 | 0.0785 | 172.96 | 0 | 0 | 0.0001754 | 386.39 | 0.0001754 | 386.39 | 0 | 0 | 2023-05-12 14:03:34 | 0.0003389 | 6.3326 | 13948.4214 | 0 | 关闭
1314 | 2 | 5 | 恒流充电 | 00:31:30 | 09:17:56 | 0.152 | 2.2296 | 0.0798 | 175.75 | 0.0798 | 175.75 | 0 | 0 | 0.0001782 | 392.61 | 0.0001782 | 392.61 | 0 | 0 | 2023-05-12 14:04:04 | 0.0003389 | 12.6649 | 27896.3534 | 0 | 关闭
1315 | 2 | 5 | 恒流充电 | 00:32:00 | 09:18:26 | 0.152 | 2.2299 | 0.0811 | 178.54 | 0.0811 | 178.54 | 0 | 0 | 0.0001811 | 398.83 | 0.0001811 | 398.83 | 0 | 0 | 2023-05-12 14:04:34 | 0.0003389 | 4.2217 | 9298.9068 | 0 | 关闭
1316 | 2 | 5 | 恒流充电 | 00:32:30 | 09:18:56 | 0.152 | 2.2302 | 0.0823 | 181.33 | 0.0823 | 181.33 | 0 | 0 | 0.0001839 | 405.06 | 0.0001839 | 405.06 | 0 | 0 | 2023-05-12 14:05:04 | 0.0003389 | 4.2216 | 9298.7437 | 0 | 关闭
1317 | 2 | 5 | 恒流充电 | 00:33:00 | 09:19:26 | 0.152 | 2.2307 | 0.0836 | 184.12 | 0.0836 | 184.12 | 0 | 0 | 0.0001867 | 411.28 | 0.0001867 | 411.28 | 0 | 0 | 2023-05-12 14:05:34 | 0.000339 | 2.533 | 5579.3686 | 0 | 关闭
1318 | 2 | 5 | 恒流充电 | 00:33:30 | 09:19:56 | 0.152 | 2.231 | 0.0849 | 186.91 | 0.0849 | 186.91 | 0 | 0 | 0.0001895 | 417.5 | 0.0001895 | 417.5 | 0 | 0 | 2023-05-12 14:06:04 | 0.0003391 | 4.2217 | 9298.9476 | 0 | 关闭
1319 | 2 | 5 | 恒流充电 | 00:34:00 | 09:20:26 | 0.152 | 2.2313 | 0.0861 | 189.7 | 0.0861 | 189.7 | 0 | 0 | 0.0001924 | 423.73 | 0.0001924 | 423.73 | 0 | 0 | 2023-05-12 14:06:34 | 0.0003391 | 4.2217 | 9298.866 | 0 | 关闭
1320 | 2 | 5 | 恒流充电 | 00:34:30 | 09:20:56 | 0.152 | 2.2316 | 0.0874 | 192.49 | 0.0874 | 192.49 | 0 | 0 | 0.0001952 | 429.95 | 0.0001952 | 429.95 | 0 | 0 | 2023-05-12 14:07:04 | 0.0003392 | 4.2217 | 9298.9476 | 0 | 关闭
1321 | 2 | 5 | 恒流充电 | 00:35:00 | 09:21:26 | 0.152 | 2.232 | 0.0887 | 195.28 | 0.0887 | 195.28 | 0 | 0 | 0.000198 | 436.18 | 0.000198 | 436.18 | 0 | 0 | 2023-05-12 14:07:34 | 0.0003392 | 3.1664 | 6974.4555 | 0 | 关闭
1322 | 2 | 5 | 恒流充电 | 00:35:30 | 09:21:56 | 0.152 | 2.2323 | 0.0899 | 198.07 | 0.0899 | 198.07 | 0 | 0 | 0.0002009 | 442.4 | 0.0002009 | 442.4 | 0 | 0 | 2023-05-12 14:08:04 | 0.0003393 | 4.2222 | 9300.0082 | 0 | 关闭
1323 | 2 | 5 | 恒流充电 | 00:36:00 | 09:22:26 | 0.152 | 2.2325 | 0.0912 | 200.86 | 0.0912 | 200.86 | 0 | 0 | 0.0002037 | 448.63 | 0.0002037 | 448.63 | 0 | 0 | 2023-05-12 14:08:34 | 0.0003393 | 6.333 | 13949.278 | 0 | 关闭
1324 | 2 | 5 | 恒流充电 | 00:36:30 | 09:22:56 | 0.152 | 2.2327 | 0.0925 | 203.65 | 0.0925 | 203.65 | 0 | 0 | 0.0002065 | 454.86 | 0.0002065 | 454.86 | 0 | 0 | 2023-05-12 14:09:04 | 0.0003393 | 6.3329 | 13949.1557 | 0 | 关闭
1325 | 2 | 5 | 恒流充电 | 00:37:00 | 09:23:26 | 0.152 | 2.2329 | 0.0937 | 206.44 | 0.0937 | 206.44 | 0 | 0 | 0.0002093 | 461.09 | 0.0002093 | 461.09 | 0 | 0 | 2023-05-12 14:09:34 | 0.0003394 | 6.3329 | 13949.1557 | 0 | 关闭
1326 | 2 | 5 | 恒流充电 | 00:37:30 | 09:23:56 | 0.152 | 2.2331 | 0.095 | 209.23 | 0.095 | 209.23 | 0 | 0 | 0.0002122 | 467.32 | 0.0002122 | 467.32 | 0 | 0 | 2023-05-12 14:10:04 | 0.0003394 | 6.3328 | 13948.9721 | 0 | 关闭
1327 | 2 | 5 | 恒流充电 | 00:38:00 | 09:24:26 | 0.152 | 2.2333 | 0.0963 | 212.02 | 0.0963 | 212.02 | 0 | 0 | 0.000215 | 473.55 | 0.000215 | 473.55 | 0 | 0 | 2023-05-12 14:10:34 | 0.0003394 | 6.3328 | 13948.9721 | 0 | 关闭
1328 | 2 | 5 | 恒流充电 | 00:38:30 | 09:24:56 | 0.152 | 2.2335 | 0.0975 | 214.81 | 0.0975 | 214.81 | 0 | 0 | 0.0002178 | 479.78 | 0.0002178 | 479.78 | 0 | 0 | 2023-05-12 14:11:04 | 0.0003395 | 6.3329 | 13949.0945 | 0 | 关闭
1329 | 2 | 5 | 恒流充电 | 00:39:00 | 09:25:26 | 0.152 | 2.2337 | 0.0988 | 217.6 | 0.0988 | 217.6 | 0 | 0 | 0.0002206 | 486.01 | 0.0002206 | 486.01 | 0 | 0 | 2023-05-12 14:11:34 | 0.0003395 | 6.3328 | 13948.9721 | 0 | 关闭
1330 | 2 | 5 | 恒流充电 | 00:39:30 | 09:25:56 | 0.152 | 2.2339 | 0.1001 | 220.39 | 0.1001 | 220.39 | 0 | 0 | 0.0002235 | 492.24 | 0.0002235 | 492.24 | 0 | 0 | 2023-05-12 14:12:04 | 0.0003395 | 6.3328 | 13948.9721 | 0 | 关闭
1331 | 2 | 5 | 恒流充电 | 00:40:00 | 09:26:26 | 0.152 | 2.234 | 0.1013 | 223.18 | 0.1013 | 223.18 | 0 | 0 | 0.0002263 | 498.48 | 0.0002263 | 498.48 | 0 | 0 | 2023-05-12 14:12:34 | 0.0003395 | 12.6657 | 27897.9442 | 0 | 关闭
1332 | 2 | 5 | 恒流充电 | 00:40:30 | 09:26:56 | 0.152 | 2.2342 | 0.1026 | 225.97 | 0.1026 | 225.97 | 0 | 0 | 0.0002291 | 504.71 | 0.0002291 | 504.71 | 0 | 0 | 2023-05-12 14:13:04 | 0.0003396 | 6.3329 | 13949.0945 | 0 | 关闭
1333 | 2 | 5 | 恒流充电 | 00:41:00 | 09:27:26 | 0.152 | 2.2345 | 0.1039 | 228.76 | 0.1039 | 228.76 | 0 | 0 | 0.000232 | 510.94 | 0.000232 | 510.94 | 0 | 0 | 2023-05-12 14:13:34 | 0.0003396 | 4.2219 | 9299.3963 | 0 | 关闭
1334 | 2 | 5 | 恒流充电 | 00:41:30 | 09:27:56 | 0.152 | 2.2347 | 0.1051 | 231.55 | 0.1051 | 231.55 | 0 | 0 | 0.0002348 | 517.18 | 0.0002348 | 517.18 | 0 | 0 | 2023-05-12 14:14:04 | 0.0003396 | 6.3328 | 13948.9721 | 0 | 关闭
1335 | 2 | 5 | 恒流充电 | 00:42:00 | 09:28:26 | 0.152 | 2.2351 | 0.1064 | 234.34 | 0.1064 | 234.34 | 0 | 0 | 0.0002376 | 523.41 | 0.0002376 | 523.41 | 0 | 0 | 2023-05-12 14:14:34 | 0.0003397 | 3.1664 | 6974.486 | 0 | 关闭
1336 | 2 | 5 | 恒流充电 | 00:42:30 | 09:28:56 | 0.152 | 2.2353 | 0.1077 | 237.13 | 0.1077 | 237.13 | 0 | 0 | 0.0002405 | 529.65 | 0.0002405 | 529.65 | 0 | 0 | 2023-05-12 14:15:04 | 0.0003397 | 6.3328 | 13948.9721 | 0 | 关闭
1337 | 2 | 5 | 恒流充电 | 00:43:00 | 09:29:26 | 0.152 | 2.2358 | 0.1089 | 239.92 | 0.1089 | 239.92 | 0 | 0 | 0.0002433 | 535.88 | 0.0002433 | 535.88 | 0 | 0 | 2023-05-12 14:15:34 | 0.0003398 | 2.5331 | 5579.5888 | 0 | 关闭
1338 | 2 | 5 | 恒流充电 | 00:43:30 | 09:29:56 | 0.152 | 2.236 | 0.1102 | 242.71 | 0.1102 | 242.71 | 0 | 0 | 0.0002461 | 542.12 | 0.0002461 | 542.12 | 0 | 0 | 2023-05-12 14:16:04 | 0.0003399 | 6.3328 | 13948.8497 | 0 | 关闭
1339 | 2 | 5 | 恒流充电 | 00:44:00 | 09:30:26 | 0.152 | 2.2364 | 0.1115 | 245.5 | 0.1115 | 245.5 | 0 | 0 | 0.000249 | 548.36 | 0.000249 | 548.36 | 0 | 0 | 2023-05-12 14:16:34 | 0.0003399 | 3.1664 | 6974.4249 | 0 | 关闭
1340 | 2 | 5 | 恒流充电 | 00:44:30 | 09:30:56 | 0.152 | 2.2366 | 0.1127 | 248.29 | 0.1127 | 248.29 | 0 | 0 | 0.0002518 | 554.6 | 0.0002518 | 554.6 | 0 | 0 | 2023-05-12 14:17:04 | 0.00034 | 6.3328 | 13948.9721 | 0 | 关闭
1341 | 2 | 5 | 恒流充电 | 00:45:00 | 09:31:26 | 0.152 | 2.237 | 0.114 | 251.08 | 0.114 | 251.08 | 0 | 0 | 0.0002546 | 560.84 | 0.0002546 | 560.84 | 0 | 0 | 2023-05-12 14:17:34 | 0.00034 | 3.1664 | 6974.486 | 0 | 关闭
1342 | 2 | 5 | 恒流充电 | 00:45:30 | 09:31:56 | 0.152 | 2.2372 | 0.1153 | 253.86 | 0.1153 | 253.86 | 0 | 0 | 0.0002575 | 567.08 | 0.0002575 | 567.08 | 0 | 0 | 2023-05-12 14:18:04 | 0.00034 | 6.3328 | 13948.9721 | 0 | 关闭
1343 | 2 | 5 | 恒流充电 | 00:46:00 | 09:32:26 | 0.152 | 2.2374 | 0.1165 | 256.65 | 0.1165 | 256.65 | 0 | 0 | 0.0002603 | 573.32 | 0.0002603 | 573.32 | 0 | 0 | 2023-05-12 14:18:34 | 0.00034 | 6.3328 | 13948.8497 | 0 | 关闭
1344 | 2 | 5 | 恒流充电 | 00:46:30 | 09:32:56 | 0.152 | 2.2377 | 0.1178 | 259.44 | 0.1178 | 259.44 | 0 | 0 | 0.0002631 | 579.56 | 0.0002631 | 579.56 | 0 | 0 | 2023-05-12 14:19:04 | 0.0003401 | 4.2219 | 9299.3147 | 0 | 关闭
1345 | 2 | 5 | 恒流充电 | 00:47:00 | 09:33:26 | 0.152 | 2.2379 | 0.1191 | 262.23 | 0.1191 | 262.23 | 0 | 0 | 0.000266 | 585.81 | 0.000266 | 585.81 | 0 | 0 | 2023-05-12 14:19:34 | 0.0003401 | 6.3328 | 13948.8497 | 0 | 关闭
1346 | 2 | 5 | 恒流充电 | 00:47:30 | 09:33:56 | 0.152 | 2.2381 | 0.1203 | 265.02 | 0.1203 | 265.02 | 0 | 0 | 0.0002688 | 592.05 | 0.0002688 | 592.05 | 0 | 0 | 2023-05-12 14:20:04 | 0.0003401 | 6.3328 | 13948.8497 | 0 | 关闭
1347 | 2 | 5 | 恒流充电 | 00:48:00 | 09:34:26 | 0.152 | 2.2383 | 0.1216 | 267.81 | 0.1216 | 267.81 | 0 | 0 | 0.0002716 | 598.3 | 0.0002716 | 598.3 | 0 | 0 | 2023-05-12 14:20:34 | 0.0003402 | 6.3328 | 13948.8497 | 0 | 关闭
1348 | 2 | 5 | 恒流充电 | 00:48:30 | 09:34:56 | 0.152 | 2.2386 | 0.1229 | 270.6 | 0.1229 | 270.6 | 0 | 0 | 0.0002745 | 604.54 | 0.0002745 | 604.54 | 0 | 0 | 2023-05-12 14:21:04 | 0.0003402 | 4.2218 | 9299.1516 | 0 | 关闭
1349 | 2 | 5 | 恒流充电 | 00:49:00 | 09:35:26 | 0.152 | 2.2388 | 0.1241 | 273.39 | 0.1241 | 273.39 | 0 | 0 | 0.0002773 | 610.79 | 0.0002773 | 610.79 | 0 | 0 | 2023-05-12 14:21:34 | 0.0003403 | 6.3328 | 13948.8497 | 0 | 关闭
1350 | 2 | 5 | 恒流充电 | 00:49:30 | 09:35:56 | 0.152 | 2.239 | 0.1254 | 276.18 | 0.1254 | 276.18 | 0 | 0 | 0.0002801 | 617.03 | 0.0002801 | 617.03 | 0 | 0 | 2023-05-12 14:22:04 | 0.0003403 | 6.3327 | 13948.7274 | 0 | 关闭
1351 | 2 | 5 | 恒流充电 | 00:50:00 | 09:36:26 | 0.152 | 2.2392 | 0.1267 | 278.97 | 0.1267 | 278.97 | 0 | 0 | 0.000283 | 623.28 | 0.000283 | 623.28 | 0 | 0 | 2023-05-12 14:22:34 | 0.0003403 | 6.3328 | 13948.8497 | 0 | 关闭
1352 | 2 | 5 | 恒流充电 | 00:50:30 | 09:36:56 | 0.152 | 2.2394 | 0.1279 | 281.76 | 0.1279 | 281.76 | 0 | 0 | 0.0002858 | 629.52 | 0.0002858 | 629.52 | 0 | 0 | 2023-05-12 14:23:04 | 0.0003403 | 6.3327 | 13948.7274 | 0 | 关闭
1353 | 2 | 5 | 恒流充电 | 00:51:00 | 09:37:26 | 0.152 | 2.2398 | 0.1292 | 284.55 | 0.1292 | 284.55 | 0 | 0 | 0.0002886 | 635.77 | 0.0002886 | 635.77 | 0 | 0 | 2023-05-12 14:23:34 | 0.0003404 | 3.1664 | 6974.3637 | 0 | 关闭
1354 | 2 | 5 | 恒流充电 | 00:51:30 | 09:37:56 | 0.152 | 2.2401 | 0.1305 | 287.34 | 0.1305 | 287.34 | 0 | 0 | 0.0002915 | 642.02 | 0.0002915 | 642.02 | 0 | 0 | 2023-05-12 14:24:04 | 0.0003405 | 4.2219 | 9299.2332 | 0 | 关闭
1355 | 2 | 5 | 恒流充电 | 00:52:00 | 09:38:26 | 0.152 | 2.2404 | 0.1317 | 290.13 | 0.1317 | 290.13 | 0 | 0 | 0.0002943 | 648.27 | 0.0002943 | 648.27 | 0 | 0 | 2023-05-12 14:24:34 | 0.0003405 | 4.2219 | 9299.3147 | 0 | 关闭
1356 | 2 | 5 | 恒流充电 | 00:52:30 | 09:38:56 | 0.152 | 2.2407 | 0.133 | 292.92 | 0.133 | 292.92 | 0 | 0 | 0.0002972 | 654.52 | 0.0002972 | 654.52 | 0 | 0 | 2023-05-12 14:25:04 | 0.0003406 | 4.2219 | 9299.2332 | 0 | 关闭
1357 | 2 | 5 | 恒流充电 | 00:53:00 | 09:39:26 | 0.152 | 2.2411 | 0.1343 | 295.71 | 0.1343 | 295.71 | 0 | 0 | 0.0003 | 660.77 | 0.0003 | 660.77 | 0 | 0 | 2023-05-12 14:25:34 | 0.0003406 | 3.1664 | 6974.4249 | 0 | 关闭
1358 | 2 | 5 | 恒流充电 | 00:53:30 | 09:39:56 | 0.152 | 2.2414 | 0.1355 | 298.5 | 0.1355 | 298.5 | 0 | 0 | 0.0003028 | 667.03 | 0.0003028 | 667.03 | 0 | 0 | 2023-05-12 14:26:04 | 0.0003407 | 4.2219 | 9299.3147 | 0 | 关闭
1359 | 2 | 5 | 恒流充电 | 00:54:00 | 09:40:26 | 0.152 | 2.2417 | 0.1368 | 301.29 | 0.1368 | 301.29 | 0 | 0 | 0.0003057 | 673.28 | 0.0003057 | 673.28 | 0 | 0 | 2023-05-12 14:26:34 | 0.0003407 | 4.2219 | 9299.3963 | 0 | 关闭
1360 | 2 | 5 | 恒流充电 | 00:54:30 | 09:40:56 | 0.152 | 2.242 | 0.1381 | 304.08 | 0.1381 | 304.08 | 0 | 0 | 0.0003085 | 679.53 | 0.0003085 | 679.53 | 0 | 0 | 2023-05-12 14:27:04 | 0.0003408 | 4.2219 | 9299.3147 | 0 | 关闭
1361 | 2 | 5 | 恒流充电 | 00:55:00 | 09:41:26 | 0.152 | 2.2422 | 0.1393 | 306.87 | 0.1393 | 306.87 | 0 | 0 | 0.0003113 | 685.79 | 0.0003113 | 685.79 | 0 | 0 | 2023-05-12 14:27:34 | 0.0003408 | 6.3329 | 13949.0945 | 0 | 关闭
1362 | 2 | 5 | 恒流充电 | 00:55:30 | 09:41:56 | 0.152 | 2.2425 | 0.1406 | 309.66 | 0.1406 | 309.66 | 0 | 0 | 0.0003142 | 692.04 | 0.0003142 | 692.04 | 0 | 0 | 2023-05-12 14:28:04 | 0.0003408 | 4.2218 | 9299.1516 | 0 | 关闭
1363 | 2 | 5 | 恒流充电 | 00:56:00 | 09:42:26 | 0.152 | 2.2429 | 0.1419 | 312.45 | 0.1419 | 312.45 | 0 | 0 | 0.000317 | 698.3 | 0.000317 | 698.3 | 0 | 0 | 2023-05-12 14:28:34 | 0.0003409 | 3.1664 | 6974.5472 | 0 | 关闭
1364 | 2 | 5 | 恒流充电 | 00:56:30 | 09:42:56 | 0.152 | 2.2431 | 0.1431 | 315.24 | 0.1431 | 315.24 | 0 | 0 | 0.0003199 | 704.56 | 0.0003199 | 704.56 | 0 | 0 | 2023-05-12 14:29:04 | 0.0003409 | 6.3328 | 13948.9721 | 0 | 关闭
1365 | 2 | 5 | 恒流充电 | 00:57:00 | 09:43:26 | 0.152 | 2.2433 | 0.1444 | 318.03 | 0.1444 | 318.03 | 0 | 0 | 0.0003227 | 710.82 | 0.0003227 | 710.82 | 0 | 0 | 2023-05-12 14:29:34 | 0.000341 | 6.3328 | 13948.9721 | 0 | 关闭
1366 | 2 | 5 | 恒流充电 | 00:57:30 | 09:43:56 | 0.152 | 2.2436 | 0.1457 | 320.82 | 0.1457 | 320.82 | 0 | 0 | 0.0003256 | 717.08 | 0.0003256 | 717.08 | 0 | 0 | 2023-05-12 14:30:04 | 0.000341 | 4.2218 | 9299.1516 | 0 | 关闭
1367 | 2 | 5 | 恒流充电 | 00:58:00 | 09:44:26 | 0.152 | 2.2437 | 0.1469 | 323.61 | 0.1469 | 323.61 | 0 | 0 | 0.0003284 | 723.33 | 0.0003284 | 723.33 | 0 | 0 | 2023-05-12 14:30:34 | 0.000341 | 12.6657 | 27897.9442 | 0 | 关闭
1368 | 2 | 5 | 恒流充电 | 00:58:30 | 09:44:56 | 0.152 | 2.244 | 0.1482 | 326.4 | 0.1482 | 326.4 | 0 | 0 | 0.0003312 | 729.59 | 0.0003312 | 729.59 | 0 | 0 | 2023-05-12 14:31:04 | 0.0003411 | 4.2219 | 9299.3147 | 0 | 关闭
1369 | 2 | 5 | 恒流充电 | 00:59:00 | 09:45:26 | 0.152 | 2.2443 | 0.1495 | 329.19 | 0.1495 | 329.19 | 0 | 0 | 0.0003341 | 735.86 | 0.0003341 | 735.86 | 0 | 0 | 2023-05-12 14:31:34 | 0.0003411 | 4.2219 | 9299.3147 | 0 | 关闭
1370 | 2 | 5 | 恒流充电 | 00:59:30 | 09:45:56 | 0.152 | 2.2445 | 0.1507 | 331.98 | 0.1507 | 331.98 | 0 | 0 | 0.0003369 | 742.12 | 0.0003369 | 742.12 | 0 | 0 | 2023-05-12 14:32:04 | 0.0003411 | 6.3329 | 13949.0945 | 0 | 关闭
1371 | 2 | 5 | 恒流充电 | 01:00:00 | 09:46:26 | 0.152 | 2.2448 | 0.152 | 334.77 | 0.152 | 334.77 | 0 | 0 | 0.0003398 | 748.38 | 0.0003398 | 748.38 | 0 | 0 | 2023-05-12 14:32:34 | 0.0003412 | 4.222 | 9299.5595 | 0 | 关闭
1372 | 2 | 5 | 恒流充电 | 01:00:30 | 09:46:56 | 0.152 | 2.2452 | 0.1533 | 337.56 | 0.1533 | 337.56 | 0 | 0 | 0.0003426 | 754.64 | 0.0003426 | 754.64 | 0 | 0 | 2023-05-12 14:33:04 | 0.0003412 | 3.1664 | 6974.486 | 0 | 关闭
1373 | 2 | 5 | 恒流充电 | 01:01:00 | 09:47:26 | 0.152 | 2.2456 | 0.1545 | 340.35 | 0.1545 | 340.35 | 0 | 0 | 0.0003455 | 760.91 | 0.0003455 | 760.91 | 0 | 0 | 2023-05-12 14:33:34 | 0.0003413 | 3.1664 | 6974.3637 | 0 | 关闭
1374 | 2 | 5 | 恒流充电 | 01:01:30 | 09:47:56 | 0.152 | 2.246 | 0.1558 | 343.14 | 0.1558 | 343.14 | 0 | 0 | 0.0003483 | 767.17 | 0.0003483 | 767.17 | 0 | 0 | 2023-05-12 14:34:04 | 0.0003414 | 3.1664 | 6974.486 | 0 | 关闭
1375 | 2 | 5 | 恒流充电 | 01:02:00 | 09:48:26 | 0.152 | 2.2465 | 0.1571 | 345.93 | 0.1571 | 345.93 | 0 | 0 | 0.0003511 | 773.44 | 0.0003511 | 773.44 | 0 | 0 | 2023-05-12 14:34:34 | 0.0003414 | 2.5331 | 5579.5399 | 0 | 关闭
1376 | 2 | 5 | 恒流充电 | 01:02:30 | 09:48:56 | 0.152 | 2.2468 | 0.1583 | 348.72 | 0.1583 | 348.72 | 0 | 0 | 0.000354 | 779.71 | 0.000354 | 779.71 | 0 | 0 | 2023-05-12 14:35:04 | 0.0003415 | 4.2219 | 9299.3147 | 0 | 关闭
1377 | 2 | 5 | 恒流充电 | 01:03:00 | 09:49:26 | 0.152 | 2.2471 | 0.1596 | 351.51 | 0.1596 | 351.51 | 0 | 0 | 0.0003568 | 785.97 | 0.0003568 | 785.97 | 0 | 0 | 2023-05-12 14:35:34 | 0.0003415 | 4.2219 | 9299.3147 | 0 | 关闭
1378 | 2 | 5 | 恒流充电 | 01:03:30 | 09:49:56 | 0.152 | 2.2474 | 0.1609 | 354.3 | 0.1609 | 354.3 | 0 | 0 | 0.0003597 | 792.24 | 0.0003597 | 792.24 | 0 | 0 | 2023-05-12 14:36:04 | 0.0003416 | 4.2218 | 9299.1516 | 0 | 关闭
1379 | 2 | 5 | 恒流充电 | 01:04:00 | 09:50:26 | 0.152 | 2.2478 | 0.1621 | 357.09 | 0.1621 | 357.09 | 0 | 0 | 0.0003625 | 798.51 | 0.0003625 | 798.51 | 0 | 0 | 2023-05-12 14:36:34 | 0.0003416 | 3.1664 | 6974.486 | 0 | 关闭
1380 | 2 | 5 | 恒流充电 | 01:04:30 | 09:50:56 | 0.152 | 2.2481 | 0.1634 | 359.88 | 0.1634 | 359.88 | 0 | 0 | 0.0003654 | 804.79 | 0.0003654 | 804.79 | 0 | 0 | 2023-05-12 14:37:04 | 0.0003417 | 4.2218 | 9299.1516 | 0 | 关闭
1381 | 2 | 5 | 恒流充电 | 01:05:00 | 09:51:26 | 0.152 | 2.2484 | 0.1647 | 362.67 | 0.1647 | 362.67 | 0 | 0 | 0.0003682 | 811.06 | 0.0003682 | 811.06 | 0 | 0 | 2023-05-12 14:37:34 | 0.0003417 | 4.2219 | 9299.3147 | 0 | 关闭
1382 | 2 | 5 | 恒流充电 | 01:05:30 | 09:51:56 | 0.152 | 2.2486 | 0.1659 | 365.46 | 0.1659 | 365.46 | 0 | 0 | 0.0003711 | 817.33 | 0.0003711 | 817.33 | 0 | 0 | 2023-05-12 14:38:04 | 0.0003418 | 6.3328 | 13948.9721 | 0 | 关闭
1383 | 2 | 5 | 恒流充电 | 01:06:00 | 09:52:26 | 0.152 | 2.2488 | 0.1672 | 368.25 | 0.1672 | 368.25 | 0 | 0 | 0.0003739 | 823.6 | 0.0003739 | 823.6 | 0 | 0 | 2023-05-12 14:38:34 | 0.0003418 | 6.3328 | 13948.9721 | 0 | 关闭
1384 | 2 | 5 | 恒流充电 | 01:06:30 | 09:52:56 | 0.152 | 2.2491 | 0.1685 | 371.04 | 0.1685 | 371.04 | 0 | 0 | 0.0003768 | 829.88 | 0.0003768 | 829.88 | 0 | 0 | 2023-05-12 14:39:04 | 0.0003418 | 4.2218 | 9299.1516 | 0 | 关闭
1385 | 2 | 5 | 恒流充电 | 01:07:00 | 09:53:26 | 0.152 | 2.2494 | 0.1697 | 373.83 | 0.1697 | 373.83 | 0 | 0 | 0.0003796 | 836.15 | 0.0003796 | 836.15 | 0 | 0 | 2023-05-12 14:39:34 | 0.0003419 | 4.2218 | 9299.1516 | 0 | 关闭
1386 | 2 | 5 | 恒流充电 | 01:07:30 | 09:53:56 | 0.152 | 2.2496 | 0.171 | 376.62 | 0.171 | 376.62 | 0 | 0 | 0.0003825 | 842.43 | 0.0003825 | 842.43 | 0 | 0 | 2023-05-12 14:40:04 | 0.0003419 | 6.3328 | 13948.9721 | 0 | 关闭
1387 | 2 | 5 | 恒流充电 | 01:08:00 | 09:54:26 | 0.152 | 2.2498 | 0.1722 | 379.4 | 0.1722 | 379.4 | 0 | 0 | 0.0003853 | 848.7 | 0.0003853 | 848.7 | 0 | 0 | 2023-05-12 14:40:34 | 0.0003419 | 6.3327 | 13948.7274 | 0 | 关闭
1388 | 2 | 5 | 恒流充电 | 01:08:30 | 09:54:56 | 0.152 | 2.2502 | 0.1735 | 382.19 | 0.1735 | 382.19 | 0 | 0 | 0.0003882 | 854.98 | 0.0003882 | 854.98 | 0 | 0 | 2023-05-12 14:41:04 | 0.000342 | 3.1664 | 6974.3637 | 0 | 关闭
1389 | 2 | 5 | 恒流充电 | 01:09:00 | 09:55:26 | 0.152 | 2.2506 | 0.1748 | 384.98 | 0.1748 | 384.98 | 0 | 0 | 0.000391 | 861.26 | 0.000391 | 861.26 | 0 | 0 | 2023-05-12 14:41:34 | 0.000342 | 3.1664 | 6974.486 | 0 | 关闭
1390 | 2 | 5 | 恒流充电 | 01:09:30 | 09:55:56 | 0.152 | 2.251 | 0.176 | 387.77 | 0.176 | 387.77 | 0 | 0 | 0.0003939 | 867.54 | 0.0003939 | 867.54 | 0 | 0 | 2023-05-12 14:42:04 | 0.0003421 | 3.1664 | 6974.3637 | 0 | 关闭
1391 | 2 | 5 | 恒流充电 | 01:10:00 | 09:56:26 | 0.152 | 2.2514 | 0.1773 | 390.56 | 0.1773 | 390.56 | 0 | 0 | 0.0003967 | 873.82 | 0.0003967 | 873.82 | 0 | 0 | 2023-05-12 14:42:34 | 0.0003422 | 3.1664 | 6974.4249 | 0 | 关闭
1392 | 2 | 5 | 恒流充电 | 01:10:30 | 09:56:56 | 0.152 | 2.2519 | 0.1786 | 393.35 | 0.1786 | 393.35 | 0 | 0 | 0.0003996 | 880.1 | 0.0003996 | 880.1 | 0 | 0 | 2023-05-12 14:43:04 | 0.0003422 | 2.5331 | 5579.5888 | 0 | 关闭
1393 | 2 | 5 | 恒流充电 | 01:11:00 | 09:57:26 | 0.152 | 2.2523 | 0.1798 | 396.14 | 0.1798 | 396.14 | 0 | 0 | 0.0004024 | 886.38 | 0.0004024 | 886.38 | 0 | 0 | 2023-05-12 14:43:34 | 0.0003423 | 3.1664 | 6974.5472 | 0 | 关闭
1394 | 2 | 5 | 恒流充电 | 01:11:30 | 09:57:56 | 0.152 | 2.2527 | 0.1811 | 398.93 | 0.1811 | 398.93 | 0 | 0 | 0.0004053 | 892.67 | 0.0004053 | 892.67 | 0 | 0 | 2023-05-12 14:44:04 | 0.0003424 | 3.1664 | 6974.3637 | 0 | 关闭
1395 | 2 | 5 | 恒流充电 | 01:12:00 | 09:58:26 | 0.152 | 2.2531 | 0.1824 | 401.72 | 0.1824 | 401.72 | 0 | 0 | 0.0004081 | 898.95 | 0.0004081 | 898.95 | 0 | 0 | 2023-05-12 14:44:34 | 0.0003424 | 3.1663 | 6974.3025 | 0 | 关闭
1396 | 2 | 5 | 恒流充电 | 01:12:30 | 09:58:56 | 0.152 | 2.2535 | 0.1836 | 404.51 | 0.1836 | 404.51 | 0 | 0 | 0.000411 | 905.24 | 0.000411 | 905.24 | 0 | 0 | 2023-05-12 14:45:04 | 0.0003425 | 3.1664 | 6974.486 | 0 | 关闭
1397 | 2 | 5 | 恒流充电 | 01:13:00 | 09:59:26 | 0.152 | 2.2538 | 0.1849 | 407.3 | 0.1849 | 407.3 | 0 | 0 | 0.0004138 | 911.53 | 0.0004138 | 911.53 | 0 | 0 | 2023-05-12 14:45:34 | 0.0003425 | 4.2218 | 9299.1516 | 0 | 关闭
1398 | 2 | 5 | 恒流充电 | 01:13:30 | 09:59:56 | 0.152 | 2.2542 | 0.1862 | 410.09 | 0.1862 | 410.09 | 0 | 0 | 0.0004167 | 917.81 | 0.0004167 | 917.81 | 0 | 0 | 2023-05-12 14:46:04 | 0.0003426 | 3.1664 | 6974.3637 | 0 | 关闭
1399 | 2 | 5 | 恒流充电 | 01:14:00 | 10:00:26 | 0.152 | 2.2545 | 0.1874 | 412.88 | 0.1874 | 412.88 | 0 | 0 | 0.0004195 | 924.1 | 0.0004195 | 924.1 | 0 | 0 | 2023-05-12 14:46:34 | 0.0003427 | 4.2217 | 9298.9884 | 0 | 关闭
1400 | 2 | 5 | 恒流充电 | 01:14:30 | 10:00:56 | 0.152 | 2.2549 | 0.1887 | 415.67 | 0.1887 | 415.67 | 0 | 0 | 0.0004224 | 930.39 | 0.0004224 | 930.39 | 0 | 0 | 2023-05-12 14:47:04 | 0.0003427 | 3.1664 | 6974.5472 | 0 | 关闭
1401 | 2 | 5 | 恒流充电 | 01:15:00 | 10:01:26 | 0.152 | 2.2553 | 0.19 | 418.46 | 0.19 | 418.46 | 0 | 0 | 0.0004253 | 936.68 | 0.0004253 | 936.68 | 0 | 0 | 2023-05-12 14:47:34 | 0.0003428 | 3.1664 | 6974.4249 | 0 | 关闭
1402 | 2 | 5 | 恒流充电 | 01:15:30 | 10:01:56 | 0.152 | 2.2556 | 0.1912 | 421.25 | 0.1912 | 421.25 | 0 | 0 | 0.0004281 | 942.98 | 0.0004281 | 942.98 | 0 | 0 | 2023-05-12 14:48:04 | 0.0003428 | 4.2219 | 9299.3963 | 0 | 关闭
1403 | 2 | 5 | 恒流充电 | 01:16:00 | 10:02:26 | 0.152 | 2.2559 | 0.1925 | 424.04 | 0.1925 | 424.04 | 0 | 0 | 0.000431 | 949.27 | 0.000431 | 949.27 | 0 | 0 | 2023-05-12 14:48:34 | 0.0003429 | 4.2219 | 9299.2332 | 0 | 关闭
1404 | 2 | 5 | 恒流充电 | 01:16:30 | 10:02:56 | 0.152 | 2.2564 | 0.1938 | 426.83 | 0.1938 | 426.83 | 0 | 0 | 0.0004338 | 955.56 | 0.0004338 | 955.56 | 0 | 0 | 2023-05-12 14:49:04 | 0.000343 | 2.5331 | 5579.5399 | 0 | 关闭
1405 | 2 | 5 | 恒流充电 | 01:17:00 | 10:03:26 | 0.152 | 2.2566 | 0.195 | 429.62 | 0.195 | 429.62 | 0 | 0 | 0.0004367 | 961.86 | 0.0004367 | 961.86 | 0 | 0 | 2023-05-12 14:49:34 | 0.000343 | 6.3328 | 13948.8497 | 0 | 关闭
1406 | 2 | 5 | 恒流充电 | 01:17:30 | 10:03:56 | 0.152 | 2.2572 | 0.1963 | 432.41 | 0.1963 | 432.41 | 0 | 0 | 0.0004395 | 968.16 | 0.0004395 | 968.16 | 0 | 0 | 2023-05-12 14:50:04 | 0.0003431 | 2.1109 | 4649.6166 | 0 | 关闭
1407 | 2 | 5 | 恒流充电 | 01:18:00 | 10:04:26 | 0.152 | 2.2576 | 0.1976 | 435.2 | 0.1976 | 435.2 | 0 | 0 | 0.0004424 | 974.45 | 0.0004424 | 974.45 | 0 | 0 | 2023-05-12 14:50:34 | 0.0003431 | 3.1664 | 6974.4249 | 0 | 关闭
1408 | 2 | 5 | 恒流充电 | 01:18:30 | 10:04:56 | 0.152 | 2.258 | 0.1988 | 437.99 | 0.1988 | 437.99 | 0 | 0 | 0.0004453 | 980.75 | 0.0004453 | 980.75 | 0 | 0 | 2023-05-12 14:51:04 | 0.0003432 | 3.1664 | 6974.4249 | 0 | 关闭
1409 | 2 | 5 | 恒流充电 | 01:19:00 | 10:05:26 | 0.152 | 2.2586 | 0.2001 | 440.78 | 0.2001 | 440.78 | 0 | 0 | 0.0004481 | 987.05 | 0.0004481 | 987.05 | 0 | 0 | 2023-05-12 14:51:34 | 0.0003433 | 2.111 | 4649.7797 | 0 | 关闭
1410 | 2 | 5 | 恒流充电 | 01:19:30 | 10:05:56 | 0.152 | 2.2591 | 0.2014 | 443.57 | 0.2014 | 443.57 | 0 | 0 | 0.000451 | 993.35 | 0.000451 | 993.35 | 0 | 0 | 2023-05-12 14:52:04 | 0.0003434 | 2.5331 | 5579.5399 | 0 | 关闭
1411 | 2 | 5 | 恒流充电 | 01:20:00 | 10:06:26 | 0.152 | 2.2596 | 0.2026 | 446.36 | 0.2026 | 446.36 | 0 | 0 | 0.0004538 | 999.66 | 0.0004538 | 999.66 | 0 | 0 | 2023-05-12 14:52:34 | 0.0003434 | 2.5331 | 5579.5399 | 0 | 关闭
1412 | 2 | 5 | 恒流充电 | 01:20:30 | 10:06:56 | 0.152 | 2.2601 | 0.2039 | 449.15 | 0.2039 | 449.15 | 0 | 0 | 0.0004567 | 1005.96 | 0.0004567 | 1005.96 | 0 | 0 | 2023-05-12 14:53:04 | 0.0003435 | 2.5331 | 5579.5399 | 0 | 关闭
1413 | 2 | 5 | 恒流充电 | 01:21:00 | 10:07:26 | 0.152 | 2.2606 | 0.2052 | 451.94 | 0.2052 | 451.94 | 0 | 0 | 0.0004596 | 1012.27 | 0.0004596 | 1012.27 | 0 | 0 | 2023-05-12 14:53:34 | 0.0003436 | 2.5331 | 5579.5399 | 0 | 关闭
1414 | 2 | 5 | 恒流充电 | 01:21:30 | 10:07:56 | 0.152 | 2.261 | 0.2064 | 454.73 | 0.2064 | 454.73 | 0 | 0 | 0.0004624 | 1018.57 | 0.0004624 | 1018.57 | 0 | 0 | 2023-05-12 14:54:04 | 0.0003436 | 3.1663 | 6974.3025 | 0 | 关闭
1415 | 2 | 5 | 恒流充电 | 01:22:00 | 10:08:26 | 0.152 | 2.2615 | 0.2077 | 457.52 | 0.2077 | 457.52 | 0 | 0 | 0.0004653 | 1024.88 | 0.0004653 | 1024.88 | 0 | 0 | 2023-05-12 14:54:34 | 0.0003437 | 2.5332 | 5579.6378 | 0 | 关闭
1416 | 2 | 5 | 恒流充电 | 01:22:30 | 10:08:56 | 0.152 | 2.262 | 0.209 | 460.31 | 0.209 | 460.31 | 0 | 0 | 0.0004682 | 1031.19 | 0.0004682 | 1031.19 | 0 | 0 | 2023-05-12 14:55:04 | 0.0003438 | 2.5331 | 5579.442 | 0 | 关闭
1417 | 2 | 5 | 恒流充电 | 01:23:00 | 10:09:26 | 0.152 | 2.2623 | 0.2102 | 463.1 | 0.2102 | 463.1 | 0 | 0 | 0.000471 | 1037.5 | 0.000471 | 1037.5 | 0 | 0 | 2023-05-12 14:55:34 | 0.0003438 | 4.2219 | 9299.3963 | 0 | 关闭
1418 | 2 | 5 | 恒流充电 | 01:23:30 | 10:09:56 | 0.152 | 2.2627 | 0.2115 | 465.89 | 0.2115 | 465.89 | 0 | 0 | 0.0004739 | 1043.82 | 0.0004739 | 1043.82 | 0 | 0 | 2023-05-12 14:56:04 | 0.0003439 | 3.1664 | 6974.4249 | 0 | 关闭
1419 | 2 | 5 | 恒流充电 | 01:24:00 | 10:10:26 | 0.152 | 2.2632 | 0.2128 | 468.68 | 0.2128 | 468.68 | 0 | 0 | 0.0004768 | 1050.13 | 0.0004768 | 1050.13 | 0 | 0 | 2023-05-12 14:56:34 | 0.000344 | 2.5331 | 5579.5399 | 0 | 关闭
1420 | 2 | 5 | 恒流充电 | 01:24:30 | 10:10:56 | 0.152 | 2.2635 | 0.214 | 471.47 | 0.214 | 471.47 | 0 | 0 | 0.0004796 | 1056.44 | 0.0004796 | 1056.44 | 0 | 0 | 2023-05-12 14:57:04 | 0.000344 | 4.2219 | 9299.3963 | 0 | 关闭
1421 | 2 | 5 | 恒流充电 | 01:25:00 | 10:11:26 | 0.152 | 2.264 | 0.2153 | 474.26 | 0.2153 | 474.26 | 0 | 0 | 0.0004825 | 1062.76 | 0.0004825 | 1062.76 | 0 | 0 | 2023-05-12 14:57:34 | 0.0003441 | 2.5331 | 5579.5399 | 0 | 关闭
1422 | 2 | 5 | 恒流充电 | 01:25:30 | 10:11:56 | 0.152 | 2.2644 | 0.2166 | 477.05 | 0.2166 | 477.05 | 0 | 0 | 0.0004854 | 1069.07 | 0.0004854 | 1069.07 | 0 | 0 | 2023-05-12 14:58:04 | 0.0003441 | 3.1664 | 6974.4249 | 0 | 关闭
1423 | 2 | 5 | 恒流充电 | 01:26:00 | 10:12:26 | 0.152 | 2.2649 | 0.2178 | 479.84 | 0.2178 | 479.84 | 0 | 0 | 0.0004882 | 1075.39 | 0.0004882 | 1075.39 | 0 | 0 | 2023-05-12 14:58:34 | 0.0003442 | 2.5332 | 5579.6378 | 0 | 关闭
1424 | 2 | 5 | 恒流充电 | 01:26:30 | 10:12:56 | 0.152 | 2.2655 | 0.2191 | 482.63 | 0.2191 | 482.63 | 0 | 0 | 0.0004911 | 1081.71 | 0.0004911 | 1081.71 | 0 | 0 | 2023-05-12 14:59:04 | 0.0003443 | 2.1109 | 4649.6166 | 0 | 关闭
1425 | 2 | 5 | 恒流充电 | 01:27:00 | 10:13:26 | 0.152 | 2.266 | 0.2204 | 485.42 | 0.2204 | 485.42 | 0 | 0 | 0.000494 | 1088.03 | 0.000494 | 1088.03 | 0 | 0 | 2023-05-12 14:59:34 | 0.0003444 | 2.5332 | 5579.7357 | 0 | 关闭
1426 | 2 | 5 | 恒流充电 | 01:27:30 | 10:13:56 | 0.152 | 2.2666 | 0.2216 | 488.21 | 0.2216 | 488.21 | 0 | 0 | 0.0004968 | 1094.36 | 0.0004968 | 1094.36 | 0 | 0 | 2023-05-12 15:00:04 | 0.0003445 | 2.1109 | 4649.535 | 0 | 关闭
1427 | 2 | 5 | 恒流充电 | 01:28:00 | 10:14:26 | 0.152 | 2.267 | 0.2229 | 491 | 0.2229 | 491 | 0 | 0 | 0.0004997 | 1100.68 | 0.0004997 | 1100.68 | 0 | 0 | 2023-05-12 15:00:34 | 0.0003446 | 3.1664 | 6974.5472 | 0 | 关闭
1428 | 2 | 5 | 恒流充电 | 01:28:30 | 10:14:56 | 0.152 | 2.2678 | 0.2242 | 493.79 | 0.2242 | 493.79 | 0 | 0 | 0.0005026 | 1107 | 0.0005026 | 1107 | 0 | 0 | 2023-05-12 15:01:04 | 0.0003447 | 1.5833 | 3487.3348 | 0 | 关闭
1429 | 2 | 5 | 恒流充电 | 01:29:00 | 10:15:26 | 0.152 | 2.2684 | 0.2254 | 496.58 | 0.2254 | 496.58 | 0 | 0 | 0.0005055 | 1113.33 | 0.0005055 | 1113.33 | 0 | 0 | 2023-05-12 15:01:34 | 0.0003448 | 2.1109 | 4649.6166 | 0 | 关闭
1430 | 2 | 5 | 恒流充电 | 01:29:30 | 10:15:56 | 0.152 | 2.269 | 0.2267 | 499.37 | 0.2267 | 499.37 | 0 | 0 | 0.0005083 | 1119.66 | 0.0005083 | 1119.66 | 0 | 0 | 2023-05-12 15:02:04 | 0.0003448 | 2.1109 | 4649.6166 | 0 | 关闭
1431 | 2 | 5 | 恒流充电 | 01:30:00 | 10:16:26 | 0.152 | 2.2697 | 0.228 | 502.16 | 0.228 | 502.16 | 0 | 0 | 0.0005112 | 1125.99 | 0.0005112 | 1125.99 | 0 | 0 | 2023-05-12 15:02:34 | 0.000345 | 1.8094 | 3985.3856 | 0 | 关闭
1432 | 2 | 5 | 恒流充电 | 01:30:30 | 10:16:56 | 0.152 | 2.2703 | 0.2292 | 504.95 | 0.2292 | 504.95 | 0 | 0 | 0.0005141 | 1132.33 | 0.0005141 | 1132.33 | 0 | 0 | 2023-05-12 15:03:04 | 0.0003451 | 2.111 | 4649.6982 | 0 | 关闭
1433 | 2 | 5 | 恒流充电 | 01:31:00 | 10:17:26 | 0.152 | 2.2709 | 0.2305 | 507.73 | 0.2305 | 507.73 | 0 | 0 | 0.000517 | 1138.66 | 0.000517 | 1138.66 | 0 | 0 | 2023-05-12 15:03:34 | 0.0003452 | 2.111 | 4649.6982 | 0 | 关闭
1434 | 2 | 5 | 恒流充电 | 01:31:30 | 10:17:56 | 0.152 | 2.2714 | 0.2318 | 510.52 | 0.2318 | 510.52 | 0 | 0 | 0.0005198 | 1145 | 0.0005198 | 1145 | 0 | 0 | 2023-05-12 15:04:04 | 0.0003453 | 2.5332 | 5579.6378 | 0 | 关闭
1435 | 2 | 5 | 恒流充电 | 01:32:00 | 10:18:26 | 0.152 | 2.2719 | 0.233 | 513.31 | 0.233 | 513.31 | 0 | 0 | 0.0005227 | 1151.33 | 0.0005227 | 1151.33 | 0 | 0 | 2023-05-12 15:04:34 | 0.0003453 | 2.5332 | 5579.6378 | 0 | 关闭
1436 | 2 | 5 | 恒流充电 | 01:32:30 | 10:18:56 | 0.152 | 2.2724 | 0.2343 | 516.1 | 0.2343 | 516.1 | 0 | 0 | 0.0005256 | 1157.67 | 0.0005256 | 1157.67 | 0 | 0 | 2023-05-12 15:05:04 | 0.0003454 | 2.5331 | 5579.5399 | 0 | 关闭
1437 | 2 | 5 | 恒流充电 | 01:33:00 | 10:19:26 | 0.152 | 2.273 | 0.2356 | 518.89 | 0.2356 | 518.89 | 0 | 0 | 0.0005285 | 1164.01 | 0.0005285 | 1164.01 | 0 | 0 | 2023-05-12 15:05:34 | 0.0003455 | 2.111 | 4649.6982 | 0 | 关闭
1438 | 2 | 5 | 恒流充电 | 01:33:30 | 10:19:56 | 0.152 | 2.2736 | 0.2368 | 521.68 | 0.2368 | 521.68 | 0 | 0 | 0.0005313 | 1170.36 | 0.0005313 | 1170.36 | 0 | 0 | 2023-05-12 15:06:04 | 0.0003455 | 2.111 | 4649.6982 | 0 | 关闭
1439 | 2 | 5 | 恒流充电 | 01:34:00 | 10:20:26 | 0.152 | 2.2741 | 0.2381 | 524.47 | 0.2381 | 524.47 | 0 | 0 | 0.0005342 | 1176.7 | 0.0005342 | 1176.7 | 0 | 0 | 2023-05-12 15:06:34 | 0.0003456 | 2.5332 | 5579.7357 | 0 | 关闭
1440 | 2 | 5 | 恒流充电 | 01:34:30 | 10:20:56 | 0.152 | 2.2748 | 0.2394 | 527.26 | 0.2394 | 527.26 | 0 | 0 | 0.0005371 | 1183.04 | 0.0005371 | 1183.04 | 0 | 0 | 2023-05-12 15:07:04 | 0.0003457 | 1.8094 | 3985.4556 | 0 | 关闭
1441 | 2 | 5 | 恒流充电 | 01:35:00 | 10:21:26 | 0.152 | 2.2753 | 0.2406 | 530.05 | 0.2406 | 530.05 | 0 | 0 | 0.00054 | 1189.39 | 0.00054 | 1189.39 | 0 | 0 | 2023-05-12 15:07:34 | 0.0003458 | 2.5332 | 5579.6378 | 0 | 关闭
1442 | 2 | 5 | 恒流充电 | 01:35:30 | 10:21:56 | 0.152 | 2.2761 | 0.2419 | 532.84 | 0.2419 | 532.84 | 0 | 0 | 0.0005429 | 1195.74 | 0.0005429 | 1195.74 | 0 | 0 | 2023-05-12 15:08:04 | 0.000346 | 1.5832 | 3487.2736 | 0 | 关闭
1443 | 2 | 5 | 恒流充电 | 01:36:00 | 10:22:26 | 0.152 | 2.2768 | 0.2432 | 535.63 | 0.2432 | 535.63 | 0 | 0 | 0.0005457 | 1202.09 | 0.0005457 | 1202.09 | 0 | 0 | 2023-05-12 15:08:34 | 0.0003461 | 1.8094 | 3985.5255 | 0 | 关闭
1444 | 2 | 5 | 恒流充电 | 01:36:30 | 10:22:56 | 0.152 | 2.2776 | 0.2444 | 538.42 | 0.2444 | 538.42 | 0 | 0 | 0.0005486 | 1208.44 | 0.0005486 | 1208.44 | 0 | 0 | 2023-05-12 15:09:04 | 0.0003462 | 1.5832 | 3487.2736 | 0 | 关闭
1445 | 2 | 5 | 恒流充电 | 01:37:00 | 10:23:26 | 0.152 | 2.2783 | 0.2457 | 541.21 | 0.2457 | 541.21 | 0 | 0 | 0.0005515 | 1214.8 | 0.0005515 | 1214.8 | 0 | 0 | 2023-05-12 15:09:34 | 0.0003463 | 1.8095 | 3985.6653 | 0 | 关闭
1446 | 2 | 5 | 恒流充电 | 01:37:30 | 10:23:56 | 0.152 | 2.2791 | 0.247 | 544 | 0.247 | 544 | 0 | 0 | 0.0005544 | 1221.16 | 0.0005544 | 1221.16 | 0 | 0 | 2023-05-12 15:10:04 | 0.0003464 | 1.5833 | 3487.396 | 0 | 关闭
1447 | 2 | 5 | 恒流充电 | 01:38:00 | 10:24:26 | 0.152 | 2.2799 | 0.2482 | 546.79 | 0.2482 | 546.79 | 0 | 0 | 0.0005573 | 1227.52 | 0.0005573 | 1227.52 | 0 | 0 | 2023-05-12 15:10:34 | 0.0003465 | 1.5833 | 3487.3348 | 0 | 关闭
1448 | 2 | 5 | 恒流充电 | 01:38:30 | 10:24:56 | 0.152 | 2.2807 | 0.2495 | 549.58 | 0.2495 | 549.58 | 0 | 0 | 0.0005602 | 1233.88 | 0.0005602 | 1233.88 | 0 | 0 | 2023-05-12 15:11:04 | 0.0003466 | 1.5833 | 3487.3348 | 0 | 关闭
1449 | 2 | 5 | 恒流充电 | 01:39:00 | 10:25:26 | 0.152 | 2.2815 | 0.2508 | 552.37 | 0.2508 | 552.37 | 0 | 0 | 0.0005631 | 1240.24 | 0.0005631 | 1240.24 | 0 | 0 | 2023-05-12 15:11:34 | 0.0003468 | 1.5832 | 3487.2124 | 0 | 关闭
1450 | 2 | 5 | 恒流充电 | 01:39:30 | 10:25:56 | 0.152 | 2.2823 | 0.252 | 555.16 | 0.252 | 555.16 | 0 | 0 | 0.000566 | 1246.61 | 0.000566 | 1246.61 | 0 | 0 | 2023-05-12 15:12:04 | 0.0003469 | 1.5832 | 3487.3348 | 0 | 关闭
1451 | 2 | 5 | 恒流充电 | 01:40:00 | 10:26:26 | 0.152 | 2.2831 | 0.2533 | 557.95 | 0.2533 | 557.95 | 0 | 0 | 0.0005689 | 1252.98 | 0.0005689 | 1252.98 | 0 | 0 | 2023-05-12 15:12:34 | 0.000347 | 1.5832 | 3487.2736 | 0 | 关闭
1452 | 2 | 5 | 恒流充电 | 01:40:30 | 10:26:56 | 0.152 | 2.2839 | 0.2546 | 560.74 | 0.2546 | 560.74 | 0 | 0 | 0.0005717 | 1259.35 | 0.0005717 | 1259.35 | 0 | 0 | 2023-05-12 15:13:04 | 0.0003472 | 1.5833 | 3487.3348 | 0 | 关闭
1453 | 2 | 5 | 恒流充电 | 01:41:00 | 10:27:26 | 0.152 | 2.2848 | 0.2558 | 563.53 | 0.2558 | 563.53 | 0 | 0 | 0.0005746 | 1265.72 | 0.0005746 | 1265.72 | 0 | 0 | 2023-05-12 15:13:34 | 0.0003474 | 1.4075 | 3100.1251 | 0 | 关闭
1454 | 2 | 5 | 恒流充电 | 01:41:30 | 10:27:56 | 0.152 | 2.2855 | 0.2571 | 566.32 | 0.2571 | 566.32 | 0 | 0 | 0.0005775 | 1272.1 | 0.0005775 | 1272.1 | 0 | 0 | 2023-05-12 15:14:04 | 0.0003474 | 1.8098 | 3986.2947 | 0 | 关闭
1455 | 2 | 5 | 恒流充电 | 01:42:00 | 10:28:26 | 0.152 | 2.2861 | 0.2584 | 569.11 | 0.2584 | 569.11 | 0 | 0 | 0.0005804 | 1278.48 | 0.0005804 | 1278.48 | 0 | 0 | 2023-05-12 15:14:34 | 0.0003475 | 2.1112 | 4650.1876 | 0 | 关闭
1456 | 2 | 5 | 恒流充电 | 01:42:30 | 10:28:56 | 0.152 | 2.2868 | 0.2596 | 571.9 | 0.2596 | 571.9 | 0 | 0 | 0.0005833 | 1284.85 | 0.0005833 | 1284.85 | 0 | 0 | 2023-05-12 15:15:04 | 0.0003476 | 1.8094 | 3985.3856 | 0 | 关闭
1457 | 2 | 5 | 恒流充电 | 01:43:00 | 10:29:26 | 0.152 | 2.2875 | 0.2609 | 574.69 | 0.2609 | 574.69 | 0 | 0 | 0.0005862 | 1291.23 | 0.0005862 | 1291.23 | 0 | 0 | 2023-05-12 15:15:34 | 0.0003477 | 1.8093 | 3985.3157 | 0 | 关闭
1458 | 2 | 5 | 恒流充电 | 01:43:30 | 10:29:56 | 0.152 | 2.2883 | 0.2622 | 577.48 | 0.2622 | 577.48 | 0 | 0 | 0.0005891 | 1297.62 | 0.0005891 | 1297.62 | 0 | 0 | 2023-05-12 15:16:04 | 0.0003478 | 1.5832 | 3487.1512 | 0 | 关闭
1459 | 2 | 5 | 恒流充电 | 01:44:00 | 10:30:26 | 0.152 | 2.289 | 0.2634 | 580.27 | 0.2634 | 580.27 | 0 | 0 | 0.000592 | 1304 | 0.000592 | 1304 | 0 | 0 | 2023-05-12 15:16:34 | 0.0003479 | 1.8093 | 3985.3157 | 0 | 关闭
1460 | 2 | 5 | 恒流充电 | 01:44:30 | 10:30:56 | 0.152 | 2.29 | 0.2647 | 583.06 | 0.2647 | 583.06 | 0 | 0 | 0.0005949 | 1310.39 | 0.0005949 | 1310.39 | 0 | 0 | 2023-05-12 15:17:04 | 0.0003481 | 1.2665 | 2789.721 | 0 | 关闭
1461 | 2 | 5 | 恒流充电 | 01:45:00 | 10:31:26 | 0.152 | 2.2908 | 0.266 | 585.85 | 0.266 | 585.85 | 0 | 0 | 0.0005978 | 1316.78 | 0.0005978 | 1316.78 | 0 | 0 | 2023-05-12 15:17:34 | 0.0003482 | 1.5832 | 3487.1512 | 0 | 关闭
1462 | 2 | 5 | 恒流充电 | 01:45:30 | 10:31:56 | 0.152 | 2.2917 | 0.2672 | 588.64 | 0.2672 | 588.64 | 0 | 0 | 0.0006007 | 1323.17 | 0.0006007 | 1323.17 | 0 | 0 | 2023-05-12 15:18:04 | 0.0003483 | 1.4073 | 3099.7988 | 0 | 关闭
1463 | 2 | 5 | 恒流充电 | 01:46:00 | 10:32:26 | 0.152 | 2.2926 | 0.2685 | 591.43 | 0.2685 | 591.43 | 0 | 0 | 0.0006036 | 1329.56 | 0.0006036 | 1329.56 | 0 | 0 | 2023-05-12 15:18:34 | 0.0003485 | 1.4073 | 3099.69 | 0 | 关闭
1464 | 2 | 5 | 恒流充电 | 01:46:30 | 10:32:56 | 0.152 | 2.2937 | 0.2698 | 594.22 | 0.2698 | 594.22 | 0 | 0 | 0.0006065 | 1335.96 | 0.0006065 | 1335.96 | 0 | 0 | 2023-05-12 15:19:04 | 0.0003486 | 1.1514 | 2536.1545 | 0 | 关闭
1465 | 2 | 5 | 恒流充电 | 01:47:00 | 10:33:26 | 0.152 | 2.2947 | 0.271 | 597.01 | 0.271 | 597.01 | 0 | 0 | 0.0006094 | 1342.36 | 0.0006094 | 1342.36 | 0 | 0 | 2023-05-12 15:19:34 | 0.0003487 | 1.2665 | 2789.721 | 0 | 关闭
1466 | 2 | 5 | 恒流充电 | 01:47:30 | 10:33:56 | 0.152 | 2.2957 | 0.2723 | 599.8 | 0.2723 | 599.8 | 0 | 0 | 0.0006123 | 1348.77 | 0.0006123 | 1348.77 | 0 | 0 | 2023-05-12 15:20:04 | 0.0003489 | 1.2665 | 2789.721 | 0 | 关闭
1467 | 2 | 5 | 恒流充电 | 01:48:00 | 10:34:26 | 0.152 | 2.2968 | 0.2736 | 602.59 | 0.2736 | 602.59 | 0 | 0 | 0.0006152 | 1355.17 | 0.0006152 | 1355.17 | 0 | 0 | 2023-05-12 15:20:34 | 0.0003491 | 1.1514 | 2536.1545 | 0 | 关闭
1468 | 2 | 5 | 恒流充电 | 01:48:30 | 10:34:56 | 0.152 | 2.2977 | 0.2748 | 605.38 | 0.2748 | 605.38 | 0 | 0 | 0.0006182 | 1361.58 | 0.0006182 | 1361.58 | 0 | 0 | 2023-05-12 15:21:04 | 0.0003493 | 1.4073 | 3099.7444 | 0 | 关闭
1469 | 2 | 5 | 恒流充电 | 01:49:00 | 10:35:26 | 0.152 | 2.2986 | 0.2761 | 608.17 | 0.2761 | 608.17 | 0 | 0 | 0.0006211 | 1367.99 | 0.0006211 | 1367.99 | 0 | 0 | 2023-05-12 15:21:34 | 0.0003493 | 1.4073 | 3099.7444 | 0 | 关闭
1470 | 2 | 5 | 恒流充电 | 01:49:30 | 10:35:56 | 0.152 | 2.2996 | 0.2774 | 610.96 | 0.2774 | 610.96 | 0 | 0 | 0.000624 | 1374.41 | 0.000624 | 1374.41 | 0 | 0 | 2023-05-12 15:22:04 | 0.0003495 | 1.2665 | 2789.721 | 0 | 关闭
1471 | 2 | 5 | 恒流充电 | 01:50:00 | 10:36:26 | 0.152 | 2.3004 | 0.2786 | 613.75 | 0.2786 | 613.75 | 0 | 0 | 0.0006269 | 1380.82 | 0.0006269 | 1380.82 | 0 | 0 | 2023-05-12 15:22:34 | 0.0003496 | 1.5832 | 3487.1512 | 0 | 关闭
1472 | 2 | 5 | 恒流充电 | 01:50:30 | 10:36:56 | 0.152 | 2.3014 | 0.2799 | 616.54 | 0.2799 | 616.54 | 0 | 0 | 0.0006298 | 1387.24 | 0.0006298 | 1387.24 | 0 | 0 | 2023-05-12 15:23:04 | 0.0003498 | 1.2666 | 2789.7699 | 0 | 关闭
1473 | 2 | 5 | 恒流充电 | 01:51:00 | 10:37:26 | 0.152 | 2.3022 | 0.2812 | 619.33 | 0.2812 | 619.33 | 0 | 0 | 0.0006327 | 1393.66 | 0.0006327 | 1393.66 | 0 | 0 | 2023-05-12 15:23:34 | 0.0003499 | 1.5832 | 3487.1512 | 0 | 关闭
1474 | 2 | 5 | 恒流充电 | 01:51:30 | 10:37:56 | 0.152 | 2.3032 | 0.2824 | 622.12 | 0.2824 | 622.12 | 0 | 0 | 0.0006356 | 1400.09 | 0.0006356 | 1400.09 | 0 | 0 | 2023-05-12 15:24:04 | 0.00035 | 1.2665 | 2789.721 | 0 | 关闭
1475 | 2 | 5 | 恒流充电 | 01:52:00 | 10:38:26 | 0.152 | 2.3041 | 0.2837 | 624.91 | 0.2837 | 624.91 | 0 | 0 | 0.0006386 | 1406.51 | 0.0006386 | 1406.51 | 0 | 0 | 2023-05-12 15:24:34 | 0.0003502 | 1.4073 | 3099.69 | 0 | 关闭
1476 | 2 | 5 | 恒流充电 | 01:52:30 | 10:38:56 | 0.152 | 2.3051 | 0.285 | 627.7 | 0.285 | 627.7 | 0 | 0 | 0.0006415 | 1412.94 | 0.0006415 | 1412.94 | 0 | 0 | 2023-05-12 15:25:04 | 0.0003504 | 1.2666 | 2789.7699 | 0 | 关闭
1477 | 2 | 5 | 恒流充电 | 01:53:00 | 10:39:26 | 0.152 | 2.306 | 0.2862 | 630.49 | 0.2862 | 630.49 | 0 | 0 | 0.0006444 | 1419.37 | 0.0006444 | 1419.37 | 0 | 0 | 2023-05-12 15:25:34 | 0.0003505 | 1.4073 | 3099.7988 | 0 | 关闭
1478 | 2 | 5 | 恒流充电 | 01:53:30 | 10:39:56 | 0.152 | 2.3072 | 0.2875 | 633.28 | 0.2875 | 633.28 | 0 | 0 | 0.0006473 | 1425.81 | 0.0006473 | 1425.81 | 0 | 0 | 2023-05-12 15:26:04 | 0.0003507 | 1.0554 | 2324.7267 | 0 | 关闭
1479 | 2 | 5 | 恒流充电 | 01:54:00 | 10:40:26 | 0.152 | 2.3082 | 0.2888 | 636.07 | 0.2888 | 636.07 | 0 | 0 | 0.0006502 | 1432.25 | 0.0006502 | 1432.25 | 0 | 0 | 2023-05-12 15:26:34 | 0.0003508 | 1.2666 | 2789.7699 | 0 | 关闭
1480 | 2 | 5 | 恒流充电 | 01:54:30 | 10:40:56 | 0.152 | 2.3093 | 0.29 | 638.86 | 0.29 | 638.86 | 0 | 0 | 0.0006532 | 1438.69 | 0.0006532 | 1438.69 | 0 | 0 | 2023-05-12 15:27:04 | 0.000351 | 1.1514 | 2536.1545 | 0 | 关闭
1481 | 2 | 5 | 恒流充电 | 01:55:00 | 10:41:26 | 0.152 | 2.3104 | 0.2913 | 641.65 | 0.2913 | 641.65 | 0 | 0 | 0.0006561 | 1445.13 | 0.0006561 | 1445.13 | 0 | 0 | 2023-05-12 15:27:34 | 0.0003512 | 1.1514 | 2536.199 | 0 | 关闭
1482 | 2 | 5 | 恒流充电 | 01:55:30 | 10:41:56 | 0.152 | 2.3115 | 0.2926 | 644.44 | 0.2926 | 644.44 | 0 | 0 | 0.000659 | 1451.58 | 0.000659 | 1451.58 | 0 | 0 | 2023-05-12 15:28:04 | 0.0003513 | 1.1514 | 2536.11 | 0 | 关闭
1483 | 2 | 5 | 恒流充电 | 01:56:00 | 10:42:26 | 0.152 | 2.3125 | 0.2938 | 647.23 | 0.2938 | 647.23 | 0 | 0 | 0.0006619 | 1458.03 | 0.0006619 | 1458.03 | 0 | 0 | 2023-05-12 15:28:34 | 0.0003514 | 1.2665 | 2789.6721 | 0 | 关闭
1484 | 2 | 5 | 恒流充电 | 01:56:30 | 10:42:56 | 0.152 | 2.3137 | 0.2951 | 650.02 | 0.2951 | 650.02 | 0 | 0 | 0.0006649 | 1464.48 | 0.0006649 | 1464.48 | 0 | 0 | 2023-05-12 15:29:04 | 0.0003517 | 1.0555 | 2324.8083 | 0 | 关闭
1485 | 2 | 5 | 恒流充电 | 01:57:00 | 10:43:26 | 0.152 | 2.3148 | 0.2964 | 652.8 | 0.2964 | 652.8 | 0 | 0 | 0.0006678 | 1470.94 | 0.0006678 | 1470.94 | 0 | 0 | 2023-05-12 15:29:34 | 0.0003518 | 1.1514 | 2536.1545 | 0 | 关闭
1486 | 2 | 5 | 恒流充电 | 01:57:30 | 10:43:56 | 0.152 | 2.3158 | 0.2976 | 655.59 | 0.2976 | 655.59 | 0 | 0 | 0.0006707 | 1477.4 | 0.0006707 | 1477.4 | 0 | 0 | 2023-05-12 15:30:04 | 0.000352 | 1.2665 | 2789.721 | 0 | 关闭
1487 | 2 | 5 | 恒流充电 | 01:58:00 | 10:44:26 | 0.152 | 2.3168 | 0.2989 | 658.38 | 0.2989 | 658.38 | 0 | 0 | 0.0006737 | 1483.86 | 0.0006737 | 1483.86 | 0 | 0 | 2023-05-12 15:30:34 | 0.0003521 | 1.2665 | 2789.6721 | 0 | 关闭
1488 | 2 | 5 | 恒流充电 | 01:58:30 | 10:44:56 | 0.152 | 2.3179 | 0.3002 | 661.17 | 0.3002 | 661.17 | 0 | 0 | 0.0006766 | 1490.32 | 0.0006766 | 1490.32 | 0 | 0 | 2023-05-12 15:31:04 | 0.0003523 | 1.1515 | 2536.2435 | 0 | 关闭
1489 | 2 | 5 | 恒流充电 | 01:59:00 | 10:45:26 | 0.152 | 2.3188 | 0.3014 | 663.96 | 0.3014 | 663.96 | 0 | 0 | 0.0006795 | 1496.79 | 0.0006795 | 1496.79 | 0 | 0 | 2023-05-12 15:31:34 | 0.0003524 | 1.4072 | 3099.6356 | 0 | 关闭
1490 | 2 | 5 | 恒流充电 | 01:59:30 | 10:45:56 | 0.152 | 2.3198 | 0.3027 | 666.75 | 0.3027 | 666.75 | 0 | 0 | 0.0006825 | 1503.26 | 0.0006825 | 1503.26 | 0 | 0 | 2023-05-12 15:32:04 | 0.0003526 | 1.2665 | 2789.5742 | 0 | 关闭
1491 | 2 | 5 | 恒流充电 | 02:00:00 | 10:46:26 | 0.152 | 2.3207 | 0.304 | 669.54 | 0.304 | 669.54 | 0 | 0 | 0.0006854 | 1509.73 | 0.0006854 | 1509.73 | 0 | 0 | 2023-05-12 15:32:34 | 0.0003527 | 1.4072 | 3099.5812 | 0 | 关闭
1492 | 2 | 5 | 恒流充电 | 02:00:30 | 10:46:56 | 0.152 | 2.3217 | 0.3052 | 672.33 | 0.3052 | 672.33 | 0 | 0 | 0.0006884 | 1516.21 | 0.0006884 | 1516.21 | 0 | 0 | 2023-05-12 15:33:04 | 0.0003529 | 1.2665 | 2789.721 | 0 | 关闭
1493 | 2 | 5 | 恒流充电 | 02:01:00 | 10:47:26 | 0.152 | 2.3226 | 0.3065 | 675.12 | 0.3065 | 675.12 | 0 | 0 | 0.0006913 | 1522.69 | 0.0006913 | 1522.69 | 0 | 0 | 2023-05-12 15:33:34 | 0.000353 | 1.4073 | 3099.7444 | 0 | 关闭
1494 | 2 | 5 | 恒流充电 | 02:01:30 | 10:47:56 | 0.152 | 2.3235 | 0.3078 | 677.91 | 0.3078 | 677.91 | 0 | 0 | 0.0006942 | 1529.17 | 0.0006942 | 1529.17 | 0 | 0 | 2023-05-12 15:34:04 | 0.0003531 | 1.4072 | 3099.6356 | 0 | 关闭
1495 | 2 | 5 | 恒流充电 | 02:02:00 | 10:48:26 | 0.152 | 2.3244 | 0.309 | 680.7 | 0.309 | 680.7 | 0 | 0 | 0.0006972 | 1535.65 | 0.0006972 | 1535.65 | 0 | 0 | 2023-05-12 15:34:34 | 0.0003533 | 1.4073 | 3099.7444 | 0 | 关闭
1496 | 2 | 5 | 恒流充电 | 02:02:30 | 10:48:56 | 0.152 | 2.3253 | 0.3103 | 683.49 | 0.3103 | 683.49 | 0 | 0 | 0.0007001 | 1542.14 | 0.0007001 | 1542.14 | 0 | 0 | 2023-05-12 15:35:04 | 0.0003534 | 1.4072 | 3099.6356 | 0 | 关闭
1497 | 2 | 5 | 恒流充电 | 02:03:00 | 10:49:26 | 0.152 | 2.3261 | 0.3116 | 686.28 | 0.3116 | 686.28 | 0 | 0 | 0.0007031 | 1548.62 | 0.0007031 | 1548.62 | 0 | 0 | 2023-05-12 15:35:34 | 0.0003535 | 1.5831 | 3486.9677 | 0 | 关闭
1498 | 2 | 5 | 恒流充电 | 02:03:30 | 10:49:56 | 0.152 | 2.3269 | 0.3128 | 689.07 | 0.3128 | 689.07 | 0 | 0 | 0.000706 | 1555.11 | 0.000706 | 1555.11 | 0 | 0 | 2023-05-12 15:36:04 | 0.0003536 | 1.5832 | 3487.3348 | 0 | 关闭
1499 | 2 | 5 | 恒流充电 | 02:04:00 | 10:50:26 | 0.152 | 2.3275 | 0.3141 | 691.86 | 0.3141 | 691.86 | 0 | 0 | 0.000709 | 1561.61 | 0.000709 | 1561.61 | 0 | 0 | 2023-05-12 15:36:34 | 0.0003537 | 2.1108 | 4649.2903 | 0 | 关闭
1500 | 2 | 5 | 恒流充电 | 02:04:30 | 10:50:56 | 0.152 | 2.328 | 0.3154 | 694.65 | 0.3154 | 694.65 | 0 | 0 | 0.0007119 | 1568.1 | 0.0007119 | 1568.1 | 0 | 0 | 2023-05-12 15:37:04 | 0.0003538 | 2.533 | 5579.3441 | 0 | 关闭
1501 | 2 | 5 | 恒流充电 | 02:05:00 | 10:51:26 | 0.152 | 2.3283 | 0.3166 | 697.44 | 0.3166 | 697.44 | 0 | 0 | 0.0007149 | 1574.6 | 0.0007149 | 1574.6 | 0 | 0 | 2023-05-12 15:37:34 | 0.0003539 | 4.2219 | 9299.2332 | 0 | 关闭
1502 | 2 | 5 | 恒流充电 | 02:05:30 | 10:51:56 | 0.152 | 2.3286 | 0.3179 | 700.23 | 0.3179 | 700.23 | 0 | 0 | 0.0007178 | 1581.09 | 0.0007178 | 1581.09 | 0 | 0 | 2023-05-12 15:38:04 | 0.0003539 | 4.2217 | 9298.9068 | 0 | 关闭
1503 | 2 | 5 | 恒流充电 | 02:06:00 | 10:52:26 | 0.152 | 2.3287 | 0.3192 | 703.02 | 0.3192 | 703.02 | 0 | 0 | 0.0007208 | 1587.59 | 0.0007208 | 1587.59 | 0 | 0 | 2023-05-12 15:38:34 | 0.0003539 | 12.6649 | 27896.231 | 0 | 关闭
1504 | 2 | 5 | 恒流充电 | 02:06:30 | 10:52:56 | 0.152 | 2.3288 | 0.3204 | 705.81 | 0.3204 | 705.81 | 0 | 0 | 0.0007237 | 1594.08 | 0.0007237 | 1594.08 | 0 | 0 | 2023-05-12 15:39:04 | 0.0003539 | 12.6653 | 27897.21 | 0 | 关闭
1505 | 2 | 5 | 恒流充电 | 02:07:00 | 10:53:26 | 0.152 | 2.329 | 0.3217 | 708.6 | 0.3217 | 708.6 | 0 | 0 | 0.0007267 | 1600.58 | 0.0007267 | 1600.58 | 0 | 0 | 2023-05-12 15:39:34 | 0.000354 | 6.3328 | 13948.8497 | 0 | 关闭
1506 | 2 | 5 | 恒流充电 | 02:07:30 | 10:53:56 | 0.152 | 2.329 | 0.323 | 711.39 | 0.323 | 711.39 | 0 | 0 | 0.0007296 | 1607.08 | 0.0007296 | 1607.08 | 0 | 0 | 2023-05-12 15:40:04 | 0.0003539 | 0 | 0 | 0 | 关闭
1507 | 2 | 5 | 恒流充电 | 02:08:00 | 10:54:26 | 0.152 | 2.329 | 0.3242 | 714.18 | 0.3242 | 714.18 | 0 | 0 | 0.0007326 | 1613.57 | 0.0007326 | 1613.57 | 0 | 0 | 2023-05-12 15:40:34 | 0.0003539 | 0 | 0 | 0 | 关闭
1508 | 2 | 5 | 恒流充电 | 02:08:30 | 10:54:56 | 0.152 | 2.3291 | 0.3255 | 716.97 | 0.3255 | 716.97 | 0 | 0 | 0.0007355 | 1620.07 | 0.0007355 | 1620.07 | 0 | 0 | 2023-05-12 15:41:04 | 0.000354 | 12.6644 | 27895.2521 | 0 | 关闭
1509 | 2 | 5 | 恒流充电 | 02:09:00 | 10:55:26 | 0.152 | 2.3292 | 0.3268 | 719.76 | 0.3268 | 719.76 | 0 | 0 | 0.0007385 | 1626.57 | 0.0007385 | 1626.57 | 0 | 0 | 2023-05-12 15:41:34 | 0.000354 | 12.6651 | 27896.7205 | 0 | 关闭
1510 | 2 | 5 | 恒流充电 | 02:09:30 | 10:55:56 | 0.152 | 2.3293 | 0.328 | 722.55 | 0.328 | 722.55 | 0 | 0 | 0.0007414 | 1633.07 | 0.0007414 | 1633.07 | 0 | 0 | 2023-05-12 15:42:04 | 0.000354 | 12.6656 | 27897.6995 | 0 | 关闭
1511 | 2 | 5 | 恒流充电 | 02:10:00 | 10:56:26 | 0.152 | 2.3293 | 0.3293 | 725.34 | 0.3293 | 725.34 | 0 | 0 | 0.0007444 | 1639.57 | 0.0007444 | 1639.57 | 0 | 0 | 2023-05-12 15:42:34 | 0.000354 | 0 | 0 | 0 | 关闭
1512 | 2 | 5 | 恒流充电 | 02:10:30 | 10:56:56 | 0.152 | 2.3295 | 0.3306 | 728.13 | 0.3306 | 728.13 | 0 | 0 | 0.0007473 | 1646.06 | 0.0007473 | 1646.06 | 0 | 0 | 2023-05-12 15:43:04 | 0.0003541 | 6.3328 | 13948.8497 | 0 | 关闭
1513 | 2 | 5 | 恒流充电 | 02:11:00 | 10:57:26 | 0.152 | 2.3296 | 0.3318 | 730.92 | 0.3318 | 730.92 | 0 | 0 | 0.0007503 | 1652.56 | 0.0007503 | 1652.56 | 0 | 0 | 2023-05-12 15:43:34 | 0.000354 | 12.6647 | 27895.7416 | 0 | 关闭
1514 | 2 | 5 | 恒流充电 | 02:11:30 | 10:57:56 | 0.152 | 2.3298 | 0.3331 | 733.71 | 0.3331 | 733.71 | 0 | 0 | 0.0007532 | 1659.06 | 0.0007532 | 1659.06 | 0 | 0 | 2023-05-12 15:44:04 | 0.0003541 | 6.3324 | 13948.1155 | 0 | 关闭
1515 | 2 | 5 | 恒流充电 | 02:12:00 | 10:58:26 | 0.152 | 2.33 | 0.3344 | 736.5 | 0.3344 | 736.5 | 0 | 0 | 0.0007562 | 1665.56 | 0.0007562 | 1665.56 | 0 | 0 | 2023-05-12 15:44:34 | 0.0003541 | 6.3326 | 13948.3603 | 0 | 关闭
1516 | 2 | 5 | 恒流充电 | 02:12:30 | 10:58:56 | 0.152 | 2.3303 | 0.3356 | 739.28 | 0.3356 | 739.28 | 0 | 0 | 0.0007591 | 1672.06 | 0.0007591 | 1672.06 | 0 | 0 | 2023-05-12 15:45:04 | 0.0003541 | 4.2216 | 9298.5805 | 0 | 关闭
1517 | 2 | 5 | 恒流充电 | 02:13:00 | 10:59:26 | 0.152 | 2.3305 | 0.3369 | 742.07 | 0.3369 | 742.07 | 0 | 0 | 0.0007621 | 1678.56 | 0.0007621 | 1678.56 | 0 | 0 | 2023-05-12 15:45:34 | 0.0003542 | 6.3328 | 13948.8497 | 0 | 关闭
1518 | 2 | 5 | 恒流充电 | 02:13:30 | 10:59:56 | 0.152 | 2.3308 | 0.3382 | 744.86 | 0.3382 | 744.86 | 0 | 0 | 0.000765 | 1685.06 | 0.000765 | 1685.06 | 0 | 0 | 2023-05-12 15:46:04 | 0.0003542 | 4.2215 | 9298.4174 | 0 | 关闭
1519 | 2 | 5 | 恒流充电 | 02:14:00 | 11:00:26 | 0.152 | 2.3312 | 0.3394 | 747.65 | 0.3394 | 747.65 | 0 | 0 | 0.000768 | 1691.57 | 0.000768 | 1691.57 | 0 | 0 | 2023-05-12 15:46:34 | 0.0003543 | 3.1664 | 6974.4249 | 0 | 关闭
1520 | 2 | 5 | 恒流充电 | 02:14:30 | 11:00:56 | 0.152 | 2.3315 | 0.3407 | 750.44 | 0.3407 | 750.44 | 0 | 0 | 0.0007709 | 1698.07 | 0.0007709 | 1698.07 | 0 | 0 | 2023-05-12 15:47:04 | 0.0003543 | 4.2216 | 9298.5805 | 0 | 关闭
1521 | 2 | 5 | 恒流充电 | 02:15:00 | 11:01:26 | 0.152 | 2.3318 | 0.342 | 753.23 | 0.342 | 753.23 | 0 | 0 | 0.0007739 | 1704.57 | 0.0007739 | 1704.57 | 0 | 0 | 2023-05-12 15:47:34 | 0.0003544 | 4.2217 | 9298.9068 | 0 | 关闭
1522 | 2 | 5 | 恒流充电 | 02:15:30 | 11:01:56 | 0.152 | 2.332 | 0.3432 | 756.02 | 0.3432 | 756.02 | 0 | 0 | 0.0007768 | 1711.08 | 0.0007768 | 1711.08 | 0 | 0 | 2023-05-12 15:48:04 | 0.0003544 | 6.3326 | 13948.3603 | 0 | 关闭
1523 | 2 | 5 | 恒流充电 | 02:16:00 | 11:02:26 | 0.152 | 2.3324 | 0.3445 | 758.81 | 0.3445 | 758.81 | 0 | 0 | 0.0007798 | 1717.59 | 0.0007798 | 1717.59 | 0 | 0 | 2023-05-12 15:48:34 | 0.0003545 | 3.1662 | 6974.0578 | 0 | 关闭
1524 | 2 | 5 | 恒流充电 | 02:16:30 | 11:02:56 | 0.152 | 2.3326 | 0.3458 | 761.6 | 0.3458 | 761.6 | 0 | 0 | 0.0007827 | 1724.09 | 0.0007827 | 1724.09 | 0 | 0 | 2023-05-12 15:49:04 | 0.0003545 | 6.3326 | 13948.3603 | 0 | 关闭
1525 | 2 | 5 | 恒流充电 | 02:17:00 | 11:03:26 | 0.152 | 2.3329 | 0.347 | 764.39 | 0.347 | 764.39 | 0 | 0 | 0.0007857 | 1730.6 | 0.0007857 | 1730.6 | 0 | 0 | 2023-05-12 15:49:34 | 0.0003545 | 4.2217 | 9298.9068 | 0 | 关闭
1526 | 2 | 5 | 恒流充电 | 02:17:30 | 11:03:56 | 0.152 | 2.3333 | 0.3483 | 767.18 | 0.3483 | 767.18 | 0 | 0 | 0.0007886 | 1737.11 | 0.0007886 | 1737.11 | 0 | 0 | 2023-05-12 15:50:04 | 0.0003546 | 3.1663 | 6974.1801 | 0 | 关闭
1527 | 2 | 5 | 恒流充电 | 02:18:00 | 11:04:26 | 0.152 | 2.3335 | 0.3496 | 769.97 | 0.3496 | 769.97 | 0 | 0 | 0.0007916 | 1743.62 | 0.0007916 | 1743.62 | 0 | 0 | 2023-05-12 15:50:34 | 0.0003546 | 6.3326 | 13948.3603 | 0 | 关闭
1528 | 2 | 5 | 恒流充电 | 02:18:30 | 11:04:56 | 0.152 | 2.3338 | 0.3508 | 772.76 | 0.3508 | 772.76 | 0 | 0 | 0.0007946 | 1750.13 | 0.0007946 | 1750.13 | 0 | 0 | 2023-05-12 15:51:04 | 0.0003547 | 4.2216 | 9298.7437 | 0 | 关闭
1529 | 2 | 5 | 恒流充电 | 02:19:00 | 11:05:26 | 0.152 | 2.3342 | 0.3521 | 775.55 | 0.3521 | 775.55 | 0 | 0 | 0.0007975 | 1756.64 | 0.0007975 | 1756.64 | 0 | 0 | 2023-05-12 15:51:34 | 0.0003548 | 3.1663 | 6974.1801 | 0 | 关闭
1530 | 2 | 5 | 恒流充电 | 02:19:30 | 11:05:56 | 0.152 | 2.3344 | 0.3534 | 778.34 | 0.3534 | 778.34 | 0 | 0 | 0.0008005 | 1763.15 | 0.0008005 | 1763.15 | 0 | 0 | 2023-05-12 15:52:04 | 0.0003548 | 6.3326 | 13948.3603 | 0 | 关闭
1531 | 2 | 5 | 恒流充电 | 02:20:00 | 11:06:26 | 0.152 | 2.3347 | 0.3546 | 781.13 | 0.3546 | 781.13 | 0 | 0 | 0.0008034 | 1769.66 | 0.0008034 | 1769.66 | 0 | 0 | 2023-05-12 15:52:34 | 0.0003548 | 4.2217 | 9298.9068 | 0 | 关闭
1532 | 2 | 5 | 恒流充电 | 02:20:30 | 11:06:56 | 0.152 | 2.3352 | 0.3559 | 783.92 | 0.3559 | 783.92 | 0 | 0 | 0.0008064 | 1776.18 | 0.0008064 | 1776.18 | 0 | 0 | 2023-05-12 15:53:04 | 0.0003549 | 2.533 | 5579.3441 | 0 | 关闭
1533 | 2 | 5 | 恒流充电 | 02:21:00 | 11:07:26 | 0.152 | 2.3354 | 0.3572 | 786.71 | 0.3572 | 786.71 | 0 | 0 | 0.0008093 | 1782.69 | 0.0008093 | 1782.69 | 0 | 0 | 2023-05-12 15:53:34 | 0.000355 | 6.3328 | 13948.8497 | 0 | 关闭
1534 | 2 | 5 | 恒流充电 | 02:21:30 | 11:07:56 | 0.152 | 2.3359 | 0.3584 | 789.5 | 0.3584 | 789.5 | 0 | 0 | 0.0008123 | 1789.21 | 0.0008123 | 1789.21 | 0 | 0 | 2023-05-12 15:54:04 | 0.000355 | 2.533 | 5579.2462 | 0 | 关闭
1535 | 2 | 5 | 恒流充电 | 02:22:00 | 11:08:26 | 0.152 | 2.3363 | 0.3597 | 792.29 | 0.3597 | 792.29 | 0 | 0 | 0.0008153 | 1795.73 | 0.0008153 | 1795.73 | 0 | 0 | 2023-05-12 15:54:34 | 0.0003551 | 3.1663 | 6974.1801 | 0 | 关闭
1536 | 2 | 5 | 恒流充电 | 02:22:30 | 11:08:56 | 0.152 | 2.3367 | 0.361 | 795.08 | 0.361 | 795.08 | 0 | 0 | 0.0008182 | 1802.24 | 0.0008182 | 1802.24 | 0 | 0 | 2023-05-12 15:55:04 | 0.0003552 | 3.1663 | 6974.3025 | 0 | 关闭
1537 | 2 | 5 | 恒流充电 | 02:23:00 | 11:09:26 | 0.152 | 2.3371 | 0.3622 | 797.87 | 0.3622 | 797.87 | 0 | 0 | 0.0008212 | 1808.76 | 0.0008212 | 1808.76 | 0 | 0 | 2023-05-12 15:55:34 | 0.0003552 | 3.1662 | 6974.0578 | 0 | 关闭
1538 | 2 | 5 | 恒流充电 | 02:23:30 | 11:09:56 | 0.152 | 2.3375 | 0.3635 | 800.66 | 0.3635 | 800.66 | 0 | 0 | 0.0008241 | 1815.28 | 0.0008241 | 1815.28 | 0 | 0 | 2023-05-12 15:56:04 | 0.0003552 | 3.1664 | 6974.4249 | 0 | 关闭
1539 | 2 | 5 | 恒流充电 | 02:24:00 | 11:10:26 | 0.152 | 2.3381 | 0.3648 | 803.45 | 0.3648 | 803.45 | 0 | 0 | 0.0008271 | 1821.8 | 0.0008271 | 1821.8 | 0 | 0 | 2023-05-12 15:56:34 | 0.0003553 | 2.1108 | 4649.2903 | 0 | 关闭
1540 | 2 | 5 | 恒流充电 | 02:24:30 | 11:10:56 | 0.152 | 2.3385 | 0.366 | 806.24 | 0.366 | 806.24 | 0 | 0 | 0.0008301 | 1828.33 | 0.0008301 | 1828.33 | 0 | 0 | 2023-05-12 15:57:04 | 0.0003554 | 3.1662 | 6974.0578 | 0 | 关闭
1541 | 2 | 5 | 恒流充电 | 02:25:00 | 11:11:26 | 0.152 | 2.3389 | 0.3673 | 809.03 | 0.3673 | 809.03 | 0 | 0 | 0.000833 | 1834.85 | 0.000833 | 1834.85 | 0 | 0 | 2023-05-12 15:57:34 | 0.0003555 | 3.1663 | 6974.3025 | 0 | 关闭
1542 | 2 | 5 | 恒流充电 | 02:25:30 | 11:11:56 | 0.152 | 2.3393 | 0.3686 | 811.82 | 0.3686 | 811.82 | 0 | 0 | 0.000836 | 1841.38 | 0.000836 | 1841.38 | 0 | 0 | 2023-05-12 15:58:04 | 0.0003555 | 3.1661 | 6973.6907 | 0 | 关闭
1543 | 2 | 5 | 恒流充电 | 02:26:00 | 11:12:26 | 0.152 | 2.3398 | 0.3698 | 814.61 | 0.3698 | 814.61 | 0 | 0 | 0.0008389 | 1847.9 | 0.0008389 | 1847.9 | 0 | 0 | 2023-05-12 15:58:34 | 0.0003556 | 2.5327 | 5578.5609 | 0 | 关闭
1544 | 2 | 5 | 恒流充电 | 02:26:30 | 11:12:56 | 0.152 | 2.3402 | 0.3711 | 817.39 | 0.3711 | 817.39 | 0 | 0 | 0.0008419 | 1854.43 | 0.0008419 | 1854.43 | 0 | 0 | 2023-05-12 15:59:04 | 0.0003556 | 3.1661 | 6973.6907 | 0 | 关闭
1545 | 2 | 5 | 恒流充电 | 02:27:00 | 11:13:26 | 0.152 | 2.3407 | 0.3724 | 820.18 | 0.3724 | 820.18 | 0 | 0 | 0.0008449 | 1860.96 | 0.0008449 | 1860.96 | 0 | 0 | 2023-05-12 15:59:34 | 0.0003557 | 2.5329 | 5579.0504 | 0 | 关闭
1546 | 2 | 5 | 恒流充电 | 02:27:30 | 11:13:56 | 0.152 | 2.3412 | 0.3736 | 822.97 | 0.3736 | 822.97 | 0 | 0 | 0.0008478 | 1867.49 | 0.0008478 | 1867.49 | 0 | 0 | 2023-05-12 16:00:04 | 0.0003558 | 2.5329 | 5579.0504 | 0 | 关闭
1547 | 2 | 5 | 恒流充电 | 02:28:00 | 11:14:26 | 0.152 | 2.3416 | 0.3749 | 825.76 | 0.3749 | 825.76 | 0 | 0 | 0.0008508 | 1874.02 | 0.0008508 | 1874.02 | 0 | 0 | 2023-05-12 16:00:34 | 0.0003559 | 3.166 | 6973.5683 | 0 | 关闭
1548 | 2 | 5 | 恒流充电 | 02:28:30 | 11:14:56 | 0.152 | 2.3421 | 0.3762 | 828.55 | 0.3762 | 828.55 | 0 | 0 | 0.0008538 | 1880.55 | 0.0008538 | 1880.55 | 0 | 0 | 2023-05-12 16:01:04 | 0.000356 | 2.5329 | 5579.0504 | 0 | 关闭
1549 | 2 | 5 | 恒流充电 | 02:29:00 | 11:15:26 | 0.152 | 2.3427 | 0.3774 | 831.34 | 0.3774 | 831.34 | 0 | 0 | 0.0008567 | 1887.09 | 0.0008567 | 1887.09 | 0 | 0 | 2023-05-12 16:01:34 | 0.000356 | 2.1108 | 4649.3718 | 0 | 关闭
1550 | 2 | 5 | 恒流充电 | 02:29:30 | 11:15:56 | 0.152 | 2.3431 | 0.3787 | 834.13 | 0.3787 | 834.13 | 0 | 0 | 0.0008597 | 1893.62 | 0.0008597 | 1893.62 | 0 | 0 | 2023-05-12 16:02:04 | 0.0003561 | 3.166 | 6973.5683 | 0 | 关闭
1551 | 2 | 5 | 恒流充电 | 02:30:00 | 11:16:26 | 0.152 | 2.3438 | 0.38 | 836.92 | 0.38 | 836.92 | 0 | 0 | 0.0008627 | 1900.16 | 0.0008627 | 1900.16 | 0 | 0 | 2023-05-12 16:02:34 | 0.0003562 | 1.8092 | 3985.036 | 0 | 关闭
1552 | 2 | 5 | 恒流充电 | 02:30:30 | 11:16:56 | 0.152 | 2.3443 | 0.3812 | 839.71 | 0.3812 | 839.71 | 0 | 0 | 0.0008656 | 1906.7 | 0.0008656 | 1906.7 | 0 | 0 | 2023-05-12 16:03:04 | 0.0003563 | 2.533 | 5579.2462 | 0 | 关闭
1553 | 2 | 5 | 恒流充电 | 02:31:00 | 11:17:26 | 0.152 | 2.3449 | 0.3825 | 842.5 | 0.3825 | 842.5 | 0 | 0 | 0.0008686 | 1913.24 | 0.0008686 | 1913.24 | 0 | 0 | 2023-05-12 16:03:34 | 0.0003564 | 2.1107 | 4649.0455 | 0 | 关闭
1554 | 2 | 5 | 恒流充电 | 02:31:30 | 11:17:56 | 0.152 | 2.3455 | 0.3838 | 845.29 | 0.3838 | 845.29 | 0 | 0 | 0.0008716 | 1919.78 | 0.0008716 | 1919.78 | 0 | 0 | 2023-05-12 16:04:04 | 0.0003564 | 2.1108 | 4649.3718 | 0 | 关闭
1555 | 2 | 5 | 恒流充电 | 02:32:00 | 11:18:26 | 0.152 | 2.3461 | 0.385 | 848.08 | 0.385 | 848.08 | 0 | 0 | 0.0008746 | 1926.32 | 0.0008746 | 1926.32 | 0 | 0 | 2023-05-12 16:04:34 | 0.0003565 | 2.1107 | 4649.0455 | 0 | 关闭
1556 | 2 | 5 | 恒流充电 | 02:32:30 | 11:18:56 | 0.152 | 2.3467 | 0.3863 | 850.87 | 0.3863 | 850.87 | 0 | 0 | 0.0008775 | 1932.87 | 0.0008775 | 1932.87 | 0 | 0 | 2023-05-12 16:05:04 | 0.0003566 | 2.1108 | 4649.3718 | 0 | 关闭
1557 | 2 | 5 | 恒流充电 | 02:33:00 | 11:19:26 | 0.152 | 2.3474 | 0.3876 | 853.66 | 0.3876 | 853.66 | 0 | 0 | 0.0008805 | 1939.42 | 0.0008805 | 1939.42 | 0 | 0 | 2023-05-12 16:05:34 | 0.0003568 | 1.8092 | 3985.036 | 0 | 关闭
1558 | 2 | 5 | 恒流充电 | 02:33:30 | 11:19:56 | 0.152 | 2.3481 | 0.3888 | 856.45 | 0.3888 | 856.45 | 0 | 0 | 0.0008835 | 1945.97 | 0.0008835 | 1945.97 | 0 | 0 | 2023-05-12 16:06:04 | 0.0003569 | 1.8091 | 3984.8962 | 0 | 关闭
1559 | 2 | 5 | 恒流充电 | 02:34:00 | 11:20:26 | 0.152 | 2.3487 | 0.3901 | 859.24 | 0.3901 | 859.24 | 0 | 0 | 0.0008864 | 1952.52 | 0.0008864 | 1952.52 | 0 | 0 | 2023-05-12 16:06:34 | 0.0003569 | 2.1108 | 4649.3718 | 0 | 关闭
1560 | 2 | 5 | 恒流充电 | 02:34:30 | 11:20:56 | 0.152 | 2.3494 | 0.3914 | 862.03 | 0.3914 | 862.03 | 0 | 0 | 0.0008894 | 1959.07 | 0.0008894 | 1959.07 | 0 | 0 | 2023-05-12 16:07:04 | 0.000357 | 1.8092 | 3985.036 | 0 | 关闭
1561 | 2 | 5 | 恒流充电 | 02:35:00 | 11:21:26 | 0.152 | 2.3501 | 0.3926 | 864.82 | 0.3926 | 864.82 | 0 | 0 | 0.0008924 | 1965.62 | 0.0008924 | 1965.62 | 0 | 0 | 2023-05-12 16:07:34 | 0.0003571 | 1.8091 | 3984.8962 | 0 | 关闭
1562 | 2 | 5 | 恒流充电 | 02:35:30 | 11:21:56 | 0.152 | 2.3507 | 0.3939 | 867.61 | 0.3939 | 867.61 | 0 | 0 | 0.0008954 | 1972.18 | 0.0008954 | 1972.18 | 0 | 0 | 2023-05-12 16:08:04 | 0.0003573 | 2.1108 | 4649.3718 | 0 | 关闭
1563 | 2 | 5 | 恒流充电 | 02:36:00 | 11:22:26 | 0.152 | 2.3514 | 0.3952 | 870.4 | 0.3952 | 870.4 | 0 | 0 | 0.0008983 | 1978.74 | 0.0008983 | 1978.74 | 0 | 0 | 2023-05-12 16:08:34 | 0.0003573 | 1.8092 | 3985.036 | 0 | 关闭
1564 | 2 | 5 | 恒流充电 | 02:36:30 | 11:22:56 | 0.152 | 2.3522 | 0.3964 | 873.19 | 0.3964 | 873.19 | 0 | 0 | 0.0009013 | 1985.3 | 0.0009013 | 1985.3 | 0 | 0 | 2023-05-12 16:09:04 | 0.0003574 | 1.5831 | 3486.9065 | 0 | 关闭
1565 | 2 | 5 | 恒流充电 | 02:37:00 | 11:23:26 | 0.152 | 2.3529 | 0.3977 | 875.97 | 0.3977 | 875.97 | 0 | 0 | 0.0009043 | 1991.86 | 0.0009043 | 1991.86 | 0 | 0 | 2023-05-12 16:09:34 | 0.0003576 | 1.8092 | 3985.036 | 0 | 关闭
1566 | 2 | 5 | 恒流充电 | 02:37:30 | 11:23:56 | 0.152 | 2.3537 | 0.399 | 878.76 | 0.399 | 878.76 | 0 | 0 | 0.0009073 | 1998.43 | 0.0009073 | 1998.43 | 0 | 0 | 2023-05-12 16:10:04 | 0.0003577 | 1.583 | 3486.7841 | 0 | 关闭
1567 | 2 | 5 | 恒流充电 | 02:38:00 | 11:24:26 | 0.152 | 2.3545 | 0.4002 | 881.55 | 0.4002 | 881.55 | 0 | 0 | 0.0009103 | 2004.99 | 0.0009103 | 2004.99 | 0 | 0 | 2023-05-12 16:10:34 | 0.0003578 | 1.5831 | 3487.0289 | 0 | 关闭
1568 | 2 | 5 | 恒流充电 | 02:38:30 | 11:24:56 | 0.152 | 2.3554 | 0.4015 | 884.34 | 0.4015 | 884.34 | 0 | 0 | 0.0009132 | 2011.56 | 0.0009132 | 2011.56 | 0 | 0 | 2023-05-12 16:11:04 | 0.000358 | 1.4072 | 3099.4725 | 0 | 关闭
1569 | 2 | 5 | 恒流充电 | 02:39:00 | 11:25:26 | 0.152 | 2.3562 | 0.4028 | 887.13 | 0.4028 | 887.13 | 0 | 0 | 0.0009162 | 2018.13 | 0.0009162 | 2018.13 | 0 | 0 | 2023-05-12 16:11:34 | 0.0003581 | 1.583 | 3486.7841 | 0 | 关闭
1570 | 2 | 5 | 恒流充电 | 02:39:30 | 11:25:56 | 0.152 | 2.3571 | 0.404 | 889.92 | 0.404 | 889.92 | 0 | 0 | 0.0009192 | 2024.71 | 0.0009192 | 2024.71 | 0 | 0 | 2023-05-12 16:12:04 | 0.0003582 | 1.4072 | 3099.5812 | 0 | 关闭
1571 | 2 | 5 | 恒流充电 | 02:40:00 | 11:26:26 | 0.152 | 2.3582 | 0.4053 | 892.71 | 0.4053 | 892.71 | 0 | 0 | 0.0009222 | 2031.28 | 0.0009222 | 2031.28 | 0 | 0 | 2023-05-12 16:12:34 | 0.0003584 | 1.1513 | 2535.932 | 0 | 关闭
1572 | 2 | 5 | 恒流充电 | 02:40:30 | 11:26:56 | 0.152 | 2.3592 | 0.4066 | 895.5 | 0.4066 | 895.5 | 0 | 0 | 0.0009252 | 2037.86 | 0.0009252 | 2037.86 | 0 | 0 | 2023-05-12 16:13:04 | 0.0003586 | 1.2664 | 2789.5252 | 0 | 关闭
1573 | 2 | 5 | 恒流充电 | 02:41:00 | 11:27:26 | 0.152 | 2.3604 | 0.4078 | 898.29 | 0.4078 | 898.29 | 0 | 0 | 0.0009282 | 2044.45 | 0.0009282 | 2044.45 | 0 | 0 | 2023-05-12 16:13:34 | 0.0003587 | 1.0554 | 2324.6859 | 0 | 关闭
1574 | 2 | 5 | 恒流充电 | 02:41:30 | 11:27:56 | 0.152 | 2.3616 | 0.4091 | 901.08 | 0.4091 | 901.08 | 0 | 0 | 0.0009312 | 2051.03 | 0.0009312 | 2051.03 | 0 | 0 | 2023-05-12 16:14:04 | 0.0003589 | 1.0553 | 2324.5228 | 0 | 关闭
1575 | 2 | 5 | 恒流充电 | 02:42:00 | 11:28:26 | 0.152 | 2.3629 | 0.4104 | 903.87 | 0.4104 | 903.87 | 0 | 0 | 0.0009342 | 2057.62 | 0.0009342 | 2057.62 | 0 | 0 | 2023-05-12 16:14:34 | 0.0003591 | 0.9742 | 2145.8639 | 0 | 关闭
1576 | 2 | 5 | 恒流充电 | 02:42:30 | 11:28:56 | 0.152 | 2.3643 | 0.4116 | 906.66 | 0.4116 | 906.66 | 0 | 0 | 0.0009372 | 2064.22 | 0.0009372 | 2064.22 | 0 | 0 | 2023-05-12 16:15:04 | 0.0003593 | 0.9046 | 1992.518 | 0 | 关闭
1577 | 2 | 5 | 恒流充电 | 02:43:00 | 11:29:26 | 0.152 | 2.3657 | 0.4129 | 909.45 | 0.4129 | 909.45 | 0 | 0 | 0.0009401 | 2070.81 | 0.0009401 | 2070.81 | 0 | 0 | 2023-05-12 16:15:34 | 0.0003595 | 0.9046 | 1992.518 | 0 | 关闭
1578 | 2 | 5 | 恒流充电 | 02:43:30 | 11:29:56 | 0.152 | 2.3673 | 0.4142 | 912.24 | 0.4142 | 912.24 | 0 | 0 | 0.0009431 | 2077.41 | 0.0009431 | 2077.41 | 0 | 0 | 2023-05-12 16:16:04 | 0.0003598 | 0.7916 | 1743.5144 | 0 | 关闭
1579 | 2 | 5 | 恒流充电 | 02:44:00 | 11:30:26 | 0.152 | 2.3689 | 0.4154 | 915.03 | 0.4154 | 915.03 | 0 | 0 | 0.0009461 | 2084.02 | 0.0009461 | 2084.02 | 0 | 0 | 2023-05-12 16:16:34 | 0.00036 | 0.7915 | 1743.4533 | 0 | 关闭
1580 | 2 | 5 | 恒流充电 | 02:44:30 | 11:30:56 | 0.152 | 2.3707 | 0.4167 | 917.82 | 0.4167 | 917.82 | 0 | 0 | 0.0009491 | 2090.63 | 0.0009491 | 2090.63 | 0 | 0 | 2023-05-12 16:17:04 | 0.0003603 | 0.7036 | 1549.7362 | 0 | 关闭
1581 | 2 | 5 | 恒流充电 | 02:45:00 | 11:31:26 | 0.152 | 2.3727 | 0.418 | 920.61 | 0.418 | 920.61 | 0 | 0 | 0.0009522 | 2097.25 | 0.0009522 | 2097.25 | 0 | 0 | 2023-05-12 16:17:34 | 0.0003606 | 0.6332 | 1394.7626 | 0 | 关闭
1582 | 2 | 5 | 恒流充电 | 02:45:30 | 11:31:56 | 0.152 | 2.3749 | 0.4192 | 923.4 | 0.4192 | 923.4 | 0 | 0 | 0.0009552 | 2103.87 | 0.0009552 | 2103.87 | 0 | 0 | 2023-05-12 16:18:04 | 0.0003609 | 0.5757 | 1267.966 | 0 | 关闭
1583 | 2 | 5 | 恒流充电 | 02:46:00 | 11:32:26 | 0.152 | 2.3775 | 0.4205 | 926.19 | 0.4205 | 926.19 | 0 | 0 | 0.0009582 | 2110.5 | 0.0009582 | 2110.5 | 0 | 0 | 2023-05-12 16:18:34 | 0.0003613 | 0.4871 | 1072.8943 | 0 | 关闭
1584 | 2 | 5 | 恒流充电 | 02:46:30 | 11:32:56 | 0.152 | 2.3805 | 0.4218 | 928.98 | 0.4218 | 928.98 | 0 | 0 | 0.0009612 | 2117.13 | 0.0009612 | 2117.13 | 0 | 0 | 2023-05-12 16:19:04 | 0.0003619 | 0.4222 | 929.8744 | 0 | 关闭
1585 | 2 | 5 | 恒流充电 | 02:47:00 | 11:33:26 | 0.152 | 2.3839 | 0.423 | 931.77 | 0.423 | 931.77 | 0 | 0 | 0.0009642 | 2123.78 | 0.0009642 | 2123.78 | 0 | 0 | 2023-05-12 16:19:34 | 0.0003624 | 0.3726 | 820.6501 | 0 | 关闭
1586 | 2 | 5 | 恒流充电 | 02:47:30 | 11:33:56 | 0.152 | 2.388 | 0.4243 | 934.56 | 0.4243 | 934.56 | 0 | 0 | 0.0009672 | 2130.44 | 0.0009672 | 2130.44 | 0 | 0 | 2023-05-12 16:20:04 | 0.0003629 | 0.3089 | 680.4914 | 0 | 关闭
1587 | 2 | 5 | 恒流充电 | 02:48:00 | 11:34:26 | 0.152 | 2.393 | 0.4256 | 937.35 | 0.4256 | 937.35 | 0 | 0 | 0.0009702 | 2137.11 | 0.0009702 | 2137.11 | 0 | 0 | 2023-05-12 16:20:34 | 0.0003637 | 0.2533 | 557.9246 | 0 | 关闭
1588 | 2 | 5 | 恒流充电 | 02:48:30 | 11:34:56 | 0.152 | 2.3998 | 0.4268 | 940.14 | 0.4268 | 940.14 | 0 | 0 | 0.0009733 | 2143.79 | 0.0009733 | 2143.79 | 0 | 0 | 2023-05-12 16:21:04 | 0.0003647 | 0.1862 | 410.2387 | 0 | 关闭
1589 | 2 | 5 | 恒流充电 | 02:49:00 | 11:35:26 | 0.152 | 2.4095 | 0.4281 | 942.93 | 0.4281 | 942.93 | 0 | 0 | 0.0009763 | 2150.5 | 0.0009763 | 2150.5 | 0 | 0 | 2023-05-12 16:21:34 | 0.0003662 | 0.1306 | 287.6102 | 0 | 关闭
1590 | 2 | 5 | 恒流充电 | 02:49:20 | 11:35:47 | 0.152 | 2.4195 | 0.429 | 944.84 | 0.429 | 944.84 | 0 | 0 | 0.0009784 | 2155.12 | 0.0009784 | 2155.12 | 0 | 0 | 2023-05-12 16:21:55 | 0.0003677 | 0.087 | 191.5516 | 0 | 关闭
1591 | 2 | 5 | 恒流充电 | 02:49:30 | 11:35:56 | 0.152 | 2.4259 | 0.4294 | 945.72 | 0.4294 | 945.72 | 0 | 0 | 0.0009794 | 2157.24 | 0.0009794 | 2157.24 | 0 | 0 | 2023-05-12 16:22:04 | 0.0003687 | 0.062 | 136.5945 | 0 | 关闭
1592 | 2 | 5 | 恒流充电 | 02:49:40 | 11:36:07 | 0.152 | 2.4359 | 0.4298 | 946.72 | 0.4298 | 946.72 | 0 | 0 | 0.0009805 | 2159.68 | 0.0009805 | 2159.68 | 0 | 0 | 2023-05-12 16:22:15 | 0.0003702 | 0.0456 | 100.4209 | 0 | 关闭
1593 | 2 | 5 | 恒流充电 | 02:49:48 | 11:36:14 | 0.152 | 2.4459 | 0.4301 | 947.42 | 0.4301 | 947.42 | 0 | 0 | 0.0009813 | 2161.38 | 0.0009813 | 2161.38 | 0 | 0 | 2023-05-12 16:22:22 | 0.0003718 | 0.0317 | 69.7406 | 0 | 关闭
1594 | 2 | 5 | 恒流充电 | 02:49:53 | 11:36:20 | 0.152 | 2.456 | 0.4304 | 947.91 | 0.4304 | 947.91 | 0 | 0 | 0.0009818 | 2162.59 | 0.0009818 | 2162.59 | 0 | 0 | 2023-05-12 16:22:28 | 0.0003733 | 0.0222 | 48.7925 | 0 | 关闭
1595 | 2 | 5 | 恒流充电 | 02:49:57 | 11:36:24 | 0.152 | 2.466 | 0.4305 | 948.28 | 0.4305 | 948.28 | 0 | 0 | 0.0009822 | 2163.51 | 0.0009822 | 2163.51 | 0 | 0 | 2023-05-12 16:22:32 | 0.0003748 | 0.0169 | 37.2002 | 0 | 关闭
1596 | 2 | 5 | 恒流充电 | 02:50:00 | 11:36:26 | 0.152 | 2.4735 | 0.4306 | 948.5 | 0.4306 | 948.5 | 0 | 0 | 0.0009825 | 2164.06 | 0.0009825 | 2164.06 | 0 | 0 | 2023-05-12 16:22:34 | 0.0003759 | 0.0135 | 29.7602 | 0 | 关闭
1597 | 2 | 5 | 恒流充电 | 02:50:03 | 11:36:29 | 0.152 | 2.4839 | 0.4307 | 948.78 | 0.4307 | 948.78 | 0 | 0 | 0.0009828 | 2164.75 | 0.0009828 | 2164.75 | 0 | 0 | 2023-05-12 16:22:37 | 0.0003775 | 0.0122 | 26.8271 | 0 | 关闭
1598 | 2 | 5 | 恒流充电 | 02:50:05 | 11:36:32 | 0.152 | 2.494 | 0.4309 | 949.03 | 0.4309 | 949.03 | 0 | 0 | 0.0009831 | 2165.35 | 0.0009831 | 2165.35 | 0 | 0 | 2023-05-12 16:22:40 | 0.0003791 | 0.0109 | 23.9407 | 0 | 关闭
1599 | 2 | 5 | 恒流充电 | 02:50:08 | 11:36:34 | 0.152 | 2.5042 | 0.431 | 949.25 | 0.431 | 949.25 | 0 | 0 | 0.0009833 | 2165.91 | 0.0009833 | 2165.91 | 0 | 0 | 2023-05-12 16:22:42 | 0.0003806 | 0.0099 | 21.8729 | 0 | 关闭
1600 | 2 | 5 | 恒流充电 | 02:50:10 | 11:36:36 | 0.152 | 2.5144 | 0.4311 | 949.47 | 0.4311 | 949.47 | 0 | 0 | 0.0009836 | 2166.47 | 0.0009836 | 2166.47 | 0 | 0 | 2023-05-12 16:22:44 | 0.0003821 | 0.0099 | 21.8729 | 0 | 关闭
1601 | 2 | 5 | 恒流充电 | 02:50:12 | 11:36:39 | 0.152 | 2.5245 | 0.4312 | 949.69 | 0.4312 | 949.69 | 0 | 0 | 0.0009838 | 2167.03 | 0.0009838 | 2167.03 | 0 | 0 | 2023-05-12 16:22:47 | 0.0003837 | 0.01 | 22.0991 | 0 | 关闭
1602 | 2 | 5 | 恒流充电 | 02:50:15 | 11:36:41 | 0.152 | 2.5347 | 0.4313 | 949.93 | 0.4313 | 949.93 | 0 | 0 | 0.0009841 | 2167.62 | 0.0009841 | 2167.62 | 0 | 0 | 2023-05-12 16:22:49 | 0.0003852 | 0.0104 | 22.8038 | 0 | 关闭
1603 | 2 | 5 | 恒流充电 | 02:50:18 | 11:36:44 | 0.152 | 2.545 | 0.4314 | 950.18 | 0.4314 | 950.18 | 0 | 0 | 0.0009844 | 2168.26 | 0.0009844 | 2168.26 | 0 | 0 | 2023-05-12 16:22:52 | 0.0003868 | 0.0111 | 24.3598 | 0 | 关闭
1604 | 2 | 5 | 恒流充电 | 02:50:20 | 11:36:47 | 0.152 | 2.555 | 0.4315 | 950.45 | 0.4315 | 950.45 | 0 | 0 | 0.0009847 | 2168.94 | 0.0009847 | 2168.94 | 0 | 0 | 2023-05-12 16:22:55 | 0.0003883 | 0.0122 | 26.9799 | 0 | 关闭
1605 | 2 | 5 | 恒流充电 | 02:50:24 | 11:36:50 | 0.152 | 2.5652 | 0.4316 | 950.76 | 0.4316 | 950.76 | 0 | 0 | 0.0009851 | 2169.73 | 0.0009851 | 2169.73 | 0 | 0 | 2023-05-12 16:22:58 | 0.0003898 | 0.0137 | 30.0788 | 0 | 关闭
1606 | 2 | 5 | 恒流充电 | 02:50:27 | 11:36:54 | 0.152 | 2.5752 | 0.4318 | 951.08 | 0.4318 | 951.08 | 0 | 0 | 0.0009854 | 2170.57 | 0.0009854 | 2170.57 | 0 | 0 | 2023-05-12 16:23:02 | 0.0003914 | 0.0148 | 32.5502 | 0 | 关闭
1607 | 2 | 5 | 恒流充电 | 02:50:30 | 11:36:56 | 0.152 | 2.5812 | 0.4319 | 951.29 | 0.4319 | 951.29 | 0 | 0 | 0.0009857 | 2171.12 | 0.0009857 | 2171.12 | 0 | 0 | 2023-05-12 16:23:04 | 0.0003923 | 0.0162 | 35.6502 | 0 | 关闭
1608 | 2 | 5 | 恒流充电 | 02:50:34 | 11:37:00 | 0.152 | 2.5914 | 0.4321 | 951.67 | 0.4321 | 951.67 | 0 | 0 | 0.0009861 | 2172.08 | 0.0009861 | 2172.08 | 0 | 0 | 2023-05-12 16:23:08 | 0.0003939 | 0.0166 | 36.4612 | 0 | 关闭
1609 | 2 | 5 | 恒流充电 | 02:50:38 | 11:37:04 | 0.152 | 2.6015 | 0.4322 | 952.05 | 0.4322 | 952.05 | 0 | 0 | 0.0009866 | 2173.07 | 0.0009866 | 2173.07 | 0 | 0 | 2023-05-12 16:23:12 | 0.0003954 | 0.0171 | 37.7527 | 0 | 关闭
1610 | 2 | 5 | 恒流充电 | 02:50:42 | 11:37:08 | 0.152 | 2.6115 | 0.4324 | 952.42 | 0.4324 | 952.42 | 0 | 0 | 0.000987 | 2174.04 | 0.000987 | 2174.04 | 0 | 0 | 2023-05-12 16:23:16 | 0.0003969 | 0.0169 | 37.1904 | 0 | 关闭
1611 | 2 | 5 | 恒流充电 | 02:50:46 | 11:37:12 | 0.152 | 2.6216 | 0.4326 | 952.78 | 0.4326 | 952.78 | 0 | 0 | 0.0009874 | 2174.99 | 0.0009874 | 2174.99 | 0 | 0 | 2023-05-12 16:23:20 | 0.0003985 | 0.0163 | 35.9111 | 0 | 关闭
1612 | 2 | 5 | 恒流充电 | 02:50:49 | 11:37:16 | 0.152 | 2.6316 | 0.4327 | 953.13 | 0.4327 | 953.13 | 0 | 0 | 0.0009879 | 2175.89 | 0.0009879 | 2175.89 | 0 | 0 | 2023-05-12 16:23:24 | 0.0004 | 0.0156 | 34.4004 | 0 | 关闭
1613 | 2 | 5 | 恒流充电 | 02:50:53 | 11:37:19 | 0.152 | 2.6416 | 0.4329 | 953.45 | 0.4329 | 953.45 | 0 | 0 | 0.0009882 | 2176.75 | 0.0009882 | 2176.75 | 0 | 0 | 2023-05-12 16:23:27 | 0.0004015 | 0.0148 | 32.5502 | 0 | 关闭
1614 | 2 | 5 | 恒流充电 | 02:50:56 | 11:37:23 | 0.152 | 2.6516 | 0.433 | 953.77 | 0.433 | 953.77 | 0 | 0 | 0.0009886 | 2177.59 | 0.0009886 | 2177.59 | 0 | 0 | 2023-05-12 16:23:31 | 0.000403 | 0.0144 | 31.6104 | 0 | 关闭
1615 | 2 | 5 | 恒流充电 | 02:50:59 | 11:37:26 | 0.152 | 2.6619 | 0.4331 | 954.07 | 0.4331 | 954.07 | 0 | 0 | 0.000989 | 2178.4 | 0.000989 | 2178.4 | 0 | 0 | 2023-05-12 16:23:34 | 0.0004046 | 0.0135 | 29.7963 | 0 | 关闭
1616 | 2 | 5 | 恒流充电 | 02:51:00 | 11:37:26 | 0.152 | 2.6622 | 0.4332 | 954.08 | 0.4332 | 954.08 | 0 | 0 | 0.000989 | 2178.43 | 0.000989 | 2178.43 | 0 | 0 | 2023-05-12 16:23:34 | 0.0004046 | 0.0141 | 31.0002 | 0 | 关闭
1617 | 2 | 5 | 恒流充电 | 02:51:03 | 11:37:29 | 0.152 | 2.6722 | 0.4333 | 954.37 | 0.4333 | 954.37 | 0 | 0 | 0.0009894 | 2179.2 | 0.0009894 | 2179.2 | 0 | 0 | 2023-05-12 16:23:37 | 0.0004061 | 0.0131 | 28.8302 | 0 | 关闭
1618 | 2 | 5 | 恒流充电 | 02:51:06 | 11:37:32 | 0.152 | 2.6822 | 0.4334 | 954.65 | 0.4334 | 954.65 | 0 | 0 | 0.0009897 | 2179.94 | 0.0009897 | 2179.94 | 0 | 0 | 2023-05-12 16:23:40 | 0.0004076 | 0.0127 | 27.8904 | 0 | 关闭
1619 | 2 | 5 | 恒流充电 | 02:51:09 | 11:37:35 | 0.152 | 2.6924 | 0.4335 | 954.93 | 0.4335 | 954.93 | 0 | 0 | 0.00099 | 2180.69 | 0.00099 | 2180.69 | 0 | 0 | 2023-05-12 16:23:43 | 0.0004092 | 0.0124 | 27.3531 | 0 | 关闭
1620 | 2 | 5 | 恒流充电 | 02:51:12 | 11:37:38 | 0.152 | 2.7026 | 0.4337 | 955.2 | 0.4337 | 955.2 | 0 | 0 | 0.0009904 | 2181.42 | 0.0009904 | 2181.42 | 0 | 0 | 2023-05-12 16:23:46 | 0.0004107 | 0.012 | 26.4317 | 0 | 关闭
1621 | 2 | 5 | 恒流充电 | 02:51:14 | 11:37:41 | 0.152 | 2.7127 | 0.4338 | 955.46 | 0.4338 | 955.46 | 0 | 0 | 0.0009907 | 2182.13 | 0.0009907 | 2182.13 | 0 | 0 | 2023-05-12 16:23:49 | 0.0004123 | 0.0117 | 25.7823 | 0 | 关闭
1622 | 2 | 5 | 恒流充电 | 02:51:17 | 11:37:44 | 0.152 | 2.7229 | 0.4339 | 955.72 | 0.4339 | 955.72 | 0 | 0 | 0.000991 | 2182.83 | 0.000991 | 2182.83 | 0 | 0 | 2023-05-12 16:23:52 | 0.0004138 | 0.0116 | 25.5199 | 0 | 关闭
1623 | 2 | 5 | 恒流充电 | 02:51:20 | 11:37:46 | 0.152 | 2.7329 | 0.434 | 955.97 | 0.434 | 955.97 | 0 | 0 | 0.0009913 | 2183.52 | 0.0009913 | 2183.52 | 0 | 0 | 2023-05-12 16:23:54 | 0.0004153 | 0.0114 | 25.1101 | 0 | 关闭
1624 | 2 | 5 | 恒流充电 | 02:51:23 | 11:37:49 | 0.152 | 2.743 | 0.4341 | 956.22 | 0.4341 | 956.22 | 0 | 0 | 0.0009916 | 2184.21 | 0.0009916 | 2184.21 | 0 | 0 | 2023-05-12 16:23:57 | 0.0004169 | 0.0113 | 24.8518 | 0 | 关闭
1625 | 2 | 5 | 恒流充电 | 02:51:25 | 11:37:52 | 0.152 | 2.7531 | 0.4342 | 956.47 | 0.4342 | 956.47 | 0 | 0 | 0.0009919 | 2184.9 | 0.0009919 | 2184.9 | 0 | 0 | 2023-05-12 16:24:00 | 0.0004184 | 0.0113 | 24.8615 | 0 | 关闭
1626 | 2 | 5 | 恒流充电 | 02:51:28 | 11:37:54 | 0.152 | 2.7631 | 0.4344 | 956.72 | 0.4344 | 956.72 | 0 | 0 | 0.0009923 | 2185.59 | 0.0009923 | 2185.59 | 0 | 0 | 2023-05-12 16:24:02 | 0.0004199 | 0.0114 | 25.1101 | 0 | 关闭
1627 | 2 | 5 | 恒流充电 | 02:51:30 | 11:37:56 | 0.152 | 2.7685 | 0.4344 | 956.87 | 0.4344 | 956.87 | 0 | 0 | 0.0009924 | 2186 | 0.0009924 | 2186 | 0 | 0 | 2023-05-12 16:24:04 | 0.0004208 | 0.0125 | 27.5376 | 0 | 关闭
1628 | 2 | 5 | 恒流充电 | 02:51:33 | 11:37:59 | 0.152 | 2.7785 | 0.4345 | 957.15 | 0.4345 | 957.15 | 0 | 0 | 0.0009928 | 2186.77 | 0.0009928 | 2186.77 | 0 | 0 | 2023-05-12 16:24:07 | 0.0004223 | 0.0127 | 27.9001 | 0 | 关闭
1629 | 2 | 5 | 恒流充电 | 02:51:36 | 11:38:02 | 0.152 | 2.7885 | 0.4347 | 957.45 | 0.4347 | 957.45 | 0 | 0 | 0.0009932 | 2187.6 | 0.0009932 | 2187.6 | 0 | 0 | 2023-05-12 16:24:10 | 0.0004237 | 0.0135 | 29.7602 | 0 | 关闭
1630 | 2 | 5 | 恒流充电 | 02:51:39 | 11:38:06 | 0.152 | 2.7985 | 0.4348 | 957.79 | 0.4348 | 957.79 | 0 | 0 | 0.0009936 | 2188.54 | 0.0009936 | 2188.54 | 0 | 0 | 2023-05-12 16:24:14 | 0.0004253 | 0.0152 | 33.4802 | 0 | 关闭
1631 | 2 | 5 | 恒流充电 | 02:51:40 | 11:38:06 | 0.152 | 2.8001 | 0.4349 | 957.84 | 0.4349 | 957.84 | 0 | 0 | 0.0009937 | 2188.69 | 0.0009937 | 2188.69 | 0 | 0 | 2023-05-12 16:24:14 | 0.0004255 | 0.0158 | 34.8752 | 0 | 关闭
1632 | 3 | 2 | 搁置 | 00:00:00 | 11:38:06 | 0 | 2.7944 | 0 | 0 | 0 | 0 | 0 | 0 | 0 | 0 | 0 | 0 | 0 | 0 | 2023-05-12 16:24:15 | 0 | 0 | 0 | 0 | 关闭
1633 | 3 | 2 | 搁置 | 00:00:00 | 11:38:07 | 0 | 2.7786 | 0 | 0 | 0 | 0 | 0 | 0 | 0 | 0 | 0 | 0 | 0 | 0 | 2023-05-12 16:24:15 | 0 | 0 | 0 | 0 | 关闭
1634 | 3 | 2 | 搁置 | 00:00:00 | 11:38:07 | 0 | 2.7671 | 0 | 0 | 0 | 0 | 0 | 0 | 0 | 0 | 0 | 0 | 0 | 0 | 2023-05-12 16:24:15 | 0 | 0 | 0 | 0 | 关闭
1635 | 3 | 2 | 搁置 | 00:00:01 | 11:38:07 | 0 | 2.7566 | 0 | 0 | 0 | 0 | 0 | 0 | 0 | 0 | 0 | 0 | 0 | 0 | 2023-05-12 16:24:16 | 0 | 0 | 0 | 0 | 关闭
1636 | 3 | 2 | 搁置 | 00:00:01 | 11:38:08 | 0 | 2.7428 | 0 | 0 | 0 | 0 | 0 | 0 | 0 | 0 | 0 | 0 | 0 | 0 | 2023-05-12 16:24:16 | 0 | 0 | 0 | 0 | 关闭
1637 | 3 | 2 | 搁置 | 00:00:01 | 11:38:08 | 0 | 2.7311 | 0 | 0 | 0 | 0 | 0 | 0 | 0 | 0 | 0 | 0 | 0 | 0 | 2023-05-12 16:24:17 | 0 | 0 | 0 | 0 | 关闭
1638 | 3 | 2 | 搁置 | 00:00:02 | 11:38:09 | 0 | 2.72 | 0 | 0 | 0 | 0 | 0 | 0 | 0 | 0 | 0 | 0 | 0 | 0 | 2023-05-12 16:24:17 | 0 | 0 | 0 | 0 | 关闭
1639 | 3 | 2 | 搁置 | 00:00:02 | 11:38:09 | 0 | 2.7087 | 0 | 0 | 0 | 0 | 0 | 0 | 0 | 0 | 0 | 0 | 0 | 0 | 2023-05-12 16:24:17 | 0 | 0 | 0 | 0 | 关闭
1640 | 3 | 2 | 搁置 | 00:00:03 | 11:38:09 | 0 | 2.6987 | 0 | 0 | 0 | 0 | 0 | 0 | 0 | 0 | 0 | 0 | 0 | 0 | 2023-05-12 16:24:18 | 0 | 0 | 0 | 0 | 关闭
1641 | 3 | 2 | 搁置 | 00:00:03 | 11:38:10 | 0 | 2.6886 | 0 | 0 | 0 | 0 | 0 | 0 | 0 | 0 | 0 | 0 | 0 | 0 | 2023-05-12 16:24:18 | 0 | 0 | 0 | 0 | 关闭
1642 | 3 | 2 | 搁置 | 00:00:04 | 11:38:10 | 0 | 2.6773 | 0 | 0 | 0 | 0 | 0 | 0 | 0 | 0 | 0 | 0 | 0 | 0 | 2023-05-12 16:24:19 | 0 | 0 | 0 | 0 | 关闭
1643 | 3 | 2 | 搁置 | 00:00:04 | 11:38:11 | 0 | 2.6659 | 0 | 0 | 0 | 0 | 0 | 0 | 0 | 0 | 0 | 0 | 0 | 0 | 2023-05-12 16:24:19 | 0 | 0 | 0 | 0 | 关闭
1644 | 3 | 2 | 搁置 | 00:00:05 | 11:38:11 | 0 | 2.6558 | 0 | 0 | 0 | 0 | 0 | 0 | 0 | 0 | 0 | 0 | 0 | 0 | 2023-05-12 16:24:20 | 0 | 0 | 0 | 0 | 关闭
1645 | 3 | 2 | 搁置 | 00:00:05 | 11:38:12 | 0 | 2.6454 | 0 | 0 | 0 | 0 | 0 | 0 | 0 | 0 | 0 | 0 | 0 | 0 | 2023-05-12 16:24:20 | 0 | 0 | 0 | 0 | 关闭
1646 | 3 | 2 | 搁置 | 00:00:06 | 11:38:12 | 0 | 2.6343 | 0 | 0 | 0 | 0 | 0 | 0 | 0 | 0 | 0 | 0 | 0 | 0 | 2023-05-12 16:24:21 | 0 | 0 | 0 | 0 | 关闭
1647 | 3 | 2 | 搁置 | 00:00:06 | 11:38:13 | 0 | 2.6233 | 0 | 0 | 0 | 0 | 0 | 0 | 0 | 0 | 0 | 0 | 0 | 0 | 2023-05-12 16:24:21 | 0 | 0 | 0 | 0 | 关闭
1648 | 3 | 2 | 搁置 | 00:00:07 | 11:38:14 | 0 | 2.6133 | 0 | 0 | 0 | 0 | 0 | 0 | 0 | 0 | 0 | 0 | 0 | 0 | 2023-05-12 16:24:22 | 0 | 0 | 0 | 0 | 关闭
1649 | 3 | 2 | 搁置 | 00:00:07 | 11:38:14 | 0 | 2.6031 | 0 | 0 | 0 | 0 | 0 | 0 | 0 | 0 | 0 | 0 | 0 | 0 | 2023-05-12 16:24:23 | 0 | 0 | 0 | 0 | 关闭
1650 | 3 | 2 | 搁置 | 00:00:08 | 11:38:15 | 0 | 2.5921 | 0 | 0 | 0 | 0 | 0 | 0 | 0 | 0 | 0 | 0 | 0 | 0 | 2023-05-12 16:24:23 | 0 | 0 | 0 | 0 | 关闭
1651 | 3 | 2 | 搁置 | 00:00:09 | 11:38:16 | 0 | 2.5808 | 0 | 0 | 0 | 0 | 0 | 0 | 0 | 0 | 0 | 0 | 0 | 0 | 2023-05-12 16:24:24 | 0 | 0 | 0 | 0 | 关闭
1652 | 3 | 2 | 搁置 | 00:00:10 | 11:38:17 | 0 | 2.5699 | 0 | 0 | 0 | 0 | 0 | 0 | 0 | 0 | 0 | 0 | 0 | 0 | 2023-05-12 16:24:25 | 0 | 0 | 0 | 0 | 关闭
1653 | 3 | 2 | 搁置 | 00:00:11 | 11:38:17 | 0 | 2.5595 | 0 | 0 | 0 | 0 | 0 | 0 | 0 | 0 | 0 | 0 | 0 | 0 | 2023-05-12 16:24:26 | 0 | 0 | 0 | 0 | 关闭
1654 | 3 | 2 | 搁置 | 00:00:11 | 11:38:18 | 0 | 2.5488 | 0 | 0 | 0 | 0 | 0 | 0 | 0 | 0 | 0 | 0 | 0 | 0 | 2023-05-12 16:24:27 | 0 | 0 | 0 | 0 | 关闭
1655 | 3 | 2 | 搁置 | 00:00:12 | 11:38:19 | 0 | 2.5387 | 0 | 0 | 0 | 0 | 0 | 0 | 0 | 0 | 0 | 0 | 0 | 0 | 2023-05-12 16:24:27 | 0 | 0 | 0 | 0 | 关闭
1656 | 3 | 2 | 搁置 | 00:00:13 | 11:38:20 | 0 | 2.5285 | 0 | 0 | 0 | 0 | 0 | 0 | 0 | 0 | 0 | 0 | 0 | 0 | 2023-05-12 16:24:28 | 0 | 0 | 0 | 0 | 关闭
1657 | 3 | 2 | 搁置 | 00:00:14 | 11:38:21 | 0 | 2.5184 | 0 | 0 | 0 | 0 | 0 | 0 | 0 | 0 | 0 | 0 | 0 | 0 | 2023-05-12 16:24:30 | 0 | 0 | 0 | 0 | 关闭
1658 | 3 | 2 | 搁置 | 00:00:16 | 11:38:22 | 0 | 2.5084 | 0 | 0 | 0 | 0 | 0 | 0 | 0 | 0 | 0 | 0 | 0 | 0 | 2023-05-12 16:24:31 | 0 | 0 | 0 | 0 | 关闭
1659 | 3 | 2 | 搁置 | 00:00:17 | 11:38:24 | 0 | 2.4978 | 0 | 0 | 0 | 0 | 0 | 0 | 0 | 0 | 0 | 0 | 0 | 0 | 2023-05-12 16:24:32 | 0 | 0 | 0 | 0 | 关闭
1660 | 3 | 2 | 搁置 | 00:00:19 | 11:38:26 | 0 | 2.4872 | 0 | 0 | 0 | 0 | 0 | 0 | 0 | 0 | 0 | 0 | 0 | 0 | 2023-05-12 16:24:34 | 0 | 0 | 0 | 0 | 关闭
1661 | 3 | 2 | 搁置 | 00:00:21 | 11:38:28 | 0 | 2.477 | 0 | 0 | 0 | 0 | 0 | 0 | 0 | 0 | 0 | 0 | 0 | 0 | 2023-05-12 16:24:36 | 0 | 0 | 0 | 0 | 关闭
1662 | 3 | 2 | 搁置 | 00:00:23 | 11:38:30 | 0 | 2.4668 | 0 | 0 | 0 | 0 | 0 | 0 | 0 | 0 | 0 | 0 | 0 | 0 | 2023-05-12 16:24:38 | 0 | 0 | 0 | 0 | 关闭
1663 | 3 | 2 | 搁置 | 00:00:27 | 11:38:33 | 0 | 2.4567 | 0 | 0 | 0 | 0 | 0 | 0 | 0 | 0 | 0 | 0 | 0 | 0 | 2023-05-12 16:24:42 | 0 | 0 | 0 | 0 | 关闭
1664 | 3 | 2 | 搁置 | 00:00:30 | 11:38:36 | 0 | 2.4496 | 0 | 0 | 0 | 0 | 0 | 0 | 0 | 0 | 0 | 0 | 0 | 0 | 2023-05-12 16:24:45 | 0 | 0 | 0 | 0 | 关闭
1665 | 3 | 2 | 搁置 | 00:00:35 | 11:38:42 | 0 | 2.4395 | 0 | 0 | 0 | 0 | 0 | 0 | 0 | 0 | 0 | 0 | 0 | 0 | 2023-05-12 16:24:50 | 0 | 0 | 0 | 0 | 关闭
1666 | 3 | 2 | 搁置 | 00:00:43 | 11:38:50 | 0 | 2.4295 | 0 | 0 | 0 | 0 | 0 | 0 | 0 | 0 | 0 | 0 | 0 | 0 | 2023-05-12 16:24:58 | 0 | 0 | 0 | 0 | 关闭
1667 | 3 | 2 | 搁置 | 00:00:54 | 11:39:01 | 0 | 2.4195 | 0 | 0 | 0 | 0 | 0 | 0 | 0 | 0 | 0 | 0 | 0 | 0 | 2023-05-12 16:25:10 | 0 | 0 | 0 | 0 | 关闭
1668 | 3 | 2 | 搁置 | 00:01:00 | 11:39:06 | 0 | 2.4162 | 0 | 0 | 0 | 0 | 0 | 0 | 0 | 0 | 0 | 0 | 0 | 0 | 2023-05-12 16:25:15 | 0 | 0 | 0 | 0 | 关闭
1669 | 3 | 3 | 恒流放电 | 00:00:00 | 11:39:06 | -0.1519 | 2.409 | 0 | 0 | 0 | 0 | 0 | 0 | 0 | 0 | 0 | 0 | 0 | 0 | 2023-05-12 16:25:15 | -0.000366 | 0 | 0 | 0 | 关闭
1670 | 3 | 3 | 恒流放电 | 00:00:01 | 11:39:08 | -0.152 | 2.3986 | 0.0001 | 0.11 | 0 | 0 | 0.0001 | 0.11 | 1e-07 | 0.27 | 0 | 0 | 1e-07 | 0.27 | 2023-05-12 16:25:16 | -0.0003646 | -0.0049 | -10.7291 | 0 | 关闭
1671 | 3 | 3 | 恒流放电 | 00:00:03 | 11:39:10 | -0.152 | 2.3886 | 0.0002 | 0.33 | 0 | 0 | 0.0002 | 0.33 | 4e-07 | 0.8 | 0 | 0 | 4e-07 | 0.8 | 2023-05-12 16:25:18 | -0.0003631 | -0.0101 | -22.3195 | 0 | 关闭
1672 | 3 | 3 | 恒流放电 | 00:00:08 | 11:39:15 | -0.152 | 2.3786 | 0.0003 | 0.76 | 0 | 0 | 0.0003 | 0.76 | 8e-07 | 1.82 | 0 | 0 | 8e-07 | 1.82 | 2023-05-12 16:25:23 | -0.0003615 | -0.0194 | -42.7808 | 0 | 关闭
1673 | 3 | 3 | 恒流放电 | 00:00:17 | 11:39:24 | -0.152 | 2.3686 | 0.0008 | 1.66 | 0 | 0 | 0.0008 | 1.66 | 1.8e-06 | 3.96 | 0 | 0 | 1.8e-06 | 3.96 | 2023-05-12 16:25:33 | -0.00036 | -0.041 | -90.208 | 0 | 关闭
1674 | 3 | 3 | 恒流放电 | 00:00:30 | 11:39:36 | -0.152 | 2.3622 | 0.0013 | 2.79 | 0 | 0 | 0.0013 | 2.79 | 3e-06 | 6.62 | 0 | 0 | 3e-06 | 6.62 | 2023-05-12 16:25:45 | -0.0003591 | -0.0798 | -175.8243 | 0 | 关闭
1675 | 3 | 3 | 恒流放电 | 00:01:00 | 11:40:06 | -0.152 | 2.3543 | 0.0025 | 5.58 | 0 | 0 | 0.0025 | 5.58 | 6e-06 | 13.2 | 0 | 0 | 6e-06 | 13.2 | 2023-05-12 16:26:15 | -0.0003578 | -0.1603 | -353.1579 | 0 | 关闭
1676 | 3 | 3 | 恒流放电 | 00:01:30 | 11:40:36 | -0.152 | 2.3497 | 0.0038 | 8.37 | 0 | 0 | 0.0038 | 8.37 | 9e-06 | 19.76 | 0 | 0 | 9e-06 | 19.76 | 2023-05-12 16:26:45 | -0.0003572 | -0.2754 | -606.505 | 0 | 关闭
1677 | 3 | 3 | 恒流放电 | 00:02:00 | 11:41:06 | -0.152 | 2.3461 | 0.0051 | 11.16 | 0 | 0 | 0.0051 | 11.16 | 1.19e-05 | 26.31 | 0 | 0 | 1.19e-05 | 26.31 | 2023-05-12 16:27:15 | -0.0003566 | -0.3518 | -774.9786 | 0 | 关闭
1678 | 3 | 3 | 恒流放电 | 00:02:30 | 11:41:36 | -0.152 | 2.3434 | 0.0063 | 13.95 | 0 | 0 | 0.0063 | 13.95 | 1.49e-05 | 32.86 | 0 | 0 | 1.49e-05 | 32.86 | 2023-05-12 16:27:45 | -0.0003562 | -0.4691 | -1033.3048 | 0 | 关闭
1679 | 3 | 3 | 恒流放电 | 00:03:00 | 11:42:06 | -0.152 | 2.3409 | 0.0076 | 16.74 | 0 | 0 | 0.0076 | 16.74 | 1.79e-05 | 39.39 | 0 | 0 | 1.79e-05 | 39.39 | 2023-05-12 16:28:15 | -0.0003558 | -0.5067 | -1115.9716 | 0 | 关闭
1680 | 3 | 3 | 恒流放电 | 00:03:30 | 11:42:36 | -0.152 | 2.3389 | 0.0089 | 19.53 | 0 | 0 | 0.0089 | 19.53 | 2.08e-05 | 45.92 | 0 | 0 | 2.08e-05 | 45.92 | 2023-05-12 16:28:45 | -0.0003555 | -0.6333 | -1394.9615 | 0 | 关闭
1681 | 3 | 3 | 恒流放电 | 00:04:00 | 11:43:06 | -0.152 | 2.337 | 0.0101 | 22.32 | 0 | 0 | 0.0101 | 22.32 | 2.38e-05 | 52.44 | 0 | 0 | 2.38e-05 | 52.44 | 2023-05-12 16:29:15 | -0.0003552 | -0.6666 | -1468.3901 | 0 | 关闭
1682 | 3 | 3 | 恒流放电 | 00:04:30 | 11:43:36 | -0.152 | 2.3352 | 0.0114 | 25.11 | 0 | 0 | 0.0114 | 25.11 | 2.68e-05 | 58.96 | 0 | 0 | 2.68e-05 | 58.96 | 2023-05-12 16:29:45 | -0.0003549 | -0.7037 | -1549.9742 | 0 | 关闭
1683 | 3 | 3 | 恒流放电 | 00:05:00 | 11:44:06 | -0.152 | 2.3335 | 0.0127 | 27.9 | 0 | 0 | 0.0127 | 27.9 | 2.97e-05 | 65.47 | 0 | 0 | 2.97e-05 | 65.47 | 2023-05-12 16:30:15 | -0.0003547 | -0.7451 | -1641.1167 | 0 | 关闭
1684 | 3 | 3 | 恒流放电 | 00:05:30 | 11:44:36 | -0.152 | 2.3321 | 0.0139 | 30.69 | 0 | 0 | 0.0139 | 30.69 | 3.27e-05 | 71.98 | 0 | 0 | 3.27e-05 | 71.98 | 2023-05-12 16:30:45 | -0.0003545 | -0.9047 | -1992.8108 | 0 | 关闭
1685 | 3 | 3 | 恒流放电 | 00:06:00 | 11:45:06 | -0.152 | 2.3307 | 0.0152 | 33.48 | 0 | 0 | 0.0152 | 33.48 | 3.56e-05 | 78.48 | 0 | 0 | 3.56e-05 | 78.48 | 2023-05-12 16:31:15 | -0.0003543 | -0.9047 | -1992.7759 | 0 | 关闭
1686 | 3 | 3 | 恒流放电 | 00:06:30 | 11:45:36 | -0.152 | 2.3294 | 0.0165 | 36.27 | 0 | 0 | 0.0165 | 36.27 | 3.86e-05 | 84.98 | 0 | 0 | 3.86e-05 | 84.98 | 2023-05-12 16:31:45 | -0.0003541 | -0.9743 | -2146.0757 | 0 | 关闭
1687 | 3 | 3 | 恒流放电 | 00:07:00 | 11:46:06 | -0.152 | 2.3283 | 0.0177 | 39.06 | 0 | 0 | 0.0177 | 39.06 | 4.15e-05 | 91.48 | 0 | 0 | 4.15e-05 | 91.48 | 2023-05-12 16:32:15 | -0.0003539 | -1.1515 | -2536.2435 | 0 | 关闭
1688 | 3 | 3 | 恒流放电 | 00:07:30 | 11:46:36 | -0.152 | 2.327 | 0.019 | 41.85 | 0 | 0 | 0.019 | 41.85 | 4.45e-05 | 97.98 | 0 | 0 | 4.45e-05 | 97.98 | 2023-05-12 16:32:45 | -0.0003537 | -0.9743 | -2146.0616 | 0 | 关闭
1689 | 3 | 3 | 恒流放电 | 00:08:00 | 11:47:06 | -0.152 | 2.3258 | 0.0203 | 44.64 | 0 | 0 | 0.0203 | 44.64 | 4.74e-05 | 104.47 | 0 | 0 | 4.74e-05 | 104.47 | 2023-05-12 16:33:15 | -0.0003535 | -1.0555 | -2324.895 | 0 | 关闭
1690 | 3 | 3 | 恒流放电 | 00:08:30 | 11:47:36 | -0.152 | 2.3248 | 0.0215 | 47.43 | 0 | 0 | 0.0215 | 47.43 | 5.04e-05 | 110.95 | 0 | 0 | 5.04e-05 | 110.95 | 2023-05-12 16:33:45 | -0.0003533 | -1.2666 | -2789.8678 | 0 | 关闭
1691 | 3 | 3 | 恒流放电 | 00:09:00 | 11:48:06 | -0.152 | 2.3237 | 0.0228 | 50.22 | 0 | 0 | 0.0228 | 50.22 | 5.33e-05 | 117.44 | 0 | 0 | 5.33e-05 | 117.44 | 2023-05-12 16:34:15 | -0.0003532 | -1.1515 | -2536.2379 | 0 | 关闭
1692 | 3 | 3 | 恒流放电 | 00:09:30 | 11:48:36 | -0.152 | 2.3228 | 0.0241 | 53.01 | 0 | 0 | 0.0241 | 53.01 | 5.63e-05 | 123.92 | 0 | 0 | 5.63e-05 | 123.92 | 2023-05-12 16:34:45 | -0.000353 | -1.4073 | -3099.8532 | 0 | 关闭
1693 | 3 | 3 | 恒流放电 | 00:10:00 | 11:49:06 | -0.152 | 2.3218 | 0.0253 | 55.8 | 0 | 0 | 0.0253 | 55.8 | 5.92e-05 | 130.4 | 0 | 0 | 5.92e-05 | 130.4 | 2023-05-12 16:35:15 | -0.0003529 | -1.2666 | -2789.8372 | 0 | 关闭
1694 | 3 | 3 | 恒流放电 | 00:10:30 | 11:49:36 | -0.152 | 2.3207 | 0.0266 | 58.59 | 0 | 0 | 0.0266 | 58.59 | 6.21e-05 | 136.87 | 0 | 0 | 6.21e-05 | 136.87 | 2023-05-12 16:35:45 | -0.0003527 | -1.1514 | -2536.2157 | 0 | 关闭
1695 | 3 | 3 | 恒流放电 | 00:11:00 | 11:50:06 | -0.152 | 2.3199 | 0.0279 | 61.38 | 0 | 0 | 0.0279 | 61.38 | 6.51e-05 | 143.35 | 0 | 0 | 6.51e-05 | 143.35 | 2023-05-12 16:36:15 | -0.0003526 | -1.5832 | -3487.2813 | 0 | 关闭
1696 | 3 | 3 | 恒流放电 | 00:11:30 | 11:50:36 | -0.152 | 2.319 | 0.0291 | 64.17 | 0 | 0 | 0.0291 | 64.17 | 6.8e-05 | 149.82 | 0 | 0 | 6.8e-05 | 149.82 | 2023-05-12 16:36:45 | -0.0003525 | -1.4073 | -3099.792 | 0 | 关闭
1697 | 3 | 3 | 恒流放电 | 00:12:00 | 11:51:06 | -0.152 | 2.3181 | 0.0304 | 66.96 | 0 | 0 | 0.0304 | 66.96 | 7.1e-05 | 156.29 | 0 | 0 | 7.1e-05 | 156.29 | 2023-05-12 16:37:15 | -0.0003523 | -1.4073 | -3099.8464 | 0 | 关闭
1698 | 3 | 3 | 恒流放电 | 00:12:30 | 11:51:36 | -0.152 | 2.3172 | 0.0317 | 69.75 | 0 | 0 | 0.0317 | 69.75 | 7.39e-05 | 162.75 | 0 | 0 | 7.39e-05 | 162.75 | 2023-05-12 16:37:45 | -0.0003522 | -1.4073 | -3099.792 | 0 | 关闭
1699 | 3 | 3 | 恒流放电 | 00:13:00 | 11:52:06 | -0.152 | 2.3164 | 0.0329 | 72.54 | 0 | 0 | 0.0329 | 72.54 | 7.68e-05 | 169.22 | 0 | 0 | 7.68e-05 | 169.22 | 2023-05-12 16:38:15 | -0.0003521 | -1.5832 | -3487.266 | 0 | 关闭
1700 | 3 | 3 | 恒流放电 | 00:13:30 | 11:52:36 | -0.152 | 2.3156 | 0.0342 | 75.33 | 0 | 0 | 0.0342 | 75.33 | 7.98e-05 | 175.68 | 0 | 0 | 7.98e-05 | 175.68 | 2023-05-12 16:38:45 | -0.0003519 | -1.5832 | -3487.2813 | 0 | 关闭
1701 | 3 | 3 | 恒流放电 | 00:14:00 | 11:53:06 | -0.152 | 2.3148 | 0.0355 | 78.12 | 0 | 0 | 0.0355 | 78.12 | 8.27e-05 | 182.14 | 0 | 0 | 8.27e-05 | 182.14 | 2023-05-12 16:39:15 | -0.0003518 | -1.5832 | -3487.3272 | 0 | 关闭
1702 | 3 | 3 | 恒流放电 | 00:14:30 | 11:53:36 | -0.152 | 2.314 | 0.0367 | 80.91 | 0 | 0 | 0.0367 | 80.91 | 8.56e-05 | 188.59 | 0 | 0 | 8.56e-05 | 188.59 | 2023-05-12 16:39:45 | -0.0003517 | -1.5832 | -3487.3042 | 0 | 关闭
1703 | 3 | 3 | 恒流放电 | 00:15:00 | 11:54:06 | -0.152 | 2.3132 | 0.038 | 83.7 | 0 | 0 | 0.038 | 83.7 | 8.86e-05 | 195.05 | 0 | 0 | 8.86e-05 | 195.05 | 2023-05-12 16:40:15 | -0.0003516 | -1.5832 | -3487.3195 | 0 | 关闭
1704 | 3 | 3 | 恒流放电 | 00:15:30 | 11:54:36 | -0.152 | 2.3124 | 0.0393 | 86.49 | 0 | 0 | 0.0393 | 86.49 | 9.15e-05 | 201.5 | 0 | 0 | 9.15e-05 | 201.5 | 2023-05-12 16:40:45 | -0.0003515 | -1.5832 | -3487.2736 | 0 | 关闭
1705 | 3 | 3 | 恒流放电 | 00:16:00 | 11:55:06 | -0.152 | 2.3117 | 0.0405 | 89.28 | 0 | 0 | 0.0405 | 89.28 | 9.44e-05 | 207.95 | 0 | 0 | 9.44e-05 | 207.95 | 2023-05-12 16:41:15 | -0.0003514 | -1.8094 | -3985.4643 | 0 | 关闭
1706 | 3 | 3 | 恒流放电 | 00:16:30 | 11:55:36 | -0.152 | 2.3109 | 0.0418 | 92.07 | 0 | 0 | 0.0418 | 92.07 | 9.73e-05 | 214.4 | 0 | 0 | 9.73e-05 | 214.4 | 2023-05-12 16:41:45 | -0.0003513 | -1.5832 | -3487.2736 | 0 | 关闭
1707 | 3 | 3 | 恒流放电 | 00:17:00 | 11:56:06 | -0.152 | 2.3102 | 0.0431 | 94.86 | 0 | 0 | 0.0431 | 94.86 | 0.0001003 | 220.84 | 0 | 0 | 0.0001003 | 220.84 | 2023-05-12 16:42:15 | -0.0003512 | -1.8094 | -3985.4643 | 0 | 关闭
1708 | 3 | 3 | 恒流放电 | 00:17:30 | 11:56:36 | -0.152 | 2.3095 | 0.0443 | 97.65 | 0 | 0 | 0.0443 | 97.65 | 0.0001032 | 227.29 | 0 | 0 | 0.0001032 | 227.29 | 2023-05-12 16:42:45 | -0.000351 | -1.8094 | -3985.4818 | 0 | 关闭
1709 | 3 | 3 | 恒流放电 | 00:18:00 | 11:57:06 | -0.152 | 2.3087 | 0.0456 | 100.44 | 0 | 0 | 0.0456 | 100.44 | 0.0001061 | 233.73 | 0 | 0 | 0.0001061 | 233.73 | 2023-05-12 16:43:15 | -0.0003509 | -1.5832 | -3487.2507 | 0 | 关闭
1710 | 3 | 3 | 恒流放电 | 00:18:30 | 11:57:36 | -0.152 | 2.308 | 0.0469 | 103.23 | 0 | 0 | 0.0469 | 103.23 | 0.000109 | 240.17 | 0 | 0 | 0.000109 | 240.17 | 2023-05-12 16:43:45 | -0.0003508 | -1.8094 | -3985.4381 | 0 | 关闭
1711 | 3 | 3 | 恒流放电 | 00:19:00 | 11:58:06 | -0.152 | 2.3074 | 0.0481 | 106.01 | 0 | 0 | 0.0481 | 106.01 | 0.000112 | 246.61 | 0 | 0 | 0.000112 | 246.61 | 2023-05-12 16:44:15 | -0.0003507 | -2.111 | -4649.7186 | 0 | 关闭
1712 | 3 | 3 | 恒流放电 | 00:19:30 | 11:58:36 | -0.152 | 2.3066 | 0.0494 | 108.8 | 0 | 0 | 0.0494 | 108.8 | 0.0001149 | 253.04 | 0 | 0 | 0.0001149 | 253.04 | 2023-05-12 16:44:45 | -0.0003506 | -1.5832 | -3487.2583 | 0 | 关闭
1713 | 3 | 3 | 恒流放电 | 00:20:00 | 11:59:06 | -0.152 | 2.3059 | 0.0507 | 111.59 | 0 | 0 | 0.0507 | 111.59 | 0.0001178 | 259.48 | 0 | 0 | 0.0001178 | 259.48 | 2023-05-12 16:45:15 | -0.0003505 | -1.8094 | -3985.4206 | 0 | 关闭
1714 | 3 | 3 | 恒流放电 | 00:20:30 | 11:59:36 | -0.152 | 2.3053 | 0.0519 | 114.38 | 0 | 0 | 0.0519 | 114.38 | 0.0001207 | 265.91 | 0 | 0 | 0.0001207 | 265.91 | 2023-05-12 16:45:45 | -0.0003504 | -2.1109 | -4649.637 | 0 | 关闭
1715 | 3 | 3 | 恒流放电 | 00:21:00 | 12:00:06 | -0.152 | 2.3045 | 0.0532 | 117.17 | 0 | 0 | 0.0532 | 117.17 | 0.0001236 | 272.34 | 0 | 0 | 0.0001236 | 272.34 | 2023-05-12 16:46:15 | -0.0003503 | -1.5832 | -3487.2889 | 0 | 关闭
1716 | 3 | 3 | 恒流放电 | 00:21:30 | 12:00:36 | -0.152 | 2.3039 | 0.0545 | 119.96 | 0 | 0 | 0.0545 | 119.96 | 0.0001266 | 278.77 | 0 | 0 | 0.0001266 | 278.77 | 2023-05-12 16:46:45 | -0.0003502 | -2.111 | -4649.6778 | 0 | 关闭
1717 | 3 | 3 | 恒流放电 | 00:22:00 | 12:01:06 | -0.152 | 2.3032 | 0.0557 | 122.75 | 0 | 0 | 0.0557 | 122.75 | 0.0001295 | 285.19 | 0 | 0 | 0.0001295 | 285.19 | 2023-05-12 16:47:15 | -0.0003501 | -1.8094 | -3985.4905 | 0 | 关闭
1718 | 3 | 3 | 恒流放电 | 00:22:30 | 12:01:36 | -0.152 | 2.3025 | 0.057 | 125.54 | 0 | 0 | 0.057 | 125.54 | 0.0001324 | 291.62 | 0 | 0 | 0.0001324 | 291.62 | 2023-05-12 16:47:45 | -0.00035 | -1.8094 | -3985.4905 | 0 | 关闭
1719 | 3 | 3 | 恒流放电 | 00:23:00 | 12:02:06 | -0.152 | 2.3018 | 0.0583 | 128.33 | 0 | 0 | 0.0583 | 128.33 | 0.0001353 | 298.04 | 0 | 0 | 0.0001353 | 298.04 | 2023-05-12 16:48:15 | -0.0003498 | -1.8094 | -3985.4206 | 0 | 关闭
1720 | 3 | 3 | 恒流放电 | 00:23:30 | 12:02:36 | -0.152 | 2.3012 | 0.0595 | 131.12 | 0 | 0 | 0.0595 | 131.12 | 0.0001382 | 304.46 | 0 | 0 | 0.0001382 | 304.46 | 2023-05-12 16:48:45 | -0.0003497 | -2.111 | -4649.7593 | 0 | 关闭
1721 | 3 | 3 | 恒流放电 | 00:24:00 | 12:03:06 | -0.152 | 2.3006 | 0.0608 | 133.91 | 0 | 0 | 0.0608 | 133.91 | 0.0001411 | 310.88 | 0 | 0 | 0.0001411 | 310.88 | 2023-05-12 16:49:15 | -0.0003497 | -2.1112 | -4650.1876 | 0 | 关闭
1722 | 3 | 3 | 恒流放电 | 00:24:30 | 12:03:36 | -0.152 | 2.2998 | 0.0621 | 136.7 | 0 | 0 | 0.0621 | 136.7 | 0.0001441 | 317.3 | 0 | 0 | 0.0001441 | 317.3 | 2023-05-12 16:49:45 | -0.0003496 | -1.5834 | -3487.6713 | 0 | 关闭
1723 | 3 | 3 | 恒流放电 | 00:25:00 | 12:04:06 | -0.152 | 2.2991 | 0.0633 | 139.49 | 0 | 0 | 0.0633 | 139.49 | 0.000147 | 323.71 | 0 | 0 | 0.000147 | 323.71 | 2023-05-12 16:50:15 | -0.0003494 | -1.8093 | -3985.2807 | 0 | 关闭
1724 | 3 | 3 | 恒流放电 | 00:25:30 | 12:04:36 | -0.152 | 2.2984 | 0.0646 | 142.28 | 0 | 0 | 0.0646 | 142.28 | 0.0001499 | 330.13 | 0 | 0 | 0.0001499 | 330.13 | 2023-05-12 16:50:45 | -0.0003493 | -1.8093 | -3985.3157 | 0 | 关闭
1725 | 3 | 3 | 恒流放电 | 00:26:00 | 12:05:06 | -0.152 | 2.2977 | 0.0659 | 145.07 | 0 | 0 | 0.0659 | 145.07 | 0.0001528 | 336.54 | 0 | 0 | 0.0001528 | 336.54 | 2023-05-12 16:51:15 | -0.0003492 | -1.8093 | -3985.2283 | 0 | 关闭
1726 | 3 | 3 | 恒流放电 | 00:26:30 | 12:05:36 | -0.152 | 2.297 | 0.0671 | 147.86 | 0 | 0 | 0.0671 | 147.86 | 0.0001557 | 342.95 | 0 | 0 | 0.0001557 | 342.95 | 2023-05-12 16:51:45 | -0.0003491 | -1.8093 | -3985.2633 | 0 | 关闭
1727 | 3 | 3 | 恒流放电 | 00:27:00 | 12:06:06 | -0.152 | 2.2963 | 0.0684 | 150.65 | 0 | 0 | 0.0684 | 150.65 | 0.0001586 | 349.35 | 0 | 0 | 0.0001586 | 349.35 | 2023-05-12 16:52:15 | -0.000349 | -1.8093 | -3985.2458 | 0 | 关闭
1728 | 3 | 3 | 恒流放电 | 00:27:30 | 12:06:36 | -0.152 | 2.2955 | 0.0697 | 153.44 | 0 | 0 | 0.0697 | 153.44 | 0.0001615 | 355.76 | 0 | 0 | 0.0001615 | 355.76 | 2023-05-12 16:52:45 | -0.0003489 | -1.5831 | -3487.1054 | 0 | 关闭
1729 | 3 | 3 | 恒流放电 | 00:28:00 | 12:07:06 | -0.152 | 2.2949 | 0.0709 | 156.23 | 0 | 0 | 0.0709 | 156.23 | 0.0001644 | 362.16 | 0 | 0 | 0.0001644 | 362.16 | 2023-05-12 16:53:15 | -0.0003488 | -2.1109 | -4649.4534 | 0 | 关闭
1730 | 3 | 3 | 恒流放电 | 00:28:30 | 12:07:36 | -0.152 | 2.2941 | 0.0722 | 159.02 | 0 | 0 | 0.0722 | 159.02 | 0.0001673 | 368.56 | 0 | 0 | 0.0001673 | 368.56 | 2023-05-12 16:53:45 | -0.0003487 | -1.5832 | -3487.1207 | 0 | 关闭
1731 | 3 | 3 | 恒流放电 | 00:29:00 | 12:08:06 | -0.152 | 2.2934 | 0.0735 | 161.81 | 0 | 0 | 0.0735 | 161.81 | 0.0001702 | 374.96 | 0 | 0 | 0.0001702 | 374.96 | 2023-05-12 16:54:15 | -0.0003486 | -1.8093 | -3985.2283 | 0 | 关闭
1732 | 3 | 3 | 恒流放电 | 00:29:30 | 12:08:36 | -0.152 | 2.2925 | 0.0747 | 164.6 | 0 | 0 | 0.0747 | 164.6 | 0.0001731 | 381.36 | 0 | 0 | 0.0001731 | 381.36 | 2023-05-12 16:54:45 | -0.0003484 | -1.4072 | -3099.6084 | 0 | 关闭
1733 | 3 | 3 | 恒流放电 | 00:30:00 | 12:09:06 | -0.152 | 2.2918 | 0.076 | 167.39 | 0 | 0 | 0.076 | 167.39 | 0.000176 | 387.75 | 0 | 0 | 0.000176 | 387.75 | 2023-05-12 16:55:15 | -0.0003483 | -1.8093 | -3985.2283 | 0 | 关闭
1734 | 3 | 3 | 恒流放电 | 00:30:30 | 12:09:36 | -0.152 | 2.291 | 0.0773 | 170.18 | 0 | 0 | 0.0773 | 170.18 | 0.0001789 | 394.14 | 0 | 0 | 0.0001789 | 394.14 | 2023-05-12 16:55:45 | -0.0003482 | -1.5831 | -3487.0748 | 0 | 关闭
1735 | 3 | 3 | 恒流放电 | 00:31:00 | 12:10:06 | -0.152 | 2.2902 | 0.0785 | 172.97 | 0 | 0 | 0.0785 | 172.97 | 0.0001818 | 400.53 | 0 | 0 | 0.0001818 | 400.53 | 2023-05-12 16:56:15 | -0.0003481 | -1.5832 | -3487.1207 | 0 | 关闭
1736 | 3 | 3 | 恒流放电 | 00:31:30 | 12:10:36 | -0.152 | 2.2894 | 0.0798 | 175.76 | 0 | 0 | 0.0798 | 175.76 | 0.0001847 | 406.92 | 0 | 0 | 0.0001847 | 406.92 | 2023-05-12 16:56:45 | -0.000348 | -1.5832 | -3487.1207 | 0 | 关闭
1737 | 3 | 3 | 恒流放电 | 00:32:00 | 12:11:06 | -0.152 | 2.2886 | 0.0811 | 178.55 | 0 | 0 | 0.0811 | 178.55 | 0.0001876 | 413.31 | 0 | 0 | 0.0001876 | 413.31 | 2023-05-12 16:57:15 | -0.0003478 | -1.5832 | -3487.1512 | 0 | 关闭
1738 | 3 | 3 | 恒流放电 | 00:32:30 | 12:11:36 | -0.152 | 2.2877 | 0.0823 | 181.34 | 0 | 0 | 0.0823 | 181.34 | 0.0001905 | 419.69 | 0 | 0 | 0.0001905 | 419.69 | 2023-05-12 16:57:45 | -0.0003477 | -1.4072 | -3099.6356 | 0 | 关闭
1739 | 3 | 3 | 恒流放电 | 00:33:00 | 12:12:06 | -0.152 | 2.2868 | 0.0836 | 184.13 | 0 | 0 | 0.0836 | 184.13 | 0.0001934 | 426.07 | 0 | 0 | 0.0001934 | 426.07 | 2023-05-12 16:58:15 | -0.0003476 | -1.4072 | -3099.6628 | 0 | 关闭
1740 | 3 | 3 | 恒流放电 | 00:33:30 | 12:12:36 | -0.152 | 2.2858 | 0.0849 | 186.92 | 0 | 0 | 0.0849 | 186.92 | 0.0001963 | 432.45 | 0 | 0 | 0.0001963 | 432.45 | 2023-05-12 16:58:45 | -0.0003474 | -1.2665 | -2789.6353 | 0 | 关闭
1741 | 3 | 3 | 恒流放电 | 00:34:00 | 12:13:06 | -0.152 | 2.2848 | 0.0861 | 189.71 | 0 | 0 | 0.0861 | 189.71 | 0.0001992 | 438.83 | 0 | 0 | 0.0001992 | 438.83 | 2023-05-12 16:59:15 | -0.0003472 | -1.2665 | -2789.6843 | 0 | 关闭
1742 | 3 | 3 | 恒流放电 | 00:34:30 | 12:13:36 | -0.152 | 2.2837 | 0.0874 | 192.5 | 0 | 0 | 0.0874 | 192.5 | 0.0002021 | 445.2 | 0 | 0 | 0.0002021 | 445.2 | 2023-05-12 16:59:45 | -0.0003471 | -1.1514 | -2536.0655 | 0 | 关闭
1743 | 3 | 3 | 恒流放电 | 00:35:00 | 12:14:06 | -0.152 | 2.2825 | 0.0887 | 195.29 | 0 | 0 | 0.0887 | 195.29 | 0.000205 | 451.57 | 0 | 0 | 0.000205 | 451.57 | 2023-05-12 17:00:15 | -0.0003469 | -1.0554 | -2324.7165 | 0 | 关闭
1744 | 3 | 3 | 恒流放电 | 00:35:30 | 12:14:36 | -0.152 | 2.2812 | 0.0899 | 198.08 | 0 | 0 | 0.0899 | 198.08 | 0.0002079 | 457.93 | 0 | 0 | 0.0002079 | 457.93 | 2023-05-12 17:00:45 | -0.0003467 | -0.9742 | -2145.8733 | 0 | 关闭
1745 | 3 | 3 | 恒流放电 | 00:36:00 | 12:15:06 | -0.152 | 2.2798 | 0.0912 | 200.87 | 0 | 0 | 0.0912 | 200.87 | 0.0002108 | 464.29 | 0 | 0 | 0.0002108 | 464.29 | 2023-05-12 17:01:15 | -0.0003465 | -0.9046 | -1992.5879 | 0 | 关闭
1746 | 3 | 3 | 恒流放电 | 00:36:30 | 12:15:36 | -0.152 | 2.2785 | 0.0925 | 203.66 | 0 | 0 | 0.0925 | 203.66 | 0.0002137 | 470.65 | 0 | 0 | 0.0002137 | 470.65 | 2023-05-12 17:01:45 | -0.0003463 | -0.9742 | -2145.8639 | 0 | 关闭
1747 | 3 | 3 | 恒流放电 | 00:37:00 | 12:16:06 | -0.152 | 2.2768 | 0.0937 | 206.45 | 0 | 0 | 0.0937 | 206.45 | 0.0002166 | 477.01 | 0 | 0 | 0.0002166 | 477.01 | 2023-05-12 17:02:15 | -0.000346 | -0.745 | -1640.9836 | 0 | 关闭
1748 | 3 | 3 | 恒流放电 | 00:37:30 | 12:16:36 | -0.152 | 2.275 | 0.095 | 209.24 | 0 | 0 | 0.095 | 209.24 | 0.0002194 | 483.36 | 0 | 0 | 0.0002194 | 483.36 | 2023-05-12 17:02:45 | -0.0003458 | -0.7036 | -1549.8042 | 0 | 关闭
1749 | 3 | 3 | 恒流放电 | 00:38:00 | 12:17:06 | -0.152 | 2.2729 | 0.0963 | 212.02 | 0 | 0 | 0.0963 | 212.02 | 0.0002223 | 489.7 | 0 | 0 | 0.0002223 | 489.7 | 2023-05-12 17:03:15 | -0.0003455 | -0.6031 | -1328.4036 | 0 | 关闭
1750 | 3 | 3 | 恒流放电 | 00:38:30 | 12:17:36 | -0.152 | 2.2708 | 0.0975 | 214.81 | 0 | 0 | 0.0975 | 214.81 | 0.0002252 | 496.04 | 0 | 0 | 0.0002252 | 496.04 | 2023-05-12 17:03:45 | -0.0003451 | -0.6031 | -1328.392 | 0 | 关闭
1751 | 3 | 3 | 恒流放电 | 00:39:00 | 12:18:06 | -0.152 | 2.2682 | 0.0988 | 217.6 | 0 | 0 | 0.0988 | 217.6 | 0.0002281 | 502.37 | 0 | 0 | 0.0002281 | 502.37 | 2023-05-12 17:04:15 | -0.0003447 | -0.4871 | -1072.9508 | 0 | 关闭
1752 | 3 | 3 | 恒流放电 | 00:39:30 | 12:18:36 | -0.152 | 2.2654 | 0.1001 | 220.39 | 0 | 0 | 0.1001 | 220.39 | 0.0002309 | 508.69 | 0 | 0 | 0.0002309 | 508.69 | 2023-05-12 17:04:45 | -0.0003443 | -0.4523 | -996.3202 | 0 | 关闭
1753 | 3 | 3 | 恒流放电 | 00:40:00 | 12:19:06 | -0.152 | 2.2621 | 0.1013 | 223.18 | 0 | 0 | 0.1013 | 223.18 | 0.0002338 | 515.01 | 0 | 0 | 0.0002338 | 515.01 | 2023-05-12 17:05:15 | -0.0003438 | -0.3838 | -845.3774 | 0 | 关闭
1754 | 3 | 3 | 恒流放电 | 00:40:30 | 12:19:36 | -0.152 | 2.2584 | 0.1026 | 225.97 | 0 | 0 | 0.1026 | 225.97 | 0.0002367 | 521.31 | 0 | 0 | 0.0002367 | 521.31 | 2023-05-12 17:05:45 | -0.0003432 | -0.3423 | -753.9588 | 0 | 关闭
1755 | 3 | 3 | 恒流放电 | 00:41:00 | 12:20:06 | -0.152 | 2.2542 | 0.1039 | 228.76 | 0 | 0 | 0.1039 | 228.76 | 0.0002395 | 527.61 | 0 | 0 | 0.0002395 | 527.61 | 2023-05-12 17:06:15 | -0.0003426 | -0.3015 | -664.1901 | 0 | 关闭
1756 | 3 | 3 | 恒流放电 | 00:41:30 | 12:20:36 | -0.152 | 2.2496 | 0.1051 | 231.55 | 0 | 0 | 0.1051 | 231.55 | 0.0002424 | 533.89 | 0 | 0 | 0.0002424 | 533.89 | 2023-05-12 17:06:45 | -0.0003418 | -0.2753 | -606.4451 | 0 | 关闭
1757 | 3 | 3 | 恒流放电 | 00:42:00 | 12:21:06 | -0.152 | 2.2444 | 0.1064 | 234.34 | 0 | 0 | 0.1064 | 234.34 | 0.0002452 | 540.16 | 0 | 0 | 0.0002452 | 540.16 | 2023-05-12 17:07:15 | -0.0003411 | -0.2436 | -536.466 | 0 | 关闭
1758 | 3 | 3 | 恒流放电 | 00:42:30 | 12:21:36 | -0.152 | 2.2386 | 0.1077 | 237.13 | 0 | 0 | 0.1077 | 237.13 | 0.0002481 | 546.41 | 0 | 0 | 0.0002481 | 546.41 | 2023-05-12 17:07:45 | -0.0003402 | -0.2184 | -480.9737 | 0 | 关闭
1759 | 3 | 3 | 恒流放电 | 00:43:00 | 12:22:06 | -0.152 | 2.2323 | 0.1089 | 239.92 | 0 | 0 | 0.1089 | 239.92 | 0.0002509 | 552.65 | 0 | 0 | 0.0002509 | 552.65 | 2023-05-12 17:08:15 | -0.0003393 | -0.201 | -442.7973 | 0 | 关闭
1760 | 3 | 3 | 恒流放电 | 00:43:30 | 12:22:36 | -0.152 | 2.2256 | 0.1102 | 242.71 | 0 | 0 | 0.1102 | 242.71 | 0.0002537 | 558.86 | 0 | 0 | 0.0002537 | 558.86 | 2023-05-12 17:08:45 | -0.0003382 | -0.189 | -416.3726 | 0 | 关闭
1761 | 3 | 3 | 恒流放电 | 00:44:00 | 12:23:06 | -0.152 | 2.2187 | 0.1115 | 245.5 | 0 | 0 | 0.1115 | 245.5 | 0.0002565 | 565.06 | 0 | 0 | 0.0002565 | 565.06 | 2023-05-12 17:09:15 | -0.0003372 | -0.1835 | -404.2897 | 0 | 关闭
1762 | 3 | 3 | 恒流放电 | 00:44:30 | 12:23:36 | -0.152 | 2.212 | 0.1127 | 248.29 | 0 | 0 | 0.1127 | 248.29 | 0.0002593 | 571.24 | 0 | 0 | 0.0002593 | 571.24 | 2023-05-12 17:09:45 | -0.0003362 | -0.189 | -416.3617 | 0 | 关闭
1763 | 3 | 3 | 恒流放电 | 00:45:00 | 12:24:06 | -0.152 | 2.2055 | 0.114 | 251.08 | 0 | 0 | 0.114 | 251.08 | 0.0002621 | 577.4 | 0 | 0 | 0.0002621 | 577.4 | 2023-05-12 17:10:15 | -0.0003352 | -0.1948 | -429.169 | 0 | 关闭
1764 | 3 | 3 | 恒流放电 | 00:45:30 | 12:24:36 | -0.152 | 2.1992 | 0.1153 | 253.87 | 0 | 0 | 0.1153 | 253.87 | 0.0002649 | 583.55 | 0 | 0 | 0.0002649 | 583.55 | 2023-05-12 17:10:45 | -0.0003342 | -0.201 | -442.7895 | 0 | 关闭
1765 | 3 | 3 | 恒流放电 | 00:46:00 | 12:25:06 | -0.152 | 2.1932 | 0.1165 | 256.66 | 0 | 0 | 0.1165 | 256.66 | 0.0002677 | 589.67 | 0 | 0 | 0.0002677 | 589.67 | 2023-05-12 17:11:15 | -0.0003333 | -0.2111 | -464.9331 | 0 | 关闭
1766 | 3 | 3 | 恒流放电 | 00:46:30 | 12:25:36 | -0.152 | 2.1875 | 0.1178 | 259.45 | 0 | 0 | 0.1178 | 259.45 | 0.0002705 | 595.78 | 0 | 0 | 0.0002705 | 595.78 | 2023-05-12 17:11:45 | -0.0003324 | -0.2222 | -489.4033 | 0 | 关闭
1767 | 3 | 3 | 恒流放电 | 00:47:00 | 12:26:06 | -0.152 | 2.182 | 0.1191 | 262.24 | 0 | 0 | 0.1191 | 262.24 | 0.0002733 | 601.88 | 0 | 0 | 0.0002733 | 601.88 | 2023-05-12 17:12:15 | -0.0003316 | -0.2303 | -507.1998 | 0 | 关闭
1768 | 3 | 3 | 恒流放电 | 00:47:30 | 12:26:36 | -0.152 | 2.1768 | 0.1203 | 265.03 | 0 | 0 | 0.1203 | 265.03 | 0.000276 | 607.96 | 0 | 0 | 0.000276 | 607.96 | 2023-05-12 17:12:45 | -0.0003308 | -0.2436 | -536.4566 | 0 | 关闭
1769 | 3 | 3 | 恒流放电 | 00:48:00 | 12:27:06 | -0.152 | 2.1718 | 0.1216 | 267.82 | 0 | 0 | 0.1216 | 267.82 | 0.0002788 | 614.02 | 0 | 0 | 0.0002788 | 614.02 | 2023-05-12 17:13:15 | -0.0003301 | -0.2533 | -557.9197 | 0 | 关闭
1770 | 3 | 3 | 恒流放电 | 00:48:30 | 12:27:36 | -0.152 | 2.1669 | 0.1229 | 270.61 | 0 | 0 | 0.1229 | 270.61 | 0.0002815 | 620.08 | 0 | 0 | 0.0002815 | 620.08 | 2023-05-12 17:13:45 | -0.0003293 | -0.2585 | -569.3058 | 0 | 关闭
1771 | 3 | 3 | 恒流放电 | 00:49:00 | 12:28:06 | -0.152 | 2.1622 | 0.1241 | 273.4 | 0 | 0 | 0.1241 | 273.4 | 0.0002843 | 626.11 | 0 | 0 | 0.0002843 | 626.11 | 2023-05-12 17:14:15 | -0.0003286 | -0.2695 | -593.5264 | 0 | 关闭
1772 | 3 | 3 | 恒流放电 | 00:49:30 | 12:28:36 | -0.152 | 2.1575 | 0.1254 | 276.19 | 0 | 0 | 0.1254 | 276.19 | 0.000287 | 632.14 | 0 | 0 | 0.000287 | 632.14 | 2023-05-12 17:14:45 | -0.0003279 | -0.2695 | -593.5316 | 0 | 关闭
1773 | 3 | 3 | 恒流放电 | 00:50:00 | 12:29:06 | -0.152 | 2.1531 | 0.1267 | 278.98 | 0 | 0 | 0.1267 | 278.98 | 0.0002897 | 638.15 | 0 | 0 | 0.0002897 | 638.15 | 2023-05-12 17:15:15 | -0.0003272 | -0.2878 | -634.0108 | 0 | 关闭
1774 | 3 | 3 | 恒流放电 | 00:50:30 | 12:29:36 | -0.152 | 2.1487 | 0.1279 | 281.77 | 0 | 0 | 0.1279 | 281.77 | 0.0002924 | 644.15 | 0 | 0 | 0.0002924 | 644.15 | 2023-05-12 17:15:45 | -0.0003266 | -0.2878 | -634.0053 | 0 | 关闭
1775 | 3 | 3 | 恒流放电 | 00:51:00 | 12:30:06 | -0.152 | 2.1443 | 0.1292 | 284.55 | 0 | 0 | 0.1292 | 284.55 | 0.0002952 | 650.14 | 0 | 0 | 0.0002952 | 650.14 | 2023-05-12 17:16:15 | -0.0003259 | -0.2878 | -634.0164 | 0 | 关闭
1776 | 3 | 3 | 恒流放电 | 00:51:30 | 12:30:36 | -0.152 | 2.14 | 0.1305 | 287.34 | 0 | 0 | 0.1305 | 287.34 | 0.0002979 | 656.11 | 0 | 0 | 0.0002979 | 656.11 | 2023-05-12 17:16:45 | -0.0003252 | -0.2945 | -648.7496 | 0 | 关闭
1777 | 3 | 3 | 恒流放电 | 00:52:00 | 12:31:06 | -0.152 | 2.1356 | 0.1317 | 290.13 | 0 | 0 | 0.1317 | 290.13 | 0.0003006 | 662.08 | 0 | 0 | 0.0003006 | 662.08 | 2023-05-12 17:17:15 | -0.0003246 | -0.2878 | -634.0164 | 0 | 关闭
1778 | 3 | 3 | 恒流放电 | 00:52:30 | 12:31:36 | -0.152 | 2.1313 | 0.133 | 292.92 | 0 | 0 | 0.133 | 292.92 | 0.0003033 | 668.03 | 0 | 0 | 0.0003033 | 668.03 | 2023-05-12 17:17:45 | -0.0003239 | -0.2945 | -648.7553 | 0 | 关闭
1779 | 3 | 3 | 恒流放电 | 00:53:00 | 12:32:06 | -0.152 | 2.1269 | 0.1343 | 295.71 | 0 | 0 | 0.1343 | 295.71 | 0.000306 | 673.97 | 0 | 0 | 0.000306 | 673.97 | 2023-05-12 17:18:15 | -0.0003232 | -0.2878 | -634.0108 | 0 | 关闭
1780 | 3 | 3 | 恒流放电 | 00:53:30 | 12:32:36 | -0.152 | 2.1225 | 0.1355 | 298.5 | 0 | 0 | 0.1355 | 298.5 | 0.0003087 | 679.9 | 0 | 0 | 0.0003087 | 679.9 | 2023-05-12 17:18:45 | -0.0003226 | -0.2878 | -634.0053 | 0 | 关闭
1781 | 3 | 3 | 恒流放电 | 00:54:00 | 12:33:06 | -0.152 | 2.1181 | 0.1368 | 301.29 | 0 | 0 | 0.1368 | 301.29 | 0.0003114 | 685.81 | 0 | 0 | 0.0003114 | 685.81 | 2023-05-12 17:19:15 | -0.0003219 | -0.2878 | -634.0219 | 0 | 关闭
1782 | 3 | 3 | 恒流放电 | 00:54:30 | 12:33:36 | -0.152 | 2.1137 | 0.1381 | 304.08 | 0 | 0 | 0.1381 | 304.08 | 0.000314 | 691.71 | 0 | 0 | 0.000314 | 691.71 | 2023-05-12 17:19:45 | -0.0003212 | -0.2878 | -634.0053 | 0 | 关闭
1783 | 3 | 3 | 恒流放电 | 00:55:00 | 12:34:06 | -0.152 | 2.1091 | 0.1393 | 306.87 | 0 | 0 | 0.1393 | 306.87 | 0.0003167 | 697.6 | 0 | 0 | 0.0003167 | 697.6 | 2023-05-12 17:20:15 | -0.0003205 | -0.2753 | -606.4345 | 0 | 关闭
1784 | 3 | 3 | 恒流放电 | 00:55:30 | 12:34:36 | -0.152 | 2.1046 | 0.1406 | 309.66 | 0 | 0 | 0.1406 | 309.66 | 0.0003194 | 703.48 | 0 | 0 | 0.0003194 | 703.48 | 2023-05-12 17:20:45 | -0.0003199 | -0.2814 | -619.9054 | 0 | 关闭
1785 | 3 | 3 | 恒流放电 | 00:56:00 | 12:35:06 | -0.152 | 2.1001 | 0.1419 | 312.45 | 0 | 0 | 0.1419 | 312.45 | 0.000322 | 709.35 | 0 | 0 | 0.000322 | 709.35 | 2023-05-12 17:21:15 | -0.0003192 | -0.2814 | -619.9108 | 0 | 关闭
1786 | 3 | 3 | 恒流放电 | 00:56:30 | 12:35:36 | -0.152 | 2.0955 | 0.1431 | 315.24 | 0 | 0 | 0.1431 | 315.24 | 0.0003247 | 715.2 | 0 | 0 | 0.0003247 | 715.2 | 2023-05-12 17:21:45 | -0.0003185 | -0.2753 | -606.4292 | 0 | 关闭
1787 | 3 | 3 | 恒流放电 | 00:57:00 | 12:36:06 | -0.152 | 2.091 | 0.1444 | 318.03 | 0 | 0 | 0.1444 | 318.03 | 0.0003274 | 721.04 | 0 | 0 | 0.0003274 | 721.04 | 2023-05-12 17:22:15 | -0.0003178 | -0.2814 | -619.9108 | 0 | 关闭
1788 | 3 | 3 | 恒流放电 | 00:57:30 | 12:36:36 | -0.152 | 2.0873 | 0.1457 | 320.82 | 0 | 0 | 0.1457 | 320.82 | 0.00033 | 726.86 | 0 | 0 | 0.00033 | 726.86 | 2023-05-12 17:22:45 | -0.0003172 | -0.3423 | -753.939 | 0 | 关闭
1789 | 3 | 3 | 恒流放电 | 00:58:00 | 12:37:06 | -0.152 | 2.0846 | 0.1469 | 323.61 | 0 | 0 | 0.1469 | 323.61 | 0.0003326 | 732.68 | 0 | 0 | 0.0003326 | 732.68 | 2023-05-12 17:23:15 | -0.0003168 | -0.4691 | -1033.1847 | 0 | 关闭
1790 | 3 | 3 | 恒流放电 | 00:58:30 | 12:37:36 | -0.152 | 2.0842 | 0.1482 | 326.4 | 0 | 0 | 0.1482 | 326.4 | 0.0003353 | 738.5 | 0 | 0 | 0.0003353 | 738.5 | 2023-05-12 17:23:45 | -0.0003167 | -3.1661 | -6973.813 | 0 | 关闭
1791 | 3 | 3 | 恒流放电 | 00:59:00 | 12:38:06 | -0.152 | 2.0855 | 0.1495 | 329.19 | 0 | 0 | 0.1495 | 329.19 | 0.0003379 | 744.31 | 0 | 0 | 0.0003379 | 744.31 | 2023-05-12 17:24:15 | -0.0003169 | 0.9742 | 2145.8451 | 0 | 关闭
1792 | 3 | 3 | 恒流放电 | 00:59:30 | 12:38:36 | -0.152 | 2.0878 | 0.1507 | 331.98 | 0 | 0 | 0.1507 | 331.98 | 0.0003406 | 750.13 | 0 | 0 | 0.0003406 | 750.13 | 2023-05-12 17:24:45 | -0.0003173 | 0.5506 | 1212.8583 | 0 | 关闭
1793 | 3 | 3 | 恒流放电 | 01:00:00 | 12:39:06 | -0.152 | 2.0903 | 0.152 | 334.77 | 0 | 0 | 0.152 | 334.77 | 0.0003432 | 755.96 | 0 | 0 | 0.0003432 | 755.96 | 2023-05-12 17:25:15 | -0.0003177 | 0.5066 | 1115.8395 | 0 | 关闭
1794 | 3 | 3 | 恒流放电 | 01:00:30 | 12:39:36 | -0.152 | 2.0925 | 0.1533 | 337.56 | 0 | 0 | 0.1533 | 337.56 | 0.0003459 | 761.8 | 0 | 0 | 0.0003459 | 761.8 | 2023-05-12 17:25:45 | -0.000318 | 0.5757 | 1267.9994 | 0 | 关闭
1795 | 3 | 3 | 恒流放电 | 01:01:00 | 12:40:06 | -0.152 | 2.0945 | 0.1545 | 340.35 | 0 | 0 | 0.1545 | 340.35 | 0.0003485 | 767.64 | 0 | 0 | 0.0003485 | 767.64 | 2023-05-12 17:26:15 | -0.0003183 | 0.6332 | 1394.8238 | 0 | 关闭
1796 | 3 | 3 | 恒流放电 | 01:01:30 | 12:40:36 | -0.152 | 2.0962 | 0.1558 | 343.14 | 0 | 0 | 0.1558 | 343.14 | 0.0003512 | 773.48 | 0 | 0 | 0.0003512 | 773.48 | 2023-05-12 17:26:45 | -0.0003186 | 0.745 | 1640.9404 | 0 | 关闭
1797 | 3 | 3 | 恒流放电 | 01:02:00 | 12:41:06 | -0.152 | 2.0977 | 0.1571 | 345.93 | 0 | 0 | 0.1571 | 345.93 | 0.0003538 | 779.33 | 0 | 0 | 0.0003538 | 779.33 | 2023-05-12 17:27:15 | -0.0003188 | 0.8443 | 1859.6998 | 0 | 关闭
1798 | 3 | 3 | 恒流放电 | 01:02:30 | 12:41:36 | -0.152 | 2.0989 | 0.1583 | 348.72 | 0 | 0 | 0.1583 | 348.72 | 0.0003565 | 785.18 | 0 | 0 | 0.0003565 | 785.18 | 2023-05-12 17:27:45 | -0.000319 | 1.0554 | 2324.6859 | 0 | 关闭
1799 | 3 | 3 | 恒流放电 | 01:03:00 | 12:42:06 | -0.152 | 2.0998 | 0.1596 | 351.51 | 0 | 0 | 0.1596 | 351.51 | 0.0003591 | 791.04 | 0 | 0 | 0.0003591 | 791.04 | 2023-05-12 17:28:15 | -0.0003191 | 1.4072 | 3099.554 | 0 | 关闭
1800 | 3 | 3 | 恒流放电 | 01:03:30 | 12:42:36 | -0.152 | 2.1005 | 0.1608 | 354.3 | 0 | 0 | 0.1608 | 354.3 | 0.0003618 | 796.9 | 0 | 0 | 0.0003618 | 796.9 | 2023-05-12 17:28:45 | -0.0003192 | 1.8092 | 3985.071 | 0 | 关闭
1801 | 3 | 3 | 恒流放电 | 01:04:00 | 12:43:06 | -0.152 | 2.1013 | 0.1621 | 357.08 | 0 | 0 | 0.1621 | 357.08 | 0.0003645 | 802.76 | 0 | 0 | 0.0003645 | 802.76 | 2023-05-12 17:29:15 | -0.0003194 | 1.5831 | 3487.0595 | 0 | 关闭
1802 | 3 | 3 | 恒流放电 | 01:04:30 | 12:43:36 | -0.152 | 2.102 | 0.1634 | 359.87 | 0 | 0 | 0.1634 | 359.87 | 0.0003671 | 808.62 | 0 | 0 | 0.0003671 | 808.62 | 2023-05-12 17:29:45 | -0.0003195 | 1.8092 | 3985.1059 | 0 | 关闭
1803 | 3 | 3 | 恒流放电 | 01:05:00 | 12:44:06 | -0.152 | 2.1026 | 0.1646 | 362.66 | 0 | 0 | 0.1646 | 362.66 | 0.0003698 | 814.49 | 0 | 0 | 0.0003698 | 814.49 | 2023-05-12 17:30:15 | -0.0003196 | 2.1108 | 4649.2495 | 0 | 关闭
1804 | 3 | 3 | 恒流放电 | 01:05:30 | 12:44:36 | -0.152 | 2.1032 | 0.1659 | 365.45 | 0 | 0 | 0.1659 | 365.45 | 0.0003724 | 820.35 | 0 | 0 | 0.0003724 | 820.35 | 2023-05-12 17:30:45 | -0.0003196 | 2.1108 | 4649.2903 | 0 | 关闭
1805 | 3 | 3 | 恒流放电 | 01:06:00 | 12:45:06 | -0.152 | 2.1036 | 0.1672 | 368.24 | 0 | 0 | 0.1672 | 368.24 | 0.0003751 | 826.22 | 0 | 0 | 0.0003751 | 826.22 | 2023-05-12 17:31:15 | -0.0003197 | 3.1661 | 6973.813 | 0 | 关闭
1806 | 3 | 3 | 恒流放电 | 01:06:30 | 12:45:36 | -0.152 | 2.104 | 0.1684 | 371.03 | 0 | 0 | 0.1684 | 371.03 | 0.0003778 | 832.09 | 0 | 0 | 0.0003778 | 832.09 | 2023-05-12 17:31:45 | -0.0003197 | 3.1663 | 6974.1189 | 0 | 关闭
1807 | 3 | 3 | 恒流放电 | 01:07:00 | 12:46:06 | -0.152 | 2.1044 | 0.1697 | 373.82 | 0 | 0 | 0.1697 | 373.82 | 0.0003804 | 837.96 | 0 | 0 | 0.0003804 | 837.96 | 2023-05-12 17:32:15 | -0.0003198 | 3.1661 | 6973.813 | 0 | 关闭
1808 | 3 | 3 | 恒流放电 | 01:07:30 | 12:46:36 | -0.152 | 2.1047 | 0.171 | 376.61 | 0 | 0 | 0.171 | 376.61 | 0.0003831 | 843.83 | 0 | 0 | 0.0003831 | 843.83 | 2023-05-12 17:32:45 | -0.0003199 | 4.2216 | 9298.6621 | 0 | 关闭
1809 | 3 | 3 | 恒流放电 | 01:08:00 | 12:47:06 | -0.152 | 2.1052 | 0.1722 | 379.4 | 0 | 0 | 0.1722 | 379.4 | 0.0003858 | 849.7 | 0 | 0 | 0.0003858 | 849.7 | 2023-05-12 17:33:15 | -0.0003199 | 2.5329 | 5579.0504 | 0 | 关闭
1810 | 3 | 3 | 恒流放电 | 01:08:30 | 12:47:36 | -0.152 | 2.1056 | 0.1735 | 382.19 | 0 | 0 | 0.1735 | 382.19 | 0.0003884 | 855.58 | 0 | 0 | 0.0003884 | 855.58 | 2023-05-12 17:33:45 | -0.00032 | 3.1662 | 6973.9354 | 0 | 关闭
1811 | 3 | 3 | 恒流放电 | 01:09:00 | 12:48:06 | -0.152 | 2.106 | 0.1748 | 384.98 | 0 | 0 | 0.1748 | 384.98 | 0.0003911 | 861.45 | 0 | 0 | 0.0003911 | 861.45 | 2023-05-12 17:34:15 | -0.00032 | 3.1661 | 6973.813 | 0 | 关闭
1812 | 3 | 3 | 恒流放电 | 01:09:30 | 12:48:36 | -0.152 | 2.1064 | 0.176 | 387.77 | 0 | 0 | 0.176 | 387.77 | 0.0003938 | 867.32 | 0 | 0 | 0.0003938 | 867.32 | 2023-05-12 17:34:45 | -0.0003201 | 3.1661 | 6973.8742 | 0 | 关闭
1813 | 3 | 3 | 恒流放电 | 01:10:00 | 12:49:06 | -0.152 | 2.1069 | 0.1773 | 390.56 | 0 | 0 | 0.1773 | 390.56 | 0.0003964 | 873.2 | 0 | 0 | 0.0003964 | 873.2 | 2023-05-12 17:35:15 | -0.0003202 | 2.5329 | 5579.0015 | 0 | 关闭
1814 | 3 | 3 | 恒流放电 | 01:10:30 | 12:49:36 | -0.152 | 2.1073 | 0.1786 | 393.35 | 0 | 0 | 0.1786 | 393.35 | 0.0003991 | 879.08 | 0 | 0 | 0.0003991 | 879.08 | 2023-05-12 17:35:45 | -0.0003202 | 3.1662 | 6973.9354 | 0 | 关闭
1815 | 3 | 3 | 恒流放电 | 01:11:00 | 12:50:06 | -0.152 | 2.1077 | 0.1798 | 396.14 | 0 | 0 | 0.1798 | 396.14 | 0.0004018 | 884.96 | 0 | 0 | 0.0004018 | 884.96 | 2023-05-12 17:36:15 | -0.0003203 | 3.1661 | 6973.813 | 0 | 关闭
1816 | 3 | 3 | 恒流放电 | 01:11:30 | 12:50:36 | -0.152 | 2.1082 | 0.1811 | 398.93 | 0 | 0 | 0.1811 | 398.93 | 0.0004044 | 890.84 | 0 | 0 | 0.0004044 | 890.84 | 2023-05-12 17:36:45 | -0.0003204 | 2.5329 | 5579.0504 | 0 | 关闭
1817 | 3 | 3 | 恒流放电 | 01:12:00 | 12:51:06 | -0.152 | 2.1086 | 0.1824 | 401.72 | 0 | 0 | 0.1824 | 401.72 | 0.0004071 | 896.72 | 0 | 0 | 0.0004071 | 896.72 | 2023-05-12 17:37:15 | -0.0003205 | 3.1661 | 6973.813 | 0 | 关闭
1818 | 3 | 3 | 恒流放电 | 01:12:30 | 12:51:36 | -0.152 | 2.109 | 0.1836 | 404.51 | 0 | 0 | 0.1836 | 404.51 | 0.0004098 | 902.6 | 0 | 0 | 0.0004098 | 902.6 | 2023-05-12 17:37:45 | -0.0003205 | 3.1662 | 6973.9354 | 0 | 关闭
1819 | 3 | 3 | 恒流放电 | 01:13:00 | 12:52:06 | -0.152 | 2.1094 | 0.1849 | 407.3 | 0 | 0 | 0.1849 | 407.3 | 0.0004125 | 908.49 | 0 | 0 | 0.0004125 | 908.49 | 2023-05-12 17:38:15 | -0.0003206 | 3.1662 | 6973.9966 | 0 | 关闭
1820 | 3 | 3 | 恒流放电 | 01:13:30 | 12:52:36 | -0.152 | 2.1096 | 0.1862 | 410.09 | 0 | 0 | 0.1862 | 410.09 | 0.0004151 | 914.37 | 0 | 0 | 0.0004151 | 914.37 | 2023-05-12 17:38:45 | -0.0003206 | 6.3323 | 13947.7484 | 0 | 关闭
1821 | 3 | 3 | 恒流放电 | 01:14:00 | 12:53:06 | -0.152 | 2.1098 | 0.1874 | 412.88 | 0 | 0 | 0.1874 | 412.88 | 0.0004178 | 920.26 | 0 | 0 | 0.0004178 | 920.26 | 2023-05-12 17:39:15 | -0.0003206 | 6.3323 | 13947.8708 | 0 | 关闭
1822 | 3 | 3 | 恒流放电 | 01:14:30 | 12:53:36 | -0.152 | 2.1099 | 0.1887 | 415.67 | 0 | 0 | 0.1887 | 415.67 | 0.0004205 | 926.14 | 0 | 0 | 0.0004205 | 926.14 | 2023-05-12 17:39:45 | -0.0003207 | 12.6647 | 27895.7416 | 0 | 关闭
1823 | 3 | 3 | 恒流放电 | 01:15:00 | 12:54:06 | -0.152 | 2.1101 | 0.19 | 418.46 | 0 | 0 | 0.19 | 418.46 | 0.0004231 | 932.03 | 0 | 0 | 0.0004231 | 932.03 | 2023-05-12 17:40:15 | -0.0003207 | 6.3323 | 13947.8708 | 0 | 关闭
1824 | 3 | 3 | 恒流放电 | 01:15:30 | 12:54:36 | -0.152 | 2.1103 | 0.1912 | 421.24 | 0 | 0 | 0.1912 | 421.24 | 0.0004258 | 937.91 | 0 | 0 | 0.0004258 | 937.91 | 2023-05-12 17:40:45 | -0.0003207 | 6.3322 | 13947.626 | 0 | 关闭
1825 | 3 | 3 | 恒流放电 | 01:16:00 | 12:55:06 | -0.152 | 2.1105 | 0.1925 | 424.03 | 0 | 0 | 0.1925 | 424.03 | 0.0004285 | 943.8 | 0 | 0 | 0.0004285 | 943.8 | 2023-05-12 17:41:15 | -0.0003208 | 6.3326 | 13948.3603 | 0 | 关闭
1826 | 3 | 3 | 恒流放电 | 01:16:30 | 12:55:36 | -0.152 | 2.1106 | 0.1938 | 426.82 | 0 | 0 | 0.1938 | 426.82 | 0.0004312 | 949.69 | 0 | 0 | 0.0004312 | 949.69 | 2023-05-12 17:41:45 | -0.0003208 | 12.6653 | 27897.21 | 0 | 关闭
1827 | 3 | 3 | 恒流放电 | 01:17:00 | 12:56:06 | -0.152 | 2.1107 | 0.195 | 429.61 | 0 | 0 | 0.195 | 429.61 | 0.0004338 | 955.58 | 0 | 0 | 0.0004338 | 955.58 | 2023-05-12 17:42:15 | -0.0003208 | 12.6653 | 27897.21 | 0 | 关闭
1828 | 3 | 3 | 恒流放电 | 01:17:30 | 12:56:36 | -0.152 | 2.1109 | 0.1963 | 432.4 | 0 | 0 | 0.1963 | 432.4 | 0.0004365 | 961.47 | 0 | 0 | 0.0004365 | 961.47 | 2023-05-12 17:42:45 | -0.0003208 | 6.3326 | 13948.3603 | 0 | 关闭
1829 | 3 | 3 | 恒流放电 | 01:18:00 | 12:57:06 | -0.152 | 2.1112 | 0.1976 | 435.19 | 0 | 0 | 0.1976 | 435.19 | 0.0004392 | 967.36 | 0 | 0 | 0.0004392 | 967.36 | 2023-05-12 17:43:15 | -0.0003208 | 4.2217 | 9298.9068 | 0 | 关闭
1830 | 3 | 3 | 恒流放电 | 01:18:30 | 12:57:36 | -0.152 | 2.1114 | 0.1988 | 437.98 | 0 | 0 | 0.1988 | 437.98 | 0.0004419 | 973.24 | 0 | 0 | 0.0004419 | 973.24 | 2023-05-12 17:43:45 | -0.0003209 | 6.3326 | 13948.3603 | 0 | 关闭
1831 | 3 | 3 | 恒流放电 | 01:19:00 | 12:58:06 | -0.152 | 2.1115 | 0.2001 | 440.77 | 0 | 0 | 0.2001 | 440.77 | 0.0004445 | 979.13 | 0 | 0 | 0.0004445 | 979.13 | 2023-05-12 17:44:15 | -0.0003209 | 12.6651 | 27896.7205 | 0 | 关闭
1832 | 3 | 3 | 恒流放电 | 01:19:30 | 12:58:36 | -0.152 | 2.1117 | 0.2014 | 443.56 | 0 | 0 | 0.2014 | 443.56 | 0.0004472 | 985.03 | 0 | 0 | 0.0004472 | 985.03 | 2023-05-12 17:44:45 | -0.000321 | 6.3324 | 13948.1155 | 0 | 关闭
1833 | 3 | 3 | 恒流放电 | 01:20:00 | 12:59:06 | -0.152 | 2.1119 | 0.2026 | 446.35 | 0 | 0 | 0.2026 | 446.35 | 0.0004499 | 990.92 | 0 | 0 | 0.0004499 | 990.92 | 2023-05-12 17:45:15 | -0.000321 | 6.3326 | 13948.3603 | 0 | 关闭
1834 | 3 | 3 | 恒流放电 | 01:20:30 | 12:59:36 | -0.152 | 2.1121 | 0.2039 | 449.14 | 0 | 0 | 0.2039 | 449.14 | 0.0004526 | 996.81 | 0 | 0 | 0.0004526 | 996.81 | 2023-05-12 17:45:45 | -0.000321 | 6.3326 | 13948.3603 | 0 | 关闭
1835 | 3 | 3 | 恒流放电 | 01:21:00 | 13:00:06 | -0.152 | 2.1123 | 0.2052 | 451.93 | 0 | 0 | 0.2052 | 451.93 | 0.0004552 | 1002.7 | 0 | 0 | 0.0004552 | 1002.7 | 2023-05-12 17:46:15 | -0.000321 | 6.3326 | 13948.3603 | 0 | 关闭
1836 | 3 | 3 | 恒流放电 | 01:21:30 | 13:00:36 | -0.152 | 2.1124 | 0.2064 | 454.72 | 0 | 0 | 0.2064 | 454.72 | 0.0004579 | 1008.59 | 0 | 0 | 0.0004579 | 1008.59 | 2023-05-12 17:46:45 | -0.000321 | 12.6651 | 27896.7205 | 0 | 关闭
1837 | 3 | 3 | 恒流放电 | 01:22:00 | 13:01:06 | -0.152 | 2.1126 | 0.2077 | 457.51 | 0 | 0 | 0.2077 | 457.51 | 0.0004606 | 1014.49 | 0 | 0 | 0.0004606 | 1014.49 | 2023-05-12 17:47:15 | -0.0003211 | 6.3326 | 13948.3603 | 0 | 关闭
1838 | 3 | 3 | 恒流放电 | 01:22:30 | 13:01:36 | -0.152 | 2.1127 | 0.209 | 460.3 | 0 | 0 | 0.209 | 460.3 | 0.0004633 | 1020.38 | 0 | 0 | 0.0004633 | 1020.38 | 2023-05-12 17:47:45 | -0.0003211 | 12.6651 | 27896.7205 | 0 | 关闭
1839 | 3 | 3 | 恒流放电 | 01:23:00 | 13:02:06 | -0.152 | 2.1127 | 0.2102 | 463.09 | 0 | 0 | 0.2102 | 463.09 | 0.0004659 | 1026.27 | 0 | 0 | 0.0004659 | 1026.27 | 2023-05-12 17:48:15 | -0.0003211 | 0 | 0 | 0 | 关闭
1840 | 3 | 3 | 恒流放电 | 01:23:30 | 13:02:36 | -0.152 | 2.1127 | 0.2115 | 465.88 | 0 | 0 | 0.2115 | 465.88 | 0.0004686 | 1032.17 | 0 | 0 | 0.0004686 | 1032.17 | 2023-05-12 17:48:45 | -0.0003211 | 0 | 0 | 0 | 关闭
1841 | 3 | 3 | 恒流放电 | 01:24:00 | 13:03:06 | -0.152 | 2.1127 | 0.2128 | 468.67 | 0 | 0 | 0.2128 | 468.67 | 0.0004713 | 1038.06 | 0 | 0 | 0.0004713 | 1038.06 | 2023-05-12 17:49:15 | -0.0003211 | 0 | 0 | 0 | 关闭
1842 | 3 | 3 | 恒流放电 | 01:24:30 | 13:03:36 | -0.152 | 2.1126 | 0.214 | 471.46 | 0 | 0 | 0.214 | 471.46 | 0.000474 | 1043.96 | 0 | 0 | 0.000474 | 1043.96 | 2023-05-12 17:49:45 | -0.0003211 | -12.6651 | -27896.7205 | 0 | 关闭
1843 | 3 | 3 | 恒流放电 | 01:25:00 | 13:04:06 | -0.152 | 2.1127 | 0.2153 | 474.25 | 0 | 0 | 0.2153 | 474.25 | 0.0004766 | 1049.85 | 0 | 0 | 0.0004766 | 1049.85 | 2023-05-12 17:50:15 | -0.0003211 | 12.6651 | 27896.7205 | 0 | 关闭
1844 | 3 | 3 | 恒流放电 | 01:25:30 | 13:04:36 | -0.152 | 2.1126 | 0.2166 | 477.04 | 0 | 0 | 0.2166 | 477.04 | 0.0004793 | 1055.74 | 0 | 0 | 0.0004793 | 1055.74 | 2023-05-12 17:50:45 | -0.0003211 | -12.6653 | -27897.21 | 0 | 关闭
1845 | 3 | 3 | 恒流放电 | 01:26:00 | 13:05:06 | -0.152 | 2.1126 | 0.2178 | 479.83 | 0 | 0 | 0.2178 | 479.83 | 0.000482 | 1061.64 | 0 | 0 | 0.000482 | 1061.64 | 2023-05-12 17:51:15 | -0.0003211 | 0 | 0 | 0 | 关闭
1846 | 3 | 3 | 恒流放电 | 01:26:30 | 13:05:36 | -0.152 | 2.1127 | 0.2191 | 482.62 | 0 | 0 | 0.2191 | 482.62 | 0.0004847 | 1067.53 | 0 | 0 | 0.0004847 | 1067.53 | 2023-05-12 17:51:45 | -0.0003211 | 12.6651 | 27896.7205 | 0 | 关闭
1847 | 3 | 3 | 恒流放电 | 01:27:00 | 13:06:06 | -0.152 | 2.1127 | 0.2204 | 485.41 | 0 | 0 | 0.2204 | 485.41 | 0.0004873 | 1073.42 | 0 | 0 | 0.0004873 | 1073.42 | 2023-05-12 17:52:15 | -0.0003211 | 0 | 0 | 0 | 关闭
1848 | 3 | 3 | 恒流放电 | 01:27:30 | 13:06:36 | -0.152 | 2.1128 | 0.2216 | 488.2 | 0 | 0 | 0.2216 | 488.2 | 0.00049 | 1079.32 | 0 | 0 | 0.00049 | 1079.32 | 2023-05-12 17:52:45 | -0.0003211 | 12.6651 | 27896.7205 | 0 | 关闭
1849 | 3 | 3 | 恒流放电 | 01:28:00 | 13:07:06 | -0.152 | 2.1129 | 0.2229 | 490.99 | 0 | 0 | 0.2229 | 490.99 | 0.0004927 | 1085.21 | 0 | 0 | 0.0004927 | 1085.21 | 2023-05-12 17:53:15 | -0.0003211 | 12.6658 | 27898.1889 | 0 | 关闭
1850 | 3 | 3 | 恒流放电 | 01:28:30 | 13:07:36 | -0.152 | 2.113 | 0.2242 | 493.78 | 0 | 0 | 0.2242 | 493.78 | 0.0004954 | 1091.11 | 0 | 0 | 0.0004954 | 1091.11 | 2023-05-12 17:53:45 | -0.0003211 | 12.6649 | 27896.231 | 0 | 关闭
1851 | 3 | 3 | 恒流放电 | 01:29:00 | 13:08:06 | -0.152 | 2.1131 | 0.2254 | 496.57 | 0 | 0 | 0.2254 | 496.57 | 0.000498 | 1097 | 0 | 0 | 0.000498 | 1097 | 2023-05-12 17:54:15 | -0.0003211 | 12.6653 | 27897.21 | 0 | 关闭
1852 | 3 | 3 | 恒流放电 | 01:29:30 | 13:08:36 | -0.152 | 2.1132 | 0.2267 | 499.36 | 0 | 0 | 0.2267 | 499.36 | 0.0005007 | 1102.9 | 0 | 0 | 0.0005007 | 1102.9 | 2023-05-12 17:54:45 | -0.0003212 | 12.6656 | 27897.6995 | 0 | 关闭
1853 | 3 | 3 | 恒流放电 | 01:30:00 | 13:09:06 | -0.152 | 2.1134 | 0.228 | 502.15 | 0 | 0 | 0.228 | 502.15 | 0.0005034 | 1108.79 | 0 | 0 | 0.0005034 | 1108.79 | 2023-05-12 17:55:15 | -0.0003212 | 6.3326 | 13948.3603 | 0 | 关闭
1854 | 3 | 3 | 恒流放电 | 01:30:30 | 13:09:36 | -0.152 | 2.1134 | 0.2292 | 504.94 | 0 | 0 | 0.2292 | 504.94 | 0.0005061 | 1114.69 | 0 | 0 | 0.0005061 | 1114.69 | 2023-05-12 17:55:45 | -0.0003212 | 0 | 0 | 0 | 关闭
1855 | 3 | 3 | 恒流放电 | 01:31:00 | 13:10:06 | -0.152 | 2.1135 | 0.2305 | 507.72 | 0 | 0 | 0.2305 | 507.72 | 0.0005087 | 1120.58 | 0 | 0 | 0.0005087 | 1120.58 | 2023-05-12 17:56:15 | -0.0003212 | 12.6653 | 27897.21 | 0 | 关闭
1856 | 3 | 3 | 恒流放电 | 01:31:30 | 13:10:36 | -0.152 | 2.1134 | 0.2318 | 510.51 | 0 | 0 | 0.2318 | 510.51 | 0.0005114 | 1126.48 | 0 | 0 | 0.0005114 | 1126.48 | 2023-05-12 17:56:45 | -0.0003212 | -12.6656 | -27897.6995 | 0 | 关闭
1857 | 3 | 3 | 恒流放电 | 01:32:00 | 13:11:06 | -0.152 | 2.1133 | 0.233 | 513.3 | 0 | 0 | 0.233 | 513.3 | 0.0005141 | 1132.38 | 0 | 0 | 0.0005141 | 1132.38 | 2023-05-12 17:57:15 | -0.0003212 | -12.6653 | -27897.21 | 0 | 关闭
1858 | 3 | 3 | 恒流放电 | 01:32:30 | 13:11:36 | -0.152 | 2.1132 | 0.2343 | 516.09 | 0 | 0 | 0.2343 | 516.09 | 0.0005168 | 1138.27 | 0 | 0 | 0.0005168 | 1138.27 | 2023-05-12 17:57:45 | -0.0003212 | -12.6653 | -27897.21 | 0 | 关闭
1859 | 3 | 3 | 恒流放电 | 01:33:00 | 13:12:06 | -0.152 | 2.1132 | 0.2356 | 518.88 | 0 | 0 | 0.2356 | 518.88 | 0.0005195 | 1144.17 | 0 | 0 | 0.0005195 | 1144.17 | 2023-05-12 17:58:15 | -0.0003212 | 0 | 0 | 0 | 关闭
1860 | 3 | 3 | 恒流放电 | 01:33:30 | 13:12:36 | -0.152 | 2.1131 | 0.2368 | 521.67 | 0 | 0 | 0.2368 | 521.67 | 0.0005221 | 1150.06 | 0 | 0 | 0.0005221 | 1150.06 | 2023-05-12 17:58:45 | -0.0003212 | -12.6653 | -27897.21 | 0 | 关闭
1861 | 3 | 3 | 恒流放电 | 01:34:00 | 13:13:06 | -0.152 | 2.113 | 0.2381 | 524.46 | 0 | 0 | 0.2381 | 524.46 | 0.0005248 | 1155.96 | 0 | 0 | 0.0005248 | 1155.96 | 2023-05-12 17:59:15 | -0.0003212 | -12.6653 | -27897.21 | 0 | 关闭
1862 | 3 | 3 | 恒流放电 | 01:34:30 | 13:13:36 | -0.152 | 2.1128 | 0.2394 | 527.25 | 0 | 0 | 0.2394 | 527.25 | 0.0005275 | 1161.85 | 0 | 0 | 0.0005275 | 1161.85 | 2023-05-12 17:59:45 | -0.0003211 | -6.3321 | -13947.3813 | 0 | 关闭
1863 | 3 | 3 | 恒流放电 | 01:35:00 | 13:14:06 | -0.152 | 2.1128 | 0.2406 | 530.04 | 0 | 0 | 0.2406 | 530.04 | 0.0005302 | 1167.74 | 0 | 0 | 0.0005302 | 1167.74 | 2023-05-12 18:00:14 | -0.0003211 | 0 | 0 | 0 | 关闭
1864 | 3 | 3 | 恒流放电 | 01:35:30 | 13:14:36 | -0.152 | 2.1129 | 0.2419 | 532.83 | 0 | 0 | 0.2419 | 532.83 | 0.0005328 | 1173.64 | 0 | 0 | 0.0005328 | 1173.64 | 2023-05-12 18:00:44 | -0.0003211 | 12.6647 | 27895.7416 | 0 | 关闭
1865 | 3 | 3 | 恒流放电 | 01:36:00 | 13:15:06 | -0.152 | 2.1128 | 0.2432 | 535.62 | 0 | 0 | 0.2432 | 535.62 | 0.0005355 | 1179.53 | 0 | 0 | 0.0005355 | 1179.53 | 2023-05-12 18:01:14 | -0.0003211 | -12.6651 | -27896.7205 | 0 | 关闭
1866 | 3 | 3 | 恒流放电 | 01:36:30 | 13:15:36 | -0.152 | 2.1128 | 0.2444 | 538.41 | 0 | 0 | 0.2444 | 538.41 | 0.0005382 | 1185.43 | 0 | 0 | 0.0005382 | 1185.43 | 2023-05-12 18:01:44 | -0.0003211 | 0 | 0 | 0 | 关闭
1867 | 3 | 3 | 恒流放电 | 01:37:00 | 13:16:06 | -0.152 | 2.1128 | 0.2457 | 541.2 | 0 | 0 | 0.2457 | 541.2 | 0.0005409 | 1191.32 | 0 | 0 | 0.0005409 | 1191.32 | 2023-05-12 18:02:14 | -0.0003211 | 0 | 0 | 0 | 关闭
1868 | 3 | 3 | 恒流放电 | 01:37:30 | 13:16:36 | -0.152 | 2.1128 | 0.247 | 543.99 | 0 | 0 | 0.247 | 543.99 | 0.0005435 | 1197.21 | 0 | 0 | 0.0005435 | 1197.21 | 2023-05-12 18:02:44 | -0.0003211 | 0 | 0 | 0 | 关闭
1869 | 3 | 3 | 恒流放电 | 01:38:00 | 13:17:06 | -0.152 | 2.1129 | 0.2482 | 546.78 | 0 | 0 | 0.2482 | 546.78 | 0.0005462 | 1203.11 | 0 | 0 | 0.0005462 | 1203.11 | 2023-05-12 18:03:14 | -0.0003211 | 12.6656 | 27897.6995 | 0 | 关闭
1870 | 3 | 3 | 恒流放电 | 01:38:30 | 13:17:36 | -0.152 | 2.1128 | 0.2495 | 549.57 | 0 | 0 | 0.2495 | 549.57 | 0.0005489 | 1209 | 0 | 0 | 0.0005489 | 1209 | 2023-05-12 18:03:44 | -0.0003211 | -12.6647 | -27895.7416 | 0 | 关闭
1871 | 3 | 3 | 恒流放电 | 01:39:00 | 13:18:06 | -0.152 | 2.1129 | 0.2508 | 552.36 | 0 | 0 | 0.2508 | 552.36 | 0.0005516 | 1214.9 | 0 | 0 | 0.0005516 | 1214.9 | 2023-05-12 18:04:14 | -0.0003211 | 12.6653 | 27897.21 | 0 | 关闭
1872 | 3 | 3 | 恒流放电 | 01:39:30 | 13:18:36 | -0.152 | 2.1128 | 0.252 | 555.15 | 0 | 0 | 0.252 | 555.15 | 0.0005542 | 1220.79 | 0 | 0 | 0.0005542 | 1220.79 | 2023-05-12 18:04:44 | -0.0003211 | -12.6651 | -27896.7205 | 0 | 关闭
1873 | 3 | 3 | 恒流放电 | 01:40:00 | 13:19:06 | -0.152 | 2.1127 | 0.2533 | 557.94 | 0 | 0 | 0.2533 | 557.94 | 0.0005569 | 1226.68 | 0 | 0 | 0.0005569 | 1226.68 | 2023-05-12 18:05:14 | -0.0003211 | -12.6656 | -27897.6995 | 0 | 关闭
1874 | 3 | 3 | 恒流放电 | 01:40:30 | 13:19:36 | -0.152 | 2.1126 | 0.2546 | 560.73 | 0 | 0 | 0.2546 | 560.73 | 0.0005596 | 1232.58 | 0 | 0 | 0.0005596 | 1232.58 | 2023-05-12 18:05:44 | -0.0003211 | -12.6653 | -27897.21 | 0 | 关闭
1875 | 3 | 3 | 恒流放电 | 01:41:00 | 13:20:06 | -0.152 | 2.1124 | 0.2558 | 563.52 | 0 | 0 | 0.2558 | 563.52 | 0.0005623 | 1238.47 | 0 | 0 | 0.0005623 | 1238.47 | 2023-05-12 18:06:14 | -0.000321 | -6.3326 | -13948.3603 | 0 | 关闭
1876 | 3 | 3 | 恒流放电 | 01:41:30 | 13:20:36 | -0.152 | 2.1121 | 0.2571 | 566.31 | 0 | 0 | 0.2571 | 566.31 | 0.0005649 | 1244.36 | 0 | 0 | 0.0005649 | 1244.36 | 2023-05-12 18:06:44 | -0.000321 | -4.2218 | -9299.07 | 0 | 关闭
1877 | 3 | 3 | 恒流放电 | 01:42:00 | 13:21:06 | -0.152 | 2.1119 | 0.2584 | 569.1 | 0 | 0 | 0.2584 | 569.1 | 0.0005676 | 1250.26 | 0 | 0 | 0.0005676 | 1250.26 | 2023-05-12 18:07:14 | -0.000321 | -6.3327 | -13948.605 | 0 | 关闭
1878 | 3 | 3 | 恒流放电 | 01:42:30 | 13:21:36 | -0.152 | 2.1116 | 0.2596 | 571.89 | 0 | 0 | 0.2596 | 571.89 | 0.0005703 | 1256.15 | 0 | 0 | 0.0005703 | 1256.15 | 2023-05-12 18:07:44 | -0.0003209 | -4.2217 | -9298.9068 | 0 | 关闭
1879 | 3 | 3 | 恒流放电 | 01:43:00 | 13:22:06 | -0.152 | 2.1114 | 0.2609 | 574.68 | 0 | 0 | 0.2609 | 574.68 | 0.000573 | 1262.04 | 0 | 0 | 0.000573 | 1262.04 | 2023-05-12 18:08:14 | -0.0003209 | -6.3324 | -13948.1155 | 0 | 关闭
1880 | 3 | 3 | 恒流放电 | 01:43:30 | 13:22:36 | -0.152 | 2.1111 | 0.2622 | 577.47 | 0 | 0 | 0.2622 | 577.47 | 0.0005756 | 1267.93 | 0 | 0 | 0.0005756 | 1267.93 | 2023-05-12 18:08:44 | -0.0003208 | -4.2219 | -9299.2332 | 0 | 关闭
1881 | 3 | 3 | 恒流放电 | 01:44:00 | 13:23:06 | -0.152 | 2.1109 | 0.2634 | 580.26 | 0 | 0 | 0.2634 | 580.26 | 0.0005783 | 1273.82 | 0 | 0 | 0.0005783 | 1273.82 | 2023-05-12 18:09:14 | -0.0003208 | -6.3326 | -13948.3603 | 0 | 关闭
1882 | 3 | 3 | 恒流放电 | 01:44:30 | 13:23:36 | -0.152 | 2.1105 | 0.2647 | 583.05 | 0 | 0 | 0.2647 | 583.05 | 0.000581 | 1279.7 | 0 | 0 | 0.000581 | 1279.7 | 2023-05-12 18:09:44 | -0.0003208 | -3.1662 | -6974.0578 | 0 | 关闭
1883 | 3 | 3 | 恒流放电 | 01:45:00 | 13:24:06 | -0.152 | 2.1104 | 0.266 | 585.84 | 0 | 0 | 0.266 | 585.84 | 0.0005837 | 1285.59 | 0 | 0 | 0.0005837 | 1285.59 | 2023-05-12 18:10:14 | -0.0003207 | -12.6653 | -27897.21 | 0 | 关闭
1884 | 3 | 3 | 恒流放电 | 01:45:30 | 13:24:36 | -0.152 | 2.1102 | 0.2672 | 588.63 | 0 | 0 | 0.2672 | 588.63 | 0.0005863 | 1291.48 | 0 | 0 | 0.0005863 | 1291.48 | 2023-05-12 18:10:44 | -0.0003207 | -6.3326 | -13948.3603 | 0 | 关闭
1885 | 3 | 3 | 恒流放电 | 01:46:00 | 13:25:06 | -0.152 | 2.1101 | 0.2685 | 591.42 | 0 | 0 | 0.2685 | 591.42 | 0.000589 | 1297.36 | 0 | 0 | 0.000589 | 1297.36 | 2023-05-12 18:11:14 | -0.0003207 | -12.6649 | -27896.231 | 0 | 关闭
1886 | 3 | 3 | 恒流放电 | 01:46:30 | 13:25:36 | -0.152 | 2.1101 | 0.2698 | 594.2 | 0 | 0 | 0.2698 | 594.2 | 0.0005917 | 1303.25 | 0 | 0 | 0.0005917 | 1303.25 | 2023-05-12 18:11:44 | -0.0003207 | 0 | 0 | 0 | 关闭
1887 | 3 | 3 | 恒流放电 | 01:47:00 | 13:26:06 | -0.152 | 2.11 | 0.271 | 596.99 | 0 | 0 | 0.271 | 596.99 | 0.0005943 | 1309.14 | 0 | 0 | 0.0005943 | 1309.14 | 2023-05-12 18:12:14 | -0.0003207 | -12.6649 | -27896.231 | 0 | 关闭
1888 | 3 | 3 | 恒流放电 | 01:47:30 | 13:26:36 | -0.152 | 2.11 | 0.2723 | 599.78 | 0 | 0 | 0.2723 | 599.78 | 0.000597 | 1315.02 | 0 | 0 | 0.000597 | 1315.02 | 2023-05-12 18:12:44 | -0.0003207 | 0 | 0 | 0 | 关闭
1889 | 3 | 3 | 恒流放电 | 01:48:00 | 13:27:06 | -0.152 | 2.1099 | 0.2736 | 602.57 | 0 | 0 | 0.2736 | 602.57 | 0.0005997 | 1320.91 | 0 | 0 | 0.0005997 | 1320.91 | 2023-05-12 18:13:14 | -0.0003207 | -12.6653 | -27897.21 | 0 | 关闭
1890 | 3 | 3 | 恒流放电 | 01:48:30 | 13:27:36 | -0.152 | 2.1098 | 0.2748 | 605.36 | 0 | 0 | 0.2748 | 605.36 | 0.0006024 | 1326.8 | 0 | 0 | 0.0006024 | 1326.8 | 2023-05-12 18:13:44 | -0.0003206 | -12.6651 | -27896.7205 | 0 | 关闭
1891 | 3 | 3 | 恒流放电 | 01:49:00 | 13:28:06 | -0.152 | 2.1098 | 0.2761 | 608.15 | 0 | 0 | 0.2761 | 608.15 | 0.000605 | 1332.68 | 0 | 0 | 0.000605 | 1332.68 | 2023-05-12 18:14:14 | -0.0003206 | 0 | 0 | 0 | 关闭
1892 | 3 | 3 | 恒流放电 | 01:49:30 | 13:28:36 | -0.152 | 2.1098 | 0.2774 | 610.94 | 0 | 0 | 0.2774 | 610.94 | 0.0006077 | 1338.57 | 0 | 0 | 0.0006077 | 1338.57 | 2023-05-12 18:14:44 | -0.0003206 | 0 | 0 | 0 | 关闭
1893 | 3 | 3 | 恒流放电 | 01:50:00 | 13:29:06 | -0.152 | 2.1095 | 0.2786 | 613.73 | 0 | 0 | 0.2786 | 613.73 | 0.0006104 | 1344.45 | 0 | 0 | 0.0006104 | 1344.45 | 2023-05-12 18:15:14 | -0.0003206 | -4.2218 | -9299.07 | 0 | 关闭
1894 | 3 | 3 | 恒流放电 | 01:50:30 | 13:29:36 | -0.152 | 2.1093 | 0.2799 | 616.52 | 0 | 0 | 0.2799 | 616.52 | 0.0006131 | 1350.34 | 0 | 0 | 0.0006131 | 1350.34 | 2023-05-12 18:15:44 | -0.0003206 | -6.3324 | -13948.1155 | 0 | 关闭
1895 | 3 | 3 | 恒流放电 | 01:51:00 | 13:30:06 | -0.152 | 2.109 | 0.2812 | 619.31 | 0 | 0 | 0.2812 | 619.31 | 0.0006157 | 1356.22 | 0 | 0 | 0.0006157 | 1356.22 | 2023-05-12 18:16:14 | -0.0003205 | -4.2217 | -9298.9068 | 0 | 关闭
1896 | 3 | 3 | 恒流放电 | 01:51:30 | 13:30:36 | -0.152 | 2.1086 | 0.2824 | 622.1 | 0 | 0 | 0.2824 | 622.1 | 0.0006184 | 1362.1 | 0 | 0 | 0.0006184 | 1362.1 | 2023-05-12 18:16:44 | -0.0003205 | -3.1663 | -6974.3025 | 0 | 关闭
1897 | 3 | 3 | 恒流放电 | 01:52:00 | 13:31:06 | -0.152 | 2.1084 | 0.2837 | 624.89 | 0 | 0 | 0.2837 | 624.89 | 0.0006211 | 1367.99 | 0 | 0 | 0.0006211 | 1367.99 | 2023-05-12 18:17:14 | -0.0003204 | -6.3327 | -13948.605 | 0 | 关闭
1898 | 3 | 3 | 恒流放电 | 01:52:30 | 13:31:36 | -0.152 | 2.1079 | 0.285 | 627.68 | 0 | 0 | 0.285 | 627.68 | 0.0006237 | 1373.87 | 0 | 0 | 0.0006237 | 1373.87 | 2023-05-12 18:17:44 | -0.0003203 | -2.5329 | -5579.1483 | 0 | 关闭
1899 | 3 | 3 | 恒流放电 | 01:53:00 | 13:32:06 | -0.152 | 2.1077 | 0.2862 | 630.47 | 0 | 0 | 0.2862 | 630.47 | 0.0006264 | 1379.75 | 0 | 0 | 0.0006264 | 1379.75 | 2023-05-12 18:18:14 | -0.0003203 | -6.333 | -13949.3392 | 0 | 关闭
1900 | 3 | 3 | 恒流放电 | 01:53:30 | 13:32:36 | -0.152 | 2.1074 | 0.2875 | 633.26 | 0 | 0 | 0.2875 | 633.26 | 0.0006291 | 1385.63 | 0 | 0 | 0.0006291 | 1385.63 | 2023-05-12 18:18:44 | -0.0003203 | -4.2217 | -9298.9068 | 0 | 关闭
1901 | 3 | 3 | 恒流放电 | 01:54:00 | 13:33:06 | -0.152 | 2.1071 | 0.2888 | 636.05 | 0 | 0 | 0.2888 | 636.05 | 0.0006317 | 1391.5 | 0 | 0 | 0.0006317 | 1391.5 | 2023-05-12 18:19:14 | -0.0003202 | -4.2216 | -9298.5805 | 0 | 关闭
1902 | 3 | 3 | 恒流放电 | 01:54:30 | 13:33:36 | -0.152 | 2.1068 | 0.29 | 638.84 | 0 | 0 | 0.29 | 638.84 | 0.0006344 | 1397.38 | 0 | 0 | 0.0006344 | 1397.38 | 2023-05-12 18:19:44 | -0.0003202 | -4.2219 | -9299.2332 | 0 | 关闭
1903 | 3 | 3 | 恒流放电 | 01:55:00 | 13:34:06 | -0.152 | 2.1066 | 0.2913 | 641.63 | 0 | 0 | 0.2913 | 641.63 | 0.0006371 | 1403.26 | 0 | 0 | 0.0006371 | 1403.26 | 2023-05-12 18:20:14 | -0.0003202 | -6.3322 | -13947.626 | 0 | 关闭
1904 | 3 | 3 | 恒流放电 | 01:55:30 | 13:34:36 | -0.152 | 2.1064 | 0.2926 | 644.42 | 0 | 0 | 0.2926 | 644.42 | 0.0006397 | 1409.14 | 0 | 0 | 0.0006397 | 1409.14 | 2023-05-12 18:20:44 | -0.0003201 | -6.3326 | -13948.3603 | 0 | 关闭
1905 | 3 | 3 | 恒流放电 | 01:56:00 | 13:35:06 | -0.152 | 2.1062 | 0.2938 | 647.21 | 0 | 0 | 0.2938 | 647.21 | 0.0006424 | 1415.01 | 0 | 0 | 0.0006424 | 1415.01 | 2023-05-12 18:21:14 | -0.0003201 | -6.3328 | -13948.8497 | 0 | 关闭
1906 | 3 | 3 | 恒流放电 | 01:56:30 | 13:35:36 | -0.152 | 2.1059 | 0.2951 | 650 | 0 | 0 | 0.2951 | 650 | 0.0006451 | 1420.89 | 0 | 0 | 0.0006451 | 1420.89 | 2023-05-12 18:21:44 | -0.00032 | -4.2216 | -9298.5805 | 0 | 关闭
1907 | 3 | 3 | 恒流放电 | 01:57:00 | 13:36:06 | -0.152 | 2.1057 | 0.2964 | 652.79 | 0 | 0 | 0.2964 | 652.79 | 0.0006477 | 1426.76 | 0 | 0 | 0.0006477 | 1426.76 | 2023-05-12 18:22:14 | -0.00032 | -6.3328 | -13948.8497 | 0 | 关闭
1908 | 3 | 3 | 恒流放电 | 01:57:30 | 13:36:36 | -0.152 | 2.1055 | 0.2976 | 655.58 | 0 | 0 | 0.2976 | 655.58 | 0.0006504 | 1432.63 | 0 | 0 | 0.0006504 | 1432.63 | 2023-05-12 18:22:44 | -0.00032 | -6.3323 | -13947.8708 | 0 | 关闭
1909 | 3 | 3 | 恒流放电 | 01:58:00 | 13:37:06 | -0.152 | 2.1053 | 0.2989 | 658.37 | 0 | 0 | 0.2989 | 658.37 | 0.0006531 | 1438.51 | 0 | 0 | 0.0006531 | 1438.51 | 2023-05-12 18:23:14 | -0.00032 | -6.3327 | -13948.605 | 0 | 关闭
1910 | 3 | 3 | 恒流放电 | 01:58:30 | 13:37:36 | -0.152 | 2.1051 | 0.3002 | 661.16 | 0 | 0 | 0.3002 | 661.16 | 0.0006557 | 1444.38 | 0 | 0 | 0.0006557 | 1444.38 | 2023-05-12 18:23:44 | -0.00032 | -6.3326 | -13948.3603 | 0 | 关闭
1911 | 3 | 3 | 恒流放电 | 01:59:00 | 13:38:06 | -0.152 | 2.1047 | 0.3014 | 663.95 | 0 | 0 | 0.3014 | 663.95 | 0.0006584 | 1450.25 | 0 | 0 | 0.0006584 | 1450.25 | 2023-05-12 18:24:14 | -0.0003199 | -3.1663 | -6974.1801 | 0 | 关闭
1912 | 3 | 3 | 恒流放电 | 01:59:30 | 13:38:36 | -0.152 | 2.1042 | 0.3027 | 666.74 | 0 | 0 | 0.3027 | 666.74 | 0.0006611 | 1456.12 | 0 | 0 | 0.0006611 | 1456.12 | 2023-05-12 18:24:44 | -0.0003198 | -2.5331 | -5579.442 | 0 | 关闭
1913 | 3 | 3 | 恒流放电 | 02:00:00 | 13:39:06 | -0.152 | 2.1037 | 0.304 | 669.53 | 0 | 0 | 0.304 | 669.53 | 0.0006637 | 1461.99 | 0 | 0 | 0.0006637 | 1461.99 | 2023-05-12 18:25:14 | -0.0003197 | -2.533 | -5579.3441 | 0 | 关闭
1914 | 3 | 3 | 恒流放电 | 02:00:30 | 13:39:36 | -0.152 | 2.1032 | 0.3052 | 672.32 | 0 | 0 | 0.3052 | 672.32 | 0.0006664 | 1467.86 | 0 | 0 | 0.0006664 | 1467.86 | 2023-05-12 18:25:44 | -0.0003196 | -2.5331 | -5579.442 | 0 | 关闭
1915 | 3 | 3 | 恒流放电 | 02:01:00 | 13:40:06 | -0.152 | 2.1028 | 0.3065 | 675.11 | 0 | 0 | 0.3065 | 675.11 | 0.0006691 | 1473.73 | 0 | 0 | 0.0006691 | 1473.73 | 2023-05-12 18:26:14 | -0.0003196 | -3.1662 | -6973.9354 | 0 | 关闭
1916 | 3 | 3 | 恒流放电 | 02:01:30 | 13:40:36 | -0.152 | 2.1023 | 0.3078 | 677.9 | 0 | 0 | 0.3078 | 677.9 | 0.0006717 | 1479.59 | 0 | 0 | 0.0006717 | 1479.59 | 2023-05-12 18:26:44 | -0.0003195 | -2.5331 | -5579.5399 | 0 | 关闭
1917 | 3 | 3 | 恒流放电 | 02:02:00 | 13:41:06 | -0.152 | 2.1018 | 0.309 | 680.68 | 0 | 0 | 0.309 | 680.68 | 0.0006744 | 1485.46 | 0 | 0 | 0.0006744 | 1485.46 | 2023-05-12 18:27:14 | -0.0003194 | -2.533 | -5579.3441 | 0 | 关闭
1918 | 3 | 3 | 恒流放电 | 02:02:30 | 13:41:36 | -0.152 | 2.1013 | 0.3103 | 683.47 | 0 | 0 | 0.3103 | 683.47 | 0.0006771 | 1491.32 | 0 | 0 | 0.0006771 | 1491.32 | 2023-05-12 18:27:44 | -0.0003193 | -2.533 | -5579.3441 | 0 | 关闭
1919 | 3 | 3 | 恒流放电 | 02:03:00 | 13:42:06 | -0.152 | 2.1009 | 0.3116 | 686.26 | 0 | 0 | 0.3116 | 686.26 | 0.0006797 | 1497.18 | 0 | 0 | 0.0006797 | 1497.18 | 2023-05-12 18:28:14 | -0.0003193 | -3.1664 | -6974.5472 | 0 | 关闭
1920 | 3 | 3 | 恒流放电 | 02:03:30 | 13:42:36 | -0.152 | 2.1005 | 0.3128 | 689.05 | 0 | 0 | 0.3128 | 689.05 | 0.0006824 | 1503.04 | 0 | 0 | 0.0006824 | 1503.04 | 2023-05-12 18:28:44 | -0.0003192 | -3.1662 | -6974.0578 | 0 | 关闭
1921 | 3 | 3 | 恒流放电 | 02:04:00 | 13:43:06 | -0.152 | 2.1 | 0.3141 | 691.84 | 0 | 0 | 0.3141 | 691.84 | 0.000685 | 1508.9 | 0 | 0 | 0.000685 | 1508.9 | 2023-05-12 18:29:14 | -0.0003192 | -2.5331 | -5579.442 | 0 | 关闭
1922 | 3 | 3 | 恒流放电 | 02:04:30 | 13:43:36 | -0.152 | 2.0997 | 0.3154 | 694.63 | 0 | 0 | 0.3154 | 694.63 | 0.0006877 | 1514.76 | 0 | 0 | 0.0006877 | 1514.76 | 2023-05-12 18:29:44 | -0.0003192 | -4.2219 | -9299.3963 | 0 | 关闭
1923 | 3 | 3 | 恒流放电 | 02:05:00 | 13:44:06 | -0.152 | 2.0994 | 0.3166 | 697.42 | 0 | 0 | 0.3166 | 697.42 | 0.0006904 | 1520.62 | 0 | 0 | 0.0006904 | 1520.62 | 2023-05-12 18:30:14 | -0.0003191 | -4.2227 | -9301.1911 | 0 | 关闭
1924 | 3 | 3 | 恒流放电 | 02:05:30 | 13:44:36 | -0.152 | 2.0988 | 0.3179 | 700.21 | 0 | 0 | 0.3179 | 700.21 | 0.000693 | 1526.47 | 0 | 0 | 0.000693 | 1526.47 | 2023-05-12 18:30:44 | -0.000319 | -2.1111 | -4650.1061 | 0 | 关闭
1925 | 3 | 3 | 恒流放电 | 02:06:00 | 13:45:06 | -0.152 | 2.0984 | 0.3192 | 703 | 0 | 0 | 0.3192 | 703 | 0.0006957 | 1532.33 | 0 | 0 | 0.0006957 | 1532.33 | 2023-05-12 18:31:14 | -0.0003189 | -3.1664 | -6974.4249 | 0 | 关闭
1926 | 3 | 3 | 恒流放电 | 02:06:30 | 13:45:36 | -0.152 | 2.098 | 0.3204 | 705.79 | 0 | 0 | 0.3204 | 705.79 | 0.0006983 | 1538.18 | 0 | 0 | 0.0006983 | 1538.18 | 2023-05-12 18:31:44 | -0.0003189 | -3.1663 | -6974.1801 | 0 | 关闭
1927 | 3 | 3 | 恒流放电 | 02:07:00 | 13:46:06 | -0.152 | 2.0976 | 0.3217 | 708.58 | 0 | 0 | 0.3217 | 708.58 | 0.000701 | 1544.03 | 0 | 0 | 0.000701 | 1544.03 | 2023-05-12 18:32:14 | -0.0003188 | -3.1663 | -6974.1801 | 0 | 关闭
1928 | 3 | 3 | 恒流放电 | 02:07:30 | 13:46:36 | -0.152 | 2.0972 | 0.323 | 711.37 | 0 | 0 | 0.323 | 711.37 | 0.0007036 | 1549.88 | 0 | 0 | 0.0007036 | 1549.88 | 2023-05-12 18:32:44 | -0.0003188 | -3.1661 | -6973.813 | 0 | 关闭
1929 | 3 | 3 | 恒流放电 | 02:08:00 | 13:47:06 | -0.152 | 2.0964 | 0.3242 | 714.16 | 0 | 0 | 0.3242 | 714.16 | 0.0007063 | 1555.73 | 0 | 0 | 0.0007063 | 1555.73 | 2023-05-12 18:33:14 | -0.0003186 | -1.5832 | -3487.2736 | 0 | 关闭
1930 | 3 | 3 | 恒流放电 | 02:08:30 | 13:47:36 | -0.152 | 2.0957 | 0.3255 | 716.95 | 0 | 0 | 0.3255 | 716.95 | 0.000709 | 1561.58 | 0 | 0 | 0.000709 | 1561.58 | 2023-05-12 18:33:44 | -0.0003185 | -1.8094 | -3985.4556 | 0 | 关闭
1931 | 3 | 3 | 恒流放电 | 02:09:00 | 13:48:06 | -0.152 | 2.095 | 0.3268 | 719.74 | 0 | 0 | 0.3268 | 719.74 | 0.0007116 | 1567.43 | 0 | 0 | 0.0007116 | 1567.43 | 2023-05-12 18:34:14 | -0.0003184 | -1.8094 | -3985.3856 | 0 | 关闭
1932 | 3 | 3 | 恒流放电 | 02:09:30 | 13:48:36 | -0.152 | 2.0944 | 0.328 | 722.53 | 0 | 0 | 0.328 | 722.53 | 0.0007143 | 1573.27 | 0 | 0 | 0.0007143 | 1573.27 | 2023-05-12 18:34:44 | -0.0003183 | -2.1109 | -4649.535 | 0 | 关闭
1933 | 3 | 3 | 恒流放电 | 02:10:00 | 13:49:06 | -0.152 | 2.0937 | 0.3293 | 725.32 | 0 | 0 | 0.3293 | 725.32 | 0.0007169 | 1579.11 | 0 | 0 | 0.0007169 | 1579.11 | 2023-05-12 18:35:14 | -0.0003182 | -1.8093 | -3985.3157 | 0 | 关闭
1934 | 3 | 3 | 恒流放电 | 02:10:30 | 13:49:36 | -0.152 | 2.093 | 0.3306 | 728.11 | 0 | 0 | 0.3306 | 728.11 | 0.0007196 | 1584.95 | 0 | 0 | 0.0007196 | 1584.95 | 2023-05-12 18:35:44 | -0.0003181 | -1.8094 | -3985.4556 | 0 | 关闭
1935 | 3 | 3 | 恒流放电 | 02:11:00 | 13:50:06 | -0.152 | 2.0922 | 0.3318 | 730.9 | 0 | 0 | 0.3318 | 730.9 | 0.0007222 | 1590.79 | 0 | 0 | 0.0007222 | 1590.79 | 2023-05-12 18:36:14 | -0.000318 | -1.5832 | -3487.1512 | 0 | 关闭
1936 | 3 | 3 | 恒流放电 | 02:11:30 | 13:50:36 | -0.152 | 2.0914 | 0.3331 | 733.69 | 0 | 0 | 0.3331 | 733.69 | 0.0007249 | 1596.63 | 0 | 0 | 0.0007249 | 1596.63 | 2023-05-12 18:36:44 | -0.0003179 | -1.5833 | -3487.3348 | 0 | 关闭
1937 | 3 | 3 | 恒流放电 | 02:12:00 | 13:51:06 | -0.152 | 2.0907 | 0.3344 | 736.48 | 0 | 0 | 0.3344 | 736.48 | 0.0007275 | 1602.46 | 0 | 0 | 0.0007275 | 1602.46 | 2023-05-12 18:37:14 | -0.0003178 | -1.8093 | -3985.2458 | 0 | 关闭
1938 | 3 | 3 | 恒流放电 | 02:12:30 | 13:51:36 | -0.152 | 2.09 | 0.3356 | 739.27 | 0 | 0 | 0.3356 | 739.27 | 0.0007302 | 1608.29 | 0 | 0 | 0.0007302 | 1608.29 | 2023-05-12 18:37:44 | -0.0003177 | -1.8093 | -3985.3157 | 0 | 关闭
1939 | 3 | 3 | 恒流放电 | 02:13:00 | 13:52:06 | -0.152 | 2.0892 | 0.3369 | 742.06 | 0 | 0 | 0.3369 | 742.06 | 0.0007328 | 1614.12 | 0 | 0 | 0.0007328 | 1614.12 | 2023-05-12 18:38:14 | -0.0003175 | -1.5832 | -3487.2124 | 0 | 关闭
1940 | 3 | 3 | 恒流放电 | 02:13:30 | 13:52:36 | -0.152 | 2.0884 | 0.3382 | 744.85 | 0 | 0 | 0.3382 | 744.85 | 0.0007355 | 1619.95 | 0 | 0 | 0.0007355 | 1619.95 | 2023-05-12 18:38:44 | -0.0003174 | -1.5832 | -3487.2736 | 0 | 关闭
1941 | 3 | 3 | 恒流放电 | 02:14:00 | 13:53:06 | -0.152 | 2.0877 | 0.3394 | 747.64 | 0 | 0 | 0.3394 | 747.64 | 0.0007381 | 1625.77 | 0 | 0 | 0.0007381 | 1625.77 | 2023-05-12 18:39:14 | -0.0003173 | -1.8093 | -3985.2458 | 0 | 关闭
1942 | 3 | 3 | 恒流放电 | 02:14:30 | 13:53:36 | -0.152 | 2.087 | 0.3407 | 750.43 | 0 | 0 | 0.3407 | 750.43 | 0.0007407 | 1631.6 | 0 | 0 | 0.0007407 | 1631.6 | 2023-05-12 18:39:44 | -0.0003172 | -1.8094 | -3985.3856 | 0 | 关闭
1943 | 3 | 3 | 恒流放电 | 02:15:00 | 13:54:06 | -0.152 | 2.0861 | 0.342 | 753.22 | 0 | 0 | 0.342 | 753.22 | 0.0007434 | 1637.42 | 0 | 0 | 0.0007434 | 1637.42 | 2023-05-12 18:40:14 | -0.0003171 | -1.4073 | -3099.7988 | 0 | 关闭
1944 | 3 | 3 | 恒流放电 | 02:15:30 | 13:54:36 | -0.152 | 2.0853 | 0.3432 | 756.01 | 0 | 0 | 0.3432 | 756.01 | 0.000746 | 1643.24 | 0 | 0 | 0.000746 | 1643.24 | 2023-05-12 18:40:44 | -0.0003169 | -1.5832 | -3487.2124 | 0 | 关闭
1945 | 3 | 3 | 恒流放电 | 02:16:00 | 13:55:06 | -0.152 | 2.0845 | 0.3445 | 758.8 | 0 | 0 | 0.3445 | 758.8 | 0.0007487 | 1649.05 | 0 | 0 | 0.0007487 | 1649.05 | 2023-05-12 18:41:14 | -0.0003168 | -1.5832 | -3487.3348 | 0 | 关闭
1946 | 3 | 3 | 恒流放电 | 02:16:30 | 13:55:36 | -0.152 | 2.0835 | 0.3458 | 761.59 | 0 | 0 | 0.3458 | 761.59 | 0.0007513 | 1654.87 | 0 | 0 | 0.0007513 | 1654.87 | 2023-05-12 18:41:44 | -0.0003167 | -1.2666 | -2789.7699 | 0 | 关闭
1947 | 3 | 3 | 恒流放电 | 02:17:00 | 13:56:06 | -0.152 | 2.0823 | 0.347 | 764.38 | 0 | 0 | 0.347 | 764.38 | 0.0007539 | 1660.68 | 0 | 0 | 0.0007539 | 1660.68 | 2023-05-12 18:42:14 | -0.0003165 | -1.0555 | -2324.8491 | 0 | 关闭
1948 | 3 | 3 | 恒流放电 | 02:17:30 | 13:56:36 | -0.152 | 2.0811 | 0.3483 | 767.17 | 0 | 0 | 0.3483 | 767.17 | 0.0007566 | 1666.49 | 0 | 0 | 0.0007566 | 1666.49 | 2023-05-12 18:42:44 | -0.0003163 | -1.0555 | -2324.8083 | 0 | 关闭
1949 | 3 | 3 | 恒流放电 | 02:18:00 | 13:57:06 | -0.152 | 2.0799 | 0.3496 | 769.96 | 0 | 0 | 0.3496 | 769.96 | 0.0007592 | 1672.29 | 0 | 0 | 0.0007592 | 1672.29 | 2023-05-12 18:43:14 | -0.0003161 | -1.0554 | -2324.7675 | 0 | 关闭
1950 | 3 | 3 | 恒流放电 | 02:18:30 | 13:57:36 | -0.152 | 2.0785 | 0.3508 | 772.75 | 0 | 0 | 0.3508 | 772.75 | 0.0007619 | 1678.09 | 0 | 0 | 0.0007619 | 1678.09 | 2023-05-12 18:43:44 | -0.0003159 | -0.9047 | -1992.6928 | 0 | 关闭
1951 | 3 | 3 | 恒流放电 | 02:19:00 | 13:58:06 | -0.152 | 2.077 | 0.3521 | 775.54 | 0 | 0 | 0.3521 | 775.54 | 0.0007645 | 1683.89 | 0 | 0 | 0.0007645 | 1683.89 | 2023-05-12 18:44:14 | -0.0003157 | -0.8444 | -1859.8466 | 0 | 关闭
1952 | 3 | 3 | 恒流放电 | 02:19:30 | 13:58:36 | -0.152 | 2.0754 | 0.3534 | 778.33 | 0 | 0 | 0.3534 | 778.33 | 0.0007671 | 1689.68 | 0 | 0 | 0.0007671 | 1689.68 | 2023-05-12 18:44:44 | -0.0003154 | -0.7916 | -1743.6368 | 0 | 关闭
1953 | 3 | 3 | 恒流放电 | 02:20:00 | 13:59:06 | -0.152 | 2.074 | 0.3546 | 781.12 | 0 | 0 | 0.3546 | 781.12 | 0.0007697 | 1695.47 | 0 | 0 | 0.0007697 | 1695.47 | 2023-05-12 18:45:14 | -0.0003152 | -0.9047 | -1992.7278 | 0 | 关闭
1954 | 3 | 3 | 恒流放电 | 02:20:30 | 13:59:36 | -0.152 | 2.0724 | 0.3559 | 783.91 | 0 | 0 | 0.3559 | 783.91 | 0.0007724 | 1701.25 | 0 | 0 | 0.0007724 | 1701.25 | 2023-05-12 18:45:44 | -0.000315 | -0.7916 | -1743.545 | 0 | 关闭
1955 | 3 | 3 | 恒流放电 | 02:21:00 | 14:00:06 | -0.152 | 2.0708 | 0.3572 | 786.7 | 0 | 0 | 0.3572 | 786.7 | 0.000775 | 1707.03 | 0 | 0 | 0.000775 | 1707.03 | 2023-05-12 18:46:14 | -0.0003147 | -0.7916 | -1743.545 | 0 | 关闭
1956 | 3 | 3 | 恒流放电 | 02:21:30 | 14:00:36 | -0.152 | 2.069 | 0.3584 | 789.49 | 0 | 0 | 0.3584 | 789.49 | 0.0007776 | 1712.8 | 0 | 0 | 0.0007776 | 1712.8 | 2023-05-12 18:46:44 | -0.0003144 | -0.7037 | -1549.8994 | 0 | 关闭
1957 | 3 | 3 | 恒流放电 | 02:22:00 | 14:01:06 | -0.152 | 2.0674 | 0.3597 | 792.28 | 0 | 0 | 0.3597 | 792.28 | 0.0007802 | 1718.57 | 0 | 0 | 0.0007802 | 1718.57 | 2023-05-12 18:47:14 | -0.0003142 | -0.7916 | -1743.545 | 0 | 关闭
1958 | 3 | 3 | 恒流放电 | 02:22:30 | 14:01:36 | -0.152 | 2.0654 | 0.361 | 795.07 | 0 | 0 | 0.361 | 795.07 | 0.0007828 | 1724.34 | 0 | 0 | 0.0007828 | 1724.34 | 2023-05-12 18:47:44 | -0.0003139 | -0.6333 | -1394.9094 | 0 | 关闭
1959 | 3 | 3 | 恒流放电 | 02:23:00 | 14:02:06 | -0.152 | 2.0636 | 0.3622 | 797.86 | 0 | 0 | 0.3622 | 797.86 | 0.0007855 | 1730.1 | 0 | 0 | 0.0007855 | 1730.1 | 2023-05-12 18:48:14 | -0.0003137 | -0.7036 | -1549.845 | 0 | 关闭
1960 | 3 | 3 | 恒流放电 | 02:23:30 | 14:02:36 | -0.152 | 2.0614 | 0.3635 | 800.64 | 0 | 0 | 0.3635 | 800.64 | 0.0007881 | 1735.85 | 0 | 0 | 0.0007881 | 1735.85 | 2023-05-12 18:48:44 | -0.0003133 | -0.5757 | -1268.055 | 0 | 关闭
1961 | 3 | 3 | 恒流放电 | 02:24:00 | 14:03:06 | -0.152 | 2.0592 | 0.3648 | 803.43 | 0 | 0 | 0.3648 | 803.43 | 0.0007907 | 1741.6 | 0 | 0 | 0.0007907 | 1741.6 | 2023-05-12 18:49:14 | -0.000313 | -0.5757 | -1268.0995 | 0 | 关闭
1962 | 3 | 3 | 恒流放电 | 02:24:30 | 14:03:36 | -0.152 | 2.0568 | 0.366 | 806.22 | 0 | 0 | 0.366 | 806.22 | 0.0007933 | 1747.34 | 0 | 0 | 0.0007933 | 1747.34 | 2023-05-12 18:49:44 | -0.0003126 | -0.5277 | -1162.4041 | 0 | 关闭
1963 | 3 | 3 | 恒流放电 | 02:25:00 | 14:04:06 | -0.152 | 2.0541 | 0.3673 | 809.01 | 0 | 0 | 0.3673 | 809.01 | 0.0007959 | 1753.08 | 0 | 0 | 0.0007959 | 1753.08 | 2023-05-12 18:50:14 | -0.0003122 | -0.4691 | -1033.2481 | 0 | 关闭
1964 | 3 | 3 | 恒流放电 | 02:25:30 | 14:04:36 | -0.152 | 2.051 | 0.3686 | 811.8 | 0 | 0 | 0.3686 | 811.8 | 0.0007985 | 1758.8 | 0 | 0 | 0.0007985 | 1758.8 | 2023-05-12 18:50:44 | -0.0003117 | -0.4086 | -899.91 | 0 | 关闭
1965 | 3 | 3 | 恒流放电 | 02:26:00 | 14:05:06 | -0.152 | 2.0473 | 0.3698 | 814.59 | 0 | 0 | 0.3698 | 814.59 | 0.0008011 | 1764.52 | 0 | 0 | 0.0008011 | 1764.52 | 2023-05-12 18:51:14 | -0.0003112 | -0.3423 | -753.9919 | 0 | 关闭
1966 | 3 | 3 | 恒流放电 | 02:26:30 | 14:05:36 | -0.152 | 2.0433 | 0.3711 | 817.38 | 0 | 0 | 0.3711 | 817.38 | 0.0008037 | 1770.22 | 0 | 0 | 0.0008037 | 1770.22 | 2023-05-12 18:51:44 | -0.0003106 | -0.3166 | -697.4547 | 0 | 关闭
1967 | 3 | 3 | 恒流放电 | 02:27:00 | 14:06:06 | -0.152 | 2.0386 | 0.3724 | 820.17 | 0 | 0 | 0.3724 | 820.17 | 0.0008063 | 1775.92 | 0 | 0 | 0.0008063 | 1775.92 | 2023-05-12 18:52:14 | -0.0003098 | -0.2695 | -593.5681 | 0 | 关闭
1968 | 3 | 3 | 恒流放电 | 02:27:30 | 14:06:36 | -0.152 | 2.0333 | 0.3736 | 822.96 | 0 | 0 | 0.3736 | 822.96 | 0.0008088 | 1781.6 | 0 | 0 | 0.0008088 | 1781.6 | 2023-05-12 18:52:44 | -0.000309 | -0.239 | -526.3625 | 0 | 关闭
1969 | 3 | 3 | 恒流放电 | 02:28:00 | 14:07:06 | -0.152 | 2.0264 | 0.3749 | 825.75 | 0 | 0 | 0.3749 | 825.75 | 0.0008114 | 1787.26 | 0 | 0 | 0.0008114 | 1787.26 | 2023-05-12 18:53:14 | -0.000308 | -0.1836 | -404.3216 | 0 | 关闭
1970 | 3 | 3 | 恒流放电 | 02:28:30 | 14:07:36 | -0.152 | 2.0188 | 0.3762 | 828.54 | 0 | 0 | 0.3762 | 828.54 | 0.000814 | 1792.9 | 0 | 0 | 0.000814 | 1792.9 | 2023-05-12 18:53:44 | -0.0003068 | -0.1666 | -367.0686 | 0 | 关闭
1971 | 3 | 3 | 恒流放电 | 02:29:00 | 14:08:06 | -0.152 | 2.0109 | 0.3774 | 831.33 | 0 | 0 | 0.3774 | 831.33 | 0.0008165 | 1798.52 | 0 | 0 | 0.0008165 | 1798.52 | 2023-05-12 18:54:14 | -0.0003056 | -0.1603 | -353.1292 | 0 | 关闭
1972 | 3 | 3 | 恒流放电 | 02:29:30 | 14:08:36 | -0.152 | 2.0024 | 0.3787 | 834.12 | 0 | 0 | 0.3787 | 834.12 | 0.0008191 | 1804.12 | 0 | 0 | 0.0008191 | 1804.12 | 2023-05-12 18:54:44 | -0.0003043 | -0.149 | -328.214 | 0 | 关闭
1973 | 3 | 3 | 恒流放电 | 02:30:00 | 14:09:06 | -0.152 | 1.9931 | 0.38 | 836.91 | 0 | 0 | 0.38 | 836.91 | 0.0008216 | 1809.7 | 0 | 0 | 0.0008216 | 1809.7 | 2023-05-12 18:55:14 | -0.0003029 | -0.1362 | -299.97 | 0 | 关闭
1974 | 3 | 3 | 恒流放电 | 02:30:29 | 14:09:36 | -0.152 | 1.9831 | 0.3812 | 839.68 | 0 | 0 | 0.3812 | 839.68 | 0.0008241 | 1815.21 | 0 | 0 | 0.0008241 | 1815.21 | 2023-05-12 18:55:43 | -0.0003014 | -0.1258 | -277.1219 | 0 | 关闭
1975 | 3 | 3 | 恒流放电 | 02:30:30 | 14:09:36 | -0.152 | 1.9831 | 0.3812 | 839.7 | 0 | 0 | 0.3812 | 839.7 | 0.0008241 | 1815.24 | 0 | 0 | 0.0008241 | 1815.24 | 2023-05-12 18:55:44 | -0.0003014 | 0 | 0 | 0 | 关闭
1976 | 3 | 3 | 恒流放电 | 02:31:00 | 14:10:06 | -0.152 | 1.9735 | 0.3825 | 842.49 | 0 | 0 | 0.3825 | 842.49 | 0.0008266 | 1820.76 | 0 | 0 | 0.0008266 | 1820.76 | 2023-05-12 18:56:14 | -0.0003 | -0.1319 | -290.5959 | 0 | 关闭
1977 | 3 | 3 | 恒流放电 | 02:31:30 | 14:10:36 | -0.152 | 1.9643 | 0.3838 | 845.28 | 0 | 0 | 0.3838 | 845.28 | 0.0008291 | 1826.25 | 0 | 0 | 0.0008291 | 1826.25 | 2023-05-12 18:56:44 | -0.0002986 | -0.1377 | -303.2412 | 0 | 关闭
1978 | 3 | 3 | 恒流放电 | 02:32:00 | 14:11:06 | -0.152 | 1.9555 | 0.385 | 848.07 | 0 | 0 | 0.385 | 848.07 | 0.0008316 | 1831.72 | 0 | 0 | 0.0008316 | 1831.72 | 2023-05-12 18:57:14 | -0.0002973 | -0.1439 | -317.0249 | 0 | 关闭
1979 | 3 | 3 | 恒流放电 | 02:32:30 | 14:11:36 | -0.152 | 1.9465 | 0.3863 | 850.86 | 0 | 0 | 0.3863 | 850.86 | 0.0008341 | 1837.17 | 0 | 0 | 0.0008341 | 1837.17 | 2023-05-12 18:57:44 | -0.0002959 | -0.1408 | -310.0451 | 0 | 关闭
1980 | 3 | 3 | 恒流放电 | 02:33:00 | 14:12:06 | -0.152 | 1.9377 | 0.3876 | 853.65 | 0 | 0 | 0.3876 | 853.65 | 0.0008365 | 1842.58 | 0 | 0 | 0.0008365 | 1842.58 | 2023-05-12 18:58:14 | -0.0002945 | -0.1439 | -317.0694 | 0 | 关闭
1981 | 3 | 3 | 恒流放电 | 02:33:30 | 14:12:36 | -0.152 | 1.9289 | 0.3888 | 856.44 | 0 | 0 | 0.3888 | 856.44 | 0.000839 | 1847.98 | 0 | 0 | 0.000839 | 1847.98 | 2023-05-12 18:58:44 | -0.0002932 | -0.1439 | -317.0026 | 0 | 关闭
1982 | 3 | 3 | 恒流放电 | 02:34:00 | 14:13:06 | -0.152 | 1.92 | 0.3901 | 859.23 | 0 | 0 | 0.3901 | 859.23 | 0.0008414 | 1853.35 | 0 | 0 | 0.0008414 | 1853.35 | 2023-05-12 18:59:14 | -0.0002918 | -0.1423 | -313.4628 | 0 | 关闭
1983 | 3 | 3 | 恒流放电 | 02:34:30 | 14:13:36 | -0.152 | 1.911 | 0.3914 | 862.02 | 0 | 0 | 0.3914 | 862.02 | 0.0008438 | 1858.69 | 0 | 0 | 0.0008438 | 1858.69 | 2023-05-12 18:59:44 | -0.0002905 | -0.1407 | -309.9799 | 0 | 关闭
1984 | 3 | 3 | 恒流放电 | 02:35:00 | 14:14:06 | -0.152 | 1.9013 | 0.3926 | 864.81 | 0 | 0 | 0.3926 | 864.81 | 0.0008463 | 1864.01 | 0 | 0 | 0.0008463 | 1864.01 | 2023-05-12 19:00:14 | -0.000289 | -0.1306 | -287.6001 | 0 | 关闭
1985 | 3 | 3 | 恒流放电 | 02:35:30 | 14:14:36 | -0.152 | 1.8916 | 0.3939 | 867.6 | 0 | 0 | 0.3939 | 867.6 | 0.0008487 | 1869.3 | 0 | 0 | 0.0008487 | 1869.3 | 2023-05-12 19:00:44 | -0.0002875 | -0.1306 | -287.6102 | 0 | 关闭
1986 | 3 | 3 | 恒流放电 | 02:36:00 | 14:15:06 | -0.152 | 1.8818 | 0.3952 | 870.39 | 0 | 0 | 0.3952 | 870.39 | 0.0008511 | 1874.56 | 0 | 0 | 0.0008511 | 1874.56 | 2023-05-12 19:01:14 | -0.000286 | -0.1292 | -284.6654 | 0 | 关闭
1987 | 3 | 3 | 恒流放电 | 02:36:29 | 14:15:36 | -0.152 | 1.8718 | 0.3964 | 873.17 | 0 | 0 | 0.3964 | 873.17 | 0.0008534 | 1879.78 | 0 | 0 | 0.0008534 | 1879.78 | 2023-05-12 19:01:44 | -0.0002845 | -0.1262 | -278.0617 | 0 | 关闭
1988 | 3 | 3 | 恒流放电 | 02:36:30 | 14:15:36 | -0.152 | 1.8717 | 0.3964 | 873.18 | 0 | 0 | 0.3964 | 873.18 | 0.0008534 | 1879.8 | 0 | 0 | 0.0008534 | 1879.8 | 2023-05-12 19:01:44 | -0.0002845 | -0.0418 | -92.0215 | 0 | 关闭
1989 | 3 | 3 | 恒流放电 | 02:36:58 | 14:16:05 | -0.152 | 1.8617 | 0.3976 | 875.85 | 0 | 0 | 0.3976 | 875.85 | 0.0008557 | 1884.78 | 0 | 0 | 0.0008557 | 1884.78 | 2023-05-12 19:02:12 | -0.0002829 | -0.1212 | -266.8918 | 0 | 关闭
1990 | 3 | 3 | 恒流放电 | 02:37:00 | 14:16:06 | -0.152 | 1.8613 | 0.3977 | 875.97 | 0 | 0 | 0.3977 | 875.97 | 0.0008558 | 1885.01 | 0 | 0 | 0.0008558 | 1885.01 | 2023-05-12 19:02:14 | -0.0002829 | -0.1372 | -302.2516 | 0 | 关闭
1991 | 3 | 3 | 恒流放电 | 02:37:28 | 14:16:34 | -0.152 | 1.8513 | 0.3989 | 878.58 | 0 | 0 | 0.3989 | 878.58 | 0.000858 | 1889.86 | 0 | 0 | 0.000858 | 1889.86 | 2023-05-12 19:02:42 | -0.0002814 | -0.1186 | -261.3118 | 0 | 关闭
1992 | 3 | 3 | 恒流放电 | 02:37:30 | 14:16:36 | -0.152 | 1.8507 | 0.399 | 878.76 | 0 | 0 | 0.399 | 878.76 | 0.0008581 | 1890.18 | 0 | 0 | 0.0008581 | 1890.18 | 2023-05-12 19:02:44 | -0.0002813 | -0.1337 | -294.5016 | 0 | 关闭
1993 | 3 | 3 | 恒流放电 | 02:37:58 | 14:17:04 | -0.152 | 1.8407 | 0.4001 | 881.36 | 0 | 0 | 0.4001 | 881.36 | 0.0008603 | 1894.99 | 0 | 0 | 0.0008603 | 1894.99 | 2023-05-12 19:03:12 | -0.0002798 | -0.1182 | -260.3818 | 0 | 关闭
1994 | 3 | 3 | 恒流放电 | 02:38:00 | 14:17:06 | -0.152 | 1.84 | 0.4002 | 881.55 | 0 | 0 | 0.4002 | 881.55 | 0.0008605 | 1895.33 | 0 | 0 | 0.0008605 | 1895.33 | 2023-05-12 19:03:14 | -0.0002797 | -0.1206 | -265.7157 | 0 | 关闭
1995 | 3 | 3 | 恒流放电 | 02:38:29 | 14:17:36 | -0.152 | 1.83 | 0.4015 | 884.28 | 0 | 0 | 0.4015 | 884.28 | 0.0008628 | 1900.35 | 0 | 0 | 0.0008628 | 1900.35 | 2023-05-12 19:03:43 | -0.0002781 | -0.1241 | -273.4019 | 0 | 关闭
1996 | 3 | 3 | 恒流放电 | 02:38:30 | 14:17:36 | -0.152 | 1.8299 | 0.4015 | 884.34 | 0 | 0 | 0.4015 | 884.34 | 0.0008628 | 1900.45 | 0 | 0 | 0.0008628 | 1900.45 | 2023-05-12 19:03:44 | -0.0002781 | -0.2533 | -558.0029 | 0 | 关闭
1997 | 3 | 3 | 恒流放电 | 02:39:00 | 14:18:06 | -0.152 | 1.8201 | 0.4028 | 887.13 | 0 | 0 | 0.4028 | 887.13 | 0.0008651 | 1905.54 | 0 | 0 | 0.0008651 | 1905.54 | 2023-05-12 19:04:14 | -0.0002766 | -0.1292 | -284.6754 | 0 | 关闭
1998 | 3 | 3 | 恒流放电 | 02:39:30 | 14:18:36 | -0.152 | 1.8105 | 0.404 | 889.92 | 0 | 0 | 0.404 | 889.92 | 0.0008674 | 1910.61 | 0 | 0 | 0.0008674 | 1910.61 | 2023-05-12 19:04:44 | -0.0002752 | -0.1319 | -290.6061 | 0 | 关闭
1999 | 3 | 3 | 恒流放电 | 02:40:00 | 14:19:06 | -0.152 | 1.8009 | 0.4053 | 892.71 | 0 | 0 | 0.4053 | 892.71 | 0.0008697 | 1915.64 | 0 | 0 | 0.0008697 | 1915.64 | 2023-05-12 19:05:14 | -0.0002737 | -0.1319 | -290.5959 | 0 | 关闭
2000 | 3 | 3 | 恒流放电 | 02:40:29 | 14:19:36 | -0.152 | 1.7909 | 0.4065 | 895.47 | 0 | 0 | 0.4065 | 895.47 | 0.000872 | 1920.6 | 0 | 0 | 0.000872 | 1920.6 | 2023-05-12 19:05:43 | -0.0002722 | -0.1254 | -276.2017 | 0 | 关闭
2001 | 3 | 3 | 恒流放电 | 02:40:30 | 14:19:36 | -0.152 | 1.7909 | 0.4066 | 895.5 | 0 | 0 | 0.4066 | 895.5 | 0.000872 | 1920.65 | 0 | 0 | 0.000872 | 1920.65 | 2023-05-12 19:05:44 | -0.0002722 | 0 | 0 | 0 | 关闭
2002 | 3 | 3 | 恒流放电 | 02:40:59 | 14:20:06 | -0.152 | 1.7809 | 0.4078 | 898.28 | 0 | 0 | 0.4078 | 898.28 | 0.0008742 | 1925.62 | 0 | 0 | 0.0008742 | 1925.62 | 2023-05-12 19:06:14 | -0.0002707 | -0.1262 | -278.0519 | 0 | 关闭
2003 | 3 | 3 | 恒流放电 | 02:41:00 | 14:20:06 | -0.152 | 1.7809 | 0.4078 | 898.29 | 0 | 0 | 0.4078 | 898.29 | 0.0008742 | 1925.64 | 0 | 0 | 0.0008742 | 1925.64 | 2023-05-12 19:06:14 | -0.0002707 | 0 | 0 | 0 | 关闭
2004 | 3 | 3 | 恒流放电 | 02:41:29 | 14:20:36 | -0.152 | 1.7709 | 0.4091 | 901.04 | 0 | 0 | 0.4091 | 901.04 | 0.0008765 | 1930.52 | 0 | 0 | 0.0008765 | 1930.52 | 2023-05-12 19:06:43 | -0.0002692 | -0.125 | -275.2619 | 0 | 关闭
2005 | 3 | 3 | 恒流放电 | 02:41:30 | 14:20:36 | -0.152 | 1.7708 | 0.4091 | 901.08 | 0 | 0 | 0.4091 | 901.08 | 0.0008765 | 1930.59 | 0 | 0 | 0.0008765 | 1930.59 | 2023-05-12 19:06:44 | -0.0002691 | -0.1689 | -372.002 | 0 | 关闭
2006 | 3 | 3 | 恒流放电 | 02:41:58 | 14:21:05 | -0.152 | 1.7608 | 0.4103 | 903.76 | 0 | 0 | 0.4103 | 903.76 | 0.0008786 | 1935.32 | 0 | 0 | 0.0008786 | 1935.32 | 2023-05-12 19:07:12 | -0.0002676 | -0.1216 | -267.812 | 0 | 关闭
2007 | 3 | 3 | 恒流放电 | 02:42:00 | 14:21:06 | -0.152 | 1.7604 | 0.4104 | 903.87 | 0 | 0 | 0.4104 | 903.87 | 0.0008787 | 1935.52 | 0 | 0 | 0.0008787 | 1935.52 | 2023-05-12 19:07:14 | -0.0002676 | -0.1268 | -279.2462 | 0 | 关闭
2008 | 3 | 3 | 恒流放电 | 02:42:28 | 14:21:35 | -0.152 | 1.7504 | 0.4116 | 906.55 | 0 | 0 | 0.4116 | 906.55 | 0.0008809 | 1940.22 | 0 | 0 | 0.0008809 | 1940.22 | 2023-05-12 19:07:42 | -0.000266 | -0.1216 | -267.812 | 0 | 关闭
2009 | 3 | 3 | 恒流放电 | 02:42:30 | 14:21:36 | -0.152 | 1.7499 | 0.4116 | 906.66 | 0 | 0 | 0.4116 | 906.66 | 0.0008809 | 1940.41 | 0 | 0 | 0.0008809 | 1940.41 | 2023-05-12 19:07:44 | -0.000266 | -0.1013 | -223.2012 | 0 | 关闭
2010 | 3 | 3 | 恒流放电 | 02:42:57 | 14:22:04 | -0.152 | 1.7399 | 0.4128 | 909.25 | 0 | 0 | 0.4128 | 909.25 | 0.000883 | 1944.94 | 0 | 0 | 0.000883 | 1944.94 | 2023-05-12 19:08:12 | -0.0002644 | -0.1178 | -259.4518 | 0 | 关闭
2011 | 3 | 3 | 恒流放电 | 02:43:00 | 14:22:06 | -0.152 | 1.7391 | 0.4129 | 909.45 | 0 | 0 | 0.4129 | 909.45 | 0.0008832 | 1945.28 | 0 | 0 | 0.0008832 | 1945.28 | 2023-05-12 19:08:14 | -0.0002643 | -0.1109 | -244.2487 | 0 | 关闭
2012 | 3 | 3 | 恒流放电 | 02:43:26 | 14:22:33 | -0.152 | 1.7291 | 0.414 | 911.89 | 0 | 0 | 0.414 | 911.89 | 0.0008851 | 1949.52 | 0 | 0 | 0.0008851 | 1949.52 | 2023-05-12 19:08:40 | -0.0002628 | -0.111 | -244.5619 | 0 | 关闭
2013 | 3 | 3 | 恒流放电 | 02:43:30 | 14:22:36 | -0.152 | 1.7277 | 0.4142 | 912.24 | 0 | 0 | 0.4142 | 912.24 | 0.0008854 | 1950.12 | 0 | 0 | 0.0008854 | 1950.12 | 2023-05-12 19:08:44 | -0.0002626 | -0.1116 | -245.787 | 0 | 关闭
2014 | 3 | 3 | 恒流放电 | 02:43:54 | 14:23:01 | -0.152 | 1.7177 | 0.4152 | 914.52 | 0 | 0 | 0.4152 | 914.52 | 0.0008871 | 1954.06 | 0 | 0 | 0.0008871 | 1954.06 | 2023-05-12 19:09:08 | -0.0002611 | -0.1039 | -228.7616 | 0 | 关闭
2015 | 3 | 3 | 恒流放电 | 02:44:00 | 14:23:06 | -0.152 | 1.7154 | 0.4154 | 915.03 | 0 | 0 | 0.4154 | 915.03 | 0.0008875 | 1954.92 | 0 | 0 | 0.0008875 | 1954.92 | 2023-05-12 19:09:14 | -0.0002607 | -0.0991 | -218.349 | 0 | 关闭
2016 | 3 | 3 | 恒流放电 | 02:44:23 | 14:23:30 | -0.152 | 1.7054 | 0.4164 | 917.21 | 0 | 0 | 0.4164 | 917.21 | 0.0008892 | 1958.66 | 0 | 0 | 0.0008892 | 1958.66 | 2023-05-12 19:09:37 | -0.0002592 | -0.0992 | -218.5316 | 0 | 关闭
2017 | 3 | 3 | 恒流放电 | 02:44:30 | 14:23:36 | -0.152 | 1.7027 | 0.4167 | 917.82 | 0 | 0 | 0.4167 | 917.82 | 0.0008897 | 1959.69 | 0 | 0 | 0.0008897 | 1959.69 | 2023-05-12 19:09:44 | -0.0002588 | -0.1016 | -223.8538 | 0 | 关闭
2018 | 3 | 3 | 恒流放电 | 02:44:36 | 14:23:42 | -0.152 | 1.7 | 0.4169 | 918.38 | 0 | 0 | 0.4169 | 918.38 | 0.0008901 | 1960.65 | 0 | 0 | 0.0008901 | 1960.65 | 2023-05-12 19:09:50 | -0.0002584 | -0.0954 | -210.076 | 0 | 关闭
2019 | 3 | 4 | 搁置 | 00:00:00 | 14:23:42 | 0 | 1.7159 | 0 | 0 | 0 | 0 | 0 | 0 | 0 | 0 | 0 | 0 | 0 | 0 | 2023-05-12 19:09:50 | 0 | 0 | 0 | 0 | 关闭
2020 | 3 | 4 | 搁置 | 00:00:00 | 14:23:43 | 0 | 1.7295 | 0 | 0 | 0 | 0 | 0 | 0 | 0 | 0 | 0 | 0 | 0 | 0 | 2023-05-12 19:09:50 | 0 | 0 | 0 | 0 | 关闭
2021 | 3 | 4 | 搁置 | 00:00:00 | 14:23:43 | 0 | 1.7452 | 0 | 0 | 0 | 0 | 0 | 0 | 0 | 0 | 0 | 0 | 0 | 0 | 2023-05-12 19:09:50 | 0 | 0 | 0 | 0 | 关闭
2022 | 3 | 4 | 搁置 | 00:00:00 | 14:23:43 | 0 | 1.7558 | 0 | 0 | 0 | 0 | 0 | 0 | 0 | 0 | 0 | 0 | 0 | 0 | 2023-05-12 19:09:51 | 0 | 0 | 0 | 0 | 关闭
2023 | 3 | 4 | 搁置 | 00:00:00 | 14:23:43 | 0 | 1.7658 | 0 | 0 | 0 | 0 | 0 | 0 | 0 | 0 | 0 | 0 | 0 | 0 | 2023-05-12 19:09:51 | 0 | 0 | 0 | 0 | 关闭
2024 | 3 | 4 | 搁置 | 00:00:01 | 14:23:44 | 0 | 1.7763 | 0 | 0 | 0 | 0 | 0 | 0 | 0 | 0 | 0 | 0 | 0 | 0 | 2023-05-12 19:09:51 | 0 | 0 | 0 | 0 | 关闭
2025 | 3 | 4 | 搁置 | 00:00:01 | 14:23:44 | 0 | 1.7884 | 0 | 0 | 0 | 0 | 0 | 0 | 0 | 0 | 0 | 0 | 0 | 0 | 2023-05-12 19:09:51 | 0 | 0 | 0 | 0 | 关闭
2026 | 3 | 4 | 搁置 | 00:00:02 | 14:23:44 | 0 | 1.7994 | 0 | 0 | 0 | 0 | 0 | 0 | 0 | 0 | 0 | 0 | 0 | 0 | 2023-05-12 19:09:52 | 0 | 0 | 0 | 0 | 关闭
2027 | 3 | 4 | 搁置 | 00:00:02 | 14:23:45 | 0 | 1.8105 | 0 | 0 | 0 | 0 | 0 | 0 | 0 | 0 | 0 | 0 | 0 | 0 | 2023-05-12 19:09:52 | 0 | 0 | 0 | 0 | 关闭
2028 | 3 | 4 | 搁置 | 00:00:03 | 14:23:45 | 0 | 1.821 | 0 | 0 | 0 | 0 | 0 | 0 | 0 | 0 | 0 | 0 | 0 | 0 | 2023-05-12 19:09:53 | 0 | 0 | 0 | 0 | 关闭
2029 | 3 | 4 | 搁置 | 00:00:03 | 14:23:46 | 0 | 1.8315 | 0 | 0 | 0 | 0 | 0 | 0 | 0 | 0 | 0 | 0 | 0 | 0 | 2023-05-12 19:09:53 | 0 | 0 | 0 | 0 | 关闭
2030 | 3 | 4 | 搁置 | 00:00:04 | 14:23:47 | 0 | 1.8429 | 0 | 0 | 0 | 0 | 0 | 0 | 0 | 0 | 0 | 0 | 0 | 0 | 2023-05-12 19:09:54 | 0 | 0 | 0 | 0 | 关闭
2031 | 3 | 4 | 搁置 | 00:00:05 | 14:23:47 | 0 | 1.8531 | 0 | 0 | 0 | 0 | 0 | 0 | 0 | 0 | 0 | 0 | 0 | 0 | 2023-05-12 19:09:55 | 0 | 0 | 0 | 0 | 关闭
2032 | 3 | 4 | 搁置 | 00:00:05 | 14:23:48 | 0 | 1.8636 | 0 | 0 | 0 | 0 | 0 | 0 | 0 | 0 | 0 | 0 | 0 | 0 | 2023-05-12 19:09:56 | 0 | 0 | 0 | 0 | 关闭
2033 | 3 | 4 | 搁置 | 00:00:06 | 14:23:49 | 0 | 1.8738 | 0 | 0 | 0 | 0 | 0 | 0 | 0 | 0 | 0 | 0 | 0 | 0 | 2023-05-12 19:09:57 | 0 | 0 | 0 | 0 | 关闭
2034 | 3 | 4 | 搁置 | 00:00:07 | 14:23:50 | 0 | 1.8845 | 0 | 0 | 0 | 0 | 0 | 0 | 0 | 0 | 0 | 0 | 0 | 0 | 2023-05-12 19:09:58 | 0 | 0 | 0 | 0 | 关闭
2035 | 3 | 4 | 搁置 | 00:00:08 | 14:23:51 | 0 | 1.8953 | 0 | 0 | 0 | 0 | 0 | 0 | 0 | 0 | 0 | 0 | 0 | 0 | 2023-05-12 19:09:59 | 0 | 0 | 0 | 0 | 关闭
2036 | 3 | 4 | 搁置 | 00:00:10 | 14:23:52 | 0 | 1.9056 | 0 | 0 | 0 | 0 | 0 | 0 | 0 | 0 | 0 | 0 | 0 | 0 | 2023-05-12 19:10:00 | 0 | 0 | 0 | 0 | 关闭
2037 | 3 | 4 | 搁置 | 00:00:11 | 14:23:54 | 0 | 1.9157 | 0 | 0 | 0 | 0 | 0 | 0 | 0 | 0 | 0 | 0 | 0 | 0 | 2023-05-12 19:10:01 | 0 | 0 | 0 | 0 | 关闭
2038 | 3 | 4 | 搁置 | 00:00:12 | 14:23:55 | 0 | 1.9259 | 0 | 0 | 0 | 0 | 0 | 0 | 0 | 0 | 0 | 0 | 0 | 0 | 2023-05-12 19:10:03 | 0 | 0 | 0 | 0 | 关闭
2039 | 3 | 4 | 搁置 | 00:00:14 | 14:23:57 | 0 | 1.9361 | 0 | 0 | 0 | 0 | 0 | 0 | 0 | 0 | 0 | 0 | 0 | 0 | 2023-05-12 19:10:04 | 0 | 0 | 0 | 0 | 关闭
2040 | 3 | 4 | 搁置 | 00:00:16 | 14:23:58 | 0 | 1.9462 | 0 | 0 | 0 | 0 | 0 | 0 | 0 | 0 | 0 | 0 | 0 | 0 | 2023-05-12 19:10:06 | 0 | 0 | 0 | 0 | 关闭
2041 | 3 | 4 | 搁置 | 00:00:17 | 14:24:00 | 0 | 1.9562 | 0 | 0 | 0 | 0 | 0 | 0 | 0 | 0 | 0 | 0 | 0 | 0 | 2023-05-12 19:10:08 | 0 | 0 | 0 | 0 | 关闭
2042 | 3 | 4 | 搁置 | 00:00:20 | 14:24:02 | 0 | 1.9663 | 0 | 0 | 0 | 0 | 0 | 0 | 0 | 0 | 0 | 0 | 0 | 0 | 2023-05-12 19:10:10 | 0 | 0 | 0 | 0 | 关闭
2043 | 3 | 4 | 搁置 | 00:00:22 | 14:24:05 | 0 | 1.9766 | 0 | 0 | 0 | 0 | 0 | 0 | 0 | 0 | 0 | 0 | 0 | 0 | 2023-05-12 19:10:12 | 0 | 0 | 0 | 0 | 关闭
2044 | 3 | 4 | 搁置 | 00:00:25 | 14:24:07 | 0 | 1.9868 | 0 | 0 | 0 | 0 | 0 | 0 | 0 | 0 | 0 | 0 | 0 | 0 | 2023-05-12 19:10:15 | 0 | 0 | 0 | 0 | 关闭
2045 | 3 | 4 | 搁置 | 00:00:27 | 14:24:10 | 0 | 1.9969 | 0 | 0 | 0 | 0 | 0 | 0 | 0 | 0 | 0 | 0 | 0 | 0 | 2023-05-12 19:10:18 | 0 | 0 | 0 | 0 | 关闭
2046 | 3 | 4 | 搁置 | 00:00:30 | 14:24:12 | 0 | 2.0036 | 0 | 0 | 0 | 0 | 0 | 0 | 0 | 0 | 0 | 0 | 0 | 0 | 2023-05-12 19:10:20 | 0 | 0 | 0 | 0 | 关闭
2047 | 3 | 4 | 搁置 | 00:00:33 | 14:24:16 | 0 | 2.0137 | 0 | 0 | 0 | 0 | 0 | 0 | 0 | 0 | 0 | 0 | 0 | 0 | 2023-05-12 19:10:23 | 0 | 0 | 0 | 0 | 关闭
2048 | 3 | 4 | 搁置 | 00:00:37 | 14:24:20 | 0 | 2.0237 | 0 | 0 | 0 | 0 | 0 | 0 | 0 | 0 | 0 | 0 | 0 | 0 | 2023-05-12 19:10:27 | 0 | 0 | 0 | 0 | 关闭
2049 | 3 | 4 | 搁置 | 00:00:41 | 14:24:24 | 0 | 2.0338 | 0 | 0 | 0 | 0 | 0 | 0 | 0 | 0 | 0 | 0 | 0 | 0 | 2023-05-12 19:10:31 | 0 | 0 | 0 | 0 | 关闭
2050 | 3 | 4 | 搁置 | 00:00:46 | 14:24:29 | 0 | 2.0438 | 0 | 0 | 0 | 0 | 0 | 0 | 0 | 0 | 0 | 0 | 0 | 0 | 2023-05-12 19:10:36 | 0 | 0 | 0 | 0 | 关闭
2051 | 3 | 4 | 搁置 | 00:00:51 | 14:24:34 | 0 | 2.0538 | 0 | 0 | 0 | 0 | 0 | 0 | 0 | 0 | 0 | 0 | 0 | 0 | 2023-05-12 19:10:41 | 0 | 0 | 0 | 0 | 关闭
2052 | 3 | 4 | 搁置 | 00:00:57 | 14:24:40 | 0 | 2.0638 | 0 | 0 | 0 | 0 | 0 | 0 | 0 | 0 | 0 | 0 | 0 | 0 | 2023-05-12 19:10:48 | 0 | 0 | 0 | 0 | 关闭
2053 | 3 | 4 | 搁置 | 00:01:00 | 14:24:42 | 0 | 2.0672 | 0 | 0 | 0 | 0 | 0 | 0 | 0 | 0 | 0 | 0 | 0 | 0 | 2023-05-12 19:10:50 | 0 | 0 | 0 | 0 | 关闭
2054 | 3 | 5 | 恒流充电 | 00:00:00 | 14:24:42 | 0.1518 | 2.0798 | 0 | 0 | 0 | 0 | 0 | 0 | 0 | 0 | 0 | 0 | 0 | 0 | 2023-05-12 19:10:50 | 0.0003157 | 0 | 0 | 0 | 关闭
2055 | 3 | 5 | 恒流充电 | 00:00:00 | 14:24:43 | 0.152 | 2.0967 | 0 | 0.03 | 0 | 0.03 | 0 | 0 | 0 | 0.06 | 0 | 0.06 | 0 | 0 | 2023-05-12 19:10:50 | 0.0003186 | 0.0007 | 1.6491 | 0 | 关闭
2056 | 3 | 5 | 恒流充电 | 00:00:00 | 14:24:43 | 0.152 | 2.1071 | 0 | 0.04 | 0 | 0.04 | 0 | 0 | 0 | 0.08 | 0 | 0.08 | 0 | 0 | 2023-05-12 19:10:50 | 0.0003202 | 0.0004 | 0.8942 | 0 | 关闭
2057 | 3 | 5 | 恒流充电 | 00:00:00 | 14:24:43 | 0.152 | 2.1218 | 0 | 0.06 | 0 | 0.06 | 0 | 0 | 1e-07 | 0.12 | 1e-07 | 0.12 | 0 | 0 | 2023-05-12 19:10:51 | 0.0003225 | 0.0006 | 1.2649 | 0 | 关闭
2058 | 3 | 5 | 恒流充电 | 00:00:00 | 14:24:43 | 0.152 | 2.1336 | 0 | 0.07 | 0 | 0.07 | 0 | 0 | 1e-07 | 0.16 | 1e-07 | 0.16 | 0 | 0 | 2023-05-12 19:10:51 | 0.0003243 | 0.0007 | 1.5763 | 0 | 关闭
2059 | 3 | 5 | 恒流充电 | 00:00:01 | 14:24:43 | 0.152 | 2.1437 | 0 | 0.09 | 0 | 0.09 | 0 | 0 | 1e-07 | 0.2 | 1e-07 | 0.2 | 0 | 0 | 2023-05-12 19:10:51 | 0.0003258 | 0.0008 | 1.8416 | 0 | 关闭
2060 | 3 | 5 | 恒流充电 | 00:00:01 | 14:24:44 | 0.152 | 2.154 | 0.0001 | 0.11 | 0.0001 | 0.11 | 0 | 0 | 1e-07 | 0.24 | 1e-07 | 0.24 | 0 | 0 | 2023-05-12 19:10:51 | 0.0003274 | 0.0008 | 1.8058 | 0 | 关闭
2061 | 3 | 5 | 恒流充电 | 00:00:01 | 14:24:44 | 0.152 | 2.1653 | 0.0001 | 0.14 | 0.0001 | 0.14 | 0 | 0 | 1e-07 | 0.3 | 1e-07 | 0.3 | 0 | 0 | 2023-05-12 19:10:51 | 0.0003291 | 0.0011 | 2.469 | 0 | 关闭
2062 | 3 | 5 | 恒流充电 | 00:00:01 | 14:24:44 | 0.152 | 2.1779 | 0.0001 | 0.18 | 0.0001 | 0.18 | 0 | 0 | 2e-07 | 0.38 | 2e-07 | 0.38 | 0 | 0 | 2023-05-12 19:10:52 | 0.000331 | 0.0013 | 2.9519 | 0 | 关闭
2063 | 3 | 5 | 恒流充电 | 00:00:02 | 14:24:45 | 0.152 | 2.1888 | 0.0001 | 0.21 | 0.0001 | 0.21 | 0 | 0 | 2e-07 | 0.46 | 2e-07 | 0.46 | 0 | 0 | 2023-05-12 19:10:52 | 0.0003327 | 0.0015 | 3.4129 | 0 | 关闭
2064 | 3 | 5 | 恒流充电 | 00:00:02 | 14:24:45 | 0.152 | 2.1988 | 0.0001 | 0.26 | 0.0001 | 0.26 | 0 | 0 | 3e-07 | 0.56 | 3e-07 | 0.56 | 0 | 0 | 2023-05-12 19:10:53 | 0.0003342 | 0.0021 | 4.65 | 0 | 关闭
2065 | 3 | 5 | 恒流充电 | 00:00:03 | 14:24:46 | 0.152 | 2.2097 | 0.0001 | 0.33 | 0.0001 | 0.33 | 0 | 0 | 3e-07 | 0.7 | 3e-07 | 0.7 | 0 | 0 | 2023-05-12 19:10:53 | 0.0003359 | 0.0027 | 5.9725 | 0 | 关闭
2066 | 3 | 5 | 恒流充电 | 00:00:04 | 14:24:47 | 0.152 | 2.2203 | 0.0002 | 0.42 | 0.0002 | 0.42 | 0 | 0 | 4e-07 | 0.91 | 4e-07 | 0.91 | 0 | 0 | 2023-05-12 19:10:54 | 0.0003375 | 0.004 | 8.7725 | 0 | 关闭
2067 | 3 | 5 | 恒流充电 | 00:00:06 | 14:24:48 | 0.152 | 2.2308 | 0.0003 | 0.56 | 0.0003 | 0.56 | 0 | 0 | 6e-07 | 1.22 | 6e-07 | 1.22 | 0 | 0 | 2023-05-12 19:10:56 | 0.0003391 | 0.006 | 13.2852 | 0 | 关闭
2068 | 3 | 5 | 恒流充电 | 00:00:08 | 14:24:51 | 0.152 | 2.2409 | 0.0003 | 0.75 | 0.0003 | 0.75 | 0 | 0 | 8e-07 | 1.66 | 8e-07 | 1.66 | 0 | 0 | 2023-05-12 19:10:58 | 0.0003406 | 0.0088 | 19.3361 | 0 | 关闭
2069 | 3 | 5 | 恒流充电 | 00:00:11 | 14:24:54 | 0.152 | 2.2509 | 0.0005 | 1.05 | 0.0005 | 1.05 | 0 | 0 | 1.1e-06 | 2.33 | 1.1e-06 | 2.33 | 0 | 0 | 2023-05-12 19:11:01 | 0.0003421 | 0.0135 | 29.7583 | 0 | 关闭
2070 | 3 | 5 | 恒流充电 | 00:00:16 | 14:24:59 | 0.152 | 2.261 | 0.0007 | 1.51 | 0.0007 | 1.51 | 0 | 0 | 1.5e-06 | 3.35 | 1.5e-06 | 3.35 | 0 | 0 | 2023-05-12 19:11:06 | 0.0003437 | 0.0205 | 45.116 | 0 | 关闭
2071 | 3 | 5 | 恒流充电 | 00:00:23 | 14:25:06 | 0.152 | 2.2711 | 0.001 | 2.2 | 0.001 | 2.2 | 0 | 0 | 2.2e-06 | 4.94 | 2.2e-06 | 4.94 | 0 | 0 | 2023-05-12 19:11:14 | 0.0003452 | 0.0314 | 69.0561 | 0 | 关闭
2072 | 3 | 5 | 恒流充电 | 00:00:30 | 14:25:12 | 0.152 | 2.2767 | 0.0013 | 2.79 | 0.0013 | 2.79 | 0 | 0 | 2.8e-06 | 6.27 | 2.8e-06 | 6.27 | 0 | 0 | 2023-05-12 19:11:20 | 0.000346 | 0.0475 | 104.6223 | 0 | 关闭
2073 | 3 | 5 | 恒流充电 | 00:00:55 | 14:25:38 | 0.152 | 2.2867 | 0.0023 | 5.16 | 0.0023 | 5.16 | 0 | 0 | 5.3e-06 | 11.68 | 5.3e-06 | 11.68 | 0 | 0 | 2023-05-12 19:11:45 | 0.0003476 | 0.1077 | 237.1372 | 0 | 关闭
2074 | 3 | 5 | 恒流充电 | 00:01:00 | 14:25:42 | 0.152 | 2.2871 | 0.0025 | 5.58 | 0.0025 | 5.58 | 0 | 0 | 5.7e-06 | 12.64 | 5.7e-06 | 12.64 | 0 | 0 | 2023-05-12 19:11:50 | 0.0003476 | 0.475 | 1046.179 | 0 | 关闭
2075 | 3 | 5 | 恒流充电 | 00:01:30 | 14:26:12 | 0.152 | 2.2857 | 0.0038 | 8.37 | 0.0038 | 8.37 | 0 | 0 | 8.6e-06 | 19.02 | 8.6e-06 | 19.02 | 0 | 0 | 2023-05-12 19:12:20 | 0.0003474 | -0.9047 | -1992.7234 | 0 | 关闭
2076 | 3 | 5 | 恒流充电 | 00:02:00 | 14:26:42 | 0.152 | 2.2794 | 0.0051 | 11.16 | 0.0051 | 11.16 | 0 | 0 | 1.15e-05 | 25.39 | 1.15e-05 | 25.39 | 0 | 0 | 2023-05-12 19:12:50 | 0.0003464 | -0.201 | -442.8226 | 0 | 关闭
2077 | 3 | 5 | 恒流充电 | 00:02:30 | 14:27:12 | 0.152 | 2.2716 | 0.0063 | 13.95 | 0.0063 | 13.95 | 0 | 0 | 1.44e-05 | 31.74 | 1.44e-05 | 31.74 | 0 | 0 | 2023-05-12 19:13:20 | 0.0003453 | -0.1624 | -357.6612 | 0 | 关闭
2078 | 3 | 5 | 恒流充电 | 00:03:00 | 14:27:42 | 0.152 | 2.2641 | 0.0076 | 16.74 | 0.0076 | 16.74 | 0 | 0 | 1.73e-05 | 38.06 | 1.73e-05 | 38.06 | 0 | 0 | 2023-05-12 19:13:50 | 0.0003441 | -0.1689 | -371.9701 | 0 | 关闭
2079 | 3 | 5 | 恒流充电 | 00:03:30 | 14:28:12 | 0.152 | 2.2572 | 0.0089 | 19.53 | 0.0089 | 19.53 | 0 | 0 | 2.01e-05 | 44.37 | 2.01e-05 | 44.37 | 0 | 0 | 2023-05-12 19:14:20 | 0.000343 | -0.1836 | -404.3127 | 0 | 关闭
2080 | 3 | 5 | 恒流充电 | 00:04:00 | 14:28:42 | 0.152 | 2.2514 | 0.0101 | 22.32 | 0.0101 | 22.32 | 0 | 0 | 2.3e-05 | 50.66 | 2.3e-05 | 50.66 | 0 | 0 | 2023-05-12 19:14:50 | 0.0003422 | -0.2184 | -480.9895 | 0 | 关闭
2081 | 3 | 5 | 恒流充电 | 00:04:30 | 14:29:12 | 0.152 | 2.2464 | 0.0114 | 25.11 | 0.0114 | 25.11 | 0 | 0 | 2.58e-05 | 56.93 | 2.58e-05 | 56.93 | 0 | 0 | 2023-05-12 19:15:20 | 0.0003414 | -0.2533 | -557.9466 | 0 | 关闭
2082 | 3 | 5 | 恒流充电 | 00:05:00 | 14:29:42 | 0.152 | 2.2422 | 0.0127 | 27.9 | 0.0127 | 27.9 | 0 | 0 | 2.87e-05 | 63.19 | 2.87e-05 | 63.19 | 0 | 0 | 2023-05-12 19:15:50 | 0.0003408 | -0.3016 | -664.2193 | 0 | 关闭
2083 | 3 | 5 | 恒流充电 | 00:05:30 | 14:30:12 | 0.152 | 2.2388 | 0.0139 | 30.69 | 0.0139 | 30.69 | 0 | 0 | 3.15e-05 | 69.44 | 3.15e-05 | 69.44 | 0 | 0 | 2023-05-12 19:16:20 | 0.0003403 | -0.3725 | -820.5242 | 0 | 关闭
2084 | 3 | 5 | 恒流充电 | 00:06:00 | 14:30:42 | 0.152 | 2.2359 | 0.0152 | 33.48 | 0.0152 | 33.48 | 0 | 0 | 3.44e-05 | 75.68 | 3.44e-05 | 75.68 | 0 | 0 | 2023-05-12 19:16:50 | 0.0003398 | -0.4367 | -961.9896 | 0 | 关闭
2085 | 3 | 5 | 恒流充电 | 00:06:30 | 14:31:12 | 0.152 | 2.2335 | 0.0165 | 36.27 | 0.0165 | 36.27 | 0 | 0 | 3.72e-05 | 81.92 | 3.72e-05 | 81.92 | 0 | 0 | 2023-05-12 19:17:20 | 0.0003395 | -0.5277 | -1162.399 | 0 | 关闭
2086 | 3 | 5 | 恒流充电 | 00:07:00 | 14:31:42 | 0.152 | 2.2313 | 0.0177 | 39.06 | 0.0177 | 39.06 | 0 | 0 | 4e-05 | 88.15 | 4e-05 | 88.15 | 0 | 0 | 2023-05-12 19:17:50 | 0.0003391 | -0.5757 | -1268.0772 | 0 | 关闭
2087 | 3 | 5 | 恒流充电 | 00:07:30 | 14:32:12 | 0.152 | 2.2295 | 0.019 | 41.85 | 0.019 | 41.85 | 0 | 0 | 4.28e-05 | 94.37 | 4.28e-05 | 94.37 | 0 | 0 | 2023-05-12 19:18:20 | 0.0003389 | -0.7036 | -1549.8688 | 0 | 关闭
2088 | 3 | 5 | 恒流充电 | 00:08:00 | 14:32:42 | 0.152 | 2.2283 | 0.0203 | 44.64 | 0.0203 | 44.64 | 0 | 0 | 4.57e-05 | 100.59 | 4.57e-05 | 100.59 | 0 | 0 | 2023-05-12 19:18:50 | 0.0003387 | -1.0555 | -2324.8032 | 0 | 关闭
2089 | 3 | 5 | 恒流充电 | 00:08:30 | 14:33:12 | 0.152 | 2.2273 | 0.0215 | 47.43 | 0.0215 | 47.43 | 0 | 0 | 4.85e-05 | 106.8 | 4.85e-05 | 106.8 | 0 | 0 | 2023-05-12 19:19:20 | 0.0003385 | -1.2666 | -2789.7761 | 0 | 关闭
2090 | 3 | 5 | 恒流充电 | 00:09:00 | 14:33:42 | 0.152 | 2.2263 | 0.0228 | 50.22 | 0.0228 | 50.22 | 0 | 0 | 5.13e-05 | 113.01 | 5.13e-05 | 113.01 | 0 | 0 | 2023-05-12 19:19:50 | 0.0003384 | -1.2665 | -2789.7332 | 0 | 关闭
2091 | 3 | 5 | 恒流充电 | 00:09:30 | 14:34:12 | 0.152 | 2.2254 | 0.0241 | 53.01 | 0.0241 | 53.01 | 0 | 0 | 5.41e-05 | 119.22 | 5.41e-05 | 119.22 | 0 | 0 | 2023-05-12 19:20:20 | 0.0003382 | -1.4073 | -3099.7376 | 0 | 关闭
2092 | 3 | 5 | 恒流充电 | 00:10:00 | 14:34:42 | 0.152 | 2.2247 | 0.0253 | 55.8 | 0.0253 | 55.8 | 0 | 0 | 5.69e-05 | 125.43 | 5.69e-05 | 125.43 | 0 | 0 | 2023-05-12 19:20:50 | 0.0003381 | -1.8093 | -3985.3507 | 0 | 关闭
2093 | 3 | 5 | 恒流充电 | 00:10:30 | 14:35:12 | 0.152 | 2.2242 | 0.0266 | 58.59 | 0.0266 | 58.59 | 0 | 0 | 5.98e-05 | 131.64 | 5.98e-05 | 131.64 | 0 | 0 | 2023-05-12 19:21:20 | 0.0003381 | -2.5331 | -5579.5032 | 0 | 关闭
2094 | 3 | 5 | 恒流充电 | 00:11:00 | 14:35:42 | 0.152 | 2.2237 | 0.0279 | 61.37 | 0.0279 | 61.37 | 0 | 0 | 6.26e-05 | 137.84 | 6.26e-05 | 137.84 | 0 | 0 | 2023-05-12 19:21:50 | 0.000338 | -2.5331 | -5579.5399 | 0 | 关闭
2095 | 3 | 5 | 恒流充电 | 00:11:30 | 14:36:12 | 0.152 | 2.2232 | 0.0291 | 64.16 | 0.0291 | 64.16 | 0 | 0 | 6.54e-05 | 144.04 | 6.54e-05 | 144.04 | 0 | 0 | 2023-05-12 19:22:20 | 0.0003379 | -2.5331 | -5579.4298 | 0 | 关闭
2096 | 3 | 5 | 恒流充电 | 00:12:00 | 14:36:42 | 0.152 | 2.2228 | 0.0304 | 66.95 | 0.0304 | 66.95 | 0 | 0 | 6.82e-05 | 150.24 | 6.82e-05 | 150.24 | 0 | 0 | 2023-05-12 19:22:50 | 0.0003378 | -3.1664 | -6974.4096 | 0 | 关闭
2097 | 3 | 5 | 恒流充电 | 00:12:30 | 14:37:12 | 0.152 | 2.2223 | 0.0317 | 69.74 | 0.0317 | 69.74 | 0 | 0 | 7.1e-05 | 156.44 | 7.1e-05 | 156.44 | 0 | 0 | 2023-05-12 19:23:20 | 0.0003377 | -2.5331 | -5579.4787 | 0 | 关闭
2098 | 3 | 5 | 恒流充电 | 00:13:00 | 14:37:42 | 0.152 | 2.2221 | 0.0329 | 72.53 | 0.0329 | 72.53 | 0 | 0 | 7.38e-05 | 162.64 | 7.38e-05 | 162.64 | 0 | 0 | 2023-05-12 19:23:50 | 0.0003377 | -6.3327 | -13948.7274 | 0 | 关闭
2099 | 3 | 5 | 恒流充电 | 00:13:30 | 14:38:12 | 0.152 | 2.2219 | 0.0342 | 75.32 | 0.0342 | 75.32 | 0 | 0 | 7.67e-05 | 168.84 | 7.67e-05 | 168.84 | 0 | 0 | 2023-05-12 19:24:20 | 0.0003377 | -6.3327 | -13948.7274 | 0 | 关闭
2100 | 3 | 5 | 恒流充电 | 00:14:00 | 14:38:42 | 0.152 | 2.2217 | 0.0355 | 78.11 | 0.0355 | 78.11 | 0 | 0 | 7.95e-05 | 175.04 | 7.95e-05 | 175.04 | 0 | 0 | 2023-05-12 19:24:50 | 0.0003377 | -6.3327 | -13948.6356 | 0 | 关闭
2101 | 3 | 5 | 恒流充电 | 00:14:30 | 14:39:12 | 0.152 | 2.2215 | 0.0367 | 80.9 | 0.0367 | 80.9 | 0 | 0 | 8.23e-05 | 181.24 | 8.23e-05 | 181.24 | 0 | 0 | 2023-05-12 19:25:20 | 0.0003376 | -6.3327 | -13948.6662 | 0 | 关闭
2102 | 3 | 5 | 恒流充电 | 00:15:00 | 14:39:42 | 0.152 | 2.2215 | 0.038 | 83.69 | 0.038 | 83.69 | 0 | 0 | 8.51e-05 | 187.44 | 8.51e-05 | 187.44 | 0 | 0 | 2023-05-12 19:25:50 | 0.0003376 | 0 | 0 | 0 | 关闭
2103 | 3 | 5 | 恒流充电 | 00:15:30 | 14:40:12 | 0.152 | 2.2214 | 0.0393 | 86.48 | 0.0393 | 86.48 | 0 | 0 | 8.79e-05 | 193.63 | 8.79e-05 | 193.63 | 0 | 0 | 2023-05-12 19:26:20 | 0.0003376 | -12.6656 | -27897.883 | 0 | 关闭
2104 | 3 | 5 | 恒流充电 | 00:16:00 | 14:40:42 | 0.152 | 2.2215 | 0.0405 | 89.27 | 0.0405 | 89.27 | 0 | 0 | 9.07e-05 | 199.83 | 9.07e-05 | 199.83 | 0 | 0 | 2023-05-12 19:26:50 | 0.0003376 | 12.6657 | 27897.9442 | 0 | 关闭
2105 | 3 | 5 | 恒流充电 | 00:16:30 | 14:41:12 | 0.152 | 2.2216 | 0.0418 | 92.06 | 0.0418 | 92.06 | 0 | 0 | 9.35e-05 | 206.03 | 9.35e-05 | 206.03 | 0 | 0 | 2023-05-12 19:27:20 | 0.0003377 | 12.6657 | 27898.0666 | 0 | 关闭
2106 | 3 | 5 | 恒流充电 | 00:17:00 | 14:41:42 | 0.152 | 2.2218 | 0.0431 | 94.85 | 0.0431 | 94.85 | 0 | 0 | 9.64e-05 | 212.23 | 9.64e-05 | 212.23 | 0 | 0 | 2023-05-12 19:27:50 | 0.0003377 | 6.3327 | 13948.6662 | 0 | 关闭
2107 | 3 | 5 | 恒流充电 | 00:17:30 | 14:42:12 | 0.152 | 2.2221 | 0.0443 | 97.64 | 0.0443 | 97.64 | 0 | 0 | 9.92e-05 | 218.42 | 9.92e-05 | 218.42 | 0 | 0 | 2023-05-12 19:28:20 | 0.0003377 | 4.2218 | 9299.1312 | 0 | 关闭
2108 | 3 | 5 | 恒流充电 | 00:18:00 | 14:42:42 | 0.152 | 2.2223 | 0.0456 | 100.43 | 0.0456 | 100.43 | 0 | 0 | 0.000102 | 224.62 | 0.000102 | 224.62 | 0 | 0 | 2023-05-12 19:28:50 | 0.0003377 | 6.3327 | 13948.6662 | 0 | 关闭
2109 | 3 | 5 | 恒流充电 | 00:18:30 | 14:43:12 | 0.152 | 2.2227 | 0.0469 | 103.22 | 0.0469 | 103.22 | 0 | 0 | 0.0001048 | 230.82 | 0.0001048 | 230.82 | 0 | 0 | 2023-05-12 19:29:20 | 0.0003378 | 3.1663 | 6974.3025 | 0 | 关闭
2110 | 3 | 5 | 恒流充电 | 00:19:00 | 14:43:42 | 0.152 | 2.2229 | 0.0481 | 106.01 | 0.0481 | 106.01 | 0 | 0 | 0.0001076 | 237.02 | 0.0001076 | 237.02 | 0 | 0 | 2023-05-12 19:29:50 | 0.0003378 | 6.3326 | 13948.4214 | 0 | 关闭
2111 | 3 | 5 | 恒流充电 | 00:19:30 | 14:44:12 | 0.152 | 2.2231 | 0.0494 | 108.8 | 0.0494 | 108.8 | 0 | 0 | 0.0001104 | 243.23 | 0.0001104 | 243.23 | 0 | 0 | 2023-05-12 19:30:20 | 0.0003379 | 6.3326 | 13948.5438 | 0 | 关闭
2112 | 3 | 5 | 恒流充电 | 00:20:00 | 14:44:42 | 0.152 | 2.2234 | 0.0507 | 111.59 | 0.0507 | 111.59 | 0 | 0 | 0.0001132 | 249.43 | 0.0001132 | 249.43 | 0 | 0 | 2023-05-12 19:30:50 | 0.0003379 | 4.2218 | 9299.07 | 0 | 关闭
2113 | 3 | 5 | 恒流充电 | 00:20:30 | 14:45:12 | 0.152 | 2.2238 | 0.0519 | 114.38 | 0.0519 | 114.38 | 0 | 0 | 0.0001161 | 255.63 | 0.0001161 | 255.63 | 0 | 0 | 2023-05-12 19:31:20 | 0.000338 | 3.1664 | 6974.3637 | 0 | 关闭
2114 | 3 | 5 | 恒流充电 | 00:21:00 | 14:45:42 | 0.152 | 2.2241 | 0.0532 | 117.17 | 0.0532 | 117.17 | 0 | 0 | 0.0001189 | 261.84 | 0.0001189 | 261.84 | 0 | 0 | 2023-05-12 19:31:50 | 0.000338 | 4.2218 | 9299.07 | 0 | 关闭
2115 | 3 | 5 | 恒流充电 | 00:21:30 | 14:46:12 | 0.152 | 2.2245 | 0.0545 | 119.96 | 0.0545 | 119.96 | 0 | 0 | 0.0001217 | 268.04 | 0.0001217 | 268.04 | 0 | 0 | 2023-05-12 19:32:20 | 0.0003381 | 3.1663 | 6974.3331 | 0 | 关闭
2116 | 3 | 5 | 恒流充电 | 00:22:00 | 14:46:42 | 0.152 | 2.2247 | 0.0557 | 122.75 | 0.0557 | 122.75 | 0 | 0 | 0.0001245 | 274.25 | 0.0001245 | 274.25 | 0 | 0 | 2023-05-12 19:32:50 | 0.0003381 | 6.3326 | 13948.3603 | 0 | 关闭
2117 | 3 | 5 | 恒流充电 | 00:22:30 | 14:47:12 | 0.152 | 2.2253 | 0.057 | 125.54 | 0.057 | 125.54 | 0 | 0 | 0.0001273 | 280.45 | 0.0001273 | 280.45 | 0 | 0 | 2023-05-12 19:33:20 | 0.0003382 | 2.111 | 4649.8613 | 0 | 关闭
2118 | 3 | 5 | 恒流充电 | 00:23:00 | 14:47:42 | 0.152 | 2.2256 | 0.0583 | 128.33 | 0.0583 | 128.33 | 0 | 0 | 0.0001301 | 286.66 | 0.0001301 | 286.66 | 0 | 0 | 2023-05-12 19:33:50 | 0.0003383 | 4.2222 | 9300.0082 | 0 | 关闭
2119 | 3 | 5 | 恒流充电 | 00:23:30 | 14:48:12 | 0.152 | 2.2258 | 0.0595 | 131.12 | 0.0595 | 131.12 | 0 | 0 | 0.000133 | 292.87 | 0.000133 | 292.87 | 0 | 0 | 2023-05-12 19:34:20 | 0.0003383 | 6.3331 | 13949.4616 | 0 | 关闭
2120 | 3 | 5 | 恒流充电 | 00:24:00 | 14:48:42 | 0.152 | 2.226 | 0.0608 | 133.91 | 0.0608 | 133.91 | 0 | 0 | 0.0001358 | 299.08 | 0.0001358 | 299.08 | 0 | 0 | 2023-05-12 19:34:50 | 0.0003383 | 6.3329 | 13949.1557 | 0 | 关闭
2121 | 3 | 5 | 恒流充电 | 00:24:30 | 14:49:12 | 0.152 | 2.2263 | 0.0621 | 136.7 | 0.0621 | 136.7 | 0 | 0 | 0.0001386 | 305.29 | 0.0001386 | 305.29 | 0 | 0 | 2023-05-12 19:35:20 | 0.0003384 | 4.2219 | 9299.3963 | 0 | 关闭
2122 | 3 | 5 | 恒流充电 | 00:25:00 | 14:49:42 | 0.152 | 2.2265 | 0.0633 | 139.49 | 0.0633 | 139.49 | 0 | 0 | 0.0001414 | 311.5 | 0.0001414 | 311.5 | 0 | 0 | 2023-05-12 19:35:50 | 0.0003384 | 6.3329 | 13949.0945 | 0 | 关闭
2123 | 3 | 5 | 恒流充电 | 00:25:30 | 14:50:12 | 0.152 | 2.2267 | 0.0646 | 142.28 | 0.0646 | 142.28 | 0 | 0 | 0.0001442 | 317.72 | 0.0001442 | 317.72 | 0 | 0 | 2023-05-12 19:36:20 | 0.0003384 | 6.3329 | 13949.0945 | 0 | 关闭
2124 | 3 | 5 | 恒流充电 | 00:26:00 | 14:50:42 | 0.152 | 2.2269 | 0.0659 | 145.07 | 0.0659 | 145.07 | 0 | 0 | 0.0001471 | 323.93 | 0.0001471 | 323.93 | 0 | 0 | 2023-05-12 19:36:50 | 0.0003384 | 6.3329 | 13949.1557 | 0 | 关闭
2125 | 3 | 5 | 恒流充电 | 00:26:30 | 14:51:12 | 0.152 | 2.227 | 0.0671 | 147.86 | 0.0671 | 147.86 | 0 | 0 | 0.0001499 | 330.14 | 0.0001499 | 330.14 | 0 | 0 | 2023-05-12 19:37:20 | 0.0003385 | 12.6658 | 27898.3113 | 0 | 关闭
2126 | 3 | 5 | 恒流充电 | 00:27:00 | 14:51:42 | 0.152 | 2.2272 | 0.0684 | 150.65 | 0.0684 | 150.65 | 0 | 0 | 0.0001527 | 336.36 | 0.0001527 | 336.36 | 0 | 0 | 2023-05-12 19:37:50 | 0.0003385 | 6.3329 | 13949.2168 | 0 | 关闭
2127 | 3 | 5 | 恒流充电 | 00:27:30 | 14:52:12 | 0.152 | 2.2275 | 0.0697 | 153.44 | 0.0697 | 153.44 | 0 | 0 | 0.0001555 | 342.57 | 0.0001555 | 342.57 | 0 | 0 | 2023-05-12 19:38:20 | 0.0003386 | 4.2219 | 9299.2332 | 0 | 关闭
2128 | 3 | 5 | 恒流充电 | 00:28:00 | 14:52:42 | 0.152 | 2.2276 | 0.0709 | 156.23 | 0.0709 | 156.23 | 0 | 0 | 0.0001583 | 348.78 | 0.0001583 | 348.78 | 0 | 0 | 2023-05-12 19:38:50 | 0.0003386 | 12.6658 | 27898.3113 | 0 | 关闭
2129 | 3 | 5 | 恒流充电 | 00:28:30 | 14:53:12 | 0.152 | 2.228 | 0.0722 | 159.02 | 0.0722 | 159.02 | 0 | 0 | 0.0001612 | 355 | 0.0001612 | 355 | 0 | 0 | 2023-05-12 19:39:20 | 0.0003386 | 3.1664 | 6974.5166 | 0 | 关闭
2130 | 3 | 5 | 恒流充电 | 00:29:00 | 14:53:42 | 0.152 | 2.2283 | 0.0735 | 161.81 | 0.0735 | 161.81 | 0 | 0 | 0.000164 | 361.21 | 0.000164 | 361.21 | 0 | 0 | 2023-05-12 19:39:50 | 0.0003387 | 4.2219 | 9299.3555 | 0 | 关闭
2131 | 3 | 5 | 恒流充电 | 00:29:30 | 14:54:12 | 0.152 | 2.2287 | 0.0747 | 164.6 | 0.0747 | 164.6 | 0 | 0 | 0.0001668 | 367.43 | 0.0001668 | 367.43 | 0 | 0 | 2023-05-12 19:40:20 | 0.0003387 | 3.1665 | 6974.6084 | 0 | 关闭
2132 | 3 | 5 | 恒流充电 | 00:30:00 | 14:54:42 | 0.152 | 2.229 | 0.076 | 167.39 | 0.076 | 167.39 | 0 | 0 | 0.0001696 | 373.65 | 0.0001696 | 373.65 | 0 | 0 | 2023-05-12 19:40:50 | 0.0003388 | 4.222 | 9299.5187 | 0 | 关闭
2133 | 3 | 5 | 恒流充电 | 00:30:30 | 14:55:12 | 0.152 | 2.2293 | 0.0773 | 170.18 | 0.0773 | 170.18 | 0 | 0 | 0.0001725 | 379.87 | 0.0001725 | 379.87 | 0 | 0 | 2023-05-12 19:41:20 | 0.0003388 | 4.2219 | 9299.3963 | 0 | 关闭
2134 | 3 | 5 | 恒流充电 | 00:31:00 | 14:55:42 | 0.152 | 2.2297 | 0.0785 | 172.97 | 0.0785 | 172.97 | 0 | 0 | 0.0001753 | 386.09 | 0.0001753 | 386.09 | 0 | 0 | 2023-05-12 19:41:50 | 0.0003389 | 3.1665 | 6974.5778 | 0 | 关闭
2135 | 3 | 5 | 恒流充电 | 00:31:30 | 14:56:12 | 0.152 | 2.2302 | 0.0798 | 175.76 | 0.0798 | 175.76 | 0 | 0 | 0.0001781 | 392.31 | 0.0001781 | 392.31 | 0 | 0 | 2023-05-12 19:42:20 | 0.000339 | 2.5332 | 5579.6867 | 0 | 关闭
2136 | 3 | 5 | 恒流充电 | 00:32:00 | 14:56:42 | 0.152 | 2.2305 | 0.0811 | 178.55 | 0.0811 | 178.55 | 0 | 0 | 0.0001809 | 398.53 | 0.0001809 | 398.53 | 0 | 0 | 2023-05-12 19:42:50 | 0.000339 | 4.2219 | 9299.4371 | 0 | 关闭
2137 | 3 | 5 | 恒流充电 | 00:32:30 | 14:57:12 | 0.152 | 2.2309 | 0.0823 | 181.34 | 0.0823 | 181.34 | 0 | 0 | 0.0001838 | 404.75 | 0.0001838 | 404.75 | 0 | 0 | 2023-05-12 19:43:20 | 0.0003391 | 3.1664 | 6974.3637 | 0 | 关闭
2138 | 3 | 5 | 恒流充电 | 00:33:00 | 14:57:42 | 0.152 | 2.2312 | 0.0836 | 184.13 | 0.0836 | 184.13 | 0 | 0 | 0.0001866 | 410.98 | 0.0001866 | 410.98 | 0 | 0 | 2023-05-12 19:43:50 | 0.0003391 | 4.2219 | 9299.3147 | 0 | 关闭
2139 | 3 | 5 | 恒流充电 | 00:33:30 | 14:58:12 | 0.152 | 2.2315 | 0.0849 | 186.92 | 0.0849 | 186.92 | 0 | 0 | 0.0001894 | 417.2 | 0.0001894 | 417.2 | 0 | 0 | 2023-05-12 19:44:20 | 0.0003392 | 4.2219 | 9299.3963 | 0 | 关闭
2140 | 3 | 5 | 恒流充电 | 00:34:00 | 14:58:42 | 0.152 | 2.2317 | 0.0861 | 189.71 | 0.0861 | 189.71 | 0 | 0 | 0.0001922 | 423.43 | 0.0001922 | 423.43 | 0 | 0 | 2023-05-12 19:44:50 | 0.0003392 | 6.3329 | 13949.1557 | 0 | 关闭
2141 | 3 | 5 | 恒流充电 | 00:34:30 | 14:59:12 | 0.152 | 2.2319 | 0.0874 | 192.5 | 0.0874 | 192.5 | 0 | 0 | 0.0001951 | 429.66 | 0.0001951 | 429.66 | 0 | 0 | 2023-05-12 19:45:20 | 0.0003392 | 6.3329 | 13949.1557 | 0 | 关闭
2142 | 3 | 5 | 恒流充电 | 00:35:00 | 14:59:42 | 0.152 | 2.2321 | 0.0887 | 195.28 | 0.0887 | 195.28 | 0 | 0 | 0.0001979 | 435.88 | 0.0001979 | 435.88 | 0 | 0 | 2023-05-12 19:45:50 | 0.0003392 | 6.3329 | 13949.0945 | 0 | 关闭
2143 | 3 | 5 | 恒流充电 | 00:35:30 | 15:00:12 | 0.152 | 2.2323 | 0.0899 | 198.07 | 0.0899 | 198.07 | 0 | 0 | 0.0002007 | 442.11 | 0.0002007 | 442.11 | 0 | 0 | 2023-05-12 19:46:20 | 0.0003393 | 6.3329 | 13949.1557 | 0 | 关闭
2144 | 3 | 5 | 恒流充电 | 00:36:00 | 15:00:42 | 0.152 | 2.2325 | 0.0912 | 200.86 | 0.0912 | 200.86 | 0 | 0 | 0.0002035 | 448.34 | 0.0002035 | 448.34 | 0 | 0 | 2023-05-12 19:46:50 | 0.0003393 | 6.3329 | 13949.0333 | 0 | 关闭
2145 | 3 | 5 | 恒流充电 | 00:36:30 | 15:01:12 | 0.152 | 2.2327 | 0.0925 | 203.65 | 0.0925 | 203.65 | 0 | 0 | 0.0002064 | 454.57 | 0.0002064 | 454.57 | 0 | 0 | 2023-05-12 19:47:20 | 0.0003393 | 6.3328 | 13948.9109 | 0 | 关闭
2146 | 3 | 5 | 恒流充电 | 00:37:00 | 15:01:42 | 0.152 | 2.2329 | 0.0937 | 206.44 | 0.0937 | 206.44 | 0 | 0 | 0.0002092 | 460.8 | 0.0002092 | 460.8 | 0 | 0 | 2023-05-12 19:47:50 | 0.0003394 | 6.3329 | 13949.0333 | 0 | 关闭
2147 | 3 | 5 | 恒流充电 | 00:37:30 | 15:02:12 | 0.152 | 2.2331 | 0.095 | 209.23 | 0.095 | 209.23 | 0 | 0 | 0.000212 | 467.03 | 0.000212 | 467.03 | 0 | 0 | 2023-05-12 19:48:20 | 0.0003394 | 6.3328 | 13948.9721 | 0 | 关闭
2148 | 3 | 5 | 恒流充电 | 00:38:00 | 15:02:42 | 0.152 | 2.2333 | 0.0963 | 212.02 | 0.0963 | 212.02 | 0 | 0 | 0.0002149 | 473.26 | 0.0002149 | 473.26 | 0 | 0 | 2023-05-12 19:48:50 | 0.0003394 | 6.3329 | 13949.2168 | 0 | 关闭
2149 | 3 | 5 | 恒流充电 | 00:38:30 | 15:03:12 | 0.152 | 2.2335 | 0.0975 | 214.81 | 0.0975 | 214.81 | 0 | 0 | 0.0002177 | 479.49 | 0.0002177 | 479.49 | 0 | 0 | 2023-05-12 19:49:20 | 0.0003395 | 6.3329 | 13949.0945 | 0 | 关闭
2150 | 3 | 5 | 恒流充电 | 00:39:00 | 15:03:42 | 0.152 | 2.2339 | 0.0988 | 217.6 | 0.0988 | 217.6 | 0 | 0 | 0.0002205 | 485.72 | 0.0002205 | 485.72 | 0 | 0 | 2023-05-12 19:49:50 | 0.0003395 | 3.1664 | 6974.486 | 0 | 关闭
2151 | 3 | 5 | 恒流充电 | 00:39:30 | 15:04:12 | 0.152 | 2.2342 | 0.1001 | 220.39 | 0.1001 | 220.39 | 0 | 0 | 0.0002233 | 491.95 | 0.0002233 | 491.95 | 0 | 0 | 2023-05-12 19:50:20 | 0.0003396 | 4.2219 | 9299.3963 | 0 | 关闭
2152 | 3 | 5 | 恒流充电 | 00:40:00 | 15:04:42 | 0.152 | 2.2346 | 0.1013 | 223.18 | 0.1013 | 223.18 | 0 | 0 | 0.0002262 | 498.18 | 0.0002262 | 498.18 | 0 | 0 | 2023-05-12 19:50:50 | 0.0003396 | 3.1664 | 6974.486 | 0 | 关闭
2153 | 3 | 5 | 恒流充电 | 00:40:30 | 15:05:12 | 0.152 | 2.235 | 0.1026 | 225.97 | 0.1026 | 225.97 | 0 | 0 | 0.000229 | 504.42 | 0.000229 | 504.42 | 0 | 0 | 2023-05-12 19:51:20 | 0.0003397 | 3.1664 | 6974.4249 | 0 | 关闭
2154 | 3 | 5 | 恒流充电 | 00:41:00 | 15:05:42 | 0.152 | 2.2354 | 0.1039 | 228.76 | 0.1039 | 228.76 | 0 | 0 | 0.0002318 | 510.65 | 0.0002318 | 510.65 | 0 | 0 | 2023-05-12 19:51:50 | 0.0003397 | 3.1664 | 6974.4249 | 0 | 关闭
2155 | 3 | 5 | 恒流充电 | 00:41:30 | 15:06:12 | 0.152 | 2.2359 | 0.1051 | 231.55 | 0.1051 | 231.55 | 0 | 0 | 0.0002347 | 516.89 | 0.0002347 | 516.89 | 0 | 0 | 2023-05-12 19:52:20 | 0.0003398 | 2.5331 | 5579.5888 | 0 | 关闭
2156 | 3 | 5 | 恒流充电 | 00:42:00 | 15:06:42 | 0.152 | 2.236 | 0.1064 | 234.34 | 0.1064 | 234.34 | 0 | 0 | 0.0002375 | 523.13 | 0.0002375 | 523.13 | 0 | 0 | 2023-05-12 19:52:50 | 0.0003398 | 12.6656 | 27897.6995 | 0 | 关闭
2157 | 3 | 5 | 恒流充电 | 00:42:30 | 15:07:12 | 0.152 | 2.2363 | 0.1077 | 237.13 | 0.1077 | 237.13 | 0 | 0 | 0.0002403 | 529.37 | 0.0002403 | 529.37 | 0 | 0 | 2023-05-12 19:53:20 | 0.0003399 | 4.2219 | 9299.3147 | 0 | 关闭
2158 | 3 | 5 | 恒流充电 | 00:43:00 | 15:07:42 | 0.152 | 2.2366 | 0.1089 | 239.92 | 0.1089 | 239.92 | 0 | 0 | 0.0002432 | 535.61 | 0.0002432 | 535.61 | 0 | 0 | 2023-05-12 19:53:50 | 0.0003399 | 4.2219 | 9299.2332 | 0 | 关闭
2159 | 3 | 5 | 恒流充电 | 00:43:30 | 15:08:12 | 0.152 | 2.2368 | 0.1102 | 242.71 | 0.1102 | 242.71 | 0 | 0 | 0.000246 | 541.85 | 0.000246 | 541.85 | 0 | 0 | 2023-05-12 19:54:20 | 0.00034 | 6.3328 | 13948.9721 | 0 | 关闭
2160 | 3 | 5 | 恒流充电 | 00:44:00 | 15:08:42 | 0.152 | 2.237 | 0.1115 | 245.5 | 0.1115 | 245.5 | 0 | 0 | 0.0002488 | 548.09 | 0.0002488 | 548.09 | 0 | 0 | 2023-05-12 19:54:50 | 0.00034 | 6.3328 | 13948.9721 | 0 | 关闭
2161 | 3 | 5 | 恒流充电 | 00:44:30 | 15:09:12 | 0.152 | 2.2373 | 0.1127 | 248.29 | 0.1127 | 248.29 | 0 | 0 | 0.0002517 | 554.33 | 0.0002517 | 554.33 | 0 | 0 | 2023-05-12 19:55:20 | 0.00034 | 4.2219 | 9299.3963 | 0 | 关闭
2162 | 3 | 5 | 恒流充电 | 00:45:00 | 15:09:42 | 0.152 | 2.2374 | 0.114 | 251.08 | 0.114 | 251.08 | 0 | 0 | 0.0002545 | 560.57 | 0.0002545 | 560.57 | 0 | 0 | 2023-05-12 19:55:50 | 0.00034 | 12.6657 | 27897.9442 | 0 | 关闭
2163 | 3 | 5 | 恒流充电 | 00:45:30 | 15:10:12 | 0.152 | 2.2377 | 0.1153 | 253.87 | 0.1153 | 253.87 | 0 | 0 | 0.0002573 | 566.81 | 0.0002573 | 566.81 | 0 | 0 | 2023-05-12 19:56:20 | 0.0003402 | 4.222 | 9299.4779 | 0 | 关闭
2164 | 3 | 5 | 恒流充电 | 00:46:00 | 15:10:42 | 0.152 | 2.2378 | 0.1165 | 256.66 | 0.1165 | 256.66 | 0 | 0 | 0.0002602 | 573.06 | 0.0002602 | 573.06 | 0 | 0 | 2023-05-12 19:56:50 | 0.0003401 | 12.6658 | 27898.1889 | 0 | 关闭
2165 | 3 | 5 | 恒流充电 | 00:46:30 | 15:11:12 | 0.152 | 2.2381 | 0.1178 | 259.45 | 0.1178 | 259.45 | 0 | 0 | 0.000263 | 579.3 | 0.000263 | 579.3 | 0 | 0 | 2023-05-12 19:57:20 | 0.0003401 | 4.2219 | 9299.3963 | 0 | 关闭
2166 | 3 | 5 | 恒流充电 | 00:47:00 | 15:11:42 | 0.152 | 2.2383 | 0.1191 | 262.24 | 0.1191 | 262.24 | 0 | 0 | 0.0002658 | 585.54 | 0.0002658 | 585.54 | 0 | 0 | 2023-05-12 19:57:50 | 0.0003402 | 6.3329 | 13949.2168 | 0 | 关闭
2167 | 3 | 5 | 恒流充电 | 00:47:30 | 15:12:12 | 0.152 | 2.2386 | 0.1203 | 265.03 | 0.1203 | 265.03 | 0 | 0 | 0.0002687 | 591.79 | 0.0002687 | 591.79 | 0 | 0 | 2023-05-12 19:58:20 | 0.0003402 | 4.222 | 9299.4779 | 0 | 关闭
2168 | 3 | 5 | 恒流充电 | 00:48:00 | 15:12:42 | 0.152 | 2.2389 | 0.1216 | 267.82 | 0.1216 | 267.82 | 0 | 0 | 0.0002715 | 598.03 | 0.0002715 | 598.03 | 0 | 0 | 2023-05-12 19:58:50 | 0.0003403 | 4.222 | 9299.5595 | 0 | 关闭
2169 | 3 | 5 | 恒流充电 | 00:48:30 | 15:13:12 | 0.152 | 2.2392 | 0.1229 | 270.61 | 0.1229 | 270.61 | 0 | 0 | 0.0002743 | 604.28 | 0.0002743 | 604.28 | 0 | 0 | 2023-05-12 19:59:20 | 0.0003403 | 4.2217 | 9298.8253 | 0 | 关闭
2170 | 3 | 5 | 恒流充电 | 00:49:00 | 15:13:42 | 0.152 | 2.2397 | 0.1241 | 273.4 | 0.1241 | 273.4 | 0 | 0 | 0.0002772 | 610.53 | 0.0002772 | 610.53 | 0 | 0 | 2023-05-12 19:59:50 | 0.0003404 | 2.5329 | 5579.0015 | 0 | 关闭
2171 | 3 | 5 | 恒流充电 | 00:49:30 | 15:14:12 | 0.152 | 2.2401 | 0.1254 | 276.19 | 0.1254 | 276.19 | 0 | 0 | 0.00028 | 616.77 | 0.00028 | 616.77 | 0 | 0 | 2023-05-12 20:00:20 | 0.0003405 | 3.1662 | 6973.9966 | 0 | 关闭
2172 | 3 | 5 | 恒流充电 | 00:50:00 | 15:14:42 | 0.152 | 2.2405 | 0.1267 | 278.98 | 0.1267 | 278.98 | 0 | 0 | 0.0002829 | 623.02 | 0.0002829 | 623.02 | 0 | 0 | 2023-05-12 20:00:50 | 0.0003405 | 3.1663 | 6974.3025 | 0 | 关闭
2173 | 3 | 5 | 恒流充电 | 00:50:30 | 15:15:12 | 0.152 | 2.2409 | 0.1279 | 281.77 | 0.1279 | 281.77 | 0 | 0 | 0.0002857 | 629.28 | 0.0002857 | 629.28 | 0 | 0 | 2023-05-12 20:01:20 | 0.0003406 | 3.1664 | 6974.3637 | 0 | 关闭
2174 | 3 | 5 | 恒流充电 | 00:51:00 | 15:15:42 | 0.152 | 2.2412 | 0.1292 | 284.56 | 0.1292 | 284.56 | 0 | 0 | 0.0002885 | 635.53 | 0.0002885 | 635.53 | 0 | 0 | 2023-05-12 20:01:50 | 0.0003406 | 4.2218 | 9299.07 | 0 | 关闭
2175 | 3 | 5 | 恒流充电 | 00:51:30 | 15:16:12 | 0.152 | 2.2416 | 0.1305 | 287.35 | 0.1305 | 287.35 | 0 | 0 | 0.0002914 | 641.78 | 0.0002914 | 641.78 | 0 | 0 | 2023-05-12 20:02:20 | 0.0003407 | 3.1664 | 6974.3637 | 0 | 关闭
2176 | 3 | 5 | 恒流充电 | 00:52:00 | 15:16:42 | 0.152 | 2.2419 | 0.1317 | 290.14 | 0.1317 | 290.14 | 0 | 0 | 0.0002942 | 648.03 | 0.0002942 | 648.03 | 0 | 0 | 2023-05-12 20:02:50 | 0.0003407 | 4.2219 | 9299.2332 | 0 | 关闭
2177 | 3 | 5 | 恒流充电 | 00:52:30 | 15:17:12 | 0.152 | 2.2421 | 0.133 | 292.93 | 0.133 | 292.93 | 0 | 0 | 0.000297 | 654.29 | 0.000297 | 654.29 | 0 | 0 | 2023-05-12 20:03:20 | 0.0003408 | 6.3327 | 13948.7274 | 0 | 关闭
2178 | 3 | 5 | 恒流充电 | 00:53:00 | 15:17:42 | 0.152 | 2.2423 | 0.1343 | 295.72 | 0.1343 | 295.72 | 0 | 0 | 0.0002999 | 660.54 | 0.0002999 | 660.54 | 0 | 0 | 2023-05-12 20:03:50 | 0.0003408 | 6.3327 | 13948.605 | 0 | 关闭
2179 | 3 | 5 | 恒流充电 | 00:53:30 | 15:18:12 | 0.152 | 2.2426 | 0.1355 | 298.51 | 0.1355 | 298.51 | 0 | 0 | 0.0003027 | 666.8 | 0.0003027 | 666.8 | 0 | 0 | 2023-05-12 20:04:20 | 0.0003409 | 4.2218 | 9299.1516 | 0 | 关闭
2180 | 3 | 5 | 恒流充电 | 00:54:00 | 15:18:42 | 0.152 | 2.2429 | 0.1368 | 301.3 | 0.1368 | 301.3 | 0 | 0 | 0.0003056 | 673.06 | 0.0003056 | 673.06 | 0 | 0 | 2023-05-12 20:04:50 | 0.0003409 | 4.2218 | 9299.1516 | 0 | 关闭
2181 | 3 | 5 | 恒流充电 | 00:54:30 | 15:19:12 | 0.152 | 2.243 | 0.1381 | 304.09 | 0.1381 | 304.09 | 0 | 0 | 0.0003084 | 679.31 | 0.0003084 | 679.31 | 0 | 0 | 2023-05-12 20:05:20 | 0.0003409 | 12.6653 | 27897.21 | 0 | 关闭
2182 | 3 | 5 | 恒流充电 | 00:55:00 | 15:19:42 | 0.152 | 2.2432 | 0.1393 | 306.88 | 0.1393 | 306.88 | 0 | 0 | 0.0003112 | 685.57 | 0.0003112 | 685.57 | 0 | 0 | 2023-05-12 20:05:50 | 0.0003409 | 6.3327 | 13948.605 | 0 | 关闭
2183 | 3 | 5 | 恒流充电 | 00:55:30 | 15:20:12 | 0.152 | 2.2434 | 0.1406 | 309.67 | 0.1406 | 309.67 | 0 | 0 | 0.0003141 | 691.83 | 0.0003141 | 691.83 | 0 | 0 | 2023-05-12 20:06:20 | 0.000341 | 6.3326 | 13948.4826 | 0 | 关闭
2184 | 3 | 5 | 恒流充电 | 00:56:00 | 15:20:42 | 0.152 | 2.2438 | 0.1419 | 312.46 | 0.1419 | 312.46 | 0 | 0 | 0.0003169 | 698.09 | 0.0003169 | 698.09 | 0 | 0 | 2023-05-12 20:06:50 | 0.000341 | 3.1664 | 6974.486 | 0 | 关闭
2185 | 3 | 5 | 恒流充电 | 00:56:30 | 15:21:12 | 0.152 | 2.2442 | 0.1431 | 315.24 | 0.1431 | 315.24 | 0 | 0 | 0.0003198 | 704.35 | 0.0003198 | 704.35 | 0 | 0 | 2023-05-12 20:07:20 | 0.0003411 | 3.1664 | 6974.4249 | 0 | 关闭
2186 | 3 | 5 | 恒流充电 | 00:57:00 | 15:21:42 | 0.152 | 2.2446 | 0.1444 | 318.03 | 0.1444 | 318.03 | 0 | 0 | 0.0003226 | 710.61 | 0.0003226 | 710.61 | 0 | 0 | 2023-05-12 20:07:50 | 0.0003412 | 3.1664 | 6974.3637 | 0 | 关闭
2187 | 3 | 5 | 恒流充电 | 00:57:30 | 15:22:12 | 0.152 | 2.245 | 0.1457 | 320.82 | 0.1457 | 320.82 | 0 | 0 | 0.0003255 | 716.87 | 0.0003255 | 716.87 | 0 | 0 | 2023-05-12 20:08:20 | 0.0003412 | 3.1664 | 6974.4249 | 0 | 关闭
2188 | 3 | 5 | 恒流充电 | 00:58:00 | 15:22:42 | 0.152 | 2.2454 | 0.1469 | 323.61 | 0.1469 | 323.61 | 0 | 0 | 0.0003283 | 723.14 | 0.0003283 | 723.14 | 0 | 0 | 2023-05-12 20:08:50 | 0.0003413 | 3.1663 | 6974.2413 | 0 | 关闭
2189 | 3 | 5 | 恒流充电 | 00:58:30 | 15:23:12 | 0.152 | 2.2458 | 0.1482 | 326.4 | 0.1482 | 326.4 | 0 | 0 | 0.0003311 | 729.4 | 0.0003311 | 729.4 | 0 | 0 | 2023-05-12 20:09:20 | 0.0003413 | 3.1664 | 6974.4249 | 0 | 关闭
2190 | 3 | 5 | 恒流充电 | 00:59:00 | 15:23:42 | 0.152 | 2.2462 | 0.1495 | 329.19 | 0.1495 | 329.19 | 0 | 0 | 0.000334 | 735.67 | 0.000334 | 735.67 | 0 | 0 | 2023-05-12 20:09:50 | 0.0003414 | 3.1663 | 6974.1801 | 0 | 关闭
2191 | 3 | 5 | 恒流充电 | 00:59:30 | 15:24:12 | 0.152 | 2.2467 | 0.1507 | 331.98 | 0.1507 | 331.98 | 0 | 0 | 0.0003368 | 741.93 | 0.0003368 | 741.93 | 0 | 0 | 2023-05-12 20:10:20 | 0.0003415 | 2.5331 | 5579.4909 | 0 | 关闭
2192 | 3 | 5 | 恒流充电 | 01:00:00 | 15:24:42 | 0.152 | 2.2473 | 0.152 | 334.77 | 0.152 | 334.77 | 0 | 0 | 0.0003397 | 748.2 | 0.0003397 | 748.2 | 0 | 0 | 2023-05-12 20:10:50 | 0.0003416 | 2.1109 | 4649.535 | 0 | 关闭
2193 | 3 | 5 | 恒流充电 | 01:00:30 | 15:25:12 | 0.152 | 2.2478 | 0.1533 | 337.56 | 0.1533 | 337.56 | 0 | 0 | 0.0003425 | 754.47 | 0.0003425 | 754.47 | 0 | 0 | 2023-05-12 20:11:20 | 0.0003416 | 2.533 | 5579.3441 | 0 | 关闭
2194 | 3 | 5 | 恒流充电 | 01:01:00 | 15:25:42 | 0.152 | 2.2481 | 0.1545 | 340.35 | 0.1545 | 340.35 | 0 | 0 | 0.0003454 | 760.74 | 0.0003454 | 760.74 | 0 | 0 | 2023-05-12 20:11:50 | 0.0003417 | 4.2218 | 9299.07 | 0 | 关闭
2195 | 3 | 5 | 恒流充电 | 01:01:30 | 15:26:12 | 0.152 | 2.2485 | 0.1558 | 343.14 | 0.1558 | 343.14 | 0 | 0 | 0.0003482 | 767.02 | 0.0003482 | 767.02 | 0 | 0 | 2023-05-12 20:12:20 | 0.0003417 | 3.1663 | 6974.3025 | 0 | 关闭
2196 | 3 | 5 | 恒流充电 | 01:02:00 | 15:26:42 | 0.152 | 2.2488 | 0.1571 | 345.93 | 0.1571 | 345.93 | 0 | 0 | 0.0003511 | 773.29 | 0.0003511 | 773.29 | 0 | 0 | 2023-05-12 20:12:50 | 0.0003418 | 4.2217 | 9298.9068 | 0 | 关闭
2197 | 3 | 5 | 恒流充电 | 01:02:30 | 15:27:12 | 0.152 | 2.249 | 0.1583 | 348.72 | 0.1583 | 348.72 | 0 | 0 | 0.0003539 | 779.56 | 0.0003539 | 779.56 | 0 | 0 | 2023-05-12 20:13:20 | 0.0003418 | 6.3327 | 13948.605 | 0 | 关闭
2198 | 3 | 5 | 恒流充电 | 01:03:00 | 15:27:42 | 0.152 | 2.2494 | 0.1596 | 351.51 | 0.1596 | 351.51 | 0 | 0 | 0.0003568 | 785.84 | 0.0003568 | 785.84 | 0 | 0 | 2023-05-12 20:13:50 | 0.0003419 | 3.1663 | 6974.1801 | 0 | 关闭
2199 | 3 | 5 | 恒流充电 | 01:03:30 | 15:28:12 | 0.152 | 2.2497 | 0.1609 | 354.3 | 0.1609 | 354.3 | 0 | 0 | 0.0003596 | 792.11 | 0.0003596 | 792.11 | 0 | 0 | 2023-05-12 20:14:20 | 0.0003419 | 4.2217 | 9298.9884 | 0 | 关闭
2200 | 3 | 5 | 恒流充电 | 01:04:00 | 15:28:42 | 0.152 | 2.25 | 0.1621 | 357.09 | 0.1621 | 357.09 | 0 | 0 | 0.0003625 | 798.39 | 0.0003625 | 798.39 | 0 | 0 | 2023-05-12 20:14:50 | 0.000342 | 4.2219 | 9299.3147 | 0 | 关闭
2201 | 3 | 5 | 恒流充电 | 01:04:30 | 15:29:12 | 0.152 | 2.2503 | 0.1634 | 359.88 | 0.1634 | 359.88 | 0 | 0 | 0.0003653 | 804.67 | 0.0003653 | 804.67 | 0 | 0 | 2023-05-12 20:15:20 | 0.000342 | 4.2221 | 9299.8042 | 0 | 关闭
2202 | 3 | 5 | 恒流充电 | 01:05:00 | 15:29:42 | 0.152 | 2.2505 | 0.1647 | 362.67 | 0.1647 | 362.67 | 0 | 0 | 0.0003682 | 810.95 | 0.0003682 | 810.95 | 0 | 0 | 2023-05-12 20:15:50 | 0.000342 | 6.3327 | 13948.7274 | 0 | 关闭
2203 | 3 | 5 | 恒流充电 | 01:05:30 | 15:30:12 | 0.152 | 2.2508 | 0.1659 | 365.46 | 0.1659 | 365.46 | 0 | 0 | 0.000371 | 817.22 | 0.000371 | 817.22 | 0 | 0 | 2023-05-12 20:16:20 | 0.0003421 | 4.2217 | 9298.9884 | 0 | 关闭
2204 | 3 | 5 | 恒流充电 | 01:06:00 | 15:30:42 | 0.152 | 2.2511 | 0.1672 | 368.25 | 0.1672 | 368.25 | 0 | 0 | 0.0003739 | 823.5 | 0.0003739 | 823.5 | 0 | 0 | 2023-05-12 20:16:50 | 0.0003421 | 4.2217 | 9298.9884 | 0 | 关闭
2205 | 3 | 5 | 恒流充电 | 01:06:30 | 15:31:12 | 0.152 | 2.2516 | 0.1685 | 371.04 | 0.1685 | 371.04 | 0 | 0 | 0.0003767 | 829.78 | 0.0003767 | 829.78 | 0 | 0 | 2023-05-12 20:17:20 | 0.0003422 | 2.533 | 5579.393 | 0 | 关闭
2206 | 3 | 5 | 恒流充电 | 01:07:00 | 15:31:42 | 0.152 | 2.252 | 0.1697 | 373.83 | 0.1697 | 373.83 | 0 | 0 | 0.0003796 | 836.07 | 0.0003796 | 836.07 | 0 | 0 | 2023-05-12 20:17:50 | 0.0003423 | 3.1663 | 6974.1801 | 0 | 关闭
2207 | 3 | 5 | 恒流充电 | 01:07:30 | 15:32:12 | 0.152 | 2.2525 | 0.171 | 376.62 | 0.171 | 376.62 | 0 | 0 | 0.0003824 | 842.35 | 0.0003824 | 842.35 | 0 | 0 | 2023-05-12 20:18:20 | 0.0003423 | 2.5331 | 5579.4909 | 0 | 关闭
2208 | 3 | 5 | 恒流充电 | 01:08:00 | 15:32:42 | 0.152 | 2.2528 | 0.1723 | 379.41 | 0.1723 | 379.41 | 0 | 0 | 0.0003853 | 848.63 | 0.0003853 | 848.63 | 0 | 0 | 2023-05-12 20:18:50 | 0.0003424 | 4.2218 | 9299.07 | 0 | 关闭
2209 | 3 | 5 | 恒流充电 | 01:08:30 | 15:33:12 | 0.152 | 2.2535 | 0.1735 | 382.2 | 0.1735 | 382.2 | 0 | 0 | 0.0003881 | 854.92 | 0.0003881 | 854.92 | 0 | 0 | 2023-05-12 20:19:20 | 0.0003425 | 1.8093 | 3985.3507 | 0 | 关闭
2210 | 3 | 5 | 恒流充电 | 01:09:00 | 15:33:42 | 0.152 | 2.254 | 0.1748 | 384.99 | 0.1748 | 384.99 | 0 | 0 | 0.000391 | 861.21 | 0.000391 | 861.21 | 0 | 0 | 2023-05-12 20:19:50 | 0.0003426 | 2.533 | 5579.3441 | 0 | 关闭
2211 | 3 | 5 | 恒流充电 | 01:09:30 | 15:34:12 | 0.152 | 2.2546 | 0.1761 | 387.78 | 0.1761 | 387.78 | 0 | 0 | 0.0003938 | 867.49 | 0.0003938 | 867.49 | 0 | 0 | 2023-05-12 20:20:20 | 0.0003427 | 2.1109 | 4649.4534 | 0 | 关闭
2212 | 3 | 5 | 恒流充电 | 01:10:00 | 15:34:42 | 0.152 | 2.255 | 0.1773 | 390.57 | 0.1773 | 390.57 | 0 | 0 | 0.0003967 | 873.78 | 0.0003967 | 873.78 | 0 | 0 | 2023-05-12 20:20:50 | 0.0003427 | 3.1663 | 6974.3025 | 0 | 关闭
2213 | 3 | 5 | 恒流充电 | 01:10:30 | 15:35:12 | 0.152 | 2.2553 | 0.1786 | 393.36 | 0.1786 | 393.36 | 0 | 0 | 0.0003996 | 880.08 | 0.0003996 | 880.08 | 0 | 0 | 2023-05-12 20:21:20 | 0.0003428 | 4.2217 | 9298.8253 | 0 | 关闭
2214 | 3 | 5 | 恒流充电 | 01:11:00 | 15:35:42 | 0.152 | 2.2556 | 0.1799 | 396.15 | 0.1799 | 396.15 | 0 | 0 | 0.0004024 | 886.37 | 0.0004024 | 886.37 | 0 | 0 | 2023-05-12 20:21:50 | 0.0003428 | 4.2217 | 9298.9068 | 0 | 关闭
2215 | 3 | 5 | 恒流充电 | 01:11:30 | 15:36:12 | 0.152 | 2.256 | 0.1811 | 398.94 | 0.1811 | 398.94 | 0 | 0 | 0.0004053 | 892.66 | 0.0004053 | 892.66 | 0 | 0 | 2023-05-12 20:22:20 | 0.0003429 | 3.1664 | 6974.3637 | 0 | 关闭
2216 | 3 | 5 | 恒流充电 | 01:12:00 | 15:36:42 | 0.152 | 2.2563 | 0.1824 | 401.73 | 0.1824 | 401.73 | 0 | 0 | 0.0004081 | 898.95 | 0.0004081 | 898.95 | 0 | 0 | 2023-05-12 20:22:50 | 0.0003429 | 4.2217 | 9298.9068 | 0 | 关闭
2217 | 3 | 5 | 恒流充电 | 01:12:30 | 15:37:12 | 0.152 | 2.2567 | 0.1837 | 404.52 | 0.1837 | 404.52 | 0 | 0 | 0.000411 | 905.25 | 0.000411 | 905.25 | 0 | 0 | 2023-05-12 20:23:20 | 0.000343 | 3.1663 | 6974.1189 | 0 | 关闭
2218 | 3 | 5 | 恒流充电 | 01:13:00 | 15:37:42 | 0.152 | 2.257 | 0.1849 | 407.31 | 0.1849 | 407.31 | 0 | 0 | 0.0004138 | 911.55 | 0.0004138 | 911.55 | 0 | 0 | 2023-05-12 20:23:50 | 0.000343 | 4.2217 | 9298.9068 | 0 | 关闭
2219 | 3 | 5 | 恒流充电 | 01:13:30 | 15:38:12 | 0.152 | 2.2573 | 0.1862 | 410.1 | 0.1862 | 410.1 | 0 | 0 | 0.0004167 | 917.84 | 0.0004167 | 917.84 | 0 | 0 | 2023-05-12 20:24:20 | 0.0003431 | 4.2217 | 9298.8253 | 0 | 关闭
2220 | 3 | 5 | 恒流充电 | 01:14:00 | 15:38:42 | 0.152 | 2.2576 | 0.1874 | 412.88 | 0.1874 | 412.88 | 0 | 0 | 0.0004196 | 924.14 | 0.0004196 | 924.14 | 0 | 0 | 2023-05-12 20:24:50 | 0.0003431 | 4.2216 | 9298.7437 | 0 | 关闭
2221 | 3 | 5 | 恒流充电 | 01:14:30 | 15:39:12 | 0.152 | 2.2581 | 0.1887 | 415.67 | 0.1887 | 415.67 | 0 | 0 | 0.0004224 | 930.44 | 0.0004224 | 930.44 | 0 | 0 | 2023-05-12 20:25:20 | 0.0003432 | 2.533 | 5579.3441 | 0 | 关闭
2222 | 3 | 5 | 恒流充电 | 01:15:00 | 15:39:42 | 0.152 | 2.2585 | 0.19 | 418.46 | 0.19 | 418.46 | 0 | 0 | 0.0004253 | 936.74 | 0.0004253 | 936.74 | 0 | 0 | 2023-05-12 20:25:50 | 0.0003432 | 3.1663 | 6974.3025 | 0 | 关闭
2223 | 3 | 5 | 恒流充电 | 01:15:30 | 15:40:12 | 0.152 | 2.2589 | 0.1912 | 421.25 | 0.1912 | 421.25 | 0 | 0 | 0.0004281 | 943.04 | 0.0004281 | 943.04 | 0 | 0 | 2023-05-12 20:26:20 | 0.0003433 | 3.1663 | 6974.1801 | 0 | 关闭
2224 | 3 | 5 | 恒流充电 | 01:16:00 | 15:40:42 | 0.152 | 2.2595 | 0.1925 | 424.04 | 0.1925 | 424.04 | 0 | 0 | 0.000431 | 949.34 | 0.000431 | 949.34 | 0 | 0 | 2023-05-12 20:26:50 | 0.0003434 | 2.1109 | 4649.535 | 0 | 关闭
2225 | 3 | 5 | 恒流充电 | 01:16:30 | 15:41:12 | 0.152 | 2.26 | 0.1938 | 426.83 | 0.1938 | 426.83 | 0 | 0 | 0.0004339 | 955.65 | 0.0004339 | 955.65 | 0 | 0 | 2023-05-12 20:27:20 | 0.0003435 | 2.533 | 5579.3441 | 0 | 关闭
2226 | 3 | 5 | 恒流充电 | 01:17:00 | 15:41:42 | 0.152 | 2.2605 | 0.195 | 429.62 | 0.195 | 429.62 | 0 | 0 | 0.0004367 | 961.95 | 0.0004367 | 961.95 | 0 | 0 | 2023-05-12 20:27:50 | 0.0003436 | 2.533 | 5579.3441 | 0 | 关闭
2227 | 3 | 5 | 恒流充电 | 01:17:30 | 15:42:12 | 0.152 | 2.2612 | 0.1963 | 432.41 | 0.1963 | 432.41 | 0 | 0 | 0.0004396 | 968.26 | 0.0004396 | 968.26 | 0 | 0 | 2023-05-12 20:28:20 | 0.0003437 | 1.8092 | 3985.1059 | 0 | 关闭
2228 | 3 | 5 | 恒流充电 | 01:18:00 | 15:42:42 | 0.152 | 2.2617 | 0.1976 | 435.2 | 0.1976 | 435.2 | 0 | 0 | 0.0004425 | 974.57 | 0.0004425 | 974.57 | 0 | 0 | 2023-05-12 20:28:50 | 0.0003438 | 2.5331 | 5579.442 | 0 | 关闭
2229 | 3 | 5 | 恒流充电 | 01:18:30 | 15:43:12 | 0.152 | 2.2622 | 0.1988 | 437.99 | 0.1988 | 437.99 | 0 | 0 | 0.0004453 | 980.88 | 0.0004453 | 980.88 | 0 | 0 | 2023-05-12 20:29:20 | 0.0003438 | 2.5331 | 5579.442 | 0 | 关闭
2230 | 3 | 5 | 恒流充电 | 01:19:00 | 15:43:42 | 0.152 | 2.2627 | 0.2001 | 440.78 | 0.2001 | 440.78 | 0 | 0 | 0.0004482 | 987.19 | 0.0004482 | 987.19 | 0 | 0 | 2023-05-12 20:29:50 | 0.0003439 | 2.533 | 5579.3441 | 0 | 关闭
2231 | 3 | 5 | 恒流充电 | 01:19:30 | 15:44:12 | 0.152 | 2.2631 | 0.2014 | 443.57 | 0.2014 | 443.57 | 0 | 0 | 0.000451 | 993.5 | 0.000451 | 993.5 | 0 | 0 | 2023-05-12 20:30:20 | 0.0003439 | 3.1663 | 6974.1801 | 0 | 关闭
2232 | 3 | 5 | 恒流充电 | 01:20:00 | 15:44:42 | 0.152 | 2.2636 | 0.2026 | 446.36 | 0.2026 | 446.36 | 0 | 0 | 0.0004539 | 999.81 | 0.0004539 | 999.81 | 0 | 0 | 2023-05-12 20:30:50 | 0.000344 | 2.533 | 5579.3441 | 0 | 关闭
2233 | 3 | 5 | 恒流充电 | 01:20:30 | 15:45:12 | 0.152 | 2.2641 | 0.2039 | 449.15 | 0.2039 | 449.15 | 0 | 0 | 0.0004568 | 1006.13 | 0.0004568 | 1006.13 | 0 | 0 | 2023-05-12 20:31:20 | 0.0003441 | 2.533 | 5579.3441 | 0 | 关闭
2234 | 3 | 5 | 恒流充电 | 01:21:00 | 15:45:42 | 0.152 | 2.2644 | 0.2052 | 451.94 | 0.2052 | 451.94 | 0 | 0 | 0.0004597 | 1012.45 | 0.0004597 | 1012.45 | 0 | 0 | 2023-05-12 20:31:50 | 0.0003442 | 4.2217 | 9298.9068 | 0 | 关闭
2235 | 3 | 5 | 恒流充电 | 01:21:30 | 15:46:12 | 0.152 | 2.2649 | 0.2064 | 454.73 | 0.2064 | 454.73 | 0 | 0 | 0.0004625 | 1018.76 | 0.0004625 | 1018.76 | 0 | 0 | 2023-05-12 20:32:20 | 0.0003442 | 2.533 | 5579.2462 | 0 | 关闭
2236 | 3 | 5 | 恒流充电 | 01:22:00 | 15:46:42 | 0.152 | 2.2653 | 0.2077 | 457.52 | 0.2077 | 457.52 | 0 | 0 | 0.0004654 | 1025.08 | 0.0004654 | 1025.08 | 0 | 0 | 2023-05-12 20:32:50 | 0.0003443 | 3.1663 | 6974.1801 | 0 | 关闭
2237 | 3 | 5 | 恒流充电 | 01:22:30 | 15:47:12 | 0.152 | 2.2657 | 0.209 | 460.31 | 0.209 | 460.31 | 0 | 0 | 0.0004683 | 1031.4 | 0.0004683 | 1031.4 | 0 | 0 | 2023-05-12 20:33:20 | 0.0003444 | 3.1663 | 6974.1801 | 0 | 关闭
2238 | 3 | 5 | 恒流充电 | 01:23:00 | 15:47:42 | 0.152 | 2.2661 | 0.2102 | 463.1 | 0.2102 | 463.1 | 0 | 0 | 0.0004711 | 1037.72 | 0.0004711 | 1037.72 | 0 | 0 | 2023-05-12 20:33:50 | 0.0003444 | 3.1663 | 6974.1801 | 0 | 关闭
2239 | 3 | 5 | 恒流充电 | 01:23:30 | 15:48:12 | 0.152 | 2.2666 | 0.2115 | 465.89 | 0.2115 | 465.89 | 0 | 0 | 0.000474 | 1044.05 | 0.000474 | 1044.05 | 0 | 0 | 2023-05-12 20:34:20 | 0.0003445 | 2.533 | 5579.2462 | 0 | 关闭
2240 | 3 | 5 | 恒流充电 | 01:24:00 | 15:48:42 | 0.152 | 2.2672 | 0.2128 | 468.68 | 0.2128 | 468.68 | 0 | 0 | 0.0004769 | 1050.37 | 0.0004769 | 1050.37 | 0 | 0 | 2023-05-12 20:34:50 | 0.0003446 | 2.1109 | 4649.535 | 0 | 关闭
2241 | 3 | 5 | 恒流充电 | 01:24:30 | 15:49:12 | 0.152 | 2.2677 | 0.214 | 471.47 | 0.214 | 471.47 | 0 | 0 | 0.0004797 | 1056.7 | 0.0004797 | 1056.7 | 0 | 0 | 2023-05-12 20:35:20 | 0.0003446 | 2.5331 | 5579.5399 | 0 | 关闭
2242 | 3 | 5 | 恒流充电 | 01:25:00 | 15:49:42 | 0.152 | 2.2683 | 0.2153 | 474.26 | 0.2153 | 474.26 | 0 | 0 | 0.0004826 | 1063.02 | 0.0004826 | 1063.02 | 0 | 0 | 2023-05-12 20:35:50 | 0.0003447 | 2.1108 | 4649.2903 | 0 | 关闭
2243 | 3 | 5 | 恒流充电 | 01:25:30 | 15:50:12 | 0.152 | 2.269 | 0.2166 | 477.05 | 0.2166 | 477.05 | 0 | 0 | 0.0004855 | 1069.35 | 0.0004855 | 1069.35 | 0 | 0 | 2023-05-12 20:36:20 | 0.0003449 | 1.8093 | 3985.2458 | 0 | 关闭
2244 | 3 | 5 | 恒流充电 | 01:26:00 | 15:50:42 | 0.152 | 2.2697 | 0.2178 | 479.84 | 0.2178 | 479.84 | 0 | 0 | 0.0004884 | 1075.68 | 0.0004884 | 1075.68 | 0 | 0 | 2023-05-12 20:36:50 | 0.000345 | 1.8093 | 3985.2458 | 0 | 关闭
2245 | 3 | 5 | 恒流充电 | 01:26:30 | 15:51:12 | 0.152 | 2.2702 | 0.2191 | 482.63 | 0.2191 | 482.63 | 0 | 0 | 0.0004912 | 1082.01 | 0.0004912 | 1082.01 | 0 | 0 | 2023-05-12 20:37:20 | 0.000345 | 2.533 | 5579.3441 | 0 | 关闭
2246 | 3 | 5 | 恒流充电 | 01:27:00 | 15:51:42 | 0.152 | 2.2708 | 0.2204 | 485.42 | 0.2204 | 485.42 | 0 | 0 | 0.0004941 | 1088.35 | 0.0004941 | 1088.35 | 0 | 0 | 2023-05-12 20:37:50 | 0.0003451 | 2.1108 | 4649.3718 | 0 | 关闭
2247 | 3 | 5 | 恒流充电 | 01:27:30 | 15:52:12 | 0.152 | 2.2716 | 0.2216 | 488.21 | 0.2216 | 488.21 | 0 | 0 | 0.000497 | 1094.68 | 0.000497 | 1094.68 | 0 | 0 | 2023-05-12 20:38:20 | 0.0003452 | 1.5831 | 3487.0901 | 0 | 关闭
2248 | 3 | 5 | 恒流充电 | 01:28:00 | 15:52:42 | 0.152 | 2.2722 | 0.2229 | 491 | 0.2229 | 491 | 0 | 0 | 0.0004999 | 1101.02 | 0.0004999 | 1101.02 | 0 | 0 | 2023-05-12 20:38:50 | 0.0003453 | 2.1109 | 4649.535 | 0 | 关闭
2249 | 3 | 5 | 恒流充电 | 01:28:30 | 15:53:12 | 0.152 | 2.2728 | 0.2242 | 493.79 | 0.2242 | 493.79 | 0 | 0 | 0.0005027 | 1107.36 | 0.0005027 | 1107.36 | 0 | 0 | 2023-05-12 20:39:20 | 0.0003454 | 2.1108 | 4649.3718 | 0 | 关闭
2250 | 3 | 5 | 恒流充电 | 01:29:00 | 15:53:42 | 0.152 | 2.2735 | 0.2254 | 496.57 | 0.2254 | 496.57 | 0 | 0 | 0.0005056 | 1113.7 | 0.0005056 | 1113.7 | 0 | 0 | 2023-05-12 20:39:50 | 0.0003455 | 1.8093 | 3985.2458 | 0 | 关闭
2251 | 3 | 5 | 恒流充电 | 01:29:30 | 15:54:12 | 0.152 | 2.274 | 0.2267 | 499.36 | 0.2267 | 499.36 | 0 | 0 | 0.0005085 | 1120.05 | 0.0005085 | 1120.05 | 0 | 0 | 2023-05-12 20:40:20 | 0.0003456 | 2.533 | 5579.2462 | 0 | 关闭
2252 | 3 | 5 | 恒流充电 | 01:30:00 | 15:54:42 | 0.152 | 2.2746 | 0.228 | 502.15 | 0.228 | 502.15 | 0 | 0 | 0.0005114 | 1126.39 | 0.0005114 | 1126.39 | 0 | 0 | 2023-05-12 20:40:50 | 0.0003457 | 2.1108 | 4649.3718 | 0 | 关闭
2253 | 3 | 5 | 恒流充电 | 01:30:30 | 15:55:12 | 0.152 | 2.2751 | 0.2292 | 504.94 | 0.2292 | 504.94 | 0 | 0 | 0.0005143 | 1132.74 | 0.0005143 | 1132.74 | 0 | 0 | 2023-05-12 20:41:20 | 0.0003457 | 2.5331 | 5579.442 | 0 | 关闭
2254 | 3 | 5 | 恒流充电 | 01:31:00 | 15:55:42 | 0.152 | 2.2757 | 0.2305 | 507.73 | 0.2305 | 507.73 | 0 | 0 | 0.0005171 | 1139.09 | 0.0005171 | 1139.09 | 0 | 0 | 2023-05-12 20:41:50 | 0.0003459 | 2.1109 | 4649.4534 | 0 | 关闭
2255 | 3 | 5 | 恒流充电 | 01:31:30 | 15:56:12 | 0.152 | 2.2763 | 0.2318 | 510.52 | 0.2318 | 510.52 | 0 | 0 | 0.00052 | 1145.43 | 0.00052 | 1145.43 | 0 | 0 | 2023-05-12 20:42:20 | 0.000346 | 2.1108 | 4649.3718 | 0 | 关闭
2256 | 3 | 5 | 恒流充电 | 01:32:00 | 15:56:42 | 0.152 | 2.2768 | 0.233 | 513.31 | 0.233 | 513.31 | 0 | 0 | 0.0005229 | 1151.79 | 0.0005229 | 1151.79 | 0 | 0 | 2023-05-12 20:42:50 | 0.000346 | 2.5329 | 5579.1483 | 0 | 关闭
2257 | 3 | 5 | 恒流充电 | 01:32:30 | 15:57:12 | 0.152 | 2.2775 | 0.2343 | 516.1 | 0.2343 | 516.1 | 0 | 0 | 0.0005258 | 1158.14 | 0.0005258 | 1158.14 | 0 | 0 | 2023-05-12 20:43:20 | 0.0003461 | 1.8093 | 3985.2458 | 0 | 关闭
2258 | 3 | 5 | 恒流充电 | 01:33:00 | 15:57:42 | 0.152 | 2.2782 | 0.2356 | 518.89 | 0.2356 | 518.89 | 0 | 0 | 0.0005287 | 1164.49 | 0.0005287 | 1164.49 | 0 | 0 | 2023-05-12 20:43:50 | 0.0003462 | 1.8093 | 3985.1759 | 0 | 关闭
2259 | 3 | 5 | 恒流充电 | 01:33:30 | 15:58:12 | 0.152 | 2.2789 | 0.2368 | 521.68 | 0.2368 | 521.68 | 0 | 0 | 0.0005316 | 1170.85 | 0.0005316 | 1170.85 | 0 | 0 | 2023-05-12 20:44:20 | 0.0003463 | 1.8093 | 3985.2458 | 0 | 关闭
2260 | 3 | 5 | 恒流充电 | 01:34:00 | 15:58:42 | 0.152 | 2.2798 | 0.2381 | 524.47 | 0.2381 | 524.47 | 0 | 0 | 0.0005345 | 1177.21 | 0.0005345 | 1177.21 | 0 | 0 | 2023-05-12 20:44:50 | 0.0003465 | 1.4072 | 3099.6356 | 0 | 关闭
2261 | 3 | 5 | 恒流充电 | 01:34:30 | 15:59:12 | 0.152 | 2.2806 | 0.2394 | 527.26 | 0.2394 | 527.26 | 0 | 0 | 0.0005373 | 1183.57 | 0.0005373 | 1183.57 | 0 | 0 | 2023-05-12 20:45:20 | 0.0003466 | 1.5831 | 3487.0901 | 0 | 关闭
2262 | 3 | 5 | 恒流充电 | 01:35:00 | 15:59:42 | 0.152 | 2.2814 | 0.2406 | 530.05 | 0.2406 | 530.05 | 0 | 0 | 0.0005402 | 1189.93 | 0.0005402 | 1189.93 | 0 | 0 | 2023-05-12 20:45:50 | 0.0003467 | 1.5831 | 3486.9677 | 0 | 关闭
2263 | 3 | 5 | 恒流充电 | 01:35:30 | 16:00:12 | 0.152 | 2.2822 | 0.2419 | 532.84 | 0.2419 | 532.84 | 0 | 0 | 0.0005431 | 1196.3 | 0.0005431 | 1196.3 | 0 | 0 | 2023-05-12 20:46:20 | 0.0003468 | 1.5831 | 3487.0901 | 0 | 关闭
2264 | 3 | 5 | 恒流充电 | 01:36:00 | 16:00:42 | 0.152 | 2.283 | 0.2432 | 535.63 | 0.2432 | 535.63 | 0 | 0 | 0.000546 | 1202.66 | 0.000546 | 1202.66 | 0 | 0 | 2023-05-12 20:46:50 | 0.0003469 | 1.5831 | 3487.0289 | 0 | 关闭
2265 | 3 | 5 | 恒流充电 | 01:36:30 | 16:01:12 | 0.152 | 2.2839 | 0.2444 | 538.42 | 0.2444 | 538.42 | 0 | 0 | 0.0005489 | 1209.03 | 0.0005489 | 1209.03 | 0 | 0 | 2023-05-12 20:47:20 | 0.0003471 | 1.4072 | 3099.5812 | 0 | 关闭
2266 | 3 | 5 | 恒流充电 | 01:37:00 | 16:01:42 | 0.152 | 2.2846 | 0.2457 | 541.21 | 0.2457 | 541.21 | 0 | 0 | 0.0005518 | 1215.41 | 0.0005518 | 1215.41 | 0 | 0 | 2023-05-12 20:47:50 | 0.0003472 | 1.8093 | 3985.1759 | 0 | 关闭
2267 | 3 | 5 | 恒流充电 | 01:37:30 | 16:02:12 | 0.152 | 2.2854 | 0.247 | 544 | 0.247 | 544 | 0 | 0 | 0.0005547 | 1221.78 | 0.0005547 | 1221.78 | 0 | 0 | 2023-05-12 20:48:20 | 0.0003473 | 1.5831 | 3487.0901 | 0 | 关闭
2268 | 3 | 5 | 恒流充电 | 01:38:00 | 16:02:42 | 0.152 | 2.2862 | 0.2482 | 546.79 | 0.2482 | 546.79 | 0 | 0 | 0.0005576 | 1228.16 | 0.0005576 | 1228.16 | 0 | 0 | 2023-05-12 20:48:50 | 0.0003475 | 1.5831 | 3487.0289 | 0 | 关闭
2269 | 3 | 5 | 恒流充电 | 01:38:30 | 16:03:12 | 0.152 | 2.2869 | 0.2495 | 549.58 | 0.2495 | 549.58 | 0 | 0 | 0.0005605 | 1234.54 | 0.0005605 | 1234.54 | 0 | 0 | 2023-05-12 20:49:20 | 0.0003476 | 1.8093 | 3985.1759 | 0 | 关闭
2270 | 3 | 5 | 恒流充电 | 01:39:00 | 16:03:42 | 0.152 | 2.2875 | 0.2508 | 552.37 | 0.2508 | 552.37 | 0 | 0 | 0.0005634 | 1240.92 | 0.0005634 | 1240.92 | 0 | 0 | 2023-05-12 20:49:50 | 0.0003477 | 2.1109 | 4649.535 | 0 | 关闭
2271 | 3 | 5 | 恒流充电 | 01:39:30 | 16:04:12 | 0.152 | 2.2883 | 0.252 | 555.16 | 0.252 | 555.16 | 0 | 0 | 0.0005663 | 1247.3 | 0.0005663 | 1247.3 | 0 | 0 | 2023-05-12 20:50:20 | 0.0003478 | 1.5831 | 3487.0901 | 0 | 关闭
2272 | 3 | 5 | 恒流充电 | 01:40:00 | 16:04:42 | 0.152 | 2.289 | 0.2533 | 557.95 | 0.2533 | 557.95 | 0 | 0 | 0.0005692 | 1253.68 | 0.0005692 | 1253.68 | 0 | 0 | 2023-05-12 20:50:50 | 0.0003479 | 1.8092 | 3985.1059 | 0 | 关闭
2273 | 3 | 5 | 恒流充电 | 01:40:30 | 16:05:12 | 0.152 | 2.2898 | 0.2546 | 560.74 | 0.2546 | 560.74 | 0 | 0 | 0.0005721 | 1260.07 | 0.0005721 | 1260.07 | 0 | 0 | 2023-05-12 20:51:20 | 0.000348 | 1.5832 | 3487.1512 | 0 | 关闭
2274 | 3 | 5 | 恒流充电 | 01:41:00 | 16:05:42 | 0.152 | 2.2906 | 0.2558 | 563.53 | 0.2558 | 563.53 | 0 | 0 | 0.000575 | 1266.46 | 0.000575 | 1266.46 | 0 | 0 | 2023-05-12 20:51:50 | 0.0003481 | 1.5831 | 3487.0289 | 0 | 关闭
2275 | 3 | 5 | 恒流充电 | 01:41:30 | 16:06:12 | 0.152 | 2.2913 | 0.2571 | 566.32 | 0.2571 | 566.32 | 0 | 0 | 0.0005779 | 1272.85 | 0.0005779 | 1272.85 | 0 | 0 | 2023-05-12 20:52:20 | 0.0003482 | 1.8093 | 3985.2458 | 0 | 关闭
2276 | 3 | 5 | 恒流充电 | 01:42:00 | 16:06:42 | 0.152 | 2.2921 | 0.2584 | 569.11 | 0.2584 | 569.11 | 0 | 0 | 0.0005808 | 1279.24 | 0.0005808 | 1279.24 | 0 | 0 | 2023-05-12 20:52:50 | 0.0003484 | 1.5832 | 3487.1512 | 0 | 关闭
2277 | 3 | 5 | 恒流充电 | 01:42:30 | 16:07:12 | 0.152 | 2.2931 | 0.2596 | 571.9 | 0.2596 | 571.9 | 0 | 0 | 0.0005837 | 1285.64 | 0.0005837 | 1285.64 | 0 | 0 | 2023-05-12 20:53:20 | 0.0003485 | 1.2665 | 2789.6231 | 0 | 关闭
2278 | 3 | 5 | 恒流充电 | 01:43:00 | 16:07:42 | 0.152 | 2.2939 | 0.2609 | 574.69 | 0.2609 | 574.69 | 0 | 0 | 0.0005866 | 1292.04 | 0.0005866 | 1292.04 | 0 | 0 | 2023-05-12 20:53:50 | 0.0003486 | 1.5831 | 3487.0901 | 0 | 关闭
2279 | 3 | 5 | 恒流充电 | 01:43:30 | 16:08:12 | 0.152 | 2.295 | 0.2622 | 577.47 | 0.2622 | 577.47 | 0 | 0 | 0.0005895 | 1298.44 | 0.0005895 | 1298.44 | 0 | 0 | 2023-05-12 20:54:20 | 0.0003488 | 1.1514 | 2536.0655 | 0 | 关闭
2280 | 3 | 5 | 恒流充电 | 01:44:00 | 16:08:42 | 0.152 | 2.296 | 0.2634 | 580.26 | 0.2634 | 580.26 | 0 | 0 | 0.0005924 | 1304.84 | 0.0005924 | 1304.84 | 0 | 0 | 2023-05-12 20:54:50 | 0.0003489 | 1.2665 | 2789.6721 | 0 | 关闭
2281 | 3 | 5 | 恒流充电 | 01:44:30 | 16:09:12 | 0.152 | 2.297 | 0.2647 | 583.05 | 0.2647 | 583.05 | 0 | 0 | 0.0005953 | 1311.25 | 0.0005953 | 1311.25 | 0 | 0 | 2023-05-12 20:55:20 | 0.0003491 | 1.2665 | 2789.6231 | 0 | 关闭
2282 | 3 | 5 | 恒流充电 | 01:45:00 | 16:09:42 | 0.152 | 2.2981 | 0.266 | 585.84 | 0.266 | 585.84 | 0 | 0 | 0.0005982 | 1317.66 | 0.0005982 | 1317.66 | 0 | 0 | 2023-05-12 20:55:50 | 0.0003493 | 1.1514 | 2536.021 | 0 | 关闭
2283 | 3 | 5 | 恒流充电 | 01:45:30 | 16:10:12 | 0.152 | 2.299 | 0.2672 | 588.63 | 0.2672 | 588.63 | 0 | 0 | 0.0006011 | 1324.07 | 0.0006011 | 1324.07 | 0 | 0 | 2023-05-12 20:56:20 | 0.0003494 | 1.4072 | 3099.6356 | 0 | 关闭
2284 | 3 | 5 | 恒流充电 | 01:46:00 | 16:10:42 | 0.152 | 2.3 | 0.2685 | 591.42 | 0.2685 | 591.42 | 0 | 0 | 0.000604 | 1330.48 | 0.000604 | 1330.48 | 0 | 0 | 2023-05-12 20:56:50 | 0.0003496 | 1.2665 | 2789.5742 | 0 | 关闭
2285 | 3 | 5 | 恒流充电 | 01:46:30 | 16:11:12 | 0.152 | 2.3009 | 0.2698 | 594.21 | 0.2698 | 594.21 | 0 | 0 | 0.000607 | 1336.9 | 0.000607 | 1336.9 | 0 | 0 | 2023-05-12 20:57:20 | 0.0003497 | 1.4072 | 3099.6356 | 0 | 关闭
2286 | 3 | 5 | 恒流充电 | 01:47:00 | 16:11:42 | 0.152 | 2.3019 | 0.271 | 597 | 0.271 | 597 | 0 | 0 | 0.0006099 | 1343.32 | 0.0006099 | 1343.32 | 0 | 0 | 2023-05-12 20:57:50 | 0.0003498 | 1.2665 | 2789.6231 | 0 | 关闭
2287 | 3 | 5 | 恒流充电 | 01:47:30 | 16:12:12 | 0.152 | 2.3028 | 0.2723 | 599.79 | 0.2723 | 599.79 | 0 | 0 | 0.0006128 | 1349.74 | 0.0006128 | 1349.74 | 0 | 0 | 2023-05-12 20:58:20 | 0.00035 | 1.4072 | 3099.4725 | 0 | 关闭
2288 | 3 | 5 | 恒流充电 | 01:48:00 | 16:12:42 | 0.152 | 2.3037 | 0.2736 | 602.58 | 0.2736 | 602.58 | 0 | 0 | 0.0006157 | 1356.17 | 0.0006157 | 1356.17 | 0 | 0 | 2023-05-12 20:58:50 | 0.0003501 | 1.4072 | 3099.5812 | 0 | 关闭
2289 | 3 | 5 | 恒流充电 | 01:48:30 | 16:13:12 | 0.152 | 2.3046 | 0.2748 | 605.37 | 0.2748 | 605.37 | 0 | 0 | 0.0006186 | 1362.6 | 0.0006186 | 1362.6 | 0 | 0 | 2023-05-12 20:59:20 | 0.0003503 | 1.4072 | 3099.5812 | 0 | 关闭
2290 | 3 | 5 | 恒流充电 | 01:49:00 | 16:13:42 | 0.152 | 2.3055 | 0.2761 | 608.16 | 0.2761 | 608.16 | 0 | 0 | 0.0006215 | 1369.03 | 0.0006215 | 1369.03 | 0 | 0 | 2023-05-12 20:59:50 | 0.0003504 | 1.4072 | 3099.6356 | 0 | 关闭
2291 | 3 | 5 | 恒流充电 | 01:49:30 | 16:14:12 | 0.152 | 2.3064 | 0.2774 | 610.95 | 0.2774 | 610.95 | 0 | 0 | 0.0006245 | 1375.46 | 0.0006245 | 1375.46 | 0 | 0 | 2023-05-12 21:00:20 | 0.0003505 | 1.4072 | 3099.5812 | 0 | 关闭
2292 | 3 | 5 | 恒流充电 | 01:50:00 | 16:14:42 | 0.152 | 2.3073 | 0.2786 | 613.74 | 0.2786 | 613.74 | 0 | 0 | 0.0006274 | 1381.89 | 0.0006274 | 1381.89 | 0 | 0 | 2023-05-12 21:00:50 | 0.0003506 | 1.4072 | 3099.5812 | 0 | 关闭
2293 | 3 | 5 | 恒流充电 | 01:50:30 | 16:15:12 | 0.152 | 2.3083 | 0.2799 | 616.53 | 0.2799 | 616.53 | 0 | 0 | 0.0006303 | 1388.33 | 0.0006303 | 1388.33 | 0 | 0 | 2023-05-12 21:01:20 | 0.0003508 | 1.2666 | 2789.7699 | 0 | 关闭
2294 | 3 | 5 | 恒流充电 | 01:51:00 | 16:15:42 | 0.152 | 2.3092 | 0.2812 | 619.32 | 0.2812 | 619.32 | 0 | 0 | 0.0006332 | 1394.77 | 0.0006332 | 1394.77 | 0 | 0 | 2023-05-12 21:01:50 | 0.000351 | 1.4072 | 3099.4725 | 0 | 关闭
2295 | 3 | 5 | 恒流充电 | 01:51:30 | 16:16:12 | 0.152 | 2.3102 | 0.2824 | 622.11 | 0.2824 | 622.11 | 0 | 0 | 0.0006362 | 1401.22 | 0.0006362 | 1401.22 | 0 | 0 | 2023-05-12 21:02:20 | 0.0003511 | 1.2665 | 2789.6721 | 0 | 关闭
2296 | 3 | 5 | 恒流充电 | 01:52:00 | 16:16:42 | 0.152 | 2.3113 | 0.2837 | 624.9 | 0.2837 | 624.9 | 0 | 0 | 0.0006391 | 1407.66 | 0.0006391 | 1407.66 | 0 | 0 | 2023-05-12 21:02:50 | 0.0003512 | 1.1514 | 2536.11 | 0 | 关闭
2297 | 3 | 5 | 恒流充电 | 01:52:30 | 16:17:12 | 0.152 | 2.3124 | 0.285 | 627.69 | 0.285 | 627.69 | 0 | 0 | 0.000642 | 1414.11 | 0.000642 | 1414.11 | 0 | 0 | 2023-05-12 21:03:20 | 0.0003514 | 1.1513 | 2535.932 | 0 | 关闭
2298 | 3 | 5 | 恒流充电 | 01:53:00 | 16:17:42 | 0.152 | 2.3134 | 0.2862 | 630.48 | 0.2862 | 630.48 | 0 | 0 | 0.0006449 | 1420.56 | 0.0006449 | 1420.56 | 0 | 0 | 2023-05-12 21:03:50 | 0.0003516 | 1.2665 | 2789.721 | 0 | 关闭
2299 | 3 | 5 | 恒流充电 | 01:53:30 | 16:18:12 | 0.152 | 2.3144 | 0.2875 | 633.27 | 0.2875 | 633.27 | 0 | 0 | 0.0006479 | 1427.02 | 0.0006479 | 1427.02 | 0 | 0 | 2023-05-12 21:04:20 | 0.0003517 | 1.2665 | 2789.5742 | 0 | 关闭
2300 | 3 | 5 | 恒流充电 | 01:54:00 | 16:18:42 | 0.152 | 2.3155 | 0.2888 | 636.06 | 0.2888 | 636.06 | 0 | 0 | 0.0006508 | 1433.48 | 0.0006508 | 1433.48 | 0 | 0 | 2023-05-12 21:04:50 | 0.0003519 | 1.1514 | 2536.0655 | 0 | 关闭
2301 | 3 | 5 | 恒流充电 | 01:54:30 | 16:19:12 | 0.152 | 2.3165 | 0.29 | 638.85 | 0.29 | 638.85 | 0 | 0 | 0.0006537 | 1439.94 | 0.0006537 | 1439.94 | 0 | 0 | 2023-05-12 21:05:20 | 0.000352 | 1.2665 | 2789.6231 | 0 | 关闭
2302 | 3 | 5 | 恒流充电 | 01:55:00 | 16:19:42 | 0.152 | 2.3176 | 0.2913 | 641.64 | 0.2913 | 641.64 | 0 | 0 | 0.0006567 | 1446.4 | 0.0006567 | 1446.4 | 0 | 0 | 2023-05-12 21:05:50 | 0.0003522 | 1.1514 | 2536.0655 | 0 | 关闭
2303 | 3 | 5 | 恒流充电 | 01:55:30 | 16:20:12 | 0.152 | 2.3186 | 0.2926 | 644.43 | 0.2926 | 644.43 | 0 | 0 | 0.0006596 | 1452.87 | 0.0006596 | 1452.87 | 0 | 0 | 2023-05-12 21:06:20 | 0.0003524 | 1.2665 | 2789.5742 | 0 | 关闭
2304 | 3 | 5 | 恒流充电 | 01:56:00 | 16:20:42 | 0.152 | 2.3195 | 0.2938 | 647.22 | 0.2938 | 647.22 | 0 | 0 | 0.0006625 | 1459.34 | 0.0006625 | 1459.34 | 0 | 0 | 2023-05-12 21:06:50 | 0.0003525 | 1.4072 | 3099.5812 | 0 | 关闭
2305 | 3 | 5 | 恒流充电 | 01:56:30 | 16:21:12 | 0.152 | 2.3205 | 0.2951 | 650.01 | 0.2951 | 650.01 | 0 | 0 | 0.0006655 | 1465.81 | 0.0006655 | 1465.81 | 0 | 0 | 2023-05-12 21:07:20 | 0.0003527 | 1.2666 | 2789.7699 | 0 | 关闭
2306 | 3 | 5 | 恒流充电 | 01:57:00 | 16:21:42 | 0.152 | 2.3214 | 0.2964 | 652.79 | 0.2964 | 652.79 | 0 | 0 | 0.0006684 | 1472.29 | 0.0006684 | 1472.29 | 0 | 0 | 2023-05-12 21:07:50 | 0.0003528 | 1.4072 | 3099.4725 | 0 | 关闭
2307 | 3 | 5 | 恒流充电 | 01:57:30 | 16:22:12 | 0.152 | 2.3224 | 0.2976 | 655.58 | 0.2976 | 655.58 | 0 | 0 | 0.0006714 | 1478.76 | 0.0006714 | 1478.76 | 0 | 0 | 2023-05-12 21:08:20 | 0.000353 | 1.2665 | 2789.6721 | 0 | 关闭
2308 | 3 | 5 | 恒流充电 | 01:58:00 | 16:22:42 | 0.152 | 2.3233 | 0.2989 | 658.37 | 0.2989 | 658.37 | 0 | 0 | 0.0006743 | 1485.24 | 0.0006743 | 1485.24 | 0 | 0 | 2023-05-12 21:08:50 | 0.0003531 | 1.4072 | 3099.6356 | 0 | 关闭
2309 | 3 | 5 | 恒流充电 | 01:58:30 | 16:23:12 | 0.152 | 2.3241 | 0.3002 | 661.16 | 0.3002 | 661.16 | 0 | 0 | 0.0006772 | 1491.72 | 0.0006772 | 1491.72 | 0 | 0 | 2023-05-12 21:09:20 | 0.0003532 | 1.5831 | 3487.0289 | 0 | 关闭
2310 | 3 | 5 | 恒流充电 | 01:59:00 | 16:23:42 | 0.152 | 2.325 | 0.3014 | 663.95 | 0.3014 | 663.95 | 0 | 0 | 0.0006802 | 1498.21 | 0.0006802 | 1498.21 | 0 | 0 | 2023-05-12 21:09:50 | 0.0003534 | 1.4073 | 3099.69 | 0 | 关闭
2311 | 3 | 5 | 恒流充电 | 01:59:30 | 16:24:12 | 0.152 | 2.3258 | 0.3027 | 666.74 | 0.3027 | 666.74 | 0 | 0 | 0.0006831 | 1504.7 | 0.0006831 | 1504.7 | 0 | 0 | 2023-05-12 21:10:20 | 0.0003535 | 1.5831 | 3486.9065 | 0 | 关闭
2312 | 3 | 5 | 恒流充电 | 02:00:00 | 16:24:42 | 0.152 | 2.3267 | 0.304 | 669.53 | 0.304 | 669.53 | 0 | 0 | 0.0006861 | 1511.19 | 0.0006861 | 1511.19 | 0 | 0 | 2023-05-12 21:10:50 | 0.0003536 | 1.4073 | 3099.7444 | 0 | 关闭
2313 | 3 | 5 | 恒流充电 | 02:00:30 | 16:25:12 | 0.152 | 2.3273 | 0.3052 | 672.32 | 0.3052 | 672.32 | 0 | 0 | 0.000689 | 1517.68 | 0.000689 | 1517.68 | 0 | 0 | 2023-05-12 21:11:20 | 0.0003537 | 2.1108 | 4649.2903 | 0 | 关闭
2314 | 3 | 5 | 恒流充电 | 02:01:00 | 16:25:42 | 0.152 | 2.3278 | 0.3065 | 675.11 | 0.3065 | 675.11 | 0 | 0 | 0.000692 | 1524.17 | 0.000692 | 1524.17 | 0 | 0 | 2023-05-12 21:11:50 | 0.0003538 | 2.533 | 5579.2462 | 0 | 关闭
2315 | 3 | 5 | 恒流充电 | 02:01:30 | 16:26:12 | 0.152 | 2.3284 | 0.3078 | 677.9 | 0.3078 | 677.9 | 0 | 0 | 0.0006949 | 1530.67 | 0.0006949 | 1530.67 | 0 | 0 | 2023-05-12 21:12:20 | 0.0003539 | 2.1109 | 4649.6166 | 0 | 关闭
2316 | 3 | 5 | 恒流充电 | 02:02:00 | 16:26:42 | 0.152 | 2.3288 | 0.309 | 680.69 | 0.309 | 680.69 | 0 | 0 | 0.0006979 | 1537.16 | 0.0006979 | 1537.16 | 0 | 0 | 2023-05-12 21:12:50 | 0.000354 | 3.1662 | 6973.9354 | 0 | 关闭
2317 | 3 | 5 | 恒流充电 | 02:02:30 | 16:27:12 | 0.152 | 2.329 | 0.3103 | 683.48 | 0.3103 | 683.48 | 0 | 0 | 0.0007008 | 1543.66 | 0.0007008 | 1543.66 | 0 | 0 | 2023-05-12 21:13:20 | 0.000354 | 6.3326 | 13948.3603 | 0 | 关闭
2318 | 3 | 5 | 恒流充电 | 02:03:00 | 16:27:42 | 0.152 | 2.3291 | 0.3116 | 686.27 | 0.3116 | 686.27 | 0 | 0 | 0.0007038 | 1550.16 | 0.0007038 | 1550.16 | 0 | 0 | 2023-05-12 21:13:50 | 0.000354 | 12.6644 | 27895.2521 | 0 | 关闭
2319 | 3 | 5 | 恒流充电 | 02:03:30 | 16:28:12 | 0.152 | 2.3294 | 0.3128 | 689.06 | 0.3128 | 689.06 | 0 | 0 | 0.0007067 | 1556.65 | 0.0007067 | 1556.65 | 0 | 0 | 2023-05-12 21:14:20 | 0.000354 | 4.2217 | 9298.9068 | 0 | 关闭
2320 | 3 | 5 | 恒流充电 | 02:04:00 | 16:28:42 | 0.152 | 2.3295 | 0.3141 | 691.85 | 0.3141 | 691.85 | 0 | 0 | 0.0007097 | 1563.15 | 0.0007097 | 1563.15 | 0 | 0 | 2023-05-12 21:14:50 | 0.0003541 | 12.6653 | 27897.21 | 0 | 关闭
2321 | 3 | 5 | 恒流充电 | 02:04:30 | 16:29:12 | 0.152 | 2.3296 | 0.3154 | 694.64 | 0.3154 | 694.64 | 0 | 0 | 0.0007126 | 1569.65 | 0.0007126 | 1569.65 | 0 | 0 | 2023-05-12 21:15:20 | 0.000354 | 12.6647 | 27895.7416 | 0 | 关闭
2322 | 3 | 5 | 恒流充电 | 02:05:00 | 16:29:42 | 0.152 | 2.3297 | 0.3166 | 697.43 | 0.3166 | 697.43 | 0 | 0 | 0.0007156 | 1576.15 | 0.0007156 | 1576.15 | 0 | 0 | 2023-05-12 21:15:50 | 0.0003541 | 12.6651 | 27896.7205 | 0 | 关闭
2323 | 3 | 5 | 恒流充电 | 02:05:30 | 16:30:12 | 0.152 | 2.3298 | 0.3179 | 700.22 | 0.3179 | 700.22 | 0 | 0 | 0.0007185 | 1582.65 | 0.0007185 | 1582.65 | 0 | 0 | 2023-05-12 21:16:20 | 0.0003541 | 12.6644 | 27895.2521 | 0 | 关闭
2324 | 3 | 5 | 恒流充电 | 02:06:00 | 16:30:42 | 0.152 | 2.3299 | 0.3192 | 703.01 | 0.3192 | 703.01 | 0 | 0 | 0.0007215 | 1589.15 | 0.0007215 | 1589.15 | 0 | 0 | 2023-05-12 21:16:50 | 0.0003541 | 12.6649 | 27896.231 | 0 | 关闭
2325 | 3 | 5 | 恒流充电 | 02:06:30 | 16:31:12 | 0.152 | 2.33 | 0.3204 | 705.8 | 0.3204 | 705.8 | 0 | 0 | 0.0007244 | 1595.65 | 0.0007244 | 1595.65 | 0 | 0 | 2023-05-12 21:17:20 | 0.0003541 | 12.6647 | 27895.7416 | 0 | 关闭
2326 | 3 | 5 | 恒流充电 | 02:07:00 | 16:31:42 | 0.152 | 2.3301 | 0.3217 | 708.59 | 0.3217 | 708.59 | 0 | 0 | 0.0007274 | 1602.15 | 0.0007274 | 1602.15 | 0 | 0 | 2023-05-12 21:17:50 | 0.0003541 | 12.6649 | 27896.231 | 0 | 关闭
2327 | 3 | 5 | 恒流充电 | 02:07:30 | 16:32:12 | 0.152 | 2.3303 | 0.323 | 711.38 | 0.323 | 711.38 | 0 | 0 | 0.0007303 | 1608.65 | 0.0007303 | 1608.65 | 0 | 0 | 2023-05-12 21:18:20 | 0.0003542 | 6.3326 | 13948.3603 | 0 | 关闭
2328 | 3 | 5 | 恒流充电 | 02:08:00 | 16:32:42 | 0.152 | 2.3304 | 0.3242 | 714.17 | 0.3242 | 714.17 | 0 | 0 | 0.0007333 | 1615.15 | 0.0007333 | 1615.15 | 0 | 0 | 2023-05-12 21:18:50 | 0.0003542 | 12.6649 | 27896.231 | 0 | 关闭
2329 | 3 | 5 | 恒流充电 | 02:08:30 | 16:33:12 | 0.152 | 2.3306 | 0.3255 | 716.96 | 0.3255 | 716.96 | 0 | 0 | 0.0007362 | 1621.65 | 0.0007362 | 1621.65 | 0 | 0 | 2023-05-12 21:19:20 | 0.0003542 | 6.3326 | 13948.3603 | 0 | 关闭
2330 | 3 | 5 | 恒流充电 | 02:09:00 | 16:33:42 | 0.152 | 2.3309 | 0.3268 | 719.75 | 0.3268 | 719.75 | 0 | 0 | 0.0007392 | 1628.15 | 0.0007392 | 1628.15 | 0 | 0 | 2023-05-12 21:19:50 | 0.0003543 | 4.2217 | 9298.9068 | 0 | 关闭
2331 | 3 | 5 | 恒流充电 | 02:09:30 | 16:34:12 | 0.152 | 2.3311 | 0.328 | 722.54 | 0.328 | 722.54 | 0 | 0 | 0.0007421 | 1634.65 | 0.0007421 | 1634.65 | 0 | 0 | 2023-05-12 21:20:20 | 0.0003543 | 6.3323 | 13947.8708 | 0 | 关闭
2332 | 3 | 5 | 恒流充电 | 02:10:00 | 16:34:42 | 0.152 | 2.3314 | 0.3293 | 725.33 | 0.3293 | 725.33 | 0 | 0 | 0.0007451 | 1641.16 | 0.0007451 | 1641.16 | 0 | 0 | 2023-05-12 21:20:50 | 0.0003543 | 4.2216 | 9298.7437 | 0 | 关闭
2333 | 3 | 5 | 恒流充电 | 02:10:30 | 16:35:12 | 0.152 | 2.3317 | 0.3306 | 728.12 | 0.3306 | 728.12 | 0 | 0 | 0.000748 | 1647.66 | 0.000748 | 1647.66 | 0 | 0 | 2023-05-12 21:21:20 | 0.0003544 | 4.2217 | 9298.9068 | 0 | 关闭
2334 | 3 | 5 | 恒流充电 | 02:11:00 | 16:35:42 | 0.152 | 2.332 | 0.3318 | 730.9 | 0.3318 | 730.9 | 0 | 0 | 0.000751 | 1654.17 | 0.000751 | 1654.17 | 0 | 0 | 2023-05-12 21:21:50 | 0.0003544 | 4.2217 | 9298.9068 | 0 | 关闭
2335 | 3 | 5 | 恒流充电 | 02:11:30 | 16:36:12 | 0.152 | 2.3323 | 0.3331 | 733.69 | 0.3331 | 733.69 | 0 | 0 | 0.0007539 | 1660.67 | 0.0007539 | 1660.67 | 0 | 0 | 2023-05-12 21:22:20 | 0.0003545 | 4.2216 | 9298.7437 | 0 | 关闭
2336 | 3 | 5 | 恒流充电 | 02:12:00 | 16:36:42 | 0.152 | 2.3327 | 0.3344 | 736.48 | 0.3344 | 736.48 | 0 | 0 | 0.0007569 | 1667.18 | 0.0007569 | 1667.18 | 0 | 0 | 2023-05-12 21:22:50 | 0.0003545 | 3.1663 | 6974.1801 | 0 | 关闭
2337 | 3 | 5 | 恒流充电 | 02:12:30 | 16:37:12 | 0.152 | 2.333 | 0.3356 | 739.27 | 0.3356 | 739.27 | 0 | 0 | 0.0007599 | 1673.69 | 0.0007599 | 1673.69 | 0 | 0 | 2023-05-12 21:23:20 | 0.0003546 | 4.2217 | 9298.9068 | 0 | 关闭
2338 | 3 | 5 | 恒流充电 | 02:13:00 | 16:37:42 | 0.152 | 2.3334 | 0.3369 | 742.06 | 0.3369 | 742.06 | 0 | 0 | 0.0007628 | 1680.2 | 0.0007628 | 1680.2 | 0 | 0 | 2023-05-12 21:23:50 | 0.0003547 | 3.1662 | 6974.0578 | 0 | 关闭
2339 | 3 | 5 | 恒流充电 | 02:13:30 | 16:38:12 | 0.152 | 2.3337 | 0.3382 | 744.85 | 0.3382 | 744.85 | 0 | 0 | 0.0007658 | 1686.71 | 0.0007658 | 1686.71 | 0 | 0 | 2023-05-12 21:24:20 | 0.0003547 | 4.2216 | 9298.5805 | 0 | 关闭
2340 | 3 | 5 | 恒流充电 | 02:14:00 | 16:38:42 | 0.152 | 2.334 | 0.3394 | 747.64 | 0.3394 | 747.64 | 0 | 0 | 0.0007687 | 1693.22 | 0.0007687 | 1693.22 | 0 | 0 | 2023-05-12 21:24:50 | 0.0003547 | 4.2217 | 9298.9068 | 0 | 关闭
2341 | 3 | 5 | 恒流充电 | 02:14:30 | 16:39:12 | 0.152 | 2.3343 | 0.3407 | 750.43 | 0.3407 | 750.43 | 0 | 0 | 0.0007717 | 1699.73 | 0.0007717 | 1699.73 | 0 | 0 | 2023-05-12 21:25:20 | 0.0003548 | 4.2216 | 9298.7437 | 0 | 关闭
2342 | 3 | 5 | 恒流充电 | 02:15:00 | 16:39:42 | 0.152 | 2.3346 | 0.342 | 753.22 | 0.342 | 753.22 | 0 | 0 | 0.0007746 | 1706.24 | 0.0007746 | 1706.24 | 0 | 0 | 2023-05-12 21:25:50 | 0.0003548 | 4.2217 | 9298.9068 | 0 | 关闭
2343 | 3 | 5 | 恒流充电 | 02:15:30 | 16:40:12 | 0.152 | 2.3348 | 0.3432 | 756.01 | 0.3432 | 756.01 | 0 | 0 | 0.0007776 | 1712.75 | 0.0007776 | 1712.75 | 0 | 0 | 2023-05-12 21:26:20 | 0.0003548 | 6.3322 | 13947.626 | 0 | 关闭
2344 | 3 | 5 | 恒流充电 | 02:16:00 | 16:40:42 | 0.152 | 2.3352 | 0.3445 | 758.8 | 0.3445 | 758.8 | 0 | 0 | 0.0007805 | 1719.27 | 0.0007805 | 1719.27 | 0 | 0 | 2023-05-12 21:26:50 | 0.0003549 | 3.1663 | 6974.1801 | 0 | 关闭
2345 | 3 | 5 | 恒流充电 | 02:16:30 | 16:41:12 | 0.152 | 2.3355 | 0.3458 | 761.59 | 0.3458 | 761.59 | 0 | 0 | 0.0007835 | 1725.78 | 0.0007835 | 1725.78 | 0 | 0 | 2023-05-12 21:27:20 | 0.0003549 | 4.2215 | 9298.4174 | 0 | 关闭
2346 | 3 | 5 | 恒流充电 | 02:17:00 | 16:41:42 | 0.152 | 2.336 | 0.347 | 764.38 | 0.347 | 764.38 | 0 | 0 | 0.0007865 | 1732.3 | 0.0007865 | 1732.3 | 0 | 0 | 2023-05-12 21:27:50 | 0.000355 | 2.533 | 5579.3441 | 0 | 关闭
2347 | 3 | 5 | 恒流充电 | 02:17:30 | 16:42:12 | 0.152 | 2.3363 | 0.3483 | 767.17 | 0.3483 | 767.17 | 0 | 0 | 0.0007894 | 1738.81 | 0.0007894 | 1738.81 | 0 | 0 | 2023-05-12 21:28:20 | 0.000355 | 4.2217 | 9298.9068 | 0 | 关闭
2348 | 3 | 5 | 恒流充电 | 02:18:00 | 16:42:42 | 0.152 | 2.3366 | 0.3496 | 769.96 | 0.3496 | 769.96 | 0 | 0 | 0.0007924 | 1745.33 | 0.0007924 | 1745.33 | 0 | 0 | 2023-05-12 21:28:50 | 0.0003551 | 4.2215 | 9298.4174 | 0 | 关闭
2349 | 3 | 5 | 恒流充电 | 02:18:30 | 16:43:12 | 0.152 | 2.337 | 0.3508 | 772.75 | 0.3508 | 772.75 | 0 | 0 | 0.0007953 | 1751.85 | 0.0007953 | 1751.85 | 0 | 0 | 2023-05-12 21:29:20 | 0.0003552 | 3.1664 | 6974.4249 | 0 | 关闭
2350 | 3 | 5 | 恒流充电 | 02:19:00 | 16:43:42 | 0.152 | 2.3375 | 0.3521 | 775.54 | 0.3521 | 775.54 | 0 | 0 | 0.0007983 | 1758.37 | 0.0007983 | 1758.37 | 0 | 0 | 2023-05-12 21:29:50 | 0.0003553 | 2.533 | 5579.2462 | 0 | 关闭
2351 | 3 | 5 | 恒流充电 | 02:19:30 | 16:44:12 | 0.152 | 2.3379 | 0.3534 | 778.33 | 0.3534 | 778.33 | 0 | 0 | 0.0008013 | 1764.89 | 0.0008013 | 1764.89 | 0 | 0 | 2023-05-12 21:30:20 | 0.0003554 | 3.1663 | 6974.3025 | 0 | 关闭
2352 | 3 | 5 | 恒流充电 | 02:20:00 | 16:44:42 | 0.152 | 2.3383 | 0.3546 | 781.12 | 0.3546 | 781.12 | 0 | 0 | 0.0008042 | 1771.42 | 0.0008042 | 1771.42 | 0 | 0 | 2023-05-12 21:30:50 | 0.0003554 | 3.1662 | 6974.0578 | 0 | 关闭
2353 | 3 | 5 | 恒流充电 | 02:20:30 | 16:45:12 | 0.152 | 2.3387 | 0.3559 | 783.91 | 0.3559 | 783.91 | 0 | 0 | 0.0008072 | 1777.94 | 0.0008072 | 1777.94 | 0 | 0 | 2023-05-12 21:31:20 | 0.0003555 | 3.1663 | 6974.1801 | 0 | 关闭
2354 | 3 | 5 | 恒流充电 | 02:21:00 | 16:45:42 | 0.152 | 2.3393 | 0.3572 | 786.7 | 0.3572 | 786.7 | 0 | 0 | 0.0008101 | 1784.46 | 0.0008101 | 1784.46 | 0 | 0 | 2023-05-12 21:31:50 | 0.0003556 | 2.1109 | 4649.4534 | 0 | 关闭
2355 | 3 | 5 | 恒流充电 | 02:21:30 | 16:46:12 | 0.152 | 2.3398 | 0.3584 | 789.49 | 0.3584 | 789.49 | 0 | 0 | 0.0008131 | 1790.99 | 0.0008131 | 1790.99 | 0 | 0 | 2023-05-12 21:32:20 | 0.0003556 | 2.533 | 5579.2462 | 0 | 关闭
2356 | 3 | 5 | 恒流充电 | 02:22:00 | 16:46:42 | 0.152 | 2.3402 | 0.3597 | 792.28 | 0.3597 | 792.28 | 0 | 0 | 0.0008161 | 1797.52 | 0.0008161 | 1797.52 | 0 | 0 | 2023-05-12 21:32:50 | 0.0003557 | 3.1663 | 6974.1801 | 0 | 关闭
2357 | 3 | 5 | 恒流充电 | 02:22:30 | 16:47:12 | 0.152 | 2.3407 | 0.361 | 795.07 | 0.361 | 795.07 | 0 | 0 | 0.000819 | 1804.05 | 0.000819 | 1804.05 | 0 | 0 | 2023-05-12 21:33:20 | 0.0003558 | 2.5329 | 5579.1483 | 0 | 关闭
2358 | 3 | 5 | 恒流充电 | 02:23:00 | 16:47:42 | 0.152 | 2.3411 | 0.3622 | 797.86 | 0.3622 | 797.86 | 0 | 0 | 0.000822 | 1810.58 | 0.000822 | 1810.58 | 0 | 0 | 2023-05-12 21:33:50 | 0.0003558 | 3.1664 | 6974.4249 | 0 | 关闭
2359 | 3 | 5 | 恒流充电 | 02:23:30 | 16:48:12 | 0.152 | 2.3416 | 0.3635 | 800.65 | 0.3635 | 800.65 | 0 | 0 | 0.000825 | 1817.11 | 0.000825 | 1817.11 | 0 | 0 | 2023-05-12 21:34:20 | 0.0003559 | 2.5331 | 5579.5399 | 0 | 关闭
2360 | 3 | 5 | 恒流充电 | 02:24:00 | 16:48:42 | 0.152 | 2.3423 | 0.3648 | 803.44 | 0.3648 | 803.44 | 0 | 0 | 0.0008279 | 1823.64 | 0.0008279 | 1823.64 | 0 | 0 | 2023-05-12 21:34:50 | 0.0003561 | 1.8094 | 3985.4556 | 0 | 关闭
2361 | 3 | 5 | 恒流充电 | 02:24:30 | 16:49:12 | 0.152 | 2.3427 | 0.366 | 806.23 | 0.366 | 806.23 | 0 | 0 | 0.0008309 | 1830.18 | 0.0008309 | 1830.18 | 0 | 0 | 2023-05-12 21:35:20 | 0.0003561 | 3.1669 | 6975.6486 | 0 | 关闭
2362 | 3 | 5 | 恒流充电 | 02:25:00 | 16:49:42 | 0.152 | 2.343 | 0.3673 | 809.02 | 0.3673 | 809.02 | 0 | 0 | 0.0008339 | 1836.72 | 0.0008339 | 1836.72 | 0 | 0 | 2023-05-12 21:35:50 | 0.0003561 | 4.2223 | 9300.2121 | 0 | 关闭
2363 | 3 | 5 | 恒流充电 | 02:25:30 | 16:50:12 | 0.152 | 2.3436 | 0.3686 | 811.81 | 0.3686 | 811.81 | 0 | 0 | 0.0008368 | 1843.25 | 0.0008368 | 1843.25 | 0 | 0 | 2023-05-12 21:36:20 | 0.0003562 | 2.1108 | 4649.2903 | 0 | 关闭
2364 | 3 | 5 | 恒流充电 | 02:26:00 | 16:50:42 | 0.152 | 2.3441 | 0.3698 | 814.6 | 0.3698 | 814.6 | 0 | 0 | 0.0008398 | 1849.79 | 0.0008398 | 1849.79 | 0 | 0 | 2023-05-12 21:36:50 | 0.0003563 | 2.5329 | 5579.0504 | 0 | 关闭
2365 | 3 | 5 | 恒流充电 | 02:26:30 | 16:51:12 | 0.152 | 2.3446 | 0.3711 | 817.38 | 0.3711 | 817.38 | 0 | 0 | 0.0008428 | 1856.33 | 0.0008428 | 1856.33 | 0 | 0 | 2023-05-12 21:37:20 | 0.0003563 | 2.533 | 5579.2462 | 0 | 关闭
2366 | 3 | 5 | 恒流充电 | 02:27:00 | 16:51:42 | 0.152 | 2.345 | 0.3724 | 820.17 | 0.3724 | 820.17 | 0 | 0 | 0.0008457 | 1862.87 | 0.0008457 | 1862.87 | 0 | 0 | 2023-05-12 21:37:50 | 0.0003563 | 3.1661 | 6973.813 | 0 | 关闭
2367 | 3 | 5 | 恒流充电 | 02:27:30 | 16:52:12 | 0.152 | 2.3457 | 0.3736 | 822.96 | 0.3736 | 822.96 | 0 | 0 | 0.0008487 | 1869.41 | 0.0008487 | 1869.41 | 0 | 0 | 2023-05-12 21:38:20 | 0.0003565 | 1.8092 | 3984.9661 | 0 | 关闭
2368 | 3 | 5 | 恒流充电 | 02:28:00 | 16:52:42 | 0.152 | 2.3463 | 0.3749 | 825.75 | 0.3749 | 825.75 | 0 | 0 | 0.0008517 | 1875.96 | 0.0008517 | 1875.96 | 0 | 0 | 2023-05-12 21:38:50 | 0.0003566 | 2.1107 | 4649.2087 | 0 | 关闭
2369 | 3 | 5 | 恒流充电 | 02:28:30 | 16:53:12 | 0.152 | 2.3469 | 0.3762 | 828.54 | 0.3762 | 828.54 | 0 | 0 | 0.0008547 | 1882.5 | 0.0008547 | 1882.5 | 0 | 0 | 2023-05-12 21:39:20 | 0.0003567 | 2.1107 | 4649.0455 | 0 | 关闭
2370 | 3 | 5 | 恒流充电 | 02:29:00 | 16:53:42 | 0.152 | 2.3476 | 0.3774 | 831.33 | 0.3774 | 831.33 | 0 | 0 | 0.0008576 | 1889.05 | 0.0008576 | 1889.05 | 0 | 0 | 2023-05-12 21:39:50 | 0.0003568 | 1.8092 | 3985.036 | 0 | 关闭
2371 | 3 | 5 | 恒流充电 | 02:29:30 | 16:54:12 | 0.152 | 2.3482 | 0.3787 | 834.12 | 0.3787 | 834.12 | 0 | 0 | 0.0008606 | 1895.6 | 0.0008606 | 1895.6 | 0 | 0 | 2023-05-12 21:40:20 | 0.0003569 | 2.1107 | 4649.2087 | 0 | 关闭
2372 | 3 | 5 | 恒流充电 | 02:30:00 | 16:54:42 | 0.152 | 2.3491 | 0.38 | 836.91 | 0.38 | 836.91 | 0 | 0 | 0.0008636 | 1902.15 | 0.0008636 | 1902.15 | 0 | 0 | 2023-05-12 21:40:50 | 0.000357 | 1.4073 | 3099.7988 | 0 | 关闭
2373 | 3 | 5 | 恒流充电 | 02:30:30 | 16:55:12 | 0.152 | 2.3498 | 0.3812 | 839.7 | 0.3812 | 839.7 | 0 | 0 | 0.0008666 | 1908.71 | 0.0008666 | 1908.71 | 0 | 0 | 2023-05-12 21:41:20 | 0.0003571 | 1.8096 | 3985.8751 | 0 | 关闭
2374 | 3 | 5 | 恒流充电 | 02:31:00 | 16:55:42 | 0.152 | 2.3504 | 0.3825 | 842.49 | 0.3825 | 842.49 | 0 | 0 | 0.0008695 | 1915.26 | 0.0008695 | 1915.26 | 0 | 0 | 2023-05-12 21:41:50 | 0.0003572 | 2.1109 | 4649.535 | 0 | 关闭
2375 | 3 | 5 | 恒流充电 | 02:31:30 | 16:56:12 | 0.152 | 2.3511 | 0.3838 | 845.28 | 0.3838 | 845.28 | 0 | 0 | 0.0008725 | 1921.82 | 0.0008725 | 1921.82 | 0 | 0 | 2023-05-12 21:42:20 | 0.0003573 | 1.8093 | 3985.1759 | 0 | 关闭
2376 | 3 | 5 | 恒流充电 | 02:32:00 | 16:56:42 | 0.152 | 2.3518 | 0.385 | 848.07 | 0.385 | 848.07 | 0 | 0 | 0.0008755 | 1928.38 | 0.0008755 | 1928.38 | 0 | 0 | 2023-05-12 21:42:50 | 0.0003574 | 1.8093 | 3985.1759 | 0 | 关闭
2377 | 3 | 5 | 恒流充电 | 02:32:30 | 16:57:12 | 0.152 | 2.3526 | 0.3863 | 850.86 | 0.3863 | 850.86 | 0 | 0 | 0.0008785 | 1934.94 | 0.0008785 | 1934.94 | 0 | 0 | 2023-05-12 21:43:20 | 0.0003575 | 1.5831 | 3487.0289 | 0 | 关闭
2378 | 3 | 5 | 恒流充电 | 02:33:00 | 16:57:42 | 0.152 | 2.3534 | 0.3876 | 853.65 | 0.3876 | 853.65 | 0 | 0 | 0.0008814 | 1941.51 | 0.0008814 | 1941.51 | 0 | 0 | 2023-05-12 21:43:50 | 0.0003577 | 1.5831 | 3487.0289 | 0 | 关闭
2379 | 3 | 5 | 恒流充电 | 02:33:30 | 16:58:12 | 0.152 | 2.3541 | 0.3888 | 856.44 | 0.3888 | 856.44 | 0 | 0 | 0.0008844 | 1948.07 | 0.0008844 | 1948.07 | 0 | 0 | 2023-05-12 21:44:20 | 0.0003577 | 1.8092 | 3985.036 | 0 | 关闭
2380 | 3 | 5 | 恒流充电 | 02:34:00 | 16:58:42 | 0.152 | 2.3549 | 0.3901 | 859.23 | 0.3901 | 859.23 | 0 | 0 | 0.0008874 | 1954.64 | 0.0008874 | 1954.64 | 0 | 0 | 2023-05-12 21:44:50 | 0.0003579 | 1.5831 | 3487.0289 | 0 | 关闭
2381 | 3 | 5 | 恒流充电 | 02:34:30 | 16:59:12 | 0.152 | 2.3557 | 0.3914 | 862.02 | 0.3914 | 862.02 | 0 | 0 | 0.0008904 | 1961.21 | 0.0008904 | 1961.21 | 0 | 0 | 2023-05-12 21:45:20 | 0.000358 | 1.583 | 3486.7841 | 0 | 关闭
2382 | 3 | 5 | 恒流充电 | 02:35:00 | 16:59:42 | 0.152 | 2.3566 | 0.3926 | 864.81 | 0.3926 | 864.81 | 0 | 0 | 0.0008934 | 1967.78 | 0.0008934 | 1967.78 | 0 | 0 | 2023-05-12 21:45:50 | 0.0003582 | 1.4072 | 3099.4725 | 0 | 关闭
2383 | 3 | 5 | 恒流充电 | 02:35:30 | 17:00:12 | 0.152 | 2.3576 | 0.3939 | 867.6 | 0.3939 | 867.6 | 0 | 0 | 0.0008964 | 1974.36 | 0.0008964 | 1974.36 | 0 | 0 | 2023-05-12 21:46:20 | 0.0003583 | 1.2665 | 2789.6231 | 0 | 关闭
2384 | 3 | 5 | 恒流充电 | 02:36:00 | 17:00:42 | 0.152 | 2.3585 | 0.3952 | 870.39 | 0.3952 | 870.39 | 0 | 0 | 0.0008993 | 1980.94 | 0.0008993 | 1980.94 | 0 | 0 | 2023-05-12 21:46:50 | 0.0003584 | 1.4072 | 3099.4725 | 0 | 关闭
2385 | 3 | 5 | 恒流充电 | 02:36:30 | 17:01:12 | 0.152 | 2.3596 | 0.3964 | 873.18 | 0.3964 | 873.18 | 0 | 0 | 0.0009023 | 1987.52 | 0.0009023 | 1987.52 | 0 | 0 | 2023-05-12 21:47:20 | 0.0003586 | 1.1513 | 2535.932 | 0 | 关闭
2386 | 3 | 5 | 恒流充电 | 02:37:00 | 17:01:42 | 0.152 | 2.3608 | 0.3977 | 875.97 | 0.3977 | 875.97 | 0 | 0 | 0.0009053 | 1994.1 | 0.0009053 | 1994.1 | 0 | 0 | 2023-05-12 21:47:50 | 0.0003588 | 1.0554 | 2324.6859 | 0 | 关闭
2387 | 3 | 5 | 恒流充电 | 02:37:30 | 17:02:12 | 0.152 | 2.362 | 0.399 | 878.76 | 0.399 | 878.76 | 0 | 0 | 0.0009083 | 2000.69 | 0.0009083 | 2000.69 | 0 | 0 | 2023-05-12 21:48:20 | 0.000359 | 1.0554 | 2324.6859 | 0 | 关闭
2388 | 3 | 5 | 恒流充电 | 02:38:00 | 17:02:42 | 0.152 | 2.3633 | 0.4002 | 881.55 | 0.4002 | 881.55 | 0 | 0 | 0.0009113 | 2007.28 | 0.0009113 | 2007.28 | 0 | 0 | 2023-05-12 21:48:50 | 0.0003592 | 0.9742 | 2145.8639 | 0 | 关闭
2389 | 3 | 5 | 恒流充电 | 02:38:30 | 17:03:12 | 0.152 | 2.3647 | 0.4015 | 884.34 | 0.4015 | 884.34 | 0 | 0 | 0.0009143 | 2013.87 | 0.0009143 | 2013.87 | 0 | 0 | 2023-05-12 21:49:20 | 0.0003594 | 0.9046 | 1992.4481 | 0 | 关闭
2390 | 3 | 5 | 恒流充电 | 02:39:00 | 17:03:42 | 0.152 | 2.3661 | 0.4028 | 887.12 | 0.4028 | 887.12 | 0 | 0 | 0.0009173 | 2020.47 | 0.0009173 | 2020.47 | 0 | 0 | 2023-05-12 21:49:50 | 0.0003596 | 0.9047 | 1992.6579 | 0 | 关闭
2391 | 3 | 5 | 恒流充电 | 02:39:30 | 17:04:12 | 0.152 | 2.3677 | 0.404 | 889.91 | 0.404 | 889.91 | 0 | 0 | 0.0009203 | 2027.08 | 0.0009203 | 2027.08 | 0 | 0 | 2023-05-12 21:50:20 | 0.0003599 | 0.7915 | 1743.3921 | 0 | 关闭
2392 | 3 | 5 | 恒流充电 | 02:40:00 | 17:04:42 | 0.152 | 2.3694 | 0.4053 | 892.7 | 0.4053 | 892.7 | 0 | 0 | 0.0009233 | 2033.68 | 0.0009233 | 2033.68 | 0 | 0 | 2023-05-12 21:50:50 | 0.0003601 | 0.745 | 1640.9548 | 0 | 关闭
2393 | 3 | 5 | 恒流充电 | 02:40:30 | 17:05:12 | 0.152 | 2.3712 | 0.4066 | 895.49 | 0.4066 | 895.49 | 0 | 0 | 0.0009263 | 2040.29 | 0.0009263 | 2040.29 | 0 | 0 | 2023-05-12 21:51:20 | 0.0003604 | 0.7036 | 1549.7906 | 0 | 关闭
2394 | 3 | 5 | 恒流充电 | 02:41:00 | 17:05:42 | 0.152 | 2.3731 | 0.4078 | 898.28 | 0.4078 | 898.28 | 0 | 0 | 0.0009293 | 2046.91 | 0.0009293 | 2046.91 | 0 | 0 | 2023-05-12 21:51:50 | 0.0003606 | 0.6665 | 1468.1196 | 0 | 关闭
2395 | 3 | 5 | 恒流充电 | 02:41:30 | 17:06:12 | 0.152 | 2.3754 | 0.4091 | 901.07 | 0.4091 | 901.07 | 0 | 0 | 0.0009323 | 2053.53 | 0.0009323 | 2053.53 | 0 | 0 | 2023-05-12 21:52:20 | 0.000361 | 0.5506 | 1212.8796 | 0 | 关闭
2396 | 3 | 5 | 恒流充电 | 02:42:00 | 17:06:42 | 0.152 | 2.3778 | 0.4104 | 903.86 | 0.4104 | 903.86 | 0 | 0 | 0.0009353 | 2060.16 | 0.0009353 | 2060.16 | 0 | 0 | 2023-05-12 21:52:50 | 0.0003614 | 0.5277 | 1162.3022 | 0 | 关闭
2397 | 3 | 5 | 恒流充电 | 02:42:30 | 17:07:12 | 0.152 | 2.3806 | 0.4116 | 906.65 | 0.4116 | 906.65 | 0 | 0 | 0.0009383 | 2066.8 | 0.0009383 | 2066.8 | 0 | 0 | 2023-05-12 21:53:20 | 0.0003618 | 0.4523 | 996.259 | 0 | 关闭
2398 | 3 | 5 | 恒流充电 | 02:43:00 | 17:07:42 | 0.152 | 2.3839 | 0.4129 | 909.44 | 0.4129 | 909.44 | 0 | 0 | 0.0009413 | 2073.45 | 0.0009413 | 2073.45 | 0 | 0 | 2023-05-12 21:53:50 | 0.0003623 | 0.3838 | 845.3403 | 0 | 关闭
2399 | 3 | 5 | 恒流充电 | 02:43:30 | 17:08:12 | 0.152 | 2.3877 | 0.4142 | 912.23 | 0.4142 | 912.23 | 0 | 0 | 0.0009444 | 2080.1 | 0.0009444 | 2080.1 | 0 | 0 | 2023-05-12 21:54:20 | 0.0003629 | 0.3333 | 734.1113 | 0 | 关闭
2400 | 3 | 5 | 恒流充电 | 02:44:00 | 17:08:42 | 0.152 | 2.3925 | 0.4154 | 915.02 | 0.4154 | 915.02 | 0 | 0 | 0.0009474 | 2086.77 | 0.0009474 | 2086.77 | 0 | 0 | 2023-05-12 21:54:50 | 0.0003636 | 0.2639 | 581.1715 | 0 | 关闭
2401 | 3 | 5 | 恒流充电 | 02:44:30 | 17:09:12 | 0.152 | 2.3985 | 0.4167 | 917.81 | 0.4167 | 917.81 | 0 | 0 | 0.0009504 | 2093.45 | 0.0009504 | 2093.45 | 0 | 0 | 2023-05-12 21:55:20 | 0.0003645 | 0.2111 | 464.9372 | 0 | 关闭
2402 | 3 | 5 | 恒流充电 | 02:45:00 | 17:09:42 | 0.152 | 2.4068 | 0.418 | 920.6 | 0.418 | 920.6 | 0 | 0 | 0.0009535 | 2100.15 | 0.0009535 | 2100.15 | 0 | 0 | 2023-05-12 21:55:50 | 0.0003658 | 0.1526 | 336.0874 | 0 | 关闭
2403 | 3 | 5 | 恒流充电 | 02:45:25 | 17:10:08 | 0.152 | 2.4168 | 0.419 | 922.95 | 0.419 | 922.95 | 0 | 0 | 0.000956 | 2105.83 | 0.000956 | 2105.83 | 0 | 0 | 2023-05-12 21:56:15 | 0.0003673 | 0.1068 | 235.2521 | 0 | 关闭
2404 | 3 | 5 | 恒流充电 | 02:45:30 | 17:10:12 | 0.152 | 2.4192 | 0.4192 | 923.39 | 0.4192 | 923.39 | 0 | 0 | 0.0009565 | 2106.88 | 0.0009565 | 2106.88 | 0 | 0 | 2023-05-12 21:56:20 | 0.0003676 | 0.0827 | 182.126 | 0 | 关闭
2405 | 3 | 5 | 恒流充电 | 02:45:45 | 17:10:28 | 0.152 | 2.4292 | 0.4199 | 924.84 | 0.4199 | 924.84 | 0 | 0 | 0.0009581 | 2110.4 | 0.0009581 | 2110.4 | 0 | 0 | 2023-05-12 21:56:36 | 0.0003692 | 0.0659 | 145.0612 | 0 | 关闭
2406 | 3 | 5 | 恒流充电 | 02:45:56 | 17:10:39 | 0.152 | 2.4392 | 0.4203 | 925.84 | 0.4203 | 925.84 | 0 | 0 | 0.0009592 | 2112.84 | 0.0009592 | 2112.84 | 0 | 0 | 2023-05-12 21:56:46 | 0.0003707 | 0.0456 | 100.4209 | 0 | 关闭
2407 | 3 | 5 | 恒流充电 | 02:46:00 | 17:10:42 | 0.152 | 2.4436 | 0.4205 | 926.18 | 0.4205 | 926.18 | 0 | 0 | 0.0009596 | 2113.66 | 0.0009596 | 2113.66 | 0 | 0 | 2023-05-12 21:56:50 | 0.0003714 | 0.0345 | 76.0691 | 0 | 关闭
2408 | 3 | 5 | 恒流充电 | 02:46:06 | 17:10:49 | 0.152 | 2.4536 | 0.4208 | 926.78 | 0.4208 | 926.78 | 0 | 0 | 0.0009603 | 2115.14 | 0.0009603 | 2115.14 | 0 | 0 | 2023-05-12 21:56:56 | 0.0003729 | 0.0274 | 60.4503 | 0 | 关闭
2409 | 3 | 5 | 恒流充电 | 02:46:11 | 17:10:54 | 0.152 | 2.4637 | 0.421 | 927.23 | 0.421 | 927.23 | 0 | 0 | 0.0009608 | 2116.24 | 0.0009608 | 2116.24 | 0 | 0 | 2023-05-12 21:57:01 | 0.0003744 | 0.0201 | 44.1886 | 0 | 关闭
2410 | 3 | 5 | 恒流充电 | 02:46:15 | 17:10:57 | 0.152 | 2.4737 | 0.4211 | 927.57 | 0.4211 | 927.57 | 0 | 0 | 0.0009612 | 2117.09 | 0.0009612 | 2117.09 | 0 | 0 | 2023-05-12 21:57:05 | 0.0003759 | 0.0156 | 34.4004 | 0 | 关闭
2411 | 3 | 5 | 恒流充电 | 02:46:18 | 17:11:01 | 0.152 | 2.4837 | 0.4212 | 927.86 | 0.4212 | 927.86 | 0 | 0 | 0.0009615 | 2117.8 | 0.0009615 | 2117.8 | 0 | 0 | 2023-05-12 21:57:08 | 0.0003774 | 0.0131 | 28.8204 | 0 | 关闭
2412 | 3 | 5 | 恒流充电 | 02:46:20 | 17:11:03 | 0.152 | 2.4939 | 0.4214 | 928.12 | 0.4214 | 928.12 | 0 | 0 | 0.0009618 | 2118.45 | 0.0009618 | 2118.45 | 0 | 0 | 2023-05-12 21:57:11 | 0.000379 | 0.0116 | 25.5295 | 0 | 关闭
2413 | 3 | 5 | 恒流充电 | 02:46:23 | 17:11:06 | 0.152 | 2.504 | 0.4215 | 928.36 | 0.4215 | 928.36 | 0 | 0 | 0.0009621 | 2119.05 | 0.0009621 | 2119.05 | 0 | 0 | 2023-05-12 21:57:13 | 0.0003806 | 0.0109 | 23.9407 | 0 | 关闭
2414 | 3 | 5 | 恒流充电 | 02:46:26 | 17:11:09 | 0.152 | 2.5143 | 0.4216 | 928.61 | 0.4216 | 928.61 | 0 | 0 | 0.0009623 | 2119.66 | 0.0009623 | 2119.66 | 0 | 0 | 2023-05-12 21:57:16 | 0.0003821 | 0.0107 | 23.4663 | 0 | 关闭
2415 | 3 | 5 | 恒流充电 | 02:46:28 | 17:11:11 | 0.152 | 2.5246 | 0.4217 | 928.85 | 0.4217 | 928.85 | 0 | 0 | 0.0009626 | 2120.27 | 0.0009626 | 2120.27 | 0 | 0 | 2023-05-12 21:57:19 | 0.0003837 | 0.0107 | 23.4759 | 0 | 关闭
2416 | 3 | 5 | 恒流充电 | 02:46:30 | 17:11:12 | 0.152 | 2.5294 | 0.4218 | 928.97 | 0.4218 | 928.97 | 0 | 0 | 0.0009627 | 2120.57 | 0.0009627 | 2120.57 | 0 | 0 | 2023-05-12 21:57:20 | 0.0003844 | 0.0114 | 25.1876 | 0 | 关闭
2417 | 3 | 5 | 恒流充电 | 02:46:32 | 17:11:15 | 0.152 | 2.5396 | 0.4219 | 929.23 | 0.4219 | 929.23 | 0 | 0 | 0.000963 | 2121.23 | 0.000963 | 2121.23 | 0 | 0 | 2023-05-12 21:57:23 | 0.0003859 | 0.0116 | 25.5295 | 0 | 关闭
2418 | 3 | 5 | 恒流充电 | 02:46:35 | 17:11:18 | 0.152 | 2.5497 | 0.422 | 929.52 | 0.422 | 929.52 | 0 | 0 | 0.0009634 | 2121.97 | 0.0009634 | 2121.97 | 0 | 0 | 2023-05-12 21:57:26 | 0.0003875 | 0.013 | 28.535 | 0 | 关闭
2419 | 3 | 5 | 恒流充电 | 02:46:39 | 17:11:22 | 0.152 | 2.5597 | 0.4221 | 929.84 | 0.4221 | 929.84 | 0 | 0 | 0.0009638 | 2122.8 | 0.0009638 | 2122.8 | 0 | 0 | 2023-05-12 21:57:29 | 0.000389 | 0.0148 | 32.5502 | 0 | 关闭
2420 | 3 | 5 | 恒流充电 | 02:46:43 | 17:11:26 | 0.152 | 2.5698 | 0.4223 | 930.22 | 0.4223 | 930.22 | 0 | 0 | 0.0009642 | 2123.78 | 0.0009642 | 2123.78 | 0 | 0 | 2023-05-12 21:57:33 | 0.0003906 | 0.0171 | 37.7527 | 0 | 关闭
2421 | 3 | 5 | 恒流充电 | 02:46:48 | 17:11:31 | 0.152 | 2.5799 | 0.4225 | 930.65 | 0.4225 | 930.65 | 0 | 0 | 0.0009647 | 2124.88 | 0.0009647 | 2124.88 | 0 | 0 | 2023-05-12 21:57:38 | 0.0003921 | 0.0192 | 42.347 | 0 | 关闭
2422 | 3 | 5 | 恒流充电 | 02:46:53 | 17:11:36 | 0.152 | 2.5901 | 0.4227 | 931.13 | 0.4227 | 931.13 | 0 | 0 | 0.0009653 | 2126.11 | 0.0009653 | 2126.11 | 0 | 0 | 2023-05-12 21:57:43 | 0.0003937 | 0.0211 | 46.4906 | 0 | 关闭
2423 | 3 | 5 | 恒流充电 | 02:46:58 | 17:11:41 | 0.152 | 2.6002 | 0.423 | 931.62 | 0.423 | 931.62 | 0 | 0 | 0.0009658 | 2127.38 | 0.0009658 | 2127.38 | 0 | 0 | 2023-05-12 21:57:48 | 0.0003952 | 0.0222 | 48.7925 | 0 | 关闭
2424 | 3 | 5 | 恒流充电 | 02:47:00 | 17:11:42 | 0.152 | 2.6031 | 0.423 | 931.76 | 0.423 | 931.76 | 0 | 0 | 0.000966 | 2127.75 | 0.000966 | 2127.75 | 0 | 0 | 2023-05-12 21:57:50 | 0.0003956 | 0.0218 | 48.1037 | 0 | 关闭
2425 | 3 | 5 | 恒流充电 | 02:47:05 | 17:11:48 | 0.152 | 2.6133 | 0.4232 | 932.24 | 0.4232 | 932.24 | 0 | 0 | 0.0009666 | 2129.01 | 0.0009666 | 2129.01 | 0 | 0 | 2023-05-12 21:57:55 | 0.0003971 | 0.0215 | 47.4024 | 0 | 关闭
2426 | 3 | 5 | 恒流充电 | 02:47:10 | 17:11:53 | 0.152 | 2.6233 | 0.4234 | 932.7 | 0.4234 | 932.7 | 0 | 0 | 0.0009671 | 2130.2 | 0.0009671 | 2130.2 | 0 | 0 | 2023-05-12 21:58:00 | 0.0003987 | 0.0207 | 45.5702 | 0 | 关闭
2427 | 3 | 5 | 恒流充电 | 02:47:14 | 17:11:57 | 0.152 | 2.6334 | 0.4236 | 933.12 | 0.4236 | 933.12 | 0 | 0 | 0.0009676 | 2131.33 | 0.0009676 | 2131.33 | 0 | 0 | 2023-05-12 21:58:05 | 0.0004003 | 0.0192 | 42.3373 | 0 | 关闭
2428 | 3 | 5 | 恒流充电 | 02:47:19 | 17:12:01 | 0.152 | 2.6435 | 0.4238 | 933.52 | 0.4238 | 933.52 | 0 | 0 | 0.0009681 | 2132.38 | 0.0009681 | 2132.38 | 0 | 0 | 2023-05-12 21:58:09 | 0.0004018 | 0.018 | 39.5943 | 0 | 关闭
2429 | 3 | 5 | 恒流充电 | 02:47:23 | 17:12:06 | 0.152 | 2.6538 | 0.424 | 933.91 | 0.424 | 933.91 | 0 | 0 | 0.0009686 | 2133.39 | 0.0009686 | 2133.39 | 0 | 0 | 2023-05-12 21:58:13 | 0.0004033 | 0.0168 | 37.0101 | 0 | 关闭
2430 | 3 | 5 | 恒流充电 | 02:47:27 | 17:12:09 | 0.152 | 2.664 | 0.4242 | 934.27 | 0.4242 | 934.27 | 0 | 0 | 0.000969 | 2134.35 | 0.000969 | 2134.35 | 0 | 0 | 2023-05-12 21:58:17 | 0.0004048 | 0.0161 | 35.559 | 0 | 关闭
2431 | 3 | 5 | 恒流充电 | 02:47:30 | 17:12:12 | 0.152 | 2.6723 | 0.4243 | 934.55 | 0.4243 | 934.55 | 0 | 0 | 0.0009693 | 2135.1 | 0.0009693 | 2135.1 | 0 | 0 | 2023-05-12 21:58:20 | 0.0004061 | 0.0153 | 33.6028 | 0 | 关闭
2432 | 3 | 5 | 恒流充电 | 02:47:33 | 17:12:16 | 0.152 | 2.6825 | 0.4244 | 934.88 | 0.4244 | 934.88 | 0 | 0 | 0.0009697 | 2136 | 0.0009697 | 2136 | 0 | 0 | 2023-05-12 21:58:24 | 0.0004077 | 0.0149 | 32.8237 | 0 | 关闭
2433 | 3 | 5 | 恒流充电 | 02:47:37 | 17:12:19 | 0.152 | 2.6926 | 0.4246 | 935.2 | 0.4246 | 935.2 | 0 | 0 | 0.0009701 | 2136.84 | 0.0009701 | 2136.84 | 0 | 0 | 2023-05-12 21:58:27 | 0.0004092 | 0.0142 | 31.3071 | 0 | 关闭
2434 | 3 | 5 | 恒流充电 | 02:47:40 | 17:12:23 | 0.152 | 2.7027 | 0.4247 | 935.5 | 0.4247 | 935.5 | 0 | 0 | 0.0009705 | 2137.65 | 0.0009705 | 2137.65 | 0 | 0 | 2023-05-12 21:58:30 | 0.0004108 | 0.0134 | 29.4461 | 0 | 关闭
2435 | 3 | 5 | 恒流充电 | 02:47:43 | 17:12:26 | 0.152 | 2.7128 | 0.4249 | 935.79 | 0.4249 | 935.79 | 0 | 0 | 0.0009709 | 2138.45 | 0.0009709 | 2138.45 | 0 | 0 | 2023-05-12 21:58:33 | 0.0004123 | 0.0134 | 29.4655 | 0 | 关闭
2436 | 3 | 5 | 恒流充电 | 02:47:46 | 17:12:29 | 0.152 | 2.7228 | 0.425 | 936.07 | 0.425 | 936.07 | 0 | 0 | 0.0009712 | 2139.21 | 0.0009712 | 2139.21 | 0 | 0 | 2023-05-12 21:58:36 | 0.0004138 | 0.0127 | 27.8904 | 0 | 关闭
2437 | 3 | 5 | 恒流充电 | 02:47:49 | 17:12:32 | 0.152 | 2.7328 | 0.4251 | 936.35 | 0.4251 | 936.35 | 0 | 0 | 0.0009715 | 2139.97 | 0.0009715 | 2139.97 | 0 | 0 | 2023-05-12 21:58:39 | 0.0004153 | 0.0127 | 27.9001 | 0 | 关闭
2438 | 3 | 5 | 恒流充电 | 02:47:52 | 17:12:35 | 0.152 | 2.743 | 0.4252 | 936.64 | 0.4252 | 936.64 | 0 | 0 | 0.0009719 | 2140.76 | 0.0009719 | 2140.76 | 0 | 0 | 2023-05-12 21:58:42 | 0.0004168 | 0.0128 | 28.2649 | 0 | 关闭
2439 | 3 | 5 | 恒流充电 | 02:47:55 | 17:12:38 | 0.152 | 2.7532 | 0.4254 | 936.93 | 0.4254 | 936.93 | 0 | 0 | 0.0009723 | 2141.55 | 0.0009723 | 2141.55 | 0 | 0 | 2023-05-12 21:58:46 | 0.0004184 | 0.0128 | 28.2553 | 0 | 关闭
2440 | 3 | 5 | 恒流充电 | 02:47:58 | 17:12:41 | 0.152 | 2.7634 | 0.4255 | 937.23 | 0.4255 | 937.23 | 0 | 0 | 0.0009726 | 2142.37 | 0.0009726 | 2142.37 | 0 | 0 | 2023-05-12 21:58:49 | 0.00042 | 0.0132 | 29.1766 | 0 | 关闭
2441 | 3 | 5 | 恒流充电 | 02:48:00 | 17:12:42 | 0.152 | 2.767 | 0.4256 | 937.34 | 0.4256 | 937.34 | 0 | 0 | 0.0009728 | 2142.68 | 0.0009728 | 2142.68 | 0 | 0 | 2023-05-12 21:58:50 | 0.0004205 | 0.0141 | 31.0002 | 0 | 关闭
2442 | 3 | 5 | 恒流充电 | 02:48:03 | 17:12:46 | 0.152 | 2.7771 | 0.4257 | 937.65 | 0.4257 | 937.65 | 0 | 0 | 0.0009732 | 2143.56 | 0.0009732 | 2143.56 | 0 | 0 | 2023-05-12 21:58:53 | 0.0004221 | 0.0142 | 31.2974 | 0 | 关闭
2443 | 3 | 5 | 恒流充电 | 02:48:07 | 17:12:49 | 0.152 | 2.7871 | 0.4258 | 937.99 | 0.4258 | 937.99 | 0 | 0 | 0.0009736 | 2144.49 | 0.0009736 | 2144.49 | 0 | 0 | 2023-05-12 21:58:57 | 0.0004236 | 0.0152 | 33.4802 | 0 | 关闭
2444 | 3 | 5 | 恒流充电 | 02:48:11 | 17:12:54 | 0.152 | 2.7971 | 0.426 | 938.37 | 0.426 | 938.37 | 0 | 0 | 0.0009741 | 2145.56 | 0.0009741 | 2145.56 | 0 | 0 | 2023-05-12 21:59:01 | 0.0004251 | 0.0173 | 38.1204 | 0 | 关闭
2445 | 3 | 5 | 恒流充电 | 02:48:12 | 17:12:55 | 0.152 | 2.8 | 0.4261 | 938.49 | 0.4261 | 938.49 | 0 | 0 | 0.0009742 | 2145.89 | 0.0009742 | 2145.89 | 0 | 0 | 2023-05-12 21:59:02 | 0.0004255 | 0.0189 | 41.6899 | 0 | 关闭
2446 | 4 | 2 | 搁置 | 00:00:00 | 17:12:55 | 0 | 2.7925 | 0 | 0 | 0 | 0 | 0 | 0 | 0 | 0 | 0 | 0 | 0 | 0 | 2023-05-12 21:59:03 | 0 | 0 | 0 | 0 | 关闭
2447 | 4 | 2 | 搁置 | 00:00:00 | 17:12:55 | 0 | 2.779 | 0 | 0 | 0 | 0 | 0 | 0 | 0 | 0 | 0 | 0 | 0 | 0 | 2023-05-12 21:59:03 | 0 | 0 | 0 | 0 | 关闭
2448 | 4 | 2 | 搁置 | 00:00:00 | 17:12:56 | 0 | 2.7669 | 0 | 0 | 0 | 0 | 0 | 0 | 0 | 0 | 0 | 0 | 0 | 0 | 2023-05-12 21:59:03 | 0 | 0 | 0 | 0 | 关闭
2449 | 4 | 2 | 搁置 | 00:00:01 | 17:12:56 | 0 | 2.7562 | 0 | 0 | 0 | 0 | 0 | 0 | 0 | 0 | 0 | 0 | 0 | 0 | 2023-05-12 21:59:04 | 0 | 0 | 0 | 0 | 关闭
2450 | 4 | 2 | 搁置 | 00:00:01 | 17:12:56 | 0 | 2.7454 | 0 | 0 | 0 | 0 | 0 | 0 | 0 | 0 | 0 | 0 | 0 | 0 | 2023-05-12 21:59:04 | 0 | 0 | 0 | 0 | 关闭
2451 | 4 | 2 | 搁置 | 00:00:01 | 17:12:57 | 0 | 2.7331 | 0 | 0 | 0 | 0 | 0 | 0 | 0 | 0 | 0 | 0 | 0 | 0 | 2023-05-12 21:59:04 | 0 | 0 | 0 | 0 | 关闭
2452 | 4 | 2 | 搁置 | 00:00:02 | 17:12:57 | 0 | 2.7216 | 0 | 0 | 0 | 0 | 0 | 0 | 0 | 0 | 0 | 0 | 0 | 0 | 2023-05-12 21:59:05 | 0 | 0 | 0 | 0 | 关闭
2453 | 4 | 2 | 搁置 | 00:00:02 | 17:12:57 | 0 | 2.71 | 0 | 0 | 0 | 0 | 0 | 0 | 0 | 0 | 0 | 0 | 0 | 0 | 2023-05-12 21:59:05 | 0 | 0 | 0 | 0 | 关闭
2454 | 4 | 2 | 搁置 | 00:00:03 | 17:12:58 | 0 | 2.6998 | 0 | 0 | 0 | 0 | 0 | 0 | 0 | 0 | 0 | 0 | 0 | 0 | 2023-05-12 21:59:06 | 0 | 0 | 0 | 0 | 关闭
2455 | 4 | 2 | 搁置 | 00:00:03 | 17:12:58 | 0 | 2.6894 | 0 | 0 | 0 | 0 | 0 | 0 | 0 | 0 | 0 | 0 | 0 | 0 | 2023-05-12 21:59:06 | 0 | 0 | 0 | 0 | 关闭
2456 | 4 | 2 | 搁置 | 00:00:03 | 17:12:59 | 0 | 2.6779 | 0 | 0 | 0 | 0 | 0 | 0 | 0 | 0 | 0 | 0 | 0 | 0 | 2023-05-12 21:59:06 | 0 | 0 | 0 | 0 | 关闭
2457 | 4 | 2 | 搁置 | 00:00:04 | 17:12:59 | 0 | 2.6661 | 0 | 0 | 0 | 0 | 0 | 0 | 0 | 0 | 0 | 0 | 0 | 0 | 2023-05-12 21:59:07 | 0 | 0 | 0 | 0 | 关闭
2458 | 4 | 2 | 搁置 | 00:00:04 | 17:13:00 | 0 | 2.6557 | 0 | 0 | 0 | 0 | 0 | 0 | 0 | 0 | 0 | 0 | 0 | 0 | 2023-05-12 21:59:07 | 0 | 0 | 0 | 0 | 关闭
2459 | 4 | 2 | 搁置 | 00:00:05 | 17:13:00 | 0 | 2.6452 | 0 | 0 | 0 | 0 | 0 | 0 | 0 | 0 | 0 | 0 | 0 | 0 | 2023-05-12 21:59:08 | 0 | 0 | 0 | 0 | 关闭
2460 | 4 | 2 | 搁置 | 00:00:06 | 17:13:01 | 0 | 2.6337 | 0 | 0 | 0 | 0 | 0 | 0 | 0 | 0 | 0 | 0 | 0 | 0 | 2023-05-12 21:59:09 | 0 | 0 | 0 | 0 | 关闭
2461 | 4 | 2 | 搁置 | 00:00:06 | 17:13:01 | 0 | 2.6223 | 0 | 0 | 0 | 0 | 0 | 0 | 0 | 0 | 0 | 0 | 0 | 0 | 2023-05-12 21:59:09 | 0 | 0 | 0 | 0 | 关闭
2462 | 4 | 2 | 搁置 | 00:00:07 | 17:13:02 | 0 | 2.6116 | 0 | 0 | 0 | 0 | 0 | 0 | 0 | 0 | 0 | 0 | 0 | 0 | 2023-05-12 21:59:10 | 0 | 0 | 0 | 0 | 关闭
2463 | 4 | 2 | 搁置 | 00:00:07 | 17:13:03 | 0 | 2.6005 | 0 | 0 | 0 | 0 | 0 | 0 | 0 | 0 | 0 | 0 | 0 | 0 | 2023-05-12 21:59:10 | 0 | 0 | 0 | 0 | 关闭
2464 | 4 | 2 | 搁置 | 00:00:08 | 17:13:03 | 0 | 2.5895 | 0 | 0 | 0 | 0 | 0 | 0 | 0 | 0 | 0 | 0 | 0 | 0 | 2023-05-12 21:59:11 | 0 | 0 | 0 | 0 | 关闭
2465 | 4 | 2 | 搁置 | 00:00:09 | 17:13:04 | 0 | 2.5791 | 0 | 0 | 0 | 0 | 0 | 0 | 0 | 0 | 0 | 0 | 0 | 0 | 2023-05-12 21:59:12 | 0 | 0 | 0 | 0 | 关闭
2466 | 4 | 2 | 搁置 | 00:00:10 | 17:13:05 | 0 | 2.568 | 0 | 0 | 0 | 0 | 0 | 0 | 0 | 0 | 0 | 0 | 0 | 0 | 2023-05-12 21:59:13 | 0 | 0 | 0 | 0 | 关闭
2467 | 4 | 2 | 搁置 | 00:00:11 | 17:13:06 | 0 | 2.5566 | 0 | 0 | 0 | 0 | 0 | 0 | 0 | 0 | 0 | 0 | 0 | 0 | 2023-05-12 21:59:14 | 0 | 0 | 0 | 0 | 关闭
2468 | 4 | 2 | 搁置 | 00:00:11 | 17:13:07 | 0 | 2.5464 | 0 | 0 | 0 | 0 | 0 | 0 | 0 | 0 | 0 | 0 | 0 | 0 | 2023-05-12 21:59:14 | 0 | 0 | 0 | 0 | 关闭
2469 | 4 | 2 | 搁置 | 00:00:12 | 17:13:08 | 0 | 2.5355 | 0 | 0 | 0 | 0 | 0 | 0 | 0 | 0 | 0 | 0 | 0 | 0 | 2023-05-12 21:59:15 | 0 | 0 | 0 | 0 | 关闭
2470 | 4 | 2 | 搁置 | 00:00:13 | 17:13:09 | 0 | 2.5253 | 0 | 0 | 0 | 0 | 0 | 0 | 0 | 0 | 0 | 0 | 0 | 0 | 2023-05-12 21:59:16 | 0 | 0 | 0 | 0 | 关闭
2471 | 4 | 2 | 搁置 | 00:00:15 | 17:13:10 | 0 | 2.5148 | 0 | 0 | 0 | 0 | 0 | 0 | 0 | 0 | 0 | 0 | 0 | 0 | 2023-05-12 21:59:18 | 0 | 0 | 0 | 0 | 关闭
2472 | 4 | 2 | 搁置 | 00:00:16 | 17:13:11 | 0 | 2.5046 | 0 | 0 | 0 | 0 | 0 | 0 | 0 | 0 | 0 | 0 | 0 | 0 | 2023-05-12 21:59:19 | 0 | 0 | 0 | 0 | 关闭
2473 | 4 | 2 | 搁置 | 00:00:17 | 17:13:13 | 0 | 2.4944 | 0 | 0 | 0 | 0 | 0 | 0 | 0 | 0 | 0 | 0 | 0 | 0 | 2023-05-12 21:59:20 | 0 | 0 | 0 | 0 | 关闭
2474 | 4 | 2 | 搁置 | 00:00:19 | 17:13:15 | 0 | 2.4844 | 0 | 0 | 0 | 0 | 0 | 0 | 0 | 0 | 0 | 0 | 0 | 0 | 2023-05-12 21:59:22 | 0 | 0 | 0 | 0 | 关闭
2475 | 4 | 2 | 搁置 | 00:00:21 | 17:13:17 | 0 | 2.4744 | 0 | 0 | 0 | 0 | 0 | 0 | 0 | 0 | 0 | 0 | 0 | 0 | 2023-05-12 21:59:24 | 0 | 0 | 0 | 0 | 关闭
2476 | 4 | 2 | 搁置 | 00:00:24 | 17:13:20 | 0 | 2.4642 | 0 | 0 | 0 | 0 | 0 | 0 | 0 | 0 | 0 | 0 | 0 | 0 | 2023-05-12 21:59:27 | 0 | 0 | 0 | 0 | 关闭
2477 | 4 | 2 | 搁置 | 00:00:28 | 17:13:24 | 0 | 2.4542 | 0 | 0 | 0 | 0 | 0 | 0 | 0 | 0 | 0 | 0 | 0 | 0 | 2023-05-12 21:59:31 | 0 | 0 | 0 | 0 | 关闭
2478 | 4 | 2 | 搁置 | 00:00:30 | 17:13:25 | 0 | 2.4515 | 0 | 0 | 0 | 0 | 0 | 0 | 0 | 0 | 0 | 0 | 0 | 0 | 2023-05-12 21:59:33 | 0 | 0 | 0 | 0 | 关闭
2479 | 4 | 2 | 搁置 | 00:00:35 | 17:13:31 | 0 | 2.4415 | 0 | 0 | 0 | 0 | 0 | 0 | 0 | 0 | 0 | 0 | 0 | 0 | 2023-05-12 21:59:38 | 0 | 0 | 0 | 0 | 关闭
2480 | 4 | 2 | 搁置 | 00:00:44 | 17:13:39 | 0 | 2.4314 | 0 | 0 | 0 | 0 | 0 | 0 | 0 | 0 | 0 | 0 | 0 | 0 | 2023-05-12 21:59:47 | 0 | 0 | 0 | 0 | 关闭
2481 | 4 | 2 | 搁置 | 00:00:56 | 17:13:51 | 0 | 2.4214 | 0 | 0 | 0 | 0 | 0 | 0 | 0 | 0 | 0 | 0 | 0 | 0 | 2023-05-12 21:59:59 | 0 | 0 | 0 | 0 | 关闭
2482 | 4 | 2 | 搁置 | 00:01:00 | 17:13:55 | 0 | 2.4189 | 0 | 0 | 0 | 0 | 0 | 0 | 0 | 0 | 0 | 0 | 0 | 0 | 2023-05-12 22:00:03 | 0 | 0 | 0 | 0 | 关闭
2483 | 4 | 3 | 恒流放电 | 00:00:00 | 17:13:55 | -0.1519 | 2.4123 | 0 | 0 | 0 | 0 | 0 | 0 | 0 | 0 | 0 | 0 | 0 | 0 | 2023-05-12 22:00:03 | -0.0003664 | 0 | 0 | 0 | 关闭
2484 | 4 | 3 | 恒流放电 | 00:00:01 | 17:13:56 | -0.152 | 2.4019 | 0 | 0.1 | 0 | 0 | 0 | 0.1 | 1e-07 | 0.25 | 0 | 0 | 1e-07 | 0.25 | 2023-05-12 22:00:04 | -0.0003651 | -0.0045 | -9.8348 | 0 | 关闭
2485 | 4 | 3 | 恒流放电 | 00:00:03 | 17:13:58 | -0.152 | 2.3918 | 0.0001 | 0.31 | 0 | 0 | 0.0001 | 0.31 | 3e-07 | 0.74 | 0 | 0 | 3e-07 | 0.74 | 2023-05-12 22:00:06 | -0.0003635 | -0.0092 | -20.2545 | 0 | 关闭
2486 | 4 | 3 | 恒流放电 | 00:00:07 | 17:14:02 | -0.152 | 2.3816 | 0.0003 | 0.69 | 0 | 0 | 0.0003 | 0.69 | 7e-07 | 1.65 | 0 | 0 | 7e-07 | 1.65 | 2023-05-12 22:00:10 | -0.000362 | -0.017 | -37.3766 | 0 | 关闭
2487 | 4 | 3 | 恒流放电 | 00:00:15 | 17:14:11 | -0.152 | 2.3716 | 0.0007 | 1.47 | 0 | 0 | 0.0007 | 1.47 | 1.6e-06 | 3.5 | 0 | 0 | 1.6e-06 | 3.5 | 2023-05-12 22:00:18 | -0.0003604 | -0.0355 | -78.1063 | 0 | 关闭
2488 | 4 | 3 | 恒流放电 | 00:00:30 | 17:14:25 | -0.152 | 2.3634 | 0.0013 | 2.79 | 0 | 0 | 0.0013 | 2.79 | 3e-06 | 6.63 | 0 | 0 | 3e-06 | 6.63 | 2023-05-12 22:00:33 | -0.0003592 | -0.0731 | -161.0205 | 0 | 关闭
2489 | 4 | 3 | 恒流放电 | 00:01:00 | 17:14:55 | -0.152 | 2.3551 | 0.0025 | 5.58 | 0 | 0 | 0.0025 | 5.58 | 6e-06 | 13.21 | 0 | 0 | 6e-06 | 13.21 | 2023-05-12 22:01:03 | -0.0003579 | -0.1526 | -336.0859 | 0 | 关闭
2490 | 4 | 3 | 恒流放电 | 00:01:30 | 17:15:25 | -0.152 | 2.3505 | 0.0038 | 8.37 | 0 | 0 | 0.0038 | 8.37 | 9e-06 | 19.77 | 0 | 0 | 9e-06 | 19.77 | 2023-05-12 22:01:33 | -0.0003573 | -0.2754 | -606.5076 | 0 | 关闭
2491 | 4 | 3 | 恒流放电 | 00:02:00 | 17:15:55 | -0.152 | 2.3469 | 0.0051 | 11.16 | 0 | 0 | 0.0051 | 11.16 | 1.2e-05 | 26.32 | 0 | 0 | 1.2e-05 | 26.32 | 2023-05-12 22:02:03 | -0.0003567 | -0.3518 | -774.9888 | 0 | 关闭
2492 | 4 | 3 | 恒流放电 | 00:02:30 | 17:16:25 | -0.152 | 2.3442 | 0.0063 | 13.95 | 0 | 0 | 0.0063 | 13.95 | 1.49e-05 | 32.87 | 0 | 0 | 1.49e-05 | 32.87 | 2023-05-12 22:02:33 | -0.0003563 | -0.4691 | -1033.3206 | 0 | 关闭
2493 | 4 | 3 | 恒流放电 | 00:03:00 | 17:16:55 | -0.152 | 2.3417 | 0.0076 | 16.74 | 0 | 0 | 0.0076 | 16.74 | 1.79e-05 | 39.4 | 0 | 0 | 1.79e-05 | 39.4 | 2023-05-12 22:03:03 | -0.0003559 | -0.5067 | -1115.9692 | 0 | 关闭
2494 | 4 | 3 | 恒流放电 | 00:03:30 | 17:17:25 | -0.152 | 2.3396 | 0.0089 | 19.53 | 0 | 0 | 0.0089 | 19.53 | 2.09e-05 | 45.93 | 0 | 0 | 2.09e-05 | 45.93 | 2023-05-12 22:03:33 | -0.0003556 | -0.6032 | -1328.5405 | 0 | 关闭
2495 | 4 | 3 | 恒流放电 | 00:04:00 | 17:17:55 | -0.152 | 2.3377 | 0.0101 | 22.32 | 0 | 0 | 0.0101 | 22.32 | 2.38e-05 | 52.46 | 0 | 0 | 2.38e-05 | 52.46 | 2023-05-12 22:04:03 | -0.0003553 | -0.6666 | -1468.3869 | 0 | 关闭
2496 | 4 | 3 | 恒流放电 | 00:04:30 | 17:18:25 | -0.152 | 2.3359 | 0.0114 | 25.11 | 0 | 0 | 0.0114 | 25.11 | 2.68e-05 | 58.98 | 0 | 0 | 2.68e-05 | 58.98 | 2023-05-12 22:04:33 | -0.000355 | -0.7037 | -1549.9504 | 0 | 关闭
2497 | 4 | 3 | 恒流放电 | 00:05:00 | 17:18:55 | -0.152 | 2.3342 | 0.0127 | 27.9 | 0 | 0 | 0.0127 | 27.9 | 2.97e-05 | 65.49 | 0 | 0 | 2.97e-05 | 65.49 | 2023-05-12 22:05:03 | -0.0003548 | -0.7451 | -1641.1131 | 0 | 关闭
2498 | 4 | 3 | 恒流放电 | 00:05:30 | 17:19:25 | -0.152 | 2.3327 | 0.0139 | 30.69 | 0 | 0 | 0.0139 | 30.69 | 3.27e-05 | 72 | 0 | 0 | 3.27e-05 | 72 | 2023-05-12 22:05:33 | -0.0003546 | -0.8444 | -1859.9201 | 0 | 关闭
2499 | 4 | 3 | 恒流放电 | 00:06:00 | 17:19:55 | -0.152 | 2.3314 | 0.0152 | 33.48 | 0 | 0 | 0.0152 | 33.48 | 3.56e-05 | 78.51 | 0 | 0 | 3.56e-05 | 78.51 | 2023-05-12 22:06:03 | -0.0003543 | -0.9743 | -2146.0757 | 0 | 关闭
2500 | 4 | 3 | 恒流放电 | 00:06:30 | 17:20:25 | -0.152 | 2.3301 | 0.0165 | 36.27 | 0 | 0 | 0.0165 | 36.27 | 3.86e-05 | 85.01 | 0 | 0 | 3.86e-05 | 85.01 | 2023-05-12 22:06:33 | -0.0003542 | -0.9743 | -2146.0851 | 0 | 关闭
2501 | 4 | 3 | 恒流放电 | 00:07:00 | 17:20:55 | -0.152 | 2.3288 | 0.0177 | 39.06 | 0 | 0 | 0.0177 | 39.06 | 4.15e-05 | 91.51 | 0 | 0 | 4.15e-05 | 91.51 | 2023-05-12 22:07:03 | -0.000354 | -0.9743 | -2146.0945 | 0 | 关闭
2502 | 4 | 3 | 恒流放电 | 00:07:30 | 17:21:25 | -0.152 | 2.3277 | 0.019 | 41.85 | 0 | 0 | 0.019 | 41.85 | 4.45e-05 | 98.01 | 0 | 0 | 4.45e-05 | 98.01 | 2023-05-12 22:07:33 | -0.0003538 | -1.1515 | -2536.2491 | 0 | 关闭
2503 | 4 | 3 | 恒流放电 | 00:08:00 | 17:21:55 | -0.152 | 2.3265 | 0.0203 | 44.64 | 0 | 0 | 0.0203 | 44.64 | 4.74e-05 | 104.5 | 0 | 0 | 4.74e-05 | 104.5 | 2023-05-12 22:08:03 | -0.0003536 | -1.0555 | -2324.9154 | 0 | 关闭
2504 | 4 | 3 | 恒流放电 | 00:08:30 | 17:22:25 | -0.152 | 2.3254 | 0.0215 | 47.43 | 0 | 0 | 0.0215 | 47.43 | 5.04e-05 | 110.99 | 0 | 0 | 5.04e-05 | 110.99 | 2023-05-12 22:08:33 | -0.0003534 | -1.1515 | -2536.2602 | 0 | 关闭
2505 | 4 | 3 | 恒流放电 | 00:09:00 | 17:22:55 | -0.152 | 2.3243 | 0.0228 | 50.22 | 0 | 0 | 0.0228 | 50.22 | 5.33e-05 | 117.47 | 0 | 0 | 5.33e-05 | 117.47 | 2023-05-12 22:09:03 | -0.0003533 | -1.1515 | -2536.2657 | 0 | 关闭
2506 | 4 | 3 | 恒流放电 | 00:09:30 | 17:23:25 | -0.152 | 2.3233 | 0.0241 | 53.01 | 0 | 0 | 0.0241 | 53.01 | 5.63e-05 | 123.96 | 0 | 0 | 5.63e-05 | 123.96 | 2023-05-12 22:09:33 | -0.0003531 | -1.2666 | -2789.8801 | 0 | 关闭
2507 | 4 | 3 | 恒流放电 | 00:10:00 | 17:23:55 | -0.152 | 2.3224 | 0.0253 | 55.8 | 0 | 0 | 0.0253 | 55.8 | 5.92e-05 | 130.44 | 0 | 0 | 5.92e-05 | 130.44 | 2023-05-12 22:10:03 | -0.000353 | -1.4073 | -3099.8464 | 0 | 关闭
2508 | 4 | 3 | 恒流放电 | 00:10:30 | 17:24:25 | -0.152 | 2.3214 | 0.0266 | 58.59 | 0 | 0 | 0.0266 | 58.59 | 6.22e-05 | 136.91 | 0 | 0 | 6.22e-05 | 136.91 | 2023-05-12 22:10:33 | -0.0003529 | -1.2666 | -2789.8923 | 0 | 关闭
2509 | 4 | 3 | 恒流放电 | 00:11:00 | 17:24:55 | -0.152 | 2.3204 | 0.0279 | 61.38 | 0 | 0 | 0.0279 | 61.38 | 6.51e-05 | 143.39 | 0 | 0 | 6.51e-05 | 143.39 | 2023-05-12 22:11:03 | -0.0003527 | -1.2666 | -2789.8923 | 0 | 关闭
2510 | 4 | 3 | 恒流放电 | 00:11:30 | 17:25:25 | -0.152 | 2.3195 | 0.0291 | 64.17 | 0 | 0 | 0.0291 | 64.17 | 6.8e-05 | 149.86 | 0 | 0 | 6.8e-05 | 149.86 | 2023-05-12 22:11:33 | -0.0003525 | -1.4073 | -3099.792 | 0 | 关闭
2511 | 4 | 3 | 恒流放电 | 00:12:00 | 17:25:55 | -0.152 | 2.3186 | 0.0304 | 66.96 | 0 | 0 | 0.0304 | 66.96 | 7.1e-05 | 156.33 | 0 | 0 | 7.1e-05 | 156.33 | 2023-05-12 22:12:03 | -0.0003524 | -1.4073 | -3099.8532 | 0 | 关闭
2512 | 4 | 3 | 恒流放电 | 00:12:30 | 17:26:25 | -0.152 | 2.3178 | 0.0317 | 69.75 | 0 | 0 | 0.0317 | 69.75 | 7.39e-05 | 162.8 | 0 | 0 | 7.39e-05 | 162.8 | 2023-05-12 22:12:33 | -0.0003523 | -1.5832 | -3487.3195 | 0 | 关闭
2513 | 4 | 3 | 恒流放电 | 00:13:00 | 17:26:55 | -0.152 | 2.317 | 0.0329 | 72.54 | 0 | 0 | 0.0329 | 72.54 | 7.68e-05 | 169.26 | 0 | 0 | 7.68e-05 | 169.26 | 2023-05-12 22:13:03 | -0.0003522 | -1.5833 | -3487.3577 | 0 | 关闭
2514 | 4 | 3 | 恒流放电 | 00:13:30 | 17:27:25 | -0.152 | 2.3162 | 0.0342 | 75.33 | 0 | 0 | 0.0342 | 75.33 | 7.98e-05 | 175.73 | 0 | 0 | 7.98e-05 | 175.73 | 2023-05-12 22:13:33 | -0.0003521 | -1.5834 | -3487.5948 | 0 | 关闭
2515 | 4 | 3 | 恒流放电 | 00:14:00 | 17:27:55 | -0.152 | 2.3153 | 0.0355 | 78.12 | 0 | 0 | 0.0355 | 78.12 | 8.27e-05 | 182.19 | 0 | 0 | 8.27e-05 | 182.19 | 2023-05-12 22:14:03 | -0.0003519 | -1.4075 | -3100.1455 | 0 | 关闭
2516 | 4 | 3 | 恒流放电 | 00:14:30 | 17:28:25 | -0.152 | 2.3145 | 0.0367 | 80.91 | 0 | 0 | 0.0367 | 80.91 | 8.56e-05 | 188.65 | 0 | 0 | 8.56e-05 | 188.65 | 2023-05-12 22:14:33 | -0.0003517 | -1.5831 | -3486.9677 | 0 | 关闭
2517 | 4 | 3 | 恒流放电 | 00:15:00 | 17:28:55 | -0.152 | 2.3137 | 0.038 | 83.7 | 0 | 0 | 0.038 | 83.7 | 8.86e-05 | 195.1 | 0 | 0 | 8.86e-05 | 195.1 | 2023-05-12 22:15:03 | -0.0003516 | -1.5831 | -3486.9218 | 0 | 关闭
2518 | 4 | 3 | 恒流放电 | 00:15:30 | 17:29:25 | -0.152 | 2.3129 | 0.0393 | 86.49 | 0 | 0 | 0.0393 | 86.49 | 9.15e-05 | 201.56 | 0 | 0 | 9.15e-05 | 201.56 | 2023-05-12 22:15:33 | -0.0003515 | -1.5831 | -3486.9065 | 0 | 关闭
2519 | 4 | 3 | 恒流放电 | 00:16:00 | 17:29:55 | -0.152 | 2.3121 | 0.0405 | 89.27 | 0 | 0 | 0.0405 | 89.27 | 9.44e-05 | 208.01 | 0 | 0 | 9.44e-05 | 208.01 | 2023-05-12 22:16:03 | -0.0003513 | -1.5831 | -3486.9142 | 0 | 关闭
2520 | 4 | 3 | 恒流放电 | 00:16:30 | 17:30:25 | -0.152 | 2.3114 | 0.0418 | 92.06 | 0 | 0 | 0.0418 | 92.06 | 9.74e-05 | 214.45 | 0 | 0 | 9.74e-05 | 214.45 | 2023-05-12 22:16:33 | -0.0003513 | -1.8092 | -3985.0098 | 0 | 关闭
2521 | 4 | 3 | 恒流放电 | 00:17:00 | 17:30:55 | -0.152 | 2.3107 | 0.0431 | 94.85 | 0 | 0 | 0.0431 | 94.85 | 0.0001003 | 220.9 | 0 | 0 | 0.0001003 | 220.9 | 2023-05-12 22:17:03 | -0.0003511 | -1.8092 | -3985.0273 | 0 | 关闭
2522 | 4 | 3 | 恒流放电 | 00:17:30 | 17:31:25 | -0.152 | 2.3099 | 0.0443 | 97.64 | 0 | 0 | 0.0443 | 97.64 | 0.0001032 | 227.35 | 0 | 0 | 0.0001032 | 227.35 | 2023-05-12 22:17:33 | -0.0003511 | -1.5831 | -3486.9065 | 0 | 关闭
2523 | 4 | 3 | 恒流放电 | 00:18:00 | 17:31:55 | -0.152 | 2.3092 | 0.0456 | 100.43 | 0 | 0 | 0.0456 | 100.43 | 0.0001061 | 233.79 | 0 | 0 | 0.0001061 | 233.79 | 2023-05-12 22:18:03 | -0.000351 | -1.8092 | -3985.071 | 0 | 关闭
2524 | 4 | 3 | 恒流放电 | 00:18:30 | 17:32:25 | -0.152 | 2.3084 | 0.0469 | 103.22 | 0 | 0 | 0.0469 | 103.22 | 0.0001091 | 240.23 | 0 | 0 | 0.0001091 | 240.23 | 2023-05-12 22:18:33 | -0.0003508 | -1.5831 | -3486.8989 | 0 | 关闭
2525 | 4 | 3 | 恒流放电 | 00:19:00 | 17:32:55 | -0.152 | 2.3078 | 0.0481 | 106.01 | 0 | 0 | 0.0481 | 106.01 | 0.000112 | 246.67 | 0 | 0 | 0.000112 | 246.67 | 2023-05-12 22:19:03 | -0.0003507 | -2.1107 | -4649.1679 | 0 | 关闭
2526 | 4 | 3 | 恒流放电 | 00:19:30 | 17:33:25 | -0.152 | 2.307 | 0.0494 | 108.8 | 0 | 0 | 0.0494 | 108.8 | 0.0001149 | 253.1 | 0 | 0 | 0.0001149 | 253.1 | 2023-05-12 22:19:33 | -0.0003506 | -1.583 | -3486.8759 | 0 | 关闭
2527 | 4 | 3 | 恒流放电 | 00:20:00 | 17:33:55 | -0.152 | 2.3063 | 0.0507 | 111.59 | 0 | 0 | 0.0507 | 111.59 | 0.0001178 | 259.54 | 0 | 0 | 0.0001178 | 259.54 | 2023-05-12 22:20:03 | -0.0003505 | -1.8092 | -3985.001 | 0 | 关闭
2528 | 4 | 3 | 恒流放电 | 00:20:30 | 17:34:25 | -0.152 | 2.3057 | 0.0519 | 114.38 | 0 | 0 | 0.0519 | 114.38 | 0.0001208 | 265.97 | 0 | 0 | 0.0001208 | 265.97 | 2023-05-12 22:20:33 | -0.0003504 | -2.1108 | -4649.2495 | 0 | 关闭
2529 | 4 | 3 | 恒流放电 | 00:21:00 | 17:34:55 | -0.152 | 2.305 | 0.0532 | 117.17 | 0 | 0 | 0.0532 | 117.17 | 0.0001237 | 272.4 | 0 | 0 | 0.0001237 | 272.4 | 2023-05-12 22:21:03 | -0.0003503 | -1.8092 | -3985.001 | 0 | 关闭
2530 | 4 | 3 | 恒流放电 | 00:21:30 | 17:35:25 | -0.152 | 2.3043 | 0.0545 | 119.96 | 0 | 0 | 0.0545 | 119.96 | 0.0001266 | 278.83 | 0 | 0 | 0.0001266 | 278.83 | 2023-05-12 22:21:33 | -0.0003502 | -1.8092 | -3985.0185 | 0 | 关闭
2531 | 4 | 3 | 恒流放电 | 00:22:00 | 17:35:55 | -0.152 | 2.3037 | 0.0557 | 122.75 | 0 | 0 | 0.0557 | 122.75 | 0.0001295 | 285.26 | 0 | 0 | 0.0001295 | 285.26 | 2023-05-12 22:22:03 | -0.0003501 | -2.1108 | -4649.2495 | 0 | 关闭
2532 | 4 | 3 | 恒流放电 | 00:22:30 | 17:36:25 | -0.152 | 2.3029 | 0.057 | 125.54 | 0 | 0 | 0.057 | 125.54 | 0.0001324 | 291.68 | 0 | 0 | 0.0001324 | 291.68 | 2023-05-12 22:22:33 | -0.00035 | -1.5831 | -3486.9524 | 0 | 关闭
2533 | 4 | 3 | 恒流放电 | 00:23:00 | 17:36:55 | -0.152 | 2.3022 | 0.0583 | 128.33 | 0 | 0 | 0.0583 | 128.33 | 0.0001353 | 298.11 | 0 | 0 | 0.0001353 | 298.11 | 2023-05-12 22:23:03 | -0.0003499 | -1.8092 | -3985.071 | 0 | 关闭
2534 | 4 | 3 | 恒流放电 | 00:23:30 | 17:37:25 | -0.152 | 2.3017 | 0.0595 | 131.12 | 0 | 0 | 0.0595 | 131.12 | 0.0001383 | 304.53 | 0 | 0 | 0.0001383 | 304.53 | 2023-05-12 22:23:33 | -0.0003498 | -2.5329 | -5579.1238 | 0 | 关闭
2535 | 4 | 3 | 恒流放电 | 00:24:00 | 17:37:55 | -0.152 | 2.3008 | 0.0608 | 133.91 | 0 | 0 | 0.0608 | 133.91 | 0.0001412 | 310.95 | 0 | 0 | 0.0001412 | 310.95 | 2023-05-12 22:24:03 | -0.0003497 | -1.4072 | -3099.5268 | 0 | 关闭
2536 | 4 | 3 | 恒流放电 | 00:24:30 | 17:38:25 | -0.152 | 2.3002 | 0.0621 | 136.7 | 0 | 0 | 0.0621 | 136.7 | 0.0001441 | 317.36 | 0 | 0 | 0.0001441 | 317.36 | 2023-05-12 22:24:33 | -0.0003496 | -2.1108 | -4649.2495 | 0 | 关闭
2537 | 4 | 3 | 恒流放电 | 00:25:00 | 17:38:55 | -0.152 | 2.2995 | 0.0633 | 139.49 | 0 | 0 | 0.0633 | 139.49 | 0.000147 | 323.78 | 0 | 0 | 0.000147 | 323.78 | 2023-05-12 22:25:03 | -0.0003495 | -1.8092 | -3985.071 | 0 | 关闭
2538 | 4 | 3 | 恒流放电 | 00:25:30 | 17:39:25 | -0.152 | 2.2988 | 0.0646 | 142.28 | 0 | 0 | 0.0646 | 142.28 | 0.0001499 | 330.19 | 0 | 0 | 0.0001499 | 330.19 | 2023-05-12 22:25:33 | -0.0003494 | -1.8092 | -3985.0885 | 0 | 关闭
2539 | 4 | 3 | 恒流放电 | 00:26:00 | 17:39:55 | -0.152 | 2.2981 | 0.0659 | 145.07 | 0 | 0 | 0.0659 | 145.07 | 0.0001528 | 336.6 | 0 | 0 | 0.0001528 | 336.6 | 2023-05-12 22:26:03 | -0.0003492 | -1.8092 | -3984.9836 | 0 | 关闭
2540 | 4 | 3 | 恒流放电 | 00:26:30 | 17:40:25 | -0.152 | 2.2973 | 0.0671 | 147.86 | 0 | 0 | 0.0671 | 147.86 | 0.0001557 | 343.01 | 0 | 0 | 0.0001557 | 343.01 | 2023-05-12 22:26:33 | -0.0003491 | -1.583 | -3486.8912 | 0 | 关闭
2541 | 4 | 3 | 恒流放电 | 00:27:00 | 17:40:55 | -0.152 | 2.2966 | 0.0684 | 150.64 | 0 | 0 | 0.0684 | 150.64 | 0.0001586 | 349.42 | 0 | 0 | 0.0001586 | 349.42 | 2023-05-12 22:27:03 | -0.000349 | -1.8092 | -3984.9836 | 0 | 关闭
2542 | 4 | 3 | 恒流放电 | 00:27:30 | 17:41:25 | -0.152 | 2.2959 | 0.0697 | 153.43 | 0 | 0 | 0.0697 | 153.43 | 0.0001615 | 355.83 | 0 | 0 | 0.0001615 | 355.83 | 2023-05-12 22:27:33 | -0.0003489 | -1.8092 | -3984.9661 | 0 | 关闭
2543 | 4 | 3 | 恒流放电 | 00:28:00 | 17:41:55 | -0.152 | 2.2952 | 0.0709 | 156.22 | 0 | 0 | 0.0709 | 156.22 | 0.0001645 | 362.23 | 0 | 0 | 0.0001645 | 362.23 | 2023-05-12 22:28:03 | -0.0003488 | -1.8092 | -3985.036 | 0 | 关闭
2544 | 4 | 3 | 恒流放电 | 00:28:30 | 17:42:25 | -0.152 | 2.2945 | 0.0722 | 159.01 | 0 | 0 | 0.0722 | 159.01 | 0.0001674 | 368.63 | 0 | 0 | 0.0001674 | 368.63 | 2023-05-12 22:28:33 | -0.0003487 | -1.8092 | -3984.9836 | 0 | 关闭
2545 | 4 | 3 | 恒流放电 | 00:29:00 | 17:42:55 | -0.152 | 2.2937 | 0.0735 | 161.8 | 0 | 0 | 0.0735 | 161.8 | 0.0001703 | 375.03 | 0 | 0 | 0.0001703 | 375.03 | 2023-05-12 22:29:03 | -0.0003486 | -1.583 | -3486.8912 | 0 | 关闭
2546 | 4 | 3 | 恒流放电 | 00:29:30 | 17:43:25 | -0.152 | 2.2929 | 0.0747 | 164.59 | 0 | 0 | 0.0747 | 164.59 | 0.0001732 | 381.43 | 0 | 0 | 0.0001732 | 381.43 | 2023-05-12 22:29:33 | -0.0003485 | -1.583 | -3486.8606 | 0 | 关闭
2547 | 4 | 3 | 恒流放电 | 00:30:00 | 17:43:55 | -0.152 | 2.2921 | 0.076 | 167.38 | 0 | 0 | 0.076 | 167.38 | 0.0001761 | 387.82 | 0 | 0 | 0.0001761 | 387.82 | 2023-05-12 22:30:03 | -0.0003484 | -1.5831 | -3486.9065 | 0 | 关闭
2548 | 4 | 3 | 恒流放电 | 00:30:30 | 17:44:25 | -0.152 | 2.2913 | 0.0773 | 170.17 | 0 | 0 | 0.0773 | 170.17 | 0.000179 | 394.22 | 0 | 0 | 0.000179 | 394.22 | 2023-05-12 22:30:33 | -0.0003482 | -1.583 | -3486.8912 | 0 | 关闭
2549 | 4 | 3 | 恒流放电 | 00:31:00 | 17:44:55 | -0.152 | 2.2905 | 0.0785 | 172.96 | 0 | 0 | 0.0785 | 172.96 | 0.0001819 | 400.61 | 0 | 0 | 0.0001819 | 400.61 | 2023-05-12 22:31:03 | -0.0003481 | -1.5831 | -3486.9371 | 0 | 关闭
2550 | 4 | 3 | 恒流放电 | 00:31:30 | 17:45:25 | -0.152 | 2.2897 | 0.0798 | 175.75 | 0 | 0 | 0.0798 | 175.75 | 0.0001848 | 407 | 0 | 0 | 0.0001848 | 407 | 2023-05-12 22:31:33 | -0.0003479 | -1.583 | -3486.8759 | 0 | 关闭
2551 | 4 | 3 | 恒流放电 | 00:32:00 | 17:45:55 | -0.152 | 2.2887 | 0.0811 | 178.54 | 0 | 0 | 0.0811 | 178.54 | 0.0001877 | 413.38 | 0 | 0 | 0.0001877 | 413.38 | 2023-05-12 22:32:03 | -0.0003478 | -1.2664 | -2789.513 | 0 | 关闭
2552 | 4 | 3 | 恒流放电 | 00:32:30 | 17:46:25 | -0.152 | 2.2877 | 0.0823 | 181.33 | 0 | 0 | 0.0823 | 181.33 | 0.0001906 | 419.76 | 0 | 0 | 0.0001906 | 419.76 | 2023-05-12 22:32:33 | -0.0003477 | -1.2664 | -2789.513 | 0 | 关闭
2553 | 4 | 3 | 恒流放电 | 00:33:00 | 17:46:55 | -0.152 | 2.2868 | 0.0836 | 184.12 | 0 | 0 | 0.0836 | 184.12 | 0.0001935 | 426.14 | 0 | 0 | 0.0001935 | 426.14 | 2023-05-12 22:33:03 | -0.0003475 | -1.4071 | -3099.4045 | 0 | 关闭
2554 | 4 | 3 | 恒流放电 | 00:33:30 | 17:47:25 | -0.152 | 2.2858 | 0.0849 | 186.91 | 0 | 0 | 0.0849 | 186.91 | 0.0001964 | 432.52 | 0 | 0 | 0.0001964 | 432.52 | 2023-05-12 22:33:33 | -0.0003474 | -1.2664 | -2789.4763 | 0 | 关闭
2555 | 4 | 3 | 恒流放电 | 00:34:00 | 17:47:55 | -0.152 | 2.2846 | 0.0861 | 189.7 | 0 | 0 | 0.0861 | 189.7 | 0.0001993 | 438.9 | 0 | 0 | 0.0001993 | 438.9 | 2023-05-12 22:34:03 | -0.0003472 | -1.0554 | -2324.5737 | 0 | 关闭
2556 | 4 | 3 | 恒流放电 | 00:34:30 | 17:48:25 | -0.152 | 2.2834 | 0.0874 | 192.49 | 0 | 0 | 0.0874 | 192.49 | 0.0002022 | 445.27 | 0 | 0 | 0.0002022 | 445.27 | 2023-05-12 22:34:33 | -0.000347 | -1.0554 | -2324.5941 | 0 | 关闭
2557 | 4 | 3 | 恒流放电 | 00:35:00 | 17:48:55 | -0.152 | 2.2821 | 0.0887 | 195.28 | 0 | 0 | 0.0887 | 195.28 | 0.000205 | 451.64 | 0 | 0 | 0.000205 | 451.64 | 2023-05-12 22:35:03 | -0.0003468 | -0.9742 | -2145.7604 | 0 | 关闭
2558 | 4 | 3 | 恒流放电 | 00:35:30 | 17:49:25 | -0.152 | 2.2807 | 0.0899 | 198.07 | 0 | 0 | 0.0899 | 198.07 | 0.0002079 | 458 | 0 | 0 | 0.0002079 | 458 | 2023-05-12 22:35:33 | -0.0003466 | -0.9046 | -1992.5355 | 0 | 关闭
2559 | 4 | 3 | 恒流放电 | 00:36:00 | 17:49:55 | -0.152 | 2.2791 | 0.0912 | 200.86 | 0 | 0 | 0.0912 | 200.86 | 0.0002108 | 464.36 | 0 | 0 | 0.0002108 | 464.36 | 2023-05-12 22:36:03 | -0.0003464 | -0.7915 | -1743.415 | 0 | 关闭
2560 | 4 | 3 | 恒流放电 | 00:36:30 | 17:50:25 | -0.152 | 2.2774 | 0.0925 | 203.65 | 0 | 0 | 0.0925 | 203.65 | 0.0002137 | 470.71 | 0 | 0 | 0.0002137 | 470.71 | 2023-05-12 22:36:33 | -0.0003461 | -0.745 | -1640.89 | 0 | 关闭
2561 | 4 | 3 | 恒流放电 | 00:37:00 | 17:50:55 | -0.152 | 2.2756 | 0.0937 | 206.43 | 0 | 0 | 0.0937 | 206.43 | 0.0002166 | 477.06 | 0 | 0 | 0.0002166 | 477.06 | 2023-05-12 22:37:03 | -0.0003458 | -0.7036 | -1549.7498 | 0 | 关闭
2562 | 4 | 3 | 恒流放电 | 00:37:30 | 17:51:25 | -0.152 | 2.2735 | 0.095 | 209.22 | 0 | 0 | 0.095 | 209.22 | 0.0002195 | 483.41 | 0 | 0 | 0.0002195 | 483.41 | 2023-05-12 22:37:33 | -0.0003455 | -0.6031 | -1328.3337 | 0 | 关闭
2563 | 4 | 3 | 恒流放电 | 00:38:00 | 17:51:55 | -0.152 | 2.271 | 0.0963 | 212.01 | 0 | 0 | 0.0963 | 212.01 | 0.0002223 | 489.75 | 0 | 0 | 0.0002223 | 489.75 | 2023-05-12 22:38:03 | -0.0003451 | -0.5066 | -1115.8101 | 0 | 关闭
2564 | 4 | 3 | 恒流放电 | 00:38:30 | 17:52:25 | -0.152 | 2.2682 | 0.0975 | 214.8 | 0 | 0 | 0.0975 | 214.8 | 0.0002252 | 496.08 | 0 | 0 | 0.0002252 | 496.08 | 2023-05-12 22:38:33 | -0.0003447 | -0.4523 | -996.259 | 0 | 关闭
2565 | 4 | 3 | 恒流放电 | 00:39:00 | 17:52:55 | -0.152 | 2.2651 | 0.0988 | 217.59 | 0 | 0 | 0.0988 | 217.59 | 0.0002281 | 502.4 | 0 | 0 | 0.0002281 | 502.4 | 2023-05-12 22:39:03 | -0.0003442 | -0.4085 | -899.8232 | 0 | 关闭
2566 | 4 | 3 | 恒流放电 | 00:39:30 | 17:53:25 | -0.152 | 2.2616 | 0.1001 | 220.38 | 0 | 0 | 0.1001 | 220.38 | 0.000231 | 508.72 | 0 | 0 | 0.000231 | 508.72 | 2023-05-12 22:39:33 | -0.0003437 | -0.3618 | -797.0072 | 0 | 关闭
2567 | 4 | 3 | 恒流放电 | 00:40:00 | 17:53:55 | -0.152 | 2.2577 | 0.1013 | 223.17 | 0 | 0 | 0.1013 | 223.17 | 0.0002338 | 515.02 | 0 | 0 | 0.0002338 | 515.02 | 2023-05-12 22:40:03 | -0.0003431 | -0.3247 | -715.2629 | 0 | 关闭
2568 | 4 | 3 | 恒流放电 | 00:40:30 | 17:54:25 | -0.152 | 2.2534 | 0.1026 | 225.96 | 0 | 0 | 0.1026 | 225.96 | 0.0002367 | 521.31 | 0 | 0 | 0.0002367 | 521.31 | 2023-05-12 22:40:33 | -0.0003424 | -0.2945 | -648.7268 | 0 | 关闭
2569 | 4 | 3 | 恒流放电 | 00:41:00 | 17:54:55 | -0.152 | 2.2484 | 0.1039 | 228.75 | 0 | 0 | 0.1039 | 228.75 | 0.0002395 | 527.59 | 0 | 0 | 0.0002395 | 527.59 | 2023-05-12 22:41:03 | -0.0003417 | -0.2533 | -557.9001 | 0 | 关闭
2570 | 4 | 3 | 恒流放电 | 00:41:30 | 17:55:25 | -0.152 | 2.2431 | 0.1051 | 231.54 | 0 | 0 | 0.1051 | 231.54 | 0.0002424 | 533.86 | 0 | 0 | 0.0002424 | 533.86 | 2023-05-12 22:41:33 | -0.0003409 | -0.239 | -526.3255 | 0 | 关闭
2571 | 4 | 3 | 恒流放电 | 00:42:00 | 17:55:55 | -0.152 | 2.2372 | 0.1064 | 234.33 | 0 | 0 | 0.1064 | 234.33 | 0.0002452 | 540.1 | 0 | 0 | 0.0002452 | 540.1 | 2023-05-12 22:42:03 | -0.00034 | -0.2146 | -472.7967 | 0 | 关闭
2572 | 4 | 3 | 恒流放电 | 00:42:30 | 17:56:25 | -0.152 | 2.2309 | 0.1077 | 237.12 | 0 | 0 | 0.1077 | 237.12 | 0.000248 | 546.34 | 0 | 0 | 0.000248 | 546.34 | 2023-05-12 22:42:33 | -0.0003391 | -0.201 | -442.7818 | 0 | 关闭
2573 | 4 | 3 | 恒流放电 | 00:43:00 | 17:56:55 | -0.152 | 2.2241 | 0.1089 | 239.91 | 0 | 0 | 0.1089 | 239.91 | 0.0002509 | 552.55 | 0 | 0 | 0.0002509 | 552.55 | 2023-05-12 22:43:03 | -0.000338 | -0.1862 | -410.2171 | 0 | 关闭
2574 | 4 | 3 | 恒流放电 | 00:43:30 | 17:57:25 | -0.152 | 2.2173 | 0.1102 | 242.7 | 0 | 0 | 0.1102 | 242.7 | 0.0002537 | 558.74 | 0 | 0 | 0.0002537 | 558.74 | 2023-05-12 22:43:33 | -0.0003369 | -0.1862 | -410.2207 | 0 | 关闭
2575 | 4 | 3 | 恒流放电 | 00:44:00 | 17:57:55 | -0.152 | 2.2107 | 0.1115 | 245.49 | 0 | 0 | 0.1115 | 245.49 | 0.0002565 | 564.92 | 0 | 0 | 0.0002565 | 564.92 | 2023-05-12 22:44:03 | -0.000336 | -0.1919 | -422.6442 | 0 | 关闭
2576 | 4 | 3 | 恒流放电 | 00:44:30 | 17:58:25 | -0.152 | 2.2042 | 0.1127 | 248.28 | 0 | 0 | 0.1127 | 248.28 | 0.0002593 | 571.08 | 0 | 0 | 0.0002593 | 571.08 | 2023-05-12 22:44:33 | -0.000335 | -0.1948 | -429.1502 | 0 | 关闭
2577 | 4 | 3 | 恒流放电 | 00:45:00 | 17:58:55 | -0.152 | 2.1979 | 0.114 | 251.07 | 0 | 0 | 0.114 | 251.07 | 0.0002621 | 577.22 | 0 | 0 | 0.0002621 | 577.22 | 2023-05-12 22:45:03 | -0.000334 | -0.201 | -442.774 | 0 | 关闭
2578 | 4 | 3 | 恒流放电 | 00:45:30 | 17:59:25 | -0.152 | 2.192 | 0.1153 | 253.86 | 0 | 0 | 0.1153 | 253.86 | 0.0002648 | 583.34 | 0 | 0 | 0.0002648 | 583.34 | 2023-05-12 22:45:33 | -0.0003331 | -0.2147 | -472.8341 | 0 | 关闭
2579 | 4 | 3 | 恒流放电 | 00:46:00 | 17:59:55 | -0.152 | 2.1863 | 0.1165 | 256.65 | 0 | 0 | 0.1165 | 256.65 | 0.0002676 | 589.45 | 0 | 0 | 0.0002676 | 589.45 | 2023-05-12 22:46:03 | -0.0003323 | -0.2222 | -489.4119 | 0 | 关闭
2580 | 4 | 3 | 恒流放电 | 00:46:30 | 18:00:25 | -0.152 | 2.1809 | 0.1178 | 259.44 | 0 | 0 | 0.1178 | 259.44 | 0.0002704 | 595.54 | 0 | 0 | 0.0002704 | 595.54 | 2023-05-12 22:46:33 | -0.0003314 | -0.2345 | -516.6059 | 0 | 关闭
2581 | 4 | 3 | 恒流放电 | 00:47:00 | 18:00:55 | -0.152 | 2.1756 | 0.1191 | 262.23 | 0 | 0 | 0.1191 | 262.23 | 0.0002731 | 601.62 | 0 | 0 | 0.0002731 | 601.62 | 2023-05-12 22:47:03 | -0.0003306 | -0.239 | -526.3394 | 0 | 关闭
2582 | 4 | 3 | 恒流放电 | 00:47:30 | 18:01:25 | -0.152 | 2.1707 | 0.1203 | 265.02 | 0 | 0 | 0.1203 | 265.02 | 0.0002759 | 607.68 | 0 | 0 | 0.0002759 | 607.68 | 2023-05-12 22:47:33 | -0.0003299 | -0.2585 | -569.3108 | 0 | 关闭
2583 | 4 | 3 | 恒流放电 | 00:48:00 | 18:01:55 | -0.152 | 2.1657 | 0.1216 | 267.8 | 0 | 0 | 0.1216 | 267.8 | 0.0002786 | 613.73 | 0 | 0 | 0.0002786 | 613.73 | 2023-05-12 22:48:03 | -0.0003291 | -0.2533 | -557.9295 | 0 | 关闭
2584 | 4 | 3 | 恒流放电 | 00:48:30 | 18:02:25 | -0.152 | 2.1611 | 0.1228 | 270.59 | 0 | 0 | 0.1228 | 270.59 | 0.0002814 | 619.76 | 0 | 0 | 0.0002814 | 619.76 | 2023-05-12 22:48:33 | -0.0003284 | -0.2753 | -606.4451 | 0 | 关闭
2585 | 4 | 3 | 恒流放电 | 00:49:00 | 18:02:55 | -0.152 | 2.1564 | 0.1241 | 273.38 | 0 | 0 | 0.1241 | 273.38 | 0.0002841 | 625.78 | 0 | 0 | 0.0002841 | 625.78 | 2023-05-12 22:49:03 | -0.0003278 | -0.2695 | -593.5368 | 0 | 关闭
2586 | 4 | 3 | 恒流放电 | 00:49:30 | 18:03:25 | -0.152 | 2.1519 | 0.1254 | 276.17 | 0 | 0 | 0.1254 | 276.17 | 0.0002868 | 631.79 | 0 | 0 | 0.0002868 | 631.79 | 2023-05-12 22:49:33 | -0.000327 | -0.2814 | -619.9271 | 0 | 关闭
2587 | 4 | 3 | 恒流放电 | 00:50:00 | 18:03:55 | -0.152 | 2.1474 | 0.1266 | 278.96 | 0 | 0 | 0.1266 | 278.96 | 0.0002896 | 637.79 | 0 | 0 | 0.0002896 | 637.79 | 2023-05-12 22:50:03 | -0.0003264 | -0.2814 | -619.9217 | 0 | 关闭
2588 | 4 | 3 | 恒流放电 | 00:50:30 | 18:04:25 | -0.152 | 2.143 | 0.1279 | 281.75 | 0 | 0 | 0.1279 | 281.75 | 0.0002923 | 643.77 | 0 | 0 | 0.0002923 | 643.77 | 2023-05-12 22:50:33 | -0.0003257 | -0.2878 | -633.9997 | 0 | 关闭
2589 | 4 | 3 | 恒流放电 | 00:51:00 | 18:04:55 | -0.152 | 2.1386 | 0.1292 | 284.54 | 0 | 0 | 0.1292 | 284.54 | 0.000295 | 649.75 | 0 | 0 | 0.000295 | 649.75 | 2023-05-12 22:51:03 | -0.000325 | -0.2878 | -634.0053 | 0 | 关闭
2590 | 4 | 3 | 恒流放电 | 00:51:30 | 18:05:25 | -0.152 | 2.1343 | 0.1304 | 287.33 | 0 | 0 | 0.1304 | 287.33 | 0.0002977 | 655.71 | 0 | 0 | 0.0002977 | 655.71 | 2023-05-12 22:51:33 | -0.0003244 | -0.2945 | -648.7666 | 0 | 关闭
2591 | 4 | 3 | 恒流放电 | 00:52:00 | 18:05:55 | -0.152 | 2.1299 | 0.1317 | 290.12 | 0 | 0 | 0.1317 | 290.12 | 0.0003004 | 661.65 | 0 | 0 | 0.0003004 | 661.65 | 2023-05-12 22:52:03 | -0.0003237 | -0.2878 | -634.0164 | 0 | 关闭
2592 | 4 | 3 | 恒流放电 | 00:52:30 | 18:06:25 | -0.152 | 2.1254 | 0.133 | 292.91 | 0 | 0 | 0.133 | 292.91 | 0.0003031 | 667.59 | 0 | 0 | 0.0003031 | 667.59 | 2023-05-12 22:52:33 | -0.000323 | -0.2814 | -619.9271 | 0 | 关闭
2593 | 4 | 3 | 恒流放电 | 00:53:00 | 18:06:55 | -0.152 | 2.1211 | 0.1342 | 295.7 | 0 | 0 | 0.1342 | 295.7 | 0.0003058 | 673.51 | 0 | 0 | 0.0003058 | 673.51 | 2023-05-12 22:53:03 | -0.0003223 | -0.2945 | -648.7553 | 0 | 关闭
2594 | 4 | 3 | 恒流放电 | 00:53:30 | 18:07:25 | -0.152 | 2.1166 | 0.1355 | 298.49 | 0 | 0 | 0.1355 | 298.49 | 0.0003085 | 679.42 | 0 | 0 | 0.0003085 | 679.42 | 2023-05-12 22:53:33 | -0.0003217 | -0.2814 | -619.9162 | 0 | 关闭
2595 | 4 | 3 | 恒流放电 | 00:54:00 | 18:07:55 | -0.152 | 2.1121 | 0.1368 | 301.28 | 0 | 0 | 0.1368 | 301.28 | 0.0003111 | 685.32 | 0 | 0 | 0.0003111 | 685.32 | 2023-05-12 22:54:03 | -0.000321 | -0.2814 | -619.9217 | 0 | 关闭
2596 | 4 | 3 | 恒流放电 | 00:54:30 | 18:08:25 | -0.152 | 2.1075 | 0.138 | 304.07 | 0 | 0 | 0.138 | 304.07 | 0.0003138 | 691.21 | 0 | 0 | 0.0003138 | 691.21 | 2023-05-12 22:54:33 | -0.0003203 | -0.2753 | -606.4345 | 0 | 关闭
2597 | 4 | 3 | 恒流放电 | 00:55:00 | 18:08:55 | -0.152 | 2.1029 | 0.1393 | 306.86 | 0 | 0 | 0.1393 | 306.86 | 0.0003165 | 697.08 | 0 | 0 | 0.0003165 | 697.08 | 2023-05-12 22:55:03 | -0.0003196 | -0.2753 | -606.4451 | 0 | 关闭
2598 | 4 | 3 | 恒流放电 | 00:55:30 | 18:09:25 | -0.152 | 2.0984 | 0.1406 | 309.65 | 0 | 0 | 0.1406 | 309.65 | 0.0003191 | 702.94 | 0 | 0 | 0.0003191 | 702.94 | 2023-05-12 22:55:33 | -0.0003189 | -0.2815 | -619.938 | 0 | 关闭
2599 | 4 | 3 | 恒流放电 | 00:56:00 | 18:09:55 | -0.152 | 2.0938 | 0.1418 | 312.44 | 0 | 0 | 0.1418 | 312.44 | 0.0003218 | 708.79 | 0 | 0 | 0.0003218 | 708.79 | 2023-05-12 22:56:03 | -0.0003182 | -0.2753 | -606.4398 | 0 | 关闭
2600 | 4 | 3 | 恒流放电 | 00:56:30 | 18:10:25 | -0.152 | 2.0896 | 0.1431 | 315.23 | 0 | 0 | 0.1431 | 315.23 | 0.0003244 | 714.62 | 0 | 0 | 0.0003244 | 714.62 | 2023-05-12 22:56:33 | -0.0003176 | -0.3015 | -664.2018 | 0 | 关闭
2601 | 4 | 3 | 恒流放电 | 00:57:00 | 18:10:55 | -0.152 | 2.0864 | 0.1444 | 318.02 | 0 | 0 | 0.1444 | 318.02 | 0.0003271 | 720.45 | 0 | 0 | 0.0003271 | 720.45 | 2023-05-12 22:57:03 | -0.0003171 | -0.3958 | -871.7649 | 0 | 关闭
2602 | 4 | 3 | 恒流放电 | 00:57:30 | 18:11:25 | -0.152 | 2.0846 | 0.1456 | 320.81 | 0 | 0 | 0.1456 | 320.81 | 0.0003297 | 726.26 | 0 | 0 | 0.0003297 | 726.26 | 2023-05-12 22:57:33 | -0.0003168 | -0.7036 | -1549.8314 | 0 | 关闭
2603 | 4 | 3 | 恒流放电 | 00:58:00 | 18:11:55 | -0.152 | 2.0849 | 0.1469 | 323.6 | 0 | 0 | 0.1469 | 323.6 | 0.0003324 | 732.08 | 0 | 0 | 0.0003324 | 732.08 | 2023-05-12 22:58:03 | -0.0003169 | 4.2217 | 9298.8253 | 0 | 关闭
2604 | 4 | 3 | 恒流放电 | 00:58:30 | 18:12:25 | -0.152 | 2.0868 | 0.1482 | 326.39 | 0 | 0 | 0.1482 | 326.39 | 0.000335 | 737.9 | 0 | 0 | 0.000335 | 737.9 | 2023-05-12 22:58:33 | -0.0003172 | 0.6666 | 1468.2484 | 0 | 关闭
2605 | 4 | 3 | 恒流放电 | 00:59:00 | 18:12:55 | -0.152 | 2.0891 | 0.1494 | 329.18 | 0 | 0 | 0.1494 | 329.18 | 0.0003377 | 743.72 | 0 | 0 | 0.0003377 | 743.72 | 2023-05-12 22:59:03 | -0.0003175 | 0.5507 | 1212.8903 | 0 | 关闭
2606 | 4 | 3 | 恒流放电 | 00:59:30 | 18:13:25 | -0.152 | 2.0914 | 0.1507 | 331.97 | 0 | 0 | 0.1507 | 331.97 | 0.0003403 | 749.55 | 0 | 0 | 0.0003403 | 749.55 | 2023-05-12 22:59:33 | -0.0003179 | 0.5507 | 1212.8903 | 0 | 关闭
2607 | 4 | 3 | 恒流放电 | 01:00:00 | 18:13:55 | -0.152 | 2.0934 | 0.152 | 334.76 | 0 | 0 | 0.152 | 334.76 | 0.0003429 | 755.39 | 0 | 0 | 0.0003429 | 755.39 | 2023-05-12 23:00:03 | -0.0003182 | 0.6333 | 1394.836 | 0 | 关闭
2608 | 4 | 3 | 恒流放电 | 01:00:30 | 18:14:25 | -0.152 | 2.0949 | 0.1532 | 337.55 | 0 | 0 | 0.1532 | 337.55 | 0.0003456 | 761.23 | 0 | 0 | 0.0003456 | 761.23 | 2023-05-12 23:00:33 | -0.0003184 | 0.8443 | 1859.7814 | 0 | 关闭
2609 | 4 | 3 | 恒流放电 | 01:01:00 | 18:14:55 | -0.152 | 2.0963 | 0.1545 | 340.34 | 0 | 0 | 0.1545 | 340.34 | 0.0003483 | 767.08 | 0 | 0 | 0.0003483 | 767.08 | 2023-05-12 23:01:03 | -0.0003186 | 0.9046 | 1992.6054 | 0 | 关闭
2610 | 4 | 3 | 恒流放电 | 01:01:30 | 18:15:25 | -0.152 | 2.0974 | 0.1558 | 343.13 | 0 | 0 | 0.1558 | 343.13 | 0.0003509 | 772.93 | 0 | 0 | 0.0003509 | 772.93 | 2023-05-12 23:01:33 | -0.0003188 | 1.1513 | 2535.9988 | 0 | 关闭
2611 | 4 | 3 | 恒流放电 | 01:02:00 | 18:15:55 | -0.152 | 2.0983 | 0.157 | 345.91 | 0 | 0 | 0.157 | 345.91 | 0.0003536 | 778.78 | 0 | 0 | 0.0003536 | 778.78 | 2023-05-12 23:02:03 | -0.0003189 | 1.4072 | 3099.6084 | 0 | 关闭
2612 | 4 | 3 | 恒流放电 | 01:02:30 | 18:16:25 | -0.152 | 2.0991 | 0.1583 | 348.7 | 0 | 0 | 0.1583 | 348.7 | 0.0003562 | 784.63 | 0 | 0 | 0.0003562 | 784.63 | 2023-05-12 23:02:33 | -0.000319 | 1.5831 | 3486.9983 | 0 | 关闭
2613 | 4 | 3 | 恒流放电 | 01:03:00 | 18:16:55 | -0.152 | 2.0998 | 0.1596 | 351.49 | 0 | 0 | 0.1596 | 351.49 | 0.0003589 | 790.49 | 0 | 0 | 0.0003589 | 790.49 | 2023-05-12 23:03:03 | -0.0003191 | 1.8093 | 3985.1759 | 0 | 关闭
2614 | 4 | 3 | 恒流放电 | 01:03:30 | 18:17:25 | -0.152 | 2.1005 | 0.1608 | 354.28 | 0 | 0 | 0.1608 | 354.28 | 0.0003615 | 796.35 | 0 | 0 | 0.0003615 | 796.35 | 2023-05-12 23:03:33 | -0.0003192 | 1.8093 | 3985.2807 | 0 | 关闭
2615 | 4 | 3 | 恒流放电 | 01:04:00 | 18:17:55 | -0.152 | 2.1013 | 0.1621 | 357.07 | 0 | 0 | 0.1621 | 357.07 | 0.0003642 | 802.21 | 0 | 0 | 0.0003642 | 802.21 | 2023-05-12 23:04:03 | -0.0003193 | 1.5831 | 3486.9983 | 0 | 关闭
2616 | 4 | 3 | 恒流放电 | 01:04:30 | 18:18:25 | -0.152 | 2.1019 | 0.1634 | 359.86 | 0 | 0 | 0.1634 | 359.86 | 0.0003669 | 808.07 | 0 | 0 | 0.0003669 | 808.07 | 2023-05-12 23:04:33 | -0.0003195 | 2.1108 | 4649.331 | 0 | 关闭
2617 | 4 | 3 | 恒流放电 | 01:05:00 | 18:18:55 | -0.152 | 2.1026 | 0.1646 | 362.65 | 0 | 0 | 0.1646 | 362.65 | 0.0003695 | 813.94 | 0 | 0 | 0.0003695 | 813.94 | 2023-05-12 23:05:03 | -0.0003196 | 1.8093 | 3985.1409 | 0 | 关闭
2618 | 4 | 3 | 恒流放电 | 01:05:30 | 18:19:25 | -0.152 | 2.1033 | 0.1659 | 365.44 | 0 | 0 | 0.1659 | 365.44 | 0.0003722 | 819.8 | 0 | 0 | 0.0003722 | 819.8 | 2023-05-12 23:05:33 | -0.0003196 | 1.8093 | 3985.1409 | 0 | 关闭
2619 | 4 | 3 | 恒流放电 | 01:06:00 | 18:19:55 | -0.152 | 2.1039 | 0.1672 | 368.23 | 0 | 0 | 0.1672 | 368.23 | 0.0003749 | 825.67 | 0 | 0 | 0.0003749 | 825.67 | 2023-05-12 23:06:03 | -0.0003197 | 2.1108 | 4649.4126 | 0 | 关闭
2620 | 4 | 3 | 恒流放电 | 01:06:30 | 18:20:25 | -0.152 | 2.1045 | 0.1684 | 371.02 | 0 | 0 | 0.1684 | 371.02 | 0.0003775 | 831.54 | 0 | 0 | 0.0003775 | 831.54 | 2023-05-12 23:06:33 | -0.0003198 | 2.1108 | 4649.331 | 0 | 关闭
2621 | 4 | 3 | 恒流放电 | 01:07:00 | 18:20:55 | -0.152 | 2.1051 | 0.1697 | 373.81 | 0 | 0 | 0.1697 | 373.81 | 0.0003802 | 837.41 | 0 | 0 | 0.0003802 | 837.41 | 2023-05-12 23:07:03 | -0.0003199 | 2.1108 | 4649.4126 | 0 | 关闭
2622 | 4 | 3 | 恒流放电 | 01:07:30 | 18:21:25 | -0.152 | 2.1055 | 0.171 | 376.6 | 0 | 0 | 0.171 | 376.6 | 0.0003829 | 843.29 | 0 | 0 | 0.0003829 | 843.29 | 2023-05-12 23:07:33 | -0.00032 | 3.1662 | 6973.9966 | 0 | 关闭
2623 | 4 | 3 | 恒流放电 | 01:08:00 | 18:21:55 | -0.152 | 2.106 | 0.1722 | 379.39 | 0 | 0 | 0.1722 | 379.39 | 0.0003855 | 849.16 | 0 | 0 | 0.0003855 | 849.16 | 2023-05-12 23:08:03 | -0.00032 | 2.533 | 5579.1973 | 0 | 关闭
2624 | 4 | 3 | 恒流放电 | 01:08:30 | 18:22:25 | -0.152 | 2.1064 | 0.1735 | 382.18 | 0 | 0 | 0.1735 | 382.18 | 0.0003882 | 855.04 | 0 | 0 | 0.0003882 | 855.04 | 2023-05-12 23:08:33 | -0.0003201 | 3.1663 | 6974.1189 | 0 | 关闭
2625 | 4 | 3 | 恒流放电 | 01:09:00 | 18:22:55 | -0.152 | 2.1066 | 0.1748 | 384.97 | 0 | 0 | 0.1748 | 384.97 | 0.0003909 | 860.91 | 0 | 0 | 0.0003909 | 860.91 | 2023-05-12 23:09:03 | -0.0003201 | 6.3324 | 13947.9931 | 0 | 关闭
2626 | 4 | 3 | 恒流放电 | 01:09:30 | 18:23:25 | -0.152 | 2.107 | 0.176 | 387.76 | 0 | 0 | 0.176 | 387.76 | 0.0003935 | 866.79 | 0 | 0 | 0.0003935 | 866.79 | 2023-05-12 23:09:33 | -0.0003202 | 3.1662 | 6973.9966 | 0 | 关闭
2627 | 4 | 3 | 恒流放电 | 01:10:00 | 18:23:55 | -0.152 | 2.1071 | 0.1773 | 390.55 | 0 | 0 | 0.1773 | 390.55 | 0.0003962 | 872.67 | 0 | 0 | 0.0003962 | 872.67 | 2023-05-12 23:10:03 | -0.0003203 | 12.6648 | 27895.9863 | 0 | 关闭
2628 | 4 | 3 | 恒流放电 | 01:10:30 | 18:24:25 | -0.152 | 2.1075 | 0.1786 | 393.34 | 0 | 0 | 0.1786 | 393.34 | 0.0003989 | 878.55 | 0 | 0 | 0.0003989 | 878.55 | 2023-05-12 23:10:33 | -0.0003203 | 3.1662 | 6973.9354 | 0 | 关闭
2629 | 4 | 3 | 恒流放电 | 01:11:00 | 18:24:55 | -0.152 | 2.1077 | 0.1798 | 396.13 | 0 | 0 | 0.1798 | 396.13 | 0.0004015 | 884.43 | 0 | 0 | 0.0004015 | 884.43 | 2023-05-12 23:11:03 | -0.0003203 | 6.3324 | 13948.1155 | 0 | 关闭
2630 | 4 | 3 | 恒流放电 | 01:11:30 | 18:25:25 | -0.152 | 2.1079 | 0.1811 | 398.92 | 0 | 0 | 0.1811 | 398.92 | 0.0004042 | 890.31 | 0 | 0 | 0.0004042 | 890.31 | 2023-05-12 23:11:33 | -0.0003204 | 6.3324 | 13948.1155 | 0 | 关闭
2631 | 4 | 3 | 恒流放电 | 01:12:00 | 18:25:55 | -0.152 | 2.1082 | 0.1824 | 401.71 | 0 | 0 | 0.1824 | 401.71 | 0.0004069 | 896.19 | 0 | 0 | 0.0004069 | 896.19 | 2023-05-12 23:12:03 | -0.0003204 | 4.2216 | 9298.6621 | 0 | 关闭
2632 | 4 | 3 | 恒流放电 | 01:12:30 | 18:26:25 | -0.152 | 2.1085 | 0.1836 | 404.5 | 0 | 0 | 0.1836 | 404.5 | 0.0004095 | 902.07 | 0 | 0 | 0.0004095 | 902.07 | 2023-05-12 23:12:33 | -0.0003204 | 4.2216 | 9298.6621 | 0 | 关闭
2633 | 4 | 3 | 恒流放电 | 01:13:00 | 18:26:55 | -0.152 | 2.1087 | 0.1849 | 407.29 | 0 | 0 | 0.1849 | 407.29 | 0.0004122 | 907.95 | 0 | 0 | 0.0004122 | 907.95 | 2023-05-12 23:13:03 | -0.0003205 | 6.3323 | 13947.8708 | 0 | 关闭
2634 | 4 | 3 | 恒流放电 | 01:13:30 | 18:27:25 | -0.152 | 2.109 | 0.1862 | 410.08 | 0 | 0 | 0.1862 | 410.08 | 0.0004149 | 913.83 | 0 | 0 | 0.0004149 | 913.83 | 2023-05-12 23:13:33 | -0.0003205 | 4.2216 | 9298.7437 | 0 | 关闭
2635 | 4 | 3 | 恒流放电 | 01:14:00 | 18:27:55 | -0.152 | 2.1093 | 0.1874 | 412.87 | 0 | 0 | 0.1874 | 412.87 | 0.0004176 | 919.72 | 0 | 0 | 0.0004176 | 919.72 | 2023-05-12 23:14:03 | -0.0003206 | 4.2216 | 9298.5805 | 0 | 关闭
2636 | 4 | 3 | 恒流放电 | 01:14:30 | 18:28:25 | -0.152 | 2.1095 | 0.1887 | 415.66 | 0 | 0 | 0.1887 | 415.66 | 0.0004202 | 925.6 | 0 | 0 | 0.0004202 | 925.6 | 2023-05-12 23:14:33 | -0.0003206 | 6.3323 | 13947.8708 | 0 | 关闭
2637 | 4 | 3 | 恒流放电 | 01:15:00 | 18:28:55 | -0.152 | 2.1097 | 0.19 | 418.44 | 0 | 0 | 0.19 | 418.44 | 0.0004229 | 931.49 | 0 | 0 | 0.0004229 | 931.49 | 2023-05-12 23:15:03 | -0.0003206 | 6.3324 | 13948.1155 | 0 | 关闭
2638 | 4 | 3 | 恒流放电 | 01:15:30 | 18:29:25 | -0.152 | 2.11 | 0.1912 | 421.23 | 0 | 0 | 0.1912 | 421.23 | 0.0004256 | 937.37 | 0 | 0 | 0.0004256 | 937.37 | 2023-05-12 23:15:33 | -0.0003207 | 4.2216 | 9298.7437 | 0 | 关闭
2639 | 4 | 3 | 恒流放电 | 01:16:00 | 18:29:55 | -0.152 | 2.1102 | 0.1925 | 424.02 | 0 | 0 | 0.1925 | 424.02 | 0.0004282 | 943.26 | 0 | 0 | 0.0004282 | 943.26 | 2023-05-12 23:16:03 | -0.0003207 | 6.3326 | 13948.3603 | 0 | 关闭
2640 | 4 | 3 | 恒流放电 | 01:16:30 | 18:30:25 | -0.152 | 2.1105 | 0.1938 | 426.81 | 0 | 0 | 0.1938 | 426.81 | 0.0004309 | 949.14 | 0 | 0 | 0.0004309 | 949.14 | 2023-05-12 23:16:33 | -0.0003208 | 4.2216 | 9298.5805 | 0 | 关闭
2641 | 4 | 3 | 恒流放电 | 01:17:00 | 18:30:55 | -0.152 | 2.1107 | 0.195 | 429.6 | 0 | 0 | 0.195 | 429.6 | 0.0004336 | 955.03 | 0 | 0 | 0.0004336 | 955.03 | 2023-05-12 23:17:03 | -0.0003208 | 6.3324 | 13948.1155 | 0 | 关闭
2642 | 4 | 3 | 恒流放电 | 01:17:30 | 18:31:25 | -0.152 | 2.1109 | 0.1963 | 432.39 | 0 | 0 | 0.1963 | 432.39 | 0.0004363 | 960.92 | 0 | 0 | 0.0004363 | 960.92 | 2023-05-12 23:17:33 | -0.0003208 | 6.3323 | 13947.8708 | 0 | 关闭
2643 | 4 | 3 | 恒流放电 | 01:18:00 | 18:31:55 | -0.152 | 2.1111 | 0.1976 | 435.18 | 0 | 0 | 0.1976 | 435.18 | 0.0004389 | 966.81 | 0 | 0 | 0.0004389 | 966.81 | 2023-05-12 23:18:03 | -0.0003208 | 6.3326 | 13948.3603 | 0 | 关闭
2644 | 4 | 3 | 恒流放电 | 01:18:30 | 18:32:25 | -0.152 | 2.1112 | 0.1988 | 437.97 | 0 | 0 | 0.1988 | 437.97 | 0.0004416 | 972.7 | 0 | 0 | 0.0004416 | 972.7 | 2023-05-12 23:18:33 | -0.0003209 | 12.6651 | 27896.7205 | 0 | 关闭
2645 | 4 | 3 | 恒流放电 | 01:19:00 | 18:32:55 | -0.152 | 2.1113 | 0.2001 | 440.76 | 0 | 0 | 0.2001 | 440.76 | 0.0004443 | 978.59 | 0 | 0 | 0.0004443 | 978.59 | 2023-05-12 23:19:03 | -0.0003209 | 12.6649 | 27896.231 | 0 | 关闭
2646 | 4 | 3 | 恒流放电 | 01:19:30 | 18:33:25 | -0.152 | 2.1114 | 0.2014 | 443.55 | 0 | 0 | 0.2014 | 443.55 | 0.000447 | 984.48 | 0 | 0 | 0.000447 | 984.48 | 2023-05-12 23:19:33 | -0.0003209 | 12.6647 | 27895.7416 | 0 | 关闭
2647 | 4 | 3 | 恒流放电 | 01:20:00 | 18:33:55 | -0.152 | 2.1114 | 0.2026 | 446.34 | 0 | 0 | 0.2026 | 446.34 | 0.0004496 | 990.37 | 0 | 0 | 0.0004496 | 990.37 | 2023-05-12 23:20:03 | -0.0003209 | 0 | 0 | 0 | 关闭
2648 | 4 | 3 | 恒流放电 | 01:20:30 | 18:34:25 | -0.152 | 2.1115 | 0.2039 | 449.13 | 0 | 0 | 0.2039 | 449.13 | 0.0004523 | 996.26 | 0 | 0 | 0.0004523 | 996.26 | 2023-05-12 23:20:33 | -0.0003209 | 12.6649 | 27896.231 | 0 | 关闭
2649 | 4 | 3 | 恒流放电 | 01:21:00 | 18:34:55 | -0.152 | 2.1115 | 0.2052 | 451.92 | 0 | 0 | 0.2052 | 451.92 | 0.000455 | 1002.15 | 0 | 0 | 0.000455 | 1002.15 | 2023-05-12 23:21:03 | -0.0003209 | 0 | 0 | 0 | 关闭
2650 | 4 | 3 | 恒流放电 | 01:21:30 | 18:35:25 | -0.152 | 2.1116 | 0.2064 | 454.71 | 0 | 0 | 0.2064 | 454.71 | 0.0004576 | 1008.04 | 0 | 0 | 0.0004576 | 1008.04 | 2023-05-12 23:21:33 | -0.0003209 | 12.6651 | 27896.7205 | 0 | 关闭
2651 | 4 | 3 | 恒流放电 | 01:22:00 | 18:35:55 | -0.152 | 2.1116 | 0.2077 | 457.5 | 0 | 0 | 0.2077 | 457.5 | 0.0004603 | 1013.93 | 0 | 0 | 0.0004603 | 1013.93 | 2023-05-12 23:22:03 | -0.0003209 | 0 | 0 | 0 | 关闭
2652 | 4 | 3 | 恒流放电 | 01:22:30 | 18:36:25 | -0.152 | 2.1116 | 0.209 | 460.29 | 0 | 0 | 0.209 | 460.29 | 0.000463 | 1019.82 | 0 | 0 | 0.000463 | 1019.82 | 2023-05-12 23:22:33 | -0.0003209 | 0 | 0 | 0 | 关闭
2653 | 4 | 3 | 恒流放电 | 01:23:00 | 18:36:55 | -0.152 | 2.1118 | 0.2102 | 463.08 | 0 | 0 | 0.2102 | 463.08 | 0.0004657 | 1025.71 | 0 | 0 | 0.0004657 | 1025.71 | 2023-05-12 23:23:03 | -0.000321 | 6.3323 | 13947.8708 | 0 | 关闭
2654 | 4 | 3 | 恒流放电 | 01:23:30 | 18:37:25 | -0.152 | 2.1118 | 0.2115 | 465.87 | 0 | 0 | 0.2115 | 465.87 | 0.0004683 | 1031.6 | 0 | 0 | 0.0004683 | 1031.6 | 2023-05-12 23:23:33 | -0.000321 | 0 | 0 | 0 | 关闭
2655 | 4 | 3 | 恒流放电 | 01:24:00 | 18:37:55 | -0.152 | 2.1119 | 0.2128 | 468.66 | 0 | 0 | 0.2128 | 468.66 | 0.000471 | 1037.49 | 0 | 0 | 0.000471 | 1037.49 | 2023-05-12 23:24:03 | -0.000321 | 12.6649 | 27896.231 | 0 | 关闭
2656 | 4 | 3 | 恒流放电 | 01:24:30 | 18:38:25 | -0.152 | 2.112 | 0.214 | 471.45 | 0 | 0 | 0.214 | 471.45 | 0.0004737 | 1043.38 | 0 | 0 | 0.0004737 | 1043.38 | 2023-05-12 23:24:33 | -0.000321 | 12.6649 | 27896.231 | 0 | 关闭
2657 | 4 | 3 | 恒流放电 | 01:25:00 | 18:38:55 | -0.152 | 2.1121 | 0.2153 | 474.24 | 0 | 0 | 0.2153 | 474.24 | 0.0004764 | 1049.28 | 0 | 0 | 0.0004764 | 1049.28 | 2023-05-12 23:25:03 | -0.000321 | 12.6647 | 27895.7416 | 0 | 关闭
2658 | 4 | 3 | 恒流放电 | 01:25:30 | 18:39:25 | -0.152 | 2.1123 | 0.2166 | 477.03 | 0 | 0 | 0.2166 | 477.03 | 0.000479 | 1055.17 | 0 | 0 | 0.000479 | 1055.17 | 2023-05-12 23:25:33 | -0.000321 | 6.3326 | 13948.3603 | 0 | 关闭
2659 | 4 | 3 | 恒流放电 | 01:26:00 | 18:39:55 | -0.152 | 2.1123 | 0.2178 | 479.82 | 0 | 0 | 0.2178 | 479.82 | 0.0004817 | 1061.06 | 0 | 0 | 0.0004817 | 1061.06 | 2023-05-12 23:26:03 | -0.000321 | 0 | 0 | 0 | 关闭
2660 | 4 | 3 | 恒流放电 | 01:26:30 | 18:40:25 | -0.152 | 2.1124 | 0.2191 | 482.61 | 0 | 0 | 0.2191 | 482.61 | 0.0004844 | 1066.95 | 0 | 0 | 0.0004844 | 1066.95 | 2023-05-12 23:26:33 | -0.000321 | 12.6651 | 27896.7205 | 0 | 关闭
2661 | 4 | 3 | 恒流放电 | 01:27:00 | 18:40:55 | -0.152 | 2.1125 | 0.2204 | 485.4 | 0 | 0 | 0.2204 | 485.4 | 0.0004871 | 1072.85 | 0 | 0 | 0.0004871 | 1072.85 | 2023-05-12 23:27:03 | -0.0003211 | 12.6647 | 27895.7416 | 0 | 关闭
2662 | 4 | 3 | 恒流放电 | 01:27:30 | 18:41:25 | -0.152 | 2.1126 | 0.2216 | 488.19 | 0 | 0 | 0.2216 | 488.19 | 0.0004897 | 1078.74 | 0 | 0 | 0.0004897 | 1078.74 | 2023-05-12 23:27:33 | -0.0003211 | 12.6649 | 27896.231 | 0 | 关闭
2663 | 4 | 3 | 恒流放电 | 01:28:00 | 18:41:55 | -0.152 | 2.1127 | 0.2229 | 490.97 | 0 | 0 | 0.2229 | 490.97 | 0.0004924 | 1084.63 | 0 | 0 | 0.0004924 | 1084.63 | 2023-05-12 23:28:03 | -0.0003211 | 12.6647 | 27895.7416 | 0 | 关闭
2664 | 4 | 3 | 恒流放电 | 01:28:30 | 18:42:25 | -0.152 | 2.1127 | 0.2242 | 493.76 | 0 | 0 | 0.2242 | 493.76 | 0.0004951 | 1090.53 | 0 | 0 | 0.0004951 | 1090.53 | 2023-05-12 23:28:33 | -0.0003211 | 0 | 0 | 0 | 关闭
2665 | 4 | 3 | 恒流放电 | 01:29:00 | 18:42:55 | -0.152 | 2.1128 | 0.2254 | 496.55 | 0 | 0 | 0.2254 | 496.55 | 0.0004978 | 1096.42 | 0 | 0 | 0.0004978 | 1096.42 | 2023-05-12 23:29:03 | -0.0003211 | 12.6649 | 27896.231 | 0 | 关闭
2666 | 4 | 3 | 恒流放电 | 01:29:30 | 18:43:25 | -0.152 | 2.1126 | 0.2267 | 499.34 | 0 | 0 | 0.2267 | 499.34 | 0.0005005 | 1102.32 | 0 | 0 | 0.0005005 | 1102.32 | 2023-05-12 23:29:33 | -0.0003211 | -6.3326 | -13948.3603 | 0 | 关闭
2667 | 4 | 3 | 恒流放电 | 01:30:00 | 18:43:55 | -0.152 | 2.1126 | 0.228 | 502.13 | 0 | 0 | 0.228 | 502.13 | 0.0005031 | 1108.21 | 0 | 0 | 0.0005031 | 1108.21 | 2023-05-12 23:30:03 | -0.0003211 | 0 | 0 | 0 | 关闭
2668 | 4 | 3 | 恒流放电 | 01:30:30 | 18:44:25 | -0.152 | 2.1124 | 0.2292 | 504.92 | 0 | 0 | 0.2292 | 504.92 | 0.0005058 | 1114.1 | 0 | 0 | 0.0005058 | 1114.1 | 2023-05-12 23:30:33 | -0.000321 | -6.3323 | -13947.8708 | 0 | 关闭
2669 | 4 | 3 | 恒流放电 | 01:31:00 | 18:44:55 | -0.152 | 2.1125 | 0.2305 | 507.71 | 0 | 0 | 0.2305 | 507.71 | 0.0005085 | 1119.99 | 0 | 0 | 0.0005085 | 1119.99 | 2023-05-12 23:31:03 | -0.0003211 | 12.6651 | 27896.7205 | 0 | 关闭
2670 | 4 | 3 | 恒流放电 | 01:31:30 | 18:45:25 | -0.152 | 2.1124 | 0.2318 | 510.5 | 0 | 0 | 0.2318 | 510.5 | 0.0005112 | 1125.89 | 0 | 0 | 0.0005112 | 1125.89 | 2023-05-12 23:31:33 | -0.0003211 | -12.6649 | -27896.231 | 0 | 关闭
2671 | 4 | 3 | 恒流放电 | 01:32:00 | 18:45:55 | -0.152 | 2.1122 | 0.233 | 513.29 | 0 | 0 | 0.233 | 513.29 | 0.0005138 | 1131.78 | 0 | 0 | 0.0005138 | 1131.78 | 2023-05-12 23:32:03 | -0.000321 | -6.3324 | -13948.1155 | 0 | 关闭
2672 | 4 | 3 | 恒流放电 | 01:32:30 | 18:46:25 | -0.152 | 2.1121 | 0.2343 | 516.08 | 0 | 0 | 0.2343 | 516.08 | 0.0005165 | 1137.67 | 0 | 0 | 0.0005165 | 1137.67 | 2023-05-12 23:32:33 | -0.000321 | -12.6651 | -27896.7205 | 0 | 关闭
2673 | 4 | 3 | 恒流放电 | 01:33:00 | 18:46:55 | -0.152 | 2.1121 | 0.2356 | 518.87 | 0 | 0 | 0.2356 | 518.87 | 0.0005192 | 1143.56 | 0 | 0 | 0.0005192 | 1143.56 | 2023-05-12 23:33:03 | -0.000321 | 0 | 0 | 0 | 关闭
2674 | 4 | 3 | 恒流放电 | 01:33:30 | 18:47:25 | -0.152 | 2.1121 | 0.2368 | 521.66 | 0 | 0 | 0.2368 | 521.66 | 0.0005219 | 1149.46 | 0 | 0 | 0.0005219 | 1149.46 | 2023-05-12 23:33:33 | -0.000321 | 0 | 0 | 0 | 关闭
2675 | 4 | 3 | 恒流放电 | 01:34:00 | 18:47:55 | -0.152 | 2.1121 | 0.2381 | 524.45 | 0 | 0 | 0.2381 | 524.45 | 0.0005245 | 1155.35 | 0 | 0 | 0.0005245 | 1155.35 | 2023-05-12 23:34:03 | -0.000321 | 0 | 0 | 0 | 关闭
2676 | 4 | 3 | 恒流放电 | 01:34:30 | 18:48:25 | -0.152 | 2.1122 | 0.2394 | 527.24 | 0 | 0 | 0.2394 | 527.24 | 0.0005272 | 1161.24 | 0 | 0 | 0.0005272 | 1161.24 | 2023-05-12 23:34:33 | -0.000321 | 12.6651 | 27896.7205 | 0 | 关闭
2677 | 4 | 3 | 恒流放电 | 01:35:00 | 18:48:55 | -0.152 | 2.1122 | 0.2406 | 530.03 | 0 | 0 | 0.2406 | 530.03 | 0.0005299 | 1167.13 | 0 | 0 | 0.0005299 | 1167.13 | 2023-05-12 23:35:03 | -0.000321 | 0 | 0 | 0 | 关闭
2678 | 4 | 3 | 恒流放电 | 01:35:30 | 18:49:25 | -0.152 | 2.1122 | 0.2419 | 532.82 | 0 | 0 | 0.2419 | 532.82 | 0.0005326 | 1173.02 | 0 | 0 | 0.0005326 | 1173.02 | 2023-05-12 23:35:33 | -0.000321 | 0 | 0 | 0 | 关闭
2679 | 4 | 3 | 恒流放电 | 01:36:00 | 18:49:55 | -0.152 | 2.1122 | 0.2432 | 535.61 | 0 | 0 | 0.2432 | 535.61 | 0.0005352 | 1178.92 | 0 | 0 | 0.0005352 | 1178.92 | 2023-05-12 23:36:03 | -0.000321 | 0 | 0 | 0 | 关闭
2680 | 4 | 3 | 恒流放电 | 01:36:30 | 18:50:25 | -0.152 | 2.1123 | 0.2444 | 538.4 | 0 | 0 | 0.2444 | 538.4 | 0.0005379 | 1184.81 | 0 | 0 | 0.0005379 | 1184.81 | 2023-05-12 23:36:33 | -0.000321 | 12.6651 | 27896.7205 | 0 | 关闭
2681 | 4 | 3 | 恒流放电 | 01:37:00 | 18:50:55 | -0.152 | 2.1122 | 0.2457 | 541.19 | 0 | 0 | 0.2457 | 541.19 | 0.0005406 | 1190.7 | 0 | 0 | 0.0005406 | 1190.7 | 2023-05-12 23:37:03 | -0.000321 | -12.6647 | -27895.7416 | 0 | 关闭
2682 | 4 | 3 | 恒流放电 | 01:37:30 | 18:51:25 | -0.152 | 2.1121 | 0.247 | 543.98 | 0 | 0 | 0.247 | 543.98 | 0.0005433 | 1196.59 | 0 | 0 | 0.0005433 | 1196.59 | 2023-05-12 23:37:33 | -0.000321 | -12.6651 | -27896.7205 | 0 | 关闭
2683 | 4 | 3 | 恒流放电 | 01:38:00 | 18:51:55 | -0.152 | 2.112 | 0.2482 | 546.77 | 0 | 0 | 0.2482 | 546.77 | 0.0005459 | 1202.49 | 0 | 0 | 0.0005459 | 1202.49 | 2023-05-12 23:38:03 | -0.000321 | -12.6647 | -27895.7416 | 0 | 关闭
2684 | 4 | 3 | 恒流放电 | 01:38:30 | 18:52:25 | -0.152 | 2.1119 | 0.2495 | 549.56 | 0 | 0 | 0.2495 | 549.56 | 0.0005486 | 1208.38 | 0 | 0 | 0.0005486 | 1208.38 | 2023-05-12 23:38:33 | -0.000321 | -12.6649 | -27896.231 | 0 | 关闭
2685 | 4 | 3 | 恒流放电 | 01:39:00 | 18:52:55 | -0.152 | 2.1117 | 0.2508 | 552.35 | 0 | 0 | 0.2508 | 552.35 | 0.0005513 | 1214.27 | 0 | 0 | 0.0005513 | 1214.27 | 2023-05-12 23:39:03 | -0.0003209 | -6.3323 | -13947.8708 | 0 | 关闭
2686 | 4 | 3 | 恒流放电 | 01:39:30 | 18:53:25 | -0.152 | 2.1115 | 0.252 | 555.14 | 0 | 0 | 0.252 | 555.14 | 0.000554 | 1220.16 | 0 | 0 | 0.000554 | 1220.16 | 2023-05-12 23:39:33 | -0.0003209 | -6.3323 | -13947.8708 | 0 | 关闭
2687 | 4 | 3 | 恒流放电 | 01:40:00 | 18:53:55 | -0.152 | 2.1113 | 0.2533 | 557.93 | 0 | 0 | 0.2533 | 557.93 | 0.0005566 | 1226.05 | 0 | 0 | 0.0005566 | 1226.05 | 2023-05-12 23:40:03 | -0.0003209 | -6.3326 | -13948.3603 | 0 | 关闭
2688 | 4 | 3 | 恒流放电 | 01:40:30 | 18:54:25 | -0.152 | 2.111 | 0.2546 | 560.72 | 0 | 0 | 0.2546 | 560.72 | 0.0005593 | 1231.94 | 0 | 0 | 0.0005593 | 1231.94 | 2023-05-12 23:40:33 | -0.0003208 | -4.2215 | -9298.4174 | 0 | 关闭
2689 | 4 | 3 | 恒流放电 | 01:41:00 | 18:54:55 | -0.152 | 2.1108 | 0.2558 | 563.5 | 0 | 0 | 0.2558 | 563.5 | 0.000562 | 1237.83 | 0 | 0 | 0.000562 | 1237.83 | 2023-05-12 23:41:03 | -0.0003208 | -6.3324 | -13948.1155 | 0 | 关闭
2690 | 4 | 3 | 恒流放电 | 01:41:30 | 18:55:25 | -0.152 | 2.1106 | 0.2571 | 566.29 | 0 | 0 | 0.2571 | 566.29 | 0.0005646 | 1243.72 | 0 | 0 | 0.0005646 | 1243.72 | 2023-05-12 23:41:33 | -0.0003207 | -6.3323 | -13947.8708 | 0 | 关闭
2691 | 4 | 3 | 恒流放电 | 01:42:00 | 18:55:55 | -0.152 | 2.1106 | 0.2584 | 569.08 | 0 | 0 | 0.2584 | 569.08 | 0.0005673 | 1249.6 | 0 | 0 | 0.0005673 | 1249.6 | 2023-05-12 23:42:03 | -0.0003208 | 0 | 0 | 0 | 关闭
2692 | 4 | 3 | 恒流放电 | 01:42:30 | 18:56:25 | -0.152 | 2.1105 | 0.2596 | 571.87 | 0 | 0 | 0.2596 | 571.87 | 0.00057 | 1255.49 | 0 | 0 | 0.00057 | 1255.49 | 2023-05-12 23:42:33 | -0.0003207 | -12.6649 | -27896.231 | 0 | 关闭
2693 | 4 | 3 | 恒流放电 | 01:43:00 | 18:56:55 | -0.152 | 2.1105 | 0.2609 | 574.66 | 0 | 0 | 0.2609 | 574.66 | 0.0005727 | 1261.38 | 0 | 0 | 0.0005727 | 1261.38 | 2023-05-12 23:43:03 | -0.0003207 | 0 | 0 | 0 | 关闭
2694 | 4 | 3 | 恒流放电 | 01:43:30 | 18:57:25 | -0.152 | 2.1104 | 0.2622 | 577.45 | 0 | 0 | 0.2622 | 577.45 | 0.0005753 | 1267.26 | 0 | 0 | 0.0005753 | 1267.26 | 2023-05-12 23:43:33 | -0.0003207 | -12.6649 | -27896.231 | 0 | 关闭
2695 | 4 | 3 | 恒流放电 | 01:44:00 | 18:57:55 | -0.152 | 2.1104 | 0.2634 | 580.24 | 0 | 0 | 0.2634 | 580.24 | 0.000578 | 1273.15 | 0 | 0 | 0.000578 | 1273.15 | 2023-05-12 23:44:03 | -0.0003207 | 0 | 0 | 0 | 关闭
2696 | 4 | 3 | 恒流放电 | 01:44:30 | 18:58:25 | -0.152 | 2.1102 | 0.2647 | 583.03 | 0 | 0 | 0.2647 | 583.03 | 0.0005807 | 1279.04 | 0 | 0 | 0.0005807 | 1279.04 | 2023-05-12 23:44:33 | -0.0003207 | -6.3324 | -13948.1155 | 0 | 关闭
2697 | 4 | 3 | 恒流放电 | 01:45:00 | 18:58:55 | -0.152 | 2.1102 | 0.266 | 585.82 | 0 | 0 | 0.266 | 585.82 | 0.0005834 | 1284.93 | 0 | 0 | 0.0005834 | 1284.93 | 2023-05-12 23:45:03 | -0.0003207 | 0 | 0 | 0 | 关闭
2698 | 4 | 3 | 恒流放电 | 01:45:30 | 18:59:25 | -0.152 | 2.1101 | 0.2672 | 588.61 | 0 | 0 | 0.2672 | 588.61 | 0.000586 | 1290.81 | 0 | 0 | 0.000586 | 1290.81 | 2023-05-12 23:45:33 | -0.0003207 | -12.6651 | -27896.7205 | 0 | 关闭
2699 | 4 | 3 | 恒流放电 | 01:46:00 | 18:59:55 | -0.152 | 2.11 | 0.2685 | 591.4 | 0 | 0 | 0.2685 | 591.4 | 0.0005887 | 1296.7 | 0 | 0 | 0.0005887 | 1296.7 | 2023-05-12 23:46:03 | -0.0003207 | -12.6649 | -27896.231 | 0 | 关闭
2700 | 4 | 3 | 恒流放电 | 01:46:30 | 19:00:25 | -0.152 | 2.1099 | 0.2698 | 594.19 | 0 | 0 | 0.2698 | 594.19 | 0.0005914 | 1302.58 | 0 | 0 | 0.0005914 | 1302.58 | 2023-05-12 23:46:33 | -0.0003206 | -12.6651 | -27896.7205 | 0 | 关闭
2701 | 4 | 3 | 恒流放电 | 01:47:00 | 19:00:55 | -0.152 | 2.1098 | 0.271 | 596.98 | 0 | 0 | 0.271 | 596.98 | 0.000594 | 1308.47 | 0 | 0 | 0.000594 | 1308.47 | 2023-05-12 23:47:03 | -0.0003206 | -12.6647 | -27895.7416 | 0 | 关闭
2702 | 4 | 3 | 恒流放电 | 01:47:30 | 19:01:25 | -0.152 | 2.1097 | 0.2723 | 599.77 | 0 | 0 | 0.2723 | 599.77 | 0.0005967 | 1314.36 | 0 | 0 | 0.0005967 | 1314.36 | 2023-05-12 23:47:33 | -0.0003206 | -12.6647 | -27895.7416 | 0 | 关闭
2703 | 4 | 3 | 恒流放电 | 01:48:00 | 19:01:55 | -0.152 | 2.1094 | 0.2736 | 602.56 | 0 | 0 | 0.2736 | 602.56 | 0.0005994 | 1320.24 | 0 | 0 | 0.0005994 | 1320.24 | 2023-05-12 23:48:03 | -0.0003206 | -4.2216 | -9298.7437 | 0 | 关闭
2704 | 4 | 3 | 恒流放电 | 01:48:30 | 19:02:25 | -0.152 | 2.1092 | 0.2748 | 605.35 | 0 | 0 | 0.2748 | 605.35 | 0.0006021 | 1326.12 | 0 | 0 | 0.0006021 | 1326.12 | 2023-05-12 23:48:33 | -0.0003206 | -6.3327 | -13948.605 | 0 | 关闭
2705 | 4 | 3 | 恒流放电 | 01:49:00 | 19:02:55 | -0.152 | 2.1088 | 0.2761 | 608.14 | 0 | 0 | 0.2761 | 608.14 | 0.0006047 | 1332.01 | 0 | 0 | 0.0006047 | 1332.01 | 2023-05-12 23:49:03 | -0.0003205 | -3.1662 | -6973.9354 | 0 | 关闭
2706 | 4 | 3 | 恒流放电 | 01:49:30 | 19:03:25 | -0.152 | 2.1085 | 0.2774 | 610.93 | 0 | 0 | 0.2774 | 610.93 | 0.0006074 | 1337.89 | 0 | 0 | 0.0006074 | 1337.89 | 2023-05-12 23:49:33 | -0.0003204 | -4.2216 | -9298.7437 | 0 | 关闭
2707 | 4 | 3 | 恒流放电 | 01:50:00 | 19:03:55 | -0.152 | 2.1082 | 0.2786 | 613.72 | 0 | 0 | 0.2786 | 613.72 | 0.0006101 | 1343.77 | 0 | 0 | 0.0006101 | 1343.77 | 2023-05-12 23:50:03 | -0.0003204 | -4.2216 | -9298.5805 | 0 | 关闭
2708 | 4 | 3 | 恒流放电 | 01:50:30 | 19:04:25 | -0.152 | 2.1079 | 0.2799 | 616.51 | 0 | 0 | 0.2799 | 616.51 | 0.0006127 | 1349.65 | 0 | 0 | 0.0006127 | 1349.65 | 2023-05-12 23:50:33 | -0.0003204 | -4.2216 | -9298.7437 | 0 | 关闭
2709 | 4 | 3 | 恒流放电 | 01:51:00 | 19:04:55 | -0.152 | 2.1078 | 0.2812 | 619.3 | 0 | 0 | 0.2812 | 619.3 | 0.0006154 | 1355.53 | 0 | 0 | 0.0006154 | 1355.53 | 2023-05-12 23:51:03 | -0.0003203 | -12.6647 | -27895.7416 | 0 | 关闭
2710 | 4 | 3 | 恒流放电 | 01:51:30 | 19:05:25 | -0.152 | 2.1075 | 0.2824 | 622.09 | 0 | 0 | 0.2824 | 622.09 | 0.0006181 | 1361.41 | 0 | 0 | 0.0006181 | 1361.41 | 2023-05-12 23:51:33 | -0.0003203 | -4.2216 | -9298.7437 | 0 | 关闭
2711 | 4 | 3 | 恒流放电 | 01:52:00 | 19:05:55 | -0.152 | 2.1073 | 0.2837 | 624.88 | 0 | 0 | 0.2837 | 624.88 | 0.0006207 | 1367.29 | 0 | 0 | 0.0006207 | 1367.29 | 2023-05-12 23:52:03 | -0.0003203 | -6.3323 | -13947.8708 | 0 | 关闭
2712 | 4 | 3 | 恒流放电 | 01:52:30 | 19:06:25 | -0.152 | 2.107 | 0.285 | 627.67 | 0 | 0 | 0.285 | 627.67 | 0.0006234 | 1373.17 | 0 | 0 | 0.0006234 | 1373.17 | 2023-05-12 23:52:33 | -0.0003202 | -4.2216 | -9298.7437 | 0 | 关闭
2713 | 4 | 3 | 恒流放电 | 01:53:00 | 19:06:55 | -0.152 | 2.1068 | 0.2862 | 630.46 | 0 | 0 | 0.2862 | 630.46 | 0.0006261 | 1379.05 | 0 | 0 | 0.0006261 | 1379.05 | 2023-05-12 23:53:03 | -0.0003202 | -6.3322 | -13947.626 | 0 | 关闭
2714 | 4 | 3 | 恒流放电 | 01:53:30 | 19:07:25 | -0.152 | 2.1066 | 0.2875 | 633.25 | 0 | 0 | 0.2875 | 633.25 | 0.0006288 | 1384.92 | 0 | 0 | 0.0006288 | 1384.92 | 2023-05-12 23:53:33 | -0.0003202 | -6.3326 | -13948.3603 | 0 | 关闭
2715 | 4 | 3 | 恒流放电 | 01:54:00 | 19:07:55 | -0.152 | 2.1063 | 0.2888 | 636.03 | 0 | 0 | 0.2888 | 636.03 | 0.0006314 | 1390.8 | 0 | 0 | 0.0006314 | 1390.8 | 2023-05-12 23:54:03 | -0.0003201 | -4.2215 | -9298.4174 | 0 | 关闭
2716 | 4 | 3 | 恒流放电 | 01:54:30 | 19:08:25 | -0.152 | 2.1061 | 0.29 | 638.82 | 0 | 0 | 0.29 | 638.82 | 0.0006341 | 1396.67 | 0 | 0 | 0.0006341 | 1396.67 | 2023-05-12 23:54:33 | -0.0003201 | -6.3327 | -13948.605 | 0 | 关闭
2717 | 4 | 3 | 恒流放电 | 01:55:00 | 19:08:55 | -0.152 | 2.1059 | 0.2913 | 641.61 | 0 | 0 | 0.2913 | 641.61 | 0.0006368 | 1402.55 | 0 | 0 | 0.0006368 | 1402.55 | 2023-05-12 23:55:03 | -0.0003201 | -6.3322 | -13947.626 | 0 | 关闭
2718 | 4 | 3 | 恒流放电 | 01:55:30 | 19:09:25 | -0.152 | 2.1056 | 0.2926 | 644.4 | 0 | 0 | 0.2926 | 644.4 | 0.0006394 | 1408.42 | 0 | 0 | 0.0006394 | 1408.42 | 2023-05-12 23:55:33 | -0.00032 | -4.2218 | -9299.07 | 0 | 关闭
2719 | 4 | 3 | 恒流放电 | 01:56:00 | 19:09:55 | -0.152 | 2.1054 | 0.2938 | 647.19 | 0 | 0 | 0.2938 | 647.19 | 0.0006421 | 1414.3 | 0 | 0 | 0.0006421 | 1414.3 | 2023-05-12 23:56:03 | -0.00032 | -6.3322 | -13947.626 | 0 | 关闭
2720 | 4 | 3 | 恒流放电 | 01:56:30 | 19:10:25 | -0.152 | 2.1051 | 0.2951 | 649.98 | 0 | 0 | 0.2951 | 649.98 | 0.0006448 | 1420.17 | 0 | 0 | 0.0006448 | 1420.17 | 2023-05-12 23:56:33 | -0.0003199 | -4.2217 | -9298.9068 | 0 | 关闭
2721 | 4 | 3 | 恒流放电 | 01:57:00 | 19:10:55 | -0.152 | 2.1049 | 0.2964 | 652.77 | 0 | 0 | 0.2964 | 652.77 | 0.0006474 | 1426.04 | 0 | 0 | 0.0006474 | 1426.04 | 2023-05-12 23:57:03 | -0.0003199 | -6.3326 | -13948.3603 | 0 | 关闭
2722 | 4 | 3 | 恒流放电 | 01:57:30 | 19:11:25 | -0.152 | 2.1045 | 0.2976 | 655.56 | 0 | 0 | 0.2976 | 655.56 | 0.0006501 | 1431.91 | 0 | 0 | 0.0006501 | 1431.91 | 2023-05-12 23:57:33 | -0.0003199 | -3.1661 | -6973.813 | 0 | 关闭
2723 | 4 | 3 | 恒流放电 | 01:58:00 | 19:11:55 | -0.152 | 2.104 | 0.2989 | 658.35 | 0 | 0 | 0.2989 | 658.35 | 0.0006528 | 1437.78 | 0 | 0 | 0.0006528 | 1437.78 | 2023-05-12 23:58:03 | -0.0003197 | -2.5331 | -5579.442 | 0 | 关闭
2724 | 4 | 3 | 恒流放电 | 01:58:30 | 19:12:25 | -0.152 | 2.1036 | 0.3002 | 661.14 | 0 | 0 | 0.3002 | 661.14 | 0.0006554 | 1443.65 | 0 | 0 | 0.0006554 | 1443.65 | 2023-05-12 23:58:33 | -0.0003197 | -3.166 | -6973.5683 | 0 | 关闭
2725 | 4 | 3 | 恒流放电 | 01:59:00 | 19:12:55 | -0.152 | 2.1032 | 0.3014 | 663.93 | 0 | 0 | 0.3014 | 663.93 | 0.0006581 | 1449.52 | 0 | 0 | 0.0006581 | 1449.52 | 2023-05-12 23:59:03 | -0.0003196 | -3.1659 | -6973.3235 | 0 | 关闭
2726 | 4 | 3 | 恒流放电 | 01:59:30 | 19:13:25 | -0.152 | 2.1028 | 0.3027 | 666.72 | 0 | 0 | 0.3027 | 666.72 | 0.0006607 | 1455.39 | 0 | 0 | 0.0006607 | 1455.39 | 2023-05-12 23:59:33 | -0.0003196 | -3.1659 | -6973.4459 | 0 | 关闭
2727 | 4 | 3 | 恒流放电 | 02:00:00 | 19:13:55 | -0.152 | 2.1024 | 0.304 | 669.51 | 0 | 0 | 0.304 | 669.51 | 0.0006634 | 1461.25 | 0 | 0 | 0.0006634 | 1461.25 | 2023-05-13 00:00:03 | -0.0003195 | -3.1662 | -6973.9354 | 0 | 关闭
2728 | 4 | 3 | 恒流放电 | 02:00:30 | 19:14:25 | -0.152 | 2.102 | 0.3052 | 672.3 | 0 | 0 | 0.3052 | 672.3 | 0.0006661 | 1467.12 | 0 | 0 | 0.0006661 | 1467.12 | 2023-05-13 00:00:33 | -0.0003195 | -3.1663 | -6974.1801 | 0 | 关闭
2729 | 4 | 3 | 恒流放电 | 02:01:00 | 19:14:55 | -0.152 | 2.1015 | 0.3065 | 675.09 | 0 | 0 | 0.3065 | 675.09 | 0.0006687 | 1472.98 | 0 | 0 | 0.0006687 | 1472.98 | 2023-05-13 00:01:03 | -0.0003194 | -2.5331 | -5579.5399 | 0 | 关闭
2730 | 4 | 3 | 恒流放电 | 02:01:30 | 19:15:25 | -0.152 | 2.1011 | 0.3078 | 677.88 | 0 | 0 | 0.3078 | 677.88 | 0.0006714 | 1478.84 | 0 | 0 | 0.0006714 | 1478.84 | 2023-05-13 00:01:33 | -0.0003193 | -3.1661 | -6973.813 | 0 | 关闭
2731 | 4 | 3 | 恒流放电 | 02:02:00 | 19:15:55 | -0.152 | 2.1006 | 0.309 | 680.67 | 0 | 0 | 0.309 | 680.67 | 0.0006741 | 1484.7 | 0 | 0 | 0.0006741 | 1484.7 | 2023-05-13 00:02:03 | -0.0003193 | -2.5331 | -5579.5399 | 0 | 关闭
2732 | 4 | 3 | 恒流放电 | 02:02:30 | 19:16:25 | -0.152 | 2.1002 | 0.3103 | 683.46 | 0 | 0 | 0.3103 | 683.46 | 0.0006767 | 1490.56 | 0 | 0 | 0.0006767 | 1490.56 | 2023-05-13 00:02:33 | -0.0003192 | -3.1662 | -6973.9354 | 0 | 关闭
2733 | 4 | 3 | 恒流放电 | 02:03:00 | 19:16:55 | -0.152 | 2.0998 | 0.3116 | 686.25 | 0 | 0 | 0.3116 | 686.25 | 0.0006794 | 1496.42 | 0 | 0 | 0.0006794 | 1496.42 | 2023-05-13 00:03:03 | -0.0003191 | -3.1662 | -6974.0578 | 0 | 关闭
2734 | 4 | 3 | 恒流放电 | 02:03:30 | 19:17:25 | -0.152 | 2.0993 | 0.3128 | 689.04 | 0 | 0 | 0.3128 | 689.04 | 0.000682 | 1502.28 | 0 | 0 | 0.000682 | 1502.28 | 2023-05-13 00:03:33 | -0.0003191 | -2.5331 | -5579.442 | 0 | 关闭
2735 | 4 | 3 | 恒流放电 | 02:04:00 | 19:17:55 | -0.152 | 2.0988 | 0.3141 | 691.83 | 0 | 0 | 0.3141 | 691.83 | 0.0006847 | 1508.13 | 0 | 0 | 0.0006847 | 1508.13 | 2023-05-13 00:04:03 | -0.000319 | -2.533 | -5579.2462 | 0 | 关闭
2736 | 4 | 3 | 恒流放电 | 02:04:30 | 19:18:25 | -0.152 | 2.0984 | 0.3154 | 694.62 | 0 | 0 | 0.3154 | 694.62 | 0.0006873 | 1513.99 | 0 | 0 | 0.0006873 | 1513.99 | 2023-05-13 00:04:33 | -0.0003189 | -3.1663 | -6974.1801 | 0 | 关闭
2737 | 4 | 3 | 恒流放电 | 02:05:00 | 19:18:55 | -0.152 | 2.098 | 0.3166 | 697.41 | 0 | 0 | 0.3166 | 697.41 | 0.00069 | 1519.84 | 0 | 0 | 0.00069 | 1519.84 | 2023-05-13 00:05:03 | -0.0003188 | -3.1663 | -6974.1801 | 0 | 关闭
2738 | 4 | 3 | 恒流放电 | 02:05:30 | 19:19:25 | -0.152 | 2.0975 | 0.3179 | 700.2 | 0 | 0 | 0.3179 | 700.2 | 0.0006927 | 1525.69 | 0 | 0 | 0.0006927 | 1525.69 | 2023-05-13 00:05:33 | -0.0003188 | -2.533 | -5579.3441 | 0 | 关闭
2739 | 4 | 3 | 恒流放电 | 02:06:00 | 19:19:55 | -0.152 | 2.0969 | 0.3192 | 702.99 | 0 | 0 | 0.3192 | 702.99 | 0.0006953 | 1531.54 | 0 | 0 | 0.0006953 | 1531.54 | 2023-05-13 00:06:03 | -0.0003187 | -2.1109 | -4649.4534 | 0 | 关闭
2740 | 4 | 3 | 恒流放电 | 02:06:30 | 19:20:25 | -0.152 | 2.0963 | 0.3204 | 705.77 | 0 | 0 | 0.3204 | 705.77 | 0.000698 | 1537.39 | 0 | 0 | 0.000698 | 1537.39 | 2023-05-13 00:06:33 | -0.0003186 | -2.1109 | -4649.4534 | 0 | 关闭
2741 | 4 | 3 | 恒流放电 | 02:07:00 | 19:20:55 | -0.152 | 2.0955 | 0.3217 | 708.56 | 0 | 0 | 0.3217 | 708.56 | 0.0007006 | 1543.24 | 0 | 0 | 0.0007006 | 1543.24 | 2023-05-13 00:07:03 | -0.0003185 | -1.5832 | -3487.2124 | 0 | 关闭
2742 | 4 | 3 | 恒流放电 | 02:07:30 | 19:21:25 | -0.152 | 2.0949 | 0.323 | 711.35 | 0 | 0 | 0.323 | 711.35 | 0.0007033 | 1549.08 | 0 | 0 | 0.0007033 | 1549.08 | 2023-05-13 00:07:33 | -0.0003184 | -2.1109 | -4649.4534 | 0 | 关闭
2743 | 4 | 3 | 恒流放电 | 02:08:00 | 19:21:55 | -0.152 | 2.0941 | 0.3242 | 714.14 | 0 | 0 | 0.3242 | 714.14 | 0.0007059 | 1554.93 | 0 | 0 | 0.0007059 | 1554.93 | 2023-05-13 00:08:03 | -0.0003183 | -1.5831 | -3487.0901 | 0 | 关闭
2744 | 4 | 3 | 恒流放电 | 02:08:30 | 19:22:25 | -0.152 | 2.0934 | 0.3255 | 716.93 | 0 | 0 | 0.3255 | 716.93 | 0.0007086 | 1560.77 | 0 | 0 | 0.0007086 | 1560.77 | 2023-05-13 00:08:33 | -0.0003182 | -1.8093 | -3985.2458 | 0 | 关闭
2745 | 4 | 3 | 恒流放电 | 02:09:00 | 19:22:55 | -0.152 | 2.0925 | 0.3268 | 719.72 | 0 | 0 | 0.3268 | 719.72 | 0.0007112 | 1566.61 | 0 | 0 | 0.0007112 | 1566.61 | 2023-05-13 00:09:03 | -0.000318 | -1.4073 | -3099.7444 | 0 | 关闭
2746 | 4 | 3 | 恒流放电 | 02:09:30 | 19:23:25 | -0.152 | 2.0916 | 0.328 | 722.51 | 0 | 0 | 0.328 | 722.51 | 0.0007139 | 1572.44 | 0 | 0 | 0.0007139 | 1572.44 | 2023-05-13 00:09:33 | -0.0003179 | -1.4072 | -3099.6356 | 0 | 关闭
2747 | 4 | 3 | 恒流放电 | 02:10:00 | 19:23:55 | -0.152 | 2.0908 | 0.3293 | 725.3 | 0 | 0 | 0.3293 | 725.3 | 0.0007165 | 1578.28 | 0 | 0 | 0.0007165 | 1578.28 | 2023-05-13 00:10:03 | -0.0003178 | -1.5831 | -3487.0901 | 0 | 关闭
2748 | 4 | 3 | 恒流放电 | 02:10:30 | 19:24:25 | -0.152 | 2.0899 | 0.3306 | 728.09 | 0 | 0 | 0.3306 | 728.09 | 0.0007192 | 1584.11 | 0 | 0 | 0.0007192 | 1584.11 | 2023-05-13 00:10:33 | -0.0003176 | -1.4073 | -3099.7444 | 0 | 关闭
2749 | 4 | 3 | 恒流放电 | 02:11:00 | 19:24:55 | -0.152 | 2.0892 | 0.3318 | 730.88 | 0 | 0 | 0.3318 | 730.88 | 0.0007218 | 1589.94 | 0 | 0 | 0.0007218 | 1589.94 | 2023-05-13 00:11:03 | -0.0003175 | -1.8093 | -3985.2458 | 0 | 关闭
2750 | 4 | 3 | 恒流放电 | 02:11:30 | 19:25:25 | -0.152 | 2.0884 | 0.3331 | 733.67 | 0 | 0 | 0.3331 | 733.67 | 0.0007245 | 1595.76 | 0 | 0 | 0.0007245 | 1595.76 | 2023-05-13 00:11:33 | -0.0003174 | -1.5831 | -3487.0901 | 0 | 关闭
2751 | 4 | 3 | 恒流放电 | 02:12:00 | 19:25:55 | -0.152 | 2.0876 | 0.3344 | 736.46 | 0 | 0 | 0.3344 | 736.46 | 0.0007271 | 1601.59 | 0 | 0 | 0.0007271 | 1601.59 | 2023-05-13 00:12:03 | -0.0003173 | -1.5831 | -3487.0901 | 0 | 关闭
2752 | 4 | 3 | 恒流放电 | 02:12:30 | 19:26:25 | -0.152 | 2.0868 | 0.3356 | 739.25 | 0 | 0 | 0.3356 | 739.25 | 0.0007298 | 1607.41 | 0 | 0 | 0.0007298 | 1607.41 | 2023-05-13 00:12:33 | -0.0003172 | -1.5832 | -3487.2124 | 0 | 关闭
2753 | 4 | 3 | 恒流放电 | 02:13:00 | 19:26:55 | -0.152 | 2.086 | 0.3369 | 742.04 | 0 | 0 | 0.3369 | 742.04 | 0.0007324 | 1613.23 | 0 | 0 | 0.0007324 | 1613.23 | 2023-05-13 00:13:03 | -0.000317 | -1.5831 | -3486.9677 | 0 | 关闭
2754 | 4 | 3 | 恒流放电 | 02:13:30 | 19:27:25 | -0.152 | 2.0852 | 0.3382 | 744.83 | 0 | 0 | 0.3382 | 744.83 | 0.000735 | 1619.05 | 0 | 0 | 0.000735 | 1619.05 | 2023-05-13 00:13:33 | -0.0003169 | -1.5831 | -3487.0901 | 0 | 关闭
2755 | 4 | 3 | 恒流放电 | 02:14:00 | 19:27:55 | -0.152 | 2.0843 | 0.3394 | 747.62 | 0 | 0 | 0.3394 | 747.62 | 0.0007377 | 1624.87 | 0 | 0 | 0.0007377 | 1624.87 | 2023-05-13 00:14:03 | -0.0003168 | -1.4073 | -3099.7444 | 0 | 关闭
2756 | 4 | 3 | 恒流放电 | 02:14:30 | 19:28:25 | -0.152 | 2.0833 | 0.3407 | 750.41 | 0 | 0 | 0.3407 | 750.41 | 0.0007403 | 1630.68 | 0 | 0 | 0.0007403 | 1630.68 | 2023-05-13 00:14:33 | -0.0003166 | -1.2665 | -2789.6721 | 0 | 关闭
2757 | 4 | 3 | 恒流放电 | 02:15:00 | 19:28:55 | -0.152 | 2.0823 | 0.342 | 753.2 | 0 | 0 | 0.342 | 753.2 | 0.000743 | 1636.49 | 0 | 0 | 0.000743 | 1636.49 | 2023-05-13 00:15:03 | -0.0003165 | -1.2665 | -2789.6721 | 0 | 关闭
2758 | 4 | 3 | 恒流放电 | 02:15:30 | 19:29:25 | -0.152 | 2.0811 | 0.3432 | 755.99 | 0 | 0 | 0.3432 | 755.99 | 0.0007456 | 1642.3 | 0 | 0 | 0.0007456 | 1642.3 | 2023-05-13 00:15:33 | -0.0003163 | -1.0554 | -2324.7267 | 0 | 关闭
2759 | 4 | 3 | 恒流放电 | 02:16:00 | 19:29:55 | -0.152 | 2.0799 | 0.3445 | 758.78 | 0 | 0 | 0.3445 | 758.78 | 0.0007482 | 1648.1 | 0 | 0 | 0.0007482 | 1648.1 | 2023-05-13 00:16:03 | -0.0003161 | -1.0554 | -2324.7675 | 0 | 关闭
2760 | 4 | 3 | 恒流放电 | 02:16:30 | 19:30:25 | -0.152 | 2.0785 | 0.3458 | 761.57 | 0 | 0 | 0.3458 | 761.57 | 0.0007509 | 1653.9 | 0 | 0 | 0.0007509 | 1653.9 | 2023-05-13 00:16:33 | -0.0003159 | -0.9046 | -1992.553 | 0 | 关闭
2761 | 4 | 3 | 恒流放电 | 02:17:00 | 19:30:55 | -0.152 | 2.0771 | 0.347 | 764.36 | 0 | 0 | 0.347 | 764.36 | 0.0007535 | 1659.7 | 0 | 0 | 0.0007535 | 1659.7 | 2023-05-13 00:17:03 | -0.0003157 | -0.9047 | -1992.6928 | 0 | 关闭
2762 | 4 | 3 | 恒流放电 | 02:17:30 | 19:31:25 | -0.152 | 2.0757 | 0.3483 | 767.15 | 0 | 0 | 0.3483 | 767.15 | 0.0007561 | 1665.49 | 0 | 0 | 0.0007561 | 1665.49 | 2023-05-13 00:17:33 | -0.0003155 | -0.9047 | -1992.6229 | 0 | 关闭
2763 | 4 | 3 | 恒流放电 | 02:18:00 | 19:31:55 | -0.152 | 2.0741 | 0.3496 | 769.94 | 0 | 0 | 0.3496 | 769.94 | 0.0007588 | 1671.28 | 0 | 0 | 0.0007588 | 1671.28 | 2023-05-13 00:18:03 | -0.0003152 | -0.7916 | -1743.545 | 0 | 关闭
2764 | 4 | 3 | 恒流放电 | 02:18:30 | 19:32:25 | -0.152 | 2.0725 | 0.3508 | 772.73 | 0 | 0 | 0.3508 | 772.73 | 0.0007614 | 1677.06 | 0 | 0 | 0.0007614 | 1677.06 | 2023-05-13 00:18:33 | -0.000315 | -0.7916 | -1743.5144 | 0 | 关闭
2765 | 4 | 3 | 恒流放电 | 02:19:00 | 19:32:55 | -0.152 | 2.0709 | 0.3521 | 775.52 | 0 | 0 | 0.3521 | 775.52 | 0.000764 | 1682.84 | 0 | 0 | 0.000764 | 1682.84 | 2023-05-13 00:19:03 | -0.0003148 | -0.7916 | -1743.5756 | 0 | 关闭
2766 | 4 | 3 | 恒流放电 | 02:19:30 | 19:33:25 | -0.152 | 2.0691 | 0.3534 | 778.31 | 0 | 0 | 0.3534 | 778.31 | 0.0007666 | 1688.62 | 0 | 0 | 0.0007666 | 1688.62 | 2023-05-13 00:19:33 | -0.0003145 | -0.7038 | -1550.1441 | 0 | 关闭
2767 | 4 | 3 | 恒流放电 | 02:20:00 | 19:33:55 | -0.152 | 2.0669 | 0.3546 | 781.1 | 0 | 0 | 0.3546 | 781.1 | 0.0007693 | 1694.39 | 0 | 0 | 0.0007693 | 1694.39 | 2023-05-13 00:20:03 | -0.0003141 | -0.5757 | -1268.144 | 0 | 关闭
2768 | 4 | 3 | 恒流放电 | 02:20:30 | 19:34:25 | -0.152 | 2.0649 | 0.3559 | 783.89 | 0 | 0 | 0.3559 | 783.89 | 0.0007719 | 1700.15 | 0 | 0 | 0.0007719 | 1700.15 | 2023-05-13 00:20:33 | -0.0003138 | -0.6333 | -1394.836 | 0 | 关闭
2769 | 4 | 3 | 恒流放电 | 02:21:00 | 19:34:55 | -0.152 | 2.0628 | 0.3572 | 786.68 | 0 | 0 | 0.3572 | 786.68 | 0.0007745 | 1705.91 | 0 | 0 | 0.0007745 | 1705.91 | 2023-05-13 00:21:03 | -0.0003135 | -0.6031 | -1328.3453 | 0 | 关闭
2770 | 4 | 3 | 恒流放电 | 02:21:30 | 19:35:25 | -0.152 | 2.0605 | 0.3584 | 789.47 | 0 | 0 | 0.3584 | 789.47 | 0.0007771 | 1711.66 | 0 | 0 | 0.0007771 | 1711.66 | 2023-05-13 00:21:33 | -0.0003132 | -0.5506 | -1212.8796 | 0 | 关闭
2771 | 4 | 3 | 恒流放电 | 02:22:00 | 19:35:55 | -0.152 | 2.0581 | 0.3597 | 792.26 | 0 | 0 | 0.3597 | 792.26 | 0.0007797 | 1717.4 | 0 | 0 | 0.0007797 | 1717.4 | 2023-05-13 00:22:03 | -0.0003128 | -0.5277 | -1162.3226 | 0 | 关闭
2772 | 4 | 3 | 恒流放电 | 02:22:30 | 19:36:25 | -0.152 | 2.0554 | 0.361 | 795.05 | 0 | 0 | 0.361 | 795.05 | 0.0007823 | 1723.14 | 0 | 0 | 0.0007823 | 1723.14 | 2023-05-13 00:22:33 | -0.0003124 | -0.4691 | -1033.1575 | 0 | 关闭
2773 | 4 | 3 | 恒流放电 | 02:23:00 | 19:36:55 | -0.152 | 2.0524 | 0.3622 | 797.83 | 0 | 0 | 0.3622 | 797.83 | 0.0007849 | 1728.87 | 0 | 0 | 0.0007849 | 1728.87 | 2023-05-13 00:23:03 | -0.0003119 | -0.4222 | -929.8744 | 0 | 关闭
2774 | 4 | 3 | 恒流放电 | 02:23:30 | 19:37:25 | -0.152 | 2.0491 | 0.3635 | 800.62 | 0 | 0 | 0.3635 | 800.62 | 0.0007875 | 1734.59 | 0 | 0 | 0.0007875 | 1734.59 | 2023-05-13 00:23:33 | -0.0003114 | -0.3838 | -845.3107 | 0 | 关闭
2775 | 4 | 3 | 恒流放电 | 02:24:00 | 19:37:55 | -0.152 | 2.0453 | 0.3648 | 803.41 | 0 | 0 | 0.3648 | 803.41 | 0.0007901 | 1740.3 | 0 | 0 | 0.0007901 | 1740.3 | 2023-05-13 00:24:03 | -0.0003108 | -0.3333 | -734.1242 | 0 | 关闭
2776 | 4 | 3 | 恒流放电 | 02:24:30 | 19:38:25 | -0.152 | 2.0412 | 0.366 | 806.2 | 0 | 0 | 0.366 | 806.2 | 0.0007927 | 1746 | 0 | 0 | 0.0007927 | 1746 | 2023-05-13 00:24:33 | -0.0003102 | -0.3089 | -680.3959 | 0 | 关闭
2777 | 4 | 3 | 恒流放电 | 02:25:00 | 19:38:55 | -0.152 | 2.0363 | 0.3673 | 808.99 | 0 | 0 | 0.3673 | 808.99 | 0.0007953 | 1751.69 | 0 | 0 | 0.0007953 | 1751.69 | 2023-05-13 00:25:03 | -0.0003095 | -0.2585 | -569.3008 | 0 | 关闭
2778 | 4 | 3 | 恒流放电 | 02:25:30 | 19:39:25 | -0.152 | 2.0308 | 0.3685 | 811.78 | 0 | 0 | 0.3685 | 811.78 | 0.0007978 | 1757.36 | 0 | 0 | 0.0007978 | 1757.36 | 2023-05-13 00:25:33 | -0.0003086 | -0.2303 | -507.2042 | 0 | 关闭
2779 | 4 | 3 | 恒流放电 | 02:26:00 | 19:39:55 | -0.152 | 2.024 | 0.3698 | 814.57 | 0 | 0 | 0.3698 | 814.57 | 0.0008004 | 1763.02 | 0 | 0 | 0.0008004 | 1763.02 | 2023-05-13 00:26:03 | -0.0003076 | -0.1862 | -410.2243 | 0 | 关闭
2780 | 4 | 3 | 恒流放电 | 02:26:30 | 19:40:25 | -0.152 | 2.0164 | 0.3711 | 817.36 | 0 | 0 | 0.3711 | 817.36 | 0.000803 | 1768.65 | 0 | 0 | 0.000803 | 1768.65 | 2023-05-13 00:26:33 | -0.0003064 | -0.1666 | -367.0557 | 0 | 关闭
2781 | 4 | 3 | 恒流放电 | 02:27:00 | 19:40:55 | -0.152 | 2.007 | 0.3723 | 820.15 | 0 | 0 | 0.3723 | 820.15 | 0.0008055 | 1774.27 | 0 | 0 | 0.0008055 | 1774.27 | 2023-05-13 00:27:03 | -0.000305 | -0.1347 | -296.7736 | 0 | 关闭
2782 | 4 | 3 | 恒流放电 | 02:27:27 | 19:41:23 | -0.152 | 1.997 | 0.3735 | 822.75 | 0 | 0 | 0.3735 | 822.75 | 0.0008079 | 1779.46 | 0 | 0 | 0.0008079 | 1779.46 | 2023-05-13 00:27:31 | -0.0003035 | -0.1178 | -259.4273 | 0 | 关闭
2783 | 4 | 3 | 恒流放电 | 02:27:30 | 19:41:25 | -0.152 | 1.9963 | 0.3736 | 822.94 | 0 | 0 | 0.3736 | 822.94 | 0.0008081 | 1779.85 | 0 | 0 | 0.0008081 | 1779.85 | 2023-05-13 00:27:33 | -0.0003034 | -0.1266 | -278.8616 | 0 | 关闭
2784 | 4 | 3 | 恒流放电 | 02:27:56 | 19:41:52 | -0.152 | 1.9863 | 0.3747 | 825.43 | 0 | 0 | 0.3747 | 825.43 | 0.0008103 | 1784.81 | 0 | 0 | 0.0008103 | 1784.81 | 2023-05-13 00:28:00 | -0.0003019 | -0.1131 | -249.2119 | 0 | 关闭
2785 | 4 | 3 | 恒流放电 | 02:28:00 | 19:41:55 | -0.152 | 1.9851 | 0.3749 | 825.73 | 0 | 0 | 0.3749 | 825.73 | 0.0008106 | 1785.4 | 0 | 0 | 0.0008106 | 1785.4 | 2023-05-13 00:28:03 | -0.0003017 | -0.1126 | -248.0013 | 0 | 关闭
2786 | 4 | 3 | 恒流放电 | 02:28:26 | 19:42:22 | -0.152 | 1.9751 | 0.376 | 828.21 | 0 | 0 | 0.376 | 828.21 | 0.0008128 | 1790.32 | 0 | 0 | 0.0008128 | 1790.32 | 2023-05-13 00:28:29 | -0.0003002 | -0.1127 | -248.2721 | 0 | 关闭
2787 | 4 | 3 | 恒流放电 | 02:28:30 | 19:42:25 | -0.152 | 1.9738 | 0.3761 | 828.52 | 0 | 0 | 0.3761 | 828.52 | 0.0008131 | 1790.93 | 0 | 0 | 0.0008131 | 1790.93 | 2023-05-13 00:28:33 | -0.0003 | -0.1071 | -236.0029 | 0 | 关闭
2788 | 4 | 3 | 恒流放电 | 02:28:56 | 19:42:51 | -0.152 | 1.9638 | 0.3773 | 830.98 | 0 | 0 | 0.3773 | 830.98 | 0.0008153 | 1795.76 | 0 | 0 | 0.0008153 | 1795.76 | 2023-05-13 00:28:59 | -0.0002985 | -0.1115 | -245.4919 | 0 | 关闭
2789 | 4 | 3 | 恒流放电 | 02:29:00 | 19:42:55 | -0.152 | 1.9625 | 0.3774 | 831.31 | 0 | 0 | 0.3774 | 831.31 | 0.0008156 | 1796.42 | 0 | 0 | 0.0008156 | 1796.42 | 2023-05-13 00:29:03 | -0.0002982 | -0.1169 | -257.4645 | 0 | 关闭
2790 | 4 | 3 | 恒流放电 | 02:29:26 | 19:43:21 | -0.152 | 1.9525 | 0.3785 | 833.75 | 0 | 0 | 0.3785 | 833.75 | 0.0008177 | 1801.18 | 0 | 0 | 0.0008177 | 1801.18 | 2023-05-13 00:29:29 | -0.0002967 | -0.1106 | -243.6221 | 0 | 关闭
2791 | 4 | 3 | 恒流放电 | 02:29:30 | 19:43:25 | -0.152 | 1.9511 | 0.3787 | 834.1 | 0 | 0 | 0.3787 | 834.1 | 0.0008181 | 1801.87 | 0 | 0 | 0.0008181 | 1801.87 | 2023-05-13 00:29:33 | -0.0002965 | -0.1146 | -252.4299 | 0 | 关闭
2792 | 4 | 3 | 恒流放电 | 02:29:57 | 19:43:52 | -0.152 | 1.9411 | 0.3798 | 836.64 | 0 | 0 | 0.3798 | 836.64 | 0.0008203 | 1806.81 | 0 | 0 | 0.0008203 | 1806.81 | 2023-05-13 00:30:00 | -0.000295 | -0.1152 | -253.8522 | 0 | 关闭
2793 | 4 | 3 | 恒流放电 | 02:30:00 | 19:43:55 | -0.152 | 1.9402 | 0.3799 | 836.89 | 0 | 0 | 0.3799 | 836.89 | 0.0008205 | 1807.3 | 0 | 0 | 0.0008205 | 1807.3 | 2023-05-13 00:30:03 | -0.0002949 | -0.1266 | -278.8927 | 0 | 关闭
2794 | 4 | 3 | 恒流放电 | 02:30:27 | 19:44:22 | -0.152 | 1.9302 | 0.3811 | 839.43 | 0 | 0 | 0.3811 | 839.43 | 0.0008227 | 1812.21 | 0 | 0 | 0.0008227 | 1812.21 | 2023-05-13 00:30:30 | -0.0002934 | -0.1153 | -253.862 | 0 | 关闭
2795 | 4 | 3 | 恒流放电 | 02:30:30 | 19:44:25 | -0.152 | 1.9293 | 0.3812 | 839.68 | 0 | 0 | 0.3812 | 839.68 | 0.000823 | 1812.7 | 0 | 0 | 0.000823 | 1812.7 | 2023-05-13 00:30:33 | -0.0002932 | -0.1267 | -279.0015 | 0 | 关闭
2796 | 4 | 3 | 恒流放电 | 02:30:57 | 19:44:53 | -0.152 | 1.9193 | 0.3824 | 842.25 | 0 | 0 | 0.3824 | 842.25 | 0.0008252 | 1817.66 | 0 | 0 | 0.0008252 | 1817.66 | 2023-05-13 00:31:00 | -0.0002917 | -0.1169 | -257.5722 | 0 | 关闭
2797 | 4 | 3 | 恒流放电 | 02:31:00 | 19:44:55 | -0.152 | 1.9185 | 0.3825 | 842.47 | 0 | 0 | 0.3825 | 842.47 | 0.0008254 | 1818.07 | 0 | 0 | 0.0008254 | 1818.07 | 2023-05-13 00:31:03 | -0.0002916 | -0.1213 | -267.254 | 0 | 关闭
2798 | 4 | 3 | 恒流放电 | 02:31:27 | 19:45:23 | -0.152 | 1.9085 | 0.3837 | 845.05 | 0 | 0 | 0.3837 | 845.05 | 0.0008276 | 1823.01 | 0 | 0 | 0.0008276 | 1823.01 | 2023-05-13 00:31:31 | -0.0002901 | -0.1174 | -258.512 | 0 | 关闭
2799 | 4 | 3 | 恒流放电 | 02:31:30 | 19:45:25 | -0.152 | 1.9077 | 0.3837 | 845.26 | 0 | 0 | 0.3837 | 845.26 | 0.0008278 | 1823.4 | 0 | 0 | 0.0008278 | 1823.4 | 2023-05-13 00:31:33 | -0.0002899 | -0.1161 | -255.629 | 0 | 关闭
2800 | 4 | 3 | 恒流放电 | 02:31:56 | 19:45:52 | -0.152 | 1.8977 | 0.3849 | 847.74 | 0 | 0 | 0.3849 | 847.74 | 0.00083 | 1828.13 | 0 | 0 | 0.00083 | 1828.13 | 2023-05-13 00:31:59 | -0.0002884 | -0.1127 | -248.2721 | 0 | 关闭
2801 | 4 | 3 | 恒流放电 | 02:32:00 | 19:45:55 | -0.152 | 1.8966 | 0.385 | 848.05 | 0 | 0 | 0.385 | 848.05 | 0.0008302 | 1828.71 | 0 | 0 | 0.0008302 | 1828.71 | 2023-05-13 00:32:03 | -0.0002882 | -0.1267 | -279.0015 | 0 | 关闭
2802 | 4 | 3 | 恒流放电 | 02:32:27 | 19:46:22 | -0.152 | 1.8866 | 0.3862 | 850.58 | 0 | 0 | 0.3862 | 850.58 | 0.0008324 | 1833.49 | 0 | 0 | 0.0008324 | 1833.49 | 2023-05-13 00:32:30 | -0.0002867 | -0.1148 | -252.9222 | 0 | 关闭
2803 | 4 | 3 | 恒流放电 | 02:32:30 | 19:46:25 | -0.152 | 1.8856 | 0.3863 | 850.84 | 0 | 0 | 0.3863 | 850.84 | 0.0008326 | 1833.98 | 0 | 0 | 0.0008326 | 1833.98 | 2023-05-13 00:32:33 | -0.0002866 | -0.1182 | -260.3035 | 0 | 关闭
2804 | 4 | 3 | 恒流放电 | 02:32:57 | 19:46:52 | -0.152 | 1.8756 | 0.3874 | 853.39 | 0 | 0 | 0.3874 | 853.39 | 0.0008348 | 1838.78 | 0 | 0 | 0.0008348 | 1838.78 | 2023-05-13 00:33:00 | -0.0002851 | -0.1157 | -254.792 | 0 | 关闭
2805 | 4 | 3 | 恒流放电 | 02:33:00 | 19:46:55 | -0.152 | 1.8746 | 0.3875 | 853.63 | 0 | 0 | 0.3875 | 853.63 | 0.000835 | 1839.23 | 0 | 0 | 0.000835 | 1839.23 | 2023-05-13 00:33:03 | -0.0002849 | -0.1098 | -241.8013 | 0 | 关闭
2806 | 4 | 3 | 恒流放电 | 02:33:27 | 19:47:22 | -0.152 | 1.8646 | 0.3887 | 856.17 | 0 | 0 | 0.3887 | 856.17 | 0.0008372 | 1843.97 | 0 | 0 | 0.0008372 | 1843.97 | 2023-05-13 00:33:30 | -0.0002834 | -0.1152 | -253.8522 | 0 | 关闭
2807 | 4 | 3 | 恒流放电 | 02:33:30 | 19:47:25 | -0.152 | 1.8636 | 0.3888 | 856.42 | 0 | 0 | 0.3888 | 856.42 | 0.0008374 | 1844.44 | 0 | 0 | 0.0008374 | 1844.44 | 2023-05-13 00:33:33 | -0.0002832 | -0.114 | -251.1013 | 0 | 关闭
2808 | 4 | 3 | 恒流放电 | 02:33:57 | 19:47:52 | -0.152 | 1.8536 | 0.39 | 858.93 | 0 | 0 | 0.39 | 858.93 | 0.0008395 | 1849.11 | 0 | 0 | 0.0008395 | 1849.11 | 2023-05-13 00:34:00 | -0.0002817 | -0.114 | -251.0622 | 0 | 关闭
2809 | 4 | 3 | 恒流放电 | 02:34:00 | 19:47:55 | -0.152 | 1.8526 | 0.3901 | 859.21 | 0 | 0 | 0.3901 | 859.21 | 0.0008397 | 1849.63 | 0 | 0 | 0.0008397 | 1849.63 | 2023-05-13 00:34:03 | -0.0002815 | -0.1266 | -278.9036 | 0 | 关闭
2810 | 4 | 3 | 恒流放电 | 02:34:26 | 19:48:22 | -0.152 | 1.8426 | 0.3912 | 861.69 | 0 | 0 | 0.3912 | 861.69 | 0.0008418 | 1854.21 | 0 | 0 | 0.0008418 | 1854.21 | 2023-05-13 00:34:29 | -0.0002801 | -0.1127 | -248.2819 | 0 | 关闭
2811 | 4 | 3 | 恒流放电 | 02:34:30 | 19:48:25 | -0.152 | 1.8414 | 0.3913 | 862 | 0 | 0 | 0.3913 | 862 | 0.0008421 | 1854.78 | 0 | 0 | 0.0008421 | 1854.78 | 2023-05-13 00:34:33 | -0.0002799 | -0.1161 | -255.7513 | 0 | 关闭
2812 | 4 | 3 | 恒流放电 | 02:34:55 | 19:48:51 | -0.152 | 1.8314 | 0.3924 | 864.4 | 0 | 0 | 0.3924 | 864.4 | 0.0008441 | 1859.18 | 0 | 0 | 0.0008441 | 1859.18 | 2023-05-13 00:34:59 | -0.0002783 | -0.1089 | -239.9119 | 0 | 关闭
2813 | 4 | 3 | 恒流放电 | 02:35:00 | 19:48:55 | -0.152 | 1.8299 | 0.3926 | 864.79 | 0 | 0 | 0.3926 | 864.79 | 0.0008444 | 1859.9 | 0 | 0 | 0.0008444 | 1859.9 | 2023-05-13 00:35:03 | -0.0002781 | -0.1182 | -260.3361 | 0 | 关闭
2814 | 4 | 3 | 恒流放电 | 02:35:25 | 19:49:20 | -0.152 | 1.8199 | 0.3937 | 867.15 | 0 | 0 | 0.3937 | 867.15 | 0.0008464 | 1864.21 | 0 | 0 | 0.0008464 | 1864.21 | 2023-05-13 00:35:28 | -0.0002766 | -0.1072 | -236.1919 | 0 | 关闭
2815 | 4 | 3 | 恒流放电 | 02:35:30 | 19:49:25 | -0.152 | 1.818 | 0.3939 | 867.58 | 0 | 0 | 0.3939 | 867.58 | 0.0008467 | 1864.99 | 0 | 0 | 0.0008467 | 1864.99 | 2023-05-13 00:35:33 | -0.0002763 | -0.1022 | -225.1076 | 0 | 关闭
2816 | 4 | 3 | 恒流放电 | 02:35:53 | 19:49:49 | -0.152 | 1.808 | 0.3949 | 869.8 | 0 | 0 | 0.3949 | 869.8 | 0.0008485 | 1869.02 | 0 | 0 | 0.0008485 | 1869.02 | 2023-05-13 00:35:57 | -0.0002748 | -0.1009 | -222.2418 | 0 | 关闭
2817 | 4 | 3 | 恒流放电 | 02:36:00 | 19:49:55 | -0.152 | 1.8056 | 0.3951 | 870.36 | 0 | 0 | 0.3951 | 870.36 | 0.000849 | 1870.04 | 0 | 0 | 0.000849 | 1870.04 | 2023-05-13 00:36:03 | -0.0002744 | -0.1073 | -236.3355 | 0 | 关闭
2818 | 4 | 3 | 恒流放电 | 02:36:24 | 19:50:19 | -0.152 | 1.7956 | 0.3962 | 872.63 | 0 | 0 | 0.3962 | 872.63 | 0.0008509 | 1874.13 | 0 | 0 | 0.0008509 | 1874.13 | 2023-05-13 00:36:27 | -0.0002729 | -0.103 | -226.8918 | 0 | 关闭
2819 | 4 | 3 | 恒流放电 | 02:36:30 | 19:50:25 | -0.152 | 1.7934 | 0.3964 | 873.15 | 0 | 0 | 0.3964 | 873.15 | 0.0008513 | 1875.06 | 0 | 0 | 0.0008513 | 1875.06 | 2023-05-13 00:36:33 | -0.0002726 | -0.1075 | -236.7285 | 0 | 关闭
2820 | 4 | 3 | 恒流放电 | 02:36:53 | 19:50:49 | -0.152 | 1.7834 | 0.3974 | 875.37 | 0 | 0 | 0.3974 | 875.37 | 0.0008531 | 1879.02 | 0 | 0 | 0.0008531 | 1879.02 | 2023-05-13 00:36:57 | -0.000271 | -0.1005 | -221.3118 | 0 | 关闭
2821 | 4 | 3 | 恒流放电 | 02:37:00 | 19:50:55 | -0.152 | 1.7808 | 0.3977 | 875.94 | 0 | 0 | 0.3977 | 875.94 | 0.0008535 | 1880.05 | 0 | 0 | 0.0008535 | 1880.05 | 2023-05-13 00:37:03 | -0.0002706 | -0.1007 | -221.7327 | 0 | 关闭
2822 | 4 | 3 | 恒流放电 | 02:37:21 | 19:51:17 | -0.152 | 1.7708 | 0.3986 | 877.98 | 0 | 0 | 0.3986 | 877.98 | 0.0008552 | 1883.66 | 0 | 0 | 0.0008552 | 1883.66 | 2023-05-13 00:37:25 | -0.0002691 | -0.0925 | -203.6417 | 0 | 关闭
2823 | 4 | 3 | 恒流放电 | 02:37:30 | 19:51:25 | -0.152 | 1.7674 | 0.3989 | 878.73 | 0 | 0 | 0.3989 | 878.73 | 0.0008558 | 1885 | 0 | 0 | 0.0008558 | 1885 | 2023-05-13 00:37:33 | -0.0002686 | -0.1006 | -221.5024 | 0 | 关闭
2824 | 4 | 3 | 恒流放电 | 02:37:52 | 19:51:48 | -0.152 | 1.7574 | 0.3999 | 880.84 | 0 | 0 | 0.3999 | 880.84 | 0.0008575 | 1888.72 | 0 | 0 | 0.0008575 | 1888.72 | 2023-05-13 00:37:55 | -0.0002671 | -0.0958 | -211.0817 | 0 | 关闭
2825 | 4 | 3 | 恒流放电 | 02:38:00 | 19:51:55 | -0.152 | 1.7541 | 0.4002 | 881.52 | 0 | 0 | 0.4002 | 881.52 | 0.000858 | 1889.91 | 0 | 0 | 0.000858 | 1889.91 | 2023-05-13 00:38:03 | -0.0002666 | -0.0934 | -205.6987 | 0 | 关闭
2826 | 4 | 3 | 恒流放电 | 02:38:22 | 19:52:17 | -0.152 | 1.7441 | 0.4012 | 883.61 | 0 | 0 | 0.4012 | 883.61 | 0.0008597 | 1893.55 | 0 | 0 | 0.0008597 | 1893.55 | 2023-05-13 00:38:25 | -0.0002651 | -0.0946 | -208.2819 | 0 | 关闭
2827 | 4 | 3 | 恒流放电 | 02:38:30 | 19:52:25 | -0.152 | 1.7406 | 0.4015 | 884.31 | 0 | 0 | 0.4015 | 884.31 | 0.0008602 | 1894.78 | 0 | 0 | 0.0008602 | 1894.78 | 2023-05-13 00:38:33 | -0.0002645 | -0.0917 | -201.9159 | 0 | 关闭
2828 | 4 | 3 | 恒流放电 | 02:38:52 | 19:52:48 | -0.152 | 1.7306 | 0.4024 | 886.44 | 0 | 0 | 0.4024 | 886.44 | 0.0008619 | 1898.48 | 0 | 0 | 0.0008619 | 1898.48 | 2023-05-13 00:38:56 | -0.000263 | -0.0967 | -212.932 | 0 | 关闭
2829 | 4 | 3 | 恒流放电 | 02:39:00 | 19:52:55 | -0.152 | 1.7275 | 0.4027 | 887.1 | 0 | 0 | 0.4027 | 887.1 | 0.0008624 | 1899.62 | 0 | 0 | 0.0008624 | 1899.62 | 2023-05-13 00:39:03 | -0.0002625 | -0.0967 | -213.0011 | 0 | 关闭
2830 | 4 | 3 | 恒流放电 | 02:39:22 | 19:53:17 | -0.152 | 1.7175 | 0.4037 | 889.16 | 0 | 0 | 0.4037 | 889.16 | 0.000864 | 1903.16 | 0 | 0 | 0.000864 | 1903.16 | 2023-05-13 00:39:25 | -0.000261 | -0.0933 | -205.5115 | 0 | 关闭
2831 | 4 | 3 | 恒流放电 | 02:39:30 | 19:53:25 | -0.152 | 1.714 | 0.404 | 889.89 | 0 | 0 | 0.404 | 889.89 | 0.0008646 | 1904.42 | 0 | 0 | 0.0008646 | 1904.42 | 2023-05-13 00:39:33 | -0.0002605 | -0.0953 | -209.8595 | 0 | 关闭
2832 | 4 | 3 | 恒流放电 | 02:39:51 | 19:53:46 | -0.152 | 1.704 | 0.4049 | 891.89 | 0 | 0 | 0.4049 | 891.89 | 0.0008662 | 1907.84 | 0 | 0 | 0.0008662 | 1907.84 | 2023-05-13 00:39:54 | -0.000259 | -0.0908 | -199.9315 | 0 | 关闭
2833 | 4 | 3 | 恒流放电 | 02:40:00 | 19:53:55 | -0.152 | 1.7002 | 0.4053 | 892.68 | 0 | 0 | 0.4053 | 892.68 | 0.0008668 | 1909.18 | 0 | 0 | 0.0008668 | 1909.18 | 2023-05-13 00:40:03 | -0.0002584 | -0.0944 | -208.0016 | 0 | 关闭
2834 | 4 | 3 | 恒流放电 | 02:40:00 | 19:53:55 | -0.152 | 1.7 | 0.4053 | 892.71 | 0 | 0 | 0.4053 | 892.71 | 0.0008668 | 1909.23 | 0 | 0 | 0.0008668 | 1909.23 | 2023-05-13 00:40:03 | -0.0002583 | -0.0631 | -139.0113 | 0 | 关闭
2835 | 4 | 4 | 搁置 | 00:00:00 | 19:53:55 | 0 | 1.7143 | 0 | 0 | 0 | 0 | 0 | 0 | 0 | 0 | 0 | 0 | 0 | 0 | 2023-05-13 00:40:03 | 0 | 0 | 0 | 0 | 关闭
2836 | 4 | 4 | 搁置 | 00:00:00 | 19:53:55 | 0 | 1.726 | 0 | 0 | 0 | 0 | 0 | 0 | 0 | 0 | 0 | 0 | 0 | 0 | 2023-05-13 00:40:03 | 0 | 0 | 0 | 0 | 关闭
2837 | 4 | 4 | 搁置 | 00:00:00 | 19:53:56 | 0 | 1.7403 | 0 | 0 | 0 | 0 | 0 | 0 | 0 | 0 | 0 | 0 | 0 | 0 | 2023-05-13 00:40:04 | 0 | 0 | 0 | 0 | 关闭
2838 | 4 | 4 | 搁置 | 00:00:00 | 19:53:56 | 0 | 1.7503 | 0 | 0 | 0 | 0 | 0 | 0 | 0 | 0 | 0 | 0 | 0 | 0 | 2023-05-13 00:40:04 | 0 | 0 | 0 | 0 | 关闭
2839 | 4 | 4 | 搁置 | 00:00:01 | 19:53:56 | 0 | 1.7636 | 0 | 0 | 0 | 0 | 0 | 0 | 0 | 0 | 0 | 0 | 0 | 0 | 2023-05-13 00:40:04 | 0 | 0 | 0 | 0 | 关闭
2840 | 4 | 4 | 搁置 | 00:00:01 | 19:53:57 | 0 | 1.7765 | 0 | 0 | 0 | 0 | 0 | 0 | 0 | 0 | 0 | 0 | 0 | 0 | 2023-05-13 00:40:05 | 0 | 0 | 0 | 0 | 关闭
2841 | 4 | 4 | 搁置 | 00:00:01 | 19:53:57 | 0 | 1.7875 | 0 | 0 | 0 | 0 | 0 | 0 | 0 | 0 | 0 | 0 | 0 | 0 | 2023-05-13 00:40:05 | 0 | 0 | 0 | 0 | 关闭
2842 | 4 | 4 | 搁置 | 00:00:02 | 19:53:57 | 0 | 1.798 | 0 | 0 | 0 | 0 | 0 | 0 | 0 | 0 | 0 | 0 | 0 | 0 | 2023-05-13 00:40:05 | 0 | 0 | 0 | 0 | 关闭
2843 | 4 | 4 | 搁置 | 00:00:02 | 19:53:58 | 0 | 1.8087 | 0 | 0 | 0 | 0 | 0 | 0 | 0 | 0 | 0 | 0 | 0 | 0 | 2023-05-13 00:40:06 | 0 | 0 | 0 | 0 | 关闭
2844 | 4 | 4 | 搁置 | 00:00:03 | 19:53:58 | 0 | 1.8189 | 0 | 0 | 0 | 0 | 0 | 0 | 0 | 0 | 0 | 0 | 0 | 0 | 2023-05-13 00:40:06 | 0 | 0 | 0 | 0 | 关闭
2845 | 4 | 4 | 搁置 | 00:00:03 | 19:53:59 | 0 | 1.8293 | 0 | 0 | 0 | 0 | 0 | 0 | 0 | 0 | 0 | 0 | 0 | 0 | 2023-05-13 00:40:07 | 0 | 0 | 0 | 0 | 关闭
2846 | 4 | 4 | 搁置 | 00:00:04 | 19:54:00 | 0 | 1.8408 | 0 | 0 | 0 | 0 | 0 | 0 | 0 | 0 | 0 | 0 | 0 | 0 | 2023-05-13 00:40:08 | 0 | 0 | 0 | 0 | 关闭
2847 | 4 | 4 | 搁置 | 00:00:05 | 19:54:00 | 0 | 1.851 | 0 | 0 | 0 | 0 | 0 | 0 | 0 | 0 | 0 | 0 | 0 | 0 | 2023-05-13 00:40:08 | 0 | 0 | 0 | 0 | 关闭
2848 | 4 | 4 | 搁置 | 00:00:06 | 19:54:01 | 0 | 1.8617 | 0 | 0 | 0 | 0 | 0 | 0 | 0 | 0 | 0 | 0 | 0 | 0 | 2023-05-13 00:40:09 | 0 | 0 | 0 | 0 | 关闭
2849 | 4 | 4 | 搁置 | 00:00:06 | 19:54:02 | 0 | 1.8724 | 0 | 0 | 0 | 0 | 0 | 0 | 0 | 0 | 0 | 0 | 0 | 0 | 2023-05-13 00:40:10 | 0 | 0 | 0 | 0 | 关闭
2850 | 4 | 4 | 搁置 | 00:00:07 | 19:54:03 | 0 | 1.8833 | 0 | 0 | 0 | 0 | 0 | 0 | 0 | 0 | 0 | 0 | 0 | 0 | 2023-05-13 00:40:11 | 0 | 0 | 0 | 0 | 关闭
2851 | 4 | 4 | 搁置 | 00:00:09 | 19:54:04 | 0 | 1.894 | 0 | 0 | 0 | 0 | 0 | 0 | 0 | 0 | 0 | 0 | 0 | 0 | 2023-05-13 00:40:12 | 0 | 0 | 0 | 0 | 关闭
2852 | 4 | 4 | 搁置 | 00:00:10 | 19:54:05 | 0 | 1.9046 | 0 | 0 | 0 | 0 | 0 | 0 | 0 | 0 | 0 | 0 | 0 | 0 | 2023-05-13 00:40:13 | 0 | 0 | 0 | 0 | 关闭
2853 | 4 | 4 | 搁置 | 00:00:11 | 19:54:07 | 0 | 1.9151 | 0 | 0 | 0 | 0 | 0 | 0 | 0 | 0 | 0 | 0 | 0 | 0 | 2023-05-13 00:40:15 | 0 | 0 | 0 | 0 | 关闭
2854 | 4 | 4 | 搁置 | 00:00:12 | 19:54:08 | 0 | 1.9256 | 0 | 0 | 0 | 0 | 0 | 0 | 0 | 0 | 0 | 0 | 0 | 0 | 2023-05-13 00:40:16 | 0 | 0 | 0 | 0 | 关闭
2855 | 4 | 4 | 搁置 | 00:00:14 | 19:54:10 | 0 | 1.9356 | 0 | 0 | 0 | 0 | 0 | 0 | 0 | 0 | 0 | 0 | 0 | 0 | 2023-05-13 00:40:18 | 0 | 0 | 0 | 0 | 关闭
2856 | 4 | 4 | 搁置 | 00:00:16 | 19:54:11 | 0 | 1.9461 | 0 | 0 | 0 | 0 | 0 | 0 | 0 | 0 | 0 | 0 | 0 | 0 | 2023-05-13 00:40:19 | 0 | 0 | 0 | 0 | 关闭
2857 | 4 | 4 | 搁置 | 00:00:17 | 19:54:13 | 0 | 1.9561 | 0 | 0 | 0 | 0 | 0 | 0 | 0 | 0 | 0 | 0 | 0 | 0 | 2023-05-13 00:40:21 | 0 | 0 | 0 | 0 | 关闭
2858 | 4 | 4 | 搁置 | 00:00:19 | 19:54:15 | 0 | 1.9662 | 0 | 0 | 0 | 0 | 0 | 0 | 0 | 0 | 0 | 0 | 0 | 0 | 2023-05-13 00:40:23 | 0 | 0 | 0 | 0 | 关闭
2859 | 4 | 4 | 搁置 | 00:00:22 | 19:54:17 | 0 | 1.9764 | 0 | 0 | 0 | 0 | 0 | 0 | 0 | 0 | 0 | 0 | 0 | 0 | 2023-05-13 00:40:25 | 0 | 0 | 0 | 0 | 关闭
2860 | 4 | 4 | 搁置 | 00:00:24 | 19:54:20 | 0 | 1.9866 | 0 | 0 | 0 | 0 | 0 | 0 | 0 | 0 | 0 | 0 | 0 | 0 | 2023-05-13 00:40:28 | 0 | 0 | 0 | 0 | 关闭
2861 | 4 | 4 | 搁置 | 00:00:27 | 19:54:22 | 0 | 1.9967 | 0 | 0 | 0 | 0 | 0 | 0 | 0 | 0 | 0 | 0 | 0 | 0 | 2023-05-13 00:40:30 | 0 | 0 | 0 | 0 | 关闭
2862 | 4 | 4 | 搁置 | 00:00:30 | 19:54:25 | 0 | 2.0058 | 0 | 0 | 0 | 0 | 0 | 0 | 0 | 0 | 0 | 0 | 0 | 0 | 2023-05-13 00:40:33 | 0 | 0 | 0 | 0 | 关闭
2863 | 4 | 4 | 搁置 | 00:00:33 | 19:54:28 | 0 | 2.0159 | 0 | 0 | 0 | 0 | 0 | 0 | 0 | 0 | 0 | 0 | 0 | 0 | 2023-05-13 00:40:36 | 0 | 0 | 0 | 0 | 关闭
2864 | 4 | 4 | 搁置 | 00:00:36 | 19:54:32 | 0 | 2.026 | 0 | 0 | 0 | 0 | 0 | 0 | 0 | 0 | 0 | 0 | 0 | 0 | 2023-05-13 00:40:40 | 0 | 0 | 0 | 0 | 关闭
2865 | 4 | 4 | 搁置 | 00:00:40 | 19:54:36 | 0 | 2.0361 | 0 | 0 | 0 | 0 | 0 | 0 | 0 | 0 | 0 | 0 | 0 | 0 | 2023-05-13 00:40:44 | 0 | 0 | 0 | 0 | 关闭
2866 | 4 | 4 | 搁置 | 00:00:45 | 19:54:40 | 0 | 2.0461 | 0 | 0 | 0 | 0 | 0 | 0 | 0 | 0 | 0 | 0 | 0 | 0 | 2023-05-13 00:40:48 | 0 | 0 | 0 | 0 | 关闭
2867 | 4 | 4 | 搁置 | 00:00:50 | 19:54:45 | 0 | 2.0562 | 0 | 0 | 0 | 0 | 0 | 0 | 0 | 0 | 0 | 0 | 0 | 0 | 2023-05-13 00:40:53 | 0 | 0 | 0 | 0 | 关闭
2868 | 4 | 4 | 搁置 | 00:00:55 | 19:54:51 | 0 | 2.0662 | 0 | 0 | 0 | 0 | 0 | 0 | 0 | 0 | 0 | 0 | 0 | 0 | 2023-05-13 00:40:59 | 0 | 0 | 0 | 0 | 关闭
2869 | 4 | 4 | 搁置 | 00:01:00 | 19:54:55 | 0 | 2.0724 | 0 | 0 | 0 | 0 | 0 | 0 | 0 | 0 | 0 | 0 | 0 | 0 | 2023-05-13 00:41:03 | 0 | 0 | 0 | 0 | 关闭
2870 | 4 | 5 | 恒流充电 | 00:00:00 | 19:54:55 | 0.1519 | 2.0882 | 0 | 0 | 0 | 0 | 0 | 0 | 0 | 0 | 0 | 0 | 0 | 0 | 2023-05-13 00:41:03 | 0.0003172 | 0 | 0 | 0 | 关闭
2871 | 4 | 5 | 恒流充电 | 00:00:00 | 19:54:56 | 0.152 | 2.1064 | 0 | 0.04 | 0 | 0.04 | 0 | 0 | 0 | 0.08 | 0 | 0.08 | 0 | 0 | 2023-05-13 00:41:04 | 0.0003201 | 0.0009 | 2.043 | 0 | 关闭
2872 | 4 | 5 | 恒流充电 | 00:00:00 | 19:54:56 | 0.152 | 2.1203 | 0 | 0.06 | 0 | 0.06 | 0 | 0 | 1e-07 | 0.12 | 1e-07 | 0.12 | 0 | 0 | 2023-05-13 00:41:04 | 0.0003223 | 0.0006 | 1.3381 | 0 | 关闭
2873 | 4 | 5 | 恒流充电 | 00:00:00 | 19:54:56 | 0.152 | 2.1313 | 0 | 0.07 | 0 | 0.07 | 0 | 0 | 1e-07 | 0.16 | 1e-07 | 0.16 | 0 | 0 | 2023-05-13 00:41:04 | 0.000324 | 0.0008 | 1.6909 | 0 | 关闭
2874 | 4 | 5 | 恒流充电 | 00:00:01 | 19:54:56 | 0.152 | 2.1423 | 0 | 0.09 | 0 | 0.09 | 0 | 0 | 1e-07 | 0.2 | 1e-07 | 0.2 | 0 | 0 | 2023-05-13 00:41:04 | 0.0003256 | 0.0008 | 1.6909 | 0 | 关闭
2875 | 4 | 5 | 恒流充电 | 00:00:01 | 19:54:56 | 0.152 | 2.1542 | 0.0001 | 0.12 | 0.0001 | 0.12 | 0 | 0 | 1e-07 | 0.26 | 1e-07 | 0.26 | 0 | 0 | 2023-05-13 00:41:05 | 0.0003274 | 0.0011 | 2.344 | 0 | 关闭
2876 | 4 | 5 | 恒流充电 | 00:00:01 | 19:54:57 | 0.152 | 2.1642 | 0.0001 | 0.15 | 0.0001 | 0.15 | 0 | 0 | 1e-07 | 0.32 | 1e-07 | 0.32 | 0 | 0 | 2023-05-13 00:41:05 | 0.0003289 | 0.0013 | 2.79 | 0 | 关闭
2877 | 4 | 5 | 恒流充电 | 00:00:02 | 19:54:57 | 0.152 | 2.1759 | 0.0001 | 0.19 | 0.0001 | 0.19 | 0 | 0 | 2e-07 | 0.4 | 2e-07 | 0.4 | 0 | 0 | 2023-05-13 00:41:05 | 0.0003307 | 0.0014 | 3.179 | 0 | 关闭
2878 | 4 | 5 | 恒流充电 | 00:00:02 | 19:54:58 | 0.152 | 2.1864 | 0.0001 | 0.23 | 0.0001 | 0.23 | 0 | 0 | 2e-07 | 0.5 | 2e-07 | 0.5 | 0 | 0 | 2023-05-13 00:41:06 | 0.0003323 | 0.002 | 4.428 | 0 | 关闭
2879 | 4 | 5 | 恒流充电 | 00:00:03 | 19:54:58 | 0.152 | 2.1976 | 0.0001 | 0.3 | 0.0001 | 0.3 | 0 | 0 | 3e-07 | 0.64 | 3e-07 | 0.64 | 0 | 0 | 2023-05-13 00:41:06 | 0.000334 | 0.0026 | 5.812 | 0 | 关闭
2880 | 4 | 5 | 恒流充电 | 00:00:04 | 19:54:59 | 0.152 | 2.2083 | 0.0002 | 0.39 | 0.0002 | 0.39 | 0 | 0 | 4e-07 | 0.85 | 4e-07 | 0.85 | 0 | 0 | 2023-05-13 00:41:07 | 0.0003356 | 0.0039 | 8.6911 | 0 | 关闭
2881 | 4 | 5 | 恒流充电 | 00:00:05 | 19:55:01 | 0.152 | 2.2188 | 0.0002 | 0.53 | 0.0002 | 0.53 | 0 | 0 | 5e-07 | 1.16 | 5e-07 | 1.16 | 0 | 0 | 2023-05-13 00:41:09 | 0.0003372 | 0.006 | 13.2846 | 0 | 关闭
2882 | 4 | 5 | 恒流充电 | 00:00:08 | 19:55:03 | 0.152 | 2.2291 | 0.0003 | 0.74 | 0.0003 | 0.74 | 0 | 0 | 7e-07 | 1.63 | 7e-07 | 1.63 | 0 | 0 | 2023-05-13 00:41:11 | 0.0003388 | 0.0094 | 20.7653 | 0 | 关闭
2883 | 4 | 5 | 恒流充电 | 00:00:11 | 19:55:07 | 0.152 | 2.2391 | 0.0005 | 1.07 | 0.0005 | 1.07 | 0 | 0 | 1.1e-06 | 2.36 | 1.1e-06 | 2.36 | 0 | 0 | 2023-05-13 00:41:15 | 0.0003403 | 0.0148 | 32.5465 | 0 | 关闭
2884 | 4 | 5 | 恒流充电 | 00:00:16 | 19:55:12 | 0.152 | 2.2491 | 0.0007 | 1.56 | 0.0007 | 1.56 | 0 | 0 | 1.6e-06 | 3.47 | 1.6e-06 | 3.47 | 0 | 0 | 2023-05-13 00:41:20 | 0.0003419 | 0.0224 | 49.2854 | 0 | 关闭
2885 | 4 | 5 | 恒流充电 | 00:00:25 | 19:55:20 | 0.152 | 2.2592 | 0.0011 | 2.35 | 0.0011 | 2.35 | 0 | 0 | 2.4e-06 | 5.25 | 2.4e-06 | 5.25 | 0 | 0 | 2023-05-13 00:41:29 | 0.0003434 | 0.0355 | 78.2617 | 0 | 关闭
2886 | 4 | 5 | 恒流充电 | 00:00:30 | 19:55:25 | 0.152 | 2.263 | 0.0013 | 2.79 | 0.0013 | 2.79 | 0 | 0 | 2.8e-06 | 6.24 | 2.8e-06 | 6.24 | 0 | 0 | 2023-05-13 00:41:33 | 0.0003439 | 0.0522 | 115.0173 | 0 | 关闭
2887 | 4 | 5 | 恒流充电 | 00:00:56 | 19:55:51 | 0.152 | 2.273 | 0.0024 | 5.23 | 0.0024 | 5.23 | 0 | 0 | 5.3e-06 | 11.76 | 5.3e-06 | 11.76 | 0 | 0 | 2023-05-13 00:41:59 | 0.0003455 | 0.1106 | 243.6393 | 0 | 关闭
2888 | 4 | 5 | 恒流充电 | 00:01:00 | 19:55:55 | 0.152 | 2.2734 | 0.0025 | 5.58 | 0.0025 | 5.58 | 0 | 0 | 5.7e-06 | 12.57 | 5.7e-06 | 12.57 | 0 | 0 | 2023-05-13 00:42:03 | 0.0003455 | 0.4011 | 883.4282 | 0 | 关闭
2889 | 4 | 5 | 恒流充电 | 00:01:30 | 19:56:25 | 0.152 | 2.2729 | 0.0038 | 8.37 | 0.0038 | 8.37 | 0 | 0 | 8.6e-06 | 18.91 | 8.6e-06 | 18.91 | 0 | 0 | 2023-05-13 00:42:33 | 0.0003454 | -2.5331 | -5579.5277 | 0 | 关闭
2890 | 4 | 5 | 恒流充电 | 00:02:00 | 19:56:55 | 0.152 | 2.2683 | 0.0051 | 11.16 | 0.0051 | 11.16 | 0 | 0 | 1.15e-05 | 25.25 | 1.15e-05 | 25.25 | 0 | 0 | 2023-05-13 00:43:03 | 0.0003447 | -0.2753 | -606.4664 | 0 | 关闭
2891 | 4 | 5 | 恒流充电 | 00:02:30 | 19:57:25 | 0.152 | 2.2625 | 0.0063 | 13.95 | 0.0063 | 13.95 | 0 | 0 | 1.43e-05 | 31.57 | 1.43e-05 | 31.57 | 0 | 0 | 2023-05-13 00:43:33 | 0.0003439 | -0.2184 | -480.9885 | 0 | 关闭
2892 | 4 | 5 | 恒流充电 | 00:03:00 | 19:57:55 | 0.152 | 2.2568 | 0.0076 | 16.74 | 0.0076 | 16.74 | 0 | 0 | 1.72e-05 | 37.87 | 1.72e-05 | 37.87 | 0 | 0 | 2023-05-13 00:44:03 | 0.000343 | -0.2222 | -489.428 | 0 | 关闭
2893 | 4 | 5 | 恒流充电 | 00:03:30 | 19:58:25 | 0.152 | 2.2516 | 0.0089 | 19.53 | 0.0089 | 19.53 | 0 | 0 | 2e-05 | 44.16 | 2e-05 | 44.16 | 0 | 0 | 2023-05-13 00:44:33 | 0.0003422 | -0.2436 | -536.4883 | 0 | 关闭
2894 | 4 | 5 | 恒流充电 | 00:04:00 | 19:58:55 | 0.152 | 2.2472 | 0.0101 | 22.32 | 0.0101 | 22.32 | 0 | 0 | 2.29e-05 | 50.43 | 2.29e-05 | 50.43 | 0 | 0 | 2023-05-13 00:45:03 | 0.0003415 | -0.2879 | -634.0345 | 0 | 关闭
2895 | 4 | 5 | 恒流充电 | 00:04:30 | 19:59:25 | 0.152 | 2.2433 | 0.0114 | 25.11 | 0.0114 | 25.11 | 0 | 0 | 2.57e-05 | 56.7 | 2.57e-05 | 56.7 | 0 | 0 | 2023-05-13 00:45:33 | 0.000341 | -0.3248 | -715.3146 | 0 | 关闭
2896 | 4 | 5 | 恒流充电 | 00:05:00 | 19:59:55 | 0.152 | 2.2399 | 0.0127 | 27.9 | 0.0127 | 27.9 | 0 | 0 | 2.86e-05 | 62.95 | 2.86e-05 | 62.95 | 0 | 0 | 2023-05-13 00:46:03 | 0.0003404 | -0.3725 | -820.5134 | 0 | 关闭
2897 | 4 | 5 | 恒流充电 | 00:05:30 | 20:00:25 | 0.152 | 2.2371 | 0.0139 | 30.69 | 0.0139 | 30.69 | 0 | 0 | 3.14e-05 | 69.19 | 3.14e-05 | 69.19 | 0 | 0 | 2023-05-13 00:46:33 | 0.00034 | -0.4523 | -996.3355 | 0 | 关闭
2898 | 4 | 5 | 恒流充电 | 00:06:00 | 20:00:55 | 0.152 | 2.2348 | 0.0152 | 33.48 | 0.0152 | 33.48 | 0 | 0 | 3.42e-05 | 75.43 | 3.42e-05 | 75.43 | 0 | 0 | 2023-05-13 00:47:03 | 0.0003396 | -0.5507 | -1212.9195 | 0 | 关闭
2899 | 4 | 5 | 恒流充电 | 00:06:30 | 20:01:25 | 0.152 | 2.2327 | 0.0165 | 36.27 | 0.0165 | 36.27 | 0 | 0 | 3.71e-05 | 81.66 | 3.71e-05 | 81.66 | 0 | 0 | 2023-05-13 00:47:33 | 0.0003394 | -0.6031 | -1328.4269 | 0 | 关闭
2900 | 4 | 5 | 恒流充电 | 00:07:00 | 20:01:55 | 0.152 | 2.2307 | 0.0177 | 39.06 | 0.0177 | 39.06 | 0 | 0 | 3.99e-05 | 87.89 | 3.99e-05 | 87.89 | 0 | 0 | 2023-05-13 00:48:03 | 0.000339 | -0.6333 | -1394.8299 | 0 | 关闭
2901 | 4 | 5 | 恒流充电 | 00:07:30 | 20:02:25 | 0.152 | 2.2289 | 0.019 | 41.85 | 0.019 | 41.85 | 0 | 0 | 4.27e-05 | 94.11 | 4.27e-05 | 94.11 | 0 | 0 | 2023-05-13 00:48:33 | 0.0003388 | -0.7036 | -1549.828 | 0 | 关闭
2902 | 4 | 5 | 恒流充电 | 00:08:00 | 20:02:55 | 0.152 | 2.2274 | 0.0203 | 44.64 | 0.0203 | 44.64 | 0 | 0 | 4.55e-05 | 100.33 | 4.55e-05 | 100.33 | 0 | 0 | 2023-05-13 00:49:03 | 0.0003386 | -0.8444 | -1859.8222 | 0 | 关闭
2903 | 4 | 5 | 恒流充电 | 00:08:30 | 20:03:25 | 0.152 | 2.226 | 0.0215 | 47.43 | 0.0215 | 47.43 | 0 | 0 | 4.84e-05 | 106.54 | 4.84e-05 | 106.54 | 0 | 0 | 2023-05-13 00:49:33 | 0.0003384 | -0.9049 | -1993.1036 | 0 | 关闭
2904 | 4 | 5 | 恒流充电 | 00:09:00 | 20:03:55 | 0.152 | 2.2246 | 0.0228 | 50.22 | 0.0228 | 50.22 | 0 | 0 | 5.12e-05 | 112.75 | 5.12e-05 | 112.75 | 0 | 0 | 2023-05-13 00:50:03 | 0.0003381 | -0.9049 | -1993.0643 | 0 | 关闭
2905 | 4 | 5 | 恒流充电 | 00:09:30 | 20:04:25 | 0.152 | 2.2235 | 0.0241 | 53.01 | 0.0241 | 53.01 | 0 | 0 | 5.4e-05 | 118.95 | 5.4e-05 | 118.95 | 0 | 0 | 2023-05-13 00:50:33 | 0.000338 | -1.1514 | -2536.11 | 0 | 关闭
2906 | 4 | 5 | 恒流充电 | 00:10:00 | 20:04:55 | 0.152 | 2.2227 | 0.0253 | 55.8 | 0.0253 | 55.8 | 0 | 0 | 5.68e-05 | 125.15 | 5.68e-05 | 125.15 | 0 | 0 | 2023-05-13 00:51:03 | 0.0003378 | -1.5832 | -3487.136 | 0 | 关闭
2907 | 4 | 5 | 恒流充电 | 00:10:30 | 20:05:25 | 0.152 | 2.222 | 0.0266 | 58.59 | 0.0266 | 58.59 | 0 | 0 | 5.96e-05 | 131.35 | 5.96e-05 | 131.35 | 0 | 0 | 2023-05-13 00:51:33 | 0.0003377 | -1.8093 | -3985.2895 | 0 | 关闭
2908 | 4 | 5 | 恒流充电 | 00:11:00 | 20:05:55 | 0.152 | 2.2214 | 0.0279 | 61.38 | 0.0279 | 61.38 | 0 | 0 | 6.24e-05 | 137.55 | 6.24e-05 | 137.55 | 0 | 0 | 2023-05-13 00:52:03 | 0.0003376 | -2.1109 | -4649.535 | 0 | 关闭
2909 | 4 | 5 | 恒流充电 | 00:11:30 | 20:06:25 | 0.152 | 2.2209 | 0.0291 | 64.16 | 0.0291 | 64.16 | 0 | 0 | 6.53e-05 | 143.75 | 6.53e-05 | 143.75 | 0 | 0 | 2023-05-13 00:52:33 | 0.0003375 | -2.5331 | -5579.4542 | 0 | 关闭
2910 | 4 | 5 | 恒流充电 | 00:12:00 | 20:06:55 | 0.152 | 2.2208 | 0.0304 | 66.95 | 0.0304 | 66.95 | 0 | 0 | 6.81e-05 | 149.94 | 6.81e-05 | 149.94 | 0 | 0 | 2023-05-13 00:53:03 | 0.0003375 | -12.6654 | -27897.3324 | 0 | 关闭
2911 | 4 | 5 | 恒流充电 | 00:12:30 | 20:07:25 | 0.152 | 2.2207 | 0.0317 | 69.74 | 0.0317 | 69.74 | 0 | 0 | 7.09e-05 | 156.14 | 7.09e-05 | 156.14 | 0 | 0 | 2023-05-13 00:53:33 | 0.0003375 | -12.6653 | -27897.21 | 0 | 关闭
2912 | 4 | 5 | 恒流充电 | 00:13:00 | 20:07:55 | 0.152 | 2.2206 | 0.0329 | 72.53 | 0.0329 | 72.53 | 0 | 0 | 7.37e-05 | 162.33 | 7.37e-05 | 162.33 | 0 | 0 | 2023-05-13 00:54:03 | 0.0003375 | -12.6653 | -27897.1488 | 0 | 关闭
2913 | 4 | 5 | 恒流充电 | 00:13:30 | 20:08:25 | 0.152 | 2.2207 | 0.0342 | 75.32 | 0.0342 | 75.32 | 0 | 0 | 7.65e-05 | 168.53 | 7.65e-05 | 168.53 | 0 | 0 | 2023-05-13 00:54:33 | 0.0003375 | 12.6651 | 27896.7817 | 0 | 关闭
2914 | 4 | 5 | 恒流充电 | 00:14:00 | 20:08:55 | 0.152 | 2.2206 | 0.0355 | 78.11 | 0.0355 | 78.11 | 0 | 0 | 7.93e-05 | 174.72 | 7.93e-05 | 174.72 | 0 | 0 | 2023-05-13 00:55:03 | 0.0003375 | -12.6652 | -27896.9041 | 0 | 关闭
2915 | 4 | 5 | 恒流充电 | 00:14:30 | 20:09:25 | 0.152 | 2.2206 | 0.0367 | 80.9 | 0.0367 | 80.9 | 0 | 0 | 8.21e-05 | 180.92 | 8.21e-05 | 180.92 | 0 | 0 | 2023-05-13 00:55:33 | 0.0003375 | 0 | 0 | 0 | 关闭
2916 | 4 | 5 | 恒流充电 | 00:15:00 | 20:09:55 | 0.152 | 2.2209 | 0.038 | 83.69 | 0.038 | 83.69 | 0 | 0 | 8.49e-05 | 187.11 | 8.49e-05 | 187.11 | 0 | 0 | 2023-05-13 00:56:03 | 0.0003376 | 4.2219 | 9299.3759 | 0 | 关闭
2917 | 4 | 5 | 恒流充电 | 00:15:30 | 20:10:25 | 0.152 | 2.2213 | 0.0393 | 86.48 | 0.0393 | 86.48 | 0 | 0 | 8.78e-05 | 193.31 | 8.78e-05 | 193.31 | 0 | 0 | 2023-05-13 00:56:33 | 0.0003377 | 3.1666 | 6974.8837 | 0 | 关闭
2918 | 4 | 5 | 恒流充电 | 00:16:00 | 20:10:55 | 0.152 | 2.2213 | 0.0405 | 89.27 | 0.0405 | 89.27 | 0 | 0 | 9.06e-05 | 199.51 | 9.06e-05 | 199.51 | 0 | 0 | 2023-05-13 00:57:03 | 0.0003376 | 0 | 0 | 0 | 关闭
2919 | 4 | 5 | 恒流充电 | 00:16:30 | 20:11:25 | 0.152 | 2.2215 | 0.0418 | 92.06 | 0.0418 | 92.06 | 0 | 0 | 9.34e-05 | 205.7 | 9.34e-05 | 205.7 | 0 | 0 | 2023-05-13 00:57:33 | 0.0003376 | 6.3327 | 13948.5744 | 0 | 关闭
2920 | 4 | 5 | 恒流充电 | 00:17:00 | 20:11:55 | 0.152 | 2.2216 | 0.0431 | 94.85 | 0.0431 | 94.85 | 0 | 0 | 9.62e-05 | 211.9 | 9.62e-05 | 211.9 | 0 | 0 | 2023-05-13 00:58:03 | 0.0003376 | 12.6654 | 27897.4547 | 0 | 关闭
2921 | 4 | 5 | 恒流充电 | 00:17:30 | 20:12:25 | 0.152 | 2.2217 | 0.0443 | 97.64 | 0.0443 | 97.64 | 0 | 0 | 9.9e-05 | 218.1 | 9.9e-05 | 218.1 | 0 | 0 | 2023-05-13 00:58:33 | 0.0003377 | 12.6655 | 27897.5159 | 0 | 关闭
2922 | 4 | 5 | 恒流充电 | 00:18:00 | 20:12:55 | 0.152 | 2.2218 | 0.0456 | 100.43 | 0.0456 | 100.43 | 0 | 0 | 0.0001018 | 224.3 | 0.0001018 | 224.3 | 0 | 0 | 2023-05-13 00:59:03 | 0.0003377 | 12.6654 | 27897.3324 | 0 | 关闭
2923 | 4 | 5 | 恒流充电 | 00:18:30 | 20:13:25 | 0.152 | 2.222 | 0.0469 | 103.22 | 0.0469 | 103.22 | 0 | 0 | 0.0001046 | 230.5 | 0.0001046 | 230.5 | 0 | 0 | 2023-05-13 00:59:33 | 0.0003377 | 6.3326 | 13948.5438 | 0 | 关闭
2924 | 4 | 5 | 恒流充电 | 00:19:00 | 20:13:55 | 0.152 | 2.2221 | 0.0481 | 106.01 | 0.0481 | 106.01 | 0 | 0 | 0.0001075 | 236.7 | 0.0001075 | 236.7 | 0 | 0 | 2023-05-13 01:00:03 | 0.0003377 | 12.6653 | 27897.21 | 0 | 关闭
2925 | 4 | 5 | 恒流充电 | 00:19:30 | 20:14:25 | 0.152 | 2.2223 | 0.0494 | 108.8 | 0.0494 | 108.8 | 0 | 0 | 0.0001103 | 242.89 | 0.0001103 | 242.89 | 0 | 0 | 2023-05-13 01:00:33 | 0.0003378 | 6.3327 | 13948.6662 | 0 | 关闭
2926 | 4 | 5 | 恒流充电 | 00:20:00 | 20:14:55 | 0.152 | 2.2224 | 0.0507 | 111.59 | 0.0507 | 111.59 | 0 | 0 | 0.0001131 | 249.09 | 0.0001131 | 249.09 | 0 | 0 | 2023-05-13 01:01:03 | 0.0003378 | 12.6654 | 27897.4547 | 0 | 关闭
2927 | 4 | 5 | 恒流充电 | 00:20:30 | 20:15:25 | 0.152 | 2.2225 | 0.0519 | 114.38 | 0.0519 | 114.38 | 0 | 0 | 0.0001159 | 255.29 | 0.0001159 | 255.29 | 0 | 0 | 2023-05-13 01:01:33 | 0.0003378 | 12.6656 | 27897.6995 | 0 | 关闭
2928 | 4 | 5 | 恒流充电 | 00:21:00 | 20:15:55 | 0.152 | 2.2226 | 0.0532 | 117.17 | 0.0532 | 117.17 | 0 | 0 | 0.0001187 | 261.49 | 0.0001187 | 261.49 | 0 | 0 | 2023-05-13 01:02:03 | 0.0003378 | 12.6656 | 27897.6995 | 0 | 关闭
2929 | 4 | 5 | 恒流充电 | 00:21:30 | 20:16:25 | 0.152 | 2.2229 | 0.0545 | 119.96 | 0.0545 | 119.96 | 0 | 0 | 0.0001215 | 267.7 | 0.0001215 | 267.7 | 0 | 0 | 2023-05-13 01:02:33 | 0.0003378 | 4.2218 | 9299.1516 | 0 | 关闭
2930 | 4 | 5 | 恒流充电 | 00:22:00 | 20:16:55 | 0.152 | 2.2231 | 0.0557 | 122.75 | 0.0557 | 122.75 | 0 | 0 | 0.0001243 | 273.9 | 0.0001243 | 273.9 | 0 | 0 | 2023-05-13 01:03:03 | 0.0003379 | 6.3327 | 13948.6662 | 0 | 关闭
2931 | 4 | 5 | 恒流充电 | 00:22:30 | 20:17:25 | 0.152 | 2.2236 | 0.057 | 125.54 | 0.057 | 125.54 | 0 | 0 | 0.0001272 | 280.1 | 0.0001272 | 280.1 | 0 | 0 | 2023-05-13 01:03:33 | 0.000338 | 2.5331 | 5579.442 | 0 | 关闭
2932 | 4 | 5 | 恒流充电 | 00:23:00 | 20:17:55 | 0.152 | 2.2238 | 0.0583 | 128.33 | 0.0583 | 128.33 | 0 | 0 | 0.00013 | 286.3 | 0.00013 | 286.3 | 0 | 0 | 2023-05-13 01:04:03 | 0.000338 | 6.3327 | 13948.7274 | 0 | 关闭
2933 | 4 | 5 | 恒流充电 | 00:23:30 | 20:18:25 | 0.152 | 2.2242 | 0.0595 | 131.12 | 0.0595 | 131.12 | 0 | 0 | 0.0001328 | 292.51 | 0.0001328 | 292.51 | 0 | 0 | 2023-05-13 01:04:33 | 0.000338 | 3.1664 | 6974.3943 | 0 | 关闭
2934 | 4 | 5 | 恒流充电 | 00:24:00 | 20:18:55 | 0.152 | 2.2245 | 0.0608 | 133.91 | 0.0608 | 133.91 | 0 | 0 | 0.0001356 | 298.71 | 0.0001356 | 298.71 | 0 | 0 | 2023-05-13 01:05:03 | 0.0003381 | 4.2218 | 9299.1108 | 0 | 关闭
2935 | 4 | 5 | 恒流充电 | 00:24:30 | 20:19:25 | 0.152 | 2.2249 | 0.0621 | 136.7 | 0.0621 | 136.7 | 0 | 0 | 0.0001384 | 304.92 | 0.0001384 | 304.92 | 0 | 0 | 2023-05-13 01:05:33 | 0.0003382 | 3.1663 | 6974.3331 | 0 | 关闭
2936 | 4 | 5 | 恒流充电 | 00:25:00 | 20:19:55 | 0.152 | 2.2252 | 0.0633 | 139.49 | 0.0633 | 139.49 | 0 | 0 | 0.0001413 | 311.13 | 0.0001413 | 311.13 | 0 | 0 | 2023-05-13 01:06:03 | 0.0003382 | 4.2218 | 9299.1516 | 0 | 关闭
2937 | 4 | 5 | 恒流充电 | 00:25:30 | 20:20:25 | 0.152 | 2.2255 | 0.0646 | 142.28 | 0.0646 | 142.28 | 0 | 0 | 0.0001441 | 317.33 | 0.0001441 | 317.33 | 0 | 0 | 2023-05-13 01:06:33 | 0.0003383 | 4.2218 | 9299.1108 | 0 | 关闭
2938 | 4 | 5 | 恒流充电 | 00:26:00 | 20:20:55 | 0.152 | 2.2257 | 0.0659 | 145.07 | 0.0659 | 145.07 | 0 | 0 | 0.0001469 | 323.54 | 0.0001469 | 323.54 | 0 | 0 | 2023-05-13 01:07:03 | 0.0003383 | 6.3328 | 13948.9109 | 0 | 关闭
2939 | 4 | 5 | 恒流充电 | 00:26:30 | 20:21:25 | 0.152 | 2.226 | 0.0671 | 147.86 | 0.0671 | 147.86 | 0 | 0 | 0.0001497 | 329.75 | 0.0001497 | 329.75 | 0 | 0 | 2023-05-13 01:07:33 | 0.0003383 | 4.2218 | 9299.1516 | 0 | 关闭
2940 | 4 | 5 | 恒流充电 | 00:27:00 | 20:21:55 | 0.152 | 2.2263 | 0.0684 | 150.65 | 0.0684 | 150.65 | 0 | 0 | 0.0001525 | 335.96 | 0.0001525 | 335.96 | 0 | 0 | 2023-05-13 01:08:03 | 0.0003384 | 4.2218 | 9299.1516 | 0 | 关闭
2941 | 4 | 5 | 恒流充电 | 00:27:30 | 20:22:25 | 0.152 | 2.2265 | 0.0697 | 153.44 | 0.0697 | 153.44 | 0 | 0 | 0.0001553 | 342.17 | 0.0001553 | 342.17 | 0 | 0 | 2023-05-13 01:08:33 | 0.0003384 | 6.3328 | 13948.9109 | 0 | 关闭
2942 | 4 | 5 | 恒流充电 | 00:28:00 | 20:22:55 | 0.152 | 2.2268 | 0.0709 | 156.23 | 0.0709 | 156.23 | 0 | 0 | 0.0001582 | 348.39 | 0.0001582 | 348.39 | 0 | 0 | 2023-05-13 01:09:03 | 0.0003385 | 4.2218 | 9299.1516 | 0 | 关闭
2943 | 4 | 5 | 恒流充电 | 00:28:30 | 20:23:25 | 0.152 | 2.2271 | 0.0722 | 159.02 | 0.0722 | 159.02 | 0 | 0 | 0.000161 | 354.6 | 0.000161 | 354.6 | 0 | 0 | 2023-05-13 01:09:33 | 0.0003385 | 4.2219 | 9299.4371 | 0 | 关闭
2944 | 4 | 5 | 恒流充电 | 00:29:00 | 20:23:55 | 0.152 | 2.2274 | 0.0735 | 161.81 | 0.0735 | 161.81 | 0 | 0 | 0.0001638 | 360.81 | 0.0001638 | 360.81 | 0 | 0 | 2023-05-13 01:10:03 | 0.0003385 | 4.2219 | 9299.3555 | 0 | 关闭
2945 | 4 | 5 | 恒流充电 | 00:29:30 | 20:24:25 | 0.152 | 2.2275 | 0.0747 | 164.6 | 0.0747 | 164.6 | 0 | 0 | 0.0001666 | 367.03 | 0.0001666 | 367.03 | 0 | 0 | 2023-05-13 01:10:33 | 0.0003386 | 12.6656 | 27897.6995 | 0 | 关闭
2946 | 4 | 5 | 恒流充电 | 00:30:00 | 20:24:55 | 0.152 | 2.2278 | 0.076 | 167.39 | 0.076 | 167.39 | 0 | 0 | 0.0001695 | 373.24 | 0.0001695 | 373.24 | 0 | 0 | 2023-05-13 01:11:03 | 0.0003386 | 4.2219 | 9299.2332 | 0 | 关闭
2947 | 4 | 5 | 恒流充电 | 00:30:30 | 20:25:25 | 0.152 | 2.228 | 0.0773 | 170.18 | 0.0773 | 170.18 | 0 | 0 | 0.0001723 | 379.46 | 0.0001723 | 379.46 | 0 | 0 | 2023-05-13 01:11:33 | 0.0003386 | 6.3328 | 13948.9721 | 0 | 关闭
2948 | 4 | 5 | 恒流充电 | 00:31:00 | 20:25:55 | 0.152 | 2.2284 | 0.0785 | 172.97 | 0.0785 | 172.97 | 0 | 0 | 0.0001751 | 385.67 | 0.0001751 | 385.67 | 0 | 0 | 2023-05-13 01:12:03 | 0.0003387 | 3.1664 | 6974.3637 | 0 | 关闭
2949 | 4 | 5 | 恒流充电 | 00:31:30 | 20:26:25 | 0.152 | 2.2288 | 0.0798 | 175.76 | 0.0798 | 175.76 | 0 | 0 | 0.0001779 | 391.89 | 0.0001779 | 391.89 | 0 | 0 | 2023-05-13 01:12:33 | 0.0003387 | 3.1664 | 6974.3943 | 0 | 关闭
2950 | 4 | 5 | 恒流充电 | 00:32:00 | 20:26:55 | 0.152 | 2.2291 | 0.0811 | 178.54 | 0.0811 | 178.54 | 0 | 0 | 0.0001807 | 398.11 | 0.0001807 | 398.11 | 0 | 0 | 2023-05-13 01:13:03 | 0.0003388 | 4.2219 | 9299.2739 | 0 | 关闭
2951 | 4 | 5 | 恒流充电 | 00:32:30 | 20:27:25 | 0.152 | 2.2295 | 0.0823 | 181.33 | 0.0823 | 181.33 | 0 | 0 | 0.0001836 | 404.33 | 0.0001836 | 404.33 | 0 | 0 | 2023-05-13 01:13:33 | 0.0003389 | 3.1664 | 6974.486 | 0 | 关闭
2952 | 4 | 5 | 恒流充电 | 00:33:00 | 20:27:55 | 0.152 | 2.2299 | 0.0836 | 184.12 | 0.0836 | 184.12 | 0 | 0 | 0.0001864 | 410.55 | 0.0001864 | 410.55 | 0 | 0 | 2023-05-13 01:14:03 | 0.0003389 | 3.1664 | 6974.486 | 0 | 关闭
2953 | 4 | 5 | 恒流充电 | 00:33:30 | 20:28:25 | 0.152 | 2.2303 | 0.0849 | 186.91 | 0.0849 | 186.91 | 0 | 0 | 0.0001892 | 416.77 | 0.0001892 | 416.77 | 0 | 0 | 2023-05-13 01:14:33 | 0.000339 | 3.1664 | 6974.3637 | 0 | 关闭
2954 | 4 | 5 | 恒流充电 | 00:34:00 | 20:28:55 | 0.152 | 2.2308 | 0.0861 | 189.7 | 0.0861 | 189.7 | 0 | 0 | 0.000192 | 422.99 | 0.000192 | 422.99 | 0 | 0 | 2023-05-13 01:15:03 | 0.000339 | 2.5331 | 5579.4665 | 0 | 关闭
2955 | 4 | 5 | 恒流充电 | 00:34:30 | 20:29:25 | 0.152 | 2.2312 | 0.0874 | 192.49 | 0.0874 | 192.49 | 0 | 0 | 0.0001949 | 429.22 | 0.0001949 | 429.22 | 0 | 0 | 2023-05-13 01:15:33 | 0.0003391 | 3.1664 | 6974.3943 | 0 | 关闭
2956 | 4 | 5 | 恒流充电 | 00:35:00 | 20:29:55 | 0.152 | 2.2316 | 0.0887 | 195.28 | 0.0887 | 195.28 | 0 | 0 | 0.0001977 | 435.44 | 0.0001977 | 435.44 | 0 | 0 | 2023-05-13 01:16:03 | 0.0003392 | 3.1664 | 6974.4249 | 0 | 关闭
2957 | 4 | 5 | 恒流充电 | 00:35:30 | 20:30:25 | 0.152 | 2.2319 | 0.0899 | 198.07 | 0.0899 | 198.07 | 0 | 0 | 0.0002005 | 441.67 | 0.0002005 | 441.67 | 0 | 0 | 2023-05-13 01:16:33 | 0.0003392 | 4.2218 | 9299.1516 | 0 | 关闭
2958 | 4 | 5 | 恒流充电 | 00:36:00 | 20:30:55 | 0.152 | 2.2321 | 0.0912 | 200.86 | 0.0912 | 200.86 | 0 | 0 | 0.0002033 | 447.89 | 0.0002033 | 447.89 | 0 | 0 | 2023-05-13 01:17:03 | 0.0003393 | 6.3328 | 13948.9721 | 0 | 关闭
2959 | 4 | 5 | 恒流充电 | 00:36:30 | 20:31:25 | 0.152 | 2.2325 | 0.0925 | 203.65 | 0.0925 | 203.65 | 0 | 0 | 0.0002062 | 454.12 | 0.0002062 | 454.12 | 0 | 0 | 2023-05-13 01:17:33 | 0.0003393 | 3.1666 | 6974.8837 | 0 | 关闭
2960 | 4 | 5 | 恒流充电 | 00:37:00 | 20:31:55 | 0.152 | 2.2326 | 0.0937 | 206.44 | 0.0937 | 206.44 | 0 | 0 | 0.000209 | 460.35 | 0.000209 | 460.35 | 0 | 0 | 2023-05-13 01:18:03 | 0.0003393 | 12.6661 | 27898.9232 | 0 | 关闭
2961 | 4 | 5 | 恒流充电 | 00:37:30 | 20:32:25 | 0.152 | 2.2329 | 0.095 | 209.23 | 0.095 | 209.23 | 0 | 0 | 0.0002118 | 466.58 | 0.0002118 | 466.58 | 0 | 0 | 2023-05-13 01:18:33 | 0.0003394 | 4.2218 | 9299.07 | 0 | 关闭
2962 | 4 | 5 | 恒流充电 | 00:38:00 | 20:32:55 | 0.152 | 2.233 | 0.0963 | 212.02 | 0.0963 | 212.02 | 0 | 0 | 0.0002147 | 472.81 | 0.0002147 | 472.81 | 0 | 0 | 2023-05-13 01:19:03 | 0.0003394 | 12.6653 | 27897.21 | 0 | 关闭
2963 | 4 | 5 | 恒流充电 | 00:38:30 | 20:33:25 | 0.152 | 2.2333 | 0.0975 | 214.81 | 0.0975 | 214.81 | 0 | 0 | 0.0002175 | 479.04 | 0.0002175 | 479.04 | 0 | 0 | 2023-05-13 01:19:33 | 0.0003394 | 4.2219 | 9299.3147 | 0 | 关闭
2964 | 4 | 5 | 恒流充电 | 00:39:00 | 20:33:55 | 0.152 | 2.2335 | 0.0988 | 217.6 | 0.0988 | 217.6 | 0 | 0 | 0.0002203 | 485.27 | 0.0002203 | 485.27 | 0 | 0 | 2023-05-13 01:20:03 | 0.0003394 | 6.3326 | 13948.4826 | 0 | 关闭
2965 | 4 | 5 | 恒流充电 | 00:39:30 | 20:34:25 | 0.152 | 2.2336 | 0.1001 | 220.39 | 0.1001 | 220.39 | 0 | 0 | 0.0002231 | 491.5 | 0.0002231 | 491.5 | 0 | 0 | 2023-05-13 01:20:33 | 0.0003395 | 12.6656 | 27897.6995 | 0 | 关闭
2966 | 4 | 5 | 恒流充电 | 00:40:00 | 20:34:55 | 0.152 | 2.2339 | 0.1013 | 223.18 | 0.1013 | 223.18 | 0 | 0 | 0.000226 | 497.73 | 0.000226 | 497.73 | 0 | 0 | 2023-05-13 01:21:03 | 0.0003395 | 4.2218 | 9299.1516 | 0 | 关闭
2967 | 4 | 5 | 恒流充电 | 00:40:30 | 20:35:25 | 0.152 | 2.2342 | 0.1026 | 225.97 | 0.1026 | 225.97 | 0 | 0 | 0.0002288 | 503.96 | 0.0002288 | 503.96 | 0 | 0 | 2023-05-13 01:21:33 | 0.0003396 | 4.2218 | 9299.07 | 0 | 关闭
2968 | 4 | 5 | 恒流充电 | 00:41:00 | 20:35:55 | 0.152 | 2.2345 | 0.1039 | 228.76 | 0.1039 | 228.76 | 0 | 0 | 0.0002316 | 510.2 | 0.0002316 | 510.2 | 0 | 0 | 2023-05-13 01:22:03 | 0.0003396 | 4.2219 | 9299.2332 | 0 | 关闭
2969 | 4 | 5 | 恒流充电 | 00:41:30 | 20:36:25 | 0.152 | 2.2348 | 0.1051 | 231.55 | 0.1051 | 231.55 | 0 | 0 | 0.0002345 | 516.43 | 0.0002345 | 516.43 | 0 | 0 | 2023-05-13 01:22:33 | 0.0003397 | 4.2218 | 9299.1516 | 0 | 关闭
2970 | 4 | 5 | 恒流充电 | 00:42:00 | 20:36:55 | 0.152 | 2.2351 | 0.1064 | 234.34 | 0.1064 | 234.34 | 0 | 0 | 0.0002373 | 522.67 | 0.0002373 | 522.67 | 0 | 0 | 2023-05-13 01:23:03 | 0.0003397 | 4.2218 | 9299.07 | 0 | 关闭
2971 | 4 | 5 | 恒流充电 | 00:42:30 | 20:37:25 | 0.152 | 2.2355 | 0.1077 | 237.13 | 0.1077 | 237.13 | 0 | 0 | 0.0002401 | 528.9 | 0.0002401 | 528.9 | 0 | 0 | 2023-05-13 01:23:33 | 0.0003398 | 3.1663 | 6974.3025 | 0 | 关闭
2972 | 4 | 5 | 恒流充电 | 00:43:00 | 20:37:55 | 0.152 | 2.2358 | 0.1089 | 239.92 | 0.1089 | 239.92 | 0 | 0 | 0.000243 | 535.14 | 0.000243 | 535.14 | 0 | 0 | 2023-05-13 01:24:03 | 0.0003398 | 4.2218 | 9299.1516 | 0 | 关闭
2973 | 4 | 5 | 恒流充电 | 00:43:30 | 20:38:25 | 0.152 | 2.2362 | 0.1102 | 242.71 | 0.1102 | 242.71 | 0 | 0 | 0.0002458 | 541.38 | 0.0002458 | 541.38 | 0 | 0 | 2023-05-13 01:24:33 | 0.0003399 | 3.1663 | 6974.2413 | 0 | 关闭
2974 | 4 | 5 | 恒流充电 | 00:44:00 | 20:38:55 | 0.152 | 2.2367 | 0.1115 | 245.5 | 0.1115 | 245.5 | 0 | 0 | 0.0002486 | 547.62 | 0.0002486 | 547.62 | 0 | 0 | 2023-05-13 01:25:03 | 0.00034 | 2.5331 | 5579.4909 | 0 | 关闭
2975 | 4 | 5 | 恒流充电 | 00:44:30 | 20:39:25 | 0.152 | 2.2373 | 0.1127 | 248.29 | 0.1127 | 248.29 | 0 | 0 | 0.0002515 | 553.86 | 0.0002515 | 553.86 | 0 | 0 | 2023-05-13 01:25:33 | 0.00034 | 2.1109 | 4649.535 | 0 | 关闭
2976 | 4 | 5 | 恒流充电 | 00:45:00 | 20:39:55 | 0.152 | 2.2377 | 0.114 | 251.08 | 0.114 | 251.08 | 0 | 0 | 0.0002543 | 560.1 | 0.0002543 | 560.1 | 0 | 0 | 2023-05-13 01:26:03 | 0.0003401 | 3.1664 | 6974.3637 | 0 | 关闭
2977 | 4 | 5 | 恒流充电 | 00:45:30 | 20:40:25 | 0.152 | 2.238 | 0.1153 | 253.87 | 0.1153 | 253.87 | 0 | 0 | 0.0002571 | 566.34 | 0.0002571 | 566.34 | 0 | 0 | 2023-05-13 01:26:33 | 0.0003402 | 4.2217 | 9298.9884 | 0 | 关闭
2978 | 4 | 5 | 恒流充电 | 00:46:00 | 20:40:55 | 0.152 | 2.2382 | 0.1165 | 256.66 | 0.1165 | 256.66 | 0 | 0 | 0.00026 | 572.59 | 0.00026 | 572.59 | 0 | 0 | 2023-05-13 01:27:03 | 0.0003402 | 6.3327 | 13948.605 | 0 | 关闭
2979 | 4 | 5 | 恒流充电 | 00:46:30 | 20:41:25 | 0.152 | 2.2386 | 0.1178 | 259.45 | 0.1178 | 259.45 | 0 | 0 | 0.0002628 | 578.83 | 0.0002628 | 578.83 | 0 | 0 | 2023-05-13 01:27:33 | 0.0003402 | 3.1663 | 6974.3025 | 0 | 关闭
2980 | 4 | 5 | 恒流充电 | 00:47:00 | 20:41:55 | 0.152 | 2.2387 | 0.1191 | 262.24 | 0.1191 | 262.24 | 0 | 0 | 0.0002656 | 585.07 | 0.0002656 | 585.07 | 0 | 0 | 2023-05-13 01:28:03 | 0.0003403 | 12.6652 | 27896.9652 | 0 | 关闭
2981 | 4 | 5 | 恒流充电 | 00:47:30 | 20:42:25 | 0.152 | 2.239 | 0.1203 | 265.03 | 0.1203 | 265.03 | 0 | 0 | 0.0002685 | 591.32 | 0.0002685 | 591.32 | 0 | 0 | 2023-05-13 01:28:33 | 0.0003403 | 4.2217 | 9298.9884 | 0 | 关闭
2982 | 4 | 5 | 恒流充电 | 00:48:00 | 20:42:55 | 0.152 | 2.2392 | 0.1216 | 267.82 | 0.1216 | 267.82 | 0 | 0 | 0.0002713 | 597.57 | 0.0002713 | 597.57 | 0 | 0 | 2023-05-13 01:29:03 | 0.0003403 | 6.3326 | 13948.4826 | 0 | 关闭
2983 | 4 | 5 | 恒流充电 | 00:48:30 | 20:43:25 | 0.152 | 2.2395 | 0.1229 | 270.61 | 0.1229 | 270.61 | 0 | 0 | 0.0002741 | 603.81 | 0.0002741 | 603.81 | 0 | 0 | 2023-05-13 01:29:33 | 0.0003404 | 4.2217 | 9298.8253 | 0 | 关闭
2984 | 4 | 5 | 恒流充电 | 00:49:00 | 20:43:55 | 0.152 | 2.2397 | 0.1241 | 273.4 | 0.1241 | 273.4 | 0 | 0 | 0.000277 | 610.06 | 0.000277 | 610.06 | 0 | 0 | 2023-05-13 01:30:03 | 0.0003404 | 6.3327 | 13948.605 | 0 | 关闭
2985 | 4 | 5 | 恒流充电 | 00:49:30 | 20:44:25 | 0.152 | 2.24 | 0.1254 | 276.19 | 0.1254 | 276.19 | 0 | 0 | 0.0002798 | 616.31 | 0.0002798 | 616.31 | 0 | 0 | 2023-05-13 01:30:33 | 0.0003404 | 4.2218 | 9299.1516 | 0 | 关闭
2986 | 4 | 5 | 恒流充电 | 00:50:00 | 20:44:55 | 0.152 | 2.2402 | 0.1267 | 278.98 | 0.1267 | 278.98 | 0 | 0 | 0.0002826 | 622.56 | 0.0002826 | 622.56 | 0 | 0 | 2023-05-13 01:31:03 | 0.0003405 | 6.3326 | 13948.3603 | 0 | 关闭
2987 | 4 | 5 | 恒流充电 | 00:50:30 | 20:45:25 | 0.152 | 2.2406 | 0.1279 | 281.77 | 0.1279 | 281.77 | 0 | 0 | 0.0002855 | 628.81 | 0.0002855 | 628.81 | 0 | 0 | 2023-05-13 01:31:33 | 0.0003405 | 3.1663 | 6974.1801 | 0 | 关闭
2988 | 4 | 5 | 恒流充电 | 00:51:00 | 20:45:55 | 0.152 | 2.241 | 0.1292 | 284.55 | 0.1292 | 284.55 | 0 | 0 | 0.0002883 | 635.06 | 0.0002883 | 635.06 | 0 | 0 | 2023-05-13 01:32:03 | 0.0003406 | 3.1663 | 6974.2413 | 0 | 关闭
2989 | 4 | 5 | 恒流充电 | 00:51:30 | 20:46:25 | 0.152 | 2.2413 | 0.1305 | 287.34 | 0.1305 | 287.34 | 0 | 0 | 0.0002912 | 641.31 | 0.0002912 | 641.31 | 0 | 0 | 2023-05-13 01:32:33 | 0.0003407 | 4.2217 | 9298.9884 | 0 | 关闭
2990 | 4 | 5 | 恒流充电 | 00:52:00 | 20:46:55 | 0.152 | 2.2418 | 0.1317 | 290.13 | 0.1317 | 290.13 | 0 | 0 | 0.000294 | 647.57 | 0.000294 | 647.57 | 0 | 0 | 2023-05-13 01:33:03 | 0.0003407 | 2.5331 | 5579.442 | 0 | 关闭
2991 | 4 | 5 | 恒流充电 | 00:52:30 | 20:47:25 | 0.152 | 2.2422 | 0.133 | 292.92 | 0.133 | 292.92 | 0 | 0 | 0.0002968 | 653.82 | 0.0002968 | 653.82 | 0 | 0 | 2023-05-13 01:33:33 | 0.0003407 | 3.1663 | 6974.2413 | 0 | 关闭
2992 | 4 | 5 | 恒流充电 | 00:53:00 | 20:47:55 | 0.152 | 2.2426 | 0.1343 | 295.71 | 0.1343 | 295.71 | 0 | 0 | 0.0002997 | 660.08 | 0.0002997 | 660.08 | 0 | 0 | 2023-05-13 01:34:03 | 0.0003408 | 3.1663 | 6974.1801 | 0 | 关闭
2993 | 4 | 5 | 恒流充电 | 00:53:30 | 20:48:25 | 0.152 | 2.243 | 0.1355 | 298.5 | 0.1355 | 298.5 | 0 | 0 | 0.0003025 | 666.33 | 0.0003025 | 666.33 | 0 | 0 | 2023-05-13 01:34:33 | 0.0003409 | 3.1663 | 6974.3025 | 0 | 关闭
2994 | 4 | 5 | 恒流充电 | 00:54:00 | 20:48:55 | 0.152 | 2.2433 | 0.1368 | 301.29 | 0.1368 | 301.29 | 0 | 0 | 0.0003054 | 672.59 | 0.0003054 | 672.59 | 0 | 0 | 2023-05-13 01:35:03 | 0.000341 | 4.2217 | 9298.9884 | 0 | 关闭
2995 | 4 | 5 | 恒流充电 | 00:54:30 | 20:49:25 | 0.152 | 2.2436 | 0.1381 | 304.08 | 0.1381 | 304.08 | 0 | 0 | 0.0003082 | 678.85 | 0.0003082 | 678.85 | 0 | 0 | 2023-05-13 01:35:33 | 0.000341 | 4.2217 | 9298.9884 | 0 | 关闭
2996 | 4 | 5 | 恒流充电 | 00:55:00 | 20:49:55 | 0.152 | 2.244 | 0.1393 | 306.87 | 0.1393 | 306.87 | 0 | 0 | 0.000311 | 685.11 | 0.000311 | 685.11 | 0 | 0 | 2023-05-13 01:36:03 | 0.000341 | 3.1663 | 6974.1801 | 0 | 关闭
2997 | 4 | 5 | 恒流充电 | 00:55:30 | 20:50:25 | 0.152 | 2.2444 | 0.1406 | 309.66 | 0.1406 | 309.66 | 0 | 0 | 0.0003139 | 691.37 | 0.0003139 | 691.37 | 0 | 0 | 2023-05-13 01:36:33 | 0.0003411 | 3.1663 | 6974.3025 | 0 | 关闭
2998 | 4 | 5 | 恒流充电 | 00:56:00 | 20:50:55 | 0.152 | 2.2446 | 0.1419 | 312.45 | 0.1419 | 312.45 | 0 | 0 | 0.0003167 | 697.63 | 0.0003167 | 697.63 | 0 | 0 | 2023-05-13 01:37:03 | 0.0003411 | 6.3327 | 13948.7274 | 0 | 关闭
2999 | 4 | 5 | 恒流充电 | 00:56:30 | 20:51:25 | 0.152 | 2.245 | 0.1431 | 315.24 | 0.1431 | 315.24 | 0 | 0 | 0.0003196 | 703.89 | 0.0003196 | 703.89 | 0 | 0 | 2023-05-13 01:37:33 | 0.0003412 | 3.1663 | 6974.1801 | 0 | 关闭
3000 | 4 | 5 | 恒流充电 | 00:57:00 | 20:51:55 | 0.152 | 2.2453 | 0.1444 | 318.03 | 0.1444 | 318.03 | 0 | 0 | 0.0003224 | 710.16 | 0.0003224 | 710.16 | 0 | 0 | 2023-05-13 01:38:03 | 0.0003412 | 4.2217 | 9298.9068 | 0 | 关闭
3001 | 4 | 5 | 恒流充电 | 00:57:30 | 20:52:25 | 0.152 | 2.2456 | 0.1457 | 320.82 | 0.1457 | 320.82 | 0 | 0 | 0.0003253 | 716.42 | 0.0003253 | 716.42 | 0 | 0 | 2023-05-13 01:38:33 | 0.0003413 | 4.2218 | 9299.07 | 0 | 关闭
3002 | 4 | 5 | 恒流充电 | 00:58:00 | 20:52:55 | 0.152 | 2.2459 | 0.1469 | 323.61 | 0.1469 | 323.61 | 0 | 0 | 0.0003281 | 722.69 | 0.0003281 | 722.69 | 0 | 0 | 2023-05-13 01:39:03 | 0.0003413 | 4.2217 | 9298.9068 | 0 | 关闭
3003 | 4 | 5 | 恒流充电 | 00:58:30 | 20:53:25 | 0.152 | 2.2462 | 0.1482 | 326.4 | 0.1482 | 326.4 | 0 | 0 | 0.0003309 | 728.95 | 0.0003309 | 728.95 | 0 | 0 | 2023-05-13 01:39:33 | 0.0003414 | 4.2218 | 9299.07 | 0 | 关闭
3004 | 4 | 5 | 恒流充电 | 00:59:00 | 20:53:55 | 0.152 | 2.2465 | 0.1495 | 329.19 | 0.1495 | 329.19 | 0 | 0 | 0.0003338 | 735.22 | 0.0003338 | 735.22 | 0 | 0 | 2023-05-13 01:40:03 | 0.0003414 | 4.2218 | 9299.07 | 0 | 关闭
3005 | 4 | 5 | 恒流充电 | 00:59:30 | 20:54:25 | 0.152 | 2.2468 | 0.1507 | 331.98 | 0.1507 | 331.98 | 0 | 0 | 0.0003366 | 741.49 | 0.0003366 | 741.49 | 0 | 0 | 2023-05-13 01:40:33 | 0.0003415 | 4.2217 | 9298.9068 | 0 | 关闭
3006 | 4 | 5 | 恒流充电 | 01:00:00 | 20:54:55 | 0.152 | 2.2472 | 0.152 | 334.77 | 0.152 | 334.77 | 0 | 0 | 0.0003395 | 747.75 | 0.0003395 | 747.75 | 0 | 0 | 2023-05-13 01:41:03 | 0.0003415 | 3.1663 | 6974.2413 | 0 | 关闭
3007 | 4 | 5 | 恒流充电 | 01:00:30 | 20:55:25 | 0.152 | 2.2475 | 0.1533 | 337.56 | 0.1533 | 337.56 | 0 | 0 | 0.0003423 | 754.02 | 0.0003423 | 754.02 | 0 | 0 | 2023-05-13 01:41:33 | 0.0003416 | 4.2217 | 9298.9884 | 0 | 关闭
3008 | 4 | 5 | 恒流充电 | 01:01:00 | 20:55:55 | 0.152 | 2.248 | 0.1545 | 340.35 | 0.1545 | 340.35 | 0 | 0 | 0.0003452 | 760.29 | 0.0003452 | 760.29 | 0 | 0 | 2023-05-13 01:42:03 | 0.0003417 | 2.533 | 5579.3441 | 0 | 关闭
3009 | 4 | 5 | 恒流充电 | 01:01:30 | 20:56:25 | 0.152 | 2.2485 | 0.1558 | 343.14 | 0.1558 | 343.14 | 0 | 0 | 0.000348 | 766.57 | 0.000348 | 766.57 | 0 | 0 | 2023-05-13 01:42:33 | 0.0003417 | 2.533 | 5579.2952 | 0 | 关闭
3010 | 4 | 5 | 恒流充电 | 01:02:00 | 20:56:55 | 0.152 | 2.249 | 0.1571 | 345.93 | 0.1571 | 345.93 | 0 | 0 | 0.0003509 | 772.84 | 0.0003509 | 772.84 | 0 | 0 | 2023-05-13 01:43:03 | 0.0003418 | 2.533 | 5579.393 | 0 | 关闭
3011 | 4 | 5 | 恒流充电 | 01:02:30 | 20:57:25 | 0.152 | 2.2494 | 0.1583 | 348.72 | 0.1583 | 348.72 | 0 | 0 | 0.0003537 | 779.11 | 0.0003537 | 779.11 | 0 | 0 | 2023-05-13 01:43:33 | 0.0003419 | 3.1663 | 6974.2413 | 0 | 关闭
3012 | 4 | 5 | 恒流充电 | 01:03:00 | 20:57:55 | 0.152 | 2.2498 | 0.1596 | 351.51 | 0.1596 | 351.51 | 0 | 0 | 0.0003566 | 785.39 | 0.0003566 | 785.39 | 0 | 0 | 2023-05-13 01:44:03 | 0.000342 | 3.1663 | 6974.1801 | 0 | 关闭
3013 | 4 | 5 | 恒流充电 | 01:03:30 | 20:58:25 | 0.152 | 2.2502 | 0.1609 | 354.3 | 0.1609 | 354.3 | 0 | 0 | 0.0003594 | 791.67 | 0.0003594 | 791.67 | 0 | 0 | 2023-05-13 01:44:33 | 0.000342 | 3.1663 | 6974.1801 | 0 | 关闭
3014 | 4 | 5 | 恒流充电 | 01:04:00 | 20:58:55 | 0.152 | 2.2508 | 0.1621 | 357.09 | 0.1621 | 357.09 | 0 | 0 | 0.0003623 | 797.94 | 0.0003623 | 797.94 | 0 | 0 | 2023-05-13 01:45:03 | 0.0003421 | 2.1108 | 4649.4126 | 0 | 关闭
3015 | 4 | 5 | 恒流充电 | 01:04:30 | 20:59:25 | 0.152 | 2.2513 | 0.1634 | 359.88 | 0.1634 | 359.88 | 0 | 0 | 0.0003651 | 804.22 | 0.0003651 | 804.22 | 0 | 0 | 2023-05-13 01:45:33 | 0.0003422 | 2.533 | 5579.2462 | 0 | 关闭
3016 | 4 | 5 | 恒流充电 | 01:05:00 | 20:59:55 | 0.152 | 2.2517 | 0.1647 | 362.67 | 0.1647 | 362.67 | 0 | 0 | 0.000368 | 810.5 | 0.000368 | 810.5 | 0 | 0 | 2023-05-13 01:46:03 | 0.0003422 | 3.1663 | 6974.1189 | 0 | 关闭
3017 | 4 | 5 | 恒流充电 | 01:05:30 | 21:00:25 | 0.152 | 2.2521 | 0.1659 | 365.46 | 0.1659 | 365.46 | 0 | 0 | 0.0003708 | 816.79 | 0.0003708 | 816.79 | 0 | 0 | 2023-05-13 01:46:33 | 0.0003423 | 3.1663 | 6974.1801 | 0 | 关闭
3018 | 4 | 5 | 恒流充电 | 01:06:00 | 21:00:55 | 0.152 | 2.2524 | 0.1672 | 368.25 | 0.1672 | 368.25 | 0 | 0 | 0.0003737 | 823.07 | 0.0003737 | 823.07 | 0 | 0 | 2023-05-13 01:47:03 | 0.0003423 | 4.2217 | 9298.8253 | 0 | 关闭
3019 | 4 | 5 | 恒流充电 | 01:06:30 | 21:01:25 | 0.152 | 2.2528 | 0.1684 | 371.04 | 0.1684 | 371.04 | 0 | 0 | 0.0003765 | 829.35 | 0.0003765 | 829.35 | 0 | 0 | 2023-05-13 01:47:33 | 0.0003424 | 3.1663 | 6974.1801 | 0 | 关闭
3020 | 4 | 5 | 恒流充电 | 01:07:00 | 21:01:55 | 0.152 | 2.2533 | 0.1697 | 373.82 | 0.1697 | 373.82 | 0 | 0 | 0.0003794 | 835.64 | 0.0003794 | 835.64 | 0 | 0 | 2023-05-13 01:48:03 | 0.0003425 | 2.533 | 5579.2952 | 0 | 关闭
3021 | 4 | 5 | 恒流充电 | 01:07:30 | 21:02:25 | 0.152 | 2.2535 | 0.171 | 376.61 | 0.171 | 376.61 | 0 | 0 | 0.0003822 | 841.92 | 0.0003822 | 841.92 | 0 | 0 | 2023-05-13 01:48:33 | 0.0003425 | 6.3324 | 13947.9931 | 0 | 关闭
3022 | 4 | 5 | 恒流充电 | 01:08:00 | 21:02:55 | 0.152 | 2.2539 | 0.1722 | 379.4 | 0.1722 | 379.4 | 0 | 0 | 0.0003851 | 848.21 | 0.0003851 | 848.21 | 0 | 0 | 2023-05-13 01:49:03 | 0.0003425 | 3.1663 | 6974.3025 | 0 | 关闭
3023 | 4 | 5 | 恒流充电 | 01:08:30 | 21:03:25 | 0.152 | 2.2542 | 0.1735 | 382.19 | 0.1735 | 382.19 | 0 | 0 | 0.0003879 | 854.5 | 0.0003879 | 854.5 | 0 | 0 | 2023-05-13 01:49:33 | 0.0003426 | 4.2216 | 9298.6621 | 0 | 关闭
3024 | 4 | 5 | 恒流充电 | 01:09:00 | 21:03:55 | 0.152 | 2.2545 | 0.1748 | 384.98 | 0.1748 | 384.98 | 0 | 0 | 0.0003908 | 860.79 | 0.0003908 | 860.79 | 0 | 0 | 2023-05-13 01:50:03 | 0.0003426 | 4.2216 | 9298.7437 | 0 | 关闭
3025 | 4 | 5 | 恒流充电 | 01:09:30 | 21:04:25 | 0.152 | 2.255 | 0.176 | 387.77 | 0.176 | 387.77 | 0 | 0 | 0.0003937 | 867.08 | 0.0003937 | 867.08 | 0 | 0 | 2023-05-13 01:50:33 | 0.0003427 | 2.533 | 5579.2462 | 0 | 关闭
3026 | 4 | 5 | 恒流充电 | 01:10:00 | 21:04:55 | 0.152 | 2.2553 | 0.1773 | 390.56 | 0.1773 | 390.56 | 0 | 0 | 0.0003965 | 873.37 | 0.0003965 | 873.37 | 0 | 0 | 2023-05-13 01:51:03 | 0.0003427 | 4.2216 | 9298.7437 | 0 | 关闭
3027 | 4 | 5 | 恒流充电 | 01:10:30 | 21:05:25 | 0.152 | 2.2557 | 0.1786 | 393.35 | 0.1786 | 393.35 | 0 | 0 | 0.0003994 | 879.66 | 0.0003994 | 879.66 | 0 | 0 | 2023-05-13 01:51:33 | 0.0003428 | 3.1663 | 6974.1189 | 0 | 关闭
3028 | 4 | 5 | 恒流充电 | 01:11:00 | 21:05:55 | 0.152 | 2.2563 | 0.1798 | 396.14 | 0.1798 | 396.14 | 0 | 0 | 0.0004022 | 885.96 | 0.0004022 | 885.96 | 0 | 0 | 2023-05-13 01:52:03 | 0.0003429 | 2.1109 | 4649.4534 | 0 | 关闭
3029 | 4 | 5 | 恒流充电 | 01:11:30 | 21:06:25 | 0.152 | 2.2568 | 0.1811 | 398.93 | 0.1811 | 398.93 | 0 | 0 | 0.0004051 | 892.25 | 0.0004051 | 892.25 | 0 | 0 | 2023-05-13 01:52:33 | 0.000343 | 2.533 | 5579.3441 | 0 | 关闭
3030 | 4 | 5 | 恒流充电 | 01:12:00 | 21:06:55 | 0.152 | 2.2573 | 0.1824 | 401.72 | 0.1824 | 401.72 | 0 | 0 | 0.0004079 | 898.55 | 0.0004079 | 898.55 | 0 | 0 | 2023-05-13 01:53:03 | 0.000343 | 2.533 | 5579.2952 | 0 | 关闭
3031 | 4 | 5 | 恒流充电 | 01:12:30 | 21:07:25 | 0.152 | 2.2578 | 0.1836 | 404.51 | 0.1836 | 404.51 | 0 | 0 | 0.0004108 | 904.84 | 0.0004108 | 904.84 | 0 | 0 | 2023-05-13 01:53:33 | 0.0003431 | 2.533 | 5579.3441 | 0 | 关闭
3032 | 4 | 5 | 恒流充电 | 01:13:00 | 21:07:55 | 0.152 | 2.2582 | 0.1849 | 407.3 | 0.1849 | 407.3 | 0 | 0 | 0.0004137 | 911.14 | 0.0004137 | 911.14 | 0 | 0 | 2023-05-13 01:54:03 | 0.0003432 | 3.1662 | 6973.9966 | 0 | 关闭
3033 | 4 | 5 | 恒流充电 | 01:13:30 | 21:08:25 | 0.152 | 2.2588 | 0.1862 | 410.09 | 0.1862 | 410.09 | 0 | 0 | 0.0004165 | 917.44 | 0.0004165 | 917.44 | 0 | 0 | 2023-05-13 01:54:33 | 0.0003433 | 2.1109 | 4649.4942 | 0 | 关闭
3034 | 4 | 5 | 恒流充电 | 01:14:00 | 21:08:55 | 0.152 | 2.2593 | 0.1874 | 412.88 | 0.1874 | 412.88 | 0 | 0 | 0.0004194 | 923.75 | 0.0004194 | 923.75 | 0 | 0 | 2023-05-13 01:55:03 | 0.0003434 | 2.533 | 5579.393 | 0 | 关闭
3035 | 4 | 5 | 恒流充电 | 01:14:30 | 21:09:25 | 0.152 | 2.2599 | 0.1887 | 415.67 | 0.1887 | 415.67 | 0 | 0 | 0.0004222 | 930.05 | 0.0004222 | 930.05 | 0 | 0 | 2023-05-13 01:55:33 | 0.0003435 | 2.1109 | 4649.535 | 0 | 关闭
3036 | 4 | 5 | 恒流充电 | 01:15:00 | 21:09:55 | 0.152 | 2.2603 | 0.19 | 418.46 | 0.19 | 418.46 | 0 | 0 | 0.0004251 | 936.35 | 0.0004251 | 936.35 | 0 | 0 | 2023-05-13 01:56:03 | 0.0003435 | 3.1662 | 6974.0578 | 0 | 关闭
3037 | 4 | 5 | 恒流充电 | 01:15:30 | 21:10:25 | 0.152 | 2.2608 | 0.1912 | 421.25 | 0.1912 | 421.25 | 0 | 0 | 0.000428 | 942.66 | 0.000428 | 942.66 | 0 | 0 | 2023-05-13 01:56:33 | 0.0003436 | 2.533 | 5579.2462 | 0 | 关闭
3038 | 4 | 5 | 恒流充电 | 01:16:00 | 21:10:55 | 0.152 | 2.2613 | 0.1925 | 424.04 | 0.1925 | 424.04 | 0 | 0 | 0.0004308 | 948.97 | 0.0004308 | 948.97 | 0 | 0 | 2023-05-13 01:57:03 | 0.0003436 | 2.533 | 5579.3441 | 0 | 关闭
3039 | 4 | 5 | 恒流充电 | 01:16:30 | 21:11:25 | 0.152 | 2.2618 | 0.1938 | 426.83 | 0.1938 | 426.83 | 0 | 0 | 0.0004337 | 955.28 | 0.0004337 | 955.28 | 0 | 0 | 2023-05-13 01:57:33 | 0.0003437 | 2.533 | 5579.2462 | 0 | 关闭
3040 | 4 | 5 | 恒流充电 | 01:17:00 | 21:11:55 | 0.152 | 2.2623 | 0.195 | 429.62 | 0.195 | 429.62 | 0 | 0 | 0.0004366 | 961.59 | 0.0004366 | 961.59 | 0 | 0 | 2023-05-13 01:58:03 | 0.0003438 | 2.5331 | 5579.442 | 0 | 关闭
3041 | 4 | 5 | 恒流充电 | 01:17:30 | 21:12:25 | 0.152 | 2.2626 | 0.1963 | 432.41 | 0.1963 | 432.41 | 0 | 0 | 0.0004394 | 967.9 | 0.0004394 | 967.9 | 0 | 0 | 2023-05-13 01:58:33 | 0.0003438 | 4.2213 | 9297.9279 | 0 | 关闭
3042 | 4 | 5 | 恒流充电 | 01:18:00 | 21:12:55 | 0.152 | 2.2631 | 0.1976 | 435.2 | 0.1976 | 435.2 | 0 | 0 | 0.0004423 | 974.21 | 0.0004423 | 974.21 | 0 | 0 | 2023-05-13 01:59:03 | 0.0003439 | 2.5327 | 5578.5609 | 0 | 关闭
3043 | 4 | 5 | 恒流充电 | 01:18:30 | 21:13:25 | 0.152 | 2.2637 | 0.1988 | 437.99 | 0.1988 | 437.99 | 0 | 0 | 0.0004452 | 980.52 | 0.0004452 | 980.52 | 0 | 0 | 2023-05-13 01:59:33 | 0.0003441 | 2.1109 | 4649.535 | 0 | 关闭
3044 | 4 | 5 | 恒流充电 | 01:19:00 | 21:13:55 | 0.152 | 2.2642 | 0.2001 | 440.78 | 0.2001 | 440.78 | 0 | 0 | 0.000448 | 986.84 | 0.000448 | 986.84 | 0 | 0 | 2023-05-13 02:00:03 | 0.0003441 | 2.5332 | 5579.6378 | 0 | 关闭
3045 | 4 | 5 | 恒流充电 | 01:19:30 | 21:14:25 | 0.152 | 2.2647 | 0.2014 | 443.57 | 0.2014 | 443.57 | 0 | 0 | 0.0004509 | 993.16 | 0.0004509 | 993.16 | 0 | 0 | 2023-05-13 02:00:33 | 0.0003442 | 2.5331 | 5579.5399 | 0 | 关闭
3046 | 4 | 5 | 恒流充电 | 01:20:00 | 21:14:55 | 0.152 | 2.2652 | 0.2026 | 446.36 | 0.2026 | 446.36 | 0 | 0 | 0.0004538 | 999.48 | 0.0004538 | 999.48 | 0 | 0 | 2023-05-13 02:01:03 | 0.0003443 | 2.5332 | 5579.7357 | 0 | 关闭
3047 | 4 | 5 | 恒流充电 | 01:20:30 | 21:15:25 | 0.152 | 2.2657 | 0.2039 | 449.15 | 0.2039 | 449.15 | 0 | 0 | 0.0004566 | 1005.8 | 0.0004566 | 1005.8 | 0 | 0 | 2023-05-13 02:01:33 | 0.0003444 | 2.5332 | 5579.6378 | 0 | 关闭
3048 | 4 | 5 | 恒流充电 | 01:21:00 | 21:15:55 | 0.152 | 2.2663 | 0.2052 | 451.94 | 0.2052 | 451.94 | 0 | 0 | 0.0004595 | 1012.12 | 0.0004595 | 1012.12 | 0 | 0 | 2023-05-13 02:02:03 | 0.0003445 | 2.111 | 4649.7797 | 0 | 关闭
3049 | 4 | 5 | 恒流充电 | 01:21:30 | 21:16:25 | 0.152 | 2.2669 | 0.2064 | 454.73 | 0.2064 | 454.73 | 0 | 0 | 0.0004624 | 1018.44 | 0.0004624 | 1018.44 | 0 | 0 | 2023-05-13 02:02:33 | 0.0003445 | 2.1109 | 4649.6166 | 0 | 关闭
3050 | 4 | 5 | 恒流充电 | 01:22:00 | 21:16:55 | 0.152 | 2.2676 | 0.2077 | 457.51 | 0.2077 | 457.51 | 0 | 0 | 0.0004652 | 1024.77 | 0.0004652 | 1024.77 | 0 | 0 | 2023-05-13 02:03:03 | 0.0003447 | 1.8094 | 3985.3856 | 0 | 关闭
3051 | 4 | 5 | 恒流充电 | 01:22:30 | 21:17:25 | 0.152 | 2.2682 | 0.209 | 460.3 | 0.209 | 460.3 | 0 | 0 | 0.0004681 | 1031.09 | 0.0004681 | 1031.09 | 0 | 0 | 2023-05-13 02:03:33 | 0.0003447 | 2.111 | 4649.6982 | 0 | 关闭
3052 | 4 | 5 | 恒流充电 | 01:23:00 | 21:17:55 | 0.152 | 2.2689 | 0.2102 | 463.09 | 0.2102 | 463.09 | 0 | 0 | 0.000471 | 1037.42 | 0.000471 | 1037.42 | 0 | 0 | 2023-05-13 02:04:03 | 0.0003449 | 1.8094 | 3985.3856 | 0 | 关闭
3053 | 4 | 5 | 恒流充电 | 01:23:30 | 21:18:25 | 0.152 | 2.2695 | 0.2115 | 465.88 | 0.2115 | 465.88 | 0 | 0 | 0.0004739 | 1043.75 | 0.0004739 | 1043.75 | 0 | 0 | 2023-05-13 02:04:33 | 0.0003449 | 2.111 | 4649.6982 | 0 | 关闭
3054 | 4 | 5 | 恒流充电 | 01:24:00 | 21:18:55 | 0.152 | 2.2703 | 0.2128 | 468.67 | 0.2128 | 468.67 | 0 | 0 | 0.0004767 | 1050.09 | 0.0004767 | 1050.09 | 0 | 0 | 2023-05-13 02:05:03 | 0.000345 | 1.5832 | 3487.2736 | 0 | 关闭
3055 | 4 | 5 | 恒流充电 | 01:24:30 | 21:19:25 | 0.152 | 2.271 | 0.214 | 471.46 | 0.214 | 471.46 | 0 | 0 | 0.0004796 | 1056.42 | 0.0004796 | 1056.42 | 0 | 0 | 2023-05-13 02:05:33 | 0.0003452 | 1.8094 | 3985.4556 | 0 | 关闭
3056 | 4 | 5 | 恒流充电 | 01:25:00 | 21:19:55 | 0.152 | 2.2717 | 0.2153 | 474.25 | 0.2153 | 474.25 | 0 | 0 | 0.0004825 | 1062.76 | 0.0004825 | 1062.76 | 0 | 0 | 2023-05-13 02:06:03 | 0.0003453 | 1.8094 | 3985.3856 | 0 | 关闭
3057 | 4 | 5 | 恒流充电 | 01:25:30 | 21:20:25 | 0.152 | 2.2724 | 0.2166 | 477.04 | 0.2166 | 477.04 | 0 | 0 | 0.0004854 | 1069.1 | 0.0004854 | 1069.1 | 0 | 0 | 2023-05-13 02:06:33 | 0.0003454 | 1.8094 | 3985.4556 | 0 | 关闭
3058 | 4 | 5 | 恒流充电 | 01:26:00 | 21:20:55 | 0.152 | 2.273 | 0.2178 | 479.83 | 0.2178 | 479.83 | 0 | 0 | 0.0004882 | 1075.44 | 0.0004882 | 1075.44 | 0 | 0 | 2023-05-13 02:07:03 | 0.0003455 | 2.1109 | 4649.6166 | 0 | 关闭
3059 | 4 | 5 | 恒流充电 | 01:26:30 | 21:21:25 | 0.152 | 2.2736 | 0.2191 | 482.62 | 0.2191 | 482.62 | 0 | 0 | 0.0004911 | 1081.78 | 0.0004911 | 1081.78 | 0 | 0 | 2023-05-13 02:07:33 | 0.0003455 | 2.111 | 4649.6982 | 0 | 关闭
3060 | 4 | 5 | 恒流充电 | 01:27:00 | 21:21:55 | 0.152 | 2.2743 | 0.2204 | 485.41 | 0.2204 | 485.41 | 0 | 0 | 0.000494 | 1088.12 | 0.000494 | 1088.12 | 0 | 0 | 2023-05-13 02:08:03 | 0.0003457 | 1.8094 | 3985.5255 | 0 | 关闭
3061 | 4 | 5 | 恒流充电 | 01:27:30 | 21:22:25 | 0.152 | 2.2749 | 0.2216 | 488.2 | 0.2216 | 488.2 | 0 | 0 | 0.0004969 | 1094.47 | 0.0004969 | 1094.47 | 0 | 0 | 2023-05-13 02:08:33 | 0.0003458 | 2.111 | 4649.7797 | 0 | 关闭
3062 | 4 | 5 | 恒流充电 | 01:28:00 | 21:22:55 | 0.152 | 2.2754 | 0.2229 | 490.99 | 0.2229 | 490.99 | 0 | 0 | 0.0004998 | 1100.81 | 0.0004998 | 1100.81 | 0 | 0 | 2023-05-13 02:09:03 | 0.0003459 | 2.5331 | 5579.5399 | 0 | 关闭
3063 | 4 | 5 | 恒流充电 | 01:28:30 | 21:23:25 | 0.152 | 2.2762 | 0.2242 | 493.78 | 0.2242 | 493.78 | 0 | 0 | 0.0005027 | 1107.16 | 0.0005027 | 1107.16 | 0 | 0 | 2023-05-13 02:09:33 | 0.000346 | 1.5833 | 3487.3348 | 0 | 关闭
3064 | 4 | 5 | 恒流充电 | 01:29:00 | 21:23:55 | 0.152 | 2.2769 | 0.2254 | 496.57 | 0.2254 | 496.57 | 0 | 0 | 0.0005055 | 1113.51 | 0.0005055 | 1113.51 | 0 | 0 | 2023-05-13 02:10:03 | 0.0003461 | 1.8094 | 3985.3856 | 0 | 关闭
3065 | 4 | 5 | 恒流充电 | 01:29:30 | 21:24:25 | 0.152 | 2.2775 | 0.2267 | 499.36 | 0.2267 | 499.36 | 0 | 0 | 0.0005084 | 1119.87 | 0.0005084 | 1119.87 | 0 | 0 | 2023-05-13 02:10:33 | 0.0003462 | 2.111 | 4649.6982 | 0 | 关闭
3066 | 4 | 5 | 恒流充电 | 01:30:00 | 21:24:55 | 0.152 | 2.2782 | 0.228 | 502.15 | 0.228 | 502.15 | 0 | 0 | 0.0005113 | 1126.22 | 0.0005113 | 1126.22 | 0 | 0 | 2023-05-13 02:11:03 | 0.0003463 | 1.8094 | 3985.4556 | 0 | 关闭
3067 | 4 | 5 | 恒流充电 | 01:30:30 | 21:25:25 | 0.152 | 2.2789 | 0.2292 | 504.94 | 0.2292 | 504.94 | 0 | 0 | 0.0005142 | 1132.58 | 0.0005142 | 1132.58 | 0 | 0 | 2023-05-13 02:11:33 | 0.0003464 | 1.8094 | 3985.4556 | 0 | 关闭
3068 | 4 | 5 | 恒流充电 | 01:31:00 | 21:25:55 | 0.152 | 2.2798 | 0.2305 | 507.73 | 0.2305 | 507.73 | 0 | 0 | 0.0005171 | 1138.94 | 0.0005171 | 1138.94 | 0 | 0 | 2023-05-13 02:12:03 | 0.0003465 | 1.4073 | 3099.7444 | 0 | 关闭
3069 | 4 | 5 | 恒流充电 | 01:31:30 | 21:26:25 | 0.152 | 2.2806 | 0.2318 | 510.52 | 0.2318 | 510.52 | 0 | 0 | 0.00052 | 1145.3 | 0.00052 | 1145.3 | 0 | 0 | 2023-05-13 02:12:33 | 0.0003466 | 1.5832 | 3487.2736 | 0 | 关闭
3070 | 4 | 5 | 恒流充电 | 01:32:00 | 21:26:55 | 0.152 | 2.2815 | 0.233 | 513.31 | 0.233 | 513.31 | 0 | 0 | 0.0005229 | 1151.66 | 0.0005229 | 1151.66 | 0 | 0 | 2023-05-13 02:13:03 | 0.0003467 | 1.4073 | 3099.7988 | 0 | 关闭
3071 | 4 | 5 | 恒流充电 | 01:32:30 | 21:27:25 | 0.152 | 2.2825 | 0.2343 | 516.1 | 0.2343 | 516.1 | 0 | 0 | 0.0005257 | 1158.03 | 0.0005257 | 1158.03 | 0 | 0 | 2023-05-13 02:13:33 | 0.0003469 | 1.2666 | 2789.7699 | 0 | 关闭
3072 | 4 | 5 | 恒流充电 | 01:33:00 | 21:27:55 | 0.152 | 2.2833 | 0.2356 | 518.89 | 0.2356 | 518.89 | 0 | 0 | 0.0005286 | 1164.4 | 0.0005286 | 1164.4 | 0 | 0 | 2023-05-13 02:14:03 | 0.000347 | 1.5832 | 3487.2124 | 0 | 关闭
3073 | 4 | 5 | 恒流充电 | 01:33:30 | 21:28:25 | 0.152 | 2.2841 | 0.2368 | 521.68 | 0.2368 | 521.68 | 0 | 0 | 0.0005315 | 1170.77 | 0.0005315 | 1170.77 | 0 | 0 | 2023-05-13 02:14:33 | 0.0003472 | 1.5832 | 3487.2124 | 0 | 关闭
3074 | 4 | 5 | 恒流充电 | 01:34:00 | 21:28:55 | 0.152 | 2.285 | 0.2381 | 524.47 | 0.2381 | 524.47 | 0 | 0 | 0.0005344 | 1177.14 | 0.0005344 | 1177.14 | 0 | 0 | 2023-05-13 02:15:03 | 0.0003473 | 1.4073 | 3099.7988 | 0 | 关闭
3075 | 4 | 5 | 恒流充电 | 01:34:30 | 21:29:25 | 0.152 | 2.2858 | 0.2394 | 527.26 | 0.2394 | 527.26 | 0 | 0 | 0.0005373 | 1183.52 | 0.0005373 | 1183.52 | 0 | 0 | 2023-05-13 02:15:33 | 0.0003474 | 1.5832 | 3487.2736 | 0 | 关闭
3076 | 4 | 5 | 恒流充电 | 01:35:00 | 21:29:55 | 0.152 | 2.2867 | 0.2406 | 530.05 | 0.2406 | 530.05 | 0 | 0 | 0.0005402 | 1189.9 | 0.0005402 | 1189.9 | 0 | 0 | 2023-05-13 02:16:03 | 0.0003475 | 1.4073 | 3099.69 | 0 | 关闭
3077 | 4 | 5 | 恒流充电 | 01:35:30 | 21:30:25 | 0.152 | 2.2875 | 0.2419 | 532.84 | 0.2419 | 532.84 | 0 | 0 | 0.0005431 | 1196.28 | 0.0005431 | 1196.28 | 0 | 0 | 2023-05-13 02:16:33 | 0.0003477 | 1.5832 | 3487.2736 | 0 | 关闭
3078 | 4 | 5 | 恒流充电 | 01:36:00 | 21:30:55 | 0.152 | 2.2883 | 0.2432 | 535.63 | 0.2432 | 535.63 | 0 | 0 | 0.000546 | 1202.66 | 0.000546 | 1202.66 | 0 | 0 | 2023-05-13 02:17:03 | 0.0003478 | 1.5833 | 3487.3348 | 0 | 关闭
3079 | 4 | 5 | 恒流充电 | 01:36:30 | 21:31:25 | 0.152 | 2.289 | 0.2444 | 538.42 | 0.2444 | 538.42 | 0 | 0 | 0.0005489 | 1209.04 | 0.0005489 | 1209.04 | 0 | 0 | 2023-05-13 02:17:33 | 0.0003479 | 1.8094 | 3985.3856 | 0 | 关闭
3080 | 4 | 5 | 恒流充电 | 01:37:00 | 21:31:55 | 0.152 | 2.2898 | 0.2457 | 541.21 | 0.2457 | 541.21 | 0 | 0 | 0.0005518 | 1215.43 | 0.0005518 | 1215.43 | 0 | 0 | 2023-05-13 02:18:03 | 0.000348 | 1.5832 | 3487.2124 | 0 | 关闭
3081 | 4 | 5 | 恒流充电 | 01:37:30 | 21:32:25 | 0.152 | 2.2906 | 0.247 | 544 | 0.247 | 544 | 0 | 0 | 0.0005547 | 1221.82 | 0.0005547 | 1221.82 | 0 | 0 | 2023-05-13 02:18:33 | 0.0003481 | 1.5832 | 3487.2124 | 0 | 关闭
3082 | 4 | 5 | 恒流充电 | 01:38:00 | 21:32:55 | 0.152 | 2.2914 | 0.2482 | 546.79 | 0.2482 | 546.79 | 0 | 0 | 0.0005576 | 1228.21 | 0.0005576 | 1228.21 | 0 | 0 | 2023-05-13 02:19:03 | 0.0003482 | 1.5832 | 3487.2124 | 0 | 关闭
3083 | 4 | 5 | 恒流充电 | 01:38:30 | 21:33:25 | 0.152 | 2.2922 | 0.2495 | 549.58 | 0.2495 | 549.58 | 0 | 0 | 0.0005605 | 1234.61 | 0.0005605 | 1234.61 | 0 | 0 | 2023-05-13 02:19:33 | 0.0003484 | 1.5832 | 3487.1512 | 0 | 关闭
3084 | 4 | 5 | 恒流充电 | 01:39:00 | 21:33:55 | 0.152 | 2.293 | 0.2508 | 552.37 | 0.2508 | 552.37 | 0 | 0 | 0.0005634 | 1241 | 0.0005634 | 1241 | 0 | 0 | 2023-05-13 02:20:03 | 0.0003485 | 1.5832 | 3487.2736 | 0 | 关闭
3085 | 4 | 5 | 恒流充电 | 01:39:30 | 21:34:25 | 0.152 | 2.2939 | 0.252 | 555.16 | 0.252 | 555.16 | 0 | 0 | 0.0005663 | 1247.4 | 0.0005663 | 1247.4 | 0 | 0 | 2023-05-13 02:20:33 | 0.0003486 | 1.4073 | 3099.7988 | 0 | 关闭
3086 | 4 | 5 | 恒流充电 | 01:40:00 | 21:34:55 | 0.152 | 2.2948 | 0.2533 | 557.95 | 0.2533 | 557.95 | 0 | 0 | 0.0005692 | 1253.8 | 0.0005692 | 1253.8 | 0 | 0 | 2023-05-13 02:21:03 | 0.0003488 | 1.4073 | 3099.69 | 0 | 关闭
3087 | 4 | 5 | 恒流充电 | 01:40:30 | 21:35:25 | 0.152 | 2.2958 | 0.2546 | 560.74 | 0.2546 | 560.74 | 0 | 0 | 0.0005721 | 1260.2 | 0.0005721 | 1260.2 | 0 | 0 | 2023-05-13 02:21:33 | 0.000349 | 1.2666 | 2789.8678 | 0 | 关闭
3088 | 4 | 5 | 恒流充电 | 01:41:00 | 21:35:55 | 0.152 | 2.2967 | 0.2558 | 563.53 | 0.2558 | 563.53 | 0 | 0 | 0.000575 | 1266.61 | 0.000575 | 1266.61 | 0 | 0 | 2023-05-13 02:22:03 | 0.0003491 | 1.4073 | 3099.7444 | 0 | 关闭
3089 | 4 | 5 | 恒流充电 | 01:41:30 | 21:36:25 | 0.152 | 2.2978 | 0.2571 | 566.32 | 0.2571 | 566.32 | 0 | 0 | 0.000578 | 1273.02 | 0.000578 | 1273.02 | 0 | 0 | 2023-05-13 02:22:33 | 0.0003492 | 1.1514 | 2536.1545 | 0 | 关闭
3090 | 4 | 5 | 恒流充电 | 01:42:00 | 21:36:55 | 0.152 | 2.2988 | 0.2584 | 569.11 | 0.2584 | 569.11 | 0 | 0 | 0.0005809 | 1279.43 | 0.0005809 | 1279.43 | 0 | 0 | 2023-05-13 02:23:03 | 0.0003494 | 1.2666 | 2789.8189 | 0 | 关闭
3091 | 4 | 5 | 恒流充电 | 01:42:30 | 21:37:25 | 0.152 | 2.2999 | 0.2596 | 571.9 | 0.2596 | 571.9 | 0 | 0 | 0.0005838 | 1285.85 | 0.0005838 | 1285.85 | 0 | 0 | 2023-05-13 02:23:33 | 0.0003496 | 1.1514 | 2536.199 | 0 | 关闭
3092 | 4 | 5 | 恒流充电 | 01:43:00 | 21:37:55 | 0.152 | 2.3009 | 0.2609 | 574.69 | 0.2609 | 574.69 | 0 | 0 | 0.0005867 | 1292.26 | 0.0005867 | 1292.26 | 0 | 0 | 2023-05-13 02:24:03 | 0.0003497 | 1.2665 | 2789.721 | 0 | 关闭
3093 | 4 | 5 | 恒流充电 | 01:43:30 | 21:38:25 | 0.152 | 2.3021 | 0.2622 | 577.48 | 0.2622 | 577.48 | 0 | 0 | 0.0005896 | 1298.68 | 0.0005896 | 1298.68 | 0 | 0 | 2023-05-13 02:24:33 | 0.0003498 | 1.0555 | 2324.8899 | 0 | 关闭
3094 | 4 | 5 | 恒流充电 | 01:44:00 | 21:38:55 | 0.152 | 2.3032 | 0.2634 | 580.27 | 0.2634 | 580.27 | 0 | 0 | 0.0005925 | 1305.11 | 0.0005925 | 1305.11 | 0 | 0 | 2023-05-13 02:25:03 | 0.00035 | 1.1514 | 2536.1545 | 0 | 关闭
3095 | 4 | 5 | 恒流充电 | 01:44:30 | 21:39:25 | 0.152 | 2.3041 | 0.2647 | 583.06 | 0.2647 | 583.06 | 0 | 0 | 0.0005954 | 1311.54 | 0.0005954 | 1311.54 | 0 | 0 | 2023-05-13 02:25:33 | 0.0003502 | 1.4073 | 3099.7988 | 0 | 关闭
3096 | 4 | 5 | 恒流充电 | 01:45:00 | 21:39:55 | 0.152 | 2.3051 | 0.266 | 585.85 | 0.266 | 585.85 | 0 | 0 | 0.0005984 | 1317.96 | 0.0005984 | 1317.96 | 0 | 0 | 2023-05-13 02:26:03 | 0.0003504 | 1.2666 | 2789.8189 | 0 | 关闭
3097 | 4 | 5 | 恒流充电 | 01:45:30 | 21:40:25 | 0.152 | 2.3062 | 0.2672 | 588.64 | 0.2672 | 588.64 | 0 | 0 | 0.0006013 | 1324.4 | 0.0006013 | 1324.4 | 0 | 0 | 2023-05-13 02:26:33 | 0.0003505 | 1.1514 | 2536.1545 | 0 | 关闭
3098 | 4 | 5 | 恒流充电 | 01:46:00 | 21:40:55 | 0.152 | 2.3071 | 0.2685 | 591.43 | 0.2685 | 591.43 | 0 | 0 | 0.0006042 | 1330.83 | 0.0006042 | 1330.83 | 0 | 0 | 2023-05-13 02:27:03 | 0.0003506 | 1.4073 | 3099.7444 | 0 | 关闭
3099 | 4 | 5 | 恒流充电 | 01:46:30 | 21:41:25 | 0.152 | 2.308 | 0.2698 | 594.22 | 0.2698 | 594.22 | 0 | 0 | 0.0006071 | 1337.27 | 0.0006071 | 1337.27 | 0 | 0 | 2023-05-13 02:27:33 | 0.0003508 | 1.4073 | 3099.7444 | 0 | 关闭
3100 | 4 | 5 | 恒流充电 | 01:47:00 | 21:41:55 | 0.152 | 2.3089 | 0.271 | 597 | 0.271 | 597 | 0 | 0 | 0.00061 | 1343.71 | 0.00061 | 1343.71 | 0 | 0 | 2023-05-13 02:28:03 | 0.0003509 | 1.4073 | 3099.7988 | 0 | 关闭
3101 | 4 | 5 | 恒流充电 | 01:47:30 | 21:42:25 | 0.152 | 2.3099 | 0.2723 | 599.79 | 0.2723 | 599.79 | 0 | 0 | 0.000613 | 1350.15 | 0.000613 | 1350.15 | 0 | 0 | 2023-05-13 02:28:33 | 0.0003511 | 1.2666 | 2789.8189 | 0 | 关闭
3102 | 4 | 5 | 恒流充电 | 01:48:00 | 21:42:55 | 0.152 | 2.3108 | 0.2736 | 602.58 | 0.2736 | 602.58 | 0 | 0 | 0.0006159 | 1356.6 | 0.0006159 | 1356.6 | 0 | 0 | 2023-05-13 02:29:03 | 0.0003512 | 1.4073 | 3099.7988 | 0 | 关闭
3103 | 4 | 5 | 恒流充电 | 01:48:30 | 21:43:25 | 0.152 | 2.3118 | 0.2748 | 605.37 | 0.2748 | 605.37 | 0 | 0 | 0.0006188 | 1363.05 | 0.0006188 | 1363.05 | 0 | 0 | 2023-05-13 02:29:33 | 0.0003514 | 1.2666 | 2789.7699 | 0 | 关闭
3104 | 4 | 5 | 恒流充电 | 01:49:00 | 21:43:55 | 0.152 | 2.3127 | 0.2761 | 608.16 | 0.2761 | 608.16 | 0 | 0 | 0.0006218 | 1369.5 | 0.0006218 | 1369.5 | 0 | 0 | 2023-05-13 02:30:03 | 0.0003515 | 1.4073 | 3099.69 | 0 | 关闭
3105 | 4 | 5 | 恒流充电 | 01:49:30 | 21:44:25 | 0.152 | 2.3138 | 0.2774 | 610.95 | 0.2774 | 610.95 | 0 | 0 | 0.0006247 | 1375.95 | 0.0006247 | 1375.95 | 0 | 0 | 2023-05-13 02:30:33 | 0.0003517 | 1.1514 | 2536.199 | 0 | 关闭
3106 | 4 | 5 | 恒流充电 | 01:50:00 | 21:44:55 | 0.152 | 2.3147 | 0.2786 | 613.74 | 0.2786 | 613.74 | 0 | 0 | 0.0006276 | 1382.41 | 0.0006276 | 1382.41 | 0 | 0 | 2023-05-13 02:31:03 | 0.0003518 | 1.4073 | 3099.7444 | 0 | 关闭
3107 | 4 | 5 | 恒流充电 | 01:50:30 | 21:45:25 | 0.152 | 2.3156 | 0.2799 | 616.53 | 0.2799 | 616.53 | 0 | 0 | 0.0006305 | 1388.87 | 0.0006305 | 1388.87 | 0 | 0 | 2023-05-13 02:31:33 | 0.0003519 | 1.4073 | 3099.7444 | 0 | 关闭
3108 | 4 | 5 | 恒流充电 | 01:51:00 | 21:45:55 | 0.152 | 2.3168 | 0.2812 | 619.32 | 0.2812 | 619.32 | 0 | 0 | 0.0006335 | 1395.33 | 0.0006335 | 1395.33 | 0 | 0 | 2023-05-13 02:32:03 | 0.0003521 | 1.0555 | 2324.8491 | 0 | 关闭
3109 | 4 | 5 | 恒流充电 | 01:51:30 | 21:46:25 | 0.152 | 2.3177 | 0.2824 | 622.11 | 0.2824 | 622.11 | 0 | 0 | 0.0006364 | 1401.79 | 0.0006364 | 1401.79 | 0 | 0 | 2023-05-13 02:32:33 | 0.0003522 | 1.4073 | 3099.7444 | 0 | 关闭
3110 | 4 | 5 | 恒流充电 | 01:52:00 | 21:46:55 | 0.152 | 2.3189 | 0.2837 | 624.9 | 0.2837 | 624.9 | 0 | 0 | 0.0006393 | 1408.26 | 0.0006393 | 1408.26 | 0 | 0 | 2023-05-13 02:33:03 | 0.0003524 | 1.0555 | 2324.8083 | 0 | 关闭
3111 | 4 | 5 | 恒流充电 | 01:52:30 | 21:47:25 | 0.152 | 2.3198 | 0.285 | 627.69 | 0.285 | 627.69 | 0 | 0 | 0.0006423 | 1414.73 | 0.0006423 | 1414.73 | 0 | 0 | 2023-05-13 02:33:33 | 0.0003526 | 1.4073 | 3099.7988 | 0 | 关闭
3112 | 4 | 5 | 恒流充电 | 01:53:00 | 21:47:55 | 0.152 | 2.3208 | 0.2862 | 630.48 | 0.2862 | 630.48 | 0 | 0 | 0.0006452 | 1421.2 | 0.0006452 | 1421.2 | 0 | 0 | 2023-05-13 02:34:03 | 0.0003527 | 1.2666 | 2789.7699 | 0 | 关闭
3113 | 4 | 5 | 恒流充电 | 01:53:30 | 21:48:25 | 0.152 | 2.322 | 0.2875 | 633.27 | 0.2875 | 633.27 | 0 | 0 | 0.0006482 | 1427.68 | 0.0006482 | 1427.68 | 0 | 0 | 2023-05-13 02:34:33 | 0.0003529 | 1.0555 | 2324.8083 | 0 | 关闭
3114 | 4 | 5 | 恒流充电 | 01:54:00 | 21:48:55 | 0.152 | 2.3229 | 0.2888 | 636.06 | 0.2888 | 636.06 | 0 | 0 | 0.0006511 | 1434.16 | 0.0006511 | 1434.16 | 0 | 0 | 2023-05-13 02:35:03 | 0.0003531 | 1.4073 | 3099.7988 | 0 | 关闭
3115 | 4 | 5 | 恒流充电 | 01:54:30 | 21:49:25 | 0.152 | 2.3239 | 0.29 | 638.85 | 0.29 | 638.85 | 0 | 0 | 0.0006541 | 1440.64 | 0.0006541 | 1440.64 | 0 | 0 | 2023-05-13 02:35:33 | 0.0003532 | 1.2666 | 2789.7699 | 0 | 关闭
3116 | 4 | 5 | 恒流充电 | 01:55:00 | 21:49:55 | 0.152 | 2.3249 | 0.2913 | 641.64 | 0.2913 | 641.64 | 0 | 0 | 0.000657 | 1447.12 | 0.000657 | 1447.12 | 0 | 0 | 2023-05-13 02:36:03 | 0.0003534 | 1.2665 | 2789.721 | 0 | 关闭
3117 | 4 | 5 | 恒流充电 | 01:55:30 | 21:50:25 | 0.152 | 2.3259 | 0.2926 | 644.43 | 0.2926 | 644.43 | 0 | 0 | 0.0006599 | 1453.61 | 0.0006599 | 1453.61 | 0 | 0 | 2023-05-13 02:36:33 | 0.0003535 | 1.2666 | 2789.7699 | 0 | 关闭
3118 | 4 | 5 | 恒流充电 | 01:56:00 | 21:50:55 | 0.152 | 2.3267 | 0.2938 | 647.22 | 0.2938 | 647.22 | 0 | 0 | 0.0006629 | 1460.1 | 0.0006629 | 1460.1 | 0 | 0 | 2023-05-13 02:37:03 | 0.0003536 | 1.5832 | 3487.2736 | 0 | 关闭
3119 | 4 | 5 | 恒流充电 | 01:56:30 | 21:51:25 | 0.152 | 2.3274 | 0.2951 | 650.01 | 0.2951 | 650.01 | 0 | 0 | 0.0006658 | 1466.59 | 0.0006658 | 1466.59 | 0 | 0 | 2023-05-13 02:37:33 | 0.0003537 | 1.8094 | 3985.3856 | 0 | 关闭
3120 | 4 | 5 | 恒流充电 | 01:57:00 | 21:51:55 | 0.152 | 2.3281 | 0.2964 | 652.8 | 0.2964 | 652.8 | 0 | 0 | 0.0006688 | 1473.09 | 0.0006688 | 1473.09 | 0 | 0 | 2023-05-13 02:38:03 | 0.0003538 | 1.8094 | 3985.4556 | 0 | 关闭
3121 | 4 | 5 | 恒流充电 | 01:57:30 | 21:52:25 | 0.152 | 2.3286 | 0.2976 | 655.59 | 0.2976 | 655.59 | 0 | 0 | 0.0006717 | 1479.58 | 0.0006717 | 1479.58 | 0 | 0 | 2023-05-13 02:38:33 | 0.0003539 | 2.5331 | 5579.442 | 0 | 关闭
3122 | 4 | 5 | 恒流充电 | 01:58:00 | 21:52:55 | 0.152 | 2.3291 | 0.2989 | 658.38 | 0.2989 | 658.38 | 0 | 0 | 0.0006747 | 1486.08 | 0.0006747 | 1486.08 | 0 | 0 | 2023-05-13 02:39:03 | 0.000354 | 2.5332 | 5579.6378 | 0 | 关闭
3123 | 4 | 5 | 恒流充电 | 01:58:30 | 21:53:25 | 0.152 | 2.3292 | 0.3002 | 661.17 | 0.3002 | 661.17 | 0 | 0 | 0.0006776 | 1492.58 | 0.0006776 | 1492.58 | 0 | 0 | 2023-05-13 02:39:33 | 0.000354 | 12.6656 | 27897.6995 | 0 | 关闭
3124 | 4 | 5 | 恒流充电 | 01:59:00 | 21:53:55 | 0.152 | 2.3294 | 0.3014 | 663.96 | 0.3014 | 663.96 | 0 | 0 | 0.0006806 | 1499.08 | 0.0006806 | 1499.08 | 0 | 0 | 2023-05-13 02:40:03 | 0.000354 | 6.3329 | 13949.0945 | 0 | 关闭
3125 | 4 | 5 | 恒流充电 | 01:59:30 | 21:54:25 | 0.152 | 2.3295 | 0.3027 | 666.75 | 0.3027 | 666.75 | 0 | 0 | 0.0006835 | 1505.57 | 0.0006835 | 1505.57 | 0 | 0 | 2023-05-13 02:40:33 | 0.0003541 | 12.6656 | 27897.6995 | 0 | 关闭
3126 | 4 | 5 | 恒流充电 | 02:00:00 | 21:54:55 | 0.152 | 2.3296 | 0.304 | 669.54 | 0.304 | 669.54 | 0 | 0 | 0.0006865 | 1512.07 | 0.0006865 | 1512.07 | 0 | 0 | 2023-05-13 02:41:03 | 0.0003541 | 12.6658 | 27898.1889 | 0 | 关闭
3127 | 4 | 5 | 恒流充电 | 02:00:30 | 21:55:25 | 0.152 | 2.3297 | 0.3052 | 672.33 | 0.3052 | 672.33 | 0 | 0 | 0.0006894 | 1518.57 | 0.0006894 | 1518.57 | 0 | 0 | 2023-05-13 02:41:33 | 0.0003541 | 12.6658 | 27898.1889 | 0 | 关闭
3128 | 4 | 5 | 恒流充电 | 02:01:00 | 21:55:55 | 0.152 | 2.3298 | 0.3065 | 675.12 | 0.3065 | 675.12 | 0 | 0 | 0.0006924 | 1525.07 | 0.0006924 | 1525.07 | 0 | 0 | 2023-05-13 02:42:03 | 0.0003541 | 12.6658 | 27898.1889 | 0 | 关闭
3129 | 4 | 5 | 恒流充电 | 02:01:30 | 21:56:25 | 0.152 | 2.33 | 0.3078 | 677.91 | 0.3078 | 677.91 | 0 | 0 | 0.0006953 | 1531.57 | 0.0006953 | 1531.57 | 0 | 0 | 2023-05-13 02:42:33 | 0.0003541 | 6.3328 | 13948.8497 | 0 | 关闭
3130 | 4 | 5 | 恒流充电 | 02:02:00 | 21:56:55 | 0.152 | 2.3302 | 0.309 | 680.7 | 0.309 | 680.7 | 0 | 0 | 0.0006983 | 1538.07 | 0.0006983 | 1538.07 | 0 | 0 | 2023-05-13 02:43:03 | 0.0003542 | 6.3329 | 13949.0945 | 0 | 关闭
3131 | 4 | 5 | 恒流充电 | 02:02:30 | 21:57:25 | 0.152 | 2.3304 | 0.3103 | 683.49 | 0.3103 | 683.49 | 0 | 0 | 0.0007012 | 1544.57 | 0.0007012 | 1544.57 | 0 | 0 | 2023-05-13 02:43:33 | 0.0003542 | 6.3329 | 13949.0945 | 0 | 关闭
3132 | 4 | 5 | 恒流充电 | 02:03:00 | 21:57:55 | 0.152 | 2.3304 | 0.3116 | 686.28 | 0.3116 | 686.28 | 0 | 0 | 0.0007042 | 1551.08 | 0.0007042 | 1551.08 | 0 | 0 | 2023-05-13 02:44:03 | 0.0003542 | 0 | 0 | 0 | 关闭
3133 | 4 | 5 | 恒流充电 | 02:03:30 | 21:58:25 | 0.152 | 2.3306 | 0.3128 | 689.07 | 0.3128 | 689.07 | 0 | 0 | 0.0007071 | 1557.58 | 0.0007071 | 1557.58 | 0 | 0 | 2023-05-13 02:44:33 | 0.0003542 | 6.3331 | 13949.5839 | 0 | 关闭
3134 | 4 | 5 | 恒流充电 | 02:04:00 | 21:58:55 | 0.152 | 2.3307 | 0.3141 | 691.86 | 0.3141 | 691.86 | 0 | 0 | 0.0007101 | 1564.08 | 0.0007101 | 1564.08 | 0 | 0 | 2023-05-13 02:45:03 | 0.0003542 | 12.6651 | 27896.7205 | 0 | 关闭
3135 | 4 | 5 | 恒流充电 | 02:04:30 | 21:59:25 | 0.152 | 2.3309 | 0.3154 | 694.65 | 0.3154 | 694.65 | 0 | 0 | 0.000713 | 1570.58 | 0.000713 | 1570.58 | 0 | 0 | 2023-05-13 02:45:33 | 0.0003543 | 6.3329 | 13949.0945 | 0 | 关闭
3136 | 4 | 5 | 恒流充电 | 02:05:00 | 21:59:55 | 0.152 | 2.3311 | 0.3166 | 697.44 | 0.3166 | 697.44 | 0 | 0 | 0.000716 | 1577.08 | 0.000716 | 1577.08 | 0 | 0 | 2023-05-13 02:46:03 | 0.0003543 | 6.3329 | 13949.0945 | 0 | 关闭
3137 | 4 | 5 | 恒流充电 | 02:05:30 | 22:00:25 | 0.152 | 2.3313 | 0.3179 | 700.23 | 0.3179 | 700.23 | 0 | 0 | 0.0007189 | 1583.59 | 0.0007189 | 1583.59 | 0 | 0 | 2023-05-13 02:46:33 | 0.0003543 | 6.3329 | 13949.0945 | 0 | 关闭
3138 | 4 | 5 | 恒流充电 | 02:06:00 | 22:00:55 | 0.152 | 2.3315 | 0.3192 | 703.02 | 0.3192 | 703.02 | 0 | 0 | 0.0007219 | 1590.09 | 0.0007219 | 1590.09 | 0 | 0 | 2023-05-13 02:47:03 | 0.0003543 | 6.3328 | 13948.8497 | 0 | 关闭
3139 | 4 | 5 | 恒流充电 | 02:06:30 | 22:01:25 | 0.152 | 2.3318 | 0.3204 | 705.81 | 0.3204 | 705.81 | 0 | 0 | 0.0007249 | 1596.6 | 0.0007249 | 1596.6 | 0 | 0 | 2023-05-13 02:47:33 | 0.0003544 | 4.2219 | 9299.3963 | 0 | 关闭
3140 | 4 | 5 | 恒流充电 | 02:07:00 | 22:01:55 | 0.152 | 2.3321 | 0.3217 | 708.6 | 0.3217 | 708.6 | 0 | 0 | 0.0007278 | 1603.1 | 0.0007278 | 1603.1 | 0 | 0 | 2023-05-13 02:48:03 | 0.0003544 | 4.2219 | 9299.2332 | 0 | 关闭
3141 | 4 | 5 | 恒流充电 | 02:07:30 | 22:02:25 | 0.152 | 2.3323 | 0.323 | 711.39 | 0.323 | 711.39 | 0 | 0 | 0.0007308 | 1609.61 | 0.0007308 | 1609.61 | 0 | 0 | 2023-05-13 02:48:33 | 0.0003545 | 6.3329 | 13949.0945 | 0 | 关闭
3142 | 4 | 5 | 恒流充电 | 02:08:00 | 22:02:55 | 0.152 | 2.3326 | 0.3242 | 714.18 | 0.3242 | 714.18 | 0 | 0 | 0.0007337 | 1616.12 | 0.0007337 | 1616.12 | 0 | 0 | 2023-05-13 02:49:03 | 0.0003545 | 4.2218 | 9299.07 | 0 | 关闭
3143 | 4 | 5 | 恒流充电 | 02:08:30 | 22:03:25 | 0.152 | 2.3329 | 0.3255 | 716.97 | 0.3255 | 716.97 | 0 | 0 | 0.0007367 | 1622.62 | 0.0007367 | 1622.62 | 0 | 0 | 2023-05-13 02:49:33 | 0.0003546 | 4.222 | 9299.5595 | 0 | 关闭
3144 | 4 | 5 | 恒流充电 | 02:09:00 | 22:03:55 | 0.152 | 2.3331 | 0.3268 | 719.76 | 0.3268 | 719.76 | 0 | 0 | 0.0007396 | 1629.13 | 0.0007396 | 1629.13 | 0 | 0 | 2023-05-13 02:50:03 | 0.0003546 | 6.3329 | 13949.0945 | 0 | 关闭
3145 | 4 | 5 | 恒流充电 | 02:09:30 | 22:04:25 | 0.152 | 2.3335 | 0.328 | 722.55 | 0.328 | 722.55 | 0 | 0 | 0.0007426 | 1635.64 | 0.0007426 | 1635.64 | 0 | 0 | 2023-05-13 02:50:33 | 0.0003547 | 3.1665 | 6974.6696 | 0 | 关闭
3146 | 4 | 5 | 恒流充电 | 02:10:00 | 22:04:55 | 0.152 | 2.3338 | 0.3293 | 725.34 | 0.3293 | 725.34 | 0 | 0 | 0.0007455 | 1642.15 | 0.0007455 | 1642.15 | 0 | 0 | 2023-05-13 02:51:03 | 0.0003547 | 4.222 | 9299.5595 | 0 | 关闭
3147 | 4 | 5 | 恒流充电 | 02:10:30 | 22:05:25 | 0.152 | 2.3342 | 0.3306 | 728.13 | 0.3306 | 728.13 | 0 | 0 | 0.0007485 | 1648.66 | 0.0007485 | 1648.66 | 0 | 0 | 2023-05-13 02:51:33 | 0.0003548 | 3.1664 | 6974.5472 | 0 | 关闭
3148 | 4 | 5 | 恒流充电 | 02:11:00 | 22:05:55 | 0.152 | 2.3345 | 0.3318 | 730.92 | 0.3318 | 730.92 | 0 | 0 | 0.0007515 | 1655.18 | 0.0007515 | 1655.18 | 0 | 0 | 2023-05-13 02:52:03 | 0.0003548 | 4.2219 | 9299.3963 | 0 | 关闭
3149 | 4 | 5 | 恒流充电 | 02:11:30 | 22:06:25 | 0.152 | 2.3349 | 0.3331 | 733.7 | 0.3331 | 733.7 | 0 | 0 | 0.0007544 | 1661.69 | 0.0007544 | 1661.69 | 0 | 0 | 2023-05-13 02:52:33 | 0.0003549 | 3.1663 | 6974.3025 | 0 | 关闭
3150 | 4 | 5 | 恒流充电 | 02:12:00 | 22:06:55 | 0.152 | 2.3353 | 0.3344 | 736.49 | 0.3344 | 736.49 | 0 | 0 | 0.0007574 | 1668.2 | 0.0007574 | 1668.2 | 0 | 0 | 2023-05-13 02:53:03 | 0.0003549 | 3.1665 | 6974.6696 | 0 | 关闭
3151 | 4 | 5 | 恒流充电 | 02:12:30 | 22:07:25 | 0.152 | 2.3357 | 0.3356 | 739.28 | 0.3356 | 739.28 | 0 | 0 | 0.0007603 | 1674.72 | 0.0007603 | 1674.72 | 0 | 0 | 2023-05-13 02:53:33 | 0.000355 | 3.1663 | 6974.3025 | 0 | 关闭
3152 | 4 | 5 | 恒流充电 | 02:13:00 | 22:07:55 | 0.152 | 2.3362 | 0.3369 | 742.07 | 0.3369 | 742.07 | 0 | 0 | 0.0007633 | 1681.24 | 0.0007633 | 1681.24 | 0 | 0 | 2023-05-13 02:54:03 | 0.0003551 | 2.5331 | 5579.5399 | 0 | 关闭
3153 | 4 | 5 | 恒流充电 | 02:13:30 | 22:08:25 | 0.152 | 2.3365 | 0.3382 | 744.86 | 0.3382 | 744.86 | 0 | 0 | 0.0007662 | 1687.75 | 0.0007662 | 1687.75 | 0 | 0 | 2023-05-13 02:54:33 | 0.0003551 | 4.2219 | 9299.3963 | 0 | 关闭
3154 | 4 | 5 | 恒流充电 | 02:14:00 | 22:08:55 | 0.152 | 2.337 | 0.3394 | 747.65 | 0.3394 | 747.65 | 0 | 0 | 0.0007692 | 1694.27 | 0.0007692 | 1694.27 | 0 | 0 | 2023-05-13 02:55:03 | 0.0003552 | 2.5332 | 5579.6378 | 0 | 关闭
3155 | 4 | 5 | 恒流充电 | 02:14:30 | 22:09:25 | 0.152 | 2.3375 | 0.3407 | 750.44 | 0.3407 | 750.44 | 0 | 0 | 0.0007722 | 1700.79 | 0.0007722 | 1700.79 | 0 | 0 | 2023-05-13 02:55:33 | 0.0003553 | 2.5331 | 5579.5399 | 0 | 关闭
3156 | 4 | 5 | 恒流充电 | 02:15:00 | 22:09:55 | 0.152 | 2.3379 | 0.342 | 753.23 | 0.342 | 753.23 | 0 | 0 | 0.0007751 | 1707.32 | 0.0007751 | 1707.32 | 0 | 0 | 2023-05-13 02:56:03 | 0.0003553 | 3.1663 | 6974.3025 | 0 | 关闭
3157 | 4 | 5 | 恒流充电 | 02:15:30 | 22:10:25 | 0.152 | 2.3383 | 0.3432 | 756.02 | 0.3432 | 756.02 | 0 | 0 | 0.0007781 | 1713.84 | 0.0007781 | 1713.84 | 0 | 0 | 2023-05-13 02:56:33 | 0.0003554 | 3.1663 | 6974.3025 | 0 | 关闭
3158 | 4 | 5 | 恒流充电 | 02:16:00 | 22:10:55 | 0.152 | 2.3387 | 0.3445 | 758.81 | 0.3445 | 758.81 | 0 | 0 | 0.000781 | 1720.36 | 0.000781 | 1720.36 | 0 | 0 | 2023-05-13 02:57:03 | 0.0003555 | 3.1664 | 6974.5472 | 0 | 关闭
3159 | 4 | 5 | 恒流充电 | 02:16:30 | 22:11:25 | 0.152 | 2.3392 | 0.3458 | 761.6 | 0.3458 | 761.6 | 0 | 0 | 0.000784 | 1726.89 | 0.000784 | 1726.89 | 0 | 0 | 2023-05-13 02:57:33 | 0.0003555 | 2.5331 | 5579.442 | 0 | 关闭
3160 | 4 | 5 | 恒流充电 | 02:17:00 | 22:11:55 | 0.152 | 2.3395 | 0.347 | 764.39 | 0.347 | 764.39 | 0 | 0 | 0.000787 | 1733.41 | 0.000787 | 1733.41 | 0 | 0 | 2023-05-13 02:58:03 | 0.0003556 | 4.2219 | 9299.2332 | 0 | 关闭
3161 | 4 | 5 | 恒流充电 | 02:17:30 | 22:12:25 | 0.152 | 2.34 | 0.3483 | 767.18 | 0.3483 | 767.18 | 0 | 0 | 0.0007899 | 1739.94 | 0.0007899 | 1739.94 | 0 | 0 | 2023-05-13 02:58:33 | 0.0003557 | 2.5331 | 5579.5399 | 0 | 关闭
3162 | 4 | 5 | 恒流充电 | 02:18:00 | 22:12:55 | 0.152 | 2.3406 | 0.3496 | 769.97 | 0.3496 | 769.97 | 0 | 0 | 0.0007929 | 1746.47 | 0.0007929 | 1746.47 | 0 | 0 | 2023-05-13 02:59:03 | 0.0003557 | 2.1109 | 4649.535 | 0 | 关闭
3163 | 4 | 5 | 恒流充电 | 02:18:30 | 22:13:25 | 0.152 | 2.3409 | 0.3508 | 772.76 | 0.3508 | 772.76 | 0 | 0 | 0.0007959 | 1753 | 0.0007959 | 1753 | 0 | 0 | 2023-05-13 02:59:33 | 0.0003558 | 4.2219 | 9299.2332 | 0 | 关闭
3164 | 4 | 5 | 恒流充电 | 02:19:00 | 22:13:55 | 0.152 | 2.3414 | 0.3521 | 775.55 | 0.3521 | 775.55 | 0 | 0 | 0.0007988 | 1759.53 | 0.0007988 | 1759.53 | 0 | 0 | 2023-05-13 03:00:03 | 0.0003559 | 2.5331 | 5579.442 | 0 | 关闭
3165 | 4 | 5 | 恒流充电 | 02:19:30 | 22:14:25 | 0.152 | 2.3419 | 0.3534 | 778.34 | 0.3534 | 778.34 | 0 | 0 | 0.0008018 | 1766.06 | 0.0008018 | 1766.06 | 0 | 0 | 2023-05-13 03:00:33 | 0.0003559 | 2.5332 | 5579.7357 | 0 | 关闭
3166 | 4 | 5 | 恒流充电 | 02:20:00 | 22:14:55 | 0.152 | 2.3423 | 0.3546 | 781.13 | 0.3546 | 781.13 | 0 | 0 | 0.0008048 | 1772.6 | 0.0008048 | 1772.6 | 0 | 0 | 2023-05-13 03:01:03 | 0.000356 | 3.1663 | 6974.3025 | 0 | 关闭
3167 | 4 | 5 | 恒流充电 | 02:20:30 | 22:15:25 | 0.152 | 2.3429 | 0.3559 | 783.92 | 0.3559 | 783.92 | 0 | 0 | 0.0008077 | 1779.13 | 0.0008077 | 1779.13 | 0 | 0 | 2023-05-13 03:01:33 | 0.0003561 | 2.111 | 4649.6982 | 0 | 关闭
3168 | 4 | 5 | 恒流充电 | 02:21:00 | 22:15:55 | 0.152 | 2.3434 | 0.3572 | 786.71 | 0.3572 | 786.71 | 0 | 0 | 0.0008107 | 1785.67 | 0.0008107 | 1785.67 | 0 | 0 | 2023-05-13 03:02:03 | 0.0003562 | 2.5331 | 5579.5399 | 0 | 关闭
3169 | 4 | 5 | 恒流充电 | 02:21:30 | 22:16:25 | 0.152 | 2.3441 | 0.3584 | 789.5 | 0.3584 | 789.5 | 0 | 0 | 0.0008137 | 1792.21 | 0.0008137 | 1792.21 | 0 | 0 | 2023-05-13 03:02:33 | 0.0003563 | 1.8094 | 3985.3856 | 0 | 关闭
3170 | 4 | 5 | 恒流充电 | 02:22:00 | 22:16:55 | 0.152 | 2.3448 | 0.3597 | 792.29 | 0.3597 | 792.29 | 0 | 0 | 0.0008166 | 1798.75 | 0.0008166 | 1798.75 | 0 | 0 | 2023-05-13 03:03:03 | 0.0003565 | 1.8097 | 3986.0849 | 0 | 关闭
3171 | 4 | 5 | 恒流充电 | 02:22:30 | 22:17:25 | 0.152 | 2.3454 | 0.361 | 795.08 | 0.361 | 795.08 | 0 | 0 | 0.0008196 | 1805.29 | 0.0008196 | 1805.29 | 0 | 0 | 2023-05-13 03:03:33 | 0.0003565 | 2.1114 | 4650.5955 | 0 | 关闭
3172 | 4 | 5 | 恒流充电 | 02:23:00 | 22:17:55 | 0.152 | 2.3459 | 0.3622 | 797.87 | 0.3622 | 797.87 | 0 | 0 | 0.0008226 | 1811.84 | 0.0008226 | 1811.84 | 0 | 0 | 2023-05-13 03:04:03 | 0.0003566 | 2.5332 | 5579.6378 | 0 | 关闭
3173 | 4 | 5 | 恒流充电 | 02:23:30 | 22:18:25 | 0.152 | 2.3465 | 0.3635 | 800.66 | 0.3635 | 800.66 | 0 | 0 | 0.0008255 | 1818.38 | 0.0008255 | 1818.38 | 0 | 0 | 2023-05-13 03:04:33 | 0.0003566 | 2.111 | 4649.6982 | 0 | 关闭
3174 | 4 | 5 | 恒流充电 | 02:24:00 | 22:18:55 | 0.152 | 2.3471 | 0.3648 | 803.45 | 0.3648 | 803.45 | 0 | 0 | 0.0008285 | 1824.93 | 0.0008285 | 1824.93 | 0 | 0 | 2023-05-13 03:05:03 | 0.0003567 | 2.1109 | 4649.6166 | 0 | 关闭
3175 | 4 | 5 | 恒流充电 | 02:24:30 | 22:19:25 | 0.152 | 2.3478 | 0.366 | 806.24 | 0.366 | 806.24 | 0 | 0 | 0.0008315 | 1831.48 | 0.0008315 | 1831.48 | 0 | 0 | 2023-05-13 03:05:33 | 0.0003568 | 1.8094 | 3985.4556 | 0 | 关闭
3176 | 4 | 5 | 恒流充电 | 02:25:00 | 22:19:55 | 0.152 | 2.3486 | 0.3673 | 809.03 | 0.3673 | 809.03 | 0 | 0 | 0.0008345 | 1838.03 | 0.0008345 | 1838.03 | 0 | 0 | 2023-05-13 03:06:03 | 0.000357 | 1.5832 | 3487.2124 | 0 | 关闭
3177 | 4 | 5 | 恒流充电 | 02:25:30 | 22:20:25 | 0.152 | 2.3492 | 0.3686 | 811.82 | 0.3686 | 811.82 | 0 | 0 | 0.0008374 | 1844.58 | 0.0008374 | 1844.58 | 0 | 0 | 2023-05-13 03:06:33 | 0.0003571 | 2.111 | 4649.7797 | 0 | 关闭
3178 | 4 | 5 | 恒流充电 | 02:26:00 | 22:20:55 | 0.152 | 2.3498 | 0.3698 | 814.61 | 0.3698 | 814.61 | 0 | 0 | 0.0008404 | 1851.14 | 0.0008404 | 1851.14 | 0 | 0 | 2023-05-13 03:07:03 | 0.0003571 | 2.111 | 4649.6982 | 0 | 关闭
3179 | 4 | 5 | 恒流充电 | 02:26:30 | 22:21:25 | 0.152 | 2.3505 | 0.3711 | 817.4 | 0.3711 | 817.4 | 0 | 0 | 0.0008434 | 1857.7 | 0.0008434 | 1857.7 | 0 | 0 | 2023-05-13 03:07:33 | 0.0003573 | 1.8094 | 3985.5255 | 0 | 关闭
3180 | 4 | 5 | 恒流充电 | 02:27:00 | 22:21:55 | 0.152 | 2.3513 | 0.3724 | 820.19 | 0.3724 | 820.19 | 0 | 0 | 0.0008464 | 1864.25 | 0.0008464 | 1864.25 | 0 | 0 | 2023-05-13 03:08:03 | 0.0003574 | 1.5832 | 3487.3348 | 0 | 关闭
3181 | 4 | 5 | 恒流充电 | 02:27:30 | 22:22:25 | 0.152 | 2.352 | 0.3736 | 822.98 | 0.3736 | 822.98 | 0 | 0 | 0.0008493 | 1870.81 | 0.0008493 | 1870.81 | 0 | 0 | 2023-05-13 03:08:33 | 0.0003575 | 1.8094 | 3985.4556 | 0 | 关闭
3182 | 4 | 5 | 恒流充电 | 02:28:00 | 22:22:55 | 0.152 | 2.3528 | 0.3749 | 825.77 | 0.3749 | 825.77 | 0 | 0 | 0.0008523 | 1877.38 | 0.0008523 | 1877.38 | 0 | 0 | 2023-05-13 03:09:03 | 0.0003576 | 1.5832 | 3487.2736 | 0 | 关闭
3183 | 4 | 5 | 恒流充电 | 02:28:30 | 22:23:25 | 0.152 | 2.3536 | 0.3762 | 828.56 | 0.3762 | 828.56 | 0 | 0 | 0.0008553 | 1883.94 | 0.0008553 | 1883.94 | 0 | 0 | 2023-05-13 03:09:33 | 0.0003577 | 1.5832 | 3487.2736 | 0 | 关闭
3184 | 4 | 5 | 恒流充电 | 02:29:00 | 22:23:55 | 0.152 | 2.3544 | 0.3774 | 831.35 | 0.3774 | 831.35 | 0 | 0 | 0.0008583 | 1890.51 | 0.0008583 | 1890.51 | 0 | 0 | 2023-05-13 03:10:03 | 0.0003578 | 1.5832 | 3487.2736 | 0 | 关闭
3185 | 4 | 5 | 恒流充电 | 02:29:30 | 22:24:25 | 0.152 | 2.3552 | 0.3787 | 834.14 | 0.3787 | 834.14 | 0 | 0 | 0.0008613 | 1897.08 | 0.0008613 | 1897.08 | 0 | 0 | 2023-05-13 03:10:33 | 0.0003579 | 1.5832 | 3487.2736 | 0 | 关闭
3186 | 4 | 5 | 恒流充电 | 02:30:00 | 22:24:55 | 0.152 | 2.3561 | 0.38 | 836.93 | 0.38 | 836.93 | 0 | 0 | 0.0008643 | 1903.65 | 0.0008643 | 1903.65 | 0 | 0 | 2023-05-13 03:11:03 | 0.0003581 | 1.4073 | 3099.7988 | 0 | 关闭
3187 | 4 | 5 | 恒流充电 | 02:30:30 | 22:25:25 | 0.152 | 2.3571 | 0.3812 | 839.72 | 0.3812 | 839.72 | 0 | 0 | 0.0008672 | 1910.23 | 0.0008672 | 1910.23 | 0 | 0 | 2023-05-13 03:11:33 | 0.0003583 | 1.2665 | 2789.721 | 0 | 关闭
3188 | 4 | 5 | 恒流充电 | 02:31:00 | 22:25:55 | 0.152 | 2.358 | 0.3825 | 842.51 | 0.3825 | 842.51 | 0 | 0 | 0.0008702 | 1916.8 | 0.0008702 | 1916.8 | 0 | 0 | 2023-05-13 03:12:03 | 0.0003584 | 1.4074 | 3099.9075 | 0 | 关闭
3189 | 4 | 5 | 恒流充电 | 02:31:30 | 22:26:25 | 0.152 | 2.3591 | 0.3838 | 845.3 | 0.3838 | 845.3 | 0 | 0 | 0.0008732 | 1923.38 | 0.0008732 | 1923.38 | 0 | 0 | 2023-05-13 03:12:33 | 0.0003585 | 1.1514 | 2536.11 | 0 | 关闭
3190 | 4 | 5 | 恒流充电 | 02:32:00 | 22:26:55 | 0.152 | 2.3602 | 0.385 | 848.09 | 0.385 | 848.09 | 0 | 0 | 0.0008762 | 1929.97 | 0.0008762 | 1929.97 | 0 | 0 | 2023-05-13 03:13:03 | 0.0003587 | 1.1514 | 2536.199 | 0 | 关闭
3191 | 4 | 5 | 恒流充电 | 02:32:30 | 22:27:25 | 0.152 | 2.3614 | 0.3863 | 850.88 | 0.3863 | 850.88 | 0 | 0 | 0.0008792 | 1936.55 | 0.0008792 | 1936.55 | 0 | 0 | 2023-05-13 03:13:33 | 0.0003589 | 1.0555 | 2324.8491 | 0 | 关闭
3192 | 4 | 5 | 恒流充电 | 02:33:00 | 22:27:55 | 0.152 | 2.3626 | 0.3876 | 853.67 | 0.3876 | 853.67 | 0 | 0 | 0.0008822 | 1943.14 | 0.0008822 | 1943.14 | 0 | 0 | 2023-05-13 03:14:03 | 0.0003591 | 1.0555 | 2324.9307 | 0 | 关闭
3193 | 4 | 5 | 恒流充电 | 02:33:30 | 22:28:25 | 0.152 | 2.3639 | 0.3888 | 856.46 | 0.3888 | 856.46 | 0 | 0 | 0.0008852 | 1949.73 | 0.0008852 | 1949.73 | 0 | 0 | 2023-05-13 03:14:33 | 0.0003593 | 0.9743 | 2146.0145 | 0 | 关闭
3194 | 4 | 5 | 恒流充电 | 02:34:00 | 22:28:55 | 0.152 | 2.3653 | 0.3901 | 859.25 | 0.3901 | 859.25 | 0 | 0 | 0.0008882 | 1956.33 | 0.0008882 | 1956.33 | 0 | 0 | 2023-05-13 03:15:03 | 0.0003595 | 0.9047 | 1992.7278 | 0 | 关闭
3195 | 4 | 5 | 恒流充电 | 02:34:30 | 22:29:25 | 0.152 | 2.3668 | 0.3914 | 862.04 | 0.3914 | 862.04 | 0 | 0 | 0.0008912 | 1962.93 | 0.0008912 | 1962.93 | 0 | 0 | 2023-05-13 03:15:33 | 0.0003597 | 0.8444 | 1859.8793 | 0 | 关闭
3196 | 4 | 5 | 恒流充电 | 02:35:00 | 22:29:55 | 0.152 | 2.3684 | 0.3926 | 864.83 | 0.3926 | 864.83 | 0 | 0 | 0.0008942 | 1969.54 | 0.0008942 | 1969.54 | 0 | 0 | 2023-05-13 03:16:03 | 0.00036 | 0.7916 | 1743.5756 | 0 | 关闭
3197 | 4 | 5 | 恒流充电 | 02:35:30 | 22:30:25 | 0.152 | 2.3701 | 0.3939 | 867.62 | 0.3939 | 867.62 | 0 | 0 | 0.0008972 | 1976.15 | 0.0008972 | 1976.15 | 0 | 0 | 2023-05-13 03:16:33 | 0.0003602 | 0.745 | 1641.0699 | 0 | 关闭
3198 | 4 | 5 | 恒流充电 | 02:36:00 | 22:30:55 | 0.152 | 2.372 | 0.3952 | 870.41 | 0.3952 | 870.41 | 0 | 0 | 0.0009002 | 1982.76 | 0.0009002 | 1982.76 | 0 | 0 | 2023-05-13 03:17:03 | 0.0003605 | 0.6666 | 1468.2742 | 0 | 关闭
3199 | 4 | 5 | 恒流充电 | 02:36:30 | 22:31:25 | 0.152 | 2.3741 | 0.3964 | 873.2 | 0.3964 | 873.2 | 0 | 0 | 0.0009032 | 1989.38 | 0.0009032 | 1989.38 | 0 | 0 | 2023-05-13 03:17:33 | 0.0003608 | 0.6032 | 1328.5318 | 0 | 关闭
3200 | 4 | 5 | 恒流充电 | 02:37:00 | 22:31:55 | 0.152 | 2.3764 | 0.3977 | 875.99 | 0.3977 | 875.99 | 0 | 0 | 0.0009062 | 1996.01 | 0.0009062 | 1996.01 | 0 | 0 | 2023-05-13 03:18:03 | 0.0003612 | 0.5507 | 1212.9647 | 0 | 关闭
3201 | 4 | 5 | 恒流充电 | 02:37:30 | 22:32:25 | 0.152 | 2.3791 | 0.399 | 878.78 | 0.399 | 878.78 | 0 | 0 | 0.0009092 | 2002.64 | 0.0009092 | 2002.64 | 0 | 0 | 2023-05-13 03:18:33 | 0.0003616 | 0.4691 | 1033.2663 | 0 | 关闭
3202 | 4 | 5 | 恒流充电 | 02:38:00 | 22:32:55 | 0.152 | 2.3821 | 0.4002 | 881.57 | 0.4002 | 881.57 | 0 | 0 | 0.0009122 | 2009.28 | 0.0009122 | 2009.28 | 0 | 0 | 2023-05-13 03:19:03 | 0.0003621 | 0.4222 | 929.907 | 0 | 关闭
3203 | 4 | 5 | 恒流充电 | 02:38:30 | 22:33:25 | 0.152 | 2.3857 | 0.4015 | 884.35 | 0.4015 | 884.35 | 0 | 0 | 0.0009152 | 2015.93 | 0.0009152 | 2015.93 | 0 | 0 | 2023-05-13 03:19:33 | 0.0003626 | 0.3518 | 774.9497 | 0 | 关闭
3204 | 4 | 5 | 恒流充电 | 02:39:00 | 22:33:55 | 0.152 | 2.3899 | 0.4028 | 887.14 | 0.4028 | 887.14 | 0 | 0 | 0.0009183 | 2022.59 | 0.0009183 | 2022.59 | 0 | 0 | 2023-05-13 03:20:03 | 0.0003632 | 0.3016 | 664.2193 | 0 | 关闭
3205 | 4 | 5 | 恒流充电 | 02:39:30 | 22:34:25 | 0.152 | 2.3954 | 0.404 | 889.93 | 0.404 | 889.93 | 0 | 0 | 0.0009213 | 2029.27 | 0.0009213 | 2029.27 | 0 | 0 | 2023-05-13 03:20:33 | 0.0003641 | 0.2303 | 507.2576 | 0 | 关闭
3206 | 4 | 5 | 恒流充电 | 02:40:00 | 22:34:55 | 0.152 | 2.4024 | 0.4053 | 892.72 | 0.4053 | 892.72 | 0 | 0 | 0.0009243 | 2035.96 | 0.0009243 | 2035.96 | 0 | 0 | 2023-05-13 03:21:03 | 0.0003652 | 0.1809 | 398.5456 | 0 | 关闭
3207 | 4 | 5 | 恒流充电 | 02:40:29 | 22:35:25 | 0.152 | 2.4124 | 0.4066 | 895.49 | 0.4066 | 895.49 | 0 | 0 | 0.0009273 | 2042.61 | 0.0009273 | 2042.61 | 0 | 0 | 2023-05-13 03:21:33 | 0.0003666 | 0.1254 | 276.1821 | 0 | 关闭
3208 | 4 | 5 | 恒流充电 | 02:40:30 | 22:35:25 | 0.152 | 2.4125 | 0.4066 | 895.51 | 0.4066 | 895.51 | 0 | 0 | 0.0009274 | 2042.68 | 0.0009274 | 2042.68 | 0 | 0 | 2023-05-13 03:21:33 | 0.0003667 | 0.1271 | 279.9804 | 0 | 关闭
3209 | 4 | 5 | 恒流充电 | 02:40:50 | 22:35:45 | 0.152 | 2.4225 | 0.4074 | 897.37 | 0.4074 | 897.37 | 0 | 0 | 0.0009294 | 2047.17 | 0.0009294 | 2047.17 | 0 | 0 | 2023-05-13 03:21:53 | 0.0003682 | 0.0844 | 185.9814 | 0 | 关闭
3210 | 4 | 5 | 恒流充电 | 02:41:00 | 22:35:55 | 0.152 | 2.4294 | 0.4078 | 898.3 | 0.4078 | 898.3 | 0 | 0 | 0.0009304 | 2049.43 | 0.0009304 | 2049.43 | 0 | 0 | 2023-05-13 03:22:03 | 0.0003692 | 0.0612 | 134.7691 | 0 | 关闭
3211 | 4 | 5 | 恒流充电 | 02:41:10 | 22:36:06 | 0.152 | 2.4394 | 0.4083 | 899.27 | 0.4083 | 899.27 | 0 | 0 | 0.0009315 | 2051.78 | 0.0009315 | 2051.78 | 0 | 0 | 2023-05-13 03:22:14 | 0.0003707 | 0.0439 | 96.7205 | 0 | 关闭
3212 | 4 | 5 | 恒流充电 | 02:41:17 | 22:36:13 | 0.152 | 2.4495 | 0.4086 | 899.95 | 0.4086 | 899.95 | 0 | 0 | 0.0009323 | 2053.44 | 0.0009323 | 2053.44 | 0 | 0 | 2023-05-13 03:22:21 | 0.0003723 | 0.0305 | 67.2085 | 0 | 关闭
3213 | 4 | 5 | 恒流充电 | 02:41:22 | 22:36:18 | 0.152 | 2.4595 | 0.4088 | 900.43 | 0.4088 | 900.43 | 0 | 0 | 0.0009328 | 2054.63 | 0.0009328 | 2054.63 | 0 | 0 | 2023-05-13 03:22:26 | 0.0003738 | 0.022 | 48.3603 | 0 | 关闭
3214 | 4 | 5 | 恒流充电 | 02:41:26 | 22:36:22 | 0.152 | 2.4696 | 0.409 | 900.81 | 0.409 | 900.81 | 0 | 0 | 0.0009332 | 2055.55 | 0.0009332 | 2055.55 | 0 | 0 | 2023-05-13 03:22:30 | 0.0003753 | 0.0167 | 36.8319 | 0 | 关闭
3215 | 4 | 5 | 恒流充电 | 02:41:30 | 22:36:25 | 0.152 | 2.4795 | 0.4091 | 901.09 | 0.4091 | 901.09 | 0 | 0 | 0.0009335 | 2056.26 | 0.0009335 | 2056.26 | 0 | 0 | 2023-05-13 03:22:33 | 0.0003769 | 0.0132 | 29.1214 | 0 | 关闭
3216 | 4 | 5 | 恒流充电 | 02:41:32 | 22:36:28 | 0.152 | 2.4895 | 0.4092 | 901.35 | 0.4092 | 901.35 | 0 | 0 | 0.0009338 | 2056.91 | 0.0009338 | 2056.91 | 0 | 0 | 2023-05-13 03:22:36 | 0.0003784 | 0.0118 | 26.0303 | 0 | 关闭
3217 | 4 | 5 | 恒流充电 | 02:41:35 | 22:36:31 | 0.152 | 2.4997 | 0.4093 | 901.6 | 0.4093 | 901.6 | 0 | 0 | 0.0009341 | 2057.51 | 0.0009341 | 2057.51 | 0 | 0 | 2023-05-13 03:22:39 | 0.0003799 | 0.0108 | 23.7156 | 0 | 关闭
3218 | 4 | 5 | 恒流充电 | 02:41:37 | 22:36:33 | 0.152 | 2.5101 | 0.4094 | 901.83 | 0.4094 | 901.83 | 0 | 0 | 0.0009344 | 2058.09 | 0.0009344 | 2058.09 | 0 | 0 | 2023-05-13 03:22:41 | 0.0003815 | 0.0101 | 22.3465 | 0 | 关闭
3219 | 4 | 5 | 恒流充电 | 02:41:40 | 22:36:36 | 0.152 | 2.5204 | 0.4095 | 902.06 | 0.4095 | 902.06 | 0 | 0 | 0.0009346 | 2058.68 | 0.0009346 | 2058.68 | 0 | 0 | 2023-05-13 03:22:44 | 0.0003831 | 0.0102 | 22.5729 | 0 | 关闭
3220 | 4 | 5 | 恒流充电 | 02:41:42 | 22:36:38 | 0.152 | 2.5306 | 0.4096 | 902.29 | 0.4096 | 902.29 | 0 | 0 | 0.0009349 | 2059.26 | 0.0009349 | 2059.26 | 0 | 0 | 2023-05-13 03:22:46 | 0.0003846 | 0.0103 | 22.7942 | 0 | 关闭
3221 | 4 | 5 | 恒流充电 | 02:41:45 | 22:36:41 | 0.152 | 2.5408 | 0.4098 | 902.54 | 0.4098 | 902.54 | 0 | 0 | 0.0009352 | 2059.9 | 0.0009352 | 2059.9 | 0 | 0 | 2023-05-13 03:22:49 | 0.0003862 | 0.0112 | 24.6082 | 0 | 关闭
3222 | 4 | 5 | 恒流充电 | 02:41:48 | 22:36:44 | 0.152 | 2.551 | 0.4099 | 902.82 | 0.4099 | 902.82 | 0 | 0 | 0.0009355 | 2060.61 | 0.0009355 | 2060.61 | 0 | 0 | 2023-05-13 03:22:52 | 0.0003877 | 0.0124 | 27.3531 | 0 | 关闭
3223 | 4 | 5 | 恒流充电 | 02:41:52 | 22:36:47 | 0.152 | 2.5612 | 0.41 | 903.14 | 0.41 | 903.14 | 0 | 0 | 0.0009359 | 2061.42 | 0.0009359 | 2061.42 | 0 | 0 | 2023-05-13 03:22:55 | 0.0003893 | 0.0141 | 31.0002 | 0 | 关闭
3224 | 4 | 5 | 恒流充电 | 02:41:55 | 22:36:51 | 0.152 | 2.5712 | 0.4102 | 903.49 | 0.4102 | 903.49 | 0 | 0 | 0.0009363 | 2062.33 | 0.0009363 | 2062.33 | 0 | 0 | 2023-05-13 03:22:59 | 0.0003908 | 0.016 | 35.3402 | 0 | 关闭
3225 | 4 | 5 | 恒流充电 | 02:42:00 | 22:36:55 | 0.152 | 2.5808 | 0.4104 | 903.88 | 0.4104 | 903.88 | 0 | 0 | 0.0009368 | 2063.33 | 0.0009368 | 2063.33 | 0 | 0 | 2023-05-13 03:23:03 | 0.0003923 | 0.0185 | 40.6979 | 0 | 关闭
3226 | 4 | 5 | 恒流充电 | 02:42:05 | 22:37:00 | 0.152 | 2.5909 | 0.4106 | 904.35 | 0.4106 | 904.35 | 0 | 0 | 0.0009373 | 2064.53 | 0.0009373 | 2064.53 | 0 | 0 | 2023-05-13 03:23:08 | 0.0003938 | 0.0209 | 46.0205 | 0 | 关闭
3227 | 4 | 5 | 恒流充电 | 02:42:10 | 22:37:05 | 0.152 | 2.601 | 0.4108 | 904.84 | 0.4108 | 904.84 | 0 | 0 | 0.0009379 | 2065.81 | 0.0009379 | 2065.81 | 0 | 0 | 2023-05-13 03:23:14 | 0.0003954 | 0.0222 | 48.8022 | 0 | 关闭
3228 | 4 | 5 | 恒流充电 | 02:42:15 | 22:37:11 | 0.152 | 2.611 | 0.411 | 905.34 | 0.411 | 905.34 | 0 | 0 | 0.0009385 | 2067.12 | 0.0009385 | 2067.12 | 0 | 0 | 2023-05-13 03:23:19 | 0.0003969 | 0.0228 | 50.2203 | 0 | 关闭
3229 | 4 | 5 | 恒流充电 | 02:42:20 | 22:37:16 | 0.152 | 2.621 | 0.4112 | 905.83 | 0.4112 | 905.83 | 0 | 0 | 0.000939 | 2068.39 | 0.000939 | 2068.39 | 0 | 0 | 2023-05-13 03:23:24 | 0.0003984 | 0.022 | 48.3505 | 0 | 关闭
3230 | 4 | 5 | 恒流充电 | 02:42:25 | 22:37:21 | 0.152 | 2.6311 | 0.4115 | 906.29 | 0.4115 | 906.29 | 0 | 0 | 0.0009396 | 2069.61 | 0.0009396 | 2069.61 | 0 | 0 | 2023-05-13 03:23:29 | 0.0003999 | 0.0209 | 46.0495 | 0 | 关闭
3231 | 4 | 5 | 恒流充电 | 02:42:30 | 22:37:25 | 0.152 | 2.6399 | 0.4116 | 906.67 | 0.4116 | 906.67 | 0 | 0 | 0.0009401 | 2070.61 | 0.0009401 | 2070.61 | 0 | 0 | 2023-05-13 03:23:33 | 0.0004012 | 0.0197 | 43.3186 | 0 | 关闭
3232 | 4 | 5 | 恒流充电 | 02:42:34 | 22:37:30 | 0.152 | 2.6499 | 0.4118 | 907.08 | 0.4118 | 907.08 | 0 | 0 | 0.0009405 | 2071.7 | 0.0009405 | 2071.7 | 0 | 0 | 2023-05-13 03:23:38 | 0.0004028 | 0.0186 | 40.9202 | 0 | 关闭
3233 | 4 | 5 | 恒流充电 | 02:42:38 | 22:37:34 | 0.152 | 2.66 | 0.412 | 907.46 | 0.412 | 907.46 | 0 | 0 | 0.000941 | 2072.71 | 0.000941 | 2072.71 | 0 | 0 | 2023-05-13 03:23:42 | 0.0004043 | 0.0171 | 37.743 | 0 | 关闭
3234 | 4 | 5 | 恒流充电 | 02:42:42 | 22:37:38 | 0.152 | 2.67 | 0.4122 | 907.83 | 0.4122 | 907.83 | 0 | 0 | 0.0009414 | 2073.67 | 0.0009414 | 2073.67 | 0 | 0 | 2023-05-13 03:23:46 | 0.0004058 | 0.0165 | 36.2702 | 0 | 关闭
3235 | 4 | 5 | 恒流充电 | 02:42:46 | 22:37:41 | 0.152 | 2.68 | 0.4123 | 908.17 | 0.4123 | 908.17 | 0 | 0 | 0.0009419 | 2074.6 | 0.0009419 | 2074.6 | 0 | 0 | 2023-05-13 03:23:49 | 0.0004073 | 0.0156 | 34.4102 | 0 | 关闭
3236 | 4 | 5 | 恒流充电 | 02:42:49 | 22:37:45 | 0.152 | 2.69 | 0.4125 | 908.5 | 0.4125 | 908.5 | 0 | 0 | 0.0009423 | 2075.47 | 0.0009423 | 2075.47 | 0 | 0 | 2023-05-13 03:23:53 | 0.0004088 | 0.0148 | 32.5502 | 0 | 关闭
3237 | 4 | 5 | 恒流充电 | 02:42:53 | 22:37:48 | 0.152 | 2.7002 | 0.4126 | 908.82 | 0.4126 | 908.82 | 0 | 0 | 0.0009427 | 2076.35 | 0.0009427 | 2076.35 | 0 | 0 | 2023-05-13 03:23:56 | 0.0004104 | 0.0145 | 31.9119 | 0 | 关闭
3238 | 4 | 5 | 恒流充电 | 02:42:56 | 22:37:52 | 0.152 | 2.7102 | 0.4127 | 909.13 | 0.4127 | 909.13 | 0 | 0 | 0.000943 | 2077.18 | 0.000943 | 2077.18 | 0 | 0 | 2023-05-13 03:24:00 | 0.0004119 | 0.0139 | 30.6804 | 0 | 关闭
3239 | 4 | 5 | 恒流充电 | 02:42:59 | 22:37:55 | 0.152 | 2.7202 | 0.4129 | 909.43 | 0.4129 | 909.43 | 0 | 0 | 0.0009434 | 2077.98 | 0.0009434 | 2077.98 | 0 | 0 | 2023-05-13 03:24:03 | 0.0004134 | 0.0135 | 29.7699 | 0 | 关闭
3240 | 4 | 5 | 恒流充电 | 02:43:00 | 22:37:55 | 0.152 | 2.7214 | 0.4129 | 909.46 | 0.4129 | 909.46 | 0 | 0 | 0.0009435 | 2078.09 | 0.0009435 | 2078.09 | 0 | 0 | 2023-05-13 03:24:03 | 0.0004136 | 0.0141 | 31.0002 | 0 | 关闭
3241 | 4 | 5 | 恒流充电 | 02:43:03 | 22:37:58 | 0.152 | 2.7317 | 0.413 | 909.76 | 0.413 | 909.76 | 0 | 0 | 0.0009438 | 2078.9 | 0.0009438 | 2078.9 | 0 | 0 | 2023-05-13 03:24:06 | 0.0004152 | 0.0131 | 28.8839 | 0 | 关闭
3242 | 4 | 5 | 恒流充电 | 02:43:06 | 22:38:02 | 0.152 | 2.7418 | 0.4132 | 910.06 | 0.4132 | 910.06 | 0 | 0 | 0.0009442 | 2079.71 | 0.0009442 | 2079.71 | 0 | 0 | 2023-05-13 03:24:10 | 0.0004167 | 0.0134 | 29.4558 | 0 | 关闭
3243 | 4 | 5 | 恒流充电 | 02:43:09 | 22:38:05 | 0.152 | 2.7519 | 0.4133 | 910.37 | 0.4133 | 910.37 | 0 | 0 | 0.0009446 | 2080.55 | 0.0009446 | 2080.55 | 0 | 0 | 2023-05-13 03:24:13 | 0.0004183 | 0.0138 | 30.396 | 0 | 关闭
3244 | 4 | 5 | 恒流充电 | 02:43:13 | 22:38:08 | 0.152 | 2.7619 | 0.4134 | 910.67 | 0.4134 | 910.67 | 0 | 0 | 0.000945 | 2081.4 | 0.000945 | 2081.4 | 0 | 0 | 2023-05-13 03:24:16 | 0.0004198 | 0.0139 | 30.6804 | 0 | 关闭
3245 | 4 | 5 | 恒流充电 | 02:43:16 | 22:38:12 | 0.152 | 2.7719 | 0.4136 | 911 | 0.4136 | 911 | 0 | 0 | 0.0009454 | 2082.3 | 0.0009454 | 2082.3 | 0 | 0 | 2023-05-13 03:24:20 | 0.0004213 | 0.0148 | 32.56 | 0 | 关闭
3246 | 4 | 5 | 恒流充电 | 02:43:20 | 22:38:15 | 0.152 | 2.782 | 0.4138 | 911.35 | 0.4138 | 911.35 | 0 | 0 | 0.0009458 | 2083.28 | 0.0009458 | 2083.28 | 0 | 0 | 2023-05-13 03:24:24 | 0.0004228 | 0.0159 | 34.9806 | 0 | 关闭
3247 | 4 | 5 | 恒流充电 | 02:43:24 | 22:38:20 | 0.152 | 2.7921 | 0.4139 | 911.74 | 0.4139 | 911.74 | 0 | 0 | 0.0009463 | 2084.37 | 0.0009463 | 2084.37 | 0 | 0 | 2023-05-13 03:24:28 | 0.0004244 | 0.0176 | 38.6638 | 0 | 关闭
3248 | 4 | 5 | 恒流充电 | 02:43:28 | 22:38:23 | 0.152 | 2.8 | 0.4141 | 912.08 | 0.4141 | 912.08 | 0 | 0 | 0.0009467 | 2085.31 | 0.0009467 | 2085.31 | 0 | 0 | 2023-05-13 03:24:31 | 0.0004256 | 0.0192 | 42.38 | 0 | 关闭
3249 | 5 | 2 | 搁置 | 00:00:00 | 22:38:23 | 0 | 2.7933 | 0 | 0 | 0 | 0 | 0 | 0 | 0 | 0 | 0 | 0 | 0 | 0 | 2023-05-13 03:24:32 | 0 | 0 | 0 | 0 | 关闭
3250 | 5 | 2 | 搁置 | 00:00:00 | 22:38:24 | 0 | 2.7795 | 0 | 0 | 0 | 0 | 0 | 0 | 0 | 0 | 0 | 0 | 0 | 0 | 2023-05-13 03:24:32 | 0 | 0 | 0 | 0 | 关闭
3251 | 5 | 2 | 搁置 | 00:00:00 | 22:38:24 | 0 | 2.7674 | 0 | 0 | 0 | 0 | 0 | 0 | 0 | 0 | 0 | 0 | 0 | 0 | 2023-05-13 03:24:32 | 0 | 0 | 0 | 0 | 关闭
3252 | 5 | 2 | 搁置 | 00:00:01 | 22:38:24 | 0 | 2.7555 | 0 | 0 | 0 | 0 | 0 | 0 | 0 | 0 | 0 | 0 | 0 | 0 | 2023-05-13 03:24:33 | 0 | 0 | 0 | 0 | 关闭
3253 | 5 | 2 | 搁置 | 00:00:01 | 22:38:25 | 0 | 2.7425 | 0 | 0 | 0 | 0 | 0 | 0 | 0 | 0 | 0 | 0 | 0 | 0 | 2023-05-13 03:24:33 | 0 | 0 | 0 | 0 | 关闭
3254 | 5 | 2 | 搁置 | 00:00:01 | 22:38:25 | 0 | 2.7305 | 0 | 0 | 0 | 0 | 0 | 0 | 0 | 0 | 0 | 0 | 0 | 0 | 2023-05-13 03:24:33 | 0 | 0 | 0 | 0 | 关闭
3255 | 5 | 2 | 搁置 | 00:00:02 | 22:38:26 | 0 | 2.7184 | 0 | 0 | 0 | 0 | 0 | 0 | 0 | 0 | 0 | 0 | 0 | 0 | 2023-05-13 03:24:34 | 0 | 0 | 0 | 0 | 关闭
3256 | 5 | 2 | 搁置 | 00:00:02 | 22:38:26 | 0 | 2.7078 | 0 | 0 | 0 | 0 | 0 | 0 | 0 | 0 | 0 | 0 | 0 | 0 | 2023-05-13 03:24:34 | 0 | 0 | 0 | 0 | 关闭
3257 | 5 | 2 | 搁置 | 00:00:03 | 22:38:26 | 0 | 2.6969 | 0 | 0 | 0 | 0 | 0 | 0 | 0 | 0 | 0 | 0 | 0 | 0 | 2023-05-13 03:24:35 | 0 | 0 | 0 | 0 | 关闭
3258 | 5 | 2 | 搁置 | 00:00:03 | 22:38:27 | 0 | 2.6849 | 0 | 0 | 0 | 0 | 0 | 0 | 0 | 0 | 0 | 0 | 0 | 0 | 2023-05-13 03:24:35 | 0 | 0 | 0 | 0 | 关闭
3259 | 5 | 2 | 搁置 | 00:00:04 | 22:38:27 | 0 | 2.6729 | 0 | 0 | 0 | 0 | 0 | 0 | 0 | 0 | 0 | 0 | 0 | 0 | 2023-05-13 03:24:36 | 0 | 0 | 0 | 0 | 关闭
3260 | 5 | 2 | 搁置 | 00:00:04 | 22:38:28 | 0 | 2.6621 | 0 | 0 | 0 | 0 | 0 | 0 | 0 | 0 | 0 | 0 | 0 | 0 | 2023-05-13 03:24:36 | 0 | 0 | 0 | 0 | 关闭
3261 | 5 | 2 | 搁置 | 00:00:05 | 22:38:28 | 0 | 2.6511 | 0 | 0 | 0 | 0 | 0 | 0 | 0 | 0 | 0 | 0 | 0 | 0 | 2023-05-13 03:24:37 | 0 | 0 | 0 | 0 | 关闭
3262 | 5 | 2 | 搁置 | 00:00:05 | 22:38:29 | 0 | 2.6395 | 0 | 0 | 0 | 0 | 0 | 0 | 0 | 0 | 0 | 0 | 0 | 0 | 2023-05-13 03:24:37 | 0 | 0 | 0 | 0 | 关闭
3263 | 5 | 2 | 搁置 | 00:00:06 | 22:38:30 | 0 | 2.6279 | 0 | 0 | 0 | 0 | 0 | 0 | 0 | 0 | 0 | 0 | 0 | 0 | 2023-05-13 03:24:38 | 0 | 0 | 0 | 0 | 关闭
3264 | 5 | 2 | 搁置 | 00:00:06 | 22:38:30 | 0 | 2.6174 | 0 | 0 | 0 | 0 | 0 | 0 | 0 | 0 | 0 | 0 | 0 | 0 | 2023-05-13 03:24:38 | 0 | 0 | 0 | 0 | 关闭
3265 | 5 | 2 | 搁置 | 00:00:07 | 22:38:31 | 0 | 2.6069 | 0 | 0 | 0 | 0 | 0 | 0 | 0 | 0 | 0 | 0 | 0 | 0 | 2023-05-13 03:24:39 | 0 | 0 | 0 | 0 | 关闭
3266 | 5 | 2 | 搁置 | 00:00:08 | 22:38:31 | 0 | 2.5955 | 0 | 0 | 0 | 0 | 0 | 0 | 0 | 0 | 0 | 0 | 0 | 0 | 2023-05-13 03:24:40 | 0 | 0 | 0 | 0 | 关闭
3267 | 5 | 2 | 搁置 | 00:00:08 | 22:38:32 | 0 | 2.5852 | 0 | 0 | 0 | 0 | 0 | 0 | 0 | 0 | 0 | 0 | 0 | 0 | 2023-05-13 03:24:40 | 0 | 0 | 0 | 0 | 关闭
3268 | 5 | 2 | 搁置 | 00:00:09 | 22:38:33 | 0 | 2.5751 | 0 | 0 | 0 | 0 | 0 | 0 | 0 | 0 | 0 | 0 | 0 | 0 | 2023-05-13 03:24:41 | 0 | 0 | 0 | 0 | 关闭
3269 | 5 | 2 | 搁置 | 00:00:10 | 22:38:34 | 0 | 2.5644 | 0 | 0 | 0 | 0 | 0 | 0 | 0 | 0 | 0 | 0 | 0 | 0 | 2023-05-13 03:24:42 | 0 | 0 | 0 | 0 | 关闭
3270 | 5 | 2 | 搁置 | 00:00:11 | 22:38:35 | 0 | 2.5533 | 0 | 0 | 0 | 0 | 0 | 0 | 0 | 0 | 0 | 0 | 0 | 0 | 2023-05-13 03:24:43 | 0 | 0 | 0 | 0 | 关闭
3271 | 5 | 2 | 搁置 | 00:00:12 | 22:38:35 | 0 | 2.543 | 0 | 0 | 0 | 0 | 0 | 0 | 0 | 0 | 0 | 0 | 0 | 0 | 2023-05-13 03:24:44 | 0 | 0 | 0 | 0 | 关闭
3272 | 5 | 2 | 搁置 | 00:00:13 | 22:38:36 | 0 | 2.5325 | 0 | 0 | 0 | 0 | 0 | 0 | 0 | 0 | 0 | 0 | 0 | 0 | 2023-05-13 03:24:45 | 0 | 0 | 0 | 0 | 关闭
3273 | 5 | 2 | 搁置 | 00:00:14 | 22:38:38 | 0 | 2.5223 | 0 | 0 | 0 | 0 | 0 | 0 | 0 | 0 | 0 | 0 | 0 | 0 | 2023-05-13 03:24:46 | 0 | 0 | 0 | 0 | 关闭
3274 | 5 | 2 | 搁置 | 00:00:15 | 22:38:39 | 0 | 2.5122 | 0 | 0 | 0 | 0 | 0 | 0 | 0 | 0 | 0 | 0 | 0 | 0 | 2023-05-13 03:24:47 | 0 | 0 | 0 | 0 | 关闭
3275 | 5 | 2 | 搁置 | 00:00:16 | 22:38:40 | 0 | 2.5019 | 0 | 0 | 0 | 0 | 0 | 0 | 0 | 0 | 0 | 0 | 0 | 0 | 2023-05-13 03:24:48 | 0 | 0 | 0 | 0 | 关闭
3276 | 5 | 2 | 搁置 | 00:00:18 | 22:38:42 | 0 | 2.4917 | 0 | 0 | 0 | 0 | 0 | 0 | 0 | 0 | 0 | 0 | 0 | 0 | 2023-05-13 03:24:50 | 0 | 0 | 0 | 0 | 关闭
3277 | 5 | 2 | 搁置 | 00:00:20 | 22:38:44 | 0 | 2.4814 | 0 | 0 | 0 | 0 | 0 | 0 | 0 | 0 | 0 | 0 | 0 | 0 | 2023-05-13 03:24:52 | 0 | 0 | 0 | 0 | 关闭
3278 | 5 | 2 | 搁置 | 00:00:23 | 22:38:46 | 0 | 2.4712 | 0 | 0 | 0 | 0 | 0 | 0 | 0 | 0 | 0 | 0 | 0 | 0 | 2023-05-13 03:24:55 | 0 | 0 | 0 | 0 | 关闭
3279 | 5 | 2 | 搁置 | 00:00:26 | 22:38:50 | 0 | 2.4611 | 0 | 0 | 0 | 0 | 0 | 0 | 0 | 0 | 0 | 0 | 0 | 0 | 2023-05-13 03:24:58 | 0 | 0 | 0 | 0 | 关闭
3280 | 5 | 2 | 搁置 | 00:00:30 | 22:38:53 | 0 | 2.4528 | 0 | 0 | 0 | 0 | 0 | 0 | 0 | 0 | 0 | 0 | 0 | 0 | 2023-05-13 03:25:02 | 0 | 0 | 0 | 0 | 关闭
3281 | 5 | 2 | 搁置 | 00:00:35 | 22:38:59 | 0 | 2.4428 | 0 | 0 | 0 | 0 | 0 | 0 | 0 | 0 | 0 | 0 | 0 | 0 | 2023-05-13 03:25:07 | 0 | 0 | 0 | 0 | 关闭
3282 | 5 | 2 | 搁置 | 00:00:44 | 22:39:07 | 0 | 2.4327 | 0 | 0 | 0 | 0 | 0 | 0 | 0 | 0 | 0 | 0 | 0 | 0 | 2023-05-13 03:25:16 | 0 | 0 | 0 | 0 | 关闭
3283 | 5 | 2 | 搁置 | 00:00:56 | 22:39:20 | 0 | 2.4227 | 0 | 0 | 0 | 0 | 0 | 0 | 0 | 0 | 0 | 0 | 0 | 0 | 2023-05-13 03:25:28 | 0 | 0 | 0 | 0 | 关闭
3284 | 5 | 2 | 搁置 | 00:01:00 | 22:39:23 | 0 | 2.4204 | 0 | 0 | 0 | 0 | 0 | 0 | 0 | 0 | 0 | 0 | 0 | 0 | 2023-05-13 03:25:32 | 0 | 0 | 0 | 0 | 关闭
3285 | 5 | 3 | 恒流放电 | 00:00:00 | 22:39:23 | -0.1519 | 2.4138 | 0 | 0 | 0 | 0 | 0 | 0 | 0 | 0 | 0 | 0 | 0 | 0 | 2023-05-13 03:25:32 | -0.0003667 | 0 | 0 | 0 | 关闭
3286 | 5 | 3 | 恒流放电 | 00:00:01 | 22:39:24 | -0.152 | 2.4035 | 0 | 0.1 | 0 | 0 | 0 | 0.1 | 1e-07 | 0.25 | 0 | 0 | 1e-07 | 0.25 | 2023-05-13 03:25:33 | -0.0003654 | -0.0045 | -9.9309 | 0 | 关闭
3287 | 5 | 3 | 恒流放电 | 00:00:03 | 22:39:27 | -0.152 | 2.3934 | 0.0001 | 0.31 | 0 | 0 | 0.0001 | 0.31 | 3e-07 | 0.74 | 0 | 0 | 3e-07 | 0.74 | 2023-05-13 03:25:35 | -0.0003638 | -0.0092 | -20.2587 | 0 | 关闭
3288 | 5 | 3 | 恒流放电 | 00:00:07 | 22:39:31 | -0.152 | 2.3833 | 0.0003 | 0.68 | 0 | 0 | 0.0003 | 0.68 | 7e-07 | 1.63 | 0 | 0 | 7e-07 | 1.63 | 2023-05-13 03:25:39 | -0.0003623 | -0.0167 | -36.8331 | 0 | 关闭
3289 | 5 | 3 | 恒流放电 | 00:00:15 | 22:39:38 | -0.152 | 2.3733 | 0.0006 | 1.4 | 0 | 0 | 0.0006 | 1.4 | 1.5e-06 | 3.35 | 0 | 0 | 1.5e-06 | 3.35 | 2023-05-13 03:25:47 | -0.0003607 | -0.0329 | -72.5416 | 0 | 关闭
3290 | 5 | 3 | 恒流放电 | 00:00:30 | 22:39:53 | -0.152 | 2.3643 | 0.0013 | 2.79 | 0 | 0 | 0.0013 | 2.79 | 3e-06 | 6.63 | 0 | 0 | 3e-06 | 6.63 | 2023-05-13 03:26:02 | -0.0003594 | -0.0699 | -153.9688 | 0 | 关闭
3291 | 5 | 3 | 恒流放电 | 00:01:00 | 22:40:23 | -0.152 | 2.356 | 0.0025 | 5.58 | 0 | 0 | 0.0025 | 5.58 | 6e-06 | 13.22 | 0 | 0 | 6e-06 | 13.22 | 2023-05-13 03:26:32 | -0.0003581 | -0.1526 | -336.153 | 0 | 关闭
3292 | 5 | 3 | 恒流放电 | 00:01:30 | 22:40:53 | -0.152 | 2.3511 | 0.0038 | 8.37 | 0 | 0 | 0.0038 | 8.37 | 9e-06 | 19.78 | 0 | 0 | 9e-06 | 19.78 | 2023-05-13 03:27:02 | -0.0003574 | -0.2585 | -569.3995 | 0 | 关闭
3293 | 5 | 3 | 恒流放电 | 00:02:00 | 22:41:23 | -0.152 | 2.3476 | 0.0051 | 11.16 | 0 | 0 | 0.0051 | 11.16 | 1.2e-05 | 26.34 | 0 | 0 | 1.2e-05 | 26.34 | 2023-05-13 03:27:32 | -0.0003568 | -0.3619 | -797.154 | 0 | 关闭
3294 | 5 | 3 | 恒流放电 | 00:02:30 | 22:41:53 | -0.152 | 2.3447 | 0.0063 | 13.95 | 0 | 0 | 0.0063 | 13.95 | 1.49e-05 | 32.88 | 0 | 0 | 1.49e-05 | 32.88 | 2023-05-13 03:28:02 | -0.0003564 | -0.4368 | -962.0825 | 0 | 关闭
3295 | 5 | 3 | 恒流放电 | 00:03:00 | 22:42:23 | -0.152 | 2.3422 | 0.0076 | 16.74 | 0 | 0 | 0.0076 | 16.74 | 1.79e-05 | 39.42 | 0 | 0 | 1.79e-05 | 39.42 | 2023-05-13 03:28:32 | -0.000356 | -0.5067 | -1116.0034 | 0 | 关闭
3296 | 5 | 3 | 恒流放电 | 00:03:30 | 22:42:53 | -0.152 | 2.3401 | 0.0089 | 19.53 | 0 | 0 | 0.0089 | 19.53 | 2.09e-05 | 45.95 | 0 | 0 | 2.09e-05 | 45.95 | 2023-05-13 03:29:02 | -0.0003557 | -0.6032 | -1328.5872 | 0 | 关闭
3297 | 5 | 3 | 恒流放电 | 00:04:00 | 22:43:23 | -0.152 | 2.3382 | 0.0101 | 22.32 | 0 | 0 | 0.0101 | 22.32 | 2.38e-05 | 52.48 | 0 | 0 | 2.38e-05 | 52.48 | 2023-05-13 03:29:32 | -0.0003554 | -0.6667 | -1468.4352 | 0 | 关闭
3298 | 5 | 3 | 恒流放电 | 00:04:30 | 22:43:53 | -0.152 | 2.3364 | 0.0114 | 25.11 | 0 | 0 | 0.0114 | 25.11 | 2.68e-05 | 59 | 0 | 0 | 2.68e-05 | 59 | 2023-05-13 03:30:02 | -0.0003551 | -0.7037 | -1550.0048 | 0 | 关闭
3299 | 5 | 3 | 恒流放电 | 00:05:00 | 22:44:23 | -0.152 | 2.3348 | 0.0127 | 27.9 | 0 | 0 | 0.0127 | 27.9 | 2.97e-05 | 65.52 | 0 | 0 | 2.97e-05 | 65.52 | 2023-05-13 03:30:32 | -0.0003549 | -0.7917 | -1743.7592 | 0 | 关闭
3300 | 5 | 3 | 恒流放电 | 00:05:30 | 22:44:53 | -0.152 | 2.3334 | 0.0139 | 30.69 | 0 | 0 | 0.0139 | 30.69 | 3.27e-05 | 72.03 | 0 | 0 | 3.27e-05 | 72.03 | 2023-05-13 03:31:02 | -0.0003547 | -0.9048 | -1992.8676 | 0 | 关闭
3301 | 5 | 3 | 恒流放电 | 00:06:00 | 22:45:23 | -0.152 | 2.332 | 0.0152 | 33.48 | 0 | 0 | 0.0152 | 33.48 | 3.57e-05 | 78.54 | 0 | 0 | 3.57e-05 | 78.54 | 2023-05-13 03:31:32 | -0.0003545 | -0.9048 | -1992.8807 | 0 | 关闭
3302 | 5 | 3 | 恒流放电 | 00:06:30 | 22:45:53 | -0.152 | 2.3306 | 0.0165 | 36.27 | 0 | 0 | 0.0165 | 36.27 | 3.86e-05 | 85.04 | 0 | 0 | 3.86e-05 | 85.04 | 2023-05-13 03:32:02 | -0.0003543 | -0.9048 | -1992.8545 | 0 | 关闭
3303 | 5 | 3 | 恒流放电 | 00:07:00 | 22:46:23 | -0.152 | 2.3293 | 0.0177 | 39.06 | 0 | 0 | 0.0177 | 39.06 | 4.16e-05 | 91.54 | 0 | 0 | 4.16e-05 | 91.54 | 2023-05-13 03:32:32 | -0.0003541 | -0.9744 | -2146.151 | 0 | 关闭
3304 | 5 | 3 | 恒流放电 | 00:07:30 | 22:46:53 | -0.152 | 2.3281 | 0.019 | 41.85 | 0 | 0 | 0.019 | 41.85 | 4.45e-05 | 98.04 | 0 | 0 | 4.45e-05 | 98.04 | 2023-05-13 03:33:02 | -0.0003539 | -1.0555 | -2324.9969 | 0 | 关闭
3305 | 5 | 3 | 恒流放电 | 00:08:00 | 22:47:23 | -0.152 | 2.327 | 0.0203 | 44.64 | 0 | 0 | 0.0203 | 44.64 | 4.75e-05 | 104.53 | 0 | 0 | 4.75e-05 | 104.53 | 2023-05-13 03:33:32 | -0.0003537 | -1.1515 | -2536.3547 | 0 | 关闭
3306 | 5 | 3 | 恒流放电 | 00:08:30 | 22:47:53 | -0.152 | 2.3259 | 0.0215 | 47.43 | 0 | 0 | 0.0215 | 47.43 | 5.04e-05 | 111.02 | 0 | 0 | 5.04e-05 | 111.02 | 2023-05-13 03:34:02 | -0.0003535 | -1.1515 | -2536.3492 | 0 | 关闭
3307 | 5 | 3 | 恒流放电 | 00:09:00 | 22:48:23 | -0.152 | 2.3249 | 0.0228 | 50.22 | 0 | 0 | 0.0228 | 50.22 | 5.33e-05 | 117.51 | 0 | 0 | 5.33e-05 | 117.51 | 2023-05-13 03:34:32 | -0.0003534 | -1.2667 | -2790.0453 | 0 | 关闭
3308 | 5 | 3 | 恒流放电 | 00:09:30 | 22:48:53 | -0.152 | 2.324 | 0.0241 | 53.01 | 0 | 0 | 0.0241 | 53.01 | 5.63e-05 | 124 | 0 | 0 | 5.63e-05 | 124 | 2023-05-13 03:35:02 | -0.0003533 | -1.4076 | -3100.3494 | 0 | 关闭
3309 | 5 | 3 | 恒流放电 | 00:10:00 | 22:49:23 | -0.152 | 2.3227 | 0.0253 | 55.8 | 0 | 0 | 0.0253 | 55.8 | 5.92e-05 | 130.48 | 0 | 0 | 5.92e-05 | 130.48 | 2023-05-13 03:35:32 | -0.000353 | -0.9744 | -2146.3063 | 0 | 关闭
3310 | 5 | 3 | 恒流放电 | 00:10:30 | 22:49:53 | -0.152 | 2.3218 | 0.0266 | 58.59 | 0 | 0 | 0.0266 | 58.59 | 6.22e-05 | 136.96 | 0 | 0 | 6.22e-05 | 136.96 | 2023-05-13 03:36:02 | -0.0003529 | -1.4073 | -3099.724 | 0 | 关闭
3311 | 5 | 3 | 恒流放电 | 00:11:00 | 22:50:23 | -0.152 | 2.3209 | 0.0279 | 61.38 | 0 | 0 | 0.0279 | 61.38 | 6.51e-05 | 143.43 | 0 | 0 | 6.51e-05 | 143.43 | 2023-05-13 03:36:32 | -0.0003527 | -1.4073 | -3099.7648 | 0 | 关闭
3312 | 5 | 3 | 恒流放电 | 00:11:30 | 22:50:53 | -0.152 | 2.32 | 0.0291 | 64.17 | 0 | 0 | 0.0291 | 64.17 | 6.81e-05 | 149.91 | 0 | 0 | 6.81e-05 | 149.91 | 2023-05-13 03:37:02 | -0.0003526 | -1.4073 | -3099.758 | 0 | 关闭
3313 | 5 | 3 | 恒流放电 | 00:12:00 | 22:51:23 | -0.152 | 2.3191 | 0.0304 | 66.96 | 0 | 0 | 0.0304 | 66.96 | 7.1e-05 | 156.38 | 0 | 0 | 7.1e-05 | 156.38 | 2023-05-13 03:37:32 | -0.0003525 | -1.4073 | -3099.7648 | 0 | 关闭
3314 | 5 | 3 | 恒流放电 | 00:12:30 | 22:51:53 | -0.152 | 2.3182 | 0.0317 | 69.75 | 0 | 0 | 0.0317 | 69.75 | 7.39e-05 | 162.85 | 0 | 0 | 7.39e-05 | 162.85 | 2023-05-13 03:38:02 | -0.0003523 | -1.4073 | -3099.7308 | 0 | 关闭
3315 | 5 | 3 | 恒流放电 | 00:13:00 | 22:52:23 | -0.152 | 2.3174 | 0.0329 | 72.54 | 0 | 0 | 0.0329 | 72.54 | 7.69e-05 | 169.31 | 0 | 0 | 7.69e-05 | 169.31 | 2023-05-13 03:38:32 | -0.0003522 | -1.5832 | -3487.1895 | 0 | 关闭
3316 | 5 | 3 | 恒流放电 | 00:13:30 | 22:52:53 | -0.152 | 2.3166 | 0.0342 | 75.33 | 0 | 0 | 0.0342 | 75.33 | 7.98e-05 | 175.78 | 0 | 0 | 7.98e-05 | 175.78 | 2023-05-13 03:39:02 | -0.0003521 | -1.5832 | -3487.2201 | 0 | 关闭
3317 | 5 | 3 | 恒流放电 | 00:14:00 | 22:53:23 | -0.152 | 2.3157 | 0.0355 | 78.12 | 0 | 0 | 0.0355 | 78.12 | 8.27e-05 | 182.24 | 0 | 0 | 8.27e-05 | 182.24 | 2023-05-13 03:39:32 | -0.000352 | -1.4073 | -3099.7444 | 0 | 关闭
3318 | 5 | 3 | 恒流放电 | 00:14:30 | 22:53:53 | -0.152 | 2.3151 | 0.0367 | 80.91 | 0 | 0 | 0.0367 | 80.91 | 8.57e-05 | 188.7 | 0 | 0 | 8.57e-05 | 188.7 | 2023-05-13 03:40:02 | -0.0003518 | -2.1109 | -4649.5554 | 0 | 关闭
3319 | 5 | 3 | 恒流放电 | 00:15:00 | 22:54:23 | -0.152 | 2.3141 | 0.038 | 83.7 | 0 | 0 | 0.038 | 83.7 | 8.86e-05 | 195.15 | 0 | 0 | 8.86e-05 | 195.15 | 2023-05-13 03:40:32 | -0.0003517 | -1.2665 | -2789.7516 | 0 | 关闭
3320 | 5 | 3 | 恒流放电 | 00:15:30 | 22:54:53 | -0.152 | 2.3134 | 0.0393 | 86.49 | 0 | 0 | 0.0393 | 86.49 | 9.15e-05 | 201.61 | 0 | 0 | 9.15e-05 | 201.61 | 2023-05-13 03:41:02 | -0.0003516 | -1.8094 | -3985.3594 | 0 | 关闭
3321 | 5 | 3 | 恒流放电 | 00:16:00 | 22:55:23 | -0.152 | 2.3126 | 0.0405 | 89.28 | 0 | 0 | 0.0405 | 89.28 | 9.45e-05 | 208.06 | 0 | 0 | 9.45e-05 | 208.06 | 2023-05-13 03:41:32 | -0.0003515 | -1.5832 | -3487.2201 | 0 | 关闭
3322 | 5 | 3 | 恒流放电 | 00:16:30 | 22:55:53 | -0.152 | 2.3118 | 0.0418 | 92.07 | 0 | 0 | 0.0418 | 92.07 | 9.74e-05 | 214.51 | 0 | 0 | 9.74e-05 | 214.51 | 2023-05-13 03:42:02 | -0.0003513 | -1.5832 | -3487.2354 | 0 | 关闭
3323 | 5 | 3 | 恒流放电 | 00:17:00 | 22:56:23 | -0.152 | 2.3111 | 0.0431 | 94.86 | 0 | 0 | 0.0431 | 94.86 | 0.0001003 | 220.96 | 0 | 0 | 0.0001003 | 220.96 | 2023-05-13 03:42:32 | -0.0003512 | -1.8094 | -3985.4468 | 0 | 关闭
3324 | 5 | 3 | 恒流放电 | 00:17:30 | 22:56:53 | -0.152 | 2.3103 | 0.0443 | 97.65 | 0 | 0 | 0.0443 | 97.65 | 0.0001032 | 227.41 | 0 | 0 | 0.0001032 | 227.41 | 2023-05-13 03:43:02 | -0.0003511 | -1.5832 | -3487.2124 | 0 | 关闭
3325 | 5 | 3 | 恒流放电 | 00:18:00 | 22:57:23 | -0.152 | 2.3096 | 0.0456 | 100.44 | 0 | 0 | 0.0456 | 100.44 | 0.0001062 | 233.85 | 0 | 0 | 0.0001062 | 233.85 | 2023-05-13 03:43:32 | -0.000351 | -1.8094 | -3985.3944 | 0 | 关闭
3326 | 5 | 3 | 恒流放电 | 00:18:30 | 22:57:53 | -0.152 | 2.3089 | 0.0469 | 103.23 | 0 | 0 | 0.0469 | 103.23 | 0.0001091 | 240.29 | 0 | 0 | 0.0001091 | 240.29 | 2023-05-13 03:44:02 | -0.0003509 | -1.8093 | -3985.237 | 0 | 关闭
3327 | 5 | 3 | 恒流放电 | 00:19:00 | 22:58:23 | -0.152 | 2.3082 | 0.0481 | 106.02 | 0 | 0 | 0.0481 | 106.02 | 0.000112 | 246.73 | 0 | 0 | 0.000112 | 246.73 | 2023-05-13 03:44:32 | -0.0003508 | -1.8093 | -3985.1933 | 0 | 关闭
3328 | 5 | 3 | 恒流放电 | 00:19:30 | 22:58:53 | -0.152 | 2.3075 | 0.0494 | 108.81 | 0 | 0 | 0.0494 | 108.81 | 0.0001149 | 253.17 | 0 | 0 | 0.0001149 | 253.17 | 2023-05-13 03:45:02 | -0.0003507 | -1.8093 | -3985.3157 | 0 | 关闭
3329 | 5 | 3 | 恒流放电 | 00:20:00 | 22:59:23 | -0.152 | 2.3067 | 0.0507 | 111.6 | 0 | 0 | 0.0507 | 111.6 | 0.0001179 | 259.61 | 0 | 0 | 0.0001179 | 259.61 | 2023-05-13 03:45:32 | -0.0003506 | -1.5832 | -3487.1818 | 0 | 关闭
3330 | 5 | 3 | 恒流放电 | 00:20:30 | 22:59:53 | -0.152 | 2.3061 | 0.0519 | 114.39 | 0 | 0 | 0.0519 | 114.39 | 0.0001208 | 266.04 | 0 | 0 | 0.0001208 | 266.04 | 2023-05-13 03:46:02 | -0.0003505 | -2.1109 | -4649.5962 | 0 | 关闭
3331 | 5 | 3 | 恒流放电 | 00:21:00 | 23:00:23 | -0.152 | 2.3054 | 0.0532 | 117.18 | 0 | 0 | 0.0532 | 117.18 | 0.0001237 | 272.47 | 0 | 0 | 0.0001237 | 272.47 | 2023-05-13 03:46:32 | -0.0003504 | -1.8094 | -3985.473 | 0 | 关闭
3332 | 5 | 3 | 恒流放电 | 00:21:30 | 23:00:53 | -0.152 | 2.3047 | 0.0545 | 119.97 | 0 | 0 | 0.0545 | 119.97 | 0.0001266 | 278.9 | 0 | 0 | 0.0001266 | 278.9 | 2023-05-13 03:47:02 | -0.0003503 | -1.8095 | -3985.5954 | 0 | 关闭
3333 | 5 | 3 | 恒流放电 | 00:22:00 | 23:01:23 | -0.152 | 2.304 | 0.0557 | 122.76 | 0 | 0 | 0.0557 | 122.76 | 0.0001295 | 285.33 | 0 | 0 | 0.0001295 | 285.33 | 2023-05-13 03:47:32 | -0.0003502 | -1.8094 | -3985.4905 | 0 | 关闭
3334 | 5 | 3 | 恒流放电 | 00:22:30 | 23:01:53 | -0.152 | 2.3033 | 0.057 | 125.55 | 0 | 0 | 0.057 | 125.55 | 0.0001325 | 291.76 | 0 | 0 | 0.0001325 | 291.76 | 2023-05-13 03:48:02 | -0.0003501 | -1.8094 | -3985.4206 | 0 | 关闭
3335 | 5 | 3 | 恒流放电 | 00:23:00 | 23:02:23 | -0.152 | 2.3026 | 0.0583 | 128.33 | 0 | 0 | 0.0583 | 128.33 | 0.0001354 | 298.18 | 0 | 0 | 0.0001354 | 298.18 | 2023-05-13 03:48:32 | -0.00035 | -1.8094 | -3985.473 | 0 | 关闭
3336 | 5 | 3 | 恒流放电 | 00:23:30 | 23:02:53 | -0.152 | 2.302 | 0.0595 | 131.12 | 0 | 0 | 0.0595 | 131.12 | 0.0001383 | 304.61 | 0 | 0 | 0.0001383 | 304.61 | 2023-05-13 03:49:02 | -0.0003498 | -2.111 | -4649.7186 | 0 | 关闭
3337 | 5 | 3 | 恒流放电 | 00:24:00 | 23:03:23 | -0.152 | 2.3013 | 0.0608 | 133.91 | 0 | 0 | 0.0608 | 133.91 | 0.0001412 | 311.03 | 0 | 0 | 0.0001412 | 311.03 | 2023-05-13 03:49:32 | -0.0003498 | -1.8094 | -3985.4556 | 0 | 关闭
3338 | 5 | 3 | 恒流放电 | 00:24:30 | 23:03:53 | -0.152 | 2.3005 | 0.0621 | 136.7 | 0 | 0 | 0.0621 | 136.7 | 0.0001441 | 317.45 | 0 | 0 | 0.0001441 | 317.45 | 2023-05-13 03:50:02 | -0.0003497 | -1.5832 | -3487.3042 | 0 | 关闭
3339 | 5 | 3 | 恒流放电 | 00:25:00 | 23:04:23 | -0.152 | 2.2999 | 0.0633 | 139.49 | 0 | 0 | 0.0633 | 139.49 | 0.000147 | 323.87 | 0 | 0 | 0.000147 | 323.87 | 2023-05-13 03:50:32 | -0.0003496 | -2.111 | -4649.7593 | 0 | 关闭
3340 | 5 | 3 | 恒流放电 | 00:25:30 | 23:04:53 | -0.152 | 2.2991 | 0.0646 | 142.28 | 0 | 0 | 0.0646 | 142.28 | 0.0001499 | 330.28 | 0 | 0 | 0.0001499 | 330.28 | 2023-05-13 03:51:02 | -0.0003494 | -1.5832 | -3487.3195 | 0 | 关闭
3341 | 5 | 3 | 恒流放电 | 00:26:00 | 23:05:23 | -0.152 | 2.2985 | 0.0659 | 145.07 | 0 | 0 | 0.0659 | 145.07 | 0.0001529 | 336.69 | 0 | 0 | 0.0001529 | 336.69 | 2023-05-13 03:51:32 | -0.0003493 | -2.111 | -4649.7186 | 0 | 关闭
3342 | 5 | 3 | 恒流放电 | 00:26:30 | 23:05:53 | -0.152 | 2.2977 | 0.0671 | 147.86 | 0 | 0 | 0.0671 | 147.86 | 0.0001558 | 343.1 | 0 | 0 | 0.0001558 | 343.1 | 2023-05-13 03:52:02 | -0.0003492 | -1.5832 | -3487.243 | 0 | 关闭
3343 | 5 | 3 | 恒流放电 | 00:27:00 | 23:06:23 | -0.152 | 2.297 | 0.0684 | 150.65 | 0 | 0 | 0.0684 | 150.65 | 0.0001587 | 349.51 | 0 | 0 | 0.0001587 | 349.51 | 2023-05-13 03:52:32 | -0.0003491 | -1.8094 | -3985.4381 | 0 | 关闭
3344 | 5 | 3 | 恒流放电 | 00:27:30 | 23:06:53 | -0.152 | 2.2964 | 0.0697 | 153.44 | 0 | 0 | 0.0697 | 153.44 | 0.0001616 | 355.92 | 0 | 0 | 0.0001616 | 355.92 | 2023-05-13 03:53:02 | -0.0003491 | -2.111 | -4649.7186 | 0 | 关闭
3345 | 5 | 3 | 恒流放电 | 00:28:00 | 23:07:23 | -0.152 | 2.2956 | 0.0709 | 156.23 | 0 | 0 | 0.0709 | 156.23 | 0.0001645 | 362.33 | 0 | 0 | 0.0001645 | 362.33 | 2023-05-13 03:53:32 | -0.0003489 | -1.5832 | -3487.2583 | 0 | 关闭
3346 | 5 | 3 | 恒流放电 | 00:28:30 | 23:07:53 | -0.152 | 2.2948 | 0.0722 | 159.02 | 0 | 0 | 0.0722 | 159.02 | 0.0001674 | 368.73 | 0 | 0 | 0.0001674 | 368.73 | 2023-05-13 03:54:02 | -0.0003488 | -1.5832 | -3487.2736 | 0 | 关闭
3347 | 5 | 3 | 恒流放电 | 00:29:00 | 23:08:23 | -0.152 | 2.2942 | 0.0735 | 161.81 | 0 | 0 | 0.0735 | 161.81 | 0.0001703 | 375.13 | 0 | 0 | 0.0001703 | 375.13 | 2023-05-13 03:54:32 | -0.0003488 | -2.1113 | -4650.3304 | 0 | 关闭
3348 | 5 | 3 | 恒流放电 | 00:29:30 | 23:08:53 | -0.152 | 2.2935 | 0.0747 | 164.6 | 0 | 0 | 0.0747 | 164.6 | 0.0001732 | 381.53 | 0 | 0 | 0.0001732 | 381.53 | 2023-05-13 03:55:02 | -0.0003487 | -1.8098 | -3986.3471 | 0 | 关闭
3349 | 5 | 3 | 恒流放电 | 00:30:00 | 23:09:23 | -0.152 | 2.2925 | 0.076 | 167.39 | 0 | 0 | 0.076 | 167.39 | 0.0001761 | 387.93 | 0 | 0 | 0.0001761 | 387.93 | 2023-05-13 03:55:32 | -0.0003484 | -1.2667 | -2789.978 | 0 | 关闭
3350 | 5 | 3 | 恒流放电 | 00:30:30 | 23:09:53 | -0.152 | 2.2916 | 0.0773 | 170.18 | 0 | 0 | 0.0773 | 170.18 | 0.000179 | 394.32 | 0 | 0 | 0.000179 | 394.32 | 2023-05-13 03:56:02 | -0.0003482 | -1.4072 | -3099.4589 | 0 | 关闭
3351 | 5 | 3 | 恒流放电 | 00:31:00 | 23:10:23 | -0.152 | 2.2907 | 0.0785 | 172.97 | 0 | 0 | 0.0785 | 172.97 | 0.0001819 | 400.72 | 0 | 0 | 0.0001819 | 400.72 | 2023-05-13 03:56:32 | -0.0003481 | -1.4071 | -3099.3229 | 0 | 关闭
3352 | 5 | 3 | 恒流放电 | 00:31:30 | 23:10:53 | -0.152 | 2.2899 | 0.0798 | 175.76 | 0 | 0 | 0.0798 | 175.76 | 0.0001848 | 407.1 | 0 | 0 | 0.0001848 | 407.1 | 2023-05-13 03:57:02 | -0.000348 | -1.5831 | -3486.9983 | 0 | 关闭
3353 | 5 | 3 | 恒流放电 | 00:32:00 | 23:11:23 | -0.152 | 2.2889 | 0.0811 | 178.55 | 0 | 0 | 0.0811 | 178.55 | 0.0001877 | 413.49 | 0 | 0 | 0.0001877 | 413.49 | 2023-05-13 03:57:32 | -0.0003479 | -1.2666 | -2789.7577 | 0 | 关闭
3354 | 5 | 3 | 恒流放电 | 00:32:30 | 23:11:53 | -0.152 | 2.2879 | 0.0823 | 181.34 | 0 | 0 | 0.0823 | 181.34 | 0.0001906 | 419.88 | 0 | 0 | 0.0001906 | 419.88 | 2023-05-13 03:58:02 | -0.0003477 | -1.2665 | -2789.7088 | 0 | 关闭
3355 | 5 | 3 | 恒流放电 | 00:33:00 | 23:12:23 | -0.152 | 2.2869 | 0.0836 | 184.13 | 0 | 0 | 0.0836 | 184.13 | 0.0001935 | 426.26 | 0 | 0 | 0.0001935 | 426.26 | 2023-05-13 03:58:32 | -0.0003476 | -1.2665 | -2789.6965 | 0 | 关闭
3356 | 5 | 3 | 恒流放电 | 00:33:30 | 23:12:53 | -0.152 | 2.2858 | 0.0849 | 186.92 | 0 | 0 | 0.0849 | 186.92 | 0.0001964 | 432.63 | 0 | 0 | 0.0001964 | 432.63 | 2023-05-13 03:59:02 | -0.0003474 | -1.1514 | -2536.0877 | 0 | 关闭
3357 | 5 | 3 | 恒流放电 | 00:34:00 | 23:13:23 | -0.152 | 2.2846 | 0.0861 | 189.71 | 0 | 0 | 0.0861 | 189.71 | 0.0001993 | 439.01 | 0 | 0 | 0.0001993 | 439.01 | 2023-05-13 03:59:32 | -0.0003472 | -1.0554 | -2324.7369 | 0 | 关闭
3358 | 5 | 3 | 恒流放电 | 00:34:30 | 23:13:53 | -0.152 | 2.2833 | 0.0874 | 192.5 | 0 | 0 | 0.0874 | 192.5 | 0.0002022 | 445.38 | 0 | 0 | 0.0002022 | 445.38 | 2023-05-13 04:00:02 | -0.000347 | -0.9743 | -2145.9298 | 0 | 关闭
3359 | 5 | 3 | 恒流放电 | 00:35:00 | 23:14:23 | -0.152 | 2.2819 | 0.0887 | 195.29 | 0 | 0 | 0.0887 | 195.29 | 0.0002051 | 451.75 | 0 | 0 | 0.0002051 | 451.75 | 2023-05-13 04:00:32 | -0.0003468 | -0.9047 | -1992.6404 | 0 | 关闭
3360 | 5 | 3 | 恒流放电 | 00:35:30 | 23:14:53 | -0.152 | 2.2803 | 0.0899 | 198.08 | 0 | 0 | 0.0899 | 198.08 | 0.000208 | 458.11 | 0 | 0 | 0.000208 | 458.11 | 2023-05-13 04:01:02 | -0.0003466 | -0.7916 | -1743.5603 | 0 | 关闭
3361 | 5 | 3 | 恒流放电 | 00:36:00 | 23:15:23 | -0.152 | 2.2786 | 0.0912 | 200.87 | 0 | 0 | 0.0912 | 200.87 | 0.0002109 | 464.47 | 0 | 0 | 0.0002109 | 464.47 | 2023-05-13 04:01:32 | -0.0003463 | -0.745 | -1640.9836 | 0 | 关闭
3362 | 5 | 3 | 恒流放电 | 00:36:30 | 23:15:53 | -0.152 | 2.2767 | 0.0925 | 203.66 | 0 | 0 | 0.0925 | 203.66 | 0.0002138 | 470.83 | 0 | 0 | 0.0002138 | 470.83 | 2023-05-13 04:02:02 | -0.000346 | -0.6666 | -1468.2356 | 0 | 关闭
3363 | 5 | 3 | 恒流放电 | 00:37:00 | 23:16:23 | -0.152 | 2.2745 | 0.0937 | 206.45 | 0 | 0 | 0.0937 | 206.45 | 0.0002166 | 477.17 | 0 | 0 | 0.0002166 | 477.17 | 2023-05-13 04:02:32 | -0.0003457 | -0.5757 | -1268.0383 | 0 | 关闭
3364 | 5 | 3 | 恒流放电 | 00:37:30 | 23:16:53 | -0.152 | 2.2719 | 0.095 | 209.24 | 0 | 0 | 0.095 | 209.24 | 0.0002195 | 483.52 | 0 | 0 | 0.0002195 | 483.52 | 2023-05-13 04:03:02 | -0.0003453 | -0.4871 | -1072.9696 | 0 | 关闭
3365 | 5 | 3 | 恒流放电 | 00:38:00 | 23:17:23 | -0.152 | 2.2691 | 0.0963 | 212.03 | 0 | 0 | 0.0963 | 212.03 | 0.0002224 | 489.85 | 0 | 0 | 0.0002224 | 489.85 | 2023-05-13 04:03:32 | -0.0003449 | -0.4523 | -996.3377 | 0 | 关闭
3366 | 5 | 3 | 恒流放电 | 00:38:30 | 23:17:53 | -0.152 | 2.2658 | 0.0975 | 214.82 | 0 | 0 | 0.0975 | 214.82 | 0.0002253 | 496.17 | 0 | 0 | 0.0002253 | 496.17 | 2023-05-13 04:04:02 | -0.0003444 | -0.3838 | -845.3552 | 0 | 关闭
3367 | 5 | 3 | 恒流放电 | 00:39:00 | 23:18:23 | -0.152 | 2.2621 | 0.0988 | 217.61 | 0 | 0 | 0.0988 | 217.61 | 0.0002281 | 502.49 | 0 | 0 | 0.0002281 | 502.49 | 2023-05-13 04:04:32 | -0.0003438 | -0.3423 | -753.972 | 0 | 关闭
3368 | 5 | 3 | 恒流放电 | 00:39:30 | 23:18:53 | -0.152 | 2.2579 | 0.1001 | 220.4 | 0 | 0 | 0.1001 | 220.4 | 0.000231 | 508.8 | 0 | 0 | 0.000231 | 508.8 | 2023-05-13 04:05:02 | -0.0003432 | -0.3016 | -664.2135 | 0 | 关闭
3369 | 5 | 3 | 恒流放电 | 00:40:00 | 23:19:23 | -0.152 | 2.2532 | 0.1013 | 223.19 | 0 | 0 | 0.1013 | 223.19 | 0.0002338 | 515.09 | 0 | 0 | 0.0002338 | 515.09 | 2023-05-13 04:05:32 | -0.0003425 | -0.2695 | -593.5577 | 0 | 关闭
3370 | 5 | 3 | 恒流放电 | 00:40:30 | 23:19:53 | -0.152 | 2.2479 | 0.1026 | 225.98 | 0 | 0 | 0.1026 | 225.98 | 0.0002367 | 521.37 | 0 | 0 | 0.0002367 | 521.37 | 2023-05-13 04:06:02 | -0.0003417 | -0.239 | -526.3532 | 0 | 关闭
3371 | 5 | 3 | 恒流放电 | 00:41:00 | 23:20:23 | -0.152 | 2.2422 | 0.1039 | 228.77 | 0 | 0 | 0.1039 | 228.77 | 0.0002395 | 527.63 | 0 | 0 | 0.0002395 | 527.63 | 2023-05-13 04:06:32 | -0.0003408 | -0.2222 | -489.4204 | 0 | 关闭
3372 | 5 | 3 | 恒流放电 | 00:41:30 | 23:20:53 | -0.152 | 2.236 | 0.1051 | 231.56 | 0 | 0 | 0.1051 | 231.56 | 0.0002424 | 533.88 | 0 | 0 | 0.0002424 | 533.88 | 2023-05-13 04:07:02 | -0.0003398 | -0.2043 | -449.9471 | 0 | 关闭
3373 | 5 | 3 | 恒流放电 | 00:42:00 | 23:21:23 | -0.152 | 2.2295 | 0.1064 | 234.35 | 0 | 0 | 0.1064 | 234.35 | 0.0002452 | 540.1 | 0 | 0 | 0.0002452 | 540.1 | 2023-05-13 04:07:32 | -0.0003388 | -0.1948 | -429.1803 | 0 | 关闭
3374 | 5 | 3 | 恒流放电 | 00:42:30 | 23:21:53 | -0.152 | 2.2226 | 0.1077 | 237.14 | 0 | 0 | 0.1077 | 237.14 | 0.000248 | 546.31 | 0 | 0 | 0.000248 | 546.31 | 2023-05-13 04:08:02 | -0.0003378 | -0.1836 | -404.3003 | 0 | 关闭
3375 | 5 | 3 | 恒流放电 | 00:43:00 | 23:22:23 | -0.152 | 2.2157 | 0.1089 | 239.93 | 0 | 0 | 0.1089 | 239.93 | 0.0002508 | 552.51 | 0 | 0 | 0.0002508 | 552.51 | 2023-05-13 04:08:32 | -0.0003367 | -0.1836 | -404.3074 | 0 | 关闭
3376 | 5 | 3 | 恒流放电 | 00:43:30 | 23:22:53 | -0.152 | 2.2089 | 0.1102 | 242.71 | 0 | 0 | 0.1102 | 242.71 | 0.0002536 | 558.68 | 0 | 0 | 0.0002536 | 558.68 | 2023-05-13 04:09:02 | -0.0003357 | -0.1863 | -410.2459 | 0 | 关闭
3377 | 5 | 3 | 恒流放电 | 00:44:00 | 23:23:23 | -0.152 | 2.2024 | 0.1115 | 245.5 | 0 | 0 | 0.1115 | 245.5 | 0.0002564 | 564.83 | 0 | 0 | 0.0002564 | 564.83 | 2023-05-13 04:09:32 | -0.0003347 | -0.1948 | -429.1803 | 0 | 关闭
3378 | 5 | 3 | 恒流放电 | 00:44:30 | 23:23:53 | -0.152 | 2.1961 | 0.1127 | 248.29 | 0 | 0 | 0.1127 | 248.29 | 0.0002592 | 570.97 | 0 | 0 | 0.0002592 | 570.97 | 2023-05-13 04:10:02 | -0.0003338 | -0.201 | -442.8051 | 0 | 关闭
3379 | 5 | 3 | 恒流放电 | 00:45:00 | 23:24:23 | -0.152 | 2.1903 | 0.114 | 251.08 | 0 | 0 | 0.114 | 251.08 | 0.000262 | 577.08 | 0 | 0 | 0.000262 | 577.08 | 2023-05-13 04:10:32 | -0.0003329 | -0.2184 | -480.9864 | 0 | 关闭
3380 | 5 | 3 | 恒流放电 | 00:45:30 | 23:24:53 | -0.152 | 2.1846 | 0.1153 | 253.87 | 0 | 0 | 0.1153 | 253.87 | 0.0002648 | 583.19 | 0 | 0 | 0.0002648 | 583.19 | 2023-05-13 04:11:02 | -0.000332 | -0.2222 | -489.429 | 0 | 关闭
3381 | 5 | 3 | 恒流放电 | 00:46:00 | 23:25:23 | -0.152 | 2.1792 | 0.1165 | 256.66 | 0 | 0 | 0.1165 | 256.66 | 0.0002675 | 589.27 | 0 | 0 | 0.0002675 | 589.27 | 2023-05-13 04:11:32 | -0.0003312 | -0.2345 | -516.615 | 0 | 关闭
3382 | 5 | 3 | 恒流放电 | 00:46:30 | 23:25:53 | -0.152 | 2.174 | 0.1178 | 259.45 | 0 | 0 | 0.1178 | 259.45 | 0.0002703 | 595.34 | 0 | 0 | 0.0002703 | 595.34 | 2023-05-13 04:12:02 | -0.0003304 | -0.2436 | -536.4754 | 0 | 关闭
3383 | 5 | 3 | 恒流放电 | 00:47:00 | 23:26:23 | -0.152 | 2.169 | 0.1191 | 262.24 | 0 | 0 | 0.1191 | 262.24 | 0.000273 | 601.4 | 0 | 0 | 0.000273 | 601.4 | 2023-05-13 04:12:32 | -0.0003296 | -0.2533 | -557.9393 | 0 | 关闭
3384 | 5 | 3 | 恒流放电 | 00:47:30 | 23:26:53 | -0.152 | 2.1641 | 0.1203 | 265.03 | 0 | 0 | 0.1203 | 265.03 | 0.0002758 | 607.45 | 0 | 0 | 0.0002758 | 607.45 | 2023-05-13 04:13:02 | -0.0003289 | -0.2585 | -569.3258 | 0 | 关闭
3385 | 5 | 3 | 恒流放电 | 00:48:00 | 23:27:23 | -0.152 | 2.1593 | 0.1216 | 267.82 | 0 | 0 | 0.1216 | 267.82 | 0.0002785 | 613.48 | 0 | 0 | 0.0002785 | 613.48 | 2023-05-13 04:13:32 | -0.0003282 | -0.2639 | -581.1868 | 0 | 关闭
3386 | 5 | 3 | 恒流放电 | 00:48:30 | 23:27:53 | -0.152 | 2.1547 | 0.1229 | 270.61 | 0 | 0 | 0.1229 | 270.61 | 0.0002813 | 619.49 | 0 | 0 | 0.0002813 | 619.49 | 2023-05-13 04:14:02 | -0.0003274 | -0.2753 | -606.4558 | 0 | 关闭
3387 | 5 | 3 | 恒流放电 | 00:49:00 | 23:28:23 | -0.152 | 2.1501 | 0.1241 | 273.4 | 0 | 0 | 0.1241 | 273.4 | 0.000284 | 625.5 | 0 | 0 | 0.000284 | 625.5 | 2023-05-13 04:14:32 | -0.0003268 | -0.2753 | -606.4558 | 0 | 关闭
3388 | 5 | 3 | 恒流放电 | 00:49:30 | 23:28:53 | -0.152 | 2.1457 | 0.1254 | 276.19 | 0 | 0 | 0.1254 | 276.19 | 0.0002867 | 631.49 | 0 | 0 | 0.0002867 | 631.49 | 2023-05-13 04:15:02 | -0.0003261 | -0.2878 | -634.0219 | 0 | 关闭
3389 | 5 | 3 | 恒流放电 | 00:50:00 | 23:29:23 | -0.152 | 2.1412 | 0.1267 | 278.98 | 0 | 0 | 0.1267 | 278.98 | 0.0002894 | 637.47 | 0 | 0 | 0.0002894 | 637.47 | 2023-05-13 04:15:32 | -0.0003254 | -0.2815 | -619.938 | 0 | 关闭
3390 | 5 | 3 | 恒流放电 | 00:50:30 | 23:29:53 | -0.152 | 2.1368 | 0.1279 | 281.77 | 0 | 0 | 0.1279 | 281.77 | 0.0002921 | 643.44 | 0 | 0 | 0.0002921 | 643.44 | 2023-05-13 04:16:02 | -0.0003248 | -0.2879 | -634.0331 | 0 | 关闭
3391 | 5 | 3 | 恒流放电 | 00:51:00 | 23:30:23 | -0.152 | 2.1325 | 0.1292 | 284.56 | 0 | 0 | 0.1292 | 284.56 | 0.0002948 | 649.39 | 0 | 0 | 0.0002948 | 649.39 | 2023-05-13 04:16:32 | -0.0003241 | -0.2945 | -648.7837 | 0 | 关闭
3392 | 5 | 3 | 恒流放电 | 00:51:30 | 23:30:53 | -0.152 | 2.128 | 0.1305 | 287.35 | 0 | 0 | 0.1305 | 287.35 | 0.0002975 | 655.34 | 0 | 0 | 0.0002975 | 655.34 | 2023-05-13 04:17:02 | -0.0003234 | -0.2815 | -619.938 | 0 | 关闭
3393 | 5 | 3 | 恒流放电 | 00:52:00 | 23:31:23 | -0.152 | 2.1236 | 0.1317 | 290.14 | 0 | 0 | 0.1317 | 290.14 | 0.0003002 | 661.27 | 0 | 0 | 0.0003002 | 661.27 | 2023-05-13 04:17:32 | -0.0003227 | -0.2879 | -634.0331 | 0 | 关闭
3394 | 5 | 3 | 恒流放电 | 00:52:30 | 23:31:53 | -0.152 | 2.1191 | 0.133 | 292.93 | 0 | 0 | 0.133 | 292.93 | 0.0003029 | 667.18 | 0 | 0 | 0.0003029 | 667.18 | 2023-05-13 04:18:02 | -0.0003221 | -0.2815 | -619.9543 | 0 | 关闭
3395 | 5 | 3 | 恒流放电 | 00:53:00 | 23:32:23 | -0.152 | 2.1144 | 0.1343 | 295.72 | 0 | 0 | 0.1343 | 295.72 | 0.0003056 | 673.09 | 0 | 0 | 0.0003056 | 673.09 | 2023-05-13 04:18:32 | -0.0003214 | -0.2695 | -593.5629 | 0 | 关闭
3396 | 5 | 3 | 恒流放电 | 00:53:30 | 23:32:53 | -0.152 | 2.1099 | 0.1355 | 298.51 | 0 | 0 | 0.1355 | 298.51 | 0.0003083 | 678.98 | 0 | 0 | 0.0003083 | 678.98 | 2023-05-13 04:19:02 | -0.0003207 | -0.2814 | -619.9326 | 0 | 关闭
3397 | 5 | 3 | 恒流放电 | 00:54:00 | 23:33:23 | -0.152 | 2.1052 | 0.1368 | 301.3 | 0 | 0 | 0.1368 | 301.3 | 0.0003109 | 684.86 | 0 | 0 | 0.0003109 | 684.86 | 2023-05-13 04:19:32 | -0.0003199 | -0.2695 | -593.5629 | 0 | 关闭
3398 | 5 | 3 | 恒流放电 | 00:54:30 | 23:33:53 | -0.152 | 2.1005 | 0.1381 | 304.09 | 0 | 0 | 0.1381 | 304.09 | 0.0003136 | 690.73 | 0 | 0 | 0.0003136 | 690.73 | 2023-05-13 04:20:02 | -0.0003192 | -0.2695 | -593.5525 | 0 | 关闭
3399 | 5 | 3 | 恒流放电 | 00:55:00 | 23:34:23 | -0.152 | 2.0958 | 0.1393 | 306.88 | 0 | 0 | 0.1393 | 306.88 | 0.0003162 | 696.58 | 0 | 0 | 0.0003162 | 696.58 | 2023-05-13 04:20:32 | -0.0003185 | -0.2695 | -593.5525 | 0 | 关闭
3400 | 5 | 3 | 恒流放电 | 00:55:30 | 23:34:53 | -0.152 | 2.0913 | 0.1406 | 309.67 | 0 | 0 | 0.1406 | 309.67 | 0.0003189 | 702.42 | 0 | 0 | 0.0003189 | 702.42 | 2023-05-13 04:21:02 | -0.0003178 | -0.2814 | -619.9271 | 0 | 关闭
3401 | 5 | 3 | 恒流放电 | 00:56:00 | 23:35:23 | -0.152 | 2.0873 | 0.1419 | 312.46 | 0 | 0 | 0.1419 | 312.46 | 0.0003215 | 708.25 | 0 | 0 | 0.0003215 | 708.25 | 2023-05-13 04:21:32 | -0.0003172 | -0.3166 | -697.4119 | 0 | 关闭
3402 | 5 | 3 | 恒流放电 | 00:56:30 | 23:35:53 | -0.152 | 2.0845 | 0.1431 | 315.25 | 0 | 0 | 0.1431 | 315.25 | 0.0003242 | 714.07 | 0 | 0 | 0.0003242 | 714.07 | 2023-05-13 04:22:02 | -0.0003168 | -0.4523 | -996.3377 | 0 | 关闭
3403 | 5 | 3 | 恒流放电 | 00:57:00 | 23:36:23 | -0.152 | 2.0837 | 0.1444 | 318.04 | 0 | 0 | 0.1444 | 318.04 | 0.0003268 | 719.88 | 0 | 0 | 0.0003268 | 719.88 | 2023-05-13 04:22:32 | -0.0003167 | -1.5831 | -3487.0901 | 0 | 关闭
3404 | 5 | 3 | 恒流放电 | 00:57:30 | 23:36:53 | -0.152 | 2.085 | 0.1457 | 320.83 | 0 | 0 | 0.1457 | 320.83 | 0.0003295 | 725.7 | 0 | 0 | 0.0003295 | 725.7 | 2023-05-13 04:23:02 | -0.0003169 | 0.9743 | 2145.9392 | 0 | 关闭
3405 | 5 | 3 | 恒流放电 | 00:58:00 | 23:37:23 | -0.152 | 2.0872 | 0.1469 | 323.62 | 0 | 0 | 0.1469 | 323.62 | 0.0003321 | 731.52 | 0 | 0 | 0.0003321 | 731.52 | 2023-05-13 04:23:32 | -0.0003172 | 0.5757 | 1268.055 | 0 | 关闭
3406 | 5 | 3 | 恒流放电 | 00:58:30 | 23:37:53 | -0.152 | 2.0896 | 0.1482 | 326.41 | 0 | 0 | 0.1482 | 326.41 | 0.0003348 | 737.34 | 0 | 0 | 0.0003348 | 737.34 | 2023-05-13 04:24:02 | -0.0003176 | 0.5277 | 1162.3634 | 0 | 关闭
3407 | 5 | 3 | 恒流放电 | 00:59:00 | 23:38:23 | -0.152 | 2.0918 | 0.1495 | 329.2 | 0 | 0 | 0.1495 | 329.2 | 0.0003374 | 743.17 | 0 | 0 | 0.0003374 | 743.17 | 2023-05-13 04:24:32 | -0.0003179 | 0.5757 | 1268.055 | 0 | 关闭
3408 | 5 | 3 | 恒流放电 | 00:59:30 | 23:38:53 | -0.152 | 2.0936 | 0.1507 | 331.99 | 0 | 0 | 0.1507 | 331.99 | 0.0003401 | 749.01 | 0 | 0 | 0.0003401 | 749.01 | 2023-05-13 04:25:02 | -0.0003182 | 0.7036 | 1549.8178 | 0 | 关闭
3409 | 5 | 3 | 恒流放电 | 01:00:00 | 23:39:23 | -0.152 | 2.0952 | 0.152 | 334.78 | 0 | 0 | 0.152 | 334.78 | 0.0003427 | 754.85 | 0 | 0 | 0.0003427 | 754.85 | 2023-05-13 04:25:32 | -0.0003184 | 0.7916 | 1743.5603 | 0 | 关闭
3410 | 5 | 3 | 恒流放电 | 01:00:30 | 23:39:53 | -0.152 | 2.0966 | 0.1533 | 337.57 | 0 | 0 | 0.1533 | 337.57 | 0.0003454 | 760.7 | 0 | 0 | 0.0003454 | 760.7 | 2023-05-13 04:26:02 | -0.0003186 | 0.9047 | 1992.6579 | 0 | 关闭
3411 | 5 | 3 | 恒流放电 | 01:01:00 | 23:40:23 | -0.152 | 2.0979 | 0.1545 | 340.35 | 0 | 0 | 0.1545 | 340.35 | 0.000348 | 766.55 | 0 | 0 | 0.000348 | 766.55 | 2023-05-13 04:26:32 | -0.0003189 | 0.9742 | 2145.9016 | 0 | 关闭
3412 | 5 | 3 | 恒流放电 | 01:01:30 | 23:40:53 | -0.152 | 2.0988 | 0.1558 | 343.14 | 0 | 0 | 0.1558 | 343.14 | 0.0003507 | 772.41 | 0 | 0 | 0.0003507 | 772.41 | 2023-05-13 04:27:02 | -0.000319 | 1.4073 | 3099.7716 | 0 | 关闭
3413 | 5 | 3 | 恒流放电 | 01:02:00 | 23:41:23 | -0.152 | 2.0997 | 0.1571 | 345.93 | 0 | 0 | 0.1571 | 345.93 | 0.0003533 | 778.26 | 0 | 0 | 0.0003533 | 778.26 | 2023-05-13 04:27:32 | -0.0003191 | 1.4073 | 3099.7172 | 0 | 关闭
3414 | 5 | 3 | 恒流放电 | 01:02:30 | 23:41:53 | -0.152 | 2.1004 | 0.1583 | 348.72 | 0 | 0 | 0.1583 | 348.72 | 0.000356 | 784.12 | 0 | 0 | 0.000356 | 784.12 | 2023-05-13 04:28:02 | -0.0003192 | 1.8093 | 3985.3157 | 0 | 关闭
3415 | 5 | 3 | 恒流放电 | 01:03:00 | 23:42:23 | -0.152 | 2.1012 | 0.1596 | 351.51 | 0 | 0 | 0.1596 | 351.51 | 0.0003587 | 789.98 | 0 | 0 | 0.0003587 | 789.98 | 2023-05-13 04:28:32 | -0.0003194 | 1.5831 | 3487.0901 | 0 | 关闭
3416 | 5 | 3 | 恒流放电 | 01:03:30 | 23:42:53 | -0.152 | 2.1018 | 0.1609 | 354.3 | 0 | 0 | 0.1609 | 354.3 | 0.0003613 | 795.84 | 0 | 0 | 0.0003613 | 795.84 | 2023-05-13 04:29:02 | -0.0003194 | 2.1109 | 4649.4942 | 0 | 关闭
3417 | 5 | 3 | 恒流放电 | 01:04:00 | 23:43:23 | -0.152 | 2.1023 | 0.1621 | 357.09 | 0 | 0 | 0.1621 | 357.09 | 0.000364 | 801.71 | 0 | 0 | 0.000364 | 801.71 | 2023-05-13 04:29:32 | -0.0003195 | 2.533 | 5579.393 | 0 | 关闭
3418 | 5 | 3 | 恒流放电 | 01:04:30 | 23:43:53 | -0.152 | 2.1028 | 0.1634 | 359.88 | 0 | 0 | 0.1634 | 359.88 | 0.0003666 | 807.57 | 0 | 0 | 0.0003666 | 807.57 | 2023-05-13 04:30:02 | -0.0003196 | 2.533 | 5579.393 | 0 | 关闭
3419 | 5 | 3 | 恒流放电 | 01:05:00 | 23:44:23 | -0.152 | 2.1033 | 0.1647 | 362.67 | 0 | 0 | 0.1647 | 362.67 | 0.0003693 | 813.44 | 0 | 0 | 0.0003693 | 813.44 | 2023-05-13 04:30:32 | -0.0003197 | 2.5331 | 5579.4909 | 0 | 关闭
3420 | 5 | 3 | 恒流放电 | 01:05:30 | 23:44:53 | -0.152 | 2.1038 | 0.1659 | 365.46 | 0 | 0 | 0.1659 | 365.46 | 0.000372 | 819.31 | 0 | 0 | 0.000372 | 819.31 | 2023-05-13 04:31:02 | -0.0003198 | 2.5331 | 5579.442 | 0 | 关闭
3421 | 5 | 3 | 恒流放电 | 01:06:00 | 23:45:23 | -0.152 | 2.1043 | 0.1672 | 368.25 | 0 | 0 | 0.1672 | 368.25 | 0.0003746 | 825.18 | 0 | 0 | 0.0003746 | 825.18 | 2023-05-13 04:31:32 | -0.0003198 | 2.533 | 5579.2462 | 0 | 关闭
3422 | 5 | 3 | 恒流放电 | 01:06:30 | 23:45:53 | -0.152 | 2.1048 | 0.1685 | 371.04 | 0 | 0 | 0.1685 | 371.04 | 0.0003773 | 831.05 | 0 | 0 | 0.0003773 | 831.05 | 2023-05-13 04:32:02 | -0.0003199 | 2.5331 | 5579.442 | 0 | 关闭
3423 | 5 | 3 | 恒流放电 | 01:07:00 | 23:46:23 | -0.152 | 2.1053 | 0.1697 | 373.83 | 0 | 0 | 0.1697 | 373.83 | 0.00038 | 836.92 | 0 | 0 | 0.00038 | 836.92 | 2023-05-13 04:32:32 | -0.00032 | 2.533 | 5579.3441 | 0 | 关闭
3424 | 5 | 3 | 恒流放电 | 01:07:30 | 23:46:53 | -0.152 | 2.1058 | 0.171 | 376.62 | 0 | 0 | 0.171 | 376.62 | 0.0003826 | 842.8 | 0 | 0 | 0.0003826 | 842.8 | 2023-05-13 04:33:02 | -0.00032 | 2.5331 | 5579.442 | 0 | 关闭
3425 | 5 | 3 | 恒流放电 | 01:08:00 | 23:47:23 | -0.152 | 2.1062 | 0.1723 | 379.41 | 0 | 0 | 0.1723 | 379.41 | 0.0003853 | 848.67 | 0 | 0 | 0.0003853 | 848.67 | 2023-05-13 04:33:32 | -0.0003201 | 3.1663 | 6974.1801 | 0 | 关闭
3426 | 5 | 3 | 恒流放电 | 01:08:30 | 23:47:53 | -0.152 | 2.1066 | 0.1735 | 382.2 | 0 | 0 | 0.1735 | 382.2 | 0.000388 | 854.55 | 0 | 0 | 0.000388 | 854.55 | 2023-05-13 04:34:02 | -0.0003202 | 3.1663 | 6974.1801 | 0 | 关闭
3427 | 5 | 3 | 恒流放电 | 01:09:00 | 23:48:23 | -0.152 | 2.107 | 0.1748 | 384.99 | 0 | 0 | 0.1748 | 384.99 | 0.0003906 | 860.42 | 0 | 0 | 0.0003906 | 860.42 | 2023-05-13 04:34:32 | -0.0003202 | 3.1663 | 6974.3025 | 0 | 关闭
3428 | 5 | 3 | 恒流放电 | 01:09:30 | 23:48:53 | -0.152 | 2.1074 | 0.1761 | 387.78 | 0 | 0 | 0.1761 | 387.78 | 0.0003933 | 866.3 | 0 | 0 | 0.0003933 | 866.3 | 2023-05-13 04:35:02 | -0.0003203 | 3.1664 | 6974.486 | 0 | 关闭
3429 | 5 | 3 | 恒流放电 | 01:10:00 | 23:49:23 | -0.152 | 2.1077 | 0.1773 | 390.57 | 0 | 0 | 0.1773 | 390.57 | 0.000396 | 872.18 | 0 | 0 | 0.000396 | 872.18 | 2023-05-13 04:35:32 | -0.0003203 | 4.2218 | 9299.07 | 0 | 关闭
3430 | 5 | 3 | 恒流放电 | 01:10:30 | 23:49:53 | -0.152 | 2.108 | 0.1786 | 393.36 | 0 | 0 | 0.1786 | 393.36 | 0.0003986 | 878.06 | 0 | 0 | 0.0003986 | 878.06 | 2023-05-13 04:36:02 | -0.0003204 | 4.2217 | 9298.9884 | 0 | 关闭
3431 | 5 | 3 | 恒流放电 | 01:11:00 | 23:50:23 | -0.152 | 2.1083 | 0.1799 | 396.15 | 0 | 0 | 0.1799 | 396.15 | 0.0004013 | 883.94 | 0 | 0 | 0.0004013 | 883.94 | 2023-05-13 04:36:32 | -0.0003204 | 4.2217 | 9298.8253 | 0 | 关闭
3432 | 5 | 3 | 恒流放电 | 01:11:30 | 23:50:53 | -0.152 | 2.1086 | 0.1811 | 398.94 | 0 | 0 | 0.1811 | 398.94 | 0.000404 | 889.83 | 0 | 0 | 0.000404 | 889.83 | 2023-05-13 04:37:02 | -0.0003205 | 4.2218 | 9299.1516 | 0 | 关闭
3433 | 5 | 3 | 恒流放电 | 01:12:00 | 23:51:23 | -0.152 | 2.1089 | 0.1824 | 401.73 | 0 | 0 | 0.1824 | 401.73 | 0.0004067 | 895.71 | 0 | 0 | 0.0004067 | 895.71 | 2023-05-13 04:37:32 | -0.0003205 | 4.2218 | 9299.07 | 0 | 关闭
3434 | 5 | 3 | 恒流放电 | 01:12:30 | 23:51:53 | -0.152 | 2.1091 | 0.1837 | 404.52 | 0 | 0 | 0.1837 | 404.52 | 0.0004093 | 901.59 | 0 | 0 | 0.0004093 | 901.59 | 2023-05-13 04:38:02 | -0.0003206 | 6.3327 | 13948.7274 | 0 | 关闭
3435 | 5 | 3 | 恒流放电 | 01:13:00 | 23:52:23 | -0.152 | 2.1093 | 0.1849 | 407.31 | 0 | 0 | 0.1849 | 407.31 | 0.000412 | 907.48 | 0 | 0 | 0.000412 | 907.48 | 2023-05-13 04:38:32 | -0.0003206 | 6.3327 | 13948.605 | 0 | 关闭
3436 | 5 | 3 | 恒流放电 | 01:13:30 | 23:52:53 | -0.152 | 2.1095 | 0.1862 | 410.1 | 0 | 0 | 0.1862 | 410.1 | 0.0004147 | 913.36 | 0 | 0 | 0.0004147 | 913.36 | 2023-05-13 04:39:02 | -0.0003206 | 6.3327 | 13948.7274 | 0 | 关闭
3437 | 5 | 3 | 恒流放电 | 01:14:00 | 23:53:23 | -0.152 | 2.1097 | 0.1875 | 412.89 | 0 | 0 | 0.1875 | 412.89 | 0.0004173 | 919.25 | 0 | 0 | 0.0004173 | 919.25 | 2023-05-13 04:39:32 | -0.0003206 | 6.3326 | 13948.3603 | 0 | 关闭
3438 | 5 | 3 | 恒流放电 | 01:14:30 | 23:53:53 | -0.152 | 2.1098 | 0.1887 | 415.68 | 0 | 0 | 0.1887 | 415.68 | 0.00042 | 925.13 | 0 | 0 | 0.00042 | 925.13 | 2023-05-13 04:40:02 | -0.0003206 | 12.6651 | 27896.7205 | 0 | 关闭
3439 | 5 | 3 | 恒流放电 | 01:15:00 | 23:54:23 | -0.152 | 2.1101 | 0.19 | 418.47 | 0 | 0 | 0.19 | 418.47 | 0.0004227 | 931.02 | 0 | 0 | 0.0004227 | 931.02 | 2023-05-13 04:40:32 | -0.0003207 | 4.2219 | 9299.2332 | 0 | 关闭
3440 | 5 | 3 | 恒流放电 | 01:15:30 | 23:54:53 | -0.152 | 2.1102 | 0.1913 | 421.26 | 0 | 0 | 0.1913 | 421.26 | 0.0004254 | 936.9 | 0 | 0 | 0.0004254 | 936.9 | 2023-05-13 04:41:02 | -0.0003207 | 12.6653 | 27897.21 | 0 | 关闭
3441 | 5 | 3 | 恒流放电 | 01:16:00 | 23:55:23 | -0.152 | 2.1104 | 0.1925 | 424.05 | 0 | 0 | 0.1925 | 424.05 | 0.000428 | 942.79 | 0 | 0 | 0.000428 | 942.79 | 2023-05-13 04:41:32 | -0.0003208 | 6.3326 | 13948.3603 | 0 | 关闭
3442 | 5 | 3 | 恒流放电 | 01:16:30 | 23:55:53 | -0.152 | 2.1106 | 0.1938 | 426.84 | 0 | 0 | 0.1938 | 426.84 | 0.0004307 | 948.68 | 0 | 0 | 0.0004307 | 948.68 | 2023-05-13 04:42:02 | -0.0003208 | 6.3328 | 13948.8497 | 0 | 关闭
3443 | 5 | 3 | 恒流放电 | 01:17:00 | 23:56:23 | -0.152 | 2.1107 | 0.195 | 429.63 | 0 | 0 | 0.195 | 429.63 | 0.0004334 | 954.57 | 0 | 0 | 0.0004334 | 954.57 | 2023-05-13 04:42:32 | -0.0003208 | 12.6653 | 27897.21 | 0 | 关闭
3444 | 5 | 3 | 恒流放电 | 01:17:30 | 23:56:53 | -0.152 | 2.1108 | 0.1963 | 432.42 | 0 | 0 | 0.1963 | 432.42 | 0.000436 | 960.46 | 0 | 0 | 0.000436 | 960.46 | 2023-05-13 04:43:02 | -0.0003208 | 12.6651 | 27896.7205 | 0 | 关闭
3445 | 5 | 3 | 恒流放电 | 01:18:00 | 23:57:23 | -0.152 | 2.111 | 0.1976 | 435.2 | 0 | 0 | 0.1976 | 435.2 | 0.0004387 | 966.34 | 0 | 0 | 0.0004387 | 966.34 | 2023-05-13 04:43:32 | -0.0003209 | 6.3327 | 13948.605 | 0 | 关闭
3446 | 5 | 3 | 恒流放电 | 01:18:30 | 23:57:53 | -0.152 | 2.1111 | 0.1988 | 437.99 | 0 | 0 | 0.1988 | 437.99 | 0.0004414 | 972.23 | 0 | 0 | 0.0004414 | 972.23 | 2023-05-13 04:44:02 | -0.0003208 | 12.6653 | 27897.21 | 0 | 关闭
3447 | 5 | 3 | 恒流放电 | 01:19:00 | 23:58:23 | -0.152 | 2.1113 | 0.2001 | 440.78 | 0 | 0 | 0.2001 | 440.78 | 0.0004441 | 978.12 | 0 | 0 | 0.0004441 | 978.12 | 2023-05-13 04:44:32 | -0.0003209 | 6.3326 | 13948.3603 | 0 | 关闭
3448 | 5 | 3 | 恒流放电 | 01:19:30 | 23:58:53 | -0.152 | 2.1115 | 0.2014 | 443.57 | 0 | 0 | 0.2014 | 443.57 | 0.0004467 | 984.01 | 0 | 0 | 0.0004467 | 984.01 | 2023-05-13 04:45:02 | -0.0003209 | 6.3328 | 13948.8497 | 0 | 关闭
3449 | 5 | 3 | 恒流放电 | 01:20:00 | 23:59:23 | -0.152 | 2.1116 | 0.2026 | 446.36 | 0 | 0 | 0.2026 | 446.36 | 0.0004494 | 989.9 | 0 | 0 | 0.0004494 | 989.9 | 2023-05-13 04:45:32 | -0.0003209 | 12.6653 | 27897.21 | 0 | 关闭
3450 | 5 | 3 | 恒流放电 | 01:20:30 | 23:59:53 | -0.152 | 2.1117 | 0.2039 | 449.15 | 0 | 0 | 0.2039 | 449.15 | 0.0004521 | 995.79 | 0 | 0 | 0.0004521 | 995.79 | 2023-05-13 04:46:02 | -0.000321 | 12.6656 | 27897.6995 | 0 | 关闭
3451 | 5 | 3 | 恒流放电 | 01:21:00 | 24:00:23 | -0.152 | 2.1118 | 0.2052 | 451.94 | 0 | 0 | 0.2052 | 451.94 | 0.0004548 | 1001.69 | 0 | 0 | 0.0004548 | 1001.69 | 2023-05-13 04:46:32 | -0.000321 | 12.6653 | 27897.21 | 0 | 关闭
3452 | 5 | 3 | 恒流放电 | 01:21:30 | 24:00:53 | -0.152 | 2.1119 | 0.2064 | 454.73 | 0 | 0 | 0.2064 | 454.73 | 0.0004574 | 1007.58 | 0 | 0 | 0.0004574 | 1007.58 | 2023-05-13 04:47:02 | -0.000321 | 12.6653 | 27897.21 | 0 | 关闭
3453 | 5 | 3 | 恒流放电 | 01:22:00 | 24:01:23 | -0.152 | 2.1121 | 0.2077 | 457.52 | 0 | 0 | 0.2077 | 457.52 | 0.0004601 | 1013.47 | 0 | 0 | 0.0004601 | 1013.47 | 2023-05-13 04:47:32 | -0.000321 | 6.3327 | 13948.605 | 0 | 关闭
3454 | 5 | 3 | 恒流放电 | 01:22:30 | 24:01:53 | -0.152 | 2.1122 | 0.209 | 460.31 | 0 | 0 | 0.209 | 460.31 | 0.0004628 | 1019.36 | 0 | 0 | 0.0004628 | 1019.36 | 2023-05-13 04:48:02 | -0.000321 | 12.6656 | 27897.6995 | 0 | 关闭
3455 | 5 | 3 | 恒流放电 | 01:23:00 | 24:02:23 | -0.152 | 2.1122 | 0.2102 | 463.1 | 0 | 0 | 0.2102 | 463.1 | 0.0004655 | 1025.25 | 0 | 0 | 0.0004655 | 1025.25 | 2023-05-13 04:48:32 | -0.000321 | 0 | 0 | 0 | 关闭
3456 | 5 | 3 | 恒流放电 | 01:23:30 | 24:02:53 | -0.152 | 2.1123 | 0.2115 | 465.89 | 0 | 0 | 0.2115 | 465.89 | 0.0004681 | 1031.15 | 0 | 0 | 0.0004681 | 1031.15 | 2023-05-13 04:49:02 | -0.000321 | 12.6653 | 27897.21 | 0 | 关闭
3457 | 5 | 3 | 恒流放电 | 01:24:00 | 24:03:23 | -0.152 | 2.1123 | 0.2128 | 468.68 | 0 | 0 | 0.2128 | 468.68 | 0.0004708 | 1037.04 | 0 | 0 | 0.0004708 | 1037.04 | 2023-05-13 04:49:32 | -0.000321 | 0 | 0 | 0 | 关闭
3458 | 5 | 3 | 恒流放电 | 01:24:30 | 24:03:53 | -0.152 | 2.1123 | 0.214 | 471.47 | 0 | 0 | 0.214 | 471.47 | 0.0004735 | 1042.93 | 0 | 0 | 0.0004735 | 1042.93 | 2023-05-13 04:50:02 | -0.000321 | 0 | 0 | 0 | 关闭
3459 | 5 | 3 | 恒流放电 | 01:25:00 | 24:04:23 | -0.152 | 2.1122 | 0.2153 | 474.26 | 0 | 0 | 0.2153 | 474.26 | 0.0004762 | 1048.82 | 0 | 0 | 0.0004762 | 1048.82 | 2023-05-13 04:50:32 | -0.000321 | -12.6653 | -27897.21 | 0 | 关闭
3460 | 5 | 3 | 恒流放电 | 01:25:30 | 24:04:53 | -0.152 | 2.1122 | 0.2166 | 477.05 | 0 | 0 | 0.2166 | 477.05 | 0.0004788 | 1054.72 | 0 | 0 | 0.0004788 | 1054.72 | 2023-05-13 04:51:02 | -0.000321 | 0 | 0 | 0 | 关闭
3461 | 5 | 3 | 恒流放电 | 01:26:00 | 24:05:23 | -0.152 | 2.1121 | 0.2178 | 479.84 | 0 | 0 | 0.2178 | 479.84 | 0.0004815 | 1060.61 | 0 | 0 | 0.0004815 | 1060.61 | 2023-05-13 04:51:32 | -0.000321 | -12.6653 | -27897.21 | 0 | 关闭
3462 | 5 | 3 | 恒流放电 | 01:26:30 | 24:05:53 | -0.152 | 2.1121 | 0.2191 | 482.63 | 0 | 0 | 0.2191 | 482.63 | 0.0004842 | 1066.5 | 0 | 0 | 0.0004842 | 1066.5 | 2023-05-13 04:52:02 | -0.000321 | 0 | 0 | 0 | 关闭
3463 | 5 | 3 | 恒流放电 | 01:27:00 | 24:06:23 | -0.152 | 2.1121 | 0.2204 | 485.42 | 0 | 0 | 0.2204 | 485.42 | 0.0004869 | 1072.39 | 0 | 0 | 0.0004869 | 1072.39 | 2023-05-13 04:52:32 | -0.000321 | 0 | 0 | 0 | 关闭
3464 | 5 | 3 | 恒流放电 | 01:27:30 | 24:06:53 | -0.152 | 2.1121 | 0.2216 | 488.21 | 0 | 0 | 0.2216 | 488.21 | 0.0004895 | 1078.29 | 0 | 0 | 0.0004895 | 1078.29 | 2023-05-13 04:53:02 | -0.000321 | 0 | 0 | 0 | 关闭
3465 | 5 | 3 | 恒流放电 | 01:28:00 | 24:07:23 | -0.152 | 2.1123 | 0.2229 | 491 | 0 | 0 | 0.2229 | 491 | 0.0004922 | 1084.18 | 0 | 0 | 0.0004922 | 1084.18 | 2023-05-13 04:53:32 | -0.0003211 | 6.3324 | 13948.1155 | 0 | 关闭
3466 | 5 | 3 | 恒流放电 | 01:28:30 | 24:07:53 | -0.152 | 2.1122 | 0.2242 | 493.79 | 0 | 0 | 0.2242 | 493.79 | 0.0004949 | 1090.07 | 0 | 0 | 0.0004949 | 1090.07 | 2023-05-13 04:54:02 | -0.000321 | -12.6656 | -27897.6995 | 0 | 关闭
3467 | 5 | 3 | 恒流放电 | 01:29:00 | 24:08:23 | -0.152 | 2.1122 | 0.2254 | 496.58 | 0 | 0 | 0.2254 | 496.58 | 0.0004976 | 1095.96 | 0 | 0 | 0.0004976 | 1095.96 | 2023-05-13 04:54:32 | -0.000321 | 0 | 0 | 0 | 关闭
3468 | 5 | 3 | 恒流放电 | 01:29:30 | 24:08:53 | -0.152 | 2.1123 | 0.2267 | 499.37 | 0 | 0 | 0.2267 | 499.37 | 0.0005002 | 1101.86 | 0 | 0 | 0.0005002 | 1101.86 | 2023-05-13 04:55:02 | -0.000321 | 12.6651 | 27896.7205 | 0 | 关闭
3469 | 5 | 3 | 恒流放电 | 01:30:00 | 24:09:23 | -0.152 | 2.1123 | 0.228 | 502.16 | 0 | 0 | 0.228 | 502.16 | 0.0005029 | 1107.75 | 0 | 0 | 0.0005029 | 1107.75 | 2023-05-13 04:55:32 | -0.000321 | 0 | 0 | 0 | 关闭
3470 | 5 | 3 | 恒流放电 | 01:30:30 | 24:09:53 | -0.152 | 2.1123 | 0.2292 | 504.95 | 0 | 0 | 0.2292 | 504.95 | 0.0005056 | 1113.64 | 0 | 0 | 0.0005056 | 1113.64 | 2023-05-13 04:56:02 | -0.000321 | 0 | 0 | 0 | 关闭
3471 | 5 | 3 | 恒流放电 | 01:31:00 | 24:10:23 | -0.152 | 2.1123 | 0.2305 | 507.74 | 0 | 0 | 0.2305 | 507.74 | 0.0005083 | 1119.53 | 0 | 0 | 0.0005083 | 1119.53 | 2023-05-13 04:56:32 | -0.000321 | 0 | 0 | 0 | 关闭
3472 | 5 | 3 | 恒流放电 | 01:31:30 | 24:10:53 | -0.152 | 2.1124 | 0.2318 | 510.53 | 0 | 0 | 0.2318 | 510.53 | 0.0005109 | 1125.43 | 0 | 0 | 0.0005109 | 1125.43 | 2023-05-13 04:57:02 | -0.000321 | 12.6656 | 27897.6995 | 0 | 关闭
3473 | 5 | 3 | 恒流放电 | 01:32:00 | 24:11:23 | -0.152 | 2.1124 | 0.233 | 513.32 | 0 | 0 | 0.233 | 513.32 | 0.0005136 | 1131.32 | 0 | 0 | 0.0005136 | 1131.32 | 2023-05-13 04:57:32 | -0.0003211 | 0 | 0 | 0 | 关闭
3474 | 5 | 3 | 恒流放电 | 01:32:30 | 24:11:53 | -0.152 | 2.1125 | 0.2343 | 516.11 | 0 | 0 | 0.2343 | 516.11 | 0.0005163 | 1137.21 | 0 | 0 | 0.0005163 | 1137.21 | 2023-05-13 04:58:02 | -0.0003211 | 12.6653 | 27897.21 | 0 | 关闭
3475 | 5 | 3 | 恒流放电 | 01:33:00 | 24:12:23 | -0.152 | 2.1124 | 0.2356 | 518.9 | 0 | 0 | 0.2356 | 518.9 | 0.000519 | 1143.11 | 0 | 0 | 0.000519 | 1143.11 | 2023-05-13 04:58:32 | -0.0003211 | -12.6653 | -27897.21 | 0 | 关闭
3476 | 5 | 3 | 恒流放电 | 01:33:30 | 24:12:53 | -0.152 | 2.1124 | 0.2368 | 521.69 | 0 | 0 | 0.2368 | 521.69 | 0.0005216 | 1149 | 0 | 0 | 0.0005216 | 1149 | 2023-05-13 04:59:02 | -0.0003211 | 0 | 0 | 0 | 关闭
3477 | 5 | 3 | 恒流放电 | 01:34:00 | 24:13:23 | -0.152 | 2.1124 | 0.2381 | 524.48 | 0 | 0 | 0.2381 | 524.48 | 0.0005243 | 1154.89 | 0 | 0 | 0.0005243 | 1154.89 | 2023-05-13 04:59:32 | -0.000321 | 0 | 0 | 0 | 关闭
3478 | 5 | 3 | 恒流放电 | 01:34:30 | 24:13:53 | -0.152 | 2.1123 | 0.2394 | 527.27 | 0 | 0 | 0.2394 | 527.27 | 0.000527 | 1160.78 | 0 | 0 | 0.000527 | 1160.78 | 2023-05-13 05:00:02 | -0.000321 | -12.6651 | -27896.7205 | 0 | 关闭
3479 | 5 | 3 | 恒流放电 | 01:35:00 | 24:14:23 | -0.152 | 2.1122 | 0.2406 | 530.06 | 0 | 0 | 0.2406 | 530.06 | 0.0005297 | 1166.68 | 0 | 0 | 0.0005297 | 1166.68 | 2023-05-13 05:00:32 | -0.000321 | -12.6653 | -27897.21 | 0 | 关闭
3480 | 5 | 3 | 恒流放电 | 01:35:30 | 24:14:53 | -0.152 | 2.1121 | 0.2419 | 532.84 | 0 | 0 | 0.2419 | 532.84 | 0.0005323 | 1172.57 | 0 | 0 | 0.0005323 | 1172.57 | 2023-05-13 05:01:02 | -0.000321 | -12.6651 | -27896.7205 | 0 | 关闭
3481 | 5 | 3 | 恒流放电 | 01:36:00 | 24:15:23 | -0.152 | 2.112 | 0.2432 | 535.63 | 0 | 0 | 0.2432 | 535.63 | 0.000535 | 1178.46 | 0 | 0 | 0.000535 | 1178.46 | 2023-05-13 05:01:32 | -0.000321 | -12.6653 | -27897.21 | 0 | 关闭
3482 | 5 | 3 | 恒流放电 | 01:36:30 | 24:15:53 | -0.152 | 2.1119 | 0.2444 | 538.42 | 0 | 0 | 0.2444 | 538.42 | 0.0005377 | 1184.35 | 0 | 0 | 0.0005377 | 1184.35 | 2023-05-13 05:02:02 | -0.000321 | -12.6653 | -27897.21 | 0 | 关闭
3483 | 5 | 3 | 恒流放电 | 01:37:00 | 24:16:23 | -0.152 | 2.1117 | 0.2457 | 541.21 | 0 | 0 | 0.2457 | 541.21 | 0.0005404 | 1190.24 | 0 | 0 | 0.0005404 | 1190.24 | 2023-05-13 05:02:32 | -0.000321 | -6.3328 | -13948.8497 | 0 | 关闭
3484 | 5 | 3 | 恒流放电 | 01:37:30 | 24:16:53 | -0.152 | 2.1116 | 0.247 | 544 | 0 | 0 | 0.247 | 544 | 0.000543 | 1196.14 | 0 | 0 | 0.000543 | 1196.14 | 2023-05-13 05:03:02 | -0.0003209 | -12.6649 | -27896.231 | 0 | 关闭
3485 | 5 | 3 | 恒流放电 | 01:38:00 | 24:17:23 | -0.152 | 2.1115 | 0.2482 | 546.79 | 0 | 0 | 0.2482 | 546.79 | 0.0005457 | 1202.03 | 0 | 0 | 0.0005457 | 1202.03 | 2023-05-13 05:03:32 | -0.0003209 | -12.6656 | -27897.6995 | 0 | 关闭
3486 | 5 | 3 | 恒流放电 | 01:38:30 | 24:17:53 | -0.152 | 2.1114 | 0.2495 | 549.58 | 0 | 0 | 0.2495 | 549.58 | 0.0005484 | 1207.92 | 0 | 0 | 0.0005484 | 1207.92 | 2023-05-13 05:04:02 | -0.0003209 | -12.6653 | -27897.21 | 0 | 关闭
3487 | 5 | 3 | 恒流放电 | 01:39:00 | 24:18:23 | -0.152 | 2.1113 | 0.2508 | 552.37 | 0 | 0 | 0.2508 | 552.37 | 0.0005511 | 1213.81 | 0 | 0 | 0.0005511 | 1213.81 | 2023-05-13 05:04:32 | -0.0003209 | -12.6651 | -27896.7205 | 0 | 关闭
3488 | 5 | 3 | 恒流放电 | 01:39:30 | 24:18:53 | -0.152 | 2.1112 | 0.252 | 555.16 | 0 | 0 | 0.252 | 555.16 | 0.0005537 | 1219.7 | 0 | 0 | 0.0005537 | 1219.7 | 2023-05-13 05:05:02 | -0.0003209 | -12.6653 | -27897.21 | 0 | 关闭
3489 | 5 | 3 | 恒流放电 | 01:40:00 | 24:19:23 | -0.152 | 2.1111 | 0.2533 | 557.95 | 0 | 0 | 0.2533 | 557.95 | 0.0005564 | 1225.59 | 0 | 0 | 0.0005564 | 1225.59 | 2023-05-13 05:05:32 | -0.0003209 | -12.6651 | -27896.7205 | 0 | 关闭
3490 | 5 | 3 | 恒流放电 | 01:40:30 | 24:19:53 | -0.152 | 2.1111 | 0.2546 | 560.74 | 0 | 0 | 0.2546 | 560.74 | 0.0005591 | 1231.48 | 0 | 0 | 0.0005591 | 1231.48 | 2023-05-13 05:06:02 | -0.0003209 | 0 | 0 | 0 | 关闭
3491 | 5 | 3 | 恒流放电 | 01:41:00 | 24:20:23 | -0.152 | 2.1111 | 0.2558 | 563.53 | 0 | 0 | 0.2558 | 563.53 | 0.0005618 | 1237.36 | 0 | 0 | 0.0005618 | 1237.36 | 2023-05-13 05:06:32 | -0.0003209 | 0 | 0 | 0 | 关闭
3492 | 5 | 3 | 恒流放电 | 01:41:30 | 24:20:53 | -0.152 | 2.1109 | 0.2571 | 566.32 | 0 | 0 | 0.2571 | 566.32 | 0.0005644 | 1243.25 | 0 | 0 | 0.0005644 | 1243.25 | 2023-05-13 05:07:02 | -0.0003208 | -6.3328 | -13948.8497 | 0 | 关闭
3493 | 5 | 3 | 恒流放电 | 01:42:00 | 24:21:23 | -0.152 | 2.1109 | 0.2584 | 569.11 | 0 | 0 | 0.2584 | 569.11 | 0.0005671 | 1249.14 | 0 | 0 | 0.0005671 | 1249.14 | 2023-05-13 05:07:32 | -0.0003208 | 0 | 0 | 0 | 关闭
3494 | 5 | 3 | 恒流放电 | 01:42:30 | 24:21:53 | -0.152 | 2.1108 | 0.2596 | 571.9 | 0 | 0 | 0.2596 | 571.9 | 0.0005698 | 1255.03 | 0 | 0 | 0.0005698 | 1255.03 | 2023-05-13 05:08:02 | -0.0003208 | -12.6653 | -27897.21 | 0 | 关闭
3495 | 5 | 3 | 恒流放电 | 01:43:00 | 24:22:23 | -0.152 | 2.1107 | 0.2609 | 574.69 | 0 | 0 | 0.2609 | 574.69 | 0.0005725 | 1260.92 | 0 | 0 | 0.0005725 | 1260.92 | 2023-05-13 05:08:32 | -0.0003208 | -12.6651 | -27896.7205 | 0 | 关闭
3496 | 5 | 3 | 恒流放电 | 01:43:30 | 24:22:53 | -0.152 | 2.1105 | 0.2622 | 577.48 | 0 | 0 | 0.2622 | 577.48 | 0.0005751 | 1266.81 | 0 | 0 | 0.0005751 | 1266.81 | 2023-05-13 05:09:02 | -0.0003208 | -6.3327 | -13948.605 | 0 | 关闭
3497 | 5 | 3 | 恒流放电 | 01:44:00 | 24:23:23 | -0.152 | 2.1103 | 0.2634 | 580.27 | 0 | 0 | 0.2634 | 580.27 | 0.0005778 | 1272.7 | 0 | 0 | 0.0005778 | 1272.7 | 2023-05-13 05:09:32 | -0.0003207 | -6.3326 | -13948.3603 | 0 | 关闭
3498 | 5 | 3 | 恒流放电 | 01:44:30 | 24:23:53 | -0.152 | 2.1102 | 0.2647 | 583.06 | 0 | 0 | 0.2647 | 583.06 | 0.0005805 | 1278.58 | 0 | 0 | 0.0005805 | 1278.58 | 2023-05-13 05:10:02 | -0.0003207 | -12.6651 | -27896.7205 | 0 | 关闭
3499 | 5 | 3 | 恒流放电 | 01:45:00 | 24:24:23 | -0.152 | 2.1099 | 0.266 | 585.85 | 0 | 0 | 0.266 | 585.85 | 0.0005831 | 1284.47 | 0 | 0 | 0.0005831 | 1284.47 | 2023-05-13 05:10:32 | -0.0003207 | -4.2218 | -9299.07 | 0 | 关闭
3500 | 5 | 3 | 恒流放电 | 01:45:30 | 24:24:53 | -0.152 | 2.1098 | 0.2672 | 588.64 | 0 | 0 | 0.2672 | 588.64 | 0.0005858 | 1290.35 | 0 | 0 | 0.0005858 | 1290.35 | 2023-05-13 05:11:02 | -0.0003207 | -12.6651 | -27896.7205 | 0 | 关闭
3501 | 5 | 3 | 恒流放电 | 01:46:00 | 24:25:23 | -0.152 | 2.1095 | 0.2685 | 591.43 | 0 | 0 | 0.2685 | 591.43 | 0.0005885 | 1296.24 | 0 | 0 | 0.0005885 | 1296.24 | 2023-05-13 05:11:32 | -0.0003206 | -4.2218 | -9299.07 | 0 | 关闭
3502 | 5 | 3 | 恒流放电 | 01:46:30 | 24:25:53 | -0.152 | 2.1093 | 0.2698 | 594.22 | 0 | 0 | 0.2698 | 594.22 | 0.0005912 | 1302.12 | 0 | 0 | 0.0005912 | 1302.12 | 2023-05-13 05:12:02 | -0.0003206 | -6.3326 | -13948.3603 | 0 | 关闭
3503 | 5 | 3 | 恒流放电 | 01:47:00 | 24:26:23 | -0.152 | 2.109 | 0.271 | 597.01 | 0 | 0 | 0.271 | 597.01 | 0.0005938 | 1308.01 | 0 | 0 | 0.0005938 | 1308.01 | 2023-05-13 05:12:32 | -0.0003205 | -4.2218 | -9299.07 | 0 | 关闭
3504 | 5 | 3 | 恒流放电 | 01:47:30 | 24:26:53 | -0.152 | 2.1088 | 0.2723 | 599.8 | 0 | 0 | 0.2723 | 599.8 | 0.0005965 | 1313.89 | 0 | 0 | 0.0005965 | 1313.89 | 2023-05-13 05:13:02 | -0.0003205 | -6.3327 | -13948.605 | 0 | 关闭
3505 | 5 | 3 | 恒流放电 | 01:48:00 | 24:27:23 | -0.152 | 2.1086 | 0.2736 | 602.59 | 0 | 0 | 0.2736 | 602.59 | 0.0005992 | 1319.77 | 0 | 0 | 0.0005992 | 1319.77 | 2023-05-13 05:13:32 | -0.0003205 | -6.3326 | -13948.3603 | 0 | 关闭
3506 | 5 | 3 | 恒流放电 | 01:48:30 | 24:27:53 | -0.152 | 2.1084 | 0.2748 | 605.38 | 0 | 0 | 0.2748 | 605.38 | 0.0006018 | 1325.66 | 0 | 0 | 0.0006018 | 1325.66 | 2023-05-13 05:14:02 | -0.0003205 | -6.3327 | -13948.605 | 0 | 关闭
3507 | 5 | 3 | 恒流放电 | 01:49:00 | 24:28:23 | -0.152 | 2.1082 | 0.2761 | 608.17 | 0 | 0 | 0.2761 | 608.17 | 0.0006045 | 1331.54 | 0 | 0 | 0.0006045 | 1331.54 | 2023-05-13 05:14:32 | -0.0003204 | -6.3328 | -13948.8497 | 0 | 关闭
3508 | 5 | 3 | 恒流放电 | 01:49:30 | 24:28:53 | -0.152 | 2.108 | 0.2774 | 610.96 | 0 | 0 | 0.2774 | 610.96 | 0.0006072 | 1337.42 | 0 | 0 | 0.0006072 | 1337.42 | 2023-05-13 05:15:02 | -0.0003204 | -6.3326 | -13948.3603 | 0 | 关闭
3509 | 5 | 3 | 恒流放电 | 01:50:00 | 24:29:23 | -0.152 | 2.1078 | 0.2786 | 613.75 | 0 | 0 | 0.2786 | 613.75 | 0.0006099 | 1343.3 | 0 | 0 | 0.0006099 | 1343.3 | 2023-05-13 05:15:32 | -0.0003203 | -6.3327 | -13948.605 | 0 | 关闭
3510 | 5 | 3 | 恒流放电 | 01:50:30 | 24:29:53 | -0.152 | 2.1076 | 0.2799 | 616.54 | 0 | 0 | 0.2799 | 616.54 | 0.0006125 | 1349.18 | 0 | 0 | 0.0006125 | 1349.18 | 2023-05-13 05:16:02 | -0.0003203 | -6.3327 | -13948.605 | 0 | 关闭
3511 | 5 | 3 | 恒流放电 | 01:51:00 | 24:30:23 | -0.152 | 2.1074 | 0.2812 | 619.33 | 0 | 0 | 0.2812 | 619.33 | 0.0006152 | 1355.06 | 0 | 0 | 0.0006152 | 1355.06 | 2023-05-13 05:16:32 | -0.0003203 | -6.3328 | -13948.8497 | 0 | 关闭
3512 | 5 | 3 | 恒流放电 | 01:51:30 | 24:30:53 | -0.152 | 2.1072 | 0.2824 | 622.12 | 0 | 0 | 0.2824 | 622.12 | 0.0006179 | 1360.94 | 0 | 0 | 0.0006179 | 1360.94 | 2023-05-13 05:17:02 | -0.0003203 | -6.3326 | -13948.3603 | 0 | 关闭
3513 | 5 | 3 | 恒流放电 | 01:52:00 | 24:31:23 | -0.152 | 2.107 | 0.2837 | 624.91 | 0 | 0 | 0.2837 | 624.91 | 0.0006205 | 1366.82 | 0 | 0 | 0.0006205 | 1366.82 | 2023-05-13 05:17:32 | -0.0003202 | -6.3327 | -13948.605 | 0 | 关闭
3514 | 5 | 3 | 恒流放电 | 01:52:30 | 24:31:53 | -0.152 | 2.1068 | 0.285 | 627.7 | 0 | 0 | 0.285 | 627.7 | 0.0006232 | 1372.69 | 0 | 0 | 0.0006232 | 1372.69 | 2023-05-13 05:18:02 | -0.0003202 | -6.3327 | -13948.605 | 0 | 关闭
3515 | 5 | 3 | 恒流放电 | 01:53:00 | 24:32:23 | -0.152 | 2.1066 | 0.2862 | 630.48 | 0 | 0 | 0.2862 | 630.48 | 0.0006259 | 1378.57 | 0 | 0 | 0.0006259 | 1378.57 | 2023-05-13 05:18:32 | -0.0003202 | -6.3327 | -13948.605 | 0 | 关闭
3516 | 5 | 3 | 恒流放电 | 01:53:30 | 24:32:53 | -0.152 | 2.1063 | 0.2875 | 633.27 | 0 | 0 | 0.2875 | 633.27 | 0.0006285 | 1384.45 | 0 | 0 | 0.0006285 | 1384.45 | 2023-05-13 05:19:02 | -0.0003202 | -4.2218 | -9299.07 | 0 | 关闭
3517 | 5 | 3 | 恒流放电 | 01:54:00 | 24:33:23 | -0.152 | 2.1061 | 0.2888 | 636.06 | 0 | 0 | 0.2888 | 636.06 | 0.0006312 | 1390.32 | 0 | 0 | 0.0006312 | 1390.32 | 2023-05-13 05:19:32 | -0.0003201 | -6.3327 | -13948.605 | 0 | 关闭
3518 | 5 | 3 | 恒流放电 | 01:54:30 | 24:33:53 | -0.152 | 2.1058 | 0.29 | 638.85 | 0 | 0 | 0.29 | 638.85 | 0.0006339 | 1396.2 | 0 | 0 | 0.0006339 | 1396.2 | 2023-05-13 05:20:02 | -0.0003201 | -4.2217 | -9298.9068 | 0 | 关闭
3519 | 5 | 3 | 恒流放电 | 01:55:00 | 24:34:23 | -0.152 | 2.1055 | 0.2913 | 641.64 | 0 | 0 | 0.2913 | 641.64 | 0.0006365 | 1402.07 | 0 | 0 | 0.0006365 | 1402.07 | 2023-05-13 05:20:32 | -0.00032 | -4.2219 | -9299.2332 | 0 | 关闭
3520 | 5 | 3 | 恒流放电 | 01:55:30 | 24:34:53 | -0.152 | 2.105 | 0.2926 | 644.43 | 0 | 0 | 0.2926 | 644.43 | 0.0006392 | 1407.94 | 0 | 0 | 0.0006392 | 1407.94 | 2023-05-13 05:21:02 | -0.0003199 | -2.5329 | -5579.1483 | 0 | 关闭
3521 | 5 | 3 | 恒流放电 | 01:56:00 | 24:35:23 | -0.152 | 2.1045 | 0.2938 | 647.22 | 0 | 0 | 0.2938 | 647.22 | 0.0006419 | 1413.82 | 0 | 0 | 0.0006419 | 1413.82 | 2023-05-13 05:21:32 | -0.0003199 | -2.5331 | -5579.5399 | 0 | 关闭
3522 | 5 | 3 | 恒流放电 | 01:56:30 | 24:35:53 | -0.152 | 2.104 | 0.2951 | 650.01 | 0 | 0 | 0.2951 | 650.01 | 0.0006445 | 1419.69 | 0 | 0 | 0.0006445 | 1419.69 | 2023-05-13 05:22:02 | -0.0003198 | -2.533 | -5579.3441 | 0 | 关闭
3523 | 5 | 3 | 恒流放电 | 01:57:00 | 24:36:23 | -0.152 | 2.1036 | 0.2964 | 652.8 | 0 | 0 | 0.2964 | 652.8 | 0.0006472 | 1425.55 | 0 | 0 | 0.0006472 | 1425.55 | 2023-05-13 05:22:32 | -0.0003197 | -3.1663 | -6974.1801 | 0 | 关闭
3524 | 5 | 3 | 恒流放电 | 01:57:30 | 24:36:53 | -0.152 | 2.103 | 0.2976 | 655.59 | 0 | 0 | 0.2976 | 655.59 | 0.0006499 | 1431.42 | 0 | 0 | 0.0006499 | 1431.42 | 2023-05-13 05:23:02 | -0.0003196 | -2.1109 | -4649.6166 | 0 | 关闭
3525 | 5 | 3 | 恒流放电 | 01:58:00 | 24:37:23 | -0.152 | 2.1025 | 0.2989 | 658.38 | 0 | 0 | 0.2989 | 658.38 | 0.0006525 | 1437.29 | 0 | 0 | 0.0006525 | 1437.29 | 2023-05-13 05:23:32 | -0.0003195 | -2.533 | -5579.3441 | 0 | 关闭
3526 | 5 | 3 | 恒流放电 | 01:58:30 | 24:37:53 | -0.152 | 2.1019 | 0.3002 | 661.17 | 0 | 0 | 0.3002 | 661.17 | 0.0006552 | 1443.15 | 0 | 0 | 0.0006552 | 1443.15 | 2023-05-13 05:24:02 | -0.0003195 | -2.1109 | -4649.6166 | 0 | 关闭
3527 | 5 | 3 | 恒流放电 | 01:59:00 | 24:38:23 | -0.152 | 2.1014 | 0.3014 | 663.96 | 0 | 0 | 0.3014 | 663.96 | 0.0006579 | 1449.02 | 0 | 0 | 0.0006579 | 1449.02 | 2023-05-13 05:24:32 | -0.0003194 | -2.533 | -5579.3441 | 0 | 关闭
3528 | 5 | 3 | 恒流放电 | 01:59:30 | 24:38:53 | -0.152 | 2.1011 | 0.3027 | 666.75 | 0 | 0 | 0.3027 | 666.75 | 0.0006605 | 1454.88 | 0 | 0 | 0.0006605 | 1454.88 | 2023-05-13 05:25:02 | -0.0003193 | -4.2218 | -9299.07 | 0 | 关闭
3529 | 5 | 3 | 恒流放电 | 02:00:00 | 24:39:23 | -0.152 | 2.1007 | 0.304 | 669.54 | 0 | 0 | 0.304 | 669.54 | 0.0006632 | 1460.74 | 0 | 0 | 0.0006632 | 1460.74 | 2023-05-13 05:25:32 | -0.0003193 | -3.1663 | -6974.3025 | 0 | 关闭
3530 | 5 | 3 | 恒流放电 | 02:00:30 | 24:39:53 | -0.152 | 2.1003 | 0.3052 | 672.33 | 0 | 0 | 0.3052 | 672.33 | 0.0006658 | 1466.6 | 0 | 0 | 0.0006658 | 1466.6 | 2023-05-13 05:26:02 | -0.0003192 | -3.1663 | -6974.1801 | 0 | 关闭
3531 | 5 | 3 | 恒流放电 | 02:01:00 | 24:40:23 | -0.152 | 2.0999 | 0.3065 | 675.12 | 0 | 0 | 0.3065 | 675.12 | 0.0006685 | 1472.46 | 0 | 0 | 0.0006685 | 1472.46 | 2023-05-13 05:26:32 | -0.0003191 | -3.1663 | -6974.3025 | 0 | 关闭
3532 | 5 | 3 | 恒流放电 | 02:01:30 | 24:40:53 | -0.152 | 2.0995 | 0.3078 | 677.91 | 0 | 0 | 0.3078 | 677.91 | 0.0006712 | 1478.32 | 0 | 0 | 0.0006712 | 1478.32 | 2023-05-13 05:27:02 | -0.0003191 | -3.1663 | -6974.1801 | 0 | 关闭
3533 | 5 | 3 | 恒流放电 | 02:02:00 | 24:41:23 | -0.152 | 2.0991 | 0.309 | 680.7 | 0 | 0 | 0.309 | 680.7 | 0.0006738 | 1484.17 | 0 | 0 | 0.0006738 | 1484.17 | 2023-05-13 05:27:32 | -0.000319 | -3.1663 | -6974.1801 | 0 | 关闭
3534 | 5 | 3 | 恒流放电 | 02:02:30 | 24:41:53 | -0.152 | 2.0986 | 0.3103 | 683.49 | 0 | 0 | 0.3103 | 683.49 | 0.0006765 | 1490.03 | 0 | 0 | 0.0006765 | 1490.03 | 2023-05-13 05:28:02 | -0.0003189 | -2.5331 | -5579.442 | 0 | 关闭
3535 | 5 | 3 | 恒流放电 | 02:03:00 | 24:42:23 | -0.152 | 2.0981 | 0.3116 | 686.28 | 0 | 0 | 0.3116 | 686.28 | 0.0006791 | 1495.88 | 0 | 0 | 0.0006791 | 1495.88 | 2023-05-13 05:28:32 | -0.0003189 | -2.5332 | -5579.6378 | 0 | 关闭
3536 | 5 | 3 | 恒流放电 | 02:03:30 | 24:42:53 | -0.152 | 2.0977 | 0.3128 | 689.07 | 0 | 0 | 0.3128 | 689.07 | 0.0006818 | 1501.73 | 0 | 0 | 0.0006818 | 1501.73 | 2023-05-13 05:29:02 | -0.0003188 | -3.1662 | -6973.9354 | 0 | 关闭
3537 | 5 | 3 | 恒流放电 | 02:04:00 | 24:43:23 | -0.152 | 2.0971 | 0.3141 | 691.86 | 0 | 0 | 0.3141 | 691.86 | 0.0006844 | 1507.58 | 0 | 0 | 0.0006844 | 1507.58 | 2023-05-13 05:29:32 | -0.0003187 | -2.1109 | -4649.4534 | 0 | 关闭
3538 | 5 | 3 | 恒流放电 | 02:04:30 | 24:43:53 | -0.152 | 2.0966 | 0.3154 | 694.65 | 0 | 0 | 0.3154 | 694.65 | 0.0006871 | 1513.43 | 0 | 0 | 0.0006871 | 1513.43 | 2023-05-13 05:30:02 | -0.0003186 | -2.5332 | -5579.7357 | 0 | 关闭
3539 | 5 | 3 | 恒流放电 | 02:05:00 | 24:44:23 | -0.152 | 2.096 | 0.3166 | 697.44 | 0 | 0 | 0.3166 | 697.44 | 0.0006898 | 1519.28 | 0 | 0 | 0.0006898 | 1519.28 | 2023-05-13 05:30:32 | -0.0003186 | -2.1109 | -4649.4534 | 0 | 关闭
3540 | 5 | 3 | 恒流放电 | 02:05:30 | 24:44:53 | -0.152 | 2.0954 | 0.3179 | 700.23 | 0 | 0 | 0.3179 | 700.23 | 0.0006924 | 1525.13 | 0 | 0 | 0.0006924 | 1525.13 | 2023-05-13 05:31:02 | -0.0003185 | -2.1109 | -4649.535 | 0 | 关闭
3541 | 5 | 3 | 恒流放电 | 02:06:00 | 24:45:23 | -0.152 | 2.0949 | 0.3192 | 703.02 | 0 | 0 | 0.3192 | 703.02 | 0.0006951 | 1530.97 | 0 | 0 | 0.0006951 | 1530.97 | 2023-05-13 05:31:32 | -0.0003184 | -2.533 | -5579.3441 | 0 | 关闭
3542 | 5 | 3 | 恒流放电 | 02:06:30 | 24:45:53 | -0.152 | 2.0943 | 0.3204 | 705.81 | 0 | 0 | 0.3204 | 705.81 | 0.0006977 | 1536.82 | 0 | 0 | 0.0006977 | 1536.82 | 2023-05-13 05:32:02 | -0.0003183 | -2.111 | -4649.7797 | 0 | 关闭
3543 | 5 | 3 | 恒流放电 | 02:07:00 | 24:46:23 | -0.152 | 2.0936 | 0.3217 | 708.6 | 0 | 0 | 0.3217 | 708.6 | 0.0007004 | 1542.66 | 0 | 0 | 0.0007004 | 1542.66 | 2023-05-13 05:32:32 | -0.0003182 | -1.8092 | -3985.1059 | 0 | 关闭
3544 | 5 | 3 | 恒流放电 | 02:07:30 | 24:46:53 | -0.152 | 2.0931 | 0.323 | 711.39 | 0 | 0 | 0.323 | 711.39 | 0.000703 | 1548.5 | 0 | 0 | 0.000703 | 1548.5 | 2023-05-13 05:33:02 | -0.0003181 | -2.5331 | -5579.5399 | 0 | 关闭
3545 | 5 | 3 | 恒流放电 | 02:08:00 | 24:47:23 | -0.152 | 2.0921 | 0.3242 | 714.18 | 0 | 0 | 0.3242 | 714.18 | 0.0007057 | 1554.34 | 0 | 0 | 0.0007057 | 1554.34 | 2023-05-13 05:33:32 | -0.000318 | -1.2665 | -2789.6721 | 0 | 关闭
3546 | 5 | 3 | 恒流放电 | 02:08:30 | 24:47:53 | -0.152 | 2.0912 | 0.3255 | 716.97 | 0 | 0 | 0.3255 | 716.97 | 0.0007083 | 1560.17 | 0 | 0 | 0.0007083 | 1560.17 | 2023-05-13 05:34:02 | -0.0003178 | -1.4073 | -3099.7988 | 0 | 关闭
3547 | 5 | 3 | 恒流放电 | 02:09:00 | 24:48:23 | -0.152 | 2.0903 | 0.3268 | 719.76 | 0 | 0 | 0.3268 | 719.76 | 0.000711 | 1566 | 0 | 0 | 0.000711 | 1566 | 2023-05-13 05:34:32 | -0.0003177 | -1.4073 | -3099.7444 | 0 | 关闭
3548 | 5 | 3 | 恒流放电 | 02:09:30 | 24:48:53 | -0.152 | 2.0894 | 0.328 | 722.55 | 0 | 0 | 0.328 | 722.55 | 0.0007136 | 1571.83 | 0 | 0 | 0.0007136 | 1571.83 | 2023-05-13 05:35:02 | -0.0003176 | -1.4072 | -3099.6356 | 0 | 关闭
3549 | 5 | 3 | 恒流放电 | 02:10:00 | 24:49:23 | -0.152 | 2.0884 | 0.3293 | 725.33 | 0 | 0 | 0.3293 | 725.33 | 0.0007163 | 1577.66 | 0 | 0 | 0.0007163 | 1577.66 | 2023-05-13 05:35:32 | -0.0003174 | -1.2665 | -2789.721 | 0 | 关闭
3550 | 5 | 3 | 恒流放电 | 02:10:30 | 24:49:53 | -0.152 | 2.0874 | 0.3306 | 728.12 | 0 | 0 | 0.3306 | 728.12 | 0.0007189 | 1583.49 | 0 | 0 | 0.0007189 | 1583.49 | 2023-05-13 05:36:02 | -0.0003172 | -1.2666 | -2789.7699 | 0 | 关闭
3551 | 5 | 3 | 恒流放电 | 02:11:00 | 24:50:23 | -0.152 | 2.0864 | 0.3318 | 730.91 | 0 | 0 | 0.3318 | 730.91 | 0.0007215 | 1589.31 | 0 | 0 | 0.0007215 | 1589.31 | 2023-05-13 05:36:32 | -0.0003171 | -1.2666 | -2789.7699 | 0 | 关闭
3552 | 5 | 3 | 恒流放电 | 02:11:30 | 24:50:53 | -0.152 | 2.0853 | 0.3331 | 733.7 | 0 | 0 | 0.3331 | 733.7 | 0.0007242 | 1595.13 | 0 | 0 | 0.0007242 | 1595.13 | 2023-05-13 05:37:02 | -0.0003169 | -1.1513 | -2535.9765 | 0 | 关闭
3553 | 5 | 3 | 恒流放电 | 02:12:00 | 24:51:23 | -0.152 | 2.0844 | 0.3344 | 736.49 | 0 | 0 | 0.3344 | 736.49 | 0.0007268 | 1600.94 | 0 | 0 | 0.0007268 | 1600.94 | 2023-05-13 05:37:32 | -0.0003168 | -1.4073 | -3099.7988 | 0 | 关闭
3554 | 5 | 3 | 恒流放电 | 02:12:30 | 24:51:53 | -0.152 | 2.0833 | 0.3356 | 739.28 | 0 | 0 | 0.3356 | 739.28 | 0.0007295 | 1606.76 | 0 | 0 | 0.0007295 | 1606.76 | 2023-05-13 05:38:02 | -0.0003166 | -1.1514 | -2536.021 | 0 | 关闭
3555 | 5 | 3 | 恒流放电 | 02:13:00 | 24:52:23 | -0.152 | 2.0823 | 0.3369 | 742.07 | 0 | 0 | 0.3369 | 742.07 | 0.0007321 | 1612.57 | 0 | 0 | 0.0007321 | 1612.57 | 2023-05-13 05:38:32 | -0.0003165 | -1.2665 | -2789.6721 | 0 | 关闭
3556 | 5 | 3 | 恒流放电 | 02:13:30 | 24:52:53 | -0.152 | 2.0812 | 0.3382 | 744.86 | 0 | 0 | 0.3382 | 744.86 | 0.0007347 | 1618.37 | 0 | 0 | 0.0007347 | 1618.37 | 2023-05-13 05:39:02 | -0.0003163 | -1.1514 | -2536.1545 | 0 | 关闭
3557 | 5 | 3 | 恒流放电 | 02:14:00 | 24:53:23 | -0.152 | 2.08 | 0.3394 | 747.65 | 0 | 0 | 0.3394 | 747.65 | 0.0007374 | 1624.18 | 0 | 0 | 0.0007374 | 1624.18 | 2023-05-13 05:39:32 | -0.0003161 | -1.0554 | -2324.7267 | 0 | 关闭
3558 | 5 | 3 | 恒流放电 | 02:14:30 | 24:53:53 | -0.152 | 2.0789 | 0.3407 | 750.44 | 0 | 0 | 0.3407 | 750.44 | 0.00074 | 1629.98 | 0 | 0 | 0.00074 | 1629.98 | 2023-05-13 05:40:02 | -0.000316 | -1.1514 | -2536.11 | 0 | 关闭
3559 | 5 | 3 | 恒流放电 | 02:15:00 | 24:54:23 | -0.152 | 2.0778 | 0.342 | 753.23 | 0 | 0 | 0.342 | 753.23 | 0.0007426 | 1635.78 | 0 | 0 | 0.0007426 | 1635.78 | 2023-05-13 05:40:32 | -0.0003158 | -1.1516 | -2536.5105 | 0 | 关闭
3560 | 5 | 3 | 恒流放电 | 02:15:30 | 24:54:53 | -0.152 | 2.0765 | 0.3432 | 756.02 | 0 | 0 | 0.3432 | 756.02 | 0.0007453 | 1641.57 | 0 | 0 | 0.0007453 | 1641.57 | 2023-05-13 05:41:02 | -0.0003157 | -0.9744 | -2146.3534 | 0 | 关闭
3561 | 5 | 3 | 恒流放电 | 02:16:00 | 24:55:23 | -0.152 | 2.0749 | 0.3445 | 758.81 | 0 | 0 | 0.3445 | 758.81 | 0.0007479 | 1647.36 | 0 | 0 | 0.0007479 | 1647.36 | 2023-05-13 05:41:32 | -0.0003153 | -0.7916 | -1743.545 | 0 | 关闭
3562 | 5 | 3 | 恒流放电 | 02:16:30 | 24:55:53 | -0.152 | 2.0735 | 0.3458 | 761.6 | 0 | 0 | 0.3458 | 761.6 | 0.0007505 | 1653.15 | 0 | 0 | 0.0007505 | 1653.15 | 2023-05-13 05:42:02 | -0.0003151 | -0.9047 | -1992.6229 | 0 | 关闭
3563 | 5 | 3 | 恒流放电 | 02:17:00 | 24:56:23 | -0.152 | 2.0719 | 0.347 | 764.39 | 0 | 0 | 0.347 | 764.39 | 0.0007532 | 1658.93 | 0 | 0 | 0.0007532 | 1658.93 | 2023-05-13 05:42:32 | -0.0003149 | -0.7916 | -1743.545 | 0 | 关闭
3564 | 5 | 3 | 恒流放电 | 02:17:30 | 24:56:53 | -0.152 | 2.0703 | 0.3483 | 767.18 | 0 | 0 | 0.3483 | 767.18 | 0.0007558 | 1664.71 | 0 | 0 | 0.0007558 | 1664.71 | 2023-05-13 05:43:02 | -0.0003146 | -0.7916 | -1743.545 | 0 | 关闭
3565 | 5 | 3 | 恒流放电 | 02:18:00 | 24:57:23 | -0.152 | 2.0686 | 0.3496 | 769.97 | 0 | 0 | 0.3496 | 769.97 | 0.0007584 | 1670.48 | 0 | 0 | 0.0007584 | 1670.48 | 2023-05-13 05:43:32 | -0.0003144 | -0.745 | -1640.9836 | 0 | 关闭
3566 | 5 | 3 | 恒流放电 | 02:18:30 | 24:57:53 | -0.152 | 2.0668 | 0.3508 | 772.76 | 0 | 0 | 0.3508 | 772.76 | 0.000761 | 1676.25 | 0 | 0 | 0.000761 | 1676.25 | 2023-05-13 05:44:02 | -0.0003141 | -0.7036 | -1549.845 | 0 | 关闭
3567 | 5 | 3 | 恒流放电 | 02:19:00 | 24:58:23 | -0.152 | 2.0648 | 0.3521 | 775.55 | 0 | 0 | 0.3521 | 775.55 | 0.0007636 | 1682.02 | 0 | 0 | 0.0007636 | 1682.02 | 2023-05-13 05:44:32 | -0.0003138 | -0.6333 | -1394.836 | 0 | 关闭
3568 | 5 | 3 | 恒流放电 | 02:19:30 | 24:58:53 | -0.152 | 2.0624 | 0.3534 | 778.34 | 0 | 0 | 0.3534 | 778.34 | 0.0007662 | 1687.77 | 0 | 0 | 0.0007662 | 1687.77 | 2023-05-13 05:45:02 | -0.0003134 | -0.5277 | -1162.3634 | 0 | 关闭
3569 | 5 | 3 | 恒流放电 | 02:20:00 | 24:59:23 | -0.152 | 2.0598 | 0.3546 | 781.13 | 0 | 0 | 0.3546 | 781.13 | 0.0007689 | 1693.52 | 0 | 0 | 0.0007689 | 1693.52 | 2023-05-13 05:45:32 | -0.000313 | -0.4871 | -1072.9508 | 0 | 关闭
3570 | 5 | 3 | 恒流放电 | 02:20:30 | 24:59:53 | -0.152 | 2.0568 | 0.3559 | 783.92 | 0 | 0 | 0.3559 | 783.92 | 0.0007715 | 1699.26 | 0 | 0 | 0.0007715 | 1699.26 | 2023-05-13 05:46:02 | -0.0003126 | -0.4222 | -929.8581 | 0 | 关闭
3571 | 5 | 3 | 恒流放电 | 02:21:00 | 25:00:23 | -0.152 | 2.0539 | 0.3572 | 786.71 | 0 | 0 | 0.3572 | 786.71 | 0.0007741 | 1705 | 0 | 0 | 0.0007741 | 1705 | 2023-05-13 05:46:32 | -0.0003122 | -0.4367 | -961.9896 | 0 | 关闭
3572 | 5 | 3 | 恒流放电 | 02:21:30 | 25:00:53 | -0.152 | 2.0502 | 0.3584 | 789.5 | 0 | 0 | 0.3584 | 789.5 | 0.0007767 | 1710.72 | 0 | 0 | 0.0007767 | 1710.72 | 2023-05-13 05:47:02 | -0.0003116 | -0.3423 | -753.9522 | 0 | 关闭
3573 | 5 | 3 | 恒流放电 | 02:22:00 | 25:01:23 | -0.152 | 2.0464 | 0.3597 | 792.29 | 0 | 0 | 0.3597 | 792.29 | 0.0007793 | 1716.44 | 0 | 0 | 0.0007793 | 1716.44 | 2023-05-13 05:47:32 | -0.000311 | -0.3333 | -734.1371 | 0 | 关闭
3574 | 5 | 3 | 恒流放电 | 02:22:30 | 25:01:53 | -0.152 | 2.0423 | 0.361 | 795.08 | 0 | 0 | 0.361 | 795.08 | 0.0007819 | 1722.14 | 0 | 0 | 0.0007819 | 1722.14 | 2023-05-13 05:48:02 | -0.0003104 | -0.3089 | -680.4317 | 0 | 关闭
3575 | 5 | 3 | 恒流放电 | 02:23:00 | 25:02:23 | -0.152 | 2.0375 | 0.3622 | 797.87 | 0 | 0 | 0.3622 | 797.87 | 0.0007844 | 1727.83 | 0 | 0 | 0.0007844 | 1727.83 | 2023-05-13 05:48:32 | -0.0003097 | -0.2639 | -581.1715 | 0 | 关闭
3576 | 5 | 3 | 恒流放电 | 02:23:30 | 25:02:53 | -0.152 | 2.0319 | 0.3635 | 800.66 | 0 | 0 | 0.3635 | 800.66 | 0.000787 | 1733.51 | 0 | 0 | 0.000787 | 1733.51 | 2023-05-13 05:49:02 | -0.0003088 | -0.2262 | -498.1557 | 0 | 关闭
3577 | 5 | 3 | 恒流放电 | 02:24:00 | 25:03:23 | -0.152 | 2.0255 | 0.3648 | 803.45 | 0 | 0 | 0.3648 | 803.45 | 0.0007896 | 1739.17 | 0 | 0 | 0.0007896 | 1739.17 | 2023-05-13 05:49:32 | -0.0003078 | -0.1979 | -435.8863 | 0 | 关闭
3578 | 5 | 3 | 恒流放电 | 02:24:30 | 25:03:53 | -0.152 | 2.018 | 0.366 | 806.24 | 0 | 0 | 0.366 | 806.24 | 0.0007921 | 1744.81 | 0 | 0 | 0.0007921 | 1744.81 | 2023-05-13 05:50:02 | -0.0003067 | -0.1689 | -371.9563 | 0 | 关闭
3579 | 5 | 3 | 恒流放电 | 02:25:00 | 25:04:23 | -0.152 | 2.0095 | 0.3673 | 809.03 | 0 | 0 | 0.3673 | 809.03 | 0.0007947 | 1750.43 | 0 | 0 | 0.0007947 | 1750.43 | 2023-05-13 05:50:32 | -0.0003054 | -0.149 | -328.1967 | 0 | 关闭
3580 | 5 | 3 | 恒流放电 | 02:25:30 | 25:04:53 | -0.152 | 1.9997 | 0.3686 | 811.82 | 0 | 0 | 0.3686 | 811.82 | 0.0007972 | 1756.02 | 0 | 0 | 0.0007972 | 1756.02 | 2023-05-13 05:51:02 | -0.0003039 | -0.1292 | -284.6504 | 0 | 关闭
3581 | 5 | 3 | 恒流放电 | 02:25:57 | 25:05:21 | -0.152 | 1.9897 | 0.3697 | 814.39 | 0 | 0 | 0.3697 | 814.39 | 0.0007996 | 1761.16 | 0 | 0 | 0.0007996 | 1761.16 | 2023-05-13 05:51:29 | -0.0003024 | -0.1169 | -257.5722 | 0 | 关闭
3582 | 5 | 3 | 恒流放电 | 02:26:00 | 25:05:23 | -0.152 | 1.9888 | 0.3698 | 814.61 | 0 | 0 | 0.3698 | 814.61 | 0.0007998 | 1761.58 | 0 | 0 | 0.0007998 | 1761.58 | 2023-05-13 05:51:32 | -0.0003023 | -0.108 | -237.7767 | 0 | 关闭
3583 | 5 | 3 | 恒流放电 | 02:26:26 | 25:05:49 | -0.152 | 1.9788 | 0.3709 | 817.04 | 0 | 0 | 0.3709 | 817.04 | 0.000802 | 1766.41 | 0 | 0 | 0.000802 | 1766.41 | 2023-05-13 05:51:58 | -0.0003007 | -0.1106 | -243.6221 | 0 | 关闭
3584 | 5 | 3 | 恒流放电 | 02:26:30 | 25:05:53 | -0.152 | 1.9774 | 0.3711 | 817.4 | 0 | 0 | 0.3711 | 817.4 | 0.0008023 | 1767.11 | 0 | 0 | 0.0008023 | 1767.11 | 2023-05-13 05:52:02 | -0.0003005 | -0.1146 | -252.3949 | 0 | 关闭
3585 | 5 | 3 | 恒流放电 | 02:26:55 | 25:06:19 | -0.152 | 1.9674 | 0.3722 | 819.8 | 0 | 0 | 0.3722 | 819.8 | 0.0008044 | 1771.86 | 0 | 0 | 0.0008044 | 1771.86 | 2023-05-13 05:52:28 | -0.000299 | -0.1093 | -240.8419 | 0 | 关闭
3586 | 5 | 3 | 恒流放电 | 02:27:00 | 25:06:23 | -0.152 | 1.9658 | 0.3724 | 820.19 | 0 | 0 | 0.3724 | 820.19 | 0.0008048 | 1772.61 | 0 | 0 | 0.0008048 | 1772.61 | 2023-05-13 05:52:32 | -0.0002988 | -0.1082 | -238.2832 | 0 | 关闭
3587 | 5 | 3 | 恒流放电 | 02:27:26 | 25:06:49 | -0.152 | 1.9558 | 0.3735 | 822.62 | 0 | 0 | 0.3735 | 822.62 | 0.0008069 | 1777.39 | 0 | 0 | 0.0008069 | 1777.39 | 2023-05-13 05:52:58 | -0.0002973 | -0.1106 | -243.6319 | 0 | 关闭
3588 | 5 | 3 | 恒流放电 | 02:27:30 | 25:06:53 | -0.152 | 1.9544 | 0.3736 | 822.97 | 0 | 0 | 0.3736 | 822.97 | 0.0008072 | 1778.08 | 0 | 0 | 0.0008072 | 1778.08 | 2023-05-13 05:53:02 | -0.000297 | -0.1146 | -252.4299 | 0 | 关闭
3589 | 5 | 3 | 恒流放电 | 02:27:56 | 25:07:19 | -0.152 | 1.9444 | 0.3747 | 825.41 | 0 | 0 | 0.3747 | 825.41 | 0.0008094 | 1782.83 | 0 | 0 | 0.0008094 | 1782.83 | 2023-05-13 05:53:28 | -0.0002955 | -0.1106 | -243.6319 | 0 | 关闭
3590 | 5 | 3 | 恒流放电 | 02:28:00 | 25:07:23 | -0.152 | 1.943 | 0.3749 | 825.76 | 0 | 0 | 0.3749 | 825.76 | 0.0008097 | 1783.52 | 0 | 0 | 0.0008097 | 1783.52 | 2023-05-13 05:53:32 | -0.0002953 | -0.1146 | -252.36 | 0 | 关闭
3591 | 5 | 3 | 恒流放电 | 02:28:26 | 25:07:49 | -0.152 | 1.933 | 0.376 | 828.19 | 0 | 0 | 0.376 | 828.19 | 0.0008119 | 1788.22 | 0 | 0 | 0.0008119 | 1788.22 | 2023-05-13 05:53:58 | -0.0002938 | -0.1102 | -242.6921 | 0 | 关闭
3592 | 5 | 3 | 恒流放电 | 02:28:30 | 25:07:53 | -0.152 | 1.9314 | 0.3762 | 828.55 | 0 | 0 | 0.3762 | 828.55 | 0.0008122 | 1788.92 | 0 | 0 | 0.0008122 | 1788.92 | 2023-05-13 05:54:02 | -0.0002935 | -0.1029 | -226.7499 | 0 | 关闭
3593 | 5 | 3 | 恒流放电 | 02:28:55 | 25:08:19 | -0.152 | 1.9214 | 0.3772 | 830.93 | 0 | 0 | 0.3772 | 830.93 | 0.0008142 | 1793.49 | 0 | 0 | 0.0008142 | 1793.49 | 2023-05-13 05:54:27 | -0.000292 | -0.1077 | -237.1219 | 0 | 关闭
3594 | 5 | 3 | 恒流放电 | 02:29:00 | 25:08:23 | -0.152 | 1.9196 | 0.3774 | 831.34 | 0 | 0 | 0.3774 | 831.34 | 0.0008146 | 1794.29 | 0 | 0 | 0.0008146 | 1794.29 | 2023-05-13 05:54:32 | -0.0002918 | -0.1055 | -232.4468 | 0 | 关闭
3595 | 5 | 3 | 恒流放电 | 02:29:24 | 25:08:48 | -0.152 | 1.9096 | 0.3785 | 833.64 | 0 | 0 | 0.3785 | 833.64 | 0.0008166 | 1798.69 | 0 | 0 | 0.0008166 | 1798.69 | 2023-05-13 05:54:56 | -0.0002902 | -0.1043 | -229.6623 | 0 | 关闭
3596 | 5 | 3 | 恒流放电 | 02:29:30 | 25:08:53 | -0.152 | 1.9075 | 0.3787 | 834.13 | 0 | 0 | 0.3787 | 834.13 | 0.000817 | 1799.63 | 0 | 0 | 0.000817 | 1799.63 | 2023-05-13 05:55:02 | -0.0002899 | -0.1066 | -234.7155 | 0 | 关闭
3597 | 5 | 3 | 恒流放电 | 02:29:54 | 25:09:18 | -0.152 | 1.8975 | 0.3797 | 836.41 | 0 | 0 | 0.3797 | 836.41 | 0.000819 | 1803.97 | 0 | 0 | 0.000819 | 1803.97 | 2023-05-13 05:55:26 | -0.0002884 | -0.1034 | -227.7827 | 0 | 关闭
3598 | 5 | 3 | 恒流放电 | 02:30:00 | 25:09:23 | -0.152 | 1.8952 | 0.38 | 836.92 | 0 | 0 | 0.38 | 836.92 | 0.0008194 | 1804.94 | 0 | 0 | 0.0008194 | 1804.94 | 2023-05-13 05:55:32 | -0.000288 | -0.1009 | -222.3499 | 0 | 关闭
3599 | 5 | 3 | 恒流放电 | 02:30:24 | 25:09:47 | -0.152 | 1.8852 | 0.381 | 839.16 | 0 | 0 | 0.381 | 839.16 | 0.0008214 | 1809.17 | 0 | 0 | 0.0008214 | 1809.17 | 2023-05-13 05:55:56 | -0.0002865 | -0.1017 | -224.092 | 0 | 关闭
3600 | 5 | 3 | 恒流放电 | 02:30:30 | 25:09:53 | -0.152 | 1.8828 | 0.3812 | 839.71 | 0 | 0 | 0.3812 | 839.71 | 0.0008218 | 1810.2 | 0 | 0 | 0.0008218 | 1810.2 | 2023-05-13 05:56:02 | -0.0002861 | -0.1038 | -228.5854 | 0 | 关闭
3601 | 5 | 3 | 恒流放电 | 02:30:53 | 25:10:17 | -0.152 | 1.8728 | 0.3822 | 841.93 | 0 | 0 | 0.3822 | 841.93 | 0.0008237 | 1814.38 | 0 | 0 | 0.0008237 | 1814.38 | 2023-05-13 05:56:26 | -0.0002846 | -0.1009 | -222.2418 | 0 | 关闭
3602 | 5 | 3 | 恒流放电 | 02:31:00 | 25:10:23 | -0.152 | 1.8703 | 0.3825 | 842.5 | 0 | 0 | 0.3825 | 842.5 | 0.0008242 | 1815.44 | 0 | 0 | 0.0008242 | 1815.44 | 2023-05-13 05:56:32 | -0.0002842 | -0.103 | -226.9212 | 0 | 关闭
3603 | 5 | 3 | 恒流放电 | 02:31:23 | 25:10:47 | -0.152 | 1.8603 | 0.3835 | 844.71 | 0 | 0 | 0.3835 | 844.71 | 0.0008261 | 1819.55 | 0 | 0 | 0.0008261 | 1819.55 | 2023-05-13 05:56:55 | -0.0002827 | -0.1001 | -220.3916 | 0 | 关闭
3604 | 5 | 3 | 恒流放电 | 02:31:30 | 25:10:53 | -0.152 | 1.8578 | 0.3838 | 845.29 | 0 | 0 | 0.3838 | 845.29 | 0.0008266 | 1820.64 | 0 | 0 | 0.0008266 | 1820.64 | 2023-05-13 05:57:02 | -0.0002823 | -0.1064 | -234.2829 | 0 | 关闭
3605 | 5 | 3 | 恒流放电 | 02:31:53 | 25:11:17 | -0.152 | 1.8478 | 0.3848 | 847.47 | 0 | 0 | 0.3848 | 847.47 | 0.0008284 | 1824.67 | 0 | 0 | 0.0008284 | 1824.67 | 2023-05-13 05:57:25 | -0.0002808 | -0.0988 | -217.5918 | 0 | 关闭
3606 | 5 | 3 | 恒流放电 | 02:32:00 | 25:11:23 | -0.152 | 1.845 | 0.385 | 848.08 | 0 | 0 | 0.385 | 848.08 | 0.0008289 | 1825.8 | 0 | 0 | 0.0008289 | 1825.8 | 2023-05-13 05:57:32 | -0.0002804 | -0.0995 | -219.1455 | 0 | 关闭
3607 | 5 | 3 | 恒流放电 | 02:32:22 | 25:11:46 | -0.152 | 1.835 | 0.386 | 850.21 | 0 | 0 | 0.386 | 850.21 | 0.0008307 | 1829.72 | 0 | 0 | 0.0008307 | 1829.72 | 2023-05-13 05:57:55 | -0.0002789 | -0.0967 | -212.9515 | 0 | 关闭
3608 | 5 | 3 | 恒流放电 | 02:32:30 | 25:11:53 | -0.152 | 1.8319 | 0.3863 | 850.87 | 0 | 0 | 0.3863 | 850.87 | 0.0008312 | 1830.93 | 0 | 0 | 0.0008312 | 1830.93 | 2023-05-13 05:58:02 | -0.0002784 | -0.0967 | -212.938 | 0 | 关闭
3609 | 5 | 3 | 恒流放电 | 02:32:53 | 25:12:17 | -0.152 | 1.8219 | 0.3873 | 853.05 | 0 | 0 | 0.3873 | 853.05 | 0.000833 | 1834.91 | 0 | 0 | 0.000833 | 1834.91 | 2023-05-13 05:58:25 | -0.0002769 | -0.0988 | -217.6016 | 0 | 关闭
3610 | 5 | 3 | 恒流放电 | 02:33:00 | 25:12:23 | -0.152 | 1.8193 | 0.3876 | 853.66 | 0 | 0 | 0.3876 | 853.66 | 0.0008336 | 1836.02 | 0 | 0 | 0.0008336 | 1836.02 | 2023-05-13 05:58:32 | -0.0002765 | -0.1072 | -236.0405 | 0 | 关闭
3611 | 5 | 3 | 恒流放电 | 02:33:22 | 25:12:46 | -0.152 | 1.8092 | 0.3885 | 855.79 | 0 | 0 | 0.3885 | 855.79 | 0.0008353 | 1839.89 | 0 | 0 | 0.0008353 | 1839.89 | 2023-05-13 05:58:55 | -0.000275 | -0.0957 | -210.8334 | 0 | 关闭
3612 | 5 | 3 | 恒流放电 | 02:33:30 | 25:12:53 | -0.152 | 1.806 | 0.3888 | 856.45 | 0 | 0 | 0.3888 | 856.45 | 0.0008359 | 1841.08 | 0 | 0 | 0.0008359 | 1841.08 | 2023-05-13 05:59:02 | -0.0002745 | -0.0937 | -206.3142 | 0 | 关闭
3613 | 5 | 3 | 恒流放电 | 02:33:52 | 25:13:15 | -0.152 | 1.796 | 0.3898 | 858.51 | 0 | 0 | 0.3898 | 858.51 | 0.0008375 | 1844.78 | 0 | 0 | 0.0008375 | 1844.78 | 2023-05-13 05:59:24 | -0.000273 | -0.0933 | -205.5115 | 0 | 关闭
3614 | 5 | 3 | 恒流放电 | 02:34:00 | 25:13:23 | -0.152 | 1.7925 | 0.3901 | 859.24 | 0 | 0 | 0.3901 | 859.24 | 0.0008381 | 1846.1 | 0 | 0 | 0.0008381 | 1846.1 | 2023-05-13 05:59:32 | -0.0002724 | -0.0953 | -209.8595 | 0 | 关闭
3615 | 5 | 3 | 恒流放电 | 02:34:21 | 25:13:45 | -0.152 | 1.7825 | 0.391 | 861.26 | 0 | 0 | 0.391 | 861.26 | 0.0008398 | 1849.71 | 0 | 0 | 0.0008398 | 1849.71 | 2023-05-13 05:59:53 | -0.0002709 | -0.0916 | -201.7915 | 0 | 关闭
3616 | 5 | 3 | 恒流放电 | 02:34:30 | 25:13:53 | -0.152 | 1.7786 | 0.3914 | 862.03 | 0 | 0 | 0.3914 | 862.03 | 0.0008404 | 1851.08 | 0 | 0 | 0.0008404 | 1851.08 | 2023-05-13 06:00:02 | -0.0002703 | -0.0898 | -197.899 | 0 | 关闭
3617 | 5 | 3 | 恒流放电 | 02:34:51 | 25:14:14 | -0.152 | 1.7686 | 0.3923 | 863.99 | 0 | 0 | 0.3923 | 863.99 | 0.000842 | 1854.56 | 0 | 0 | 0.000842 | 1854.56 | 2023-05-13 06:00:23 | -0.0002688 | -0.0891 | -196.1919 | 0 | 关闭
3618 | 5 | 3 | 恒流放电 | 02:35:00 | 25:14:23 | -0.152 | 1.7645 | 0.3926 | 864.82 | 0 | 0 | 0.3926 | 864.82 | 0.0008426 | 1856.02 | 0 | 0 | 0.0008426 | 1856.02 | 2023-05-13 06:00:32 | -0.0002682 | -0.0917 | -201.8791 | 0 | 关闭
3619 | 5 | 3 | 恒流放电 | 02:35:20 | 25:14:44 | -0.152 | 1.7545 | 0.3935 | 866.76 | 0 | 0 | 0.3935 | 866.76 | 0.0008442 | 1859.44 | 0 | 0 | 0.0008442 | 1859.44 | 2023-05-13 06:00:53 | -0.0002666 | -0.0882 | -194.3514 | 0 | 关闭
3620 | 5 | 3 | 恒流放电 | 02:35:30 | 25:14:53 | -0.152 | 1.7502 | 0.3939 | 867.61 | 0 | 0 | 0.3939 | 867.61 | 0.0008449 | 1860.93 | 0 | 0 | 0.0008449 | 1860.93 | 2023-05-13 06:01:02 | -0.000266 | -0.0893 | -196.7695 | 0 | 关闭
3621 | 5 | 3 | 恒流放电 | 02:35:51 | 25:15:14 | -0.152 | 1.7402 | 0.3948 | 869.56 | 0 | 0 | 0.3948 | 869.56 | 0.0008464 | 1864.33 | 0 | 0 | 0.0008464 | 1864.33 | 2023-05-13 06:01:23 | -0.0002645 | -0.0887 | -195.2814 | 0 | 关闭
3622 | 5 | 3 | 恒流放电 | 02:36:00 | 25:15:23 | -0.152 | 1.736 | 0.3952 | 870.4 | 0 | 0 | 0.3952 | 870.4 | 0.0008471 | 1865.79 | 0 | 0 | 0.0008471 | 1865.79 | 2023-05-13 06:01:32 | -0.0002639 | -0.0905 | -199.2635 | 0 | 关闭
3623 | 5 | 3 | 恒流放电 | 02:36:20 | 25:15:44 | -0.152 | 1.726 | 0.396 | 872.3 | 0 | 0 | 0.396 | 872.3 | 0.0008486 | 1869.09 | 0 | 0 | 0.0008486 | 1869.09 | 2023-05-13 06:01:52 | -0.0002623 | -0.0865 | -190.6216 | 0 | 关闭
3624 | 5 | 3 | 恒流放电 | 02:36:30 | 25:15:53 | -0.152 | 1.7214 | 0.3964 | 873.19 | 0 | 0 | 0.3964 | 873.19 | 0.0008493 | 1870.61 | 0 | 0 | 0.0008493 | 1870.61 | 2023-05-13 06:02:02 | -0.0002616 | -0.0872 | -192.0237 | 0 | 关闭
3625 | 5 | 3 | 恒流放电 | 02:36:50 | 25:16:14 | -0.152 | 1.7114 | 0.3973 | 875.09 | 0 | 0 | 0.3973 | 875.09 | 0.0008507 | 1873.88 | 0 | 0 | 0.0008507 | 1873.88 | 2023-05-13 06:02:22 | -0.0002601 | -0.0866 | -190.6412 | 0 | 关闭
3626 | 5 | 3 | 恒流放电 | 02:37:00 | 25:16:23 | -0.152 | 1.7068 | 0.3977 | 875.98 | 0 | 0 | 0.3977 | 875.98 | 0.0008514 | 1875.39 | 0 | 0 | 0.0008514 | 1875.39 | 2023-05-13 06:02:32 | -0.0002594 | -0.0872 | -192.0449 | 0 | 关闭
3627 | 5 | 3 | 恒流放电 | 02:37:13 | 25:16:37 | -0.152 | 1.7 | 0.3983 | 877.27 | 0 | 0 | 0.3983 | 877.27 | 0.0008524 | 1877.59 | 0 | 0 | 0.0008524 | 1877.59 | 2023-05-13 06:02:46 | -0.0002583 | -0.0863 | -190.0608 | 0 | 关闭
3628 | 5 | 4 | 搁置 | 00:00:00 | 25:16:37 | 0 | 1.7132 | 0 | 0 | 0 | 0 | 0 | 0 | 0 | 0 | 0 | 0 | 0 | 0 | 2023-05-13 06:02:46 | 0 | 0 | 0 | 0 | 关闭
3629 | 5 | 4 | 搁置 | 00:00:00 | 25:16:37 | 0 | 1.7243 | 0 | 0 | 0 | 0 | 0 | 0 | 0 | 0 | 0 | 0 | 0 | 0 | 2023-05-13 06:02:46 | 0 | 0 | 0 | 0 | 关闭
3630 | 5 | 4 | 搁置 | 00:00:00 | 25:16:38 | 0 | 1.7379 | 0 | 0 | 0 | 0 | 0 | 0 | 0 | 0 | 0 | 0 | 0 | 0 | 2023-05-13 06:02:46 | 0 | 0 | 0 | 0 | 关闭
3631 | 5 | 4 | 搁置 | 00:00:00 | 25:16:38 | 0 | 1.7518 | 0 | 0 | 0 | 0 | 0 | 0 | 0 | 0 | 0 | 0 | 0 | 0 | 2023-05-13 06:02:46 | 0 | 0 | 0 | 0 | 关闭
3632 | 5 | 4 | 搁置 | 00:00:01 | 25:16:38 | 0 | 1.764 | 0 | 0 | 0 | 0 | 0 | 0 | 0 | 0 | 0 | 0 | 0 | 0 | 2023-05-13 06:02:47 | 0 | 0 | 0 | 0 | 关闭
3633 | 5 | 4 | 搁置 | 00:00:01 | 25:16:39 | 0 | 1.7763 | 0 | 0 | 0 | 0 | 0 | 0 | 0 | 0 | 0 | 0 | 0 | 0 | 2023-05-13 06:02:47 | 0 | 0 | 0 | 0 | 关闭
3634 | 5 | 4 | 搁置 | 00:00:01 | 25:16:39 | 0 | 1.7869 | 0 | 0 | 0 | 0 | 0 | 0 | 0 | 0 | 0 | 0 | 0 | 0 | 2023-05-13 06:02:48 | 0 | 0 | 0 | 0 | 关闭
3635 | 5 | 4 | 搁置 | 00:00:02 | 25:16:39 | 0 | 1.797 | 0 | 0 | 0 | 0 | 0 | 0 | 0 | 0 | 0 | 0 | 0 | 0 | 2023-05-13 06:02:48 | 0 | 0 | 0 | 0 | 关闭
3636 | 5 | 4 | 搁置 | 00:00:02 | 25:16:40 | 0 | 1.8076 | 0 | 0 | 0 | 0 | 0 | 0 | 0 | 0 | 0 | 0 | 0 | 0 | 2023-05-13 06:02:48 | 0 | 0 | 0 | 0 | 关闭
3637 | 5 | 4 | 搁置 | 00:00:03 | 25:16:40 | 0 | 1.8177 | 0 | 0 | 0 | 0 | 0 | 0 | 0 | 0 | 0 | 0 | 0 | 0 | 2023-05-13 06:02:49 | 0 | 0 | 0 | 0 | 关闭
3638 | 5 | 4 | 搁置 | 00:00:03 | 25:16:41 | 0 | 1.828 | 0 | 0 | 0 | 0 | 0 | 0 | 0 | 0 | 0 | 0 | 0 | 0 | 2023-05-13 06:02:50 | 0 | 0 | 0 | 0 | 关闭
3639 | 5 | 4 | 搁置 | 00:00:04 | 25:16:42 | 0 | 1.838 | 0 | 0 | 0 | 0 | 0 | 0 | 0 | 0 | 0 | 0 | 0 | 0 | 2023-05-13 06:02:50 | 0 | 0 | 0 | 0 | 关闭
3640 | 5 | 4 | 搁置 | 00:00:05 | 25:16:42 | 0 | 1.8484 | 0 | 0 | 0 | 0 | 0 | 0 | 0 | 0 | 0 | 0 | 0 | 0 | 2023-05-13 06:02:51 | 0 | 0 | 0 | 0 | 关闭
3641 | 5 | 4 | 搁置 | 00:00:06 | 25:16:43 | 0 | 1.8592 | 0 | 0 | 0 | 0 | 0 | 0 | 0 | 0 | 0 | 0 | 0 | 0 | 2023-05-13 06:02:52 | 0 | 0 | 0 | 0 | 关闭
3642 | 5 | 4 | 搁置 | 00:00:06 | 25:16:44 | 0 | 1.8702 | 0 | 0 | 0 | 0 | 0 | 0 | 0 | 0 | 0 | 0 | 0 | 0 | 2023-05-13 06:02:53 | 0 | 0 | 0 | 0 | 关闭
3643 | 5 | 4 | 搁置 | 00:00:07 | 25:16:45 | 0 | 1.8813 | 0 | 0 | 0 | 0 | 0 | 0 | 0 | 0 | 0 | 0 | 0 | 0 | 2023-05-13 06:02:54 | 0 | 0 | 0 | 0 | 关闭
3644 | 5 | 4 | 搁置 | 00:00:08 | 25:16:46 | 0 | 1.8914 | 0 | 0 | 0 | 0 | 0 | 0 | 0 | 0 | 0 | 0 | 0 | 0 | 2023-05-13 06:02:55 | 0 | 0 | 0 | 0 | 关闭
3645 | 5 | 4 | 搁置 | 00:00:10 | 25:16:47 | 0 | 1.9016 | 0 | 0 | 0 | 0 | 0 | 0 | 0 | 0 | 0 | 0 | 0 | 0 | 2023-05-13 06:02:56 | 0 | 0 | 0 | 0 | 关闭
3646 | 5 | 4 | 搁置 | 00:00:11 | 25:16:48 | 0 | 1.9117 | 0 | 0 | 0 | 0 | 0 | 0 | 0 | 0 | 0 | 0 | 0 | 0 | 2023-05-13 06:02:57 | 0 | 0 | 0 | 0 | 关闭
3647 | 5 | 4 | 搁置 | 00:00:12 | 25:16:50 | 0 | 1.9218 | 0 | 0 | 0 | 0 | 0 | 0 | 0 | 0 | 0 | 0 | 0 | 0 | 2023-05-13 06:02:58 | 0 | 0 | 0 | 0 | 关闭
3648 | 5 | 4 | 搁置 | 00:00:13 | 25:16:51 | 0 | 1.9319 | 0 | 0 | 0 | 0 | 0 | 0 | 0 | 0 | 0 | 0 | 0 | 0 | 2023-05-13 06:03:00 | 0 | 0 | 0 | 0 | 关闭
3649 | 5 | 4 | 搁置 | 00:00:15 | 25:16:53 | 0 | 1.9421 | 0 | 0 | 0 | 0 | 0 | 0 | 0 | 0 | 0 | 0 | 0 | 0 | 2023-05-13 06:03:01 | 0 | 0 | 0 | 0 | 关闭
3650 | 5 | 4 | 搁置 | 00:00:17 | 25:16:54 | 0 | 1.9522 | 0 | 0 | 0 | 0 | 0 | 0 | 0 | 0 | 0 | 0 | 0 | 0 | 2023-05-13 06:03:03 | 0 | 0 | 0 | 0 | 关闭
3651 | 5 | 4 | 搁置 | 00:00:19 | 25:16:56 | 0 | 1.9624 | 0 | 0 | 0 | 0 | 0 | 0 | 0 | 0 | 0 | 0 | 0 | 0 | 2023-05-13 06:03:05 | 0 | 0 | 0 | 0 | 关闭
3652 | 5 | 4 | 搁置 | 00:00:21 | 25:16:58 | 0 | 1.9726 | 0 | 0 | 0 | 0 | 0 | 0 | 0 | 0 | 0 | 0 | 0 | 0 | 2023-05-13 06:03:07 | 0 | 0 | 0 | 0 | 关闭
3653 | 5 | 4 | 搁置 | 00:00:23 | 25:17:01 | 0 | 1.9827 | 0 | 0 | 0 | 0 | 0 | 0 | 0 | 0 | 0 | 0 | 0 | 0 | 2023-05-13 06:03:09 | 0 | 0 | 0 | 0 | 关闭
3654 | 5 | 4 | 搁置 | 00:00:26 | 25:17:03 | 0 | 1.9929 | 0 | 0 | 0 | 0 | 0 | 0 | 0 | 0 | 0 | 0 | 0 | 0 | 2023-05-13 06:03:12 | 0 | 0 | 0 | 0 | 关闭
3655 | 5 | 4 | 搁置 | 00:00:28 | 25:17:06 | 0 | 2.003 | 0 | 0 | 0 | 0 | 0 | 0 | 0 | 0 | 0 | 0 | 0 | 0 | 2023-05-13 06:03:14 | 0 | 0 | 0 | 0 | 关闭
3656 | 5 | 4 | 搁置 | 00:00:30 | 25:17:07 | 0 | 2.0071 | 0 | 0 | 0 | 0 | 0 | 0 | 0 | 0 | 0 | 0 | 0 | 0 | 2023-05-13 06:03:16 | 0 | 0 | 0 | 0 | 关闭
3657 | 5 | 4 | 搁置 | 00:00:33 | 25:17:10 | 0 | 2.0171 | 0 | 0 | 0 | 0 | 0 | 0 | 0 | 0 | 0 | 0 | 0 | 0 | 2023-05-13 06:03:19 | 0 | 0 | 0 | 0 | 关闭
3658 | 5 | 4 | 搁置 | 00:00:36 | 25:17:14 | 0 | 2.0272 | 0 | 0 | 0 | 0 | 0 | 0 | 0 | 0 | 0 | 0 | 0 | 0 | 2023-05-13 06:03:22 | 0 | 0 | 0 | 0 | 关闭
3659 | 5 | 4 | 搁置 | 00:00:40 | 25:17:18 | 0 | 2.0373 | 0 | 0 | 0 | 0 | 0 | 0 | 0 | 0 | 0 | 0 | 0 | 0 | 2023-05-13 06:03:26 | 0 | 0 | 0 | 0 | 关闭
3660 | 5 | 4 | 搁置 | 00:00:44 | 25:17:22 | 0 | 2.0473 | 0 | 0 | 0 | 0 | 0 | 0 | 0 | 0 | 0 | 0 | 0 | 0 | 2023-05-13 06:03:30 | 0 | 0 | 0 | 0 | 关闭
3661 | 5 | 4 | 搁置 | 00:00:49 | 25:17:27 | 0 | 2.0574 | 0 | 0 | 0 | 0 | 0 | 0 | 0 | 0 | 0 | 0 | 0 | 0 | 2023-05-13 06:03:35 | 0 | 0 | 0 | 0 | 关闭
3662 | 5 | 4 | 搁置 | 00:00:55 | 25:17:32 | 0 | 2.0674 | 0 | 0 | 0 | 0 | 0 | 0 | 0 | 0 | 0 | 0 | 0 | 0 | 2023-05-13 06:03:41 | 0 | 0 | 0 | 0 | 关闭
3663 | 5 | 4 | 搁置 | 00:01:00 | 25:17:37 | 0 | 2.0749 | 0 | 0 | 0 | 0 | 0 | 0 | 0 | 0 | 0 | 0 | 0 | 0 | 2023-05-13 06:03:46 | 0 | 0 | 0 | 0 | 关闭
3664 | 5 | 5 | 恒流充电 | 00:00:00 | 25:17:37 | 0.1519 | 2.0867 | 0 | 0 | 0 | 0 | 0 | 0 | 0 | 0 | 0 | 0 | 0 | 0 | 2023-05-13 06:03:46 | 0.0003169 | 0 | 0 | 0 | 关闭
3665 | 5 | 5 | 恒流充电 | 00:00:00 | 25:17:38 | 0.152 | 2.1056 | 0 | 0.04 | 0 | 0.04 | 0 | 0 | 0 | 0.08 | 0 | 0.08 | 0 | 0 | 2023-05-13 06:03:46 | 0.00032 | 0.0009 | 1.967 | 0 | 关闭
3666 | 5 | 5 | 恒流充电 | 00:00:00 | 25:17:38 | 0.152 | 2.1211 | 0 | 0.06 | 0 | 0.06 | 0 | 0 | 1e-07 | 0.12 | 1e-07 | 0.12 | 0 | 0 | 2023-05-13 06:03:46 | 0.0003223 | 0.0005 | 1.2 | 0 | 关闭
3667 | 5 | 5 | 恒流充电 | 00:00:00 | 25:17:38 | 0.152 | 2.1316 | 0 | 0.07 | 0 | 0.07 | 0 | 0 | 1e-07 | 0.16 | 1e-07 | 0.16 | 0 | 0 | 2023-05-13 06:03:47 | 0.0003239 | 0.0008 | 1.7709 | 0 | 关闭
3668 | 5 | 5 | 恒流充电 | 00:00:01 | 25:17:38 | 0.152 | 2.1449 | 0 | 0.1 | 0 | 0.1 | 0 | 0 | 1e-07 | 0.22 | 1e-07 | 0.22 | 0 | 0 | 2023-05-13 06:03:47 | 0.000326 | 0.001 | 2.0973 | 0 | 关闭
3669 | 5 | 5 | 恒流充电 | 00:00:01 | 25:17:39 | 0.152 | 2.1557 | 0.0001 | 0.13 | 0.0001 | 0.13 | 0 | 0 | 1e-07 | 0.28 | 1e-07 | 0.28 | 0 | 0 | 2023-05-13 06:03:47 | 0.0003276 | 0.0012 | 2.5828 | 0 | 关闭
3670 | 5 | 5 | 恒流充电 | 00:00:01 | 25:17:39 | 0.152 | 2.1658 | 0.0001 | 0.16 | 0.0001 | 0.16 | 0 | 0 | 2e-07 | 0.34 | 2e-07 | 0.34 | 0 | 0 | 2023-05-13 06:03:47 | 0.0003292 | 0.0013 | 2.7624 | 0 | 关闭
3671 | 5 | 5 | 恒流充电 | 00:00:02 | 25:17:39 | 0.152 | 2.1776 | 0.0001 | 0.2 | 0.0001 | 0.2 | 0 | 0 | 2e-07 | 0.44 | 2e-07 | 0.44 | 0 | 0 | 2023-05-13 06:03:48 | 0.000331 | 0.0018 | 3.9407 | 0 | 关闭
3672 | 5 | 5 | 恒流充电 | 00:00:02 | 25:17:40 | 0.152 | 2.1886 | 0.0001 | 0.26 | 0.0001 | 0.26 | 0 | 0 | 3e-07 | 0.56 | 3e-07 | 0.56 | 0 | 0 | 2023-05-13 06:03:49 | 0.0003326 | 0.0023 | 5.0722 | 0 | 关闭
3673 | 5 | 5 | 恒流充电 | 00:00:03 | 25:17:41 | 0.152 | 2.1986 | 0.0002 | 0.33 | 0.0002 | 0.33 | 0 | 0 | 3e-07 | 0.72 | 3e-07 | 0.72 | 0 | 0 | 2023-05-13 06:03:49 | 0.0003341 | 0.0034 | 7.4394 | 0 | 关闭
3674 | 5 | 5 | 恒流充电 | 00:00:04 | 25:17:42 | 0.152 | 2.2088 | 0.0002 | 0.45 | 0.0002 | 0.45 | 0 | 0 | 4e-07 | 0.97 | 4e-07 | 0.97 | 0 | 0 | 2023-05-13 06:03:51 | 0.0003357 | 0.005 | 10.94 | 0 | 关闭
3675 | 5 | 5 | 恒流充电 | 00:00:06 | 25:17:44 | 0.152 | 2.2189 | 0.0003 | 0.62 | 0.0003 | 0.62 | 0 | 0 | 6e-07 | 1.36 | 6e-07 | 1.36 | 0 | 0 | 2023-05-13 06:03:52 | 0.0003373 | 0.0079 | 17.4933 | 0 | 关闭
3676 | 5 | 5 | 恒流充电 | 00:00:09 | 25:17:47 | 0.152 | 2.229 | 0.0004 | 0.89 | 0.0004 | 0.89 | 0 | 0 | 9e-07 | 1.96 | 9e-07 | 1.96 | 0 | 0 | 2023-05-13 06:03:55 | 0.0003388 | 0.0121 | 26.6995 | 0 | 关闭
3677 | 5 | 5 | 恒流充电 | 00:00:14 | 25:17:51 | 0.152 | 2.2391 | 0.0006 | 1.32 | 0.0006 | 1.32 | 0 | 0 | 1.3e-06 | 2.92 | 1.3e-06 | 2.92 | 0 | 0 | 2023-05-13 06:04:00 | 0.0003403 | 0.0192 | 42.3524 | 0 | 关闭
3678 | 5 | 5 | 恒流充电 | 00:00:21 | 25:17:58 | 0.152 | 2.2491 | 0.0009 | 1.97 | 0.0009 | 1.97 | 0 | 0 | 2e-06 | 4.38 | 2e-06 | 4.38 | 0 | 0 | 2023-05-13 06:04:07 | 0.0003418 | 0.0296 | 65.0924 | 0 | 关闭
3679 | 5 | 5 | 恒流充电 | 00:00:30 | 25:18:07 | 0.152 | 2.257 | 0.0013 | 2.79 | 0.0013 | 2.79 | 0 | 0 | 2.8e-06 | 6.22 | 2.8e-06 | 6.22 | 0 | 0 | 2023-05-13 06:04:16 | 0.000343 | 0.047 | 103.5839 | 0 | 关闭
3680 | 5 | 5 | 恒流充电 | 00:00:54 | 25:18:31 | 0.152 | 2.267 | 0.0023 | 5.05 | 0.0023 | 5.05 | 0 | 0 | 5.1e-06 | 11.33 | 5.1e-06 | 11.33 | 0 | 0 | 2023-05-13 06:04:40 | 0.0003445 | 0.1026 | 225.9655 | 0 | 关闭
3681 | 5 | 5 | 恒流充电 | 00:01:00 | 25:18:37 | 0.152 | 2.2678 | 0.0025 | 5.58 | 0.0025 | 5.58 | 0 | 0 | 5.7e-06 | 12.54 | 5.7e-06 | 12.54 | 0 | 0 | 2023-05-13 06:04:46 | 0.0003447 | 0.3008 | 662.552 | 0 | 关闭
3682 | 5 | 5 | 恒流充电 | 00:01:30 | 25:19:07 | 0.152 | 2.2678 | 0.0038 | 8.37 | 0.0038 | 8.37 | 0 | 0 | 8.6e-06 | 18.86 | 8.6e-06 | 18.86 | 0 | 0 | 2023-05-13 06:05:16 | 0.0003447 | 0 | 0 | 0 | 关闭
3683 | 5 | 5 | 恒流充电 | 00:02:00 | 25:19:37 | 0.152 | 2.2641 | 0.0051 | 11.16 | 0.0051 | 11.16 | 0 | 0 | 1.14e-05 | 25.19 | 1.14e-05 | 25.19 | 0 | 0 | 2023-05-13 06:05:46 | 0.0003441 | -0.3423 | -753.972 | 0 | 关闭
3684 | 5 | 5 | 恒流充电 | 00:02:30 | 25:20:07 | 0.152 | 2.259 | 0.0063 | 13.95 | 0.0063 | 13.95 | 0 | 0 | 1.43e-05 | 31.5 | 1.43e-05 | 31.5 | 0 | 0 | 2023-05-13 06:06:16 | 0.0003433 | -0.2483 | -546.9981 | 0 | 关闭
3685 | 5 | 5 | 恒流充电 | 00:03:00 | 25:20:37 | 0.152 | 2.2536 | 0.0076 | 16.74 | 0.0076 | 16.74 | 0 | 0 | 1.72e-05 | 37.79 | 1.72e-05 | 37.79 | 0 | 0 | 2023-05-13 06:06:46 | 0.0003425 | -0.2345 | -516.6059 | 0 | 关闭
3686 | 5 | 5 | 恒流充电 | 00:03:30 | 25:21:07 | 0.152 | 2.2487 | 0.0089 | 19.53 | 0.0089 | 19.53 | 0 | 0 | 2e-05 | 44.07 | 2e-05 | 44.07 | 0 | 0 | 2023-05-13 06:07:16 | 0.0003418 | -0.2585 | -569.3171 | 0 | 关闭
3687 | 5 | 5 | 恒流充电 | 00:04:00 | 25:21:37 | 0.152 | 2.2442 | 0.0101 | 22.32 | 0.0101 | 22.32 | 0 | 0 | 2.29e-05 | 50.34 | 2.29e-05 | 50.34 | 0 | 0 | 2023-05-13 06:07:46 | 0.0003411 | -0.2814 | -619.919 | 0 | 关闭
3688 | 5 | 5 | 恒流充电 | 00:04:30 | 25:22:07 | 0.152 | 2.2404 | 0.0114 | 25.11 | 0.0114 | 25.11 | 0 | 0 | 2.57e-05 | 56.59 | 2.57e-05 | 56.59 | 0 | 0 | 2023-05-13 06:08:16 | 0.0003405 | -0.3333 | -734.1097 | 0 | 关闭
3689 | 5 | 5 | 恒流充电 | 00:05:00 | 25:22:37 | 0.152 | 2.2371 | 0.0127 | 27.9 | 0.0127 | 27.9 | 0 | 0 | 2.85e-05 | 62.84 | 2.85e-05 | 62.84 | 0 | 0 | 2023-05-13 06:08:46 | 0.00034 | -0.3838 | -845.3422 | 0 | 关闭
3690 | 5 | 5 | 恒流充电 | 00:05:30 | 25:23:07 | 0.152 | 2.2343 | 0.0139 | 30.69 | 0.0139 | 30.69 | 0 | 0 | 3.14e-05 | 69.07 | 3.14e-05 | 69.07 | 0 | 0 | 2023-05-13 06:09:16 | 0.0003395 | -0.4523 | -996.294 | 0 | 关闭
3691 | 5 | 5 | 恒流充电 | 00:06:00 | 25:23:37 | 0.152 | 2.2321 | 0.0152 | 33.48 | 0.0152 | 33.48 | 0 | 0 | 3.42e-05 | 75.3 | 3.42e-05 | 75.3 | 0 | 0 | 2023-05-13 06:09:46 | 0.0003392 | -0.5757 | -1268.0022 | 0 | 关闭
3692 | 5 | 5 | 恒流充电 | 00:06:30 | 25:24:07 | 0.152 | 2.2303 | 0.0165 | 36.27 | 0.0165 | 36.27 | 0 | 0 | 3.7e-05 | 81.53 | 3.7e-05 | 81.53 | 0 | 0 | 2023-05-13 06:10:16 | 0.000339 | -0.7036 | -1549.777 | 0 | 关闭
3693 | 5 | 5 | 恒流充电 | 00:07:00 | 25:24:37 | 0.152 | 2.2284 | 0.0177 | 39.06 | 0.0177 | 39.06 | 0 | 0 | 3.98e-05 | 87.75 | 3.98e-05 | 87.75 | 0 | 0 | 2023-05-13 06:10:46 | 0.0003387 | -0.6666 | -1468.2227 | 0 | 关闭
3694 | 5 | 5 | 恒流充电 | 00:07:30 | 25:25:07 | 0.152 | 2.2268 | 0.019 | 41.84 | 0.019 | 41.84 | 0 | 0 | 4.27e-05 | 93.96 | 4.27e-05 | 93.96 | 0 | 0 | 2023-05-13 06:11:16 | 0.0003384 | -0.7915 | -1743.4991 | 0 | 关闭
3695 | 5 | 5 | 恒流充电 | 00:08:00 | 25:25:37 | 0.152 | 2.2255 | 0.0203 | 44.63 | 0.0203 | 44.63 | 0 | 0 | 4.55e-05 | 100.17 | 4.55e-05 | 100.17 | 0 | 0 | 2023-05-13 06:11:46 | 0.0003382 | -0.9742 | -2145.8263 | 0 | 关闭
3696 | 5 | 5 | 恒流充电 | 00:08:30 | 25:26:07 | 0.152 | 2.2242 | 0.0215 | 47.42 | 0.0215 | 47.42 | 0 | 0 | 4.83e-05 | 106.38 | 4.83e-05 | 106.38 | 0 | 0 | 2023-05-13 06:12:16 | 0.000338 | -0.9742 | -2145.8545 | 0 | 关闭
3697 | 5 | 5 | 恒流充电 | 00:09:00 | 25:26:37 | 0.152 | 2.2233 | 0.0228 | 50.21 | 0.0228 | 50.21 | 0 | 0 | 5.11e-05 | 112.58 | 5.11e-05 | 112.58 | 0 | 0 | 2023-05-13 06:12:46 | 0.0003379 | -1.4072 | -3099.5608 | 0 | 关闭
3698 | 5 | 5 | 恒流充电 | 00:09:30 | 25:27:07 | 0.152 | 2.2223 | 0.0241 | 53 | 0.0241 | 53 | 0 | 0 | 5.39e-05 | 118.78 | 5.39e-05 | 118.78 | 0 | 0 | 2023-05-13 06:13:16 | 0.0003378 | -1.2665 | -2789.5986 | 0 | 关闭
3699 | 5 | 5 | 恒流充电 | 00:10:00 | 25:27:37 | 0.152 | 2.2216 | 0.0253 | 55.79 | 0.0253 | 55.79 | 0 | 0 | 5.67e-05 | 124.98 | 5.67e-05 | 124.98 | 0 | 0 | 2023-05-13 06:13:46 | 0.0003376 | -1.8092 | -3985.1322 | 0 | 关闭
3700 | 5 | 5 | 恒流充电 | 00:10:30 | 25:28:07 | 0.152 | 2.2209 | 0.0266 | 58.58 | 0.0266 | 58.58 | 0 | 0 | 5.96e-05 | 131.17 | 5.96e-05 | 131.17 | 0 | 0 | 2023-05-13 06:14:16 | 0.0003375 | -1.8092 | -3985.0797 | 0 | 关闭
3701 | 5 | 5 | 恒流充电 | 00:11:00 | 25:28:37 | 0.152 | 2.2204 | 0.0279 | 61.37 | 0.0279 | 61.37 | 0 | 0 | 6.24e-05 | 137.37 | 6.24e-05 | 137.37 | 0 | 0 | 2023-05-13 06:14:46 | 0.0003374 | -2.5329 | -5579.1605 | 0 | 关闭
3702 | 5 | 5 | 恒流充电 | 00:11:30 | 25:29:07 | 0.152 | 2.22 | 0.0291 | 64.16 | 0.0291 | 64.16 | 0 | 0 | 6.52e-05 | 143.56 | 6.52e-05 | 143.56 | 0 | 0 | 2023-05-13 06:15:16 | 0.0003374 | -3.1662 | -6973.966 | 0 | 关闭
3703 | 5 | 5 | 恒流充电 | 00:12:00 | 25:29:37 | 0.152 | 2.2197 | 0.0304 | 66.95 | 0.0304 | 66.95 | 0 | 0 | 6.8e-05 | 149.76 | 6.8e-05 | 149.76 | 0 | 0 | 2023-05-13 06:15:46 | 0.0003374 | -4.2215 | -9298.5601 | 0 | 关闭
3704 | 5 | 5 | 恒流充电 | 00:12:30 | 25:30:07 | 0.152 | 2.2195 | 0.0317 | 69.74 | 0.0317 | 69.74 | 0 | 0 | 7.08e-05 | 155.95 | 7.08e-05 | 155.95 | 0 | 0 | 2023-05-13 06:16:16 | 0.0003373 | -6.3329 | -13949.0639 | 0 | 关闭
3705 | 5 | 5 | 恒流充电 | 00:13:00 | 25:30:37 | 0.152 | 2.2194 | 0.0329 | 72.53 | 0.0329 | 72.53 | 0 | 0 | 7.36e-05 | 162.14 | 7.36e-05 | 162.14 | 0 | 0 | 2023-05-13 06:16:46 | 0.0003373 | -12.6661 | -27898.862 | 0 | 关闭
3706 | 5 | 5 | 恒流充电 | 00:13:30 | 25:31:07 | 0.152 | 2.2193 | 0.0342 | 75.32 | 0.0342 | 75.32 | 0 | 0 | 7.64e-05 | 168.33 | 7.64e-05 | 168.33 | 0 | 0 | 2023-05-13 06:17:16 | 0.0003373 | -12.6657 | -27898.0054 | 0 | 关闭
3707 | 5 | 5 | 恒流充电 | 00:14:00 | 25:31:37 | 0.152 | 2.2192 | 0.0355 | 78.11 | 0.0355 | 78.11 | 0 | 0 | 7.92e-05 | 174.52 | 7.92e-05 | 174.52 | 0 | 0 | 2023-05-13 06:17:46 | 0.0003373 | -12.6661 | -27898.8008 | 0 | 关闭
3708 | 5 | 5 | 恒流充电 | 00:14:30 | 25:32:07 | 0.152 | 2.2193 | 0.0367 | 80.9 | 0.0367 | 80.9 | 0 | 0 | 8.2e-05 | 180.71 | 8.2e-05 | 180.71 | 0 | 0 | 2023-05-13 06:18:16 | 0.0003373 | 12.6661 | 27898.8008 | 0 | 关闭
3709 | 5 | 5 | 恒流充电 | 00:15:00 | 25:32:37 | 0.152 | 2.2195 | 0.038 | 83.69 | 0.038 | 83.69 | 0 | 0 | 8.49e-05 | 186.91 | 8.49e-05 | 186.91 | 0 | 0 | 2023-05-13 06:18:46 | 0.0003373 | 6.3327 | 13948.6662 | 0 | 关闭
3710 | 5 | 5 | 恒流充电 | 00:15:30 | 25:33:07 | 0.152 | 2.2198 | 0.0393 | 86.48 | 0.0393 | 86.48 | 0 | 0 | 8.77e-05 | 193.1 | 8.77e-05 | 193.1 | 0 | 0 | 2023-05-13 06:19:16 | 0.0003373 | 4.2218 | 9299.1312 | 0 | 关闭
3711 | 5 | 5 | 恒流充电 | 00:16:00 | 25:33:37 | 0.152 | 2.2199 | 0.0405 | 89.27 | 0.0405 | 89.27 | 0 | 0 | 9.05e-05 | 199.29 | 9.05e-05 | 199.29 | 0 | 0 | 2023-05-13 06:19:46 | 0.0003374 | 12.6654 | 27897.3324 | 0 | 关闭
3712 | 5 | 5 | 恒流充电 | 00:16:30 | 25:34:07 | 0.152 | 2.2202 | 0.0418 | 92.06 | 0.0418 | 92.06 | 0 | 0 | 9.33e-05 | 205.48 | 9.33e-05 | 205.48 | 0 | 0 | 2023-05-13 06:20:16 | 0.0003374 | 4.2218 | 9299.0904 | 0 | 关闭
3713 | 5 | 5 | 恒流充电 | 00:17:00 | 25:34:37 | 0.152 | 2.2204 | 0.0431 | 94.85 | 0.0431 | 94.85 | 0 | 0 | 9.61e-05 | 211.68 | 9.61e-05 | 211.68 | 0 | 0 | 2023-05-13 06:20:46 | 0.0003375 | 6.3328 | 13948.7885 | 0 | 关闭
3714 | 5 | 5 | 恒流充电 | 00:17:30 | 25:35:07 | 0.152 | 2.2207 | 0.0443 | 97.64 | 0.0443 | 97.64 | 0 | 0 | 9.89e-05 | 217.87 | 9.89e-05 | 217.87 | 0 | 0 | 2023-05-13 06:21:16 | 0.0003375 | 4.2218 | 9299.2128 | 0 | 关闭
3715 | 5 | 5 | 恒流充电 | 00:18:00 | 25:35:37 | 0.152 | 2.221 | 0.0456 | 100.43 | 0.0456 | 100.43 | 0 | 0 | 0.0001017 | 224.07 | 0.0001017 | 224.07 | 0 | 0 | 2023-05-13 06:21:46 | 0.0003376 | 4.2218 | 9299.1312 | 0 | 关闭
3716 | 5 | 5 | 恒流充电 | 00:18:30 | 25:36:07 | 0.152 | 2.2212 | 0.0469 | 103.22 | 0.0469 | 103.22 | 0 | 0 | 0.0001045 | 230.26 | 0.0001045 | 230.26 | 0 | 0 | 2023-05-13 06:22:16 | 0.0003376 | 6.3327 | 13948.605 | 0 | 关闭
3717 | 5 | 5 | 恒流充电 | 00:19:00 | 25:36:37 | 0.152 | 2.2213 | 0.0481 | 106.01 | 0.0481 | 106.01 | 0 | 0 | 0.0001074 | 236.46 | 0.0001074 | 236.46 | 0 | 0 | 2023-05-13 06:22:46 | 0.0003376 | 12.6653 | 27897.21 | 0 | 关闭
3718 | 5 | 5 | 恒流充电 | 00:19:30 | 25:37:07 | 0.152 | 2.2215 | 0.0494 | 108.8 | 0.0494 | 108.8 | 0 | 0 | 0.0001102 | 242.66 | 0.0001102 | 242.66 | 0 | 0 | 2023-05-13 06:23:16 | 0.0003376 | 6.3327 | 13948.605 | 0 | 关闭
3719 | 5 | 5 | 恒流充电 | 00:20:00 | 25:37:37 | 0.152 | 2.2217 | 0.0507 | 111.59 | 0.0507 | 111.59 | 0 | 0 | 0.000113 | 248.86 | 0.000113 | 248.86 | 0 | 0 | 2023-05-13 06:23:46 | 0.0003377 | 6.3327 | 13948.7274 | 0 | 关闭
3720 | 5 | 5 | 恒流充电 | 00:20:30 | 25:38:07 | 0.152 | 2.222 | 0.0519 | 114.38 | 0.0519 | 114.38 | 0 | 0 | 0.0001158 | 255.05 | 0.0001158 | 255.05 | 0 | 0 | 2023-05-13 06:24:16 | 0.0003377 | 4.2218 | 9299.1516 | 0 | 关闭
3721 | 5 | 5 | 恒流充电 | 00:21:00 | 25:38:37 | 0.152 | 2.2221 | 0.0532 | 117.17 | 0.0532 | 117.17 | 0 | 0 | 0.0001186 | 261.25 | 0.0001186 | 261.25 | 0 | 0 | 2023-05-13 06:24:46 | 0.0003377 | 12.6654 | 27897.4547 | 0 | 关闭
3722 | 5 | 5 | 恒流充电 | 00:21:30 | 25:39:07 | 0.152 | 2.2223 | 0.0545 | 119.96 | 0.0545 | 119.96 | 0 | 0 | 0.0001214 | 267.45 | 0.0001214 | 267.45 | 0 | 0 | 2023-05-13 06:25:16 | 0.0003378 | 6.3327 | 13948.6662 | 0 | 关闭
3723 | 5 | 5 | 恒流充电 | 00:22:00 | 25:39:37 | 0.152 | 2.2226 | 0.0557 | 122.75 | 0.0557 | 122.75 | 0 | 0 | 0.0001242 | 273.65 | 0.0001242 | 273.65 | 0 | 0 | 2023-05-13 06:25:46 | 0.0003378 | 4.2218 | 9299.1516 | 0 | 关闭
3724 | 5 | 5 | 恒流充电 | 00:22:30 | 25:40:07 | 0.152 | 2.2227 | 0.057 | 125.54 | 0.057 | 125.54 | 0 | 0 | 0.0001271 | 279.85 | 0.0001271 | 279.85 | 0 | 0 | 2023-05-13 06:26:16 | 0.0003378 | 12.6656 | 27897.6995 | 0 | 关闭
3725 | 5 | 5 | 恒流充电 | 00:23:00 | 25:40:37 | 0.152 | 2.223 | 0.0583 | 128.33 | 0.0583 | 128.33 | 0 | 0 | 0.0001299 | 286.06 | 0.0001299 | 286.06 | 0 | 0 | 2023-05-13 06:26:46 | 0.0003379 | 4.2218 | 9299.1108 | 0 | 关闭
3726 | 5 | 5 | 恒流充电 | 00:23:30 | 25:41:07 | 0.152 | 2.2233 | 0.0595 | 131.12 | 0.0595 | 131.12 | 0 | 0 | 0.0001327 | 292.26 | 0.0001327 | 292.26 | 0 | 0 | 2023-05-13 06:27:16 | 0.0003379 | 4.2218 | 9299.1516 | 0 | 关闭
3727 | 5 | 5 | 恒流充电 | 00:24:00 | 25:41:37 | 0.152 | 2.2235 | 0.0608 | 133.91 | 0.0608 | 133.91 | 0 | 0 | 0.0001355 | 298.46 | 0.0001355 | 298.46 | 0 | 0 | 2023-05-13 06:27:46 | 0.0003379 | 6.3327 | 13948.7274 | 0 | 关闭
3728 | 5 | 5 | 恒流充电 | 00:24:30 | 25:42:07 | 0.152 | 2.2237 | 0.0621 | 136.7 | 0.0621 | 136.7 | 0 | 0 | 0.0001383 | 304.66 | 0.0001383 | 304.66 | 0 | 0 | 2023-05-13 06:28:16 | 0.000338 | 6.3327 | 13948.605 | 0 | 关闭
3729 | 5 | 5 | 恒流充电 | 00:25:00 | 25:42:37 | 0.152 | 2.224 | 0.0633 | 139.48 | 0.0633 | 139.48 | 0 | 0 | 0.0001411 | 310.87 | 0.0001411 | 310.87 | 0 | 0 | 2023-05-13 06:28:46 | 0.000338 | 4.2218 | 9299.07 | 0 | 关闭
3730 | 5 | 5 | 恒流充电 | 00:25:30 | 25:43:07 | 0.152 | 2.2242 | 0.0646 | 142.27 | 0.0646 | 142.27 | 0 | 0 | 0.000144 | 317.07 | 0.000144 | 317.07 | 0 | 0 | 2023-05-13 06:29:16 | 0.0003381 | 6.3327 | 13948.7274 | 0 | 关闭
3731 | 5 | 5 | 恒流充电 | 00:26:00 | 25:43:37 | 0.152 | 2.2245 | 0.0659 | 145.06 | 0.0659 | 145.06 | 0 | 0 | 0.0001468 | 323.28 | 0.0001468 | 323.28 | 0 | 0 | 2023-05-13 06:29:46 | 0.0003381 | 4.2218 | 9299.1516 | 0 | 关闭
3732 | 5 | 5 | 恒流充电 | 00:26:30 | 25:44:07 | 0.152 | 2.2247 | 0.0671 | 147.85 | 0.0671 | 147.85 | 0 | 0 | 0.0001496 | 329.48 | 0.0001496 | 329.48 | 0 | 0 | 2023-05-13 06:30:16 | 0.0003381 | 6.3328 | 13948.7885 | 0 | 关闭
3733 | 5 | 5 | 恒流充电 | 00:27:00 | 25:44:37 | 0.152 | 2.225 | 0.0684 | 150.64 | 0.0684 | 150.64 | 0 | 0 | 0.0001524 | 335.69 | 0.0001524 | 335.69 | 0 | 0 | 2023-05-13 06:30:46 | 0.0003382 | 4.2217 | 9298.9476 | 0 | 关闭
3734 | 5 | 5 | 恒流充电 | 00:27:30 | 25:45:07 | 0.152 | 2.2253 | 0.0697 | 153.43 | 0.0697 | 153.43 | 0 | 0 | 0.0001552 | 341.9 | 0.0001552 | 341.9 | 0 | 0 | 2023-05-13 06:31:16 | 0.0003382 | 4.2218 | 9299.1108 | 0 | 关闭
3735 | 5 | 5 | 恒流充电 | 00:28:00 | 25:45:37 | 0.152 | 2.2256 | 0.0709 | 156.22 | 0.0709 | 156.22 | 0 | 0 | 0.000158 | 348.11 | 0.000158 | 348.11 | 0 | 0 | 2023-05-13 06:31:46 | 0.0003382 | 4.2217 | 9298.9476 | 0 | 关闭
3736 | 5 | 5 | 恒流充电 | 00:28:30 | 25:46:07 | 0.152 | 2.2261 | 0.0722 | 159.01 | 0.0722 | 159.01 | 0 | 0 | 0.0001609 | 354.32 | 0.0001609 | 354.32 | 0 | 0 | 2023-05-13 06:32:16 | 0.0003383 | 2.5331 | 5579.5154 | 0 | 关闭
3737 | 5 | 5 | 恒流充电 | 00:29:00 | 25:46:37 | 0.152 | 2.2264 | 0.0735 | 161.8 | 0.0735 | 161.8 | 0 | 0 | 0.0001637 | 360.53 | 0.0001637 | 360.53 | 0 | 0 | 2023-05-13 06:32:46 | 0.0003383 | 4.2218 | 9299.07 | 0 | 关闭
3738 | 5 | 5 | 恒流充电 | 00:29:30 | 25:47:07 | 0.152 | 2.2269 | 0.0747 | 164.59 | 0.0747 | 164.59 | 0 | 0 | 0.0001665 | 366.74 | 0.0001665 | 366.74 | 0 | 0 | 2023-05-13 06:33:16 | 0.0003384 | 2.533 | 5579.3441 | 0 | 关闭
3739 | 5 | 5 | 恒流充电 | 00:30:00 | 25:47:37 | 0.152 | 2.2274 | 0.076 | 167.38 | 0.076 | 167.38 | 0 | 0 | 0.0001693 | 372.95 | 0.0001693 | 372.95 | 0 | 0 | 2023-05-13 06:33:46 | 0.0003385 | 2.5331 | 5579.442 | 0 | 关闭
3740 | 5 | 5 | 恒流充电 | 00:30:30 | 25:48:07 | 0.152 | 2.228 | 0.0773 | 170.17 | 0.0773 | 170.17 | 0 | 0 | 0.0001721 | 379.17 | 0.0001721 | 379.17 | 0 | 0 | 2023-05-13 06:34:16 | 0.0003386 | 2.1109 | 4649.5146 | 0 | 关闭
3741 | 5 | 5 | 恒流充电 | 00:31:00 | 25:48:37 | 0.152 | 2.2284 | 0.0785 | 172.96 | 0.0785 | 172.96 | 0 | 0 | 0.000175 | 385.38 | 0.000175 | 385.38 | 0 | 0 | 2023-05-13 06:34:46 | 0.0003387 | 3.1663 | 6974.3025 | 0 | 关闭
3742 | 5 | 5 | 恒流充电 | 00:31:30 | 25:49:07 | 0.152 | 2.2287 | 0.0798 | 175.75 | 0.0798 | 175.75 | 0 | 0 | 0.0001778 | 391.6 | 0.0001778 | 391.6 | 0 | 0 | 2023-05-13 06:35:16 | 0.0003387 | 4.2218 | 9299.0292 | 0 | 关闭
3743 | 5 | 5 | 恒流充电 | 00:32:00 | 25:49:37 | 0.152 | 2.2289 | 0.0811 | 178.54 | 0.0811 | 178.54 | 0 | 0 | 0.0001806 | 397.82 | 0.0001806 | 397.82 | 0 | 0 | 2023-05-13 06:35:46 | 0.0003387 | 6.3327 | 13948.6662 | 0 | 关闭
3744 | 5 | 5 | 恒流充电 | 00:32:30 | 25:50:07 | 0.152 | 2.2293 | 0.0823 | 181.33 | 0.0823 | 181.33 | 0 | 0 | 0.0001834 | 404.04 | 0.0001834 | 404.04 | 0 | 0 | 2023-05-13 06:36:16 | 0.0003388 | 3.1663 | 6974.1801 | 0 | 关闭
3745 | 5 | 5 | 恒流充电 | 00:33:00 | 25:50:37 | 0.152 | 2.2296 | 0.0836 | 184.12 | 0.0836 | 184.12 | 0 | 0 | 0.0001863 | 410.25 | 0.0001863 | 410.25 | 0 | 0 | 2023-05-13 06:36:46 | 0.0003389 | 4.2217 | 9298.866 | 0 | 关闭
3746 | 5 | 5 | 恒流充电 | 00:33:30 | 25:51:07 | 0.152 | 2.2298 | 0.0849 | 186.91 | 0.0849 | 186.91 | 0 | 0 | 0.0001891 | 416.47 | 0.0001891 | 416.47 | 0 | 0 | 2023-05-13 06:37:16 | 0.0003389 | 6.3326 | 13948.4214 | 0 | 关闭
3747 | 5 | 5 | 恒流充电 | 00:34:00 | 25:51:37 | 0.152 | 2.23 | 0.0861 | 189.7 | 0.0861 | 189.7 | 0 | 0 | 0.0001919 | 422.7 | 0.0001919 | 422.7 | 0 | 0 | 2023-05-13 06:37:46 | 0.0003389 | 6.3326 | 13948.4826 | 0 | 关闭
3748 | 5 | 5 | 恒流充电 | 00:34:30 | 25:52:07 | 0.152 | 2.2303 | 0.0874 | 192.49 | 0.0874 | 192.49 | 0 | 0 | 0.0001947 | 428.92 | 0.0001947 | 428.92 | 0 | 0 | 2023-05-13 06:38:16 | 0.000339 | 4.2218 | 9299.0292 | 0 | 关闭
3749 | 5 | 5 | 恒流充电 | 00:35:00 | 25:52:37 | 0.152 | 2.2306 | 0.0887 | 195.28 | 0.0887 | 195.28 | 0 | 0 | 0.0001976 | 435.14 | 0.0001976 | 435.14 | 0 | 0 | 2023-05-13 06:38:46 | 0.000339 | 4.2217 | 9298.9884 | 0 | 关闭
3750 | 5 | 5 | 恒流充电 | 00:35:30 | 25:53:07 | 0.152 | 2.2308 | 0.0899 | 198.07 | 0.0899 | 198.07 | 0 | 0 | 0.0002004 | 441.36 | 0.0002004 | 441.36 | 0 | 0 | 2023-05-13 06:39:16 | 0.0003391 | 6.3327 | 13948.6662 | 0 | 关闭
3751 | 5 | 5 | 恒流充电 | 00:36:00 | 25:53:37 | 0.152 | 2.2311 | 0.0912 | 200.86 | 0.0912 | 200.86 | 0 | 0 | 0.0002032 | 447.59 | 0.0002032 | 447.59 | 0 | 0 | 2023-05-13 06:39:46 | 0.0003391 | 4.2218 | 9299.0292 | 0 | 关闭
3752 | 5 | 5 | 恒流充电 | 00:36:30 | 25:54:07 | 0.152 | 2.2314 | 0.0925 | 203.65 | 0.0925 | 203.65 | 0 | 0 | 0.000206 | 453.81 | 0.000206 | 453.81 | 0 | 0 | 2023-05-13 06:40:16 | 0.0003391 | 4.2218 | 9299.07 | 0 | 关闭
3753 | 5 | 5 | 恒流充电 | 00:37:00 | 25:54:37 | 0.152 | 2.2316 | 0.0937 | 206.44 | 0.0937 | 206.44 | 0 | 0 | 0.0002089 | 460.04 | 0.0002089 | 460.04 | 0 | 0 | 2023-05-13 06:40:46 | 0.0003392 | 6.3328 | 13948.7885 | 0 | 关闭
3754 | 5 | 5 | 恒流充电 | 00:37:30 | 25:55:07 | 0.152 | 2.2318 | 0.095 | 209.23 | 0.095 | 209.23 | 0 | 0 | 0.0002117 | 466.26 | 0.0002117 | 466.26 | 0 | 0 | 2023-05-13 06:41:16 | 0.0003392 | 6.3327 | 13948.7274 | 0 | 关闭
3755 | 5 | 5 | 恒流充电 | 00:38:00 | 25:55:37 | 0.152 | 2.2322 | 0.0963 | 212.02 | 0.0963 | 212.02 | 0 | 0 | 0.0002145 | 472.49 | 0.0002145 | 472.49 | 0 | 0 | 2023-05-13 06:41:46 | 0.0003392 | 3.1663 | 6974.3025 | 0 | 关闭
3756 | 5 | 5 | 恒流充电 | 00:38:30 | 25:56:07 | 0.152 | 2.2324 | 0.0975 | 214.81 | 0.0975 | 214.81 | 0 | 0 | 0.0002173 | 478.72 | 0.0002173 | 478.72 | 0 | 0 | 2023-05-13 06:42:16 | 0.0003393 | 6.3328 | 13948.9721 | 0 | 关闭
3757 | 5 | 5 | 恒流充电 | 00:39:00 | 25:56:37 | 0.152 | 2.2326 | 0.0988 | 217.6 | 0.0988 | 217.6 | 0 | 0 | 0.0002202 | 484.94 | 0.0002202 | 484.94 | 0 | 0 | 2023-05-13 06:42:46 | 0.0003393 | 6.3326 | 13948.4826 | 0 | 关闭
3758 | 5 | 5 | 恒流充电 | 00:39:30 | 25:57:07 | 0.152 | 2.233 | 0.1001 | 220.39 | 0.1001 | 220.39 | 0 | 0 | 0.000223 | 491.17 | 0.000223 | 491.17 | 0 | 0 | 2023-05-13 06:43:16 | 0.0003394 | 3.1662 | 6973.9966 | 0 | 关闭
3759 | 5 | 5 | 恒流充电 | 00:40:00 | 25:57:37 | 0.152 | 2.2335 | 0.1013 | 223.18 | 0.1013 | 223.18 | 0 | 0 | 0.0002258 | 497.4 | 0.0002258 | 497.4 | 0 | 0 | 2023-05-13 06:43:46 | 0.0003395 | 2.533 | 5579.2462 | 0 | 关闭
3760 | 5 | 5 | 恒流充电 | 00:40:30 | 25:58:07 | 0.152 | 2.2339 | 0.1026 | 225.97 | 0.1026 | 225.97 | 0 | 0 | 0.0002287 | 503.63 | 0.0002287 | 503.63 | 0 | 0 | 2023-05-13 06:44:16 | 0.0003395 | 3.1664 | 6974.4249 | 0 | 关闭
3761 | 5 | 5 | 恒流充电 | 00:41:00 | 25:58:37 | 0.152 | 2.2342 | 0.1039 | 228.76 | 0.1039 | 228.76 | 0 | 0 | 0.0002315 | 509.87 | 0.0002315 | 509.87 | 0 | 0 | 2023-05-13 06:44:46 | 0.0003396 | 4.2219 | 9299.3147 | 0 | 关闭
3762 | 5 | 5 | 恒流充电 | 00:41:30 | 25:59:07 | 0.152 | 2.2347 | 0.1051 | 231.55 | 0.1051 | 231.55 | 0 | 0 | 0.0002343 | 516.1 | 0.0002343 | 516.1 | 0 | 0 | 2023-05-13 06:45:16 | 0.0003397 | 2.5331 | 5579.4909 | 0 | 关闭
3763 | 5 | 5 | 恒流充电 | 00:42:00 | 25:59:37 | 0.152 | 2.2351 | 0.1064 | 234.34 | 0.1064 | 234.34 | 0 | 0 | 0.0002371 | 522.34 | 0.0002371 | 522.34 | 0 | 0 | 2023-05-13 06:45:46 | 0.0003397 | 3.1665 | 6974.6084 | 0 | 关闭
3764 | 5 | 5 | 恒流充电 | 00:42:30 | 26:00:07 | 0.152 | 2.2356 | 0.1077 | 237.13 | 0.1077 | 237.13 | 0 | 0 | 0.00024 | 528.57 | 0.00024 | 528.57 | 0 | 0 | 2023-05-13 06:46:16 | 0.0003398 | 2.5331 | 5579.5888 | 0 | 关闭
3765 | 5 | 5 | 恒流充电 | 00:43:00 | 26:00:37 | 0.152 | 2.236 | 0.1089 | 239.91 | 0.1089 | 239.91 | 0 | 0 | 0.0002428 | 534.81 | 0.0002428 | 534.81 | 0 | 0 | 2023-05-13 06:46:46 | 0.0003398 | 3.1664 | 6974.486 | 0 | 关闭
3766 | 5 | 5 | 恒流充电 | 00:43:30 | 26:01:07 | 0.152 | 2.2364 | 0.1102 | 242.7 | 0.1102 | 242.7 | 0 | 0 | 0.0002456 | 541.05 | 0.0002456 | 541.05 | 0 | 0 | 2023-05-13 06:47:16 | 0.0003399 | 3.1664 | 6974.4249 | 0 | 关闭
3767 | 5 | 5 | 恒流充电 | 00:44:00 | 26:01:37 | 0.152 | 2.2367 | 0.1115 | 245.49 | 0.1115 | 245.49 | 0 | 0 | 0.0002485 | 547.29 | 0.0002485 | 547.29 | 0 | 0 | 2023-05-13 06:47:46 | 0.00034 | 4.2219 | 9299.3963 | 0 | 关闭
3768 | 5 | 5 | 恒流充电 | 00:44:30 | 26:02:07 | 0.152 | 2.237 | 0.1127 | 248.28 | 0.1127 | 248.28 | 0 | 0 | 0.0002513 | 553.53 | 0.0002513 | 553.53 | 0 | 0 | 2023-05-13 06:48:16 | 0.00034 | 4.2219 | 9299.2332 | 0 | 关闭
3769 | 5 | 5 | 恒流充电 | 00:45:00 | 26:02:37 | 0.152 | 2.2373 | 0.114 | 251.07 | 0.114 | 251.07 | 0 | 0 | 0.0002541 | 559.77 | 0.0002541 | 559.77 | 0 | 0 | 2023-05-13 06:48:46 | 0.00034 | 4.2219 | 9299.3963 | 0 | 关闭
3770 | 5 | 5 | 恒流充电 | 00:45:30 | 26:03:07 | 0.152 | 2.2377 | 0.1153 | 253.86 | 0.1153 | 253.86 | 0 | 0 | 0.000257 | 566.01 | 0.000257 | 566.01 | 0 | 0 | 2023-05-13 06:49:16 | 0.0003401 | 3.1665 | 6974.7308 | 0 | 关闭
3771 | 5 | 5 | 恒流充电 | 00:46:00 | 26:03:37 | 0.152 | 2.2379 | 0.1165 | 256.65 | 0.1165 | 256.65 | 0 | 0 | 0.0002598 | 572.25 | 0.0002598 | 572.25 | 0 | 0 | 2023-05-13 06:49:46 | 0.0003401 | 6.3329 | 13949.0945 | 0 | 关闭
3772 | 5 | 5 | 恒流充电 | 00:46:30 | 26:04:07 | 0.152 | 2.2382 | 0.1178 | 259.44 | 0.1178 | 259.44 | 0 | 0 | 0.0002626 | 578.5 | 0.0002626 | 578.5 | 0 | 0 | 2023-05-13 06:50:16 | 0.0003402 | 4.2219 | 9299.3147 | 0 | 关闭
3773 | 5 | 5 | 恒流充电 | 00:47:00 | 26:04:37 | 0.152 | 2.2384 | 0.1191 | 262.23 | 0.1191 | 262.23 | 0 | 0 | 0.0002655 | 584.74 | 0.0002655 | 584.74 | 0 | 0 | 2023-05-13 06:50:46 | 0.0003402 | 6.3328 | 13948.9721 | 0 | 关闭
3774 | 5 | 5 | 恒流充电 | 00:47:30 | 26:05:07 | 0.152 | 2.2387 | 0.1203 | 265.02 | 0.1203 | 265.02 | 0 | 0 | 0.0002683 | 590.99 | 0.0002683 | 590.99 | 0 | 0 | 2023-05-13 06:51:16 | 0.0003402 | 4.2219 | 9299.3963 | 0 | 关闭
3775 | 5 | 5 | 恒流充电 | 00:48:00 | 26:05:37 | 0.152 | 2.239 | 0.1216 | 267.81 | 0.1216 | 267.81 | 0 | 0 | 0.0002711 | 597.23 | 0.0002711 | 597.23 | 0 | 0 | 2023-05-13 06:51:46 | 0.0003403 | 4.2219 | 9299.2332 | 0 | 关闭
3776 | 5 | 5 | 恒流充电 | 00:48:30 | 26:06:07 | 0.152 | 2.2394 | 0.1229 | 270.6 | 0.1229 | 270.6 | 0 | 0 | 0.000274 | 603.48 | 0.000274 | 603.48 | 0 | 0 | 2023-05-13 06:52:16 | 0.0003404 | 3.1665 | 6974.6696 | 0 | 关闭
3777 | 5 | 5 | 恒流充电 | 00:49:00 | 26:06:37 | 0.152 | 2.2397 | 0.1241 | 273.39 | 0.1241 | 273.39 | 0 | 0 | 0.0002768 | 609.73 | 0.0002768 | 609.73 | 0 | 0 | 2023-05-13 06:52:46 | 0.0003404 | 4.2219 | 9299.3963 | 0 | 关闭
3778 | 5 | 5 | 恒流充电 | 00:49:30 | 26:07:07 | 0.152 | 2.24 | 0.1254 | 276.18 | 0.1254 | 276.18 | 0 | 0 | 0.0002797 | 615.98 | 0.0002797 | 615.98 | 0 | 0 | 2023-05-13 06:53:16 | 0.0003405 | 4.222 | 9299.4779 | 0 | 关闭
3779 | 5 | 5 | 恒流充电 | 00:50:00 | 26:07:37 | 0.152 | 2.2403 | 0.1267 | 278.97 | 0.1267 | 278.97 | 0 | 0 | 0.0002825 | 622.23 | 0.0002825 | 622.23 | 0 | 0 | 2023-05-13 06:53:46 | 0.0003405 | 4.222 | 9299.6411 | 0 | 关闭
3780 | 5 | 5 | 恒流充电 | 00:50:30 | 26:08:07 | 0.152 | 2.2406 | 0.1279 | 281.76 | 0.1279 | 281.76 | 0 | 0 | 0.0002853 | 628.48 | 0.0002853 | 628.48 | 0 | 0 | 2023-05-13 06:54:16 | 0.0003405 | 4.2219 | 9299.3963 | 0 | 关闭
3781 | 5 | 5 | 恒流充电 | 00:51:00 | 26:08:37 | 0.152 | 2.2409 | 0.1292 | 284.55 | 0.1292 | 284.55 | 0 | 0 | 0.0002882 | 634.73 | 0.0002882 | 634.73 | 0 | 0 | 2023-05-13 06:54:46 | 0.0003406 | 4.222 | 9299.5595 | 0 | 关闭
3782 | 5 | 5 | 恒流充电 | 00:51:30 | 26:09:07 | 0.152 | 2.2413 | 0.1305 | 287.34 | 0.1305 | 287.34 | 0 | 0 | 0.000291 | 640.98 | 0.000291 | 640.98 | 0 | 0 | 2023-05-13 06:55:16 | 0.0003407 | 3.1664 | 6974.5472 | 0 | 关闭
3783 | 5 | 5 | 恒流充电 | 00:52:00 | 26:09:37 | 0.152 | 2.2418 | 0.1317 | 290.13 | 0.1317 | 290.13 | 0 | 0 | 0.0002938 | 647.24 | 0.0002938 | 647.24 | 0 | 0 | 2023-05-13 06:55:46 | 0.0003407 | 2.5331 | 5579.5888 | 0 | 关闭
3784 | 5 | 5 | 恒流充电 | 00:52:30 | 26:10:07 | 0.152 | 2.2422 | 0.133 | 292.92 | 0.133 | 292.92 | 0 | 0 | 0.0002967 | 653.49 | 0.0002967 | 653.49 | 0 | 0 | 2023-05-13 06:56:16 | 0.0003408 | 3.1665 | 6974.6084 | 0 | 关闭
3785 | 5 | 5 | 恒流充电 | 00:53:00 | 26:10:37 | 0.152 | 2.2426 | 0.1343 | 295.71 | 0.1343 | 295.71 | 0 | 0 | 0.0002995 | 659.75 | 0.0002995 | 659.75 | 0 | 0 | 2023-05-13 06:56:46 | 0.0003409 | 3.1664 | 6974.486 | 0 | 关闭
3786 | 5 | 5 | 恒流充电 | 00:53:30 | 26:11:07 | 0.152 | 2.2431 | 0.1355 | 298.5 | 0.1355 | 298.5 | 0 | 0 | 0.0003024 | 666 | 0.0003024 | 666 | 0 | 0 | 2023-05-13 06:57:16 | 0.0003409 | 2.5331 | 5579.5888 | 0 | 关闭
3787 | 5 | 5 | 恒流充电 | 00:54:00 | 26:11:37 | 0.152 | 2.2436 | 0.1368 | 301.29 | 0.1368 | 301.29 | 0 | 0 | 0.0003052 | 672.26 | 0.0003052 | 672.26 | 0 | 0 | 2023-05-13 06:57:46 | 0.000341 | 2.5332 | 5579.6378 | 0 | 关闭
3788 | 5 | 5 | 恒流充电 | 00:54:30 | 26:12:07 | 0.152 | 2.244 | 0.1381 | 304.08 | 0.1381 | 304.08 | 0 | 0 | 0.000308 | 678.52 | 0.000308 | 678.52 | 0 | 0 | 2023-05-13 06:58:16 | 0.000341 | 3.1665 | 6974.6696 | 0 | 关闭
3789 | 5 | 5 | 恒流充电 | 00:55:00 | 26:12:37 | 0.152 | 2.2444 | 0.1393 | 306.87 | 0.1393 | 306.87 | 0 | 0 | 0.0003109 | 684.78 | 0.0003109 | 684.78 | 0 | 0 | 2023-05-13 06:58:46 | 0.0003411 | 3.1664 | 6974.5472 | 0 | 关闭
3790 | 5 | 5 | 恒流充电 | 00:55:30 | 26:13:07 | 0.152 | 2.2448 | 0.1406 | 309.66 | 0.1406 | 309.66 | 0 | 0 | 0.0003137 | 691.04 | 0.0003137 | 691.04 | 0 | 0 | 2023-05-13 06:59:16 | 0.0003412 | 3.1664 | 6974.486 | 0 | 关闭
3791 | 5 | 5 | 恒流充电 | 00:56:00 | 26:13:37 | 0.152 | 2.2452 | 0.1419 | 312.45 | 0.1419 | 312.45 | 0 | 0 | 0.0003166 | 697.31 | 0.0003166 | 697.31 | 0 | 0 | 2023-05-13 06:59:46 | 0.0003413 | 3.1665 | 6974.6084 | 0 | 关闭
3792 | 5 | 5 | 恒流充电 | 00:56:30 | 26:14:07 | 0.152 | 2.2455 | 0.1431 | 315.24 | 0.1431 | 315.24 | 0 | 0 | 0.0003194 | 703.57 | 0.0003194 | 703.57 | 0 | 0 | 2023-05-13 07:00:16 | 0.0003413 | 4.2219 | 9299.3147 | 0 | 关闭
3793 | 5 | 5 | 恒流充电 | 00:57:00 | 26:14:37 | 0.152 | 2.2458 | 0.1444 | 318.03 | 0.1444 | 318.03 | 0 | 0 | 0.0003223 | 709.84 | 0.0003223 | 709.84 | 0 | 0 | 2023-05-13 07:00:46 | 0.0003413 | 4.2219 | 9299.2332 | 0 | 关闭
3794 | 5 | 5 | 恒流充电 | 00:57:30 | 26:15:07 | 0.152 | 2.2461 | 0.1457 | 320.82 | 0.1457 | 320.82 | 0 | 0 | 0.0003251 | 716.1 | 0.0003251 | 716.1 | 0 | 0 | 2023-05-13 07:01:16 | 0.0003414 | 4.2219 | 9299.2332 | 0 | 关闭
3795 | 5 | 5 | 恒流充电 | 00:58:00 | 26:15:37 | 0.152 | 2.2465 | 0.1469 | 323.61 | 0.1469 | 323.61 | 0 | 0 | 0.000328 | 722.37 | 0.000328 | 722.37 | 0 | 0 | 2023-05-13 07:01:46 | 0.0003415 | 3.1665 | 6974.6696 | 0 | 关闭
3796 | 5 | 5 | 恒流充电 | 00:58:30 | 26:16:07 | 0.152 | 2.2467 | 0.1482 | 326.4 | 0.1482 | 326.4 | 0 | 0 | 0.0003308 | 728.64 | 0.0003308 | 728.64 | 0 | 0 | 2023-05-13 07:02:16 | 0.0003415 | 6.333 | 13949.3392 | 0 | 关闭
3797 | 5 | 5 | 恒流充电 | 00:59:00 | 26:16:37 | 0.152 | 2.2471 | 0.1495 | 329.19 | 0.1495 | 329.19 | 0 | 0 | 0.0003336 | 734.9 | 0.0003336 | 734.9 | 0 | 0 | 2023-05-13 07:02:46 | 0.0003416 | 3.1664 | 6974.486 | 0 | 关闭
3798 | 5 | 5 | 恒流充电 | 00:59:30 | 26:17:07 | 0.152 | 2.2474 | 0.1507 | 331.98 | 0.1507 | 331.98 | 0 | 0 | 0.0003365 | 741.17 | 0.0003365 | 741.17 | 0 | 0 | 2023-05-13 07:03:16 | 0.0003416 | 4.2219 | 9299.3963 | 0 | 关闭
3799 | 5 | 5 | 恒流充电 | 01:00:00 | 26:17:37 | 0.152 | 2.2478 | 0.152 | 334.77 | 0.152 | 334.77 | 0 | 0 | 0.0003393 | 747.44 | 0.0003393 | 747.44 | 0 | 0 | 2023-05-13 07:03:46 | 0.0003416 | 3.1664 | 6974.5472 | 0 | 关闭
3800 | 5 | 5 | 恒流充电 | 01:00:30 | 26:18:07 | 0.152 | 2.2482 | 0.1533 | 337.56 | 0.1533 | 337.56 | 0 | 0 | 0.0003422 | 753.72 | 0.0003422 | 753.72 | 0 | 0 | 2023-05-13 07:04:16 | 0.0003417 | 3.1665 | 6974.6084 | 0 | 关闭
3801 | 5 | 5 | 恒流充电 | 01:01:00 | 26:18:37 | 0.152 | 2.2485 | 0.1545 | 340.35 | 0.1545 | 340.35 | 0 | 0 | 0.000345 | 759.99 | 0.000345 | 759.99 | 0 | 0 | 2023-05-13 07:04:46 | 0.0003417 | 4.2219 | 9299.3963 | 0 | 关闭
3802 | 5 | 5 | 恒流充电 | 01:01:30 | 26:19:07 | 0.152 | 2.2489 | 0.1558 | 343.14 | 0.1558 | 343.14 | 0 | 0 | 0.0003479 | 766.26 | 0.0003479 | 766.26 | 0 | 0 | 2023-05-13 07:05:16 | 0.0003418 | 3.1664 | 6974.5472 | 0 | 关闭
3803 | 5 | 5 | 恒流充电 | 01:02:00 | 26:19:37 | 0.152 | 2.2493 | 0.1571 | 345.93 | 0.1571 | 345.93 | 0 | 0 | 0.0003507 | 772.54 | 0.0003507 | 772.54 | 0 | 0 | 2023-05-13 07:05:46 | 0.0003419 | 3.1664 | 6974.486 | 0 | 关闭
3804 | 5 | 5 | 恒流充电 | 01:02:30 | 26:20:07 | 0.152 | 2.2497 | 0.1583 | 348.72 | 0.1583 | 348.72 | 0 | 0 | 0.0003536 | 778.81 | 0.0003536 | 778.81 | 0 | 0 | 2023-05-13 07:06:16 | 0.0003419 | 3.1664 | 6974.486 | 0 | 关闭
3805 | 5 | 5 | 恒流充电 | 01:03:00 | 26:20:37 | 0.152 | 2.2501 | 0.1596 | 351.51 | 0.1596 | 351.51 | 0 | 0 | 0.0003564 | 785.09 | 0.0003564 | 785.09 | 0 | 0 | 2023-05-13 07:06:46 | 0.000342 | 3.1664 | 6974.3637 | 0 | 关闭
3806 | 5 | 5 | 恒流充电 | 01:03:30 | 26:21:07 | 0.152 | 2.2504 | 0.1609 | 354.3 | 0.1609 | 354.3 | 0 | 0 | 0.0003593 | 791.37 | 0.0003593 | 791.37 | 0 | 0 | 2023-05-13 07:07:16 | 0.000342 | 4.2219 | 9299.3963 | 0 | 关闭
3807 | 5 | 5 | 恒流充电 | 01:04:00 | 26:21:37 | 0.152 | 2.251 | 0.1621 | 357.09 | 0.1621 | 357.09 | 0 | 0 | 0.0003621 | 797.65 | 0.0003621 | 797.65 | 0 | 0 | 2023-05-13 07:07:46 | 0.0003421 | 2.1109 | 4649.6574 | 0 | 关闭
3808 | 5 | 5 | 恒流充电 | 01:04:30 | 26:22:07 | 0.152 | 2.2517 | 0.1634 | 359.88 | 0.1634 | 359.88 | 0 | 0 | 0.000365 | 803.93 | 0.000365 | 803.93 | 0 | 0 | 2023-05-13 07:08:16 | 0.0003423 | 1.8094 | 3985.5255 | 0 | 关闭
3809 | 5 | 5 | 恒流充电 | 01:05:00 | 26:22:37 | 0.152 | 2.2523 | 0.1647 | 362.67 | 0.1647 | 362.67 | 0 | 0 | 0.0003678 | 810.21 | 0.0003678 | 810.21 | 0 | 0 | 2023-05-13 07:08:46 | 0.0003424 | 2.1115 | 4650.8403 | 0 | 关闭
3810 | 5 | 5 | 恒流充电 | 01:05:30 | 26:23:07 | 0.152 | 2.2527 | 0.1659 | 365.46 | 0.1659 | 365.46 | 0 | 0 | 0.0003707 | 816.5 | 0.0003707 | 816.5 | 0 | 0 | 2023-05-13 07:09:16 | 0.0003424 | 3.1671 | 6975.9545 | 0 | 关闭
3811 | 5 | 5 | 恒流充电 | 01:06:00 | 26:23:37 | 0.152 | 2.2532 | 0.1672 | 368.25 | 0.1672 | 368.25 | 0 | 0 | 0.0003735 | 822.78 | 0.0003735 | 822.78 | 0 | 0 | 2023-05-13 07:09:46 | 0.0003425 | 2.5332 | 5579.7357 | 0 | 关闭
3812 | 5 | 5 | 恒流充电 | 01:06:30 | 26:24:07 | 0.152 | 2.2538 | 0.1685 | 371.04 | 0.1685 | 371.04 | 0 | 0 | 0.0003764 | 829.07 | 0.0003764 | 829.07 | 0 | 0 | 2023-05-13 07:10:16 | 0.0003426 | 2.111 | 4649.7797 | 0 | 关闭
3813 | 5 | 5 | 恒流充电 | 01:07:00 | 26:24:37 | 0.152 | 2.2542 | 0.1697 | 373.83 | 0.1697 | 373.83 | 0 | 0 | 0.0003793 | 835.36 | 0.0003793 | 835.36 | 0 | 0 | 2023-05-13 07:10:46 | 0.0003426 | 3.1665 | 6974.6696 | 0 | 关闭
3814 | 5 | 5 | 恒流充电 | 01:07:30 | 26:25:07 | 0.152 | 2.2546 | 0.171 | 376.62 | 0.171 | 376.62 | 0 | 0 | 0.0003821 | 841.65 | 0.0003821 | 841.65 | 0 | 0 | 2023-05-13 07:11:16 | 0.0003427 | 3.1665 | 6974.6084 | 0 | 关闭
3815 | 5 | 5 | 恒流充电 | 01:08:00 | 26:25:37 | 0.152 | 2.255 | 0.1723 | 379.41 | 0.1723 | 379.41 | 0 | 0 | 0.000385 | 847.94 | 0.000385 | 847.94 | 0 | 0 | 2023-05-13 07:11:46 | 0.0003427 | 3.1666 | 6974.792 | 0 | 关闭
3816 | 5 | 5 | 恒流充电 | 01:08:30 | 26:26:07 | 0.152 | 2.2554 | 0.1735 | 382.2 | 0.1735 | 382.2 | 0 | 0 | 0.0003878 | 854.23 | 0.0003878 | 854.23 | 0 | 0 | 2023-05-13 07:12:16 | 0.0003428 | 3.1665 | 6974.6696 | 0 | 关闭
3817 | 5 | 5 | 恒流充电 | 01:09:00 | 26:26:37 | 0.152 | 2.2558 | 0.1748 | 384.99 | 0.1748 | 384.99 | 0 | 0 | 0.0003907 | 860.52 | 0.0003907 | 860.52 | 0 | 0 | 2023-05-13 07:12:46 | 0.0003429 | 3.1665 | 6974.6084 | 0 | 关闭
3818 | 5 | 5 | 恒流充电 | 01:09:30 | 26:27:07 | 0.152 | 2.2561 | 0.1761 | 387.78 | 0.1761 | 387.78 | 0 | 0 | 0.0003935 | 866.81 | 0.0003935 | 866.81 | 0 | 0 | 2023-05-13 07:13:16 | 0.0003429 | 4.222 | 9299.4779 | 0 | 关闭
3819 | 5 | 5 | 恒流充电 | 01:10:00 | 26:27:37 | 0.152 | 2.2565 | 0.1773 | 390.57 | 0.1773 | 390.57 | 0 | 0 | 0.0003964 | 873.11 | 0.0003964 | 873.11 | 0 | 0 | 2023-05-13 07:13:46 | 0.000343 | 3.1664 | 6974.5472 | 0 | 关闭
3820 | 5 | 5 | 恒流充电 | 01:10:30 | 26:28:07 | 0.152 | 2.2569 | 0.1786 | 393.36 | 0.1786 | 393.36 | 0 | 0 | 0.0003993 | 879.41 | 0.0003993 | 879.41 | 0 | 0 | 2023-05-13 07:14:16 | 0.000343 | 3.1664 | 6974.5472 | 0 | 关闭
3821 | 5 | 5 | 恒流充电 | 01:11:00 | 26:28:37 | 0.152 | 2.2574 | 0.1799 | 396.15 | 0.1799 | 396.15 | 0 | 0 | 0.0004021 | 885.7 | 0.0004021 | 885.7 | 0 | 0 | 2023-05-13 07:14:46 | 0.0003431 | 2.5332 | 5579.7357 | 0 | 关闭
3822 | 5 | 5 | 恒流充电 | 01:11:30 | 26:29:07 | 0.152 | 2.2578 | 0.1811 | 398.94 | 0.1811 | 398.94 | 0 | 0 | 0.000405 | 892 | 0.000405 | 892 | 0 | 0 | 2023-05-13 07:15:16 | 0.0003432 | 3.1665 | 6974.6696 | 0 | 关闭
3823 | 5 | 5 | 恒流充电 | 01:12:00 | 26:29:37 | 0.152 | 2.2583 | 0.1824 | 401.73 | 0.1824 | 401.73 | 0 | 0 | 0.0004078 | 898.3 | 0.0004078 | 898.3 | 0 | 0 | 2023-05-13 07:15:46 | 0.0003432 | 2.5332 | 5579.7357 | 0 | 关闭
3824 | 5 | 5 | 恒流充电 | 01:12:30 | 26:30:07 | 0.152 | 2.2587 | 0.1837 | 404.52 | 0.1837 | 404.52 | 0 | 0 | 0.0004107 | 904.6 | 0.0004107 | 904.6 | 0 | 0 | 2023-05-13 07:16:16 | 0.0003433 | 3.1665 | 6974.7308 | 0 | 关闭
3825 | 5 | 5 | 恒流充电 | 01:13:00 | 26:30:37 | 0.152 | 2.2591 | 0.1849 | 407.31 | 0.1849 | 407.31 | 0 | 0 | 0.0004136 | 910.9 | 0.0004136 | 910.9 | 0 | 0 | 2023-05-13 07:16:46 | 0.0003434 | 3.1666 | 6974.792 | 0 | 关闭
3826 | 5 | 5 | 恒流充电 | 01:13:30 | 26:31:07 | 0.152 | 2.2595 | 0.1862 | 410.1 | 0.1862 | 410.1 | 0 | 0 | 0.0004164 | 917.21 | 0.0004164 | 917.21 | 0 | 0 | 2023-05-13 07:17:16 | 0.0003434 | 3.1665 | 6974.6084 | 0 | 关闭
3827 | 5 | 5 | 恒流充电 | 01:14:00 | 26:31:37 | 0.152 | 2.26 | 0.1875 | 412.89 | 0.1875 | 412.89 | 0 | 0 | 0.0004193 | 923.51 | 0.0004193 | 923.51 | 0 | 0 | 2023-05-13 07:17:46 | 0.0003435 | 2.5332 | 5579.7846 | 0 | 关闭
3828 | 5 | 5 | 恒流充电 | 01:14:30 | 26:32:07 | 0.152 | 2.2605 | 0.1887 | 415.68 | 0.1887 | 415.68 | 0 | 0 | 0.0004221 | 929.82 | 0.0004221 | 929.82 | 0 | 0 | 2023-05-13 07:18:16 | 0.0003436 | 2.5332 | 5579.7357 | 0 | 关闭
3829 | 5 | 5 | 恒流充电 | 01:15:00 | 26:32:37 | 0.152 | 2.261 | 0.19 | 418.47 | 0.19 | 418.47 | 0 | 0 | 0.000425 | 936.13 | 0.000425 | 936.13 | 0 | 0 | 2023-05-13 07:18:46 | 0.0003436 | 2.5332 | 5579.8336 | 0 | 关闭
3830 | 5 | 5 | 恒流充电 | 01:15:30 | 26:33:07 | 0.152 | 2.2616 | 0.1912 | 421.26 | 0.1912 | 421.26 | 0 | 0 | 0.0004279 | 942.43 | 0.0004279 | 942.43 | 0 | 0 | 2023-05-13 07:19:16 | 0.0003437 | 2.111 | 4649.7797 | 0 | 关闭
3831 | 5 | 5 | 恒流充电 | 01:16:00 | 26:33:37 | 0.152 | 2.2622 | 0.1925 | 424.05 | 0.1925 | 424.05 | 0 | 0 | 0.0004307 | 948.74 | 0.0004307 | 948.74 | 0 | 0 | 2023-05-13 07:19:46 | 0.0003438 | 2.111 | 4649.8613 | 0 | 关闭
3832 | 5 | 5 | 恒流充电 | 01:16:30 | 26:34:07 | 0.152 | 2.2628 | 0.1938 | 426.83 | 0.1938 | 426.83 | 0 | 0 | 0.0004336 | 955.06 | 0.0004336 | 955.06 | 0 | 0 | 2023-05-13 07:20:16 | 0.0003439 | 2.111 | 4649.7797 | 0 | 关闭
3833 | 5 | 5 | 恒流充电 | 01:17:00 | 26:34:37 | 0.152 | 2.2633 | 0.195 | 429.62 | 0.195 | 429.62 | 0 | 0 | 0.0004365 | 961.37 | 0.0004365 | 961.37 | 0 | 0 | 2023-05-13 07:20:46 | 0.000344 | 2.5332 | 5579.8336 | 0 | 关闭
3834 | 5 | 5 | 恒流充电 | 01:17:30 | 26:35:07 | 0.152 | 2.264 | 0.1963 | 432.41 | 0.1963 | 432.41 | 0 | 0 | 0.0004393 | 967.69 | 0.0004393 | 967.69 | 0 | 0 | 2023-05-13 07:21:16 | 0.0003441 | 1.8095 | 3985.5954 | 0 | 关闭
3835 | 5 | 5 | 恒流充电 | 01:18:00 | 26:35:37 | 0.152 | 2.2647 | 0.1976 | 435.2 | 0.1976 | 435.2 | 0 | 0 | 0.0004422 | 974 | 0.0004422 | 974 | 0 | 0 | 2023-05-13 07:21:46 | 0.0003442 | 1.8094 | 3985.5255 | 0 | 关闭
3836 | 5 | 5 | 恒流充电 | 01:18:30 | 26:36:07 | 0.152 | 2.2655 | 0.1988 | 437.99 | 0.1988 | 437.99 | 0 | 0 | 0.0004451 | 980.32 | 0.0004451 | 980.32 | 0 | 0 | 2023-05-13 07:22:16 | 0.0003444 | 1.5833 | 3487.3348 | 0 | 关闭
3837 | 5 | 5 | 恒流充电 | 01:19:00 | 26:36:37 | 0.152 | 2.2662 | 0.2001 | 440.78 | 0.2001 | 440.78 | 0 | 0 | 0.0004479 | 986.64 | 0.0004479 | 986.64 | 0 | 0 | 2023-05-13 07:22:46 | 0.0003444 | 1.8094 | 3985.5255 | 0 | 关闭
3838 | 5 | 5 | 恒流充电 | 01:19:30 | 26:37:07 | 0.152 | 2.2669 | 0.2014 | 443.57 | 0.2014 | 443.57 | 0 | 0 | 0.0004508 | 992.97 | 0.0004508 | 992.97 | 0 | 0 | 2023-05-13 07:23:16 | 0.0003446 | 1.8095 | 3985.5954 | 0 | 关闭
3839 | 5 | 5 | 恒流充电 | 01:20:00 | 26:37:37 | 0.152 | 2.2675 | 0.2026 | 446.36 | 0.2026 | 446.36 | 0 | 0 | 0.0004537 | 999.29 | 0.0004537 | 999.29 | 0 | 0 | 2023-05-13 07:23:46 | 0.0003446 | 2.111 | 4649.7797 | 0 | 关闭
3840 | 5 | 5 | 恒流充电 | 01:20:30 | 26:38:07 | 0.152 | 2.2681 | 0.2039 | 449.15 | 0.2039 | 449.15 | 0 | 0 | 0.0004566 | 1005.62 | 0.0004566 | 1005.62 | 0 | 0 | 2023-05-13 07:24:16 | 0.0003447 | 2.111 | 4649.7797 | 0 | 关闭
3841 | 5 | 5 | 恒流充电 | 01:21:00 | 26:38:37 | 0.152 | 2.2687 | 0.2052 | 451.94 | 0.2052 | 451.94 | 0 | 0 | 0.0004594 | 1011.95 | 0.0004594 | 1011.95 | 0 | 0 | 2023-05-13 07:24:46 | 0.0003448 | 2.111 | 4649.8613 | 0 | 关闭
3842 | 5 | 5 | 恒流充电 | 01:21:30 | 26:39:07 | 0.152 | 2.2692 | 0.2064 | 454.73 | 0.2064 | 454.73 | 0 | 0 | 0.0004623 | 1018.28 | 0.0004623 | 1018.28 | 0 | 0 | 2023-05-13 07:25:16 | 0.0003449 | 2.5332 | 5579.7357 | 0 | 关闭
3843 | 5 | 5 | 恒流充电 | 01:22:00 | 26:39:37 | 0.152 | 2.2698 | 0.2077 | 457.52 | 0.2077 | 457.52 | 0 | 0 | 0.0004652 | 1024.61 | 0.0004652 | 1024.61 | 0 | 0 | 2023-05-13 07:25:46 | 0.000345 | 2.111 | 4649.8613 | 0 | 关闭
3844 | 5 | 5 | 恒流充电 | 01:22:30 | 26:40:07 | 0.152 | 2.2704 | 0.209 | 460.31 | 0.209 | 460.31 | 0 | 0 | 0.000468 | 1030.94 | 0.000468 | 1030.94 | 0 | 0 | 2023-05-13 07:26:16 | 0.0003451 | 2.111 | 4649.7797 | 0 | 关闭
3845 | 5 | 5 | 恒流充电 | 01:23:00 | 26:40:37 | 0.152 | 2.271 | 0.2102 | 463.1 | 0.2102 | 463.1 | 0 | 0 | 0.0004709 | 1037.28 | 0.0004709 | 1037.28 | 0 | 0 | 2023-05-13 07:26:46 | 0.0003452 | 2.1111 | 4649.9429 | 0 | 关闭
3846 | 5 | 5 | 恒流充电 | 01:23:30 | 26:41:07 | 0.152 | 2.2716 | 0.2115 | 465.89 | 0.2115 | 465.89 | 0 | 0 | 0.0004738 | 1043.61 | 0.0004738 | 1043.61 | 0 | 0 | 2023-05-13 07:27:16 | 0.0003453 | 2.111 | 4649.7797 | 0 | 关闭
3847 | 5 | 5 | 恒流充电 | 01:24:00 | 26:41:37 | 0.152 | 2.2721 | 0.2128 | 468.68 | 0.2128 | 468.68 | 0 | 0 | 0.0004767 | 1049.95 | 0.0004767 | 1049.95 | 0 | 0 | 2023-05-13 07:27:46 | 0.0003454 | 2.5332 | 5579.7357 | 0 | 关闭
3848 | 5 | 5 | 恒流充电 | 01:24:30 | 26:42:07 | 0.152 | 2.2728 | 0.214 | 471.47 | 0.214 | 471.47 | 0 | 0 | 0.0004796 | 1056.29 | 0.0004796 | 1056.29 | 0 | 0 | 2023-05-13 07:28:16 | 0.0003454 | 1.8094 | 3985.5255 | 0 | 关闭
3849 | 5 | 5 | 恒流充电 | 01:25:00 | 26:42:37 | 0.152 | 2.2733 | 0.2153 | 474.26 | 0.2153 | 474.26 | 0 | 0 | 0.0004824 | 1062.63 | 0.0004824 | 1062.63 | 0 | 0 | 2023-05-13 07:28:46 | 0.0003455 | 2.5332 | 5579.7357 | 0 | 关闭
3850 | 5 | 5 | 恒流充电 | 01:25:30 | 26:43:07 | 0.152 | 2.2739 | 0.2166 | 477.05 | 0.2166 | 477.05 | 0 | 0 | 0.0004853 | 1068.98 | 0.0004853 | 1068.98 | 0 | 0 | 2023-05-13 07:29:16 | 0.0003456 | 2.111 | 4649.8613 | 0 | 关闭
3851 | 5 | 5 | 恒流充电 | 01:26:00 | 26:43:37 | 0.152 | 2.2746 | 0.2178 | 479.84 | 0.2178 | 479.84 | 0 | 0 | 0.0004882 | 1075.32 | 0.0004882 | 1075.32 | 0 | 0 | 2023-05-13 07:29:46 | 0.0003457 | 1.8094 | 3985.5255 | 0 | 关闭
3852 | 5 | 5 | 恒流充电 | 01:26:30 | 26:44:07 | 0.152 | 2.2753 | 0.2191 | 482.63 | 0.2191 | 482.63 | 0 | 0 | 0.0004911 | 1081.67 | 0.0004911 | 1081.67 | 0 | 0 | 2023-05-13 07:30:16 | 0.0003459 | 1.8095 | 3985.5954 | 0 | 关闭
3853 | 5 | 5 | 恒流充电 | 01:27:00 | 26:44:37 | 0.152 | 2.2761 | 0.2204 | 485.42 | 0.2204 | 485.42 | 0 | 0 | 0.000494 | 1088.02 | 0.000494 | 1088.02 | 0 | 0 | 2023-05-13 07:30:46 | 0.000346 | 1.5833 | 3487.3348 | 0 | 关闭
3854 | 5 | 5 | 恒流充电 | 01:27:30 | 26:45:07 | 0.152 | 2.2768 | 0.2216 | 488.21 | 0.2216 | 488.21 | 0 | 0 | 0.0004968 | 1094.37 | 0.0004968 | 1094.37 | 0 | 0 | 2023-05-13 07:31:16 | 0.0003461 | 1.8095 | 3985.5954 | 0 | 关闭
3855 | 5 | 5 | 恒流充电 | 01:28:00 | 26:45:37 | 0.152 | 2.2777 | 0.2229 | 491 | 0.2229 | 491 | 0 | 0 | 0.0004997 | 1100.72 | 0.0004997 | 1100.72 | 0 | 0 | 2023-05-13 07:31:46 | 0.0003462 | 1.4074 | 3099.9075 | 0 | 关闭
3856 | 5 | 5 | 恒流充电 | 01:28:30 | 26:46:07 | 0.152 | 2.2785 | 0.2242 | 493.79 | 0.2242 | 493.79 | 0 | 0 | 0.0005026 | 1107.08 | 0.0005026 | 1107.08 | 0 | 0 | 2023-05-13 07:32:16 | 0.0003463 | 1.5832 | 3487.3348 | 0 | 关闭
3857 | 5 | 5 | 恒流充电 | 01:29:00 | 26:46:37 | 0.152 | 2.2792 | 0.2254 | 496.58 | 0.2254 | 496.58 | 0 | 0 | 0.0005055 | 1113.44 | 0.0005055 | 1113.44 | 0 | 0 | 2023-05-13 07:32:46 | 0.0003464 | 1.8095 | 3985.5954 | 0 | 关闭
3858 | 5 | 5 | 恒流充电 | 01:29:30 | 26:47:07 | 0.152 | 2.28 | 0.2267 | 499.37 | 0.2267 | 499.37 | 0 | 0 | 0.0005084 | 1119.8 | 0.0005084 | 1119.8 | 0 | 0 | 2023-05-13 07:33:16 | 0.0003465 | 1.5833 | 3487.396 | 0 | 关闭
3859 | 5 | 5 | 恒流充电 | 01:30:00 | 26:47:37 | 0.152 | 2.2809 | 0.228 | 502.16 | 0.228 | 502.16 | 0 | 0 | 0.0005113 | 1126.16 | 0.0005113 | 1126.16 | 0 | 0 | 2023-05-13 07:33:46 | 0.0003467 | 1.4073 | 3099.8532 | 0 | 关闭
3860 | 5 | 5 | 恒流充电 | 01:30:30 | 26:48:07 | 0.152 | 2.2817 | 0.2292 | 504.95 | 0.2292 | 504.95 | 0 | 0 | 0.0005142 | 1132.52 | 0.0005142 | 1132.52 | 0 | 0 | 2023-05-13 07:34:16 | 0.0003468 | 1.5833 | 3487.3348 | 0 | 关闭
3861 | 5 | 5 | 恒流充电 | 01:31:00 | 26:48:37 | 0.152 | 2.2825 | 0.2305 | 507.74 | 0.2305 | 507.74 | 0 | 0 | 0.0005171 | 1138.89 | 0.0005171 | 1138.89 | 0 | 0 | 2023-05-13 07:34:46 | 0.0003469 | 1.5833 | 3487.396 | 0 | 关闭
3862 | 5 | 5 | 恒流充电 | 01:31:30 | 26:49:07 | 0.152 | 2.2832 | 0.2318 | 510.53 | 0.2318 | 510.53 | 0 | 0 | 0.0005199 | 1145.26 | 0.0005199 | 1145.26 | 0 | 0 | 2023-05-13 07:35:16 | 0.000347 | 1.8095 | 3985.5954 | 0 | 关闭
3863 | 5 | 5 | 恒流充电 | 01:32:00 | 26:49:37 | 0.152 | 2.2841 | 0.233 | 513.32 | 0.233 | 513.32 | 0 | 0 | 0.0005228 | 1151.63 | 0.0005228 | 1151.63 | 0 | 0 | 2023-05-13 07:35:46 | 0.0003472 | 1.4073 | 3099.8532 | 0 | 关闭
3864 | 5 | 5 | 恒流充电 | 01:32:30 | 26:50:07 | 0.152 | 2.2848 | 0.2343 | 516.11 | 0.2343 | 516.11 | 0 | 0 | 0.0005257 | 1158 | 0.0005257 | 1158 | 0 | 0 | 2023-05-13 07:36:16 | 0.0003473 | 1.8094 | 3985.5255 | 0 | 关闭
3865 | 5 | 5 | 恒流充电 | 01:33:00 | 26:50:37 | 0.152 | 2.2857 | 0.2356 | 518.9 | 0.2356 | 518.9 | 0 | 0 | 0.0005286 | 1164.38 | 0.0005286 | 1164.38 | 0 | 0 | 2023-05-13 07:36:46 | 0.0003474 | 1.4073 | 3099.8532 | 0 | 关闭
3866 | 5 | 5 | 恒流充电 | 01:33:30 | 26:51:07 | 0.152 | 2.2865 | 0.2368 | 521.69 | 0.2368 | 521.69 | 0 | 0 | 0.0005315 | 1170.76 | 0.0005315 | 1170.76 | 0 | 0 | 2023-05-13 07:37:16 | 0.0003475 | 1.5832 | 3487.3348 | 0 | 关闭
3867 | 5 | 5 | 恒流充电 | 01:34:00 | 26:51:37 | 0.152 | 2.2873 | 0.2381 | 524.48 | 0.2381 | 524.48 | 0 | 0 | 0.0005344 | 1177.14 | 0.0005344 | 1177.14 | 0 | 0 | 2023-05-13 07:37:46 | 0.0003476 | 1.5832 | 3487.2736 | 0 | 关闭
3868 | 5 | 5 | 恒流充电 | 01:34:30 | 26:52:07 | 0.152 | 2.2882 | 0.2394 | 527.27 | 0.2394 | 527.27 | 0 | 0 | 0.0005373 | 1183.52 | 0.0005373 | 1183.52 | 0 | 0 | 2023-05-13 07:38:16 | 0.0003478 | 1.4073 | 3099.7988 | 0 | 关闭
3869 | 5 | 5 | 恒流充电 | 01:35:00 | 26:52:37 | 0.152 | 2.289 | 0.2406 | 530.06 | 0.2406 | 530.06 | 0 | 0 | 0.0005402 | 1189.9 | 0.0005402 | 1189.9 | 0 | 0 | 2023-05-13 07:38:46 | 0.0003479 | 1.5832 | 3487.2736 | 0 | 关闭
3870 | 5 | 5 | 恒流充电 | 01:35:30 | 26:53:07 | 0.152 | 2.2898 | 0.2419 | 532.85 | 0.2419 | 532.85 | 0 | 0 | 0.0005431 | 1196.29 | 0.0005431 | 1196.29 | 0 | 0 | 2023-05-13 07:39:16 | 0.000348 | 1.5833 | 3487.3348 | 0 | 关闭
3871 | 5 | 5 | 恒流充电 | 01:36:00 | 26:53:37 | 0.152 | 2.2908 | 0.2432 | 535.64 | 0.2432 | 535.64 | 0 | 0 | 0.000546 | 1202.68 | 0.000546 | 1202.68 | 0 | 0 | 2023-05-13 07:39:46 | 0.0003482 | 1.2666 | 2789.8678 | 0 | 关闭
3872 | 5 | 5 | 恒流充电 | 01:36:30 | 26:54:07 | 0.152 | 2.2915 | 0.2444 | 538.43 | 0.2444 | 538.43 | 0 | 0 | 0.0005489 | 1209.07 | 0.0005489 | 1209.07 | 0 | 0 | 2023-05-13 07:40:16 | 0.0003483 | 1.8095 | 3985.5954 | 0 | 关闭
3873 | 5 | 5 | 恒流充电 | 01:37:00 | 26:54:37 | 0.152 | 2.2924 | 0.2457 | 541.22 | 0.2457 | 541.22 | 0 | 0 | 0.0005518 | 1215.47 | 0.0005518 | 1215.47 | 0 | 0 | 2023-05-13 07:40:46 | 0.0003484 | 1.4073 | 3099.8532 | 0 | 关闭
3874 | 5 | 5 | 恒流充电 | 01:37:30 | 26:55:07 | 0.152 | 2.2933 | 0.247 | 544.01 | 0.247 | 544.01 | 0 | 0 | 0.0005547 | 1221.86 | 0.0005547 | 1221.86 | 0 | 0 | 2023-05-13 07:41:16 | 0.0003486 | 1.4073 | 3099.8532 | 0 | 关闭
3875 | 5 | 5 | 恒流充电 | 01:38:00 | 26:55:37 | 0.152 | 2.2943 | 0.2482 | 546.8 | 0.2482 | 546.8 | 0 | 0 | 0.0005576 | 1228.26 | 0.0005576 | 1228.26 | 0 | 0 | 2023-05-13 07:41:46 | 0.0003487 | 1.2666 | 2789.8678 | 0 | 关闭
3876 | 5 | 5 | 恒流充电 | 01:38:30 | 26:56:07 | 0.152 | 2.2952 | 0.2495 | 549.59 | 0.2495 | 549.59 | 0 | 0 | 0.0005605 | 1234.66 | 0.0005605 | 1234.66 | 0 | 0 | 2023-05-13 07:42:16 | 0.0003488 | 1.4073 | 3099.8532 | 0 | 关闭
3877 | 5 | 5 | 恒流充电 | 01:39:00 | 26:56:37 | 0.152 | 2.2963 | 0.2508 | 552.38 | 0.2508 | 552.38 | 0 | 0 | 0.0005634 | 1241.07 | 0.0005634 | 1241.07 | 0 | 0 | 2023-05-13 07:42:46 | 0.000349 | 1.1515 | 2536.288 | 0 | 关闭
3878 | 5 | 5 | 恒流充电 | 01:39:30 | 26:57:07 | 0.152 | 2.2974 | 0.252 | 555.17 | 0.252 | 555.17 | 0 | 0 | 0.0005664 | 1247.48 | 0.0005664 | 1247.48 | 0 | 0 | 2023-05-13 07:43:16 | 0.0003492 | 1.1515 | 2536.2435 | 0 | 关闭
3879 | 5 | 5 | 恒流充电 | 01:40:00 | 26:57:37 | 0.152 | 2.2983 | 0.2533 | 557.96 | 0.2533 | 557.96 | 0 | 0 | 0.0005693 | 1253.89 | 0.0005693 | 1253.89 | 0 | 0 | 2023-05-13 07:43:46 | 0.0003493 | 1.4073 | 3099.8532 | 0 | 关闭
3880 | 5 | 5 | 恒流充电 | 01:40:30 | 26:58:07 | 0.152 | 2.2995 | 0.2546 | 560.75 | 0.2546 | 560.75 | 0 | 0 | 0.0005722 | 1260.3 | 0.0005722 | 1260.3 | 0 | 0 | 2023-05-13 07:44:16 | 0.0003495 | 1.0555 | 2324.8899 | 0 | 关闭
3881 | 5 | 5 | 恒流充电 | 01:41:00 | 26:58:37 | 0.152 | 2.3005 | 0.2558 | 563.54 | 0.2558 | 563.54 | 0 | 0 | 0.0005751 | 1266.72 | 0.0005751 | 1266.72 | 0 | 0 | 2023-05-13 07:44:46 | 0.0003497 | 1.2666 | 2789.8678 | 0 | 关闭
3882 | 5 | 5 | 恒流充电 | 01:41:30 | 26:59:07 | 0.152 | 2.3017 | 0.2571 | 566.33 | 0.2571 | 566.33 | 0 | 0 | 0.000578 | 1273.14 | 0.000578 | 1273.14 | 0 | 0 | 2023-05-13 07:45:16 | 0.0003499 | 1.0555 | 2324.9307 | 0 | 关闭
3883 | 5 | 5 | 恒流充电 | 01:42:00 | 26:59:37 | 0.152 | 2.3027 | 0.2584 | 569.12 | 0.2584 | 569.12 | 0 | 0 | 0.0005809 | 1279.56 | 0.0005809 | 1279.56 | 0 | 0 | 2023-05-13 07:45:46 | 0.00035 | 1.2666 | 2789.8678 | 0 | 关闭
3884 | 5 | 5 | 恒流充电 | 01:42:30 | 27:00:07 | 0.152 | 2.3037 | 0.2596 | 571.91 | 0.2596 | 571.91 | 0 | 0 | 0.0005838 | 1285.99 | 0.0005838 | 1285.99 | 0 | 0 | 2023-05-13 07:46:16 | 0.0003502 | 1.2666 | 2789.8678 | 0 | 关闭
3885 | 5 | 5 | 恒流充电 | 01:43:00 | 27:00:37 | 0.152 | 2.3046 | 0.2609 | 574.7 | 0.2609 | 574.7 | 0 | 0 | 0.0005868 | 1292.42 | 0.0005868 | 1292.42 | 0 | 0 | 2023-05-13 07:46:46 | 0.0003503 | 1.4073 | 3099.8532 | 0 | 关闭
3886 | 5 | 5 | 恒流充电 | 01:43:30 | 27:01:07 | 0.152 | 2.3056 | 0.2622 | 577.49 | 0.2622 | 577.49 | 0 | 0 | 0.0005897 | 1298.85 | 0.0005897 | 1298.85 | 0 | 0 | 2023-05-13 07:47:16 | 0.0003504 | 1.2666 | 2789.8678 | 0 | 关闭
3887 | 5 | 5 | 恒流充电 | 01:44:00 | 27:01:37 | 0.152 | 2.3066 | 0.2634 | 580.28 | 0.2634 | 580.28 | 0 | 0 | 0.0005926 | 1305.28 | 0.0005926 | 1305.28 | 0 | 0 | 2023-05-13 07:47:46 | 0.0003506 | 1.2666 | 2789.8678 | 0 | 关闭
3888 | 5 | 5 | 恒流充电 | 01:44:30 | 27:02:07 | 0.152 | 2.3076 | 0.2647 | 583.07 | 0.2647 | 583.07 | 0 | 0 | 0.0005955 | 1311.72 | 0.0005955 | 1311.72 | 0 | 0 | 2023-05-13 07:48:16 | 0.0003508 | 1.2666 | 2789.8678 | 0 | 关闭
3889 | 5 | 5 | 恒流充电 | 01:45:00 | 27:02:37 | 0.152 | 2.3086 | 0.266 | 585.86 | 0.266 | 585.86 | 0 | 0 | 0.0005984 | 1318.16 | 0.0005984 | 1318.16 | 0 | 0 | 2023-05-13 07:48:46 | 0.0003509 | 1.2666 | 2789.8678 | 0 | 关闭
3890 | 5 | 5 | 恒流充电 | 01:45:30 | 27:03:07 | 0.152 | 2.3096 | 0.2672 | 588.65 | 0.2672 | 588.65 | 0 | 0 | 0.0006014 | 1324.6 | 0.0006014 | 1324.6 | 0 | 0 | 2023-05-13 07:49:16 | 0.000351 | 1.2666 | 2789.8678 | 0 | 关闭
3891 | 5 | 5 | 恒流充电 | 01:46:00 | 27:03:37 | 0.152 | 2.3105 | 0.2685 | 591.44 | 0.2685 | 591.44 | 0 | 0 | 0.0006043 | 1331.04 | 0.0006043 | 1331.04 | 0 | 0 | 2023-05-13 07:49:46 | 0.0003512 | 1.4073 | 3099.7988 | 0 | 关闭
3892 | 5 | 5 | 恒流充电 | 01:46:30 | 27:04:07 | 0.152 | 2.3116 | 0.2698 | 594.23 | 0.2698 | 594.23 | 0 | 0 | 0.0006072 | 1337.49 | 0.0006072 | 1337.49 | 0 | 0 | 2023-05-13 07:50:16 | 0.0003513 | 1.1515 | 2536.2435 | 0 | 关闭
3893 | 5 | 5 | 恒流充电 | 01:47:00 | 27:04:37 | 0.152 | 2.3126 | 0.271 | 597.02 | 0.271 | 597.02 | 0 | 0 | 0.0006101 | 1343.94 | 0.0006101 | 1343.94 | 0 | 0 | 2023-05-13 07:50:46 | 0.0003515 | 1.2666 | 2789.8678 | 0 | 关闭
3894 | 5 | 5 | 恒流充电 | 01:47:30 | 27:05:07 | 0.152 | 2.3135 | 0.2723 | 599.81 | 0.2723 | 599.81 | 0 | 0 | 0.0006131 | 1350.39 | 0.0006131 | 1350.39 | 0 | 0 | 2023-05-13 07:51:16 | 0.0003516 | 1.4073 | 3099.8532 | 0 | 关闭
3895 | 5 | 5 | 恒流充电 | 01:48:00 | 27:05:37 | 0.152 | 2.3145 | 0.2736 | 602.6 | 0.2736 | 602.6 | 0 | 0 | 0.000616 | 1356.85 | 0.000616 | 1356.85 | 0 | 0 | 2023-05-13 07:51:46 | 0.0003518 | 1.2666 | 2789.8189 | 0 | 关闭
3896 | 5 | 5 | 恒流充电 | 01:48:30 | 27:06:07 | 0.152 | 2.3156 | 0.2748 | 605.39 | 0.2748 | 605.39 | 0 | 0 | 0.0006189 | 1363.31 | 0.0006189 | 1363.31 | 0 | 0 | 2023-05-13 07:52:16 | 0.0003519 | 1.1513 | 2535.932 | 0 | 关闭
3897 | 5 | 5 | 恒流充电 | 01:49:00 | 27:06:37 | 0.152 | 2.3166 | 0.2761 | 608.18 | 0.2761 | 608.18 | 0 | 0 | 0.0006219 | 1369.77 | 0.0006219 | 1369.77 | 0 | 0 | 2023-05-13 07:52:46 | 0.0003521 | 1.2664 | 2789.5252 | 0 | 关闭
3898 | 5 | 5 | 恒流充电 | 01:49:30 | 27:07:07 | 0.152 | 2.3177 | 0.2774 | 610.97 | 0.2774 | 610.97 | 0 | 0 | 0.0006248 | 1376.23 | 0.0006248 | 1376.23 | 0 | 0 | 2023-05-13 07:53:16 | 0.0003522 | 1.1514 | 2536.11 | 0 | 关闭
3899 | 5 | 5 | 恒流充电 | 01:50:00 | 27:07:37 | 0.152 | 2.3188 | 0.2786 | 613.76 | 0.2786 | 613.76 | 0 | 0 | 0.0006277 | 1382.7 | 0.0006277 | 1382.7 | 0 | 0 | 2023-05-13 07:53:46 | 0.0003524 | 1.1514 | 2536.021 | 0 | 关闭
3900 | 5 | 5 | 恒流充电 | 01:50:30 | 27:08:07 | 0.152 | 2.3199 | 0.2799 | 616.55 | 0.2799 | 616.55 | 0 | 0 | 0.0006307 | 1389.17 | 0.0006307 | 1389.17 | 0 | 0 | 2023-05-13 07:54:16 | 0.0003526 | 1.1514 | 2536.1545 | 0 | 关闭
3901 | 5 | 5 | 恒流充电 | 01:51:00 | 27:08:37 | 0.152 | 2.3211 | 0.2812 | 619.34 | 0.2812 | 619.34 | 0 | 0 | 0.0006336 | 1395.64 | 0.0006336 | 1395.64 | 0 | 0 | 2023-05-13 07:54:46 | 0.0003528 | 1.0554 | 2324.7267 | 0 | 关闭
3902 | 5 | 5 | 恒流充电 | 01:51:30 | 27:09:07 | 0.152 | 2.3222 | 0.2824 | 622.12 | 0.2824 | 622.12 | 0 | 0 | 0.0006366 | 1402.12 | 0.0006366 | 1402.12 | 0 | 0 | 2023-05-13 07:55:16 | 0.0003529 | 1.1514 | 2536.11 | 0 | 关闭
3903 | 5 | 5 | 恒流充电 | 01:52:00 | 27:09:37 | 0.152 | 2.3233 | 0.2837 | 624.91 | 0.2837 | 624.91 | 0 | 0 | 0.0006395 | 1408.6 | 0.0006395 | 1408.6 | 0 | 0 | 2023-05-13 07:55:46 | 0.0003531 | 1.1514 | 2536.199 | 0 | 关闭
3904 | 5 | 5 | 恒流充电 | 01:52:30 | 27:10:07 | 0.152 | 2.3243 | 0.285 | 627.7 | 0.285 | 627.7 | 0 | 0 | 0.0006424 | 1415.08 | 0.0006424 | 1415.08 | 0 | 0 | 2023-05-13 07:56:16 | 0.0003533 | 1.2665 | 2789.721 | 0 | 关闭
3905 | 5 | 5 | 恒流充电 | 01:53:00 | 27:10:37 | 0.152 | 2.3252 | 0.2862 | 630.49 | 0.2862 | 630.49 | 0 | 0 | 0.0006454 | 1421.57 | 0.0006454 | 1421.57 | 0 | 0 | 2023-05-13 07:56:46 | 0.0003534 | 1.4072 | 3099.6356 | 0 | 关闭
3906 | 5 | 5 | 恒流充电 | 01:53:30 | 27:11:07 | 0.152 | 2.3261 | 0.2875 | 633.28 | 0.2875 | 633.28 | 0 | 0 | 0.0006483 | 1428.06 | 0.0006483 | 1428.06 | 0 | 0 | 2023-05-13 07:57:16 | 0.0003535 | 1.4072 | 3099.6356 | 0 | 关闭
3907 | 5 | 5 | 恒流充电 | 01:54:00 | 27:11:37 | 0.152 | 2.3268 | 0.2888 | 636.07 | 0.2888 | 636.07 | 0 | 0 | 0.0006513 | 1434.55 | 0.0006513 | 1434.55 | 0 | 0 | 2023-05-13 07:57:46 | 0.0003536 | 1.8094 | 3985.4556 | 0 | 关闭
3908 | 5 | 5 | 恒流充电 | 01:54:30 | 27:12:07 | 0.152 | 2.3277 | 0.29 | 638.86 | 0.29 | 638.86 | 0 | 0 | 0.0006542 | 1441.04 | 0.0006542 | 1441.04 | 0 | 0 | 2023-05-13 07:58:16 | 0.0003538 | 1.4072 | 3099.6356 | 0 | 关闭
3909 | 5 | 5 | 恒流充电 | 01:55:00 | 27:12:37 | 0.152 | 2.3283 | 0.2913 | 641.65 | 0.2913 | 641.65 | 0 | 0 | 0.0006572 | 1447.53 | 0.0006572 | 1447.53 | 0 | 0 | 2023-05-13 07:58:46 | 0.0003539 | 2.1109 | 4649.6166 | 0 | 关闭
3910 | 5 | 5 | 恒流充电 | 01:55:30 | 27:13:07 | 0.152 | 2.3289 | 0.2926 | 644.44 | 0.2926 | 644.44 | 0 | 0 | 0.0006601 | 1454.03 | 0.0006601 | 1454.03 | 0 | 0 | 2023-05-13 07:59:16 | 0.000354 | 2.1109 | 4649.4534 | 0 | 关闭
3911 | 5 | 5 | 恒流充电 | 01:56:00 | 27:13:37 | 0.152 | 2.3293 | 0.2938 | 647.23 | 0.2938 | 647.23 | 0 | 0 | 0.0006631 | 1460.53 | 0.0006631 | 1460.53 | 0 | 0 | 2023-05-13 07:59:46 | 0.000354 | 3.1664 | 6974.5472 | 0 | 关闭
3912 | 5 | 5 | 恒流充电 | 01:56:30 | 27:14:07 | 0.152 | 2.3295 | 0.2951 | 650.02 | 0.2951 | 650.02 | 0 | 0 | 0.000666 | 1467.03 | 0.000666 | 1467.03 | 0 | 0 | 2023-05-13 08:00:16 | 0.0003541 | 6.3326 | 13948.3603 | 0 | 关闭
3913 | 5 | 5 | 恒流充电 | 01:57:00 | 27:14:37 | 0.152 | 2.3297 | 0.2964 | 652.81 | 0.2964 | 652.81 | 0 | 0 | 0.000669 | 1473.53 | 0.000669 | 1473.53 | 0 | 0 | 2023-05-13 08:00:46 | 0.0003541 | 6.3328 | 13948.8497 | 0 | 关闭
3914 | 5 | 5 | 恒流充电 | 01:57:30 | 27:15:07 | 0.152 | 2.3297 | 0.2976 | 655.6 | 0.2976 | 655.6 | 0 | 0 | 0.0006719 | 1480.02 | 0.0006719 | 1480.02 | 0 | 0 | 2023-05-13 08:01:16 | 0.0003541 | 0 | 0 | 0 | 关闭
3915 | 5 | 5 | 恒流充电 | 01:58:00 | 27:15:37 | 0.152 | 2.3297 | 0.2989 | 658.39 | 0.2989 | 658.39 | 0 | 0 | 0.0006749 | 1486.52 | 0.0006749 | 1486.52 | 0 | 0 | 2023-05-13 08:01:46 | 0.0003541 | 0 | 0 | 0 | 关闭
3916 | 5 | 5 | 恒流充电 | 01:58:30 | 27:16:07 | 0.152 | 2.3297 | 0.3002 | 661.18 | 0.3002 | 661.18 | 0 | 0 | 0.0006778 | 1493.02 | 0.0006778 | 1493.02 | 0 | 0 | 2023-05-13 08:02:16 | 0.0003541 | 0 | 0 | 0 | 关闭
3917 | 5 | 5 | 恒流充电 | 01:59:00 | 27:16:37 | 0.152 | 2.3299 | 0.3014 | 663.97 | 0.3014 | 663.97 | 0 | 0 | 0.0006808 | 1499.52 | 0.0006808 | 1499.52 | 0 | 0 | 2023-05-13 08:02:46 | 0.0003541 | 6.3327 | 13948.605 | 0 | 关闭
3918 | 5 | 5 | 恒流充电 | 01:59:30 | 27:17:07 | 0.152 | 2.33 | 0.3027 | 666.76 | 0.3027 | 666.76 | 0 | 0 | 0.0006837 | 1506.02 | 0.0006837 | 1506.02 | 0 | 0 | 2023-05-13 08:03:16 | 0.0003541 | 12.6653 | 27897.21 | 0 | 关闭
3919 | 5 | 5 | 恒流充电 | 02:00:00 | 27:17:37 | 0.152 | 2.3301 | 0.304 | 669.55 | 0.304 | 669.55 | 0 | 0 | 0.0006867 | 1512.52 | 0.0006867 | 1512.52 | 0 | 0 | 2023-05-13 08:03:46 | 0.0003542 | 12.6651 | 27896.7205 | 0 | 关闭
3920 | 5 | 5 | 恒流充电 | 02:00:30 | 27:18:07 | 0.152 | 2.3303 | 0.3052 | 672.34 | 0.3052 | 672.34 | 0 | 0 | 0.0006896 | 1519.02 | 0.0006896 | 1519.02 | 0 | 0 | 2023-05-13 08:04:16 | 0.0003542 | 6.3326 | 13948.3603 | 0 | 关闭
3921 | 5 | 5 | 恒流充电 | 02:01:00 | 27:18:37 | 0.152 | 2.3304 | 0.3065 | 675.13 | 0.3065 | 675.13 | 0 | 0 | 0.0006926 | 1525.52 | 0.0006926 | 1525.52 | 0 | 0 | 2023-05-13 08:04:46 | 0.0003542 | 12.6656 | 27897.6995 | 0 | 关闭
3922 | 5 | 5 | 恒流充电 | 02:01:30 | 27:19:07 | 0.152 | 2.3306 | 0.3078 | 677.92 | 0.3078 | 677.92 | 0 | 0 | 0.0006955 | 1532.03 | 0.0006955 | 1532.03 | 0 | 0 | 2023-05-13 08:05:16 | 0.0003542 | 6.3326 | 13948.3603 | 0 | 关闭
3923 | 5 | 5 | 恒流充电 | 02:02:00 | 27:19:37 | 0.152 | 2.3309 | 0.309 | 680.71 | 0.309 | 680.71 | 0 | 0 | 0.0006985 | 1538.53 | 0.0006985 | 1538.53 | 0 | 0 | 2023-05-13 08:05:46 | 0.0003543 | 4.2219 | 9299.2332 | 0 | 关闭
3924 | 5 | 5 | 恒流充电 | 02:02:30 | 27:20:07 | 0.152 | 2.3311 | 0.3103 | 683.5 | 0.3103 | 683.5 | 0 | 0 | 0.0007014 | 1545.03 | 0.0007014 | 1545.03 | 0 | 0 | 2023-05-13 08:06:16 | 0.0003543 | 6.3326 | 13948.3603 | 0 | 关闭
3925 | 5 | 5 | 恒流充电 | 02:03:00 | 27:20:37 | 0.152 | 2.3313 | 0.3116 | 686.29 | 0.3116 | 686.29 | 0 | 0 | 0.0007044 | 1551.53 | 0.0007044 | 1551.53 | 0 | 0 | 2023-05-13 08:06:46 | 0.0003543 | 6.3326 | 13948.3603 | 0 | 关闭
3926 | 5 | 5 | 恒流充电 | 02:03:30 | 27:21:07 | 0.152 | 2.3315 | 0.3128 | 689.08 | 0.3128 | 689.08 | 0 | 0 | 0.0007073 | 1558.04 | 0.0007073 | 1558.04 | 0 | 0 | 2023-05-13 08:07:16 | 0.0003544 | 6.3326 | 13948.3603 | 0 | 关闭
3927 | 5 | 5 | 恒流充电 | 02:04:00 | 27:21:37 | 0.152 | 2.3318 | 0.3141 | 691.87 | 0.3141 | 691.87 | 0 | 0 | 0.0007103 | 1564.54 | 0.0007103 | 1564.54 | 0 | 0 | 2023-05-13 08:07:46 | 0.0003544 | 4.2217 | 9298.9068 | 0 | 关闭
3928 | 5 | 5 | 恒流充电 | 02:04:30 | 27:22:07 | 0.152 | 2.3321 | 0.3154 | 694.66 | 0.3154 | 694.66 | 0 | 0 | 0.0007133 | 1571.05 | 0.0007133 | 1571.05 | 0 | 0 | 2023-05-13 08:08:16 | 0.0003544 | 4.2219 | 9299.2332 | 0 | 关闭
3929 | 5 | 5 | 恒流充电 | 02:05:00 | 27:22:37 | 0.152 | 2.3323 | 0.3166 | 697.45 | 0.3166 | 697.45 | 0 | 0 | 0.0007162 | 1577.55 | 0.0007162 | 1577.55 | 0 | 0 | 2023-05-13 08:08:46 | 0.0003545 | 6.3327 | 13948.605 | 0 | 关闭
3930 | 5 | 5 | 恒流充电 | 02:05:30 | 27:23:07 | 0.152 | 2.3326 | 0.3179 | 700.24 | 0.3179 | 700.24 | 0 | 0 | 0.0007192 | 1584.06 | 0.0007192 | 1584.06 | 0 | 0 | 2023-05-13 08:09:16 | 0.0003545 | 4.2219 | 9299.2332 | 0 | 关闭
3931 | 5 | 5 | 恒流充电 | 02:06:00 | 27:23:37 | 0.152 | 2.3329 | 0.3192 | 703.03 | 0.3192 | 703.03 | 0 | 0 | 0.0007221 | 1590.57 | 0.0007221 | 1590.57 | 0 | 0 | 2023-05-13 08:09:46 | 0.0003546 | 4.2217 | 9298.9068 | 0 | 关闭
3932 | 5 | 5 | 恒流充电 | 02:06:30 | 27:24:07 | 0.152 | 2.3332 | 0.3204 | 705.82 | 0.3204 | 705.82 | 0 | 0 | 0.0007251 | 1597.08 | 0.0007251 | 1597.08 | 0 | 0 | 2023-05-13 08:10:16 | 0.0003546 | 4.2219 | 9299.2332 | 0 | 关闭
3933 | 5 | 5 | 恒流充电 | 02:07:00 | 27:24:37 | 0.152 | 2.3336 | 0.3217 | 708.61 | 0.3217 | 708.61 | 0 | 0 | 0.000728 | 1603.59 | 0.000728 | 1603.59 | 0 | 0 | 2023-05-13 08:10:46 | 0.0003547 | 3.1663 | 6974.1801 | 0 | 关闭
3934 | 5 | 5 | 恒流充电 | 02:07:30 | 27:25:07 | 0.152 | 2.3338 | 0.323 | 711.4 | 0.323 | 711.4 | 0 | 0 | 0.000731 | 1610.1 | 0.000731 | 1610.1 | 0 | 0 | 2023-05-13 08:11:16 | 0.0003547 | 6.3328 | 13948.8497 | 0 | 关闭
3935 | 5 | 5 | 恒流充电 | 02:08:00 | 27:25:37 | 0.152 | 2.3342 | 0.3242 | 714.19 | 0.3242 | 714.19 | 0 | 0 | 0.0007339 | 1616.61 | 0.0007339 | 1616.61 | 0 | 0 | 2023-05-13 08:11:46 | 0.0003548 | 3.1663 | 6974.3025 | 0 | 关闭
3936 | 5 | 5 | 恒流充电 | 02:08:30 | 27:26:07 | 0.152 | 2.3345 | 0.3255 | 716.98 | 0.3255 | 716.98 | 0 | 0 | 0.0007369 | 1623.12 | 0.0007369 | 1623.12 | 0 | 0 | 2023-05-13 08:12:16 | 0.0003548 | 4.2219 | 9299.2332 | 0 | 关闭
3937 | 5 | 5 | 恒流充电 | 02:09:00 | 27:26:37 | 0.152 | 2.3348 | 0.3268 | 719.77 | 0.3268 | 719.77 | 0 | 0 | 0.0007399 | 1629.63 | 0.0007399 | 1629.63 | 0 | 0 | 2023-05-13 08:12:46 | 0.0003548 | 4.2218 | 9299.07 | 0 | 关闭
3938 | 5 | 5 | 恒流充电 | 02:09:30 | 27:27:07 | 0.152 | 2.3353 | 0.328 | 722.55 | 0.328 | 722.55 | 0 | 0 | 0.0007428 | 1636.15 | 0.0007428 | 1636.15 | 0 | 0 | 2023-05-13 08:13:16 | 0.0003549 | 2.5331 | 5579.442 | 0 | 关闭
3939 | 5 | 5 | 恒流充电 | 02:10:00 | 27:27:37 | 0.152 | 2.3356 | 0.3293 | 725.34 | 0.3293 | 725.34 | 0 | 0 | 0.0007458 | 1642.66 | 0.0007458 | 1642.66 | 0 | 0 | 2023-05-13 08:13:46 | 0.000355 | 4.2218 | 9299.07 | 0 | 关闭
3940 | 5 | 5 | 恒流充电 | 02:10:30 | 27:28:07 | 0.152 | 2.336 | 0.3306 | 728.13 | 0.3306 | 728.13 | 0 | 0 | 0.0007487 | 1649.18 | 0.0007487 | 1649.18 | 0 | 0 | 2023-05-13 08:14:16 | 0.000355 | 3.1663 | 6974.1801 | 0 | 关闭
3941 | 5 | 5 | 恒流充电 | 02:11:00 | 27:28:37 | 0.152 | 2.3365 | 0.3318 | 730.92 | 0.3318 | 730.92 | 0 | 0 | 0.0007517 | 1655.7 | 0.0007517 | 1655.7 | 0 | 0 | 2023-05-13 08:14:46 | 0.0003551 | 2.533 | 5579.3441 | 0 | 关闭
3942 | 5 | 5 | 恒流充电 | 02:11:30 | 27:29:07 | 0.152 | 2.3369 | 0.3331 | 733.71 | 0.3331 | 733.71 | 0 | 0 | 0.0007546 | 1662.22 | 0.0007546 | 1662.22 | 0 | 0 | 2023-05-13 08:15:16 | 0.0003552 | 3.1663 | 6974.1801 | 0 | 关闭
3943 | 5 | 5 | 恒流充电 | 02:12:00 | 27:29:37 | 0.152 | 2.3373 | 0.3344 | 736.5 | 0.3344 | 736.5 | 0 | 0 | 0.0007576 | 1668.74 | 0.0007576 | 1668.74 | 0 | 0 | 2023-05-13 08:15:46 | 0.0003552 | 3.1664 | 6974.4249 | 0 | 关闭
3944 | 5 | 5 | 恒流充电 | 02:12:30 | 27:30:07 | 0.152 | 2.3379 | 0.3356 | 739.29 | 0.3356 | 739.29 | 0 | 0 | 0.0007606 | 1675.26 | 0.0007606 | 1675.26 | 0 | 0 | 2023-05-13 08:16:16 | 0.0003553 | 2.1108 | 4649.3718 | 0 | 关闭
3945 | 5 | 5 | 恒流充电 | 02:13:00 | 27:30:37 | 0.152 | 2.3383 | 0.3369 | 742.08 | 0.3369 | 742.08 | 0 | 0 | 0.0007635 | 1681.78 | 0.0007635 | 1681.78 | 0 | 0 | 2023-05-13 08:16:46 | 0.0003554 | 3.1663 | 6974.3025 | 0 | 关闭
3946 | 5 | 5 | 恒流充电 | 02:13:30 | 27:31:07 | 0.152 | 2.3388 | 0.3382 | 744.87 | 0.3382 | 744.87 | 0 | 0 | 0.0007665 | 1688.3 | 0.0007665 | 1688.3 | 0 | 0 | 2023-05-13 08:17:16 | 0.0003555 | 2.5332 | 5579.6378 | 0 | 关闭
3947 | 5 | 5 | 恒流充电 | 02:14:00 | 27:31:37 | 0.152 | 2.3392 | 0.3394 | 747.66 | 0.3394 | 747.66 | 0 | 0 | 0.0007695 | 1694.83 | 0.0007695 | 1694.83 | 0 | 0 | 2023-05-13 08:17:46 | 0.0003555 | 3.1662 | 6974.0578 | 0 | 关闭
3948 | 5 | 5 | 恒流充电 | 02:14:30 | 27:32:07 | 0.152 | 2.3398 | 0.3407 | 750.45 | 0.3407 | 750.45 | 0 | 0 | 0.0007724 | 1701.36 | 0.0007724 | 1701.36 | 0 | 0 | 2023-05-13 08:18:16 | 0.0003556 | 2.1109 | 4649.6166 | 0 | 关闭
3949 | 5 | 5 | 恒流充电 | 02:15:00 | 27:32:37 | 0.152 | 2.3403 | 0.342 | 753.24 | 0.342 | 753.24 | 0 | 0 | 0.0007754 | 1707.88 | 0.0007754 | 1707.88 | 0 | 0 | 2023-05-13 08:18:46 | 0.0003557 | 2.533 | 5579.3441 | 0 | 关闭
3950 | 5 | 5 | 恒流充电 | 02:15:30 | 27:33:07 | 0.152 | 2.3408 | 0.3432 | 756.03 | 0.3432 | 756.03 | 0 | 0 | 0.0007783 | 1714.41 | 0.0007783 | 1714.41 | 0 | 0 | 2023-05-13 08:19:16 | 0.0003558 | 2.5331 | 5579.442 | 0 | 关闭
3951 | 5 | 5 | 恒流充电 | 02:16:00 | 27:33:37 | 0.152 | 2.3412 | 0.3445 | 758.82 | 0.3445 | 758.82 | 0 | 0 | 0.0007813 | 1720.94 | 0.0007813 | 1720.94 | 0 | 0 | 2023-05-13 08:19:46 | 0.0003558 | 3.1663 | 6974.1801 | 0 | 关闭
3952 | 5 | 5 | 恒流充电 | 02:16:30 | 27:34:07 | 0.152 | 2.3418 | 0.3458 | 761.61 | 0.3458 | 761.61 | 0 | 0 | 0.0007843 | 1727.48 | 0.0007843 | 1727.48 | 0 | 0 | 2023-05-13 08:20:16 | 0.0003559 | 2.1109 | 4649.6166 | 0 | 关闭
3953 | 5 | 5 | 恒流充电 | 02:17:00 | 27:34:37 | 0.152 | 2.3423 | 0.347 | 764.4 | 0.347 | 764.4 | 0 | 0 | 0.0007872 | 1734.01 | 0.0007872 | 1734.01 | 0 | 0 | 2023-05-13 08:20:46 | 0.000356 | 2.5331 | 5579.5399 | 0 | 关闭
3954 | 5 | 5 | 恒流充电 | 02:17:30 | 27:35:07 | 0.152 | 2.3427 | 0.3483 | 767.19 | 0.3483 | 767.19 | 0 | 0 | 0.0007902 | 1740.54 | 0.0007902 | 1740.54 | 0 | 0 | 2023-05-13 08:21:16 | 0.000356 | 3.1662 | 6973.9354 | 0 | 关闭
3955 | 5 | 5 | 恒流充电 | 02:18:00 | 27:35:37 | 0.152 | 2.3432 | 0.3496 | 769.98 | 0.3496 | 769.98 | 0 | 0 | 0.0007932 | 1747.08 | 0.0007932 | 1747.08 | 0 | 0 | 2023-05-13 08:21:46 | 0.0003561 | 2.5331 | 5579.5399 | 0 | 关闭
3956 | 5 | 5 | 恒流充电 | 02:18:30 | 27:36:07 | 0.152 | 2.3439 | 0.3508 | 772.77 | 0.3508 | 772.77 | 0 | 0 | 0.0007961 | 1753.62 | 0.0007961 | 1753.62 | 0 | 0 | 2023-05-13 08:22:16 | 0.0003562 | 1.8093 | 3985.2458 | 0 | 关闭
3957 | 5 | 5 | 恒流充电 | 02:19:00 | 27:36:37 | 0.152 | 2.3444 | 0.3521 | 775.56 | 0.3521 | 775.56 | 0 | 0 | 0.0007991 | 1760.16 | 0.0007991 | 1760.16 | 0 | 0 | 2023-05-13 08:22:46 | 0.0003563 | 2.5331 | 5579.5399 | 0 | 关闭
3958 | 5 | 5 | 恒流充电 | 02:19:30 | 27:37:07 | 0.152 | 2.345 | 0.3534 | 778.35 | 0.3534 | 778.35 | 0 | 0 | 0.0008021 | 1766.7 | 0.0008021 | 1766.7 | 0 | 0 | 2023-05-13 08:23:16 | 0.0003565 | 2.1112 | 4650.2692 | 0 | 关闭
3959 | 5 | 5 | 恒流充电 | 02:20:00 | 27:37:37 | 0.152 | 2.3456 | 0.3546 | 781.14 | 0.3546 | 781.14 | 0 | 0 | 0.0008051 | 1773.24 | 0.0008051 | 1773.24 | 0 | 0 | 2023-05-13 08:23:46 | 0.0003566 | 2.1114 | 4650.5955 | 0 | 关闭
3960 | 5 | 5 | 恒流充电 | 02:20:30 | 27:38:07 | 0.152 | 2.3461 | 0.3559 | 783.93 | 0.3559 | 783.93 | 0 | 0 | 0.000808 | 1779.79 | 0.000808 | 1779.79 | 0 | 0 | 2023-05-13 08:24:16 | 0.0003566 | 2.5331 | 5579.5399 | 0 | 关闭
3961 | 5 | 5 | 恒流充电 | 02:21:00 | 27:38:37 | 0.152 | 2.3466 | 0.3572 | 786.72 | 0.3572 | 786.72 | 0 | 0 | 0.000811 | 1786.33 | 0.000811 | 1786.33 | 0 | 0 | 2023-05-13 08:24:46 | 0.0003566 | 2.5331 | 5579.5399 | 0 | 关闭
3962 | 5 | 5 | 恒流充电 | 02:21:30 | 27:39:07 | 0.152 | 2.3473 | 0.3584 | 789.51 | 0.3584 | 789.51 | 0 | 0 | 0.000814 | 1792.88 | 0.000814 | 1792.88 | 0 | 0 | 2023-05-13 08:25:16 | 0.0003568 | 1.8093 | 3985.3157 | 0 | 关闭
3963 | 5 | 5 | 恒流充电 | 02:22:00 | 27:39:37 | 0.152 | 2.3479 | 0.3597 | 792.3 | 0.3597 | 792.3 | 0 | 0 | 0.0008169 | 1799.43 | 0.0008169 | 1799.43 | 0 | 0 | 2023-05-13 08:25:46 | 0.0003569 | 2.111 | 4649.6982 | 0 | 关闭
3964 | 5 | 5 | 恒流充电 | 02:22:30 | 27:40:07 | 0.152 | 2.3485 | 0.361 | 795.09 | 0.361 | 795.09 | 0 | 0 | 0.0008199 | 1805.98 | 0.0008199 | 1805.98 | 0 | 0 | 2023-05-13 08:26:16 | 0.0003569 | 2.1109 | 4649.4534 | 0 | 关闭
3965 | 5 | 5 | 恒流充电 | 02:23:00 | 27:40:37 | 0.152 | 2.3492 | 0.3622 | 797.88 | 0.3622 | 797.88 | 0 | 0 | 0.0008229 | 1812.53 | 0.0008229 | 1812.53 | 0 | 0 | 2023-05-13 08:26:46 | 0.0003571 | 1.8094 | 3985.5255 | 0 | 关闭
3966 | 5 | 5 | 恒流充电 | 02:23:30 | 27:41:07 | 0.152 | 2.3499 | 0.3635 | 800.67 | 0.3635 | 800.67 | 0 | 0 | 0.0008259 | 1819.09 | 0.0008259 | 1819.09 | 0 | 0 | 2023-05-13 08:27:16 | 0.0003572 | 1.8093 | 3985.3157 | 0 | 关闭
3967 | 5 | 5 | 恒流充电 | 02:24:00 | 27:41:37 | 0.152 | 2.3506 | 0.3648 | 803.46 | 0.3648 | 803.46 | 0 | 0 | 0.0008288 | 1825.64 | 0.0008288 | 1825.64 | 0 | 0 | 2023-05-13 08:27:46 | 0.0003572 | 1.8094 | 3985.4556 | 0 | 关闭
3968 | 5 | 5 | 恒流充电 | 02:24:30 | 27:42:07 | 0.152 | 2.3514 | 0.366 | 806.25 | 0.366 | 806.25 | 0 | 0 | 0.0008318 | 1832.2 | 0.0008318 | 1832.2 | 0 | 0 | 2023-05-13 08:28:16 | 0.0003574 | 1.5832 | 3487.2124 | 0 | 关闭
3969 | 5 | 5 | 恒流充电 | 02:25:00 | 27:42:37 | 0.152 | 2.3522 | 0.3673 | 809.04 | 0.3673 | 809.04 | 0 | 0 | 0.0008348 | 1838.76 | 0.0008348 | 1838.76 | 0 | 0 | 2023-05-13 08:28:46 | 0.0003575 | 1.5831 | 3487.0901 | 0 | 关闭
3970 | 5 | 5 | 恒流充电 | 02:25:30 | 27:43:07 | 0.152 | 2.3531 | 0.3686 | 811.83 | 0.3686 | 811.83 | 0 | 0 | 0.0008378 | 1845.33 | 0.0008378 | 1845.33 | 0 | 0 | 2023-05-13 08:29:16 | 0.0003576 | 1.4073 | 3099.7988 | 0 | 关闭
3971 | 5 | 5 | 恒流充电 | 02:26:00 | 27:43:37 | 0.152 | 2.3539 | 0.3698 | 814.62 | 0.3698 | 814.62 | 0 | 0 | 0.0008408 | 1851.89 | 0.0008408 | 1851.89 | 0 | 0 | 2023-05-13 08:29:46 | 0.0003577 | 1.5831 | 3487.0901 | 0 | 关闭
3972 | 5 | 5 | 恒流充电 | 02:26:30 | 27:44:07 | 0.152 | 2.3548 | 0.3711 | 817.41 | 0.3711 | 817.41 | 0 | 0 | 0.0008437 | 1858.46 | 0.0008437 | 1858.46 | 0 | 0 | 2023-05-13 08:30:16 | 0.0003579 | 1.4073 | 3099.7444 | 0 | 关闭
3973 | 5 | 5 | 恒流充电 | 02:27:00 | 27:44:37 | 0.152 | 2.3557 | 0.3724 | 820.2 | 0.3724 | 820.2 | 0 | 0 | 0.0008467 | 1865.03 | 0.0008467 | 1865.03 | 0 | 0 | 2023-05-13 08:30:46 | 0.000358 | 1.4072 | 3099.6356 | 0 | 关闭
3974 | 5 | 5 | 恒流充电 | 02:27:30 | 27:45:07 | 0.152 | 2.3567 | 0.3736 | 822.99 | 0.3736 | 822.99 | 0 | 0 | 0.0008497 | 1871.61 | 0.0008497 | 1871.61 | 0 | 0 | 2023-05-13 08:31:16 | 0.0003582 | 1.2666 | 2789.8189 | 0 | 关闭
3975 | 5 | 5 | 恒流充电 | 02:28:00 | 27:45:37 | 0.152 | 2.3576 | 0.3749 | 825.78 | 0.3749 | 825.78 | 0 | 0 | 0.0008527 | 1878.18 | 0.0008527 | 1878.18 | 0 | 0 | 2023-05-13 08:31:46 | 0.0003583 | 1.4073 | 3099.69 | 0 | 关闭
3976 | 5 | 5 | 恒流充电 | 02:28:30 | 27:46:07 | 0.152 | 2.3586 | 0.3762 | 828.57 | 0.3762 | 828.57 | 0 | 0 | 0.0008557 | 1884.76 | 0.0008557 | 1884.76 | 0 | 0 | 2023-05-13 08:32:16 | 0.0003585 | 1.2666 | 2789.8189 | 0 | 关闭
3977 | 5 | 5 | 恒流充电 | 02:29:00 | 27:46:37 | 0.152 | 2.3597 | 0.3774 | 831.36 | 0.3774 | 831.36 | 0 | 0 | 0.0008587 | 1891.34 | 0.0008587 | 1891.34 | 0 | 0 | 2023-05-13 08:32:46 | 0.0003587 | 1.1514 | 2536.11 | 0 | 关闭
3978 | 5 | 5 | 恒流充电 | 02:29:30 | 27:47:07 | 0.152 | 2.3607 | 0.3787 | 834.15 | 0.3787 | 834.15 | 0 | 0 | 0.0008617 | 1897.93 | 0.0008617 | 1897.93 | 0 | 0 | 2023-05-13 08:33:16 | 0.0003588 | 1.2665 | 2789.721 | 0 | 关闭
3979 | 5 | 5 | 恒流充电 | 02:30:00 | 27:47:37 | 0.152 | 2.3619 | 0.38 | 836.93 | 0.38 | 836.93 | 0 | 0 | 0.0008646 | 1904.51 | 0.0008646 | 1904.51 | 0 | 0 | 2023-05-13 08:33:46 | 0.000359 | 1.0554 | 2324.7675 | 0 | 关闭
3980 | 5 | 5 | 恒流充电 | 02:30:30 | 27:48:07 | 0.152 | 2.3633 | 0.3812 | 839.72 | 0.3812 | 839.72 | 0 | 0 | 0.0008676 | 1911.1 | 0.0008676 | 1911.1 | 0 | 0 | 2023-05-13 08:34:16 | 0.0003592 | 0.9047 | 1992.6579 | 0 | 关闭
3981 | 5 | 5 | 恒流充电 | 02:31:00 | 27:48:37 | 0.152 | 2.3644 | 0.3825 | 842.51 | 0.3825 | 842.51 | 0 | 0 | 0.0008706 | 1917.7 | 0.0008706 | 1917.7 | 0 | 0 | 2023-05-13 08:34:46 | 0.0003593 | 1.1514 | 2536.199 | 0 | 关闭
3982 | 5 | 5 | 恒流充电 | 02:31:30 | 27:49:07 | 0.152 | 2.3659 | 0.3838 | 845.3 | 0.3838 | 845.3 | 0 | 0 | 0.0008736 | 1924.3 | 0.0008736 | 1924.3 | 0 | 0 | 2023-05-13 08:35:16 | 0.0003596 | 0.8444 | 1859.814 | 0 | 关闭
3983 | 5 | 5 | 恒流充电 | 02:32:00 | 27:49:37 | 0.152 | 2.3674 | 0.385 | 848.09 | 0.385 | 848.09 | 0 | 0 | 0.0008766 | 1930.9 | 0.0008766 | 1930.9 | 0 | 0 | 2023-05-13 08:35:46 | 0.0003598 | 0.8444 | 1859.814 | 0 | 关闭
3984 | 5 | 5 | 恒流充电 | 02:32:30 | 27:50:07 | 0.152 | 2.369 | 0.3863 | 850.88 | 0.3863 | 850.88 | 0 | 0 | 0.0008796 | 1937.51 | 0.0008796 | 1937.51 | 0 | 0 | 2023-05-13 08:36:16 | 0.00036 | 0.7916 | 1743.6368 | 0 | 关闭
3985 | 5 | 5 | 恒流充电 | 02:33:00 | 27:50:37 | 0.152 | 2.3709 | 0.3876 | 853.67 | 0.3876 | 853.67 | 0 | 0 | 0.0008826 | 1944.12 | 0.0008826 | 1944.12 | 0 | 0 | 2023-05-13 08:36:46 | 0.0003604 | 0.6666 | 1468.2742 | 0 | 关闭
3986 | 5 | 5 | 恒流充电 | 02:33:30 | 27:51:07 | 0.152 | 2.373 | 0.3888 | 856.46 | 0.3888 | 856.46 | 0 | 0 | 0.0008856 | 1950.73 | 0.0008856 | 1950.73 | 0 | 0 | 2023-05-13 08:37:16 | 0.0003607 | 0.6031 | 1328.4386 | 0 | 关闭
3987 | 5 | 5 | 恒流充电 | 02:34:00 | 27:51:37 | 0.152 | 2.3752 | 0.3901 | 859.25 | 0.3901 | 859.25 | 0 | 0 | 0.0008886 | 1957.36 | 0.0008886 | 1957.36 | 0 | 0 | 2023-05-13 08:37:46 | 0.000361 | 0.5757 | 1268.055 | 0 | 关闭
3988 | 5 | 5 | 恒流充电 | 02:34:30 | 27:52:07 | 0.152 | 2.3777 | 0.3914 | 862.04 | 0.3914 | 862.04 | 0 | 0 | 0.0008917 | 1963.99 | 0.0008917 | 1963.99 | 0 | 0 | 2023-05-13 08:38:16 | 0.0003614 | 0.5066 | 1115.9667 | 0 | 关闭
3989 | 5 | 5 | 恒流充电 | 02:35:00 | 27:52:37 | 0.152 | 2.3806 | 0.3926 | 864.83 | 0.3926 | 864.83 | 0 | 0 | 0.0008947 | 1970.62 | 0.0008947 | 1970.62 | 0 | 0 | 2023-05-13 08:38:46 | 0.0003618 | 0.4368 | 962.0065 | 0 | 关闭
3990 | 5 | 5 | 恒流充电 | 02:35:30 | 27:53:07 | 0.152 | 2.384 | 0.3939 | 867.62 | 0.3939 | 867.62 | 0 | 0 | 0.0008977 | 1977.27 | 0.0008977 | 1977.27 | 0 | 0 | 2023-05-13 08:39:16 | 0.0003623 | 0.3725 | 820.5062 | 0 | 关闭
3991 | 5 | 5 | 恒流充电 | 02:36:00 | 27:53:37 | 0.152 | 2.3879 | 0.3952 | 870.41 | 0.3952 | 870.41 | 0 | 0 | 0.0009007 | 1983.93 | 0.0009007 | 1983.93 | 0 | 0 | 2023-05-13 08:39:46 | 0.0003629 | 0.3248 | 715.3131 | 0 | 关闭
3992 | 5 | 5 | 恒流充电 | 02:36:30 | 27:54:07 | 0.152 | 2.3927 | 0.3964 | 873.2 | 0.3964 | 873.2 | 0 | 0 | 0.0009037 | 1990.59 | 0.0009037 | 1990.59 | 0 | 0 | 2023-05-13 08:40:16 | 0.0003637 | 0.2639 | 581.2123 | 0 | 关闭
3993 | 5 | 5 | 恒流充电 | 02:37:00 | 27:54:37 | 0.152 | 2.3989 | 0.3977 | 875.99 | 0.3977 | 875.99 | 0 | 0 | 0.0009068 | 1997.28 | 0.0009068 | 1997.28 | 0 | 0 | 2023-05-13 08:40:46 | 0.0003646 | 0.2043 | 449.955 | 0 | 关闭
3994 | 5 | 5 | 恒流充电 | 02:37:30 | 27:55:07 | 0.152 | 2.4073 | 0.399 | 878.78 | 0.399 | 878.78 | 0 | 0 | 0.0009098 | 2003.98 | 0.0009098 | 2003.98 | 0 | 0 | 2023-05-13 08:41:16 | 0.0003659 | 0.1508 | 332.1213 | 0 | 关闭
3995 | 5 | 5 | 恒流充电 | 02:37:54 | 27:55:32 | 0.152 | 2.4173 | 0.4 | 881.09 | 0.4 | 881.09 | 0 | 0 | 0.0009123 | 2009.54 | 0.0009123 | 2009.54 | 0 | 0 | 2023-05-13 08:41:41 | 0.0003674 | 0.1047 | 230.6216 | 0 | 关闭
3996 | 5 | 5 | 恒流充电 | 02:38:00 | 27:55:37 | 0.152 | 2.4199 | 0.4002 | 881.57 | 0.4002 | 881.57 | 0 | 0 | 0.0009129 | 2010.71 | 0.0009129 | 2010.71 | 0 | 0 | 2023-05-13 08:41:46 | 0.0003678 | 0.0844 | 186.001 | 0 | 关闭
3997 | 5 | 5 | 恒流充电 | 02:38:15 | 27:55:53 | 0.152 | 2.4299 | 0.4009 | 883 | 0.4009 | 883 | 0 | 0 | 0.0009144 | 2014.19 | 0.0009144 | 2014.19 | 0 | 0 | 2023-05-13 08:42:01 | 0.0003693 | 0.065 | 143.2012 | 0 | 关闭
3998 | 5 | 5 | 恒流充电 | 02:38:26 | 27:56:03 | 0.152 | 2.4399 | 0.4013 | 884 | 0.4013 | 884 | 0 | 0 | 0.0009155 | 2016.61 | 0.0009155 | 2016.61 | 0 | 0 | 2023-05-13 08:42:12 | 0.0003708 | 0.0452 | 99.5105 | 0 | 关闭
3999 | 5 | 5 | 恒流充电 | 02:38:30 | 27:56:07 | 0.152 | 2.4447 | 0.4015 | 884.36 | 0.4015 | 884.36 | 0 | 0 | 0.0009159 | 2017.49 | 0.0009159 | 2017.49 | 0 | 0 | 2023-05-13 08:42:16 | 0.0003716 | 0.0343 | 75.5425 | 0 | 关闭
4000 | 5 | 5 | 恒流充电 | 02:38:36 | 27:56:13 | 0.152 | 2.4547 | 0.4018 | 884.95 | 0.4018 | 884.95 | 0 | 0 | 0.0009166 | 2018.93 | 0.0009166 | 2018.93 | 0 | 0 | 2023-05-13 08:42:22 | 0.0003731 | 0.0266 | 58.6001 | 0 | 关闭
4001 | 5 | 5 | 恒流充电 | 02:38:40 | 27:56:18 | 0.152 | 2.4647 | 0.402 | 885.37 | 0.402 | 885.37 | 0 | 0 | 0.0009171 | 2019.96 | 0.0009171 | 2019.96 | 0 | 0 | 2023-05-13 08:42:27 | 0.0003746 | 0.019 | 41.8404 | 0 | 关闭
4002 | 5 | 5 | 恒流充电 | 02:38:44 | 27:56:22 | 0.152 | 2.4749 | 0.4021 | 885.7 | 0.4021 | 885.7 | 0 | 0 | 0.0009174 | 2020.78 | 0.0009174 | 2020.78 | 0 | 0 | 2023-05-13 08:42:30 | 0.0003762 | 0.0149 | 32.8237 | 0 | 关闭
4003 | 5 | 5 | 恒流充电 | 02:38:47 | 27:56:24 | 0.152 | 2.4849 | 0.4022 | 885.97 | 0.4022 | 885.97 | 0 | 0 | 0.0009177 | 2021.45 | 0.0009177 | 2021.45 | 0 | 0 | 2023-05-13 08:42:33 | 0.0003777 | 0.0122 | 26.9701 | 0 | 关闭
4004 | 5 | 5 | 恒流充电 | 02:38:50 | 27:56:27 | 0.152 | 2.4952 | 0.4023 | 886.22 | 0.4023 | 886.22 | 0 | 0 | 0.000918 | 2022.08 | 0.000918 | 2022.08 | 0 | 0 | 2023-05-13 08:42:36 | 0.0003793 | 0.0111 | 24.3693 | 0 | 关闭
4005 | 5 | 5 | 恒流充电 | 02:38:52 | 27:56:30 | 0.152 | 2.5052 | 0.4024 | 886.44 | 0.4024 | 886.44 | 0 | 0 | 0.0009183 | 2022.64 | 0.0009183 | 2022.64 | 0 | 0 | 2023-05-13 08:42:38 | 0.0003808 | 0.0101 | 22.3201 | 0 | 关闭
4006 | 5 | 5 | 恒流充电 | 02:38:54 | 27:56:32 | 0.152 | 2.5154 | 0.4025 | 886.67 | 0.4025 | 886.67 | 0 | 0 | 0.0009185 | 2023.2 | 0.0009185 | 2023.2 | 0 | 0 | 2023-05-13 08:42:41 | 0.0003823 | 0.0099 | 21.8825 | 0 | 关闭
4007 | 5 | 5 | 恒流充电 | 02:38:57 | 27:56:34 | 0.152 | 2.5256 | 0.4026 | 886.89 | 0.4026 | 886.89 | 0 | 0 | 0.0009188 | 2023.76 | 0.0009188 | 2023.76 | 0 | 0 | 2023-05-13 08:42:43 | 0.0003839 | 0.0099 | 21.8825 | 0 | 关闭
4008 | 5 | 5 | 恒流充电 | 02:38:59 | 27:56:37 | 0.152 | 2.5356 | 0.4028 | 887.12 | 0.4028 | 887.12 | 0 | 0 | 0.0009191 | 2024.35 | 0.0009191 | 2024.35 | 0 | 0 | 2023-05-13 08:42:45 | 0.0003854 | 0.0106 | 23.2403 | 0 | 关闭
4009 | 5 | 5 | 恒流充电 | 02:39:00 | 27:56:37 | 0.152 | 2.5367 | 0.4028 | 887.15 | 0.4028 | 887.15 | 0 | 0 | 0.0009191 | 2024.42 | 0.0009191 | 2024.42 | 0 | 0 | 2023-05-13 08:42:46 | 0.0003855 | 0.0115 | 25.3638 | 0 | 关闭
4010 | 5 | 5 | 恒流充电 | 02:39:02 | 27:56:40 | 0.152 | 2.5467 | 0.4029 | 887.4 | 0.4029 | 887.4 | 0 | 0 | 0.0009194 | 2025.06 | 0.0009194 | 2025.06 | 0 | 0 | 2023-05-13 08:42:48 | 0.000387 | 0.0114 | 25.1101 | 0 | 关闭
4011 | 5 | 5 | 恒流充电 | 02:39:05 | 27:56:43 | 0.152 | 2.5567 | 0.403 | 887.68 | 0.403 | 887.68 | 0 | 0 | 0.0009197 | 2025.77 | 0.0009197 | 2025.77 | 0 | 0 | 2023-05-13 08:42:51 | 0.0003886 | 0.0127 | 27.9001 | 0 | 关闭
4012 | 5 | 5 | 恒流充电 | 02:39:09 | 27:56:46 | 0.152 | 2.5668 | 0.4032 | 888 | 0.4032 | 888 | 0 | 0 | 0.0009201 | 2026.58 | 0.0009201 | 2026.58 | 0 | 0 | 2023-05-13 08:42:55 | 0.0003901 | 0.0142 | 31.3071 | 0 | 关闭
4013 | 5 | 5 | 恒流充电 | 02:39:13 | 27:56:50 | 0.152 | 2.5768 | 0.4033 | 888.37 | 0.4033 | 888.37 | 0 | 0 | 0.0009205 | 2027.54 | 0.0009205 | 2027.54 | 0 | 0 | 2023-05-13 08:42:59 | 0.0003916 | 0.0169 | 37.2002 | 0 | 关闭
4014 | 5 | 5 | 恒流充电 | 02:39:17 | 27:56:55 | 0.152 | 2.5869 | 0.4035 | 888.79 | 0.4035 | 888.79 | 0 | 0 | 0.000921 | 2028.62 | 0.000921 | 2028.62 | 0 | 0 | 2023-05-13 08:43:03 | 0.0003932 | 0.0188 | 41.4262 | 0 | 关闭
4015 | 5 | 5 | 恒流充电 | 02:39:22 | 27:57:00 | 0.152 | 2.5969 | 0.4037 | 889.26 | 0.4037 | 889.26 | 0 | 0 | 0.0009216 | 2029.85 | 0.0009216 | 2029.85 | 0 | 0 | 2023-05-13 08:43:08 | 0.0003947 | 0.0215 | 47.4205 | 0 | 关闭
4016 | 5 | 5 | 恒流充电 | 02:39:28 | 27:57:05 | 0.152 | 2.6069 | 0.4039 | 889.75 | 0.4039 | 889.75 | 0 | 0 | 0.0009221 | 2031.13 | 0.0009221 | 2031.13 | 0 | 0 | 2023-05-13 08:43:14 | 0.0003962 | 0.0224 | 49.3 | 0 | 关闭
4017 | 5 | 5 | 恒流充电 | 02:39:30 | 27:57:07 | 0.152 | 2.6105 | 0.404 | 889.94 | 0.404 | 889.94 | 0 | 0 | 0.0009224 | 2031.61 | 0.0009224 | 2031.61 | 0 | 0 | 2023-05-13 08:43:16 | 0.0003968 | 0.0234 | 51.6397 | 0 | 关闭
4018 | 5 | 5 | 恒流充电 | 02:39:35 | 27:57:13 | 0.152 | 2.6207 | 0.4043 | 890.44 | 0.4043 | 890.44 | 0 | 0 | 0.0009229 | 2032.93 | 0.0009229 | 2032.93 | 0 | 0 | 2023-05-13 08:43:21 | 0.0003983 | 0.0224 | 49.2356 | 0 | 关闭
4019 | 5 | 5 | 恒流充电 | 02:39:40 | 27:57:18 | 0.152 | 2.6308 | 0.4045 | 890.93 | 0.4045 | 890.93 | 0 | 0 | 0.0009235 | 2034.2 | 0.0009235 | 2034.2 | 0 | 0 | 2023-05-13 08:43:26 | 0.0003999 | 0.0217 | 47.8814 | 0 | 关闭
4020 | 5 | 5 | 恒流充电 | 02:39:45 | 27:57:23 | 0.152 | 2.6408 | 0.4047 | 891.37 | 0.4047 | 891.37 | 0 | 0 | 0.0009241 | 2035.37 | 0.0009241 | 2035.37 | 0 | 0 | 2023-05-13 08:43:31 | 0.0004013 | 0.0203 | 44.6402 | 0 | 关闭
4021 | 5 | 5 | 恒流充电 | 02:39:50 | 27:57:27 | 0.152 | 2.6509 | 0.4049 | 891.8 | 0.4049 | 891.8 | 0 | 0 | 0.0009246 | 2036.51 | 0.0009246 | 2036.51 | 0 | 0 | 2023-05-13 08:43:36 | 0.0004029 | 0.0192 | 42.347 | 0 | 关闭
4022 | 5 | 5 | 恒流充电 | 02:39:54 | 27:57:31 | 0.152 | 2.6611 | 0.4051 | 892.2 | 0.4051 | 892.2 | 0 | 0 | 0.0009251 | 2037.57 | 0.0009251 | 2037.57 | 0 | 0 | 2023-05-13 08:43:40 | 0.0004044 | 0.0178 | 39.2061 | 0 | 关闭
4023 | 5 | 5 | 恒流充电 | 02:39:58 | 27:57:35 | 0.152 | 2.6712 | 0.4052 | 892.57 | 0.4052 | 892.57 | 0 | 0 | 0.0009255 | 2038.56 | 0.0009255 | 2038.56 | 0 | 0 | 2023-05-13 08:43:44 | 0.000406 | 0.0167 | 36.8222 | 0 | 关闭
4024 | 5 | 5 | 恒流充电 | 02:40:00 | 27:57:37 | 0.152 | 2.6756 | 0.4053 | 892.73 | 0.4053 | 892.73 | 0 | 0 | 0.0009257 | 2038.98 | 0.0009257 | 2038.98 | 0 | 0 | 2023-05-13 08:43:46 | 0.0004066 | 0.0163 | 35.9543 | 0 | 关闭
4025 | 5 | 5 | 恒流充电 | 02:40:03 | 27:57:41 | 0.152 | 2.6858 | 0.4055 | 893.08 | 0.4055 | 893.08 | 0 | 0 | 0.0009261 | 2039.93 | 0.0009261 | 2039.93 | 0 | 0 | 2023-05-13 08:43:50 | 0.0004082 | 0.0157 | 34.6376 | 0 | 关闭
4026 | 5 | 5 | 恒流充电 | 02:40:07 | 27:57:45 | 0.152 | 2.696 | 0.4056 | 893.42 | 0.4056 | 893.42 | 0 | 0 | 0.0009265 | 2040.83 | 0.0009265 | 2040.83 | 0 | 0 | 2023-05-13 08:43:53 | 0.0004097 | 0.0149 | 32.8237 | 0 | 关闭
4027 | 5 | 5 | 恒流充电 | 02:40:10 | 27:57:48 | 0.152 | 2.7062 | 0.4058 | 893.74 | 0.4058 | 893.74 | 0 | 0 | 0.0009269 | 2041.71 | 0.0009269 | 2041.71 | 0 | 0 | 2023-05-13 08:43:57 | 0.0004113 | 0.0145 | 31.9023 | 0 | 关闭
4028 | 5 | 5 | 恒流充电 | 02:40:14 | 27:57:51 | 0.152 | 2.7162 | 0.4059 | 894.06 | 0.4059 | 894.06 | 0 | 0 | 0.0009273 | 2042.57 | 0.0009273 | 2042.57 | 0 | 0 | 2023-05-13 08:44:00 | 0.0004128 | 0.0144 | 31.6202 | 0 | 关闭
4029 | 5 | 5 | 恒流充电 | 02:40:17 | 27:57:55 | 0.152 | 2.7264 | 0.406 | 894.37 | 0.406 | 894.37 | 0 | 0 | 0.0009277 | 2043.4 | 0.0009277 | 2043.4 | 0 | 0 | 2023-05-13 08:44:03 | 0.0004144 | 0.0137 | 30.0884 | 0 | 关闭
4030 | 5 | 5 | 恒流充电 | 02:40:21 | 27:57:58 | 0.152 | 2.7365 | 0.4062 | 894.68 | 0.4062 | 894.68 | 0 | 0 | 0.0009281 | 2044.27 | 0.0009281 | 2044.27 | 0 | 0 | 2023-05-13 08:44:07 | 0.0004159 | 0.0142 | 31.2974 | 0 | 关闭
4031 | 5 | 5 | 恒流充电 | 02:40:24 | 27:58:01 | 0.152 | 2.7465 | 0.4063 | 894.99 | 0.4063 | 894.99 | 0 | 0 | 0.0009285 | 2045.11 | 0.0009285 | 2045.11 | 0 | 0 | 2023-05-13 08:44:10 | 0.0004174 | 0.0139 | 30.6902 | 0 | 关闭
4032 | 5 | 5 | 恒流充电 | 02:40:27 | 27:58:05 | 0.152 | 2.7567 | 0.4065 | 895.32 | 0.4065 | 895.32 | 0 | 0 | 0.0009289 | 2046 | 0.0009289 | 2046 | 0 | 0 | 2023-05-13 08:44:14 | 0.000419 | 0.0145 | 31.9119 | 0 | 关闭
4033 | 5 | 5 | 恒流充电 | 02:40:30 | 27:58:07 | 0.152 | 2.7628 | 0.4066 | 895.52 | 0.4066 | 895.52 | 0 | 0 | 0.0009291 | 2046.57 | 0.0009291 | 2046.57 | 0 | 0 | 2023-05-13 08:44:16 | 0.0004199 | 0.0152 | 33.5412 | 0 | 关闭
4034 | 5 | 5 | 恒流充电 | 02:40:33 | 27:58:11 | 0.152 | 2.7728 | 0.4067 | 895.86 | 0.4067 | 895.86 | 0 | 0 | 0.0009296 | 2047.52 | 0.0009296 | 2047.52 | 0 | 0 | 2023-05-13 08:44:19 | 0.0004214 | 0.0156 | 34.4004 | 0 | 关闭
4035 | 5 | 5 | 恒流充电 | 02:40:37 | 27:58:15 | 0.152 | 2.7828 | 0.4069 | 896.24 | 0.4069 | 896.24 | 0 | 0 | 0.00093 | 2048.55 | 0.00093 | 2048.55 | 0 | 0 | 2023-05-13 08:44:23 | 0.000423 | 0.0169 | 37.2002 | 0 | 关闭
4036 | 5 | 5 | 恒流充电 | 02:40:42 | 27:58:19 | 0.152 | 2.7928 | 0.4071 | 896.65 | 0.4071 | 896.65 | 0 | 0 | 0.0009306 | 2049.69 | 0.0009306 | 2049.69 | 0 | 0 | 2023-05-13 08:44:28 | 0.0004244 | 0.0186 | 40.9202 | 0 | 关闭
4037 | 5 | 5 | 恒流充电 | 02:40:45 | 27:58:23 | 0.152 | 2.8 | 0.4072 | 896.98 | 0.4072 | 896.98 | 0 | 0 | 0.000931 | 2050.63 | 0.000931 | 2050.63 | 0 | 0 | 2023-05-13 08:44:31 | 0.0004256 | 0.0211 | 46.4866 | 0 | 关闭
4038 | 6 | 2 | 搁置 | 00:00:00 | 27:58:23 | 0 | 2.7936 | 0 | 0 | 0 | 0 | 0 | 0 | 0 | 0 | 0 | 0 | 0 | 0 | 2023-05-13 08:44:32 | 0 | 0 | 0 | 0 | 关闭
4039 | 6 | 2 | 搁置 | 00:00:00 | 27:58:23 | 0 | 2.7795 | 0 | 0 | 0 | 0 | 0 | 0 | 0 | 0 | 0 | 0 | 0 | 0 | 2023-05-13 08:44:32 | 0 | 0 | 0 | 0 | 关闭
4040 | 6 | 2 | 搁置 | 00:00:00 | 27:58:24 | 0 | 2.7675 | 0 | 0 | 0 | 0 | 0 | 0 | 0 | 0 | 0 | 0 | 0 | 0 | 2023-05-13 08:44:32 | 0 | 0 | 0 | 0 | 关闭
4041 | 6 | 2 | 搁置 | 00:00:01 | 27:58:24 | 0 | 2.7568 | 0 | 0 | 0 | 0 | 0 | 0 | 0 | 0 | 0 | 0 | 0 | 0 | 2023-05-13 08:44:33 | 0 | 0 | 0 | 0 | 关闭
4042 | 6 | 2 | 搁置 | 00:00:01 | 27:58:24 | 0 | 2.7458 | 0 | 0 | 0 | 0 | 0 | 0 | 0 | 0 | 0 | 0 | 0 | 0 | 2023-05-13 08:44:33 | 0 | 0 | 0 | 0 | 关闭
4043 | 6 | 2 | 搁置 | 00:00:01 | 27:58:25 | 0 | 2.7337 | 0 | 0 | 0 | 0 | 0 | 0 | 0 | 0 | 0 | 0 | 0 | 0 | 2023-05-13 08:44:33 | 0 | 0 | 0 | 0 | 关闭
4044 | 6 | 2 | 搁置 | 00:00:02 | 27:58:25 | 0 | 2.7214 | 0 | 0 | 0 | 0 | 0 | 0 | 0 | 0 | 0 | 0 | 0 | 0 | 2023-05-13 08:44:34 | 0 | 0 | 0 | 0 | 关闭
4045 | 6 | 2 | 搁置 | 00:00:02 | 27:58:25 | 0 | 2.7106 | 0 | 0 | 0 | 0 | 0 | 0 | 0 | 0 | 0 | 0 | 0 | 0 | 2023-05-13 08:44:34 | 0 | 0 | 0 | 0 | 关闭
4046 | 6 | 2 | 搁置 | 00:00:03 | 27:58:26 | 0 | 2.7004 | 0 | 0 | 0 | 0 | 0 | 0 | 0 | 0 | 0 | 0 | 0 | 0 | 2023-05-13 08:44:35 | 0 | 0 | 0 | 0 | 关闭
4047 | 6 | 2 | 搁置 | 00:00:03 | 27:58:26 | 0 | 2.69 | 0 | 0 | 0 | 0 | 0 | 0 | 0 | 0 | 0 | 0 | 0 | 0 | 2023-05-13 08:44:35 | 0 | 0 | 0 | 0 | 关闭
4048 | 6 | 2 | 搁置 | 00:00:03 | 27:58:27 | 0 | 2.6785 | 0 | 0 | 0 | 0 | 0 | 0 | 0 | 0 | 0 | 0 | 0 | 0 | 2023-05-13 08:44:36 | 0 | 0 | 0 | 0 | 关闭
4049 | 6 | 2 | 搁置 | 00:00:04 | 27:58:27 | 0 | 2.6669 | 0 | 0 | 0 | 0 | 0 | 0 | 0 | 0 | 0 | 0 | 0 | 0 | 2023-05-13 08:44:36 | 0 | 0 | 0 | 0 | 关闭
4050 | 6 | 2 | 搁置 | 00:00:04 | 27:58:28 | 0 | 2.6565 | 0 | 0 | 0 | 0 | 0 | 0 | 0 | 0 | 0 | 0 | 0 | 0 | 2023-05-13 08:44:37 | 0 | 0 | 0 | 0 | 关闭
4051 | 6 | 2 | 搁置 | 00:00:05 | 27:58:28 | 0 | 2.6459 | 0 | 0 | 0 | 0 | 0 | 0 | 0 | 0 | 0 | 0 | 0 | 0 | 2023-05-13 08:44:37 | 0 | 0 | 0 | 0 | 关闭
4052 | 6 | 2 | 搁置 | 00:00:06 | 27:58:29 | 0 | 2.634 | 0 | 0 | 0 | 0 | 0 | 0 | 0 | 0 | 0 | 0 | 0 | 0 | 2023-05-13 08:44:38 | 0 | 0 | 0 | 0 | 关闭
4053 | 6 | 2 | 搁置 | 00:00:06 | 27:58:29 | 0 | 2.6232 | 0 | 0 | 0 | 0 | 0 | 0 | 0 | 0 | 0 | 0 | 0 | 0 | 2023-05-13 08:44:38 | 0 | 0 | 0 | 0 | 关闭
4054 | 6 | 2 | 搁置 | 00:00:07 | 27:58:30 | 0 | 2.6126 | 0 | 0 | 0 | 0 | 0 | 0 | 0 | 0 | 0 | 0 | 0 | 0 | 2023-05-13 08:44:39 | 0 | 0 | 0 | 0 | 关闭
4055 | 6 | 2 | 搁置 | 00:00:07 | 27:58:31 | 0 | 2.6013 | 0 | 0 | 0 | 0 | 0 | 0 | 0 | 0 | 0 | 0 | 0 | 0 | 2023-05-13 08:44:40 | 0 | 0 | 0 | 0 | 关闭
4056 | 6 | 2 | 搁置 | 00:00:08 | 27:58:31 | 0 | 2.5901 | 0 | 0 | 0 | 0 | 0 | 0 | 0 | 0 | 0 | 0 | 0 | 0 | 2023-05-13 08:44:40 | 0 | 0 | 0 | 0 | 关闭
4057 | 6 | 2 | 搁置 | 00:00:09 | 27:58:32 | 0 | 2.5798 | 0 | 0 | 0 | 0 | 0 | 0 | 0 | 0 | 0 | 0 | 0 | 0 | 2023-05-13 08:44:41 | 0 | 0 | 0 | 0 | 关闭
4058 | 6 | 2 | 搁置 | 00:00:10 | 27:58:33 | 0 | 2.5689 | 0 | 0 | 0 | 0 | 0 | 0 | 0 | 0 | 0 | 0 | 0 | 0 | 2023-05-13 08:44:42 | 0 | 0 | 0 | 0 | 关闭
4059 | 6 | 2 | 搁置 | 00:00:11 | 27:58:34 | 0 | 2.5578 | 0 | 0 | 0 | 0 | 0 | 0 | 0 | 0 | 0 | 0 | 0 | 0 | 2023-05-13 08:44:43 | 0 | 0 | 0 | 0 | 关闭
4060 | 6 | 2 | 搁置 | 00:00:11 | 27:58:35 | 0 | 2.5472 | 0 | 0 | 0 | 0 | 0 | 0 | 0 | 0 | 0 | 0 | 0 | 0 | 2023-05-13 08:44:44 | 0 | 0 | 0 | 0 | 关闭
4061 | 6 | 2 | 搁置 | 00:00:12 | 27:58:36 | 0 | 2.5365 | 0 | 0 | 0 | 0 | 0 | 0 | 0 | 0 | 0 | 0 | 0 | 0 | 2023-05-13 08:44:45 | 0 | 0 | 0 | 0 | 关闭
4062 | 6 | 2 | 搁置 | 00:00:14 | 27:58:37 | 0 | 2.5255 | 0 | 0 | 0 | 0 | 0 | 0 | 0 | 0 | 0 | 0 | 0 | 0 | 2023-05-13 08:44:46 | 0 | 0 | 0 | 0 | 关闭
4063 | 6 | 2 | 搁置 | 00:00:15 | 27:58:38 | 0 | 2.5151 | 0 | 0 | 0 | 0 | 0 | 0 | 0 | 0 | 0 | 0 | 0 | 0 | 2023-05-13 08:44:47 | 0 | 0 | 0 | 0 | 关闭
4064 | 6 | 2 | 搁置 | 00:00:16 | 27:58:39 | 0 | 2.5046 | 0 | 0 | 0 | 0 | 0 | 0 | 0 | 0 | 0 | 0 | 0 | 0 | 2023-05-13 08:44:48 | 0 | 0 | 0 | 0 | 关闭
4065 | 6 | 2 | 搁置 | 00:00:18 | 27:58:41 | 0 | 2.4941 | 0 | 0 | 0 | 0 | 0 | 0 | 0 | 0 | 0 | 0 | 0 | 0 | 2023-05-13 08:44:50 | 0 | 0 | 0 | 0 | 关闭
4066 | 6 | 2 | 搁置 | 00:00:20 | 27:58:43 | 0 | 2.4839 | 0 | 0 | 0 | 0 | 0 | 0 | 0 | 0 | 0 | 0 | 0 | 0 | 2023-05-13 08:44:52 | 0 | 0 | 0 | 0 | 关闭
4067 | 6 | 2 | 搁置 | 00:00:22 | 27:58:45 | 0 | 2.4739 | 0 | 0 | 0 | 0 | 0 | 0 | 0 | 0 | 0 | 0 | 0 | 0 | 2023-05-13 08:44:54 | 0 | 0 | 0 | 0 | 关闭
4068 | 6 | 2 | 搁置 | 00:00:25 | 27:58:48 | 0 | 2.4638 | 0 | 0 | 0 | 0 | 0 | 0 | 0 | 0 | 0 | 0 | 0 | 0 | 2023-05-13 08:44:57 | 0 | 0 | 0 | 0 | 关闭
4069 | 6 | 2 | 搁置 | 00:00:29 | 27:58:53 | 0 | 2.4537 | 0 | 0 | 0 | 0 | 0 | 0 | 0 | 0 | 0 | 0 | 0 | 0 | 2023-05-13 08:45:01 | 0 | 0 | 0 | 0 | 关闭
4070 | 6 | 2 | 搁置 | 00:00:30 | 27:58:53 | 0 | 2.4534 | 0 | 0 | 0 | 0 | 0 | 0 | 0 | 0 | 0 | 0 | 0 | 0 | 2023-05-13 08:45:02 | 0 | 0 | 0 | 0 | 关闭
4071 | 6 | 2 | 搁置 | 00:00:35 | 27:58:59 | 0 | 2.4433 | 0 | 0 | 0 | 0 | 0 | 0 | 0 | 0 | 0 | 0 | 0 | 0 | 2023-05-13 08:45:08 | 0 | 0 | 0 | 0 | 关闭
4072 | 6 | 2 | 搁置 | 00:00:44 | 27:59:07 | 0 | 2.4333 | 0 | 0 | 0 | 0 | 0 | 0 | 0 | 0 | 0 | 0 | 0 | 0 | 2023-05-13 08:45:16 | 0 | 0 | 0 | 0 | 关闭
4073 | 6 | 2 | 搁置 | 00:00:55 | 27:59:19 | 0 | 2.4233 | 0 | 0 | 0 | 0 | 0 | 0 | 0 | 0 | 0 | 0 | 0 | 0 | 2023-05-13 08:45:27 | 0 | 0 | 0 | 0 | 关闭
4074 | 6 | 2 | 搁置 | 00:01:00 | 27:59:23 | 0 | 2.4206 | 0 | 0 | 0 | 0 | 0 | 0 | 0 | 0 | 0 | 0 | 0 | 0 | 2023-05-13 08:45:32 | 0 | 0 | 0 | 0 | 关闭
4075 | 6 | 3 | 恒流放电 | 00:00:00 | 27:59:23 | -0.1517 | 2.4156 | 0 | 0 | 0 | 0 | 0 | 0 | 0 | 0 | 0 | 0 | 0 | 0 | 2023-05-13 08:45:32 | -0.0003664 | 0 | 0 | 0 | 关闭
4076 | 6 | 3 | 恒流放电 | 00:00:00 | 27:59:24 | -0.152 | 2.4056 | 0 | 0.08 | 0 | 0 | 0 | 0.08 | 1e-07 | 0.2 | 0 | 0 | 1e-07 | 0.2 | 2023-05-13 08:45:33 | -0.0003657 | -0.0038 | -8.3664 | 0 | 关闭
4077 | 6 | 3 | 恒流放电 | 00:00:02 | 27:59:26 | -0.152 | 2.3954 | 0.0001 | 0.27 | 0 | 0 | 0.0001 | 0.27 | 3e-07 | 0.65 | 0 | 0 | 3e-07 | 0.65 | 2023-05-13 08:45:35 | -0.0003641 | -0.0083 | -18.2354 | 0 | 关闭
4078 | 6 | 3 | 恒流放电 | 00:00:06 | 27:59:29 | -0.152 | 2.3853 | 0.0003 | 0.61 | 0 | 0 | 0.0003 | 0.61 | 7e-07 | 1.47 | 0 | 0 | 7e-07 | 1.47 | 2023-05-13 08:45:38 | -0.0003626 | -0.0155 | -34.0707 | 0 | 关闭
4079 | 6 | 3 | 恒流放电 | 00:00:13 | 27:59:36 | -0.152 | 2.3753 | 0.0006 | 1.26 | 0 | 0 | 0.0006 | 1.26 | 1.4e-06 | 3 | 0 | 0 | 1.4e-06 | 3 | 2023-05-13 08:45:45 | -0.000361 | -0.0291 | -64.1728 | 0 | 关闭
4080 | 6 | 3 | 恒流放电 | 00:00:28 | 27:59:51 | -0.152 | 2.3653 | 0.0012 | 2.65 | 0 | 0 | 0.0012 | 2.65 | 2.9e-06 | 6.3 | 0 | 0 | 2.9e-06 | 6.3 | 2023-05-13 08:46:00 | -0.0003596 | -0.0633 | -139.505 | 0 | 关闭
4081 | 6 | 3 | 恒流放电 | 00:00:30 | 27:59:53 | -0.152 | 2.3647 | 0.0013 | 2.79 | 0 | 0 | 0.0013 | 2.79 | 3e-06 | 6.63 | 0 | 0 | 3e-06 | 6.63 | 2023-05-13 08:46:02 | -0.0003594 | -0.1056 | -232.5114 | 0 | 关闭
4082 | 6 | 3 | 恒流放电 | 00:01:00 | 28:00:23 | -0.152 | 2.3562 | 0.0025 | 5.58 | 0 | 0 | 0.0025 | 5.58 | 6e-06 | 13.22 | 0 | 0 | 6e-06 | 13.22 | 2023-05-13 08:46:32 | -0.0003582 | -0.149 | -328.2637 | 0 | 关闭
4083 | 6 | 3 | 恒流放电 | 00:01:30 | 28:00:53 | -0.152 | 2.3513 | 0.0038 | 8.37 | 0 | 0 | 0.0038 | 8.37 | 9e-06 | 19.79 | 0 | 0 | 9e-06 | 19.79 | 2023-05-13 08:47:02 | -0.0003574 | -0.2585 | -569.437 | 0 | 关闭
4084 | 6 | 3 | 恒流放电 | 00:02:00 | 28:01:23 | -0.152 | 2.3477 | 0.0051 | 11.16 | 0 | 0 | 0.0051 | 11.16 | 1.2e-05 | 26.34 | 0 | 0 | 1.2e-05 | 26.34 | 2023-05-13 08:47:32 | -0.0003569 | -0.3519 | -775.0177 | 0 | 关闭
4085 | 6 | 3 | 恒流放电 | 00:02:30 | 28:01:53 | -0.152 | 2.3449 | 0.0063 | 13.95 | 0 | 0 | 0.0063 | 13.95 | 1.49e-05 | 32.89 | 0 | 0 | 1.49e-05 | 32.89 | 2023-05-13 08:48:02 | -0.0003564 | -0.4524 | -996.4273 | 0 | 关闭
4086 | 6 | 3 | 恒流放电 | 00:03:00 | 28:02:23 | -0.152 | 2.3424 | 0.0076 | 16.74 | 0 | 0 | 0.0076 | 16.74 | 1.79e-05 | 39.43 | 0 | 0 | 1.79e-05 | 39.43 | 2023-05-13 08:48:32 | -0.000356 | -0.5067 | -1116.0059 | 0 | 关闭
4087 | 6 | 3 | 恒流放电 | 00:03:30 | 28:02:53 | -0.152 | 2.3403 | 0.0089 | 19.53 | 0 | 0 | 0.0089 | 19.53 | 2.09e-05 | 45.96 | 0 | 0 | 2.09e-05 | 45.96 | 2023-05-13 08:49:02 | -0.0003557 | -0.6032 | -1328.5697 | 0 | 关闭
4088 | 6 | 3 | 恒流放电 | 00:04:00 | 28:03:23 | -0.152 | 2.3384 | 0.0101 | 22.32 | 0 | 0 | 0.0101 | 22.32 | 2.38e-05 | 52.48 | 0 | 0 | 2.38e-05 | 52.48 | 2023-05-13 08:49:32 | -0.0003554 | -0.6667 | -1468.3934 | 0 | 关闭
4089 | 6 | 3 | 恒流放电 | 00:04:30 | 28:03:53 | -0.152 | 2.3367 | 0.0114 | 25.11 | 0 | 0 | 0.0114 | 25.11 | 2.68e-05 | 59.01 | 0 | 0 | 2.68e-05 | 59.01 | 2023-05-13 08:50:02 | -0.0003552 | -0.7451 | -1641.1563 | 0 | 关闭
4090 | 6 | 3 | 恒流放电 | 00:05:00 | 28:04:23 | -0.152 | 2.335 | 0.0127 | 27.9 | 0 | 0 | 0.0127 | 27.9 | 2.97e-05 | 65.52 | 0 | 0 | 2.97e-05 | 65.52 | 2023-05-13 08:50:32 | -0.0003549 | -0.7451 | -1641.1671 | 0 | 关闭
4091 | 6 | 3 | 恒流放电 | 00:05:30 | 28:04:53 | -0.152 | 2.3334 | 0.0139 | 30.69 | 0 | 0 | 0.0139 | 30.69 | 3.27e-05 | 72.03 | 0 | 0 | 3.27e-05 | 72.03 | 2023-05-13 08:51:02 | -0.0003547 | -0.7917 | -1743.7401 | 0 | 关闭
4092 | 6 | 3 | 恒流放电 | 00:06:00 | 28:05:23 | -0.152 | 2.3321 | 0.0152 | 33.48 | 0 | 0 | 0.0152 | 33.48 | 3.57e-05 | 78.54 | 0 | 0 | 3.57e-05 | 78.54 | 2023-05-13 08:51:32 | -0.0003545 | -0.9743 | -2146.1228 | 0 | 关闭
4093 | 6 | 3 | 恒流放电 | 00:06:30 | 28:05:53 | -0.152 | 2.3308 | 0.0165 | 36.27 | 0 | 0 | 0.0165 | 36.27 | 3.86e-05 | 85.05 | 0 | 0 | 3.86e-05 | 85.05 | 2023-05-13 08:52:02 | -0.0003543 | -0.9743 | -2146.1416 | 0 | 关闭
4094 | 6 | 3 | 恒流放电 | 00:07:00 | 28:06:23 | -0.152 | 2.3295 | 0.0177 | 39.06 | 0 | 0 | 0.0177 | 39.06 | 4.16e-05 | 91.55 | 0 | 0 | 4.16e-05 | 91.55 | 2023-05-13 08:52:32 | -0.0003541 | -0.9743 | -2146.1369 | 0 | 关闭
4095 | 6 | 3 | 恒流放电 | 00:07:30 | 28:06:53 | -0.152 | 2.3282 | 0.019 | 41.85 | 0 | 0 | 0.019 | 41.85 | 4.45e-05 | 98.05 | 0 | 0 | 4.45e-05 | 98.05 | 2023-05-13 08:53:02 | -0.0003539 | -0.9743 | -2146.1275 | 0 | 关闭
4096 | 6 | 3 | 恒流放电 | 00:08:00 | 28:07:23 | -0.152 | 2.3271 | 0.0203 | 44.64 | 0 | 0 | 0.0203 | 44.64 | 4.75e-05 | 104.54 | 0 | 0 | 4.75e-05 | 104.54 | 2023-05-13 08:53:32 | -0.0003537 | -1.1515 | -2536.3492 | 0 | 关闭
4097 | 6 | 3 | 恒流放电 | 00:08:30 | 28:07:53 | -0.152 | 2.3261 | 0.0215 | 47.43 | 0 | 0 | 0.0215 | 47.43 | 5.04e-05 | 111.03 | 0 | 0 | 5.04e-05 | 111.03 | 2023-05-13 08:54:02 | -0.0003536 | -1.2667 | -2790.1493 | 0 | 关闭
4098 | 6 | 3 | 恒流放电 | 00:09:00 | 28:08:23 | -0.152 | 2.325 | 0.0228 | 50.22 | 0 | 0 | 0.0228 | 50.22 | 5.34e-05 | 117.52 | 0 | 0 | 5.34e-05 | 117.52 | 2023-05-13 08:54:32 | -0.0003534 | -1.1516 | -2536.5717 | 0 | 关闭
4099 | 6 | 3 | 恒流放电 | 00:09:30 | 28:08:53 | -0.152 | 2.3238 | 0.0241 | 53.01 | 0 | 0 | 0.0241 | 53.01 | 5.63e-05 | 124.01 | 0 | 0 | 5.63e-05 | 124.01 | 2023-05-13 08:55:02 | -0.0003532 | -1.0556 | -2325.0122 | 0 | 关闭
4100 | 6 | 3 | 恒流放电 | 00:10:00 | 28:09:23 | -0.152 | 2.323 | 0.0253 | 55.8 | 0 | 0 | 0.0253 | 55.8 | 5.92e-05 | 130.49 | 0 | 0 | 5.92e-05 | 130.49 | 2023-05-13 08:55:32 | -0.0003531 | -1.5833 | -3487.3348 | 0 | 关闭
4101 | 6 | 3 | 恒流放电 | 00:10:30 | 28:09:53 | -0.152 | 2.3219 | 0.0266 | 58.59 | 0 | 0 | 0.0266 | 58.59 | 6.22e-05 | 136.97 | 0 | 0 | 6.22e-05 | 136.97 | 2023-05-13 08:56:02 | -0.0003529 | -1.1515 | -2536.2435 | 0 | 关闭
4102 | 6 | 3 | 恒流放电 | 00:11:00 | 28:10:23 | -0.152 | 2.321 | 0.0279 | 61.38 | 0 | 0 | 0.0279 | 61.38 | 6.51e-05 | 143.44 | 0 | 0 | 6.51e-05 | 143.44 | 2023-05-13 08:56:32 | -0.0003528 | -1.4073 | -3099.86 | 0 | 关闭
4103 | 6 | 3 | 恒流放电 | 00:11:30 | 28:10:53 | -0.152 | 2.3201 | 0.0291 | 64.17 | 0 | 0 | 0.0291 | 64.17 | 6.81e-05 | 149.92 | 0 | 0 | 6.81e-05 | 149.92 | 2023-05-13 08:57:02 | -0.0003526 | -1.4073 | -3099.8736 | 0 | 关闭
4104 | 6 | 3 | 恒流放电 | 00:12:00 | 28:11:23 | -0.152 | 2.3193 | 0.0304 | 66.96 | 0 | 0 | 0.0304 | 66.96 | 7.1e-05 | 156.39 | 0 | 0 | 7.1e-05 | 156.39 | 2023-05-13 08:57:32 | -0.0003525 | -1.5833 | -3487.3501 | 0 | 关闭
4105 | 6 | 3 | 恒流放电 | 00:12:30 | 28:11:53 | -0.152 | 2.3184 | 0.0317 | 69.75 | 0 | 0 | 0.0317 | 69.75 | 7.39e-05 | 162.86 | 0 | 0 | 7.39e-05 | 162.86 | 2023-05-13 08:58:02 | -0.0003524 | -1.4073 | -3099.8464 | 0 | 关闭
4106 | 6 | 3 | 恒流放电 | 00:13:00 | 28:12:23 | -0.152 | 2.3175 | 0.0329 | 72.54 | 0 | 0 | 0.0329 | 72.54 | 7.69e-05 | 169.33 | 0 | 0 | 7.69e-05 | 169.33 | 2023-05-13 08:58:32 | -0.0003523 | -1.4073 | -3099.8668 | 0 | 关闭
4107 | 6 | 3 | 恒流放电 | 00:13:30 | 28:12:53 | -0.152 | 2.3167 | 0.0342 | 75.33 | 0 | 0 | 0.0342 | 75.33 | 7.98e-05 | 175.79 | 0 | 0 | 7.98e-05 | 175.79 | 2023-05-13 08:59:02 | -0.0003521 | -1.5833 | -3487.3501 | 0 | 关闭
4108 | 6 | 3 | 恒流放电 | 00:14:00 | 28:13:23 | -0.152 | 2.3159 | 0.0355 | 78.12 | 0 | 0 | 0.0355 | 78.12 | 8.27e-05 | 182.25 | 0 | 0 | 8.27e-05 | 182.25 | 2023-05-13 08:59:32 | -0.000352 | -1.5833 | -3487.3424 | 0 | 关闭
4109 | 6 | 3 | 恒流放电 | 00:14:30 | 28:13:53 | -0.152 | 2.3151 | 0.0367 | 80.91 | 0 | 0 | 0.0367 | 80.91 | 8.57e-05 | 188.71 | 0 | 0 | 8.57e-05 | 188.71 | 2023-05-13 09:00:01 | -0.0003519 | -1.5833 | -3487.373 | 0 | 关闭
4110 | 6 | 3 | 恒流放电 | 00:15:00 | 28:14:23 | -0.152 | 2.3143 | 0.038 | 83.7 | 0 | 0 | 0.038 | 83.7 | 8.86e-05 | 195.17 | 0 | 0 | 8.86e-05 | 195.17 | 2023-05-13 09:00:31 | -0.0003518 | -1.5833 | -3487.3424 | 0 | 关闭
4111 | 6 | 3 | 恒流放电 | 00:15:30 | 28:14:53 | -0.152 | 2.3135 | 0.0393 | 86.49 | 0 | 0 | 0.0393 | 86.49 | 9.15e-05 | 201.63 | 0 | 0 | 9.15e-05 | 201.63 | 2023-05-13 09:01:01 | -0.0003516 | -1.5832 | -3487.3272 | 0 | 关闭
4112 | 6 | 3 | 恒流放电 | 00:16:00 | 28:15:23 | -0.152 | 2.3127 | 0.0405 | 89.28 | 0 | 0 | 0.0405 | 89.28 | 9.45e-05 | 208.08 | 0 | 0 | 9.45e-05 | 208.08 | 2023-05-13 09:01:31 | -0.0003515 | -1.5833 | -3487.3424 | 0 | 关闭
4113 | 6 | 3 | 恒流放电 | 00:16:30 | 28:15:53 | -0.152 | 2.3119 | 0.0418 | 92.07 | 0 | 0 | 0.0418 | 92.07 | 9.74e-05 | 214.53 | 0 | 0 | 9.74e-05 | 214.53 | 2023-05-13 09:02:01 | -0.0003514 | -1.5833 | -3487.3424 | 0 | 关闭
4114 | 6 | 3 | 恒流放电 | 00:17:00 | 28:16:23 | -0.152 | 2.3113 | 0.0431 | 94.86 | 0 | 0 | 0.0431 | 94.86 | 0.0001003 | 220.98 | 0 | 0 | 0.0001003 | 220.98 | 2023-05-13 09:02:31 | -0.0003513 | -2.111 | -4649.7899 | 0 | 关闭
4115 | 6 | 3 | 恒流放电 | 00:17:30 | 28:16:53 | -0.152 | 2.3105 | 0.0443 | 97.65 | 0 | 0 | 0.0443 | 97.65 | 0.0001033 | 227.43 | 0 | 0 | 0.0001033 | 227.43 | 2023-05-13 09:03:01 | -0.0003512 | -1.5832 | -3487.3195 | 0 | 关闭
4116 | 6 | 3 | 恒流放电 | 00:18:00 | 28:17:23 | -0.152 | 2.3098 | 0.0456 | 100.44 | 0 | 0 | 0.0456 | 100.44 | 0.0001062 | 233.87 | 0 | 0 | 0.0001062 | 233.87 | 2023-05-13 09:03:31 | -0.0003511 | -1.8094 | -3985.5342 | 0 | 关闭
4117 | 6 | 3 | 恒流放电 | 00:18:30 | 28:17:53 | -0.152 | 2.3091 | 0.0469 | 103.23 | 0 | 0 | 0.0469 | 103.23 | 0.0001091 | 240.31 | 0 | 0 | 0.0001091 | 240.31 | 2023-05-13 09:04:01 | -0.000351 | -1.8094 | -3985.543 | 0 | 关闭
4118 | 6 | 3 | 恒流放电 | 00:19:00 | 28:18:23 | -0.152 | 2.3084 | 0.0481 | 106.02 | 0 | 0 | 0.0481 | 106.02 | 0.000112 | 246.75 | 0 | 0 | 0.000112 | 246.75 | 2023-05-13 09:04:31 | -0.0003509 | -1.8094 | -3985.5255 | 0 | 关闭
4119 | 6 | 3 | 恒流放电 | 00:19:30 | 28:18:53 | -0.152 | 2.3077 | 0.0494 | 108.81 | 0 | 0 | 0.0494 | 108.81 | 0.000115 | 253.19 | 0 | 0 | 0.000115 | 253.19 | 2023-05-13 09:05:01 | -0.0003508 | -1.8094 | -3985.5255 | 0 | 关闭
4120 | 6 | 3 | 恒流放电 | 00:20:00 | 28:19:23 | -0.152 | 2.3069 | 0.0507 | 111.6 | 0 | 0 | 0.0507 | 111.6 | 0.0001179 | 259.63 | 0 | 0 | 0.0001179 | 259.63 | 2023-05-13 09:05:31 | -0.0003506 | -1.5833 | -3487.3501 | 0 | 关闭
4121 | 6 | 3 | 恒流放电 | 00:20:30 | 28:19:53 | -0.152 | 2.3062 | 0.0519 | 114.39 | 0 | 0 | 0.0519 | 114.39 | 0.0001208 | 266.07 | 0 | 0 | 0.0001208 | 266.07 | 2023-05-13 09:06:01 | -0.0003505 | -1.8094 | -3985.543 | 0 | 关闭
4122 | 6 | 3 | 恒流放电 | 00:21:00 | 28:20:23 | -0.152 | 2.3055 | 0.0532 | 117.18 | 0 | 0 | 0.0532 | 117.18 | 0.0001237 | 272.5 | 0 | 0 | 0.0001237 | 272.5 | 2023-05-13 09:06:31 | -0.0003504 | -1.8095 | -3985.5954 | 0 | 关闭
4123 | 6 | 3 | 恒流放电 | 00:21:30 | 28:20:53 | -0.152 | 2.3049 | 0.0545 | 119.97 | 0 | 0 | 0.0545 | 119.97 | 0.0001266 | 278.93 | 0 | 0 | 0.0001266 | 278.93 | 2023-05-13 09:07:01 | -0.0003503 | -2.1111 | -4649.9633 | 0 | 关闭
4124 | 6 | 3 | 恒流放电 | 00:22:00 | 28:21:23 | -0.152 | 2.3042 | 0.0557 | 122.76 | 0 | 0 | 0.0557 | 122.76 | 0.0001296 | 285.36 | 0 | 0 | 0.0001296 | 285.36 | 2023-05-13 09:07:31 | -0.0003502 | -1.8095 | -3985.5779 | 0 | 关闭
4125 | 6 | 3 | 恒流放电 | 00:22:30 | 28:21:53 | -0.152 | 2.3035 | 0.057 | 125.55 | 0 | 0 | 0.057 | 125.55 | 0.0001325 | 291.79 | 0 | 0 | 0.0001325 | 291.79 | 2023-05-13 09:08:01 | -0.0003502 | -1.8095 | -3985.5954 | 0 | 关闭
4126 | 6 | 3 | 恒流放电 | 00:23:00 | 28:22:23 | -0.152 | 2.3028 | 0.0583 | 128.34 | 0 | 0 | 0.0583 | 128.34 | 0.0001354 | 298.21 | 0 | 0 | 0.0001354 | 298.21 | 2023-05-13 09:08:31 | -0.00035 | -1.8094 | -3985.543 | 0 | 关闭
4127 | 6 | 3 | 恒流放电 | 00:23:30 | 28:22:53 | -0.152 | 2.3021 | 0.0595 | 131.13 | 0 | 0 | 0.0595 | 131.13 | 0.0001383 | 304.64 | 0 | 0 | 0.0001383 | 304.64 | 2023-05-13 09:09:01 | -0.0003499 | -1.8094 | -3985.508 | 0 | 关闭
4128 | 6 | 3 | 恒流放电 | 00:24:00 | 28:23:23 | -0.152 | 2.3014 | 0.0608 | 133.92 | 0 | 0 | 0.0608 | 133.92 | 0.0001412 | 311.06 | 0 | 0 | 0.0001412 | 311.06 | 2023-05-13 09:09:31 | -0.0003498 | -1.8094 | -3985.5255 | 0 | 关闭
4129 | 6 | 3 | 恒流放电 | 00:24:30 | 28:23:53 | -0.152 | 2.3007 | 0.0621 | 136.71 | 0 | 0 | 0.0621 | 136.71 | 0.0001441 | 317.48 | 0 | 0 | 0.0001441 | 317.48 | 2023-05-13 09:10:01 | -0.0003497 | -1.8094 | -3985.5255 | 0 | 关闭
4130 | 6 | 3 | 恒流放电 | 00:25:00 | 28:24:23 | -0.152 | 2.3 | 0.0633 | 139.5 | 0 | 0 | 0.0633 | 139.5 | 0.000147 | 323.9 | 0 | 0 | 0.000147 | 323.9 | 2023-05-13 09:10:31 | -0.0003496 | -1.8094 | -3985.5255 | 0 | 关闭
4131 | 6 | 3 | 恒流放电 | 00:25:30 | 28:24:53 | -0.152 | 2.2993 | 0.0646 | 142.29 | 0 | 0 | 0.0646 | 142.29 | 0.00015 | 330.31 | 0 | 0 | 0.00015 | 330.31 | 2023-05-13 09:11:01 | -0.0003495 | -1.8094 | -3985.5605 | 0 | 关闭
4132 | 6 | 3 | 恒流放电 | 00:26:00 | 28:25:23 | -0.152 | 2.2986 | 0.0659 | 145.08 | 0 | 0 | 0.0659 | 145.08 | 0.0001529 | 336.73 | 0 | 0 | 0.0001529 | 336.73 | 2023-05-13 09:11:31 | -0.0003493 | -1.8094 | -3985.5255 | 0 | 关闭
4133 | 6 | 3 | 恒流放电 | 00:26:30 | 28:25:53 | -0.152 | 2.2979 | 0.0671 | 147.87 | 0 | 0 | 0.0671 | 147.87 | 0.0001558 | 343.14 | 0 | 0 | 0.0001558 | 343.14 | 2023-05-13 09:12:01 | -0.0003493 | -1.8094 | -3985.4905 | 0 | 关闭
4134 | 6 | 3 | 恒流放电 | 00:27:00 | 28:26:23 | -0.152 | 2.2971 | 0.0684 | 150.66 | 0 | 0 | 0.0684 | 150.66 | 0.0001587 | 349.55 | 0 | 0 | 0.0001587 | 349.55 | 2023-05-13 09:12:31 | -0.0003491 | -1.5833 | -3487.3807 | 0 | 关闭
4135 | 6 | 3 | 恒流放电 | 00:27:30 | 28:26:53 | -0.152 | 2.2964 | 0.0697 | 153.45 | 0 | 0 | 0.0697 | 153.45 | 0.0001616 | 355.95 | 0 | 0 | 0.0001616 | 355.95 | 2023-05-13 09:13:01 | -0.0003491 | -1.8094 | -3985.5255 | 0 | 关闭
4136 | 6 | 3 | 恒流放电 | 00:28:00 | 28:27:23 | -0.152 | 2.2956 | 0.0709 | 156.24 | 0 | 0 | 0.0709 | 156.24 | 0.0001645 | 362.36 | 0 | 0 | 0.0001645 | 362.36 | 2023-05-13 09:13:31 | -0.0003489 | -1.5833 | -3487.3501 | 0 | 关闭
4137 | 6 | 3 | 恒流放电 | 00:28:30 | 28:27:53 | -0.152 | 2.2949 | 0.0722 | 159.03 | 0 | 0 | 0.0722 | 159.03 | 0.0001674 | 368.76 | 0 | 0 | 0.0001674 | 368.76 | 2023-05-13 09:14:01 | -0.0003488 | -1.8094 | -3985.5605 | 0 | 关闭
4138 | 6 | 3 | 恒流放电 | 00:29:00 | 28:28:23 | -0.152 | 2.2941 | 0.0735 | 161.82 | 0 | 0 | 0.0735 | 161.82 | 0.0001703 | 375.16 | 0 | 0 | 0.0001703 | 375.16 | 2023-05-13 09:14:31 | -0.0003487 | -1.5833 | -3487.3654 | 0 | 关闭
4139 | 6 | 3 | 恒流放电 | 00:29:30 | 28:28:53 | -0.152 | 2.2933 | 0.0747 | 164.61 | 0 | 0 | 0.0747 | 164.61 | 0.0001732 | 381.56 | 0 | 0 | 0.0001732 | 381.56 | 2023-05-13 09:15:01 | -0.0003486 | -1.5833 | -3487.3807 | 0 | 关闭
4140 | 6 | 3 | 恒流放电 | 00:30:00 | 28:29:23 | -0.152 | 2.2924 | 0.076 | 167.4 | 0 | 0 | 0.076 | 167.4 | 0.0001761 | 387.96 | 0 | 0 | 0.0001761 | 387.96 | 2023-05-13 09:15:31 | -0.0003484 | -1.4073 | -3099.8532 | 0 | 关闭
4141 | 6 | 3 | 恒流放电 | 00:30:30 | 28:29:53 | -0.152 | 2.2916 | 0.0773 | 170.19 | 0 | 0 | 0.0773 | 170.19 | 0.000179 | 394.36 | 0 | 0 | 0.000179 | 394.36 | 2023-05-13 09:16:01 | -0.0003483 | -1.5833 | -3487.3807 | 0 | 关闭
4142 | 6 | 3 | 恒流放电 | 00:31:00 | 28:30:23 | -0.152 | 2.2907 | 0.0785 | 172.98 | 0 | 0 | 0.0785 | 172.98 | 0.0001819 | 400.75 | 0 | 0 | 0.0001819 | 400.75 | 2023-05-13 09:16:31 | -0.0003482 | -1.4073 | -3099.826 | 0 | 关闭
4143 | 6 | 3 | 恒流放电 | 00:31:30 | 28:30:53 | -0.152 | 2.2898 | 0.0798 | 175.77 | 0 | 0 | 0.0798 | 175.77 | 0.0001848 | 407.14 | 0 | 0 | 0.0001848 | 407.14 | 2023-05-13 09:17:01 | -0.000348 | -1.4073 | -3099.8396 | 0 | 关闭
4144 | 6 | 3 | 恒流放电 | 00:32:00 | 28:31:23 | -0.152 | 2.2888 | 0.0811 | 178.56 | 0 | 0 | 0.0811 | 178.56 | 0.0001877 | 413.52 | 0 | 0 | 0.0001877 | 413.52 | 2023-05-13 09:17:31 | -0.0003479 | -1.2666 | -2789.8923 | 0 | 关闭
4145 | 6 | 3 | 恒流放电 | 00:32:30 | 28:31:53 | -0.152 | 2.2877 | 0.0823 | 181.35 | 0 | 0 | 0.0823 | 181.35 | 0.0001906 | 419.91 | 0 | 0 | 0.0001906 | 419.91 | 2023-05-13 09:18:01 | -0.0003477 | -1.1514 | -2536.2324 | 0 | 关闭
4146 | 6 | 3 | 恒流放电 | 00:33:00 | 28:32:23 | -0.152 | 2.2866 | 0.0836 | 184.14 | 0 | 0 | 0.0836 | 184.14 | 0.0001935 | 426.29 | 0 | 0 | 0.0001935 | 426.29 | 2023-05-13 09:18:31 | -0.0003476 | -1.1515 | -2536.2769 | 0 | 关闭
4147 | 6 | 3 | 恒流放电 | 00:33:30 | 28:32:53 | -0.152 | 2.2854 | 0.0849 | 186.92 | 0 | 0 | 0.0849 | 186.92 | 0.0001964 | 432.67 | 0 | 0 | 0.0001964 | 432.67 | 2023-05-13 09:19:01 | -0.0003474 | -1.0555 | -2324.8899 | 0 | 关闭
4148 | 6 | 3 | 恒流放电 | 00:34:00 | 28:33:23 | -0.152 | 2.2842 | 0.0861 | 189.71 | 0 | 0 | 0.0861 | 189.71 | 0.0001993 | 439.04 | 0 | 0 | 0.0001993 | 439.04 | 2023-05-13 09:19:31 | -0.0003472 | -1.0555 | -2324.9103 | 0 | 关闭
4149 | 6 | 3 | 恒流放电 | 00:34:30 | 28:33:53 | -0.152 | 2.2828 | 0.0874 | 192.5 | 0 | 0 | 0.0874 | 192.5 | 0.0002022 | 445.41 | 0 | 0 | 0.0002022 | 445.41 | 2023-05-13 09:20:01 | -0.000347 | -0.9047 | -1992.7802 | 0 | 关闭
4150 | 6 | 3 | 恒流放电 | 00:35:00 | 28:34:23 | -0.152 | 2.2811 | 0.0887 | 195.29 | 0 | 0 | 0.0887 | 195.29 | 0.0002051 | 451.78 | 0 | 0 | 0.0002051 | 451.78 | 2023-05-13 09:20:31 | -0.0003467 | -0.7451 | -1641.0915 | 0 | 关闭
4151 | 6 | 3 | 恒流放电 | 00:35:30 | 28:34:53 | -0.152 | 2.2794 | 0.0899 | 198.08 | 0 | 0 | 0.0899 | 198.08 | 0.000208 | 458.14 | 0 | 0 | 0.000208 | 458.14 | 2023-05-13 09:21:01 | -0.0003464 | -0.7451 | -1641.1059 | 0 | 关闭
4152 | 6 | 3 | 恒流放电 | 00:36:00 | 28:35:23 | -0.152 | 2.2773 | 0.0912 | 200.87 | 0 | 0 | 0.0912 | 200.87 | 0.0002109 | 464.5 | 0 | 0 | 0.0002109 | 464.5 | 2023-05-13 09:21:31 | -0.0003461 | -0.6031 | -1328.5085 | 0 | 关闭
4153 | 6 | 3 | 恒流放电 | 00:36:30 | 28:35:53 | -0.152 | 2.2751 | 0.0925 | 203.66 | 0 | 0 | 0.0925 | 203.66 | 0.0002138 | 470.85 | 0 | 0 | 0.0002138 | 470.85 | 2023-05-13 09:22:01 | -0.0003458 | -0.5757 | -1268.1217 | 0 | 关闭
4154 | 6 | 3 | 恒流放电 | 00:37:00 | 28:36:23 | -0.152 | 2.2724 | 0.0937 | 206.45 | 0 | 0 | 0.0937 | 206.45 | 0.0002166 | 477.19 | 0 | 0 | 0.0002166 | 477.19 | 2023-05-13 09:22:31 | -0.0003454 | -0.4691 | -1033.2753 | 0 | 关闭
4155 | 6 | 3 | 恒流放电 | 00:37:30 | 28:36:53 | -0.152 | 2.2695 | 0.095 | 209.24 | 0 | 0 | 0.095 | 209.24 | 0.0002195 | 483.53 | 0 | 0 | 0.0002195 | 483.53 | 2023-05-13 09:23:01 | -0.0003449 | -0.4368 | -962.0065 | 0 | 关闭
4156 | 6 | 3 | 恒流放电 | 00:38:00 | 28:37:23 | -0.152 | 2.2661 | 0.0963 | 212.03 | 0 | 0 | 0.0963 | 212.03 | 0.0002224 | 489.85 | 0 | 0 | 0.0002224 | 489.85 | 2023-05-13 09:23:31 | -0.0003444 | -0.3725 | -820.5638 | 0 | 关闭
4157 | 6 | 3 | 恒流放电 | 00:38:30 | 28:37:53 | -0.152 | 2.2621 | 0.0975 | 214.82 | 0 | 0 | 0.0975 | 214.82 | 0.0002253 | 496.17 | 0 | 0 | 0.0002253 | 496.17 | 2023-05-13 09:24:01 | -0.0003438 | -0.3167 | -697.467 | 0 | 关闭
4158 | 6 | 3 | 恒流放电 | 00:39:00 | 28:38:23 | -0.152 | 2.2577 | 0.0988 | 217.61 | 0 | 0 | 0.0988 | 217.61 | 0.0002281 | 502.47 | 0 | 0 | 0.0002281 | 502.47 | 2023-05-13 09:24:31 | -0.0003431 | -0.2879 | -634.0664 | 0 | 关闭
4159 | 6 | 3 | 恒流放电 | 00:39:30 | 28:38:53 | -0.152 | 2.253 | 0.1001 | 220.4 | 0 | 0 | 0.1001 | 220.4 | 0.000231 | 508.77 | 0 | 0 | 0.000231 | 508.77 | 2023-05-13 09:25:01 | -0.0003425 | -0.2695 | -593.5993 | 0 | 关闭
4160 | 6 | 3 | 恒流放电 | 00:40:00 | 28:39:23 | -0.152 | 2.2477 | 0.1013 | 223.19 | 0 | 0 | 0.1013 | 223.19 | 0.0002338 | 515.04 | 0 | 0 | 0.0002338 | 515.04 | 2023-05-13 09:25:31 | -0.0003417 | -0.239 | -526.3948 | 0 | 关闭
4161 | 6 | 3 | 恒流放电 | 00:40:30 | 28:39:53 | -0.152 | 2.2418 | 0.1026 | 225.98 | 0 | 0 | 0.1026 | 225.98 | 0.0002367 | 521.31 | 0 | 0 | 0.0002367 | 521.31 | 2023-05-13 09:26:01 | -0.0003407 | -0.2147 | -472.8631 | 0 | 关闭
4162 | 6 | 3 | 恒流放电 | 00:41:00 | 28:40:23 | -0.152 | 2.2356 | 0.1039 | 228.77 | 0 | 0 | 0.1039 | 228.77 | 0.0002395 | 527.55 | 0 | 0 | 0.0002395 | 527.55 | 2023-05-13 09:26:31 | -0.0003398 | -0.2043 | -449.9826 | 0 | 关闭
4163 | 6 | 3 | 恒流放电 | 00:41:30 | 28:40:53 | -0.152 | 2.2288 | 0.1051 | 231.56 | 0 | 0 | 0.1051 | 231.56 | 0.0002423 | 533.78 | 0 | 0 | 0.0002423 | 533.78 | 2023-05-13 09:27:01 | -0.0003388 | -0.1863 | -410.2747 | 0 | 关闭
4164 | 6 | 3 | 恒流放电 | 00:42:00 | 28:41:23 | -0.152 | 2.2219 | 0.1064 | 234.35 | 0 | 0 | 0.1064 | 234.35 | 0.0002452 | 539.99 | 0 | 0 | 0.0002452 | 539.99 | 2023-05-13 09:27:31 | -0.0003377 | -0.1836 | -404.3287 | 0 | 关闭
4165 | 6 | 3 | 恒流放电 | 00:42:30 | 28:41:53 | -0.152 | 2.2149 | 0.1077 | 237.14 | 0 | 0 | 0.1077 | 237.14 | 0.000248 | 546.18 | 0 | 0 | 0.000248 | 546.18 | 2023-05-13 09:28:01 | -0.0003366 | -0.1809 | -398.556 | 0 | 关闭
4166 | 6 | 3 | 恒流放电 | 00:43:00 | 28:42:23 | -0.152 | 2.2082 | 0.1089 | 239.93 | 0 | 0 | 0.1089 | 239.93 | 0.0002508 | 552.35 | 0 | 0 | 0.0002508 | 552.35 | 2023-05-13 09:28:31 | -0.0003356 | -0.189 | -416.3945 | 0 | 关闭
4167 | 6 | 3 | 恒流放电 | 00:43:30 | 28:42:53 | -0.152 | 2.2016 | 0.1102 | 242.72 | 0 | 0 | 0.1102 | 242.72 | 0.0002536 | 558.5 | 0 | 0 | 0.0002536 | 558.5 | 2023-05-13 09:29:01 | -0.0003347 | -0.1919 | -422.7072 | 0 | 关闭
4168 | 6 | 3 | 恒流放电 | 00:44:00 | 28:43:23 | -0.152 | 2.1954 | 0.1115 | 245.51 | 0 | 0 | 0.1115 | 245.51 | 0.0002563 | 564.63 | 0 | 0 | 0.0002563 | 564.63 | 2023-05-13 09:29:31 | -0.0003337 | -0.2043 | -449.9826 | 0 | 关闭
4169 | 6 | 3 | 恒流放电 | 00:44:30 | 28:43:53 | -0.152 | 2.1895 | 0.1127 | 248.3 | 0 | 0 | 0.1127 | 248.3 | 0.0002591 | 570.75 | 0 | 0 | 0.0002591 | 570.75 | 2023-05-13 09:30:01 | -0.0003328 | -0.2147 | -472.859 | 0 | 关闭
4170 | 6 | 3 | 恒流放电 | 00:45:00 | 28:44:23 | -0.152 | 2.1839 | 0.114 | 251.09 | 0 | 0 | 0.114 | 251.09 | 0.0002619 | 576.85 | 0 | 0 | 0.0002619 | 576.85 | 2023-05-13 09:30:31 | -0.0003319 | -0.2262 | -498.1907 | 0 | 关闭
4171 | 6 | 3 | 恒流放电 | 00:45:30 | 28:44:53 | -0.152 | 2.1785 | 0.1153 | 253.88 | 0 | 0 | 0.1153 | 253.88 | 0.0002647 | 582.93 | 0 | 0 | 0.0002647 | 582.93 | 2023-05-13 09:31:01 | -0.0003311 | -0.2346 | -516.6422 | 0 | 关闭
4172 | 6 | 3 | 恒流放电 | 00:46:00 | 28:45:23 | -0.152 | 2.1733 | 0.1165 | 256.67 | 0 | 0 | 0.1165 | 256.67 | 0.0002674 | 589 | 0 | 0 | 0.0002674 | 589 | 2023-05-13 09:31:31 | -0.0003303 | -0.2436 | -536.513 | 0 | 关闭
4173 | 6 | 3 | 恒流放电 | 00:46:30 | 28:45:53 | -0.152 | 2.1682 | 0.1178 | 259.46 | 0 | 0 | 0.1178 | 259.46 | 0.0002702 | 595.06 | 0 | 0 | 0.0002702 | 595.06 | 2023-05-13 09:32:01 | -0.0003296 | -0.2484 | -547.0425 | 0 | 关闭
4174 | 6 | 3 | 恒流放电 | 00:47:00 | 28:46:23 | -0.152 | 2.1634 | 0.1191 | 262.25 | 0 | 0 | 0.1191 | 262.25 | 0.0002729 | 601.1 | 0 | 0 | 0.0002729 | 601.1 | 2023-05-13 09:32:31 | -0.0003288 | -0.2639 | -581.2327 | 0 | 关闭
4175 | 6 | 3 | 恒流放电 | 00:47:30 | 28:46:53 | -0.152 | 2.1585 | 0.1203 | 265.04 | 0 | 0 | 0.1203 | 265.04 | 0.0002756 | 607.13 | 0 | 0 | 0.0002756 | 607.13 | 2023-05-13 09:33:01 | -0.0003281 | -0.2585 | -569.3658 | 0 | 关闭
4176 | 6 | 3 | 恒流放电 | 00:48:00 | 28:47:23 | -0.152 | 2.1539 | 0.1216 | 267.83 | 0 | 0 | 0.1216 | 267.83 | 0.0002784 | 613.15 | 0 | 0 | 0.0002784 | 613.15 | 2023-05-13 09:33:31 | -0.0003274 | -0.2753 | -606.493 | 0 | 关闭
4177 | 6 | 3 | 恒流放电 | 00:48:30 | 28:47:53 | -0.152 | 2.1493 | 0.1229 | 270.62 | 0 | 0 | 0.1229 | 270.62 | 0.0002811 | 619.15 | 0 | 0 | 0.0002811 | 619.15 | 2023-05-13 09:34:01 | -0.0003267 | -0.2754 | -606.5036 | 0 | 关闭
4178 | 6 | 3 | 恒流放电 | 00:49:00 | 28:48:23 | -0.152 | 2.1448 | 0.1241 | 273.41 | 0 | 0 | 0.1241 | 273.41 | 0.0002838 | 625.14 | 0 | 0 | 0.0002838 | 625.14 | 2023-05-13 09:34:31 | -0.000326 | -0.2815 | -619.9869 | 0 | 关闭
4179 | 6 | 3 | 恒流放电 | 00:49:30 | 28:48:53 | -0.152 | 2.1402 | 0.1254 | 276.2 | 0 | 0 | 0.1254 | 276.2 | 0.0002865 | 631.12 | 0 | 0 | 0.0002865 | 631.12 | 2023-05-13 09:35:01 | -0.0003253 | -0.2753 | -606.493 | 0 | 关闭
4180 | 6 | 3 | 恒流放电 | 00:50:00 | 28:49:23 | -0.152 | 2.1357 | 0.1267 | 278.99 | 0 | 0 | 0.1267 | 278.99 | 0.0002892 | 637.08 | 0 | 0 | 0.0002892 | 637.08 | 2023-05-13 09:35:31 | -0.0003246 | -0.2815 | -619.9706 | 0 | 关闭
4181 | 6 | 3 | 恒流放电 | 00:50:30 | 28:49:53 | -0.152 | 2.1312 | 0.1279 | 281.78 | 0 | 0 | 0.1279 | 281.78 | 0.0002919 | 643.03 | 0 | 0 | 0.0002919 | 643.03 | 2023-05-13 09:36:01 | -0.0003239 | -0.2815 | -619.9761 | 0 | 关闭
4182 | 6 | 3 | 恒流放电 | 00:51:00 | 28:50:23 | -0.152 | 2.1266 | 0.1292 | 284.57 | 0 | 0 | 0.1292 | 284.57 | 0.0002946 | 648.97 | 0 | 0 | 0.0002946 | 648.97 | 2023-05-13 09:36:31 | -0.0003232 | -0.2754 | -606.5036 | 0 | 关闭
4183 | 6 | 3 | 恒流放电 | 00:51:30 | 28:50:53 | -0.152 | 2.1221 | 0.1305 | 287.36 | 0 | 0 | 0.1305 | 287.36 | 0.0002973 | 654.9 | 0 | 0 | 0.0002973 | 654.9 | 2023-05-13 09:37:01 | -0.0003225 | -0.2815 | -619.9761 | 0 | 关闭
4184 | 6 | 3 | 恒流放电 | 00:52:00 | 28:51:23 | -0.152 | 2.1175 | 0.1317 | 290.15 | 0 | 0 | 0.1317 | 290.15 | 0.0003 | 660.81 | 0 | 0 | 0.0003 | 660.81 | 2023-05-13 09:37:31 | -0.0003218 | -0.2754 | -606.4983 | 0 | 关闭
4185 | 6 | 3 | 恒流放电 | 00:52:30 | 28:51:53 | -0.152 | 2.1129 | 0.133 | 292.94 | 0 | 0 | 0.133 | 292.94 | 0.0003027 | 666.72 | 0 | 0 | 0.0003027 | 666.72 | 2023-05-13 09:38:01 | -0.0003212 | -0.2754 | -606.4983 | 0 | 关闭
4186 | 6 | 3 | 恒流放电 | 00:53:00 | 28:52:23 | -0.152 | 2.1083 | 0.1343 | 295.73 | 0 | 0 | 0.1343 | 295.73 | 0.0003054 | 672.6 | 0 | 0 | 0.0003054 | 672.6 | 2023-05-13 09:38:31 | -0.0003204 | -0.2754 | -606.4983 | 0 | 关闭
4187 | 6 | 3 | 恒流放电 | 00:53:30 | 28:52:53 | -0.152 | 2.1035 | 0.1355 | 298.52 | 0 | 0 | 0.1355 | 298.52 | 0.000308 | 678.48 | 0 | 0 | 0.000308 | 678.48 | 2023-05-13 09:39:01 | -0.0003197 | -0.2639 | -581.2429 | 0 | 关闭
4188 | 6 | 3 | 恒流放电 | 00:54:00 | 28:53:23 | -0.152 | 2.0988 | 0.1368 | 301.31 | 0 | 0 | 0.1368 | 301.31 | 0.0003107 | 684.34 | 0 | 0 | 0.0003107 | 684.34 | 2023-05-13 09:39:31 | -0.000319 | -0.2695 | -593.5889 | 0 | 关闭
4189 | 6 | 3 | 恒流放电 | 00:54:30 | 28:53:53 | -0.152 | 2.0943 | 0.1381 | 304.1 | 0 | 0 | 0.1381 | 304.1 | 0.0003133 | 690.19 | 0 | 0 | 0.0003133 | 690.19 | 2023-05-13 09:40:01 | -0.0003183 | -0.2815 | -619.9815 | 0 | 关闭
4190 | 6 | 3 | 恒流放电 | 00:55:00 | 28:54:23 | -0.152 | 2.0899 | 0.1393 | 306.89 | 0 | 0 | 0.1393 | 306.89 | 0.000316 | 696.03 | 0 | 0 | 0.000316 | 696.03 | 2023-05-13 09:40:31 | -0.0003176 | -0.2879 | -634.0664 | 0 | 关闭
4191 | 6 | 3 | 恒流放电 | 00:55:30 | 28:54:53 | -0.152 | 2.0864 | 0.1406 | 309.68 | 0 | 0 | 0.1406 | 309.68 | 0.0003186 | 701.85 | 0 | 0 | 0.0003186 | 701.85 | 2023-05-13 09:41:01 | -0.0003171 | -0.3619 | -797.1261 | 0 | 关闭
4192 | 6 | 3 | 恒流放电 | 00:56:00 | 28:55:23 | -0.152 | 2.0845 | 0.1419 | 312.47 | 0 | 0 | 0.1419 | 312.47 | 0.0003213 | 707.67 | 0 | 0 | 0.0003213 | 707.67 | 2023-05-13 09:41:31 | -0.0003168 | -0.6666 | -1468.3644 | 0 | 关闭
4193 | 6 | 3 | 恒流放电 | 00:56:30 | 28:55:53 | -0.152 | 2.0846 | 0.1431 | 315.26 | 0 | 0 | 0.1431 | 315.26 | 0.0003239 | 713.48 | 0 | 0 | 0.0003239 | 713.48 | 2023-05-13 09:42:01 | -0.0003168 | 12.6662 | 27899.1679 | 0 | 关闭
4194 | 6 | 3 | 恒流放电 | 00:57:00 | 28:56:23 | -0.152 | 2.0864 | 0.1444 | 318.05 | 0 | 0 | 0.1444 | 318.05 | 0.0003266 | 719.3 | 0 | 0 | 0.0003266 | 719.3 | 2023-05-13 09:42:31 | -0.0003171 | 0.7037 | 1549.9402 | 0 | 关闭
4195 | 6 | 3 | 恒流放电 | 00:57:30 | 28:56:53 | -0.152 | 2.0888 | 0.1457 | 320.84 | 0 | 0 | 0.1457 | 320.84 | 0.0003292 | 725.13 | 0 | 0 | 0.0003292 | 725.13 | 2023-05-13 09:43:01 | -0.0003175 | 0.5277 | 1162.4449 | 0 | 关闭
4196 | 6 | 3 | 恒流放电 | 00:58:00 | 28:57:23 | -0.152 | 2.091 | 0.1469 | 323.63 | 0 | 0 | 0.1469 | 323.63 | 0.0003319 | 730.96 | 0 | 0 | 0.0003319 | 730.96 | 2023-05-13 09:43:31 | -0.0003178 | 0.5757 | 1268.144 | 0 | 关闭
4197 | 6 | 3 | 恒流放电 | 00:58:30 | 28:57:53 | -0.152 | 2.0929 | 0.1482 | 326.42 | 0 | 0 | 0.1482 | 326.42 | 0.0003345 | 736.79 | 0 | 0 | 0.0003345 | 736.79 | 2023-05-13 09:44:01 | -0.0003181 | 0.6666 | 1468.3257 | 0 | 关闭
4198 | 6 | 3 | 恒流放电 | 00:59:00 | 28:58:23 | -0.152 | 2.0945 | 0.1495 | 329.21 | 0 | 0 | 0.1495 | 329.21 | 0.0003372 | 742.64 | 0 | 0 | 0.0003372 | 742.64 | 2023-05-13 09:44:31 | -0.0003183 | 0.7916 | 1743.6368 | 0 | 关闭
4199 | 6 | 3 | 恒流放电 | 00:59:30 | 28:58:53 | -0.152 | 2.0959 | 0.1507 | 332 | 0 | 0 | 0.1507 | 332 | 0.0003398 | 748.48 | 0 | 0 | 0.0003398 | 748.48 | 2023-05-13 09:45:01 | -0.0003186 | 0.9047 | 1992.7977 | 0 | 关闭
4200 | 6 | 3 | 恒流放电 | 01:00:00 | 28:59:23 | -0.152 | 2.0971 | 0.152 | 334.79 | 0 | 0 | 0.152 | 334.79 | 0.0003425 | 754.33 | 0 | 0 | 0.0003425 | 754.33 | 2023-05-13 09:45:31 | -0.0003187 | 1.0555 | 2324.8695 | 0 | 关闭
4201 | 6 | 3 | 恒流放电 | 01:00:30 | 28:59:53 | -0.152 | 2.0981 | 0.1533 | 337.58 | 0 | 0 | 0.1533 | 337.58 | 0.0003451 | 760.18 | 0 | 0 | 0.0003451 | 760.18 | 2023-05-13 09:46:01 | -0.0003189 | 1.2666 | 2789.8678 | 0 | 关闭
4202 | 6 | 3 | 恒流放电 | 01:01:00 | 29:00:23 | -0.152 | 2.0989 | 0.1545 | 340.37 | 0 | 0 | 0.1545 | 340.37 | 0.0003478 | 766.04 | 0 | 0 | 0.0003478 | 766.04 | 2023-05-13 09:46:31 | -0.000319 | 1.5833 | 3487.396 | 0 | 关闭
4203 | 6 | 3 | 恒流放电 | 01:01:30 | 29:00:53 | -0.152 | 2.0997 | 0.1558 | 343.16 | 0 | 0 | 0.1558 | 343.16 | 0.0003504 | 771.89 | 0 | 0 | 0.0003504 | 771.89 | 2023-05-13 09:47:01 | -0.0003191 | 1.5833 | 3487.3654 | 0 | 关闭
4204 | 6 | 3 | 恒流放电 | 01:02:00 | 29:01:23 | -0.152 | 2.1005 | 0.1571 | 345.95 | 0 | 0 | 0.1571 | 345.95 | 0.0003531 | 777.75 | 0 | 0 | 0.0003531 | 777.75 | 2023-05-13 09:47:31 | -0.0003192 | 1.5832 | 3487.1818 | 0 | 关闭
4205 | 6 | 3 | 恒流放电 | 01:02:30 | 29:01:53 | -0.152 | 2.1012 | 0.1583 | 348.74 | 0 | 0 | 0.1583 | 348.74 | 0.0003558 | 783.61 | 0 | 0 | 0.0003558 | 783.61 | 2023-05-13 09:48:01 | -0.0003193 | 1.8093 | 3985.2458 | 0 | 关闭
4206 | 6 | 3 | 恒流放电 | 01:03:00 | 29:02:23 | -0.152 | 2.102 | 0.1596 | 351.53 | 0 | 0 | 0.1596 | 351.53 | 0.0003584 | 789.48 | 0 | 0 | 0.0003584 | 789.48 | 2023-05-13 09:48:31 | -0.0003195 | 1.5832 | 3487.3042 | 0 | 关闭
4207 | 6 | 3 | 恒流放电 | 01:03:30 | 29:02:53 | -0.152 | 2.1027 | 0.1609 | 354.32 | 0 | 0 | 0.1609 | 354.32 | 0.0003611 | 795.34 | 0 | 0 | 0.0003611 | 795.34 | 2023-05-13 09:49:01 | -0.0003196 | 1.8094 | 3985.5255 | 0 | 关闭
4208 | 6 | 3 | 恒流放电 | 01:04:00 | 29:03:23 | -0.152 | 2.1034 | 0.1621 | 357.11 | 0 | 0 | 0.1621 | 357.11 | 0.0003637 | 801.21 | 0 | 0 | 0.0003637 | 801.21 | 2023-05-13 09:49:31 | -0.0003197 | 1.8094 | 3985.4905 | 0 | 关闭
4209 | 6 | 3 | 恒流放电 | 01:04:30 | 29:03:53 | -0.152 | 2.104 | 0.1634 | 359.9 | 0 | 0 | 0.1634 | 359.9 | 0.0003664 | 807.08 | 0 | 0 | 0.0003664 | 807.08 | 2023-05-13 09:50:01 | -0.0003198 | 2.111 | 4649.8613 | 0 | 关闭
4210 | 6 | 3 | 恒流放电 | 01:05:00 | 29:04:23 | -0.152 | 2.1045 | 0.1647 | 362.69 | 0 | 0 | 0.1647 | 362.69 | 0.0003691 | 812.95 | 0 | 0 | 0.0003691 | 812.95 | 2023-05-13 09:50:31 | -0.0003198 | 2.5329 | 5579.0504 | 0 | 关闭
4211 | 6 | 3 | 恒流放电 | 01:05:30 | 29:04:53 | -0.152 | 2.105 | 0.1659 | 365.48 | 0 | 0 | 0.1659 | 365.48 | 0.0003717 | 818.82 | 0 | 0 | 0.0003717 | 818.82 | 2023-05-13 09:51:01 | -0.0003199 | 2.5328 | 5578.9525 | 0 | 关闭
4212 | 6 | 3 | 恒流放电 | 01:06:00 | 29:05:23 | -0.152 | 2.1055 | 0.1672 | 368.27 | 0 | 0 | 0.1672 | 368.27 | 0.0003744 | 824.69 | 0 | 0 | 0.0003744 | 824.69 | 2023-05-13 09:51:31 | -0.00032 | 2.5332 | 5579.6867 | 0 | 关闭
4213 | 6 | 3 | 恒流放电 | 01:06:30 | 29:05:53 | -0.152 | 2.1059 | 0.1685 | 371.06 | 0 | 0 | 0.1685 | 371.06 | 0.0003771 | 830.57 | 0 | 0 | 0.0003771 | 830.57 | 2023-05-13 09:52:01 | -0.0003201 | 3.1665 | 6974.6696 | 0 | 关闭
4214 | 6 | 3 | 恒流放电 | 01:07:00 | 29:06:23 | -0.152 | 2.1063 | 0.1697 | 373.85 | 0 | 0 | 0.1697 | 373.85 | 0.0003797 | 836.44 | 0 | 0 | 0.0003797 | 836.44 | 2023-05-13 09:52:31 | -0.0003201 | 3.1665 | 6974.6084 | 0 | 关闭
4215 | 6 | 3 | 恒流放电 | 01:07:30 | 29:06:53 | -0.152 | 2.1066 | 0.171 | 376.64 | 0 | 0 | 0.171 | 376.64 | 0.0003824 | 842.32 | 0 | 0 | 0.0003824 | 842.32 | 2023-05-13 09:53:01 | -0.0003202 | 4.222 | 9299.4779 | 0 | 关闭
4216 | 6 | 3 | 恒流放电 | 01:08:00 | 29:07:23 | -0.152 | 2.1069 | 0.1723 | 379.43 | 0 | 0 | 0.1723 | 379.43 | 0.0003851 | 848.2 | 0 | 0 | 0.0003851 | 848.2 | 2023-05-13 09:53:31 | -0.0003202 | 4.222 | 9299.5595 | 0 | 关闭
4217 | 6 | 3 | 恒流放电 | 01:08:30 | 29:07:53 | -0.152 | 2.1071 | 0.1735 | 382.22 | 0 | 0 | 0.1735 | 382.22 | 0.0003877 | 854.07 | 0 | 0 | 0.0003877 | 854.07 | 2023-05-13 09:54:01 | -0.0003203 | 6.3327 | 13948.7274 | 0 | 关闭
4218 | 6 | 3 | 恒流放电 | 01:09:00 | 29:08:23 | -0.152 | 2.1074 | 0.1748 | 385.01 | 0 | 0 | 0.1748 | 385.01 | 0.0003904 | 859.95 | 0 | 0 | 0.0003904 | 859.95 | 2023-05-13 09:54:31 | -0.0003203 | 4.2219 | 9299.3963 | 0 | 关闭
4219 | 6 | 3 | 恒流放电 | 01:09:30 | 29:08:53 | -0.152 | 2.1076 | 0.1761 | 387.8 | 0 | 0 | 0.1761 | 387.8 | 0.0003931 | 865.83 | 0 | 0 | 0.0003931 | 865.83 | 2023-05-13 09:55:01 | -0.0003203 | 6.3329 | 13949.0945 | 0 | 关闭
4220 | 6 | 3 | 恒流放电 | 01:10:00 | 29:09:23 | -0.152 | 2.1078 | 0.1773 | 390.58 | 0 | 0 | 0.1773 | 390.58 | 0.0003958 | 871.71 | 0 | 0 | 0.0003958 | 871.71 | 2023-05-13 09:55:31 | -0.0003204 | 6.3329 | 13949.2168 | 0 | 关闭
4221 | 6 | 3 | 恒流放电 | 01:10:30 | 29:09:53 | -0.152 | 2.1081 | 0.1786 | 393.37 | 0 | 0 | 0.1786 | 393.37 | 0.0003984 | 877.59 | 0 | 0 | 0.0003984 | 877.59 | 2023-05-13 09:56:01 | -0.0003204 | 4.2219 | 9299.3147 | 0 | 关闭
4222 | 6 | 3 | 恒流放电 | 01:11:00 | 29:10:23 | -0.152 | 2.1084 | 0.1799 | 396.16 | 0 | 0 | 0.1799 | 396.16 | 0.0004011 | 883.47 | 0 | 0 | 0.0004011 | 883.47 | 2023-05-13 09:56:31 | -0.0003204 | 4.2219 | 9299.3963 | 0 | 关闭
4223 | 6 | 3 | 恒流放电 | 01:11:30 | 29:10:53 | -0.152 | 2.1087 | 0.1811 | 398.95 | 0 | 0 | 0.1811 | 398.95 | 0.0004038 | 889.36 | 0 | 0 | 0.0004038 | 889.36 | 2023-05-13 09:57:01 | -0.0003205 | 4.2219 | 9299.3147 | 0 | 关闭
4224 | 6 | 3 | 恒流放电 | 01:12:00 | 29:11:23 | -0.152 | 2.109 | 0.1824 | 401.74 | 0 | 0 | 0.1824 | 401.74 | 0.0004064 | 895.24 | 0 | 0 | 0.0004064 | 895.24 | 2023-05-13 09:57:31 | -0.0003205 | 4.2218 | 9299.1516 | 0 | 关闭
4225 | 6 | 3 | 恒流放电 | 01:12:30 | 29:11:53 | -0.152 | 2.1094 | 0.1837 | 404.53 | 0 | 0 | 0.1837 | 404.53 | 0.0004091 | 901.12 | 0 | 0 | 0.0004091 | 901.12 | 2023-05-13 09:58:01 | -0.0003206 | 3.1664 | 6974.486 | 0 | 关闭
4226 | 6 | 3 | 恒流放电 | 01:13:00 | 29:12:23 | -0.152 | 2.1096 | 0.1849 | 407.32 | 0 | 0 | 0.1849 | 407.32 | 0.0004118 | 907.01 | 0 | 0 | 0.0004118 | 907.01 | 2023-05-13 09:58:31 | -0.0003207 | 6.3328 | 13948.8497 | 0 | 关闭
4227 | 6 | 3 | 恒流放电 | 01:13:30 | 29:12:53 | -0.152 | 2.11 | 0.1862 | 410.11 | 0 | 0 | 0.1862 | 410.11 | 0.0004145 | 912.9 | 0 | 0 | 0.0004145 | 912.9 | 2023-05-13 09:59:01 | -0.0003207 | 3.1665 | 6974.6084 | 0 | 关闭
4228 | 6 | 3 | 恒流放电 | 01:14:00 | 29:13:23 | -0.152 | 2.1102 | 0.1875 | 412.9 | 0 | 0 | 0.1875 | 412.9 | 0.0004171 | 918.78 | 0 | 0 | 0.0004171 | 918.78 | 2023-05-13 09:59:31 | -0.0003207 | 6.3328 | 13948.9721 | 0 | 关闭
4229 | 6 | 3 | 恒流放电 | 01:14:30 | 29:13:53 | -0.152 | 2.1105 | 0.1887 | 415.69 | 0 | 0 | 0.1887 | 415.69 | 0.0004198 | 924.67 | 0 | 0 | 0.0004198 | 924.67 | 2023-05-13 10:00:01 | -0.0003208 | 4.2219 | 9299.3963 | 0 | 关闭
4230 | 6 | 3 | 恒流放电 | 01:15:00 | 29:14:23 | -0.152 | 2.1106 | 0.19 | 418.48 | 0 | 0 | 0.19 | 418.48 | 0.0004225 | 930.56 | 0 | 0 | 0.0004225 | 930.56 | 2023-05-13 10:00:31 | -0.0003208 | 12.6656 | 27897.6995 | 0 | 关闭
4231 | 6 | 3 | 恒流放电 | 01:15:30 | 29:14:53 | -0.152 | 2.1108 | 0.1913 | 421.27 | 0 | 0 | 0.1913 | 421.27 | 0.0004251 | 936.45 | 0 | 0 | 0.0004251 | 936.45 | 2023-05-13 10:01:01 | -0.0003208 | 6.3329 | 13949.0945 | 0 | 关闭
4232 | 6 | 3 | 恒流放电 | 01:16:00 | 29:15:23 | -0.152 | 2.111 | 0.1925 | 424.06 | 0 | 0 | 0.1925 | 424.06 | 0.0004278 | 942.33 | 0 | 0 | 0.0004278 | 942.33 | 2023-05-13 10:01:31 | -0.0003209 | 6.3328 | 13948.8497 | 0 | 关闭
4233 | 6 | 3 | 恒流放电 | 01:16:30 | 29:15:53 | -0.152 | 2.1111 | 0.1938 | 426.85 | 0 | 0 | 0.1938 | 426.85 | 0.0004305 | 948.22 | 0 | 0 | 0.0004305 | 948.22 | 2023-05-13 10:02:01 | -0.0003209 | 12.6658 | 27898.1889 | 0 | 关闭
4234 | 6 | 3 | 恒流放电 | 01:17:00 | 29:16:23 | -0.152 | 2.1112 | 0.1951 | 429.64 | 0 | 0 | 0.1951 | 429.64 | 0.0004332 | 954.11 | 0 | 0 | 0.0004332 | 954.11 | 2023-05-13 10:02:31 | -0.0003209 | 12.6658 | 27898.1889 | 0 | 关闭
4235 | 6 | 3 | 恒流放电 | 01:17:30 | 29:16:53 | -0.152 | 2.1113 | 0.1963 | 432.43 | 0 | 0 | 0.1963 | 432.43 | 0.0004358 | 960 | 0 | 0 | 0.0004358 | 960 | 2023-05-13 10:03:01 | -0.0003209 | 12.6656 | 27897.6995 | 0 | 关闭
4236 | 6 | 3 | 恒流放电 | 01:18:00 | 29:17:23 | -0.152 | 2.1114 | 0.1976 | 435.22 | 0 | 0 | 0.1976 | 435.22 | 0.0004385 | 965.89 | 0 | 0 | 0.0004385 | 965.89 | 2023-05-13 10:03:31 | -0.0003209 | 12.6656 | 27897.6995 | 0 | 关闭
4237 | 6 | 3 | 恒流放电 | 01:18:30 | 29:17:53 | -0.152 | 2.1113 | 0.1989 | 438.01 | 0 | 0 | 0.1989 | 438.01 | 0.0004412 | 971.78 | 0 | 0 | 0.0004412 | 971.78 | 2023-05-13 10:04:01 | -0.0003209 | -12.666 | -27898.6784 | 0 | 关闭
4238 | 6 | 3 | 恒流放电 | 01:19:00 | 29:18:23 | -0.152 | 2.1114 | 0.2001 | 440.8 | 0 | 0 | 0.2001 | 440.8 | 0.0004439 | 977.68 | 0 | 0 | 0.0004439 | 977.68 | 2023-05-13 10:04:31 | -0.0003209 | 12.6653 | 27897.21 | 0 | 关闭
4239 | 6 | 3 | 恒流放电 | 01:19:30 | 29:18:53 | -0.152 | 2.1115 | 0.2014 | 443.59 | 0 | 0 | 0.2014 | 443.59 | 0.0004465 | 983.57 | 0 | 0 | 0.0004465 | 983.57 | 2023-05-13 10:05:01 | -0.0003209 | 12.6658 | 27898.1889 | 0 | 关闭
4240 | 6 | 3 | 恒流放电 | 01:20:00 | 29:19:23 | -0.152 | 2.1115 | 0.2027 | 446.38 | 0 | 0 | 0.2027 | 446.38 | 0.0004492 | 989.46 | 0 | 0 | 0.0004492 | 989.46 | 2023-05-13 10:05:31 | -0.0003209 | 0 | 0 | 0 | 关闭
4241 | 6 | 3 | 恒流放电 | 01:20:30 | 29:19:53 | -0.152 | 2.1117 | 0.2039 | 449.17 | 0 | 0 | 0.2039 | 449.17 | 0.0004519 | 995.35 | 0 | 0 | 0.0004519 | 995.35 | 2023-05-13 10:06:01 | -0.000321 | 6.3328 | 13948.8497 | 0 | 关闭
4242 | 6 | 3 | 恒流放电 | 01:21:00 | 29:20:23 | -0.152 | 2.1119 | 0.2052 | 451.96 | 0 | 0 | 0.2052 | 451.96 | 0.0004546 | 1001.24 | 0 | 0 | 0.0004546 | 1001.24 | 2023-05-13 10:06:31 | -0.000321 | 6.3328 | 13948.8497 | 0 | 关闭
4243 | 6 | 3 | 恒流放电 | 01:21:30 | 29:20:53 | -0.152 | 2.112 | 0.2065 | 454.75 | 0 | 0 | 0.2065 | 454.75 | 0.0004572 | 1007.13 | 0 | 0 | 0.0004572 | 1007.13 | 2023-05-13 10:07:01 | -0.000321 | 12.6656 | 27897.6995 | 0 | 关闭
4244 | 6 | 3 | 恒流放电 | 01:22:00 | 29:21:23 | -0.152 | 2.1121 | 0.2077 | 457.54 | 0 | 0 | 0.2077 | 457.54 | 0.0004599 | 1013.02 | 0 | 0 | 0.0004599 | 1013.02 | 2023-05-13 10:07:31 | -0.000321 | 12.6653 | 27897.21 | 0 | 关闭
4245 | 6 | 3 | 恒流放电 | 01:22:30 | 29:21:53 | -0.152 | 2.1123 | 0.209 | 460.33 | 0 | 0 | 0.209 | 460.33 | 0.0004626 | 1018.91 | 0 | 0 | 0.0004626 | 1018.91 | 2023-05-13 10:08:01 | -0.000321 | 6.3327 | 13948.605 | 0 | 关闭
4246 | 6 | 3 | 恒流放电 | 01:23:00 | 29:22:23 | -0.152 | 2.1125 | 0.2103 | 463.12 | 0 | 0 | 0.2103 | 463.12 | 0.0004653 | 1024.81 | 0 | 0 | 0.0004653 | 1024.81 | 2023-05-13 10:08:31 | -0.0003211 | 6.3328 | 13948.8497 | 0 | 关闭
4247 | 6 | 3 | 恒流放电 | 01:23:30 | 29:22:53 | -0.152 | 2.1125 | 0.2115 | 465.91 | 0 | 0 | 0.2115 | 465.91 | 0.0004679 | 1030.7 | 0 | 0 | 0.0004679 | 1030.7 | 2023-05-13 10:09:01 | -0.0003211 | 0 | 0 | 0 | 关闭
4248 | 6 | 3 | 恒流放电 | 01:24:00 | 29:23:23 | -0.152 | 2.1127 | 0.2128 | 468.7 | 0 | 0 | 0.2128 | 468.7 | 0.0004706 | 1036.59 | 0 | 0 | 0.0004706 | 1036.59 | 2023-05-13 10:09:31 | -0.0003211 | 6.3327 | 13948.605 | 0 | 关闭
4249 | 6 | 3 | 恒流放电 | 01:24:30 | 29:23:53 | -0.152 | 2.1127 | 0.2141 | 471.49 | 0 | 0 | 0.2141 | 471.49 | 0.0004733 | 1042.49 | 0 | 0 | 0.0004733 | 1042.49 | 2023-05-13 10:10:01 | -0.0003211 | 0 | 0 | 0 | 关闭
4250 | 6 | 3 | 恒流放电 | 01:25:00 | 29:24:23 | -0.152 | 2.1127 | 0.2153 | 474.28 | 0 | 0 | 0.2153 | 474.28 | 0.000476 | 1048.38 | 0 | 0 | 0.000476 | 1048.38 | 2023-05-13 10:10:31 | -0.0003211 | 0 | 0 | 0 | 关闭
4251 | 6 | 3 | 恒流放电 | 01:25:30 | 29:24:53 | -0.152 | 2.1127 | 0.2166 | 477.07 | 0 | 0 | 0.2166 | 477.07 | 0.0004786 | 1054.28 | 0 | 0 | 0.0004786 | 1054.28 | 2023-05-13 10:11:01 | -0.0003211 | 0 | 0 | 0 | 关闭
4252 | 6 | 3 | 恒流放电 | 01:26:00 | 29:25:23 | -0.152 | 2.1128 | 0.2179 | 479.86 | 0 | 0 | 0.2179 | 479.86 | 0.0004813 | 1060.17 | 0 | 0 | 0.0004813 | 1060.17 | 2023-05-13 10:11:31 | -0.0003211 | 12.6656 | 27897.6995 | 0 | 关闭
4253 | 6 | 3 | 恒流放电 | 01:26:30 | 29:25:53 | -0.152 | 2.1127 | 0.2191 | 482.65 | 0 | 0 | 0.2191 | 482.65 | 0.000484 | 1066.06 | 0 | 0 | 0.000484 | 1066.06 | 2023-05-13 10:12:01 | -0.0003211 | -12.6658 | -27898.1889 | 0 | 关闭
4254 | 6 | 3 | 恒流放电 | 01:27:00 | 29:26:23 | -0.152 | 2.1126 | 0.2204 | 485.44 | 0 | 0 | 0.2204 | 485.44 | 0.0004867 | 1071.96 | 0 | 0 | 0.0004867 | 1071.96 | 2023-05-13 10:12:31 | -0.0003211 | -12.6656 | -27897.6995 | 0 | 关闭
4255 | 6 | 3 | 恒流放电 | 01:27:30 | 29:26:53 | -0.152 | 2.1127 | 0.2217 | 488.23 | 0 | 0 | 0.2217 | 488.23 | 0.0004893 | 1077.85 | 0 | 0 | 0.0004893 | 1077.85 | 2023-05-13 10:13:01 | -0.0003211 | 12.6651 | 27896.7205 | 0 | 关闭
4256 | 6 | 3 | 恒流放电 | 01:28:00 | 29:27:23 | -0.152 | 2.1127 | 0.2229 | 491.02 | 0 | 0 | 0.2229 | 491.02 | 0.000492 | 1083.75 | 0 | 0 | 0.000492 | 1083.75 | 2023-05-13 10:13:31 | -0.0003212 | 0 | 0 | 0 | 关闭
4257 | 6 | 3 | 恒流放电 | 01:28:30 | 29:27:53 | -0.152 | 2.1127 | 0.2242 | 493.81 | 0 | 0 | 0.2242 | 493.81 | 0.0004947 | 1089.64 | 0 | 0 | 0.0004947 | 1089.64 | 2023-05-13 10:14:01 | -0.0003212 | 0 | 0 | 0 | 关闭
4258 | 6 | 3 | 恒流放电 | 01:29:00 | 29:28:23 | -0.152 | 2.1125 | 0.2255 | 496.6 | 0 | 0 | 0.2255 | 496.6 | 0.0004974 | 1095.54 | 0 | 0 | 0.0004974 | 1095.54 | 2023-05-13 10:14:31 | -0.0003211 | -6.334 | -13951.5419 | 0 | 关闭
4259 | 6 | 3 | 恒流放电 | 01:29:30 | 29:28:53 | -0.152 | 2.1126 | 0.2267 | 499.39 | 0 | 0 | 0.2267 | 499.39 | 0.0005 | 1101.43 | 0 | 0 | 0.0005 | 1101.43 | 2023-05-13 10:15:01 | -0.0003211 | 12.6651 | 27896.7205 | 0 | 关闭
4260 | 6 | 3 | 恒流放电 | 01:30:00 | 29:29:23 | -0.152 | 2.1126 | 0.228 | 502.18 | 0 | 0 | 0.228 | 502.18 | 0.0005027 | 1107.32 | 0 | 0 | 0.0005027 | 1107.32 | 2023-05-13 10:15:31 | -0.0003211 | 0 | 0 | 0 | 关闭
4261 | 6 | 3 | 恒流放电 | 01:30:30 | 29:29:53 | -0.152 | 2.1126 | 0.2293 | 504.97 | 0 | 0 | 0.2293 | 504.97 | 0.0005054 | 1113.22 | 0 | 0 | 0.0005054 | 1113.22 | 2023-05-13 10:16:01 | -0.0003211 | 0 | 0 | 0 | 关闭
4262 | 6 | 3 | 恒流放电 | 01:31:00 | 29:30:23 | -0.152 | 2.1126 | 0.2305 | 507.76 | 0 | 0 | 0.2305 | 507.76 | 0.0005081 | 1119.11 | 0 | 0 | 0.0005081 | 1119.11 | 2023-05-13 10:16:31 | -0.0003211 | 0 | 0 | 0 | 关闭
4263 | 6 | 3 | 恒流放电 | 01:31:30 | 29:30:53 | -0.152 | 2.1127 | 0.2318 | 510.55 | 0 | 0 | 0.2318 | 510.55 | 0.0005108 | 1125 | 0 | 0 | 0.0005108 | 1125 | 2023-05-13 10:17:01 | -0.0003211 | 12.6651 | 27896.7205 | 0 | 关闭
4264 | 6 | 3 | 恒流放电 | 01:32:00 | 29:31:23 | -0.152 | 2.1127 | 0.2331 | 513.34 | 0 | 0 | 0.2331 | 513.34 | 0.0005134 | 1130.9 | 0 | 0 | 0.0005134 | 1130.9 | 2023-05-13 10:17:31 | -0.0003211 | 0 | 0 | 0 | 关闭
4265 | 6 | 3 | 恒流放电 | 01:32:30 | 29:31:53 | -0.152 | 2.1127 | 0.2343 | 516.13 | 0 | 0 | 0.2343 | 516.13 | 0.0005161 | 1136.79 | 0 | 0 | 0.0005161 | 1136.79 | 2023-05-13 10:18:01 | -0.0003211 | 0 | 0 | 0 | 关闭
4266 | 6 | 3 | 恒流放电 | 01:33:00 | 29:32:23 | -0.152 | 2.1127 | 0.2356 | 518.92 | 0 | 0 | 0.2356 | 518.92 | 0.0005188 | 1142.69 | 0 | 0 | 0.0005188 | 1142.69 | 2023-05-13 10:18:31 | -0.000321 | 0 | 0 | 0 | 关闭
4267 | 6 | 3 | 恒流放电 | 01:33:30 | 29:32:53 | -0.152 | 2.1127 | 0.2369 | 521.71 | 0 | 0 | 0.2369 | 521.71 | 0.0005215 | 1148.58 | 0 | 0 | 0.0005215 | 1148.58 | 2023-05-13 10:19:01 | -0.0003211 | 0 | 0 | 0 | 关闭
4268 | 6 | 3 | 恒流放电 | 01:34:00 | 29:33:23 | -0.152 | 2.1125 | 0.2381 | 524.49 | 0 | 0 | 0.2381 | 524.49 | 0.0005241 | 1154.47 | 0 | 0 | 0.0005241 | 1154.47 | 2023-05-13 10:19:31 | -0.0003211 | -6.3326 | -13948.3603 | 0 | 关闭
4269 | 6 | 3 | 恒流放电 | 01:34:30 | 29:33:53 | -0.152 | 2.1125 | 0.2394 | 527.28 | 0 | 0 | 0.2394 | 527.28 | 0.0005268 | 1160.37 | 0 | 0 | 0.0005268 | 1160.37 | 2023-05-13 10:20:01 | -0.0003211 | 0 | 0 | 0 | 关闭
4270 | 6 | 3 | 恒流放电 | 01:35:00 | 29:34:23 | -0.152 | 2.1123 | 0.2407 | 530.07 | 0 | 0 | 0.2407 | 530.07 | 0.0005295 | 1166.26 | 0 | 0 | 0.0005295 | 1166.26 | 2023-05-13 10:20:31 | -0.000321 | -6.3326 | -13948.3603 | 0 | 关闭
4271 | 6 | 3 | 恒流放电 | 01:35:30 | 29:34:53 | -0.152 | 2.1123 | 0.2419 | 532.86 | 0 | 0 | 0.2419 | 532.86 | 0.0005322 | 1172.15 | 0 | 0 | 0.0005322 | 1172.15 | 2023-05-13 10:21:01 | -0.000321 | 0 | 0 | 0 | 关闭
4272 | 6 | 3 | 恒流放电 | 01:36:00 | 29:35:23 | -0.152 | 2.1121 | 0.2432 | 535.65 | 0 | 0 | 0.2432 | 535.65 | 0.0005348 | 1178.04 | 0 | 0 | 0.0005348 | 1178.04 | 2023-05-13 10:21:31 | -0.000321 | -6.3326 | -13948.3603 | 0 | 关闭
4273 | 6 | 3 | 恒流放电 | 01:36:30 | 29:35:53 | -0.152 | 2.1119 | 0.2445 | 538.44 | 0 | 0 | 0.2445 | 538.44 | 0.0005375 | 1183.94 | 0 | 0 | 0.0005375 | 1183.94 | 2023-05-13 10:22:01 | -0.000321 | -6.3327 | -13948.605 | 0 | 关闭
4274 | 6 | 3 | 恒流放电 | 01:37:00 | 29:36:23 | -0.152 | 2.1118 | 0.2457 | 541.23 | 0 | 0 | 0.2457 | 541.23 | 0.0005402 | 1189.83 | 0 | 0 | 0.0005402 | 1189.83 | 2023-05-13 10:22:31 | -0.0003209 | -12.6651 | -27896.7205 | 0 | 关闭
4275 | 6 | 3 | 恒流放电 | 01:37:30 | 29:36:53 | -0.152 | 2.1117 | 0.247 | 544.02 | 0 | 0 | 0.247 | 544.02 | 0.0005429 | 1195.72 | 0 | 0 | 0.0005429 | 1195.72 | 2023-05-13 10:23:01 | -0.000321 | -12.6651 | -27896.7205 | 0 | 关闭
4276 | 6 | 3 | 恒流放电 | 01:38:00 | 29:37:23 | -0.152 | 2.1116 | 0.2483 | 546.81 | 0 | 0 | 0.2483 | 546.81 | 0.0005455 | 1201.61 | 0 | 0 | 0.0005455 | 1201.61 | 2023-05-13 10:23:31 | -0.0003209 | -12.6649 | -27896.231 | 0 | 关闭
4277 | 6 | 3 | 恒流放电 | 01:38:30 | 29:37:53 | -0.152 | 2.1115 | 0.2495 | 549.6 | 0 | 0 | 0.2495 | 549.6 | 0.0005482 | 1207.5 | 0 | 0 | 0.0005482 | 1207.5 | 2023-05-13 10:24:01 | -0.0003209 | -12.6653 | -27897.21 | 0 | 关闭
4278 | 6 | 3 | 恒流放电 | 01:39:00 | 29:38:23 | -0.152 | 2.1115 | 0.2508 | 552.39 | 0 | 0 | 0.2508 | 552.39 | 0.0005509 | 1213.39 | 0 | 0 | 0.0005509 | 1213.39 | 2023-05-13 10:24:31 | -0.0003209 | 0 | 0 | 0 | 关闭
4279 | 6 | 3 | 恒流放电 | 01:39:30 | 29:38:53 | -0.152 | 2.1115 | 0.2521 | 555.18 | 0 | 0 | 0.2521 | 555.18 | 0.0005536 | 1219.28 | 0 | 0 | 0.0005536 | 1219.28 | 2023-05-13 10:25:01 | -0.0003209 | 0 | 0 | 0 | 关闭
4280 | 6 | 3 | 恒流放电 | 01:40:00 | 29:39:23 | -0.152 | 2.1114 | 0.2533 | 557.97 | 0 | 0 | 0.2533 | 557.97 | 0.0005562 | 1225.17 | 0 | 0 | 0.0005562 | 1225.17 | 2023-05-13 10:25:31 | -0.0003209 | -12.6651 | -27896.7205 | 0 | 关闭
4281 | 6 | 3 | 恒流放电 | 01:40:30 | 29:39:53 | -0.152 | 2.1113 | 0.2546 | 560.76 | 0 | 0 | 0.2546 | 560.76 | 0.0005589 | 1231.06 | 0 | 0 | 0.0005589 | 1231.06 | 2023-05-13 10:26:01 | -0.0003209 | -12.6651 | -27896.7205 | 0 | 关闭
4282 | 6 | 3 | 恒流放电 | 01:41:00 | 29:40:23 | -0.152 | 2.1113 | 0.2559 | 563.55 | 0 | 0 | 0.2559 | 563.55 | 0.0005616 | 1236.95 | 0 | 0 | 0.0005616 | 1236.95 | 2023-05-13 10:26:31 | -0.0003209 | 0 | 0 | 0 | 关闭
4283 | 6 | 3 | 恒流放电 | 01:41:30 | 29:40:53 | -0.152 | 2.1113 | 0.2571 | 566.34 | 0 | 0 | 0.2571 | 566.34 | 0.0005642 | 1242.84 | 0 | 0 | 0.0005642 | 1242.84 | 2023-05-13 10:27:01 | -0.0003209 | 0 | 0 | 0 | 关闭
4284 | 6 | 3 | 恒流放电 | 01:42:00 | 29:41:23 | -0.152 | 2.1112 | 0.2584 | 569.13 | 0 | 0 | 0.2584 | 569.13 | 0.0005669 | 1248.73 | 0 | 0 | 0.0005669 | 1248.73 | 2023-05-13 10:27:31 | -0.0003209 | -12.6651 | -27896.7205 | 0 | 关闭
4285 | 6 | 3 | 恒流放电 | 01:42:30 | 29:41:53 | -0.152 | 2.111 | 0.2597 | 571.92 | 0 | 0 | 0.2597 | 571.92 | 0.0005696 | 1254.62 | 0 | 0 | 0.0005696 | 1254.62 | 2023-05-13 10:28:01 | -0.0003209 | -6.3327 | -13948.605 | 0 | 关闭
4286 | 6 | 3 | 恒流放电 | 01:43:00 | 29:42:23 | -0.152 | 2.1109 | 0.2609 | 574.71 | 0 | 0 | 0.2609 | 574.71 | 0.0005723 | 1260.51 | 0 | 0 | 0.0005723 | 1260.51 | 2023-05-13 10:28:31 | -0.0003208 | -12.6656 | -27897.6995 | 0 | 关闭
4287 | 6 | 3 | 恒流放电 | 01:43:30 | 29:42:53 | -0.152 | 2.1107 | 0.2622 | 577.5 | 0 | 0 | 0.2622 | 577.5 | 0.0005749 | 1266.4 | 0 | 0 | 0.0005749 | 1266.4 | 2023-05-13 10:29:01 | -0.0003208 | -6.3327 | -13948.605 | 0 | 关闭
4288 | 6 | 3 | 恒流放电 | 01:44:00 | 29:43:23 | -0.152 | 2.1104 | 0.2635 | 580.29 | 0 | 0 | 0.2635 | 580.29 | 0.0005776 | 1272.28 | 0 | 0 | 0.0005776 | 1272.28 | 2023-05-13 10:29:31 | -0.0003208 | -4.2219 | -9299.2332 | 0 | 关闭
4289 | 6 | 3 | 恒流放电 | 01:44:30 | 29:43:53 | -0.152 | 2.1101 | 0.2647 | 583.08 | 0 | 0 | 0.2647 | 583.08 | 0.0005803 | 1278.17 | 0 | 0 | 0.0005803 | 1278.17 | 2023-05-13 10:30:01 | -0.0003207 | -4.2217 | -9298.9068 | 0 | 关闭
4290 | 6 | 3 | 恒流放电 | 01:45:00 | 29:44:23 | -0.152 | 2.1098 | 0.266 | 585.87 | 0 | 0 | 0.266 | 585.87 | 0.000583 | 1284.06 | 0 | 0 | 0.000583 | 1284.06 | 2023-05-13 10:30:31 | -0.0003206 | -4.2216 | -9298.7437 | 0 | 关闭
4291 | 6 | 3 | 恒流放电 | 01:45:30 | 29:44:53 | -0.152 | 2.1095 | 0.2673 | 588.66 | 0 | 0 | 0.2673 | 588.66 | 0.0005856 | 1289.94 | 0 | 0 | 0.0005856 | 1289.94 | 2023-05-13 10:31:01 | -0.0003206 | -4.2219 | -9299.2332 | 0 | 关闭
4292 | 6 | 3 | 恒流放电 | 01:46:00 | 29:45:23 | -0.152 | 2.1092 | 0.2685 | 591.45 | 0 | 0 | 0.2685 | 591.45 | 0.0005883 | 1295.83 | 0 | 0 | 0.0005883 | 1295.83 | 2023-05-13 10:31:31 | -0.0003206 | -4.2218 | -9299.07 | 0 | 关闭
4293 | 6 | 3 | 恒流放电 | 01:46:30 | 29:45:53 | -0.152 | 2.1091 | 0.2698 | 594.24 | 0 | 0 | 0.2698 | 594.24 | 0.000591 | 1301.71 | 0 | 0 | 0.000591 | 1301.71 | 2023-05-13 10:32:01 | -0.0003206 | -12.6651 | -27896.7205 | 0 | 关闭
4294 | 6 | 3 | 恒流放电 | 01:47:00 | 29:46:23 | -0.152 | 2.1089 | 0.2711 | 597.03 | 0 | 0 | 0.2711 | 597.03 | 0.0005936 | 1307.59 | 0 | 0 | 0.0005936 | 1307.59 | 2023-05-13 10:32:31 | -0.0003205 | -6.3327 | -13948.605 | 0 | 关闭
4295 | 6 | 3 | 恒流放电 | 01:47:30 | 29:46:53 | -0.152 | 2.1087 | 0.2723 | 599.82 | 0 | 0 | 0.2723 | 599.82 | 0.0005963 | 1313.48 | 0 | 0 | 0.0005963 | 1313.48 | 2023-05-13 10:33:01 | -0.0003205 | -6.3327 | -13948.605 | 0 | 关闭
4296 | 6 | 3 | 恒流放电 | 01:48:00 | 29:47:23 | -0.152 | 2.1086 | 0.2736 | 602.61 | 0 | 0 | 0.2736 | 602.61 | 0.000599 | 1319.36 | 0 | 0 | 0.000599 | 1319.36 | 2023-05-13 10:33:31 | -0.0003204 | -12.6651 | -27896.7205 | 0 | 关闭
4297 | 6 | 3 | 恒流放电 | 01:48:30 | 29:47:53 | -0.152 | 2.1084 | 0.2748 | 605.4 | 0 | 0 | 0.2748 | 605.4 | 0.0006017 | 1325.24 | 0 | 0 | 0.0006017 | 1325.24 | 2023-05-13 10:34:01 | -0.0003204 | -6.3323 | -13947.8708 | 0 | 关闭
4298 | 6 | 3 | 恒流放电 | 01:49:00 | 29:48:23 | -0.152 | 2.1083 | 0.2761 | 608.19 | 0 | 0 | 0.2761 | 608.19 | 0.0006043 | 1331.12 | 0 | 0 | 0.0006043 | 1331.12 | 2023-05-13 10:34:31 | -0.0003204 | -12.6653 | -27897.21 | 0 | 关闭
4299 | 6 | 3 | 恒流放电 | 01:49:30 | 29:48:53 | -0.152 | 2.1081 | 0.2774 | 610.98 | 0 | 0 | 0.2774 | 610.98 | 0.000607 | 1337 | 0 | 0 | 0.000607 | 1337 | 2023-05-13 10:35:01 | -0.0003204 | -6.3324 | -13948.1155 | 0 | 关闭
4300 | 6 | 3 | 恒流放电 | 01:50:00 | 29:49:23 | -0.152 | 2.1079 | 0.2786 | 613.76 | 0 | 0 | 0.2786 | 613.76 | 0.0006097 | 1342.88 | 0 | 0 | 0.0006097 | 1342.88 | 2023-05-13 10:35:31 | -0.0003204 | -6.3327 | -13948.605 | 0 | 关闭
4301 | 6 | 3 | 恒流放电 | 01:50:30 | 29:49:53 | -0.152 | 2.1078 | 0.2799 | 616.55 | 0 | 0 | 0.2799 | 616.55 | 0.0006123 | 1348.76 | 0 | 0 | 0.0006123 | 1348.76 | 2023-05-13 10:36:01 | -0.0003203 | -12.6653 | -27897.21 | 0 | 关闭
4302 | 6 | 3 | 恒流放电 | 01:51:00 | 29:50:23 | -0.152 | 2.1076 | 0.2812 | 619.34 | 0 | 0 | 0.2812 | 619.34 | 0.000615 | 1354.64 | 0 | 0 | 0.000615 | 1354.64 | 2023-05-13 10:36:31 | -0.0003203 | -6.3326 | -13948.3603 | 0 | 关闭
4303 | 6 | 3 | 恒流放电 | 01:51:30 | 29:50:53 | -0.152 | 2.1073 | 0.2824 | 622.13 | 0 | 0 | 0.2824 | 622.13 | 0.0006177 | 1360.52 | 0 | 0 | 0.0006177 | 1360.52 | 2023-05-13 10:37:01 | -0.0003203 | -4.2217 | -9298.9068 | 0 | 关闭
4304 | 6 | 3 | 恒流放电 | 01:52:00 | 29:51:23 | -0.152 | 2.1071 | 0.2837 | 624.92 | 0 | 0 | 0.2837 | 624.92 | 0.0006203 | 1366.4 | 0 | 0 | 0.0006203 | 1366.4 | 2023-05-13 10:37:31 | -0.0003202 | -6.3329 | -13949.0945 | 0 | 关闭
4305 | 6 | 3 | 恒流放电 | 01:52:30 | 29:51:53 | -0.152 | 2.1068 | 0.285 | 627.71 | 0 | 0 | 0.285 | 627.71 | 0.000623 | 1372.28 | 0 | 0 | 0.000623 | 1372.28 | 2023-05-13 10:38:01 | -0.0003202 | -4.2216 | -9298.7437 | 0 | 关闭
4306 | 6 | 3 | 恒流放电 | 01:53:00 | 29:52:23 | -0.152 | 2.1064 | 0.2862 | 630.5 | 0 | 0 | 0.2862 | 630.5 | 0.0006257 | 1378.16 | 0 | 0 | 0.0006257 | 1378.16 | 2023-05-13 10:38:31 | -0.0003201 | -3.1663 | -6974.1801 | 0 | 关闭
4307 | 6 | 3 | 恒流放电 | 01:53:30 | 29:52:53 | -0.152 | 2.1061 | 0.2875 | 633.29 | 0 | 0 | 0.2875 | 633.29 | 0.0006284 | 1384.03 | 0 | 0 | 0.0006284 | 1384.03 | 2023-05-13 10:39:01 | -0.0003201 | -4.2219 | -9299.2332 | 0 | 关闭
4308 | 6 | 3 | 恒流放电 | 01:54:00 | 29:53:23 | -0.152 | 2.1057 | 0.2888 | 636.08 | 0 | 0 | 0.2888 | 636.08 | 0.000631 | 1389.91 | 0 | 0 | 0.000631 | 1389.91 | 2023-05-13 10:39:31 | -0.00032 | -3.1663 | -6974.1801 | 0 | 关闭
4309 | 6 | 3 | 恒流放电 | 01:54:30 | 29:53:53 | -0.152 | 2.1052 | 0.29 | 638.87 | 0 | 0 | 0.29 | 638.87 | 0.0006337 | 1395.78 | 0 | 0 | 0.0006337 | 1395.78 | 2023-05-13 10:40:01 | -0.00032 | -2.533 | -5579.3441 | 0 | 关闭
4310 | 6 | 3 | 恒流放电 | 01:55:00 | 29:54:23 | -0.152 | 2.1048 | 0.2913 | 641.66 | 0 | 0 | 0.2913 | 641.66 | 0.0006364 | 1401.65 | 0 | 0 | 0.0006364 | 1401.65 | 2023-05-13 10:40:31 | -0.0003199 | -3.1664 | -6974.4249 | 0 | 关闭
4311 | 6 | 3 | 恒流放电 | 01:55:30 | 29:54:53 | -0.152 | 2.1043 | 0.2926 | 644.45 | 0 | 0 | 0.2926 | 644.45 | 0.000639 | 1407.52 | 0 | 0 | 0.000639 | 1407.52 | 2023-05-13 10:41:01 | -0.0003198 | -2.5329 | -5579.1483 | 0 | 关闭
4312 | 6 | 3 | 恒流放电 | 01:56:00 | 29:55:23 | -0.152 | 2.1039 | 0.2938 | 647.24 | 0 | 0 | 0.2938 | 647.24 | 0.0006417 | 1413.39 | 0 | 0 | 0.0006417 | 1413.39 | 2023-05-13 10:41:31 | -0.0003197 | -3.1664 | -6974.4249 | 0 | 关闭
4313 | 6 | 3 | 恒流放电 | 01:56:30 | 29:55:53 | -0.152 | 2.1036 | 0.2951 | 650.03 | 0 | 0 | 0.2951 | 650.03 | 0.0006443 | 1419.26 | 0 | 0 | 0.0006443 | 1419.26 | 2023-05-13 10:42:01 | -0.0003197 | -4.2219 | -9299.2332 | 0 | 关闭
4314 | 6 | 3 | 恒流放电 | 01:57:00 | 29:56:23 | -0.152 | 2.1033 | 0.2964 | 652.82 | 0 | 0 | 0.2964 | 652.82 | 0.000647 | 1425.13 | 0 | 0 | 0.000647 | 1425.13 | 2023-05-13 10:42:31 | -0.0003197 | -4.2217 | -9298.9068 | 0 | 关闭
4315 | 6 | 3 | 恒流放电 | 01:57:30 | 29:56:53 | -0.152 | 2.103 | 0.2976 | 655.61 | 0 | 0 | 0.2976 | 655.61 | 0.0006497 | 1431 | 0 | 0 | 0.0006497 | 1431 | 2023-05-13 10:43:01 | -0.0003196 | -4.2217 | -9298.9068 | 0 | 关闭
4316 | 6 | 3 | 恒流放电 | 01:58:00 | 29:57:23 | -0.152 | 2.1026 | 0.2989 | 658.4 | 0 | 0 | 0.2989 | 658.4 | 0.0006523 | 1436.86 | 0 | 0 | 0.0006523 | 1436.86 | 2023-05-13 10:43:31 | -0.0003196 | -3.1663 | -6974.1801 | 0 | 关闭
4317 | 6 | 3 | 恒流放电 | 01:58:30 | 29:57:53 | -0.152 | 2.1024 | 0.3002 | 661.19 | 0 | 0 | 0.3002 | 661.19 | 0.000655 | 1442.73 | 0 | 0 | 0.000655 | 1442.73 | 2023-05-13 10:44:01 | -0.0003195 | -6.3329 | -13949.0945 | 0 | 关闭
4318 | 6 | 3 | 恒流放电 | 01:59:00 | 29:58:23 | -0.152 | 2.102 | 0.3014 | 663.98 | 0 | 0 | 0.3014 | 663.98 | 0.0006577 | 1448.59 | 0 | 0 | 0.0006577 | 1448.59 | 2023-05-13 10:44:31 | -0.0003195 | -3.1663 | -6974.1801 | 0 | 关闭
4319 | 6 | 3 | 恒流放电 | 01:59:30 | 29:58:53 | -0.152 | 2.1016 | 0.3027 | 666.77 | 0 | 0 | 0.3027 | 666.77 | 0.0006603 | 1454.46 | 0 | 0 | 0.0006603 | 1454.46 | 2023-05-13 10:45:01 | -0.0003194 | -3.1664 | -6974.4249 | 0 | 关闭
4320 | 6 | 3 | 恒流放电 | 02:00:00 | 29:59:23 | -0.152 | 2.1013 | 0.304 | 669.56 | 0 | 0 | 0.304 | 669.56 | 0.000663 | 1460.32 | 0 | 0 | 0.000663 | 1460.32 | 2023-05-13 10:45:31 | -0.0003194 | -4.2218 | -9299.07 | 0 | 关闭
4321 | 6 | 3 | 恒流放电 | 02:00:30 | 29:59:53 | -0.152 | 2.1008 | 0.3052 | 672.35 | 0 | 0 | 0.3052 | 672.35 | 0.0006656 | 1466.18 | 0 | 0 | 0.0006656 | 1466.18 | 2023-05-13 10:46:01 | -0.0003193 | -2.5331 | -5579.5399 | 0 | 关闭
4322 | 6 | 3 | 恒流放电 | 02:01:00 | 30:00:23 | -0.152 | 2.1002 | 0.3065 | 675.14 | 0 | 0 | 0.3065 | 675.14 | 0.0006683 | 1472.04 | 0 | 0 | 0.0006683 | 1472.04 | 2023-05-13 10:46:31 | -0.0003192 | -2.1109 | -4649.6166 | 0 | 关闭
4323 | 6 | 3 | 恒流放电 | 02:01:30 | 30:00:53 | -0.152 | 2.0997 | 0.3078 | 677.93 | 0 | 0 | 0.3078 | 677.93 | 0.000671 | 1477.9 | 0 | 0 | 0.000671 | 1477.9 | 2023-05-13 10:47:01 | -0.0003191 | -2.533 | -5579.3441 | 0 | 关闭
4324 | 6 | 3 | 恒流放电 | 02:02:00 | 30:01:23 | -0.152 | 2.0992 | 0.309 | 680.72 | 0 | 0 | 0.309 | 680.72 | 0.0006736 | 1483.76 | 0 | 0 | 0.0006736 | 1483.76 | 2023-05-13 10:47:31 | -0.0003191 | -2.533 | -5579.3441 | 0 | 关闭
4325 | 6 | 3 | 恒流放电 | 02:02:30 | 30:01:53 | -0.152 | 2.0985 | 0.3103 | 683.51 | 0 | 0 | 0.3103 | 683.51 | 0.0006763 | 1489.61 | 0 | 0 | 0.0006763 | 1489.61 | 2023-05-13 10:48:01 | -0.0003189 | -1.8093 | -3985.3157 | 0 | 关闭
4326 | 6 | 3 | 恒流放电 | 02:03:00 | 30:02:23 | -0.152 | 2.0979 | 0.3116 | 686.3 | 0 | 0 | 0.3116 | 686.3 | 0.0006789 | 1495.47 | 0 | 0 | 0.0006789 | 1495.47 | 2023-05-13 10:48:31 | -0.0003189 | -2.1109 | -4649.535 | 0 | 关闭
4327 | 6 | 3 | 恒流放电 | 02:03:30 | 30:02:53 | -0.152 | 2.0972 | 0.3128 | 689.09 | 0 | 0 | 0.3128 | 689.09 | 0.0006816 | 1501.32 | 0 | 0 | 0.0006816 | 1501.32 | 2023-05-13 10:49:01 | -0.0003188 | -1.8093 | -3985.2458 | 0 | 关闭
4328 | 6 | 3 | 恒流放电 | 02:04:00 | 30:03:23 | -0.152 | 2.0965 | 0.3141 | 691.88 | 0 | 0 | 0.3141 | 691.88 | 0.0006843 | 1507.17 | 0 | 0 | 0.0006843 | 1507.17 | 2023-05-13 10:49:31 | -0.0003186 | -1.8094 | -3985.4556 | 0 | 关闭
4329 | 6 | 3 | 恒流放电 | 02:04:30 | 30:03:53 | -0.152 | 2.0959 | 0.3154 | 694.67 | 0 | 0 | 0.3154 | 694.67 | 0.0006869 | 1513.01 | 0 | 0 | 0.0006869 | 1513.01 | 2023-05-13 10:50:01 | -0.0003186 | -2.1109 | -4649.535 | 0 | 关闭
4330 | 6 | 3 | 恒流放电 | 02:05:00 | 30:04:23 | -0.152 | 2.0953 | 0.3166 | 697.46 | 0 | 0 | 0.3166 | 697.46 | 0.0006896 | 1518.86 | 0 | 0 | 0.0006896 | 1518.86 | 2023-05-13 10:50:31 | -0.0003184 | -2.1108 | -4649.3718 | 0 | 关闭
4331 | 6 | 3 | 恒流放电 | 02:05:30 | 30:04:53 | -0.152 | 2.0947 | 0.3179 | 700.25 | 0 | 0 | 0.3179 | 700.25 | 0.0006922 | 1524.71 | 0 | 0 | 0.0006922 | 1524.71 | 2023-05-13 10:51:01 | -0.0003184 | -2.1109 | -4649.6166 | 0 | 关闭
4332 | 6 | 3 | 恒流放电 | 02:06:00 | 30:05:23 | -0.152 | 2.094 | 0.3192 | 703.04 | 0 | 0 | 0.3192 | 703.04 | 0.0006949 | 1530.55 | 0 | 0 | 0.0006949 | 1530.55 | 2023-05-13 10:51:31 | -0.0003182 | -1.8093 | -3985.2458 | 0 | 关闭
4333 | 6 | 3 | 恒流放电 | 02:06:30 | 30:05:53 | -0.152 | 2.0935 | 0.3204 | 705.83 | 0 | 0 | 0.3204 | 705.83 | 0.0006975 | 1536.39 | 0 | 0 | 0.0006975 | 1536.39 | 2023-05-13 10:52:01 | -0.0003182 | -2.533 | -5579.3441 | 0 | 关闭
4334 | 6 | 3 | 恒流放电 | 02:07:00 | 30:06:23 | -0.152 | 2.0929 | 0.3217 | 708.61 | 0 | 0 | 0.3217 | 708.61 | 0.0007002 | 1542.23 | 0 | 0 | 0.0007002 | 1542.23 | 2023-05-13 10:52:31 | -0.0003181 | -2.1109 | -4649.4534 | 0 | 关闭
4335 | 6 | 3 | 恒流放电 | 02:07:30 | 30:06:53 | -0.152 | 2.0922 | 0.323 | 711.4 | 0 | 0 | 0.323 | 711.4 | 0.0007028 | 1548.07 | 0 | 0 | 0.0007028 | 1548.07 | 2023-05-13 10:53:01 | -0.000318 | -1.8094 | -3985.3856 | 0 | 关闭
4336 | 6 | 3 | 恒流放电 | 02:08:00 | 30:07:23 | -0.152 | 2.0915 | 0.3242 | 714.19 | 0 | 0 | 0.3242 | 714.19 | 0.0007055 | 1553.9 | 0 | 0 | 0.0007055 | 1553.9 | 2023-05-13 10:53:31 | -0.0003179 | -1.8093 | -3985.3157 | 0 | 关闭
4337 | 6 | 3 | 恒流放电 | 02:08:30 | 30:07:53 | -0.152 | 2.0908 | 0.3255 | 716.98 | 0 | 0 | 0.3255 | 716.98 | 0.0007081 | 1559.73 | 0 | 0 | 0.0007081 | 1559.73 | 2023-05-13 10:54:01 | -0.0003178 | -1.8093 | -3985.1759 | 0 | 关闭
4338 | 6 | 3 | 恒流放电 | 02:09:00 | 30:08:23 | -0.152 | 2.09 | 0.3268 | 719.77 | 0 | 0 | 0.3268 | 719.77 | 0.0007108 | 1565.57 | 0 | 0 | 0.0007108 | 1565.57 | 2023-05-13 10:54:31 | -0.0003176 | -1.5832 | -3487.1512 | 0 | 关闭
4339 | 6 | 3 | 恒流放电 | 02:09:30 | 30:08:53 | -0.152 | 2.0892 | 0.328 | 722.56 | 0 | 0 | 0.328 | 722.56 | 0.0007134 | 1571.4 | 0 | 0 | 0.0007134 | 1571.4 | 2023-05-13 10:55:01 | -0.0003175 | -1.5832 | -3487.1512 | 0 | 关闭
4340 | 6 | 3 | 恒流放电 | 02:10:00 | 30:09:23 | -0.152 | 2.0882 | 0.3293 | 725.35 | 0 | 0 | 0.3293 | 725.35 | 0.0007161 | 1577.22 | 0 | 0 | 0.0007161 | 1577.22 | 2023-05-13 10:55:31 | -0.0003174 | -1.2665 | -2789.6721 | 0 | 关闭
4341 | 6 | 3 | 恒流放电 | 02:10:30 | 30:09:53 | -0.152 | 2.0872 | 0.3306 | 728.14 | 0 | 0 | 0.3306 | 728.14 | 0.0007187 | 1583.05 | 0 | 0 | 0.0007187 | 1583.05 | 2023-05-13 10:56:01 | -0.0003172 | -1.2665 | -2789.6721 | 0 | 关闭
4342 | 6 | 3 | 恒流放电 | 02:11:00 | 30:10:23 | -0.152 | 2.0862 | 0.3318 | 730.93 | 0 | 0 | 0.3318 | 730.93 | 0.0007213 | 1588.87 | 0 | 0 | 0.0007213 | 1588.87 | 2023-05-13 10:56:31 | -0.0003171 | -1.2665 | -2789.6721 | 0 | 关闭
4343 | 6 | 3 | 恒流放电 | 02:11:30 | 30:10:53 | -0.152 | 2.085 | 0.3331 | 733.72 | 0 | 0 | 0.3331 | 733.72 | 0.000724 | 1594.69 | 0 | 0 | 0.000724 | 1594.69 | 2023-05-13 10:57:01 | -0.0003169 | -1.0554 | -2324.7267 | 0 | 关闭
4344 | 6 | 3 | 恒流放电 | 02:12:00 | 30:11:23 | -0.152 | 2.0838 | 0.3344 | 736.51 | 0 | 0 | 0.3344 | 736.51 | 0.0007266 | 1600.5 | 0 | 0 | 0.0007266 | 1600.5 | 2023-05-13 10:57:31 | -0.0003167 | -1.0554 | -2324.7267 | 0 | 关闭
4345 | 6 | 3 | 恒流放电 | 02:12:30 | 30:11:53 | -0.152 | 2.0825 | 0.3356 | 739.3 | 0 | 0 | 0.3356 | 739.3 | 0.0007293 | 1606.31 | 0 | 0 | 0.0007293 | 1606.31 | 2023-05-13 10:58:01 | -0.0003165 | -0.9742 | -2145.9016 | 0 | 关闭
4346 | 6 | 3 | 恒流放电 | 02:13:00 | 30:12:23 | -0.152 | 2.0813 | 0.3369 | 742.09 | 0 | 0 | 0.3369 | 742.09 | 0.0007319 | 1612.12 | 0 | 0 | 0.0007319 | 1612.12 | 2023-05-13 10:58:31 | -0.0003163 | -1.0554 | -2324.6859 | 0 | 关闭
4347 | 6 | 3 | 恒流放电 | 02:13:30 | 30:12:53 | -0.152 | 2.08 | 0.3382 | 744.88 | 0 | 0 | 0.3382 | 744.88 | 0.0007345 | 1617.92 | 0 | 0 | 0.0007345 | 1617.92 | 2023-05-13 10:59:01 | -0.0003161 | -0.9743 | -2145.9392 | 0 | 关闭
4348 | 6 | 3 | 恒流放电 | 02:14:00 | 30:13:23 | -0.152 | 2.0788 | 0.3394 | 747.67 | 0 | 0 | 0.3394 | 747.67 | 0.0007372 | 1623.73 | 0 | 0 | 0.0007372 | 1623.73 | 2023-05-13 10:59:31 | -0.0003159 | -1.0554 | -2324.6859 | 0 | 关闭
4349 | 6 | 3 | 恒流放电 | 02:14:30 | 30:13:53 | -0.152 | 2.0775 | 0.3407 | 750.46 | 0 | 0 | 0.3407 | 750.46 | 0.0007398 | 1629.52 | 0 | 0 | 0.0007398 | 1629.52 | 2023-05-13 11:00:01 | -0.0003158 | -0.9743 | -2145.9769 | 0 | 关闭
4350 | 6 | 3 | 恒流放电 | 02:15:00 | 30:14:23 | -0.152 | 2.0762 | 0.342 | 753.25 | 0 | 0 | 0.342 | 753.25 | 0.0007424 | 1635.32 | 0 | 0 | 0.0007424 | 1635.32 | 2023-05-13 11:00:31 | -0.0003155 | -0.9743 | -2145.9392 | 0 | 关闭
4351 | 6 | 3 | 恒流放电 | 02:15:30 | 30:14:53 | -0.152 | 2.075 | 0.3432 | 756.04 | 0 | 0 | 0.3432 | 756.04 | 0.0007451 | 1641.11 | 0 | 0 | 0.0007451 | 1641.11 | 2023-05-13 11:01:01 | -0.0003154 | -1.0556 | -2325.053 | 0 | 关闭
4352 | 6 | 3 | 恒流放电 | 02:16:00 | 30:15:23 | -0.152 | 2.0735 | 0.3445 | 758.83 | 0 | 0 | 0.3445 | 758.83 | 0.0007477 | 1646.9 | 0 | 0 | 0.0007477 | 1646.9 | 2023-05-13 11:01:31 | -0.0003152 | -0.8445 | -1860.1729 | 0 | 关闭
4353 | 6 | 3 | 恒流放电 | 02:16:30 | 30:15:53 | -0.152 | 2.0719 | 0.3458 | 761.62 | 0 | 0 | 0.3458 | 761.62 | 0.0007503 | 1652.68 | 0 | 0 | 0.0007503 | 1652.68 | 2023-05-13 11:02:01 | -0.0003149 | -0.7916 | -1743.6062 | 0 | 关闭
4354 | 6 | 3 | 恒流放电 | 02:17:00 | 30:16:23 | -0.152 | 2.0703 | 0.347 | 764.41 | 0 | 0 | 0.347 | 764.41 | 0.0007529 | 1658.46 | 0 | 0 | 0.0007529 | 1658.46 | 2023-05-13 11:02:31 | -0.0003147 | -0.7915 | -1743.4838 | 0 | 关闭
4355 | 6 | 3 | 恒流放电 | 02:17:30 | 30:16:53 | -0.152 | 2.0686 | 0.3483 | 767.2 | 0 | 0 | 0.3483 | 767.2 | 0.0007556 | 1664.23 | 0 | 0 | 0.0007556 | 1664.23 | 2023-05-13 11:03:01 | -0.0003144 | -0.745 | -1640.9548 | 0 | 关闭
4356 | 6 | 3 | 恒流放电 | 02:18:00 | 30:17:23 | -0.152 | 2.0667 | 0.3496 | 769.99 | 0 | 0 | 0.3496 | 769.99 | 0.0007582 | 1670 | 0 | 0 | 0.0007582 | 1670 | 2023-05-13 11:03:31 | -0.0003141 | -0.6666 | -1468.2227 | 0 | 关闭
4357 | 6 | 3 | 恒流放电 | 02:18:30 | 30:17:53 | -0.152 | 2.0645 | 0.3508 | 772.78 | 0 | 0 | 0.3508 | 772.78 | 0.0007608 | 1675.76 | 0 | 0 | 0.0007608 | 1675.76 | 2023-05-13 11:04:01 | -0.0003138 | -0.5757 | -1268.0328 | 0 | 关闭
4358 | 6 | 3 | 恒流放电 | 02:19:00 | 30:18:23 | -0.152 | 2.062 | 0.3521 | 775.57 | 0 | 0 | 0.3521 | 775.57 | 0.0007634 | 1681.51 | 0 | 0 | 0.0007634 | 1681.51 | 2023-05-13 11:04:31 | -0.0003134 | -0.5066 | -1115.8297 | 0 | 关闭
4359 | 6 | 3 | 恒流放电 | 02:19:30 | 30:18:53 | -0.152 | 2.0594 | 0.3534 | 778.36 | 0 | 0 | 0.3534 | 778.36 | 0.000766 | 1687.26 | 0 | 0 | 0.000766 | 1687.26 | 2023-05-13 11:05:01 | -0.000313 | -0.4871 | -1072.9508 | 0 | 关闭
4360 | 6 | 3 | 恒流放电 | 02:20:00 | 30:19:23 | -0.152 | 2.0565 | 0.3546 | 781.15 | 0 | 0 | 0.3546 | 781.15 | 0.0007686 | 1693 | 0 | 0 | 0.0007686 | 1693 | 2023-05-13 11:05:31 | -0.0003125 | -0.4367 | -961.9052 | 0 | 关闭
4361 | 6 | 3 | 恒流放电 | 02:20:30 | 30:19:53 | -0.152 | 2.0536 | 0.3559 | 783.94 | 0 | 0 | 0.3559 | 783.94 | 0.0007712 | 1698.74 | 0 | 0 | 0.0007712 | 1698.74 | 2023-05-13 11:06:01 | -0.0003121 | -0.4367 | -961.9728 | 0 | 关闭
4362 | 6 | 3 | 恒流放电 | 02:21:00 | 30:20:23 | -0.152 | 2.0502 | 0.3572 | 786.73 | 0 | 0 | 0.3572 | 786.73 | 0.0007738 | 1704.46 | 0 | 0 | 0.0007738 | 1704.46 | 2023-05-13 11:06:31 | -0.0003116 | -0.3725 | -820.4486 | 0 | 关闭
4363 | 6 | 3 | 恒流放电 | 02:21:30 | 30:20:53 | -0.152 | 2.0464 | 0.3584 | 789.52 | 0 | 0 | 0.3584 | 789.52 | 0.0007764 | 1710.17 | 0 | 0 | 0.0007764 | 1710.17 | 2023-05-13 11:07:01 | -0.000311 | -0.3333 | -734.1242 | 0 | 关闭
4364 | 6 | 3 | 恒流放电 | 02:22:00 | 30:21:23 | -0.152 | 2.0424 | 0.3597 | 792.31 | 0 | 0 | 0.3597 | 792.31 | 0.000779 | 1715.88 | 0 | 0 | 0.000779 | 1715.88 | 2023-05-13 11:07:31 | -0.0003104 | -0.3166 | -697.3813 | 0 | 关闭
4365 | 6 | 3 | 恒流放电 | 02:22:30 | 30:21:53 | -0.152 | 2.0379 | 0.361 | 795.1 | 0 | 0 | 0.361 | 795.1 | 0.0007816 | 1721.57 | 0 | 0 | 0.0007816 | 1721.57 | 2023-05-13 11:08:01 | -0.0003097 | -0.2814 | -619.9054 | 0 | 关闭
4366 | 6 | 3 | 恒流放电 | 02:23:00 | 30:22:23 | -0.152 | 2.033 | 0.3622 | 797.88 | 0 | 0 | 0.3622 | 797.88 | 0.0007842 | 1727.25 | 0 | 0 | 0.0007842 | 1727.25 | 2023-05-13 11:08:31 | -0.000309 | -0.2585 | -569.3108 | 0 | 关闭
4367 | 6 | 3 | 恒流放电 | 02:23:30 | 30:22:53 | -0.152 | 2.0273 | 0.3635 | 800.67 | 0 | 0 | 0.3635 | 800.67 | 0.0007867 | 1732.91 | 0 | 0 | 0.0007867 | 1732.91 | 2023-05-13 11:09:01 | -0.0003081 | -0.2222 | -489.399 | 0 | 关闭
4368 | 6 | 3 | 恒流放电 | 02:24:00 | 30:23:23 | -0.152 | 2.0209 | 0.3648 | 803.46 | 0 | 0 | 0.3648 | 803.46 | 0.0007893 | 1738.56 | 0 | 0 | 0.0007893 | 1738.56 | 2023-05-13 11:09:31 | -0.0003071 | -0.1979 | -435.8786 | 0 | 关闭
4369 | 6 | 3 | 恒流放电 | 02:24:30 | 30:23:53 | -0.152 | 2.0133 | 0.366 | 806.25 | 0 | 0 | 0.366 | 806.25 | 0.0007919 | 1744.18 | 0 | 0 | 0.0007919 | 1744.18 | 2023-05-13 11:10:01 | -0.000306 | -0.1666 | -367.0621 | 0 | 关闭
4370 | 6 | 3 | 恒流放电 | 02:25:00 | 30:24:23 | -0.152 | 2.0044 | 0.3673 | 809.04 | 0 | 0 | 0.3673 | 809.04 | 0.0007944 | 1749.79 | 0 | 0 | 0.0007944 | 1749.79 | 2023-05-13 11:10:31 | -0.0003046 | -0.1423 | -313.4298 | 0 | 关闭
4371 | 6 | 3 | 恒流放电 | 02:25:29 | 30:24:52 | -0.152 | 1.9944 | 0.3686 | 811.79 | 0 | 0 | 0.3686 | 811.79 | 0.0007969 | 1755.27 | 0 | 0 | 0.0007969 | 1755.27 | 2023-05-13 11:11:00 | -0.0003031 | -0.1245 | -274.3172 | 0 | 关闭
4372 | 6 | 3 | 恒流放电 | 02:25:30 | 30:24:53 | -0.152 | 1.9943 | 0.3686 | 811.83 | 0 | 0 | 0.3686 | 811.83 | 0.0007969 | 1755.37 | 0 | 0 | 0.0007969 | 1755.37 | 2023-05-13 11:11:01 | -0.0003031 | -0.2111 | -465.0024 | 0 | 关闭
4373 | 6 | 3 | 恒流放电 | 02:25:56 | 30:25:20 | -0.152 | 1.9843 | 0.3697 | 814.33 | 0 | 0 | 0.3697 | 814.33 | 0.0007992 | 1760.34 | 0 | 0 | 0.0007992 | 1760.34 | 2023-05-13 11:11:28 | -0.0003016 | -0.1136 | -250.1322 | 0 | 关闭
4374 | 6 | 3 | 恒流放电 | 02:26:00 | 30:25:23 | -0.152 | 1.9831 | 0.3698 | 814.62 | 0 | 0 | 0.3698 | 814.62 | 0.0007995 | 1760.91 | 0 | 0 | 0.0007995 | 1760.91 | 2023-05-13 11:11:31 | -0.0003014 | -0.109 | -240.1697 | 0 | 关闭
4375 | 6 | 3 | 恒流放电 | 02:26:25 | 30:25:48 | -0.152 | 1.9731 | 0.3709 | 816.99 | 0 | 0 | 0.3709 | 816.99 | 0.0008016 | 1765.6 | 0 | 0 | 0.0008016 | 1765.6 | 2023-05-13 11:11:56 | -0.0002999 | -0.1077 | -237.1219 | 0 | 关闭
4376 | 6 | 3 | 恒流放电 | 02:26:30 | 30:25:53 | -0.152 | 1.9713 | 0.3711 | 817.41 | 0 | 0 | 0.3711 | 817.41 | 0.000802 | 1766.43 | 0 | 0 | 0.000802 | 1766.43 | 2023-05-13 11:12:01 | -0.0002996 | -0.1055 | -232.474 | 0 | 关闭
4377 | 6 | 3 | 恒流放电 | 02:26:54 | 30:26:18 | -0.152 | 1.9613 | 0.3722 | 819.73 | 0 | 0 | 0.3722 | 819.73 | 0.000804 | 1770.98 | 0 | 0 | 0.000804 | 1770.98 | 2023-05-13 11:12:26 | -0.0002981 | -0.1051 | -231.5516 | 0 | 关闭
4378 | 6 | 3 | 恒流放电 | 02:27:00 | 30:26:23 | -0.152 | 1.9592 | 0.3724 | 820.2 | 0 | 0 | 0.3724 | 820.2 | 0.0008044 | 1771.91 | 0 | 0 | 0.0008044 | 1771.91 | 2023-05-13 11:12:31 | -0.0002978 | -0.1025 | -225.8117 | 0 | 关闭
4379 | 6 | 3 | 恒流放电 | 02:27:24 | 30:26:47 | -0.152 | 1.9492 | 0.3734 | 822.46 | 0 | 0 | 0.3734 | 822.46 | 0.0008065 | 1776.33 | 0 | 0 | 0.0008065 | 1776.33 | 2023-05-13 11:12:55 | -0.0002962 | -0.1026 | -225.9471 | 0 | 关闭
4380 | 6 | 3 | 恒流放电 | 02:27:30 | 30:26:53 | -0.152 | 1.9468 | 0.3736 | 822.99 | 0 | 0 | 0.3736 | 822.99 | 0.0008069 | 1777.36 | 0 | 0 | 0.0008069 | 1777.36 | 2023-05-13 11:13:01 | -0.0002959 | -0.1003 | -220.8762 | 0 | 关闭
4381 | 6 | 3 | 恒流放电 | 02:27:54 | 30:27:17 | -0.152 | 1.9368 | 0.3747 | 825.26 | 0 | 0 | 0.3747 | 825.26 | 0.0008089 | 1781.77 | 0 | 0 | 0.0008089 | 1781.77 | 2023-05-13 11:13:25 | -0.0002944 | -0.103 | -226.8918 | 0 | 关闭
4382 | 6 | 3 | 恒流放电 | 02:28:00 | 30:27:23 | -0.152 | 1.9345 | 0.3749 | 825.78 | 0 | 0 | 0.3749 | 825.78 | 0.0008094 | 1782.77 | 0 | 0 | 0.0008094 | 1782.77 | 2023-05-13 11:13:31 | -0.000294 | -0.1028 | -226.436 | 0 | 关闭
4383 | 6 | 3 | 恒流放电 | 02:28:23 | 30:27:46 | -0.152 | 1.9245 | 0.3759 | 827.98 | 0 | 0 | 0.3759 | 827.98 | 0.0008113 | 1787.01 | 0 | 0 | 0.0008113 | 1787.01 | 2023-05-13 11:13:55 | -0.0002925 | -0.0996 | -219.4518 | 0 | 关闭
4384 | 6 | 3 | 恒流放电 | 02:28:30 | 30:27:53 | -0.152 | 1.9218 | 0.3762 | 828.57 | 0 | 0 | 0.3762 | 828.57 | 0.0008118 | 1788.15 | 0 | 0 | 0.0008118 | 1788.15 | 2023-05-13 11:14:01 | -0.0002921 | -0.1 | -220.3731 | 0 | 关闭
4385 | 6 | 3 | 恒流放电 | 02:28:53 | 30:28:16 | -0.152 | 1.9118 | 0.3772 | 830.76 | 0 | 0 | 0.3772 | 830.76 | 0.0008137 | 1792.34 | 0 | 0 | 0.0008137 | 1792.34 | 2023-05-13 11:14:24 | -0.0002905 | -0.0992 | -218.5218 | 0 | 关闭
4386 | 6 | 3 | 恒流放电 | 02:29:00 | 30:28:23 | -0.152 | 1.9089 | 0.3774 | 831.36 | 0 | 0 | 0.3774 | 831.36 | 0.0008142 | 1793.5 | 0 | 0 | 0.0008142 | 1793.5 | 2023-05-13 11:14:31 | -0.0002901 | -0.0946 | -208.4494 | 0 | 关闭
4387 | 6 | 3 | 恒流放电 | 02:29:21 | 30:28:44 | -0.152 | 1.8989 | 0.3783 | 833.32 | 0 | 0 | 0.3783 | 833.32 | 0.0008159 | 1797.23 | 0 | 0 | 0.0008159 | 1797.23 | 2023-05-13 11:14:52 | -0.0002886 | -0.0891 | -196.2017 | 0 | 关闭
4388 | 6 | 3 | 恒流放电 | 02:29:30 | 30:28:53 | -0.152 | 1.8949 | 0.3787 | 834.15 | 0 | 0 | 0.3787 | 834.15 | 0.0008167 | 1798.8 | 0 | 0 | 0.0008167 | 1798.8 | 2023-05-13 11:15:01 | -0.000288 | -0.0939 | -206.9016 | 0 | 关闭
4389 | 6 | 3 | 恒流放电 | 02:29:52 | 30:29:15 | -0.152 | 1.8849 | 0.3796 | 836.23 | 0 | 0 | 0.3796 | 836.23 | 0.0008184 | 1802.74 | 0 | 0 | 0.0008184 | 1802.74 | 2023-05-13 11:15:23 | -0.0002865 | -0.0946 | -208.2917 | 0 | 关闭
4390 | 6 | 3 | 恒流放电 | 02:30:00 | 30:29:23 | -0.152 | 1.8813 | 0.38 | 836.94 | 0 | 0 | 0.38 | 836.94 | 0.000819 | 1804.07 | 0 | 0 | 0.000819 | 1804.07 | 2023-05-13 11:15:31 | -0.0002859 | -0.0891 | -196.3072 | 0 | 关闭
4391 | 6 | 3 | 恒流放电 | 02:30:23 | 30:29:46 | -0.152 | 1.8713 | 0.3809 | 839.08 | 0 | 0 | 0.3809 | 839.08 | 0.0008209 | 1808.08 | 0 | 0 | 0.0008209 | 1808.08 | 2023-05-13 11:15:54 | -0.0002844 | -0.0971 | -213.8718 | 0 | 关闭
4392 | 6 | 3 | 恒流放电 | 02:30:30 | 30:29:53 | -0.152 | 1.8683 | 0.3812 | 839.73 | 0 | 0 | 0.3812 | 839.73 | 0.0008214 | 1809.3 | 0 | 0 | 0.0008214 | 1809.3 | 2023-05-13 11:16:01 | -0.0002839 | -0.0985 | -216.9685 | 0 | 关闭
4393 | 6 | 3 | 恒流放电 | 02:30:53 | 30:30:16 | -0.152 | 1.8583 | 0.3822 | 841.87 | 0 | 0 | 0.3822 | 841.87 | 0.0008232 | 1813.28 | 0 | 0 | 0.0008232 | 1813.28 | 2023-05-13 11:16:24 | -0.0002824 | -0.0971 | -213.8815 | 0 | 关闭
4394 | 6 | 3 | 恒流放电 | 02:31:00 | 30:30:23 | -0.152 | 1.8554 | 0.3825 | 842.52 | 0 | 0 | 0.3825 | 842.52 | 0.0008238 | 1814.49 | 0 | 0 | 0.0008238 | 1814.49 | 2023-05-13 11:16:31 | -0.000282 | -0.1019 | -224.4502 | 0 | 关闭
4395 | 6 | 3 | 恒流放电 | 02:31:23 | 30:30:46 | -0.152 | 1.8454 | 0.3835 | 844.7 | 0 | 0 | 0.3835 | 844.7 | 0.0008256 | 1818.54 | 0 | 0 | 0.0008256 | 1818.54 | 2023-05-13 11:16:54 | -0.0002805 | -0.0992 | -218.5414 | 0 | 关闭
4396 | 6 | 3 | 恒流放电 | 02:31:30 | 30:30:53 | -0.152 | 1.8426 | 0.3838 | 845.31 | 0 | 0 | 0.3838 | 845.31 | 0.0008261 | 1819.65 | 0 | 0 | 0.0008261 | 1819.65 | 2023-05-13 11:17:01 | -0.0002801 | -0.098 | -215.859 | 0 | 关闭
4397 | 6 | 3 | 恒流放电 | 02:31:53 | 30:31:16 | -0.152 | 1.8326 | 0.3848 | 847.48 | 0 | 0 | 0.3848 | 847.48 | 0.0008279 | 1823.65 | 0 | 0 | 0.0008279 | 1823.65 | 2023-05-13 11:17:24 | -0.0002785 | -0.0988 | -217.6016 | 0 | 关闭
4398 | 6 | 3 | 恒流放电 | 02:32:00 | 30:31:23 | -0.152 | 1.8299 | 0.385 | 848.1 | 0 | 0 | 0.385 | 848.1 | 0.0008284 | 1824.77 | 0 | 0 | 0.0008284 | 1824.77 | 2023-05-13 11:17:31 | -0.0002781 | -0.1032 | -227.262 | 0 | 关闭
4399 | 6 | 3 | 恒流放电 | 02:32:23 | 30:31:46 | -0.152 | 1.8199 | 0.386 | 850.25 | 0 | 0 | 0.386 | 850.25 | 0.0008302 | 1828.69 | 0 | 0 | 0.0008302 | 1828.69 | 2023-05-13 11:17:54 | -0.0002766 | -0.0975 | -214.8018 | 0 | 关闭
4400 | 6 | 3 | 恒流放电 | 02:32:30 | 30:31:53 | -0.152 | 1.817 | 0.3863 | 850.89 | 0 | 0 | 0.3863 | 850.89 | 0.0008308 | 1829.86 | 0 | 0 | 0.0008308 | 1829.86 | 2023-05-13 11:18:01 | -0.0002761 | -0.1004 | -221.2095 | 0 | 关闭
4401 | 6 | 3 | 恒流放电 | 02:32:52 | 30:32:16 | -0.152 | 1.807 | 0.3873 | 853 | 0 | 0 | 0.3873 | 853 | 0.0008325 | 1833.68 | 0 | 0 | 0.0008325 | 1833.68 | 2023-05-13 11:18:24 | -0.0002746 | -0.0958 | -211.0817 | 0 | 关闭
4402 | 6 | 3 | 恒流放电 | 02:33:00 | 30:32:23 | -0.152 | 1.8038 | 0.3876 | 853.68 | 0 | 0 | 0.3876 | 853.68 | 0.000833 | 1834.91 | 0 | 0 | 0.000833 | 1834.91 | 2023-05-13 11:18:31 | -0.0002741 | -0.0963 | -212.1268 | 0 | 关闭
4403 | 6 | 3 | 恒流放电 | 02:33:22 | 30:32:45 | -0.152 | 1.7938 | 0.3885 | 855.74 | 0 | 0 | 0.3885 | 855.74 | 0.0008347 | 1838.62 | 0 | 0 | 0.0008347 | 1838.62 | 2023-05-13 11:18:53 | -0.0002726 | -0.0937 | -206.4121 | 0 | 关闭
4404 | 6 | 3 | 恒流放电 | 02:33:30 | 30:32:53 | -0.152 | 1.7902 | 0.3888 | 856.47 | 0 | 0 | 0.3888 | 856.47 | 0.0008353 | 1839.92 | 0 | 0 | 0.0008353 | 1839.92 | 2023-05-13 11:19:01 | -0.0002721 | -0.0915 | -201.4739 | 0 | 关闭
4405 | 6 | 3 | 恒流放电 | 02:33:52 | 30:33:15 | -0.152 | 1.7802 | 0.3898 | 858.51 | 0 | 0 | 0.3898 | 858.51 | 0.000837 | 1843.57 | 0 | 0 | 0.000837 | 1843.57 | 2023-05-13 11:19:23 | -0.0002705 | -0.0929 | -204.5717 | 0 | 关闭
4406 | 6 | 3 | 恒流放电 | 02:34:00 | 30:33:23 | -0.152 | 1.7764 | 0.3901 | 859.26 | 0 | 0 | 0.3901 | 859.26 | 0.0008376 | 1844.9 | 0 | 0 | 0.0008376 | 1844.9 | 2023-05-13 11:19:31 | -0.00027 | -0.0889 | -195.7647 | 0 | 关闭
4407 | 6 | 3 | 恒流放电 | 02:34:21 | 30:33:44 | -0.152 | 1.7664 | 0.391 | 861.23 | 0 | 0 | 0.391 | 861.23 | 0.0008392 | 1848.39 | 0 | 0 | 0.0008392 | 1848.39 | 2023-05-13 11:19:52 | -0.0002685 | -0.0895 | -197.1219 | 0 | 关闭
4408 | 6 | 3 | 恒流放电 | 02:34:30 | 30:33:53 | -0.152 | 1.7624 | 0.3914 | 862.05 | 0 | 0 | 0.3914 | 862.05 | 0.0008398 | 1849.83 | 0 | 0 | 0.0008398 | 1849.83 | 2023-05-13 11:20:01 | -0.0002678 | -0.0929 | -204.5766 | 0 | 关闭
4409 | 6 | 3 | 恒流放电 | 02:34:50 | 30:34:13 | -0.152 | 1.7524 | 0.3922 | 863.96 | 0 | 0 | 0.3922 | 863.96 | 0.0008414 | 1853.2 | 0 | 0 | 0.0008414 | 1853.2 | 2023-05-13 11:20:22 | -0.0002663 | -0.087 | -191.5516 | 0 | 关闭
4410 | 6 | 3 | 恒流放电 | 02:35:00 | 30:34:23 | -0.152 | 1.748 | 0.3926 | 864.84 | 0 | 0 | 0.3926 | 864.84 | 0.000842 | 1854.73 | 0 | 0 | 0.000842 | 1854.73 | 2023-05-13 11:20:31 | -0.0002656 | -0.0902 | -198.6384 | 0 | 关闭
4411 | 6 | 3 | 恒流放电 | 02:35:20 | 30:34:44 | -0.152 | 1.738 | 0.3935 | 866.77 | 0 | 0 | 0.3935 | 866.77 | 0.0008436 | 1858.1 | 0 | 0 | 0.0008436 | 1858.1 | 2023-05-13 11:20:52 | -0.0002642 | -0.0878 | -193.4312 | 0 | 关闭
4412 | 6 | 3 | 恒流放电 | 02:35:30 | 30:34:53 | -0.152 | 1.7336 | 0.3939 | 867.63 | 0 | 0 | 0.3939 | 867.63 | 0.0008443 | 1859.59 | 0 | 0 | 0.0008443 | 1859.59 | 2023-05-13 11:21:01 | -0.0002635 | -0.0883 | -194.4111 | 0 | 关闭
4413 | 6 | 3 | 恒流放电 | 02:35:50 | 30:35:13 | -0.152 | 1.7236 | 0.3948 | 869.53 | 0 | 0 | 0.3948 | 869.53 | 0.0008457 | 1862.88 | 0 | 0 | 0.0008457 | 1862.88 | 2023-05-13 11:21:21 | -0.000262 | -0.0865 | -190.6216 | 0 | 关闭
4414 | 6 | 3 | 恒流放电 | 02:36:00 | 30:35:23 | -0.152 | 1.719 | 0.3952 | 870.42 | 0 | 0 | 0.3952 | 870.42 | 0.0008464 | 1864.4 | 0 | 0 | 0.0008464 | 1864.4 | 2023-05-13 11:21:31 | -0.0002613 | -0.0872 | -192.0449 | 0 | 关闭
4415 | 6 | 3 | 恒流放电 | 02:36:19 | 30:35:42 | -0.152 | 1.709 | 0.396 | 872.22 | 0 | 0 | 0.396 | 872.22 | 0.0008478 | 1867.49 | 0 | 0 | 0.0008478 | 1867.49 | 2023-05-13 11:21:50 | -0.0002597 | -0.0819 | -180.4014 | 0 | 关闭
4416 | 6 | 3 | 恒流放电 | 02:36:30 | 30:35:53 | -0.152 | 1.7036 | 0.3964 | 873.2 | 0 | 0 | 0.3964 | 873.2 | 0.0008486 | 1869.17 | 0 | 0 | 0.0008486 | 1869.17 | 2023-05-13 11:22:01 | -0.0002589 | -0.0829 | -182.5203 | 0 | 关闭
4417 | 6 | 3 | 恒流放电 | 02:36:37 | 30:36:00 | -0.152 | 1.7 | 0.3967 | 873.86 | 0 | 0 | 0.3967 | 873.86 | 0.0008491 | 1870.3 | 0 | 0 | 0.0008491 | 1870.3 | 2023-05-13 11:22:08 | -0.0002584 | -0.0833 | -183.3904 | 0 | 关闭
4418 | 6 | 4 | 搁置 | 00:00:00 | 30:36:00 | 0 | 1.7109 | 0 | 0 | 0 | 0 | 0 | 0 | 0 | 0 | 0 | 0 | 0 | 0 | 2023-05-13 11:22:08 | 0 | 0 | 0 | 0 | 关闭
4419 | 6 | 4 | 搁置 | 00:00:00 | 30:36:00 | 0 | 1.722 | 0 | 0 | 0 | 0 | 0 | 0 | 0 | 0 | 0 | 0 | 0 | 0 | 2023-05-13 11:22:08 | 0 | 0 | 0 | 0 | 关闭
4420 | 6 | 4 | 搁置 | 00:00:00 | 30:36:00 | 0 | 1.7353 | 0 | 0 | 0 | 0 | 0 | 0 | 0 | 0 | 0 | 0 | 0 | 0 | 2023-05-13 11:22:09 | 0 | 0 | 0 | 0 | 关闭
4421 | 6 | 4 | 搁置 | 00:00:00 | 30:36:01 | 0 | 1.7463 | 0 | 0 | 0 | 0 | 0 | 0 | 0 | 0 | 0 | 0 | 0 | 0 | 2023-05-13 11:22:09 | 0 | 0 | 0 | 0 | 关闭
4422 | 6 | 4 | 搁置 | 00:00:01 | 30:36:01 | 0 | 1.7576 | 0 | 0 | 0 | 0 | 0 | 0 | 0 | 0 | 0 | 0 | 0 | 0 | 2023-05-13 11:22:09 | 0 | 0 | 0 | 0 | 关闭
4423 | 6 | 4 | 搁置 | 00:00:01 | 30:36:01 | 0 | 1.7703 | 0 | 0 | 0 | 0 | 0 | 0 | 0 | 0 | 0 | 0 | 0 | 0 | 2023-05-13 11:22:10 | 0 | 0 | 0 | 0 | 关闭
4424 | 6 | 4 | 搁置 | 00:00:01 | 30:36:02 | 0 | 1.7821 | 0 | 0 | 0 | 0 | 0 | 0 | 0 | 0 | 0 | 0 | 0 | 0 | 2023-05-13 11:22:10 | 0 | 0 | 0 | 0 | 关闭
4425 | 6 | 4 | 搁置 | 00:00:02 | 30:36:02 | 0 | 1.7939 | 0 | 0 | 0 | 0 | 0 | 0 | 0 | 0 | 0 | 0 | 0 | 0 | 2023-05-13 11:22:10 | 0 | 0 | 0 | 0 | 关闭
4426 | 6 | 4 | 搁置 | 00:00:02 | 30:36:03 | 0 | 1.8052 | 0 | 0 | 0 | 0 | 0 | 0 | 0 | 0 | 0 | 0 | 0 | 0 | 2023-05-13 11:22:11 | 0 | 0 | 0 | 0 | 关闭
4427 | 6 | 4 | 搁置 | 00:00:03 | 30:36:03 | 0 | 1.8164 | 0 | 0 | 0 | 0 | 0 | 0 | 0 | 0 | 0 | 0 | 0 | 0 | 2023-05-13 11:22:12 | 0 | 0 | 0 | 0 | 关闭
4428 | 6 | 4 | 搁置 | 00:00:04 | 30:36:04 | 0 | 1.8273 | 0 | 0 | 0 | 0 | 0 | 0 | 0 | 0 | 0 | 0 | 0 | 0 | 2023-05-13 11:22:12 | 0 | 0 | 0 | 0 | 关闭
4429 | 6 | 4 | 搁置 | 00:00:04 | 30:36:05 | 0 | 1.8384 | 0 | 0 | 0 | 0 | 0 | 0 | 0 | 0 | 0 | 0 | 0 | 0 | 2023-05-13 11:22:13 | 0 | 0 | 0 | 0 | 关闭
4430 | 6 | 4 | 搁置 | 00:00:05 | 30:36:05 | 0 | 1.8495 | 0 | 0 | 0 | 0 | 0 | 0 | 0 | 0 | 0 | 0 | 0 | 0 | 2023-05-13 11:22:14 | 0 | 0 | 0 | 0 | 关闭
4431 | 6 | 4 | 搁置 | 00:00:06 | 30:36:06 | 0 | 1.8601 | 0 | 0 | 0 | 0 | 0 | 0 | 0 | 0 | 0 | 0 | 0 | 0 | 2023-05-13 11:22:14 | 0 | 0 | 0 | 0 | 关闭
4432 | 6 | 4 | 搁置 | 00:00:07 | 30:36:07 | 0 | 1.8709 | 0 | 0 | 0 | 0 | 0 | 0 | 0 | 0 | 0 | 0 | 0 | 0 | 2023-05-13 11:22:15 | 0 | 0 | 0 | 0 | 关闭
4433 | 6 | 4 | 搁置 | 00:00:08 | 30:36:08 | 0 | 1.8818 | 0 | 0 | 0 | 0 | 0 | 0 | 0 | 0 | 0 | 0 | 0 | 0 | 2023-05-13 11:22:16 | 0 | 0 | 0 | 0 | 关闭
4434 | 6 | 4 | 搁置 | 00:00:09 | 30:36:09 | 0 | 1.8919 | 0 | 0 | 0 | 0 | 0 | 0 | 0 | 0 | 0 | 0 | 0 | 0 | 2023-05-13 11:22:17 | 0 | 0 | 0 | 0 | 关闭
4435 | 6 | 4 | 搁置 | 00:00:10 | 30:36:10 | 0 | 1.9027 | 0 | 0 | 0 | 0 | 0 | 0 | 0 | 0 | 0 | 0 | 0 | 0 | 2023-05-13 11:22:19 | 0 | 0 | 0 | 0 | 关闭
4436 | 6 | 4 | 搁置 | 00:00:11 | 30:36:12 | 0 | 1.913 | 0 | 0 | 0 | 0 | 0 | 0 | 0 | 0 | 0 | 0 | 0 | 0 | 2023-05-13 11:22:20 | 0 | 0 | 0 | 0 | 关闭
4437 | 6 | 4 | 搁置 | 00:00:13 | 30:36:13 | 0 | 1.9236 | 0 | 0 | 0 | 0 | 0 | 0 | 0 | 0 | 0 | 0 | 0 | 0 | 2023-05-13 11:22:21 | 0 | 0 | 0 | 0 | 关闭
4438 | 6 | 4 | 搁置 | 00:00:14 | 30:36:14 | 0 | 1.9342 | 0 | 0 | 0 | 0 | 0 | 0 | 0 | 0 | 0 | 0 | 0 | 0 | 2023-05-13 11:22:23 | 0 | 0 | 0 | 0 | 关闭
4439 | 6 | 4 | 搁置 | 00:00:16 | 30:36:16 | 0 | 1.9443 | 0 | 0 | 0 | 0 | 0 | 0 | 0 | 0 | 0 | 0 | 0 | 0 | 2023-05-13 11:22:24 | 0 | 0 | 0 | 0 | 关闭
4440 | 6 | 4 | 搁置 | 00:00:17 | 30:36:18 | 0 | 1.9546 | 0 | 0 | 0 | 0 | 0 | 0 | 0 | 0 | 0 | 0 | 0 | 0 | 2023-05-13 11:22:26 | 0 | 0 | 0 | 0 | 关闭
4441 | 6 | 4 | 搁置 | 00:00:19 | 30:36:20 | 0 | 1.9647 | 0 | 0 | 0 | 0 | 0 | 0 | 0 | 0 | 0 | 0 | 0 | 0 | 2023-05-13 11:22:28 | 0 | 0 | 0 | 0 | 关闭
4442 | 6 | 4 | 搁置 | 00:00:21 | 30:36:22 | 0 | 1.9747 | 0 | 0 | 0 | 0 | 0 | 0 | 0 | 0 | 0 | 0 | 0 | 0 | 2023-05-13 11:22:30 | 0 | 0 | 0 | 0 | 关闭
4443 | 6 | 4 | 搁置 | 00:00:24 | 30:36:24 | 0 | 1.9848 | 0 | 0 | 0 | 0 | 0 | 0 | 0 | 0 | 0 | 0 | 0 | 0 | 2023-05-13 11:22:32 | 0 | 0 | 0 | 0 | 关闭
4444 | 6 | 4 | 搁置 | 00:00:26 | 30:36:27 | 0 | 1.9951 | 0 | 0 | 0 | 0 | 0 | 0 | 0 | 0 | 0 | 0 | 0 | 0 | 2023-05-13 11:22:35 | 0 | 0 | 0 | 0 | 关闭
4445 | 6 | 4 | 搁置 | 00:00:29 | 30:36:30 | 0 | 2.0051 | 0 | 0 | 0 | 0 | 0 | 0 | 0 | 0 | 0 | 0 | 0 | 0 | 2023-05-13 11:22:38 | 0 | 0 | 0 | 0 | 关闭
4446 | 6 | 4 | 搁置 | 00:00:30 | 30:36:30 | 0 | 2.0065 | 0 | 0 | 0 | 0 | 0 | 0 | 0 | 0 | 0 | 0 | 0 | 0 | 2023-05-13 11:22:38 | 0 | 0 | 0 | 0 | 关闭
4447 | 6 | 4 | 搁置 | 00:00:33 | 30:36:33 | 0 | 2.0165 | 0 | 0 | 0 | 0 | 0 | 0 | 0 | 0 | 0 | 0 | 0 | 0 | 2023-05-13 11:22:41 | 0 | 0 | 0 | 0 | 关闭
4448 | 6 | 4 | 搁置 | 00:00:36 | 30:36:37 | 0 | 2.0266 | 0 | 0 | 0 | 0 | 0 | 0 | 0 | 0 | 0 | 0 | 0 | 0 | 2023-05-13 11:22:45 | 0 | 0 | 0 | 0 | 关闭
4449 | 6 | 4 | 搁置 | 00:00:40 | 30:36:40 | 0 | 2.0367 | 0 | 0 | 0 | 0 | 0 | 0 | 0 | 0 | 0 | 0 | 0 | 0 | 2023-05-13 11:22:49 | 0 | 0 | 0 | 0 | 关闭
4450 | 6 | 4 | 搁置 | 00:00:44 | 30:36:45 | 0 | 2.0467 | 0 | 0 | 0 | 0 | 0 | 0 | 0 | 0 | 0 | 0 | 0 | 0 | 2023-05-13 11:22:53 | 0 | 0 | 0 | 0 | 关闭
4451 | 6 | 4 | 搁置 | 00:00:49 | 30:36:49 | 0 | 2.0567 | 0 | 0 | 0 | 0 | 0 | 0 | 0 | 0 | 0 | 0 | 0 | 0 | 2023-05-13 11:22:57 | 0 | 0 | 0 | 0 | 关闭
4452 | 6 | 4 | 搁置 | 00:00:54 | 30:36:55 | 0 | 2.0668 | 0 | 0 | 0 | 0 | 0 | 0 | 0 | 0 | 0 | 0 | 0 | 0 | 2023-05-13 11:23:03 | 0 | 0 | 0 | 0 | 关闭
4453 | 6 | 4 | 搁置 | 00:01:00 | 30:37:00 | 0 | 2.0749 | 0 | 0 | 0 | 0 | 0 | 0 | 0 | 0 | 0 | 0 | 0 | 0 | 2023-05-13 11:23:08 | 0 | 0 | 0 | 0 | 关闭
4454 | 6 | 5 | 恒流充电 | 00:00:00 | 30:37:00 | 0.1519 | 2.0887 | 0 | 0 | 0 | 0 | 0 | 0 | 0 | 0 | 0 | 0 | 0 | 0 | 2023-05-13 11:23:08 | 0.0003173 | 0 | 0 | 0 | 关闭
4455 | 6 | 5 | 恒流充电 | 00:00:00 | 30:37:00 | 0.152 | 2.1049 | 0 | 0.04 | 0 | 0.04 | 0 | 0 | 0 | 0.08 | 0 | 0.08 | 0 | 0 | 2023-05-13 11:23:09 | 0.0003199 | 0.001 | 2.2952 | 0 | 关闭
4456 | 6 | 5 | 恒流充电 | 00:00:00 | 30:37:01 | 0.152 | 2.1179 | 0 | 0.06 | 0 | 0.06 | 0 | 0 | 1e-07 | 0.12 | 1e-07 | 0.12 | 0 | 0 | 2023-05-13 11:23:09 | 0.0003219 | 0.0006 | 1.4303 | 0 | 关闭
4457 | 6 | 5 | 恒流充电 | 00:00:00 | 30:37:01 | 0.152 | 2.13 | 0 | 0.07 | 0 | 0.07 | 0 | 0 | 1e-07 | 0.16 | 1e-07 | 0.16 | 0 | 0 | 2023-05-13 11:23:09 | 0.0003238 | 0.0007 | 1.5372 | 0 | 关闭
4458 | 6 | 5 | 恒流充电 | 00:00:01 | 30:37:01 | 0.152 | 2.1428 | 0 | 0.1 | 0 | 0.1 | 0 | 0 | 1e-07 | 0.22 | 1e-07 | 0.22 | 0 | 0 | 2023-05-13 11:23:09 | 0.0003257 | 0.001 | 2.1797 | 0 | 关闭
4459 | 6 | 5 | 恒流充电 | 00:00:01 | 30:37:01 | 0.152 | 2.1535 | 0.0001 | 0.13 | 0.0001 | 0.13 | 0 | 0 | 1e-07 | 0.28 | 1e-07 | 0.28 | 0 | 0 | 2023-05-13 11:23:10 | 0.0003273 | 0.0012 | 2.6069 | 0 | 关闭
4460 | 6 | 5 | 恒流充电 | 00:00:01 | 30:37:02 | 0.152 | 2.166 | 0.0001 | 0.17 | 0.0001 | 0.17 | 0 | 0 | 2e-07 | 0.36 | 2e-07 | 0.36 | 0 | 0 | 2023-05-13 11:23:10 | 0.0003292 | 0.0014 | 2.9755 | 0 | 关闭
4461 | 6 | 5 | 恒流充电 | 00:00:02 | 30:37:02 | 0.152 | 2.1771 | 0.0001 | 0.21 | 0.0001 | 0.21 | 0 | 0 | 2e-07 | 0.46 | 2e-07 | 0.46 | 0 | 0 | 2023-05-13 11:23:11 | 0.0003309 | 0.0019 | 4.1887 | 0 | 关闭
4462 | 6 | 5 | 恒流充电 | 00:00:02 | 30:37:03 | 0.152 | 2.1874 | 0.0001 | 0.27 | 0.0001 | 0.27 | 0 | 0 | 3e-07 | 0.58 | 3e-07 | 0.58 | 0 | 0 | 2023-05-13 11:23:11 | 0.0003325 | 0.0025 | 5.4175 | 0 | 关闭
4463 | 6 | 5 | 恒流充电 | 00:00:03 | 30:37:04 | 0.152 | 2.1981 | 0.0002 | 0.35 | 0.0002 | 0.35 | 0 | 0 | 3e-07 | 0.76 | 3e-07 | 0.76 | 0 | 0 | 2023-05-13 11:23:12 | 0.0003341 | 0.0036 | 7.8213 | 0 | 关闭
4464 | 6 | 5 | 恒流充电 | 00:00:05 | 30:37:05 | 0.152 | 2.2087 | 0.0002 | 0.48 | 0.0002 | 0.48 | 0 | 0 | 5e-07 | 1.05 | 5e-07 | 1.05 | 0 | 0 | 2023-05-13 11:23:13 | 0.0003357 | 0.0056 | 12.2814 | 0 | 关闭
4465 | 6 | 5 | 恒流充电 | 00:00:07 | 30:37:07 | 0.152 | 2.2189 | 0.0003 | 0.68 | 0.0003 | 0.68 | 0 | 0 | 7e-07 | 1.48 | 7e-07 | 1.48 | 0 | 0 | 2023-05-13 11:23:16 | 0.0003372 | 0.0087 | 19.1448 | 0 | 关闭
4466 | 6 | 5 | 恒流充电 | 00:00:10 | 30:37:11 | 0.152 | 2.2291 | 0.0004 | 0.99 | 0.0004 | 0.99 | 0 | 0 | 1e-06 | 2.17 | 1e-06 | 2.17 | 0 | 0 | 2023-05-13 11:23:19 | 0.0003388 | 0.0137 | 30.086 | 0 | 关闭
4467 | 6 | 5 | 恒流充电 | 00:00:15 | 30:37:15 | 0.152 | 2.2391 | 0.0007 | 1.44 | 0.0007 | 1.44 | 0 | 0 | 1.4e-06 | 3.18 | 1.4e-06 | 3.18 | 0 | 0 | 2023-05-13 11:23:24 | 0.0003403 | 0.0207 | 45.5641 | 0 | 关闭
4468 | 6 | 5 | 恒流充电 | 00:00:23 | 30:37:23 | 0.152 | 2.2491 | 0.001 | 2.16 | 0.001 | 2.16 | 0 | 0 | 2.2e-06 | 4.79 | 2.2e-06 | 4.79 | 0 | 0 | 2023-05-13 11:23:31 | 0.0003418 | 0.0325 | 71.6018 | 0 | 关闭
4469 | 6 | 5 | 恒流充电 | 00:00:30 | 30:37:30 | 0.152 | 2.255 | 0.0013 | 2.79 | 0.0013 | 2.79 | 0 | 0 | 2.8e-06 | 6.21 | 2.8e-06 | 6.21 | 0 | 0 | 2023-05-13 11:23:38 | 0.0003428 | 0.0487 | 107.1756 | 0 | 关闭
4470 | 6 | 5 | 恒流充电 | 00:00:52 | 30:37:52 | 0.152 | 2.265 | 0.0022 | 4.84 | 0.0022 | 4.84 | 0 | 0 | 4.9e-06 | 10.84 | 4.9e-06 | 10.84 | 0 | 0 | 2023-05-13 11:24:00 | 0.0003442 | 0.0929 | 204.5772 | 0 | 关闭
4471 | 6 | 5 | 恒流充电 | 00:01:00 | 30:38:00 | 0.152 | 2.2664 | 0.0025 | 5.58 | 0.0025 | 5.58 | 0 | 0 | 5.7e-06 | 12.53 | 5.7e-06 | 12.53 | 0 | 0 | 2023-05-13 11:24:08 | 0.0003444 | 0.2412 | 531.3614 | 0 | 关闭
4472 | 6 | 5 | 恒流充电 | 00:01:30 | 30:38:30 | 0.152 | 2.267 | 0.0038 | 8.37 | 0.0038 | 8.37 | 0 | 0 | 8.6e-06 | 18.85 | 8.6e-06 | 18.85 | 0 | 0 | 2023-05-13 11:24:38 | 0.0003445 | 2.1108 | 4649.4024 | 0 | 关闭
4473 | 6 | 5 | 恒流充电 | 00:02:00 | 30:39:00 | 0.152 | 2.2634 | 0.0051 | 11.16 | 0.0051 | 11.16 | 0 | 0 | 1.14e-05 | 25.17 | 1.14e-05 | 25.17 | 0 | 0 | 2023-05-13 11:25:08 | 0.000344 | -0.3518 | -774.8936 | 0 | 关闭
4474 | 6 | 5 | 恒流充电 | 00:02:30 | 30:39:30 | 0.152 | 2.2584 | 0.0063 | 13.95 | 0.0063 | 13.95 | 0 | 0 | 1.43e-05 | 31.48 | 1.43e-05 | 31.48 | 0 | 0 | 2023-05-13 11:25:38 | 0.0003432 | -0.2533 | -557.9185 | 0 | 关闭
4475 | 6 | 5 | 恒流充电 | 00:03:00 | 30:40:00 | 0.152 | 2.2532 | 0.0076 | 16.74 | 0.0076 | 16.74 | 0 | 0 | 1.71e-05 | 37.77 | 1.71e-05 | 37.77 | 0 | 0 | 2023-05-13 11:26:08 | 0.0003424 | -0.2436 | -536.466 | 0 | 关闭
4476 | 6 | 5 | 恒流充电 | 00:03:30 | 30:40:30 | 0.152 | 2.2481 | 0.0089 | 19.53 | 0.0089 | 19.53 | 0 | 0 | 2e-05 | 44.05 | 2e-05 | 44.05 | 0 | 0 | 2023-05-13 11:26:38 | 0.0003416 | -0.2483 | -546.9861 | 0 | 关闭
4477 | 6 | 5 | 恒流充电 | 00:04:00 | 30:41:00 | 0.152 | 2.2435 | 0.0101 | 22.32 | 0.0101 | 22.32 | 0 | 0 | 2.28e-05 | 50.31 | 2.28e-05 | 50.31 | 0 | 0 | 2023-05-13 11:27:08 | 0.0003409 | -0.2753 | -606.4265 | 0 | 关闭
4478 | 6 | 5 | 恒流充电 | 00:04:30 | 30:41:30 | 0.152 | 2.2396 | 0.0114 | 25.11 | 0.0114 | 25.11 | 0 | 0 | 2.57e-05 | 56.57 | 2.57e-05 | 56.57 | 0 | 0 | 2023-05-13 11:27:38 | 0.0003404 | -0.3247 | -715.2786 | 0 | 关闭
4479 | 6 | 5 | 恒流充电 | 00:05:00 | 30:42:00 | 0.152 | 2.2361 | 0.0127 | 27.9 | 0.0127 | 27.9 | 0 | 0 | 2.85e-05 | 62.81 | 2.85e-05 | 62.81 | 0 | 0 | 2023-05-13 11:28:08 | 0.0003398 | -0.3618 | -797.0229 | 0 | 关闭
4480 | 6 | 5 | 恒流充电 | 00:05:30 | 30:42:30 | 0.152 | 2.2332 | 0.0139 | 30.69 | 0.0139 | 30.69 | 0 | 0 | 3.13e-05 | 69.04 | 3.13e-05 | 69.04 | 0 | 0 | 2023-05-13 11:28:38 | 0.0003394 | -0.4367 | -961.9327 | 0 | 关闭
4481 | 6 | 5 | 恒流充电 | 00:06:00 | 30:43:00 | 0.152 | 2.2306 | 0.0152 | 33.48 | 0.0152 | 33.48 | 0 | 0 | 3.42e-05 | 75.27 | 3.42e-05 | 75.27 | 0 | 0 | 2023-05-13 11:29:08 | 0.000339 | -0.4871 | -1072.9296 | 0 | 关闭
4482 | 6 | 5 | 恒流充电 | 00:06:30 | 30:43:30 | 0.152 | 2.2283 | 0.0165 | 36.27 | 0.0165 | 36.27 | 0 | 0 | 3.7e-05 | 81.49 | 3.7e-05 | 81.49 | 0 | 0 | 2023-05-13 11:29:38 | 0.0003386 | -0.5506 | -1212.869 | 0 | 关闭
4483 | 6 | 5 | 恒流充电 | 00:07:00 | 30:44:00 | 0.152 | 2.2264 | 0.0177 | 39.05 | 0.0177 | 39.05 | 0 | 0 | 3.98e-05 | 87.7 | 3.98e-05 | 87.7 | 0 | 0 | 2023-05-13 11:30:08 | 0.0003384 | -0.6666 | -1468.1969 | 0 | 关闭
4484 | 6 | 5 | 恒流充电 | 00:07:30 | 30:44:30 | 0.152 | 2.2248 | 0.019 | 41.84 | 0.019 | 41.84 | 0 | 0 | 4.26e-05 | 93.91 | 4.26e-05 | 93.91 | 0 | 0 | 2023-05-13 11:30:38 | 0.0003381 | -0.7915 | -1743.4991 | 0 | 关闭
4485 | 6 | 5 | 恒流充电 | 00:08:00 | 30:45:00 | 0.152 | 2.2236 | 0.0203 | 44.63 | 0.0203 | 44.63 | 0 | 0 | 4.55e-05 | 100.11 | 4.55e-05 | 100.11 | 0 | 0 | 2023-05-13 11:31:08 | 0.0003379 | -1.0554 | -2324.6655 | 0 | 关闭
4486 | 6 | 5 | 恒流充电 | 00:08:30 | 30:45:30 | 0.152 | 2.2225 | 0.0215 | 47.42 | 0.0215 | 47.42 | 0 | 0 | 4.83e-05 | 106.32 | 4.83e-05 | 106.32 | 0 | 0 | 2023-05-13 11:31:38 | 0.0003378 | -1.1513 | -2535.9821 | 0 | 关闭
4487 | 6 | 5 | 恒流充电 | 00:09:00 | 30:46:00 | 0.152 | 2.2216 | 0.0228 | 50.21 | 0.0228 | 50.21 | 0 | 0 | 5.11e-05 | 112.51 | 5.11e-05 | 112.51 | 0 | 0 | 2023-05-13 11:32:08 | 0.0003376 | -1.4072 | -3099.5064 | 0 | 关闭
4488 | 6 | 5 | 恒流充电 | 00:09:30 | 30:46:30 | 0.152 | 2.2209 | 0.0241 | 53 | 0.0241 | 53 | 0 | 0 | 5.39e-05 | 118.71 | 5.39e-05 | 118.71 | 0 | 0 | 2023-05-13 11:32:38 | 0.0003375 | -1.8092 | -3985.0797 | 0 | 关闭
4489 | 6 | 5 | 恒流充电 | 00:10:00 | 30:47:00 | 0.152 | 2.2203 | 0.0253 | 55.79 | 0.0253 | 55.79 | 0 | 0 | 5.67e-05 | 124.91 | 5.67e-05 | 124.91 | 0 | 0 | 2023-05-13 11:33:08 | 0.0003374 | -2.1108 | -4649.2597 | 0 | 关闭
4490 | 6 | 5 | 恒流充电 | 00:10:30 | 30:47:30 | 0.152 | 2.2199 | 0.0266 | 58.58 | 0.0266 | 58.58 | 0 | 0 | 5.95e-05 | 131.1 | 5.95e-05 | 131.1 | 0 | 0 | 2023-05-13 11:33:38 | 0.0003374 | -3.1662 | -6973.9048 | 0 | 关闭
4491 | 6 | 5 | 恒流充电 | 00:11:00 | 30:48:00 | 0.152 | 2.2195 | 0.0279 | 61.37 | 0.0279 | 61.37 | 0 | 0 | 6.23e-05 | 137.29 | 6.23e-05 | 137.29 | 0 | 0 | 2023-05-13 11:34:08 | 0.0003373 | -3.1662 | -6973.9201 | 0 | 关闭
4492 | 6 | 5 | 恒流充电 | 00:11:30 | 30:48:30 | 0.152 | 2.2192 | 0.0291 | 64.16 | 0.0291 | 64.16 | 0 | 0 | 6.51e-05 | 143.48 | 6.51e-05 | 143.48 | 0 | 0 | 2023-05-13 11:34:38 | 0.0003373 | -4.2218 | -9299.1108 | 0 | 关闭
4493 | 6 | 5 | 恒流充电 | 00:12:00 | 30:49:00 | 0.152 | 2.2189 | 0.0304 | 66.95 | 0.0304 | 66.95 | 0 | 0 | 6.8e-05 | 149.67 | 6.8e-05 | 149.67 | 0 | 0 | 2023-05-13 11:35:08 | 0.0003372 | -4.2219 | -9299.3555 | 0 | 关闭
4494 | 6 | 5 | 恒流充电 | 00:12:30 | 30:49:30 | 0.152 | 2.2188 | 0.0317 | 69.74 | 0.0317 | 69.74 | 0 | 0 | 7.08e-05 | 155.86 | 7.08e-05 | 155.86 | 0 | 0 | 2023-05-13 11:35:38 | 0.0003372 | -12.6658 | -27898.2501 | 0 | 关闭
4495 | 6 | 5 | 恒流充电 | 00:13:00 | 30:50:00 | 0.152 | 2.2187 | 0.0329 | 72.53 | 0.0329 | 72.53 | 0 | 0 | 7.36e-05 | 162.05 | 7.36e-05 | 162.05 | 0 | 0 | 2023-05-13 11:36:08 | 0.0003372 | -12.6658 | -27898.1889 | 0 | 关闭
4496 | 6 | 5 | 恒流充电 | 00:13:30 | 30:50:30 | 0.152 | 2.2185 | 0.0342 | 75.32 | 0.0342 | 75.32 | 0 | 0 | 7.64e-05 | 168.24 | 7.64e-05 | 168.24 | 0 | 0 | 2023-05-13 11:36:38 | 0.0003372 | -6.3328 | -13948.8803 | 0 | 关闭
4497 | 6 | 5 | 恒流充电 | 00:14:00 | 30:51:00 | 0.152 | 2.2183 | 0.0355 | 78.11 | 0.0355 | 78.11 | 0 | 0 | 7.92e-05 | 174.43 | 7.92e-05 | 174.43 | 0 | 0 | 2023-05-13 11:37:08 | 0.0003372 | -6.3328 | -13948.9109 | 0 | 关闭
4498 | 6 | 5 | 恒流充电 | 00:14:30 | 30:51:30 | 0.152 | 2.2184 | 0.0367 | 80.9 | 0.0367 | 80.9 | 0 | 0 | 8.2e-05 | 180.62 | 8.2e-05 | 180.62 | 0 | 0 | 2023-05-13 11:37:38 | 0.0003372 | 12.6658 | 27898.1889 | 0 | 关闭
4499 | 6 | 5 | 恒流充电 | 00:15:00 | 30:52:00 | 0.152 | 2.2183 | 0.038 | 83.69 | 0.038 | 83.69 | 0 | 0 | 8.48e-05 | 186.81 | 8.48e-05 | 186.81 | 0 | 0 | 2023-05-13 11:38:08 | 0.0003371 | -12.6658 | -27898.1889 | 0 | 关闭
4500 | 6 | 5 | 恒流充电 | 00:15:30 | 30:52:30 | 0.152 | 2.2184 | 0.0393 | 86.48 | 0.0393 | 86.48 | 0 | 0 | 8.76e-05 | 193 | 8.76e-05 | 193 | 0 | 0 | 2023-05-13 11:38:38 | 0.0003372 | 12.6658 | 27898.1889 | 0 | 关闭
4501 | 6 | 5 | 恒流充电 | 00:16:00 | 30:53:00 | 0.152 | 2.2185 | 0.0405 | 89.27 | 0.0405 | 89.27 | 0 | 0 | 9.04e-05 | 199.19 | 9.04e-05 | 199.19 | 0 | 0 | 2023-05-13 11:39:08 | 0.0003372 | 12.6658 | 27898.1889 | 0 | 关闭
4502 | 6 | 5 | 恒流充电 | 00:16:30 | 30:53:30 | 0.152 | 2.2185 | 0.0418 | 92.06 | 0.0418 | 92.06 | 0 | 0 | 9.32e-05 | 205.38 | 9.32e-05 | 205.38 | 0 | 0 | 2023-05-13 11:39:38 | 0.0003372 | 0 | 0 | 0 | 关闭
4503 | 6 | 5 | 恒流充电 | 00:17:00 | 30:54:00 | 0.152 | 2.2188 | 0.0431 | 94.85 | 0.0431 | 94.85 | 0 | 0 | 9.61e-05 | 211.57 | 9.61e-05 | 211.57 | 0 | 0 | 2023-05-13 11:40:08 | 0.0003372 | 4.2219 | 9299.3147 | 0 | 关闭
4504 | 6 | 5 | 恒流充电 | 00:17:30 | 30:54:30 | 0.152 | 2.219 | 0.0443 | 97.64 | 0.0443 | 97.64 | 0 | 0 | 9.89e-05 | 217.76 | 9.89e-05 | 217.76 | 0 | 0 | 2023-05-13 11:40:38 | 0.0003372 | 6.3329 | 13949.1862 | 0 | 关闭
4505 | 6 | 5 | 恒流充电 | 00:18:00 | 30:55:00 | 0.152 | 2.2193 | 0.0456 | 100.43 | 0.0456 | 100.43 | 0 | 0 | 0.0001017 | 223.95 | 0.0001017 | 223.95 | 0 | 0 | 2023-05-13 11:41:08 | 0.0003373 | 4.2219 | 9299.2739 | 0 | 关闭
4506 | 6 | 5 | 恒流充电 | 00:18:30 | 30:55:30 | 0.152 | 2.2196 | 0.0469 | 103.22 | 0.0469 | 103.22 | 0 | 0 | 0.0001045 | 230.14 | 0.0001045 | 230.14 | 0 | 0 | 2023-05-13 11:41:38 | 0.0003373 | 4.2219 | 9299.4167 | 0 | 关闭
4507 | 6 | 5 | 恒流充电 | 00:19:00 | 30:56:00 | 0.152 | 2.2198 | 0.0481 | 106.01 | 0.0481 | 106.01 | 0 | 0 | 0.0001073 | 236.33 | 0.0001073 | 236.33 | 0 | 0 | 2023-05-13 11:42:08 | 0.0003374 | 6.3328 | 13948.9721 | 0 | 关闭
4508 | 6 | 5 | 恒流充电 | 00:19:30 | 30:56:30 | 0.152 | 2.2203 | 0.0494 | 108.8 | 0.0494 | 108.8 | 0 | 0 | 0.0001101 | 242.52 | 0.0001101 | 242.52 | 0 | 0 | 2023-05-13 11:42:38 | 0.0003375 | 2.5331 | 5579.5399 | 0 | 关闭
4509 | 6 | 5 | 恒流充电 | 00:20:00 | 30:57:00 | 0.152 | 2.2205 | 0.0507 | 111.59 | 0.0507 | 111.59 | 0 | 0 | 0.0001129 | 248.72 | 0.0001129 | 248.72 | 0 | 0 | 2023-05-13 11:43:08 | 0.0003374 | 6.3328 | 13948.9109 | 0 | 关闭
4510 | 6 | 5 | 恒流充电 | 00:20:30 | 30:57:30 | 0.152 | 2.2208 | 0.0519 | 114.38 | 0.0519 | 114.38 | 0 | 0 | 0.0001157 | 254.91 | 0.0001157 | 254.91 | 0 | 0 | 2023-05-13 11:43:38 | 0.0003375 | 4.2218 | 9299.1924 | 0 | 关闭
4511 | 6 | 5 | 恒流充电 | 00:21:00 | 30:58:00 | 0.152 | 2.2211 | 0.0532 | 117.17 | 0.0532 | 117.17 | 0 | 0 | 0.0001185 | 261.11 | 0.0001185 | 261.11 | 0 | 0 | 2023-05-13 11:44:08 | 0.0003376 | 4.2219 | 9299.2332 | 0 | 关闭
4512 | 6 | 5 | 恒流充电 | 00:21:30 | 30:58:30 | 0.152 | 2.2214 | 0.0545 | 119.96 | 0.0545 | 119.96 | 0 | 0 | 0.0001214 | 267.31 | 0.0001214 | 267.31 | 0 | 0 | 2023-05-13 11:44:38 | 0.0003376 | 4.2218 | 9299.1108 | 0 | 关闭
4513 | 6 | 5 | 恒流充电 | 00:22:00 | 30:59:00 | 0.152 | 2.2216 | 0.0557 | 122.75 | 0.0557 | 122.75 | 0 | 0 | 0.0001242 | 273.5 | 0.0001242 | 273.5 | 0 | 0 | 2023-05-13 11:45:08 | 0.0003376 | 6.3327 | 13948.6662 | 0 | 关闭
4514 | 6 | 5 | 恒流充电 | 00:22:30 | 30:59:30 | 0.152 | 2.2219 | 0.057 | 125.54 | 0.057 | 125.54 | 0 | 0 | 0.000127 | 279.7 | 0.000127 | 279.7 | 0 | 0 | 2023-05-13 11:45:38 | 0.0003378 | 4.2218 | 9299.1516 | 0 | 关闭
4515 | 6 | 5 | 恒流充电 | 00:23:00 | 31:00:00 | 0.152 | 2.2221 | 0.0583 | 128.33 | 0.0583 | 128.33 | 0 | 0 | 0.0001298 | 285.9 | 0.0001298 | 285.9 | 0 | 0 | 2023-05-13 11:46:08 | 0.0003377 | 6.3328 | 13948.8497 | 0 | 关闭
4516 | 6 | 5 | 恒流充电 | 00:23:30 | 31:00:30 | 0.152 | 2.2223 | 0.0595 | 131.12 | 0.0595 | 131.12 | 0 | 0 | 0.0001326 | 292.1 | 0.0001326 | 292.1 | 0 | 0 | 2023-05-13 11:46:38 | 0.0003378 | 6.3328 | 13948.8497 | 0 | 关闭
4517 | 6 | 5 | 恒流充电 | 00:24:00 | 31:01:00 | 0.152 | 2.2225 | 0.0608 | 133.91 | 0.0608 | 133.91 | 0 | 0 | 0.0001354 | 298.3 | 0.0001354 | 298.3 | 0 | 0 | 2023-05-13 11:47:08 | 0.0003378 | 6.332 | 13947.1977 | 0 | 关闭
4518 | 6 | 5 | 恒流充电 | 00:24:30 | 31:01:30 | 0.152 | 2.2226 | 0.0621 | 136.69 | 0.0621 | 136.69 | 0 | 0 | 0.0001382 | 304.5 | 0.0001382 | 304.5 | 0 | 0 | 2023-05-13 11:47:38 | 0.0003378 | 12.664 | 27894.2731 | 0 | 关闭
4519 | 6 | 5 | 恒流充电 | 00:25:00 | 31:02:00 | 0.152 | 2.2229 | 0.0633 | 139.48 | 0.0633 | 139.48 | 0 | 0 | 0.0001411 | 310.7 | 0.0001411 | 310.7 | 0 | 0 | 2023-05-13 11:48:08 | 0.0003378 | 4.2217 | 9298.866 | 0 | 关闭
4520 | 6 | 5 | 恒流充电 | 00:25:30 | 31:02:30 | 0.152 | 2.2232 | 0.0646 | 142.27 | 0.0646 | 142.27 | 0 | 0 | 0.0001439 | 316.9 | 0.0001439 | 316.9 | 0 | 0 | 2023-05-13 11:48:38 | 0.0003379 | 4.2217 | 9298.8253 | 0 | 关闭
4521 | 6 | 5 | 恒流充电 | 00:26:00 | 31:03:00 | 0.152 | 2.2236 | 0.0659 | 145.06 | 0.0659 | 145.06 | 0 | 0 | 0.0001467 | 323.1 | 0.0001467 | 323.1 | 0 | 0 | 2023-05-13 11:49:08 | 0.0003379 | 3.1662 | 6973.9966 | 0 | 关闭
4522 | 6 | 5 | 恒流充电 | 00:26:30 | 31:03:30 | 0.152 | 2.224 | 0.0671 | 147.85 | 0.0671 | 147.85 | 0 | 0 | 0.0001495 | 329.31 | 0.0001495 | 329.31 | 0 | 0 | 2023-05-13 11:49:38 | 0.000338 | 3.1662 | 6974.0884 | 0 | 关闭
4523 | 6 | 5 | 恒流充电 | 00:27:00 | 31:04:00 | 0.152 | 2.2243 | 0.0684 | 150.64 | 0.0684 | 150.64 | 0 | 0 | 0.0001523 | 335.51 | 0.0001523 | 335.51 | 0 | 0 | 2023-05-13 11:50:08 | 0.000338 | 4.2217 | 9298.866 | 0 | 关闭
4524 | 6 | 5 | 恒流充电 | 00:27:30 | 31:04:30 | 0.152 | 2.2247 | 0.0697 | 153.43 | 0.0697 | 153.43 | 0 | 0 | 0.0001551 | 341.72 | 0.0001551 | 341.72 | 0 | 0 | 2023-05-13 11:50:38 | 0.0003381 | 3.1663 | 6974.1801 | 0 | 关闭
4525 | 6 | 5 | 恒流充电 | 00:28:00 | 31:05:00 | 0.152 | 2.2252 | 0.0709 | 156.22 | 0.0709 | 156.22 | 0 | 0 | 0.000158 | 347.92 | 0.000158 | 347.92 | 0 | 0 | 2023-05-13 11:51:08 | 0.0003382 | 2.533 | 5579.2707 | 0 | 关闭
4526 | 6 | 5 | 恒流充电 | 00:28:30 | 31:05:30 | 0.152 | 2.2255 | 0.0722 | 159.01 | 0.0722 | 159.01 | 0 | 0 | 0.0001608 | 354.13 | 0.0001608 | 354.13 | 0 | 0 | 2023-05-13 11:51:38 | 0.0003382 | 4.2217 | 9298.9068 | 0 | 关闭
4527 | 6 | 5 | 恒流充电 | 00:29:00 | 31:06:00 | 0.152 | 2.2258 | 0.0735 | 161.8 | 0.0735 | 161.8 | 0 | 0 | 0.0001636 | 360.34 | 0.0001636 | 360.34 | 0 | 0 | 2023-05-13 11:52:08 | 0.0003383 | 4.2216 | 9298.7845 | 0 | 关闭
4528 | 6 | 5 | 恒流充电 | 00:29:30 | 31:06:30 | 0.152 | 2.2261 | 0.0747 | 164.59 | 0.0747 | 164.59 | 0 | 0 | 0.0001664 | 366.55 | 0.0001664 | 366.55 | 0 | 0 | 2023-05-13 11:52:38 | 0.0003383 | 4.2217 | 9298.9476 | 0 | 关闭
4529 | 6 | 5 | 恒流充电 | 00:30:00 | 31:07:00 | 0.152 | 2.2265 | 0.076 | 167.38 | 0.076 | 167.38 | 0 | 0 | 0.0001692 | 372.76 | 0.0001692 | 372.76 | 0 | 0 | 2023-05-13 11:53:08 | 0.0003384 | 3.1662 | 6974.0884 | 0 | 关闭
4530 | 6 | 5 | 恒流充电 | 00:30:30 | 31:07:30 | 0.152 | 2.2269 | 0.0773 | 170.17 | 0.0773 | 170.17 | 0 | 0 | 0.0001721 | 378.97 | 0.0001721 | 378.97 | 0 | 0 | 2023-05-13 11:53:38 | 0.0003384 | 3.1663 | 6974.1495 | 0 | 关闭
4531 | 6 | 5 | 恒流充电 | 00:31:00 | 31:08:00 | 0.152 | 2.2271 | 0.0785 | 172.96 | 0.0785 | 172.96 | 0 | 0 | 0.0001749 | 385.19 | 0.0001749 | 385.19 | 0 | 0 | 2023-05-13 11:54:08 | 0.0003385 | 6.3325 | 13948.2991 | 0 | 关闭
4532 | 6 | 5 | 恒流充电 | 00:31:30 | 31:08:30 | 0.152 | 2.2274 | 0.0798 | 175.75 | 0.0798 | 175.75 | 0 | 0 | 0.0001777 | 391.4 | 0.0001777 | 391.4 | 0 | 0 | 2023-05-13 11:54:38 | 0.0003385 | 4.2216 | 9298.7845 | 0 | 关闭
4533 | 6 | 5 | 恒流充电 | 00:32:00 | 31:09:00 | 0.152 | 2.2277 | 0.0811 | 178.54 | 0.0811 | 178.54 | 0 | 0 | 0.0001805 | 397.61 | 0.0001805 | 397.61 | 0 | 0 | 2023-05-13 11:55:08 | 0.0003386 | 4.2217 | 9298.9476 | 0 | 关闭
4534 | 6 | 5 | 恒流充电 | 00:32:30 | 31:09:30 | 0.152 | 2.2279 | 0.0823 | 181.33 | 0.0823 | 181.33 | 0 | 0 | 0.0001833 | 403.83 | 0.0001833 | 403.83 | 0 | 0 | 2023-05-13 11:55:38 | 0.0003386 | 6.3326 | 13948.3603 | 0 | 关闭
4535 | 6 | 5 | 恒流充电 | 00:33:00 | 31:10:00 | 0.152 | 2.2282 | 0.0836 | 184.12 | 0.0836 | 184.12 | 0 | 0 | 0.0001862 | 410.04 | 0.0001862 | 410.04 | 0 | 0 | 2023-05-13 11:56:08 | 0.0003387 | 4.2217 | 9298.9884 | 0 | 关闭
4536 | 6 | 5 | 恒流充电 | 00:33:30 | 31:10:30 | 0.152 | 2.2285 | 0.0849 | 186.91 | 0.0849 | 186.91 | 0 | 0 | 0.000189 | 416.26 | 0.000189 | 416.26 | 0 | 0 | 2023-05-13 11:56:38 | 0.0003387 | 4.2217 | 9298.9884 | 0 | 关闭
4537 | 6 | 5 | 恒流充电 | 00:34:00 | 31:11:00 | 0.152 | 2.2288 | 0.0861 | 189.7 | 0.0861 | 189.7 | 0 | 0 | 0.0001918 | 422.48 | 0.0001918 | 422.48 | 0 | 0 | 2023-05-13 11:57:08 | 0.0003388 | 4.2217 | 9298.9068 | 0 | 关闭
4538 | 6 | 5 | 恒流充电 | 00:34:30 | 31:11:30 | 0.152 | 2.229 | 0.0874 | 192.49 | 0.0874 | 192.49 | 0 | 0 | 0.0001946 | 428.69 | 0.0001946 | 428.69 | 0 | 0 | 2023-05-13 11:57:38 | 0.0003387 | 6.3327 | 13948.605 | 0 | 关闭
4539 | 6 | 5 | 恒流充电 | 00:35:00 | 31:12:00 | 0.152 | 2.2294 | 0.0887 | 195.28 | 0.0887 | 195.28 | 0 | 0 | 0.0001975 | 434.91 | 0.0001975 | 434.91 | 0 | 0 | 2023-05-13 11:58:08 | 0.0003388 | 3.1663 | 6974.2413 | 0 | 关闭
4540 | 6 | 5 | 恒流充电 | 00:35:30 | 31:12:30 | 0.152 | 2.2297 | 0.0899 | 198.07 | 0.0899 | 198.07 | 0 | 0 | 0.0002003 | 441.13 | 0.0002003 | 441.13 | 0 | 0 | 2023-05-13 11:58:38 | 0.0003389 | 4.2217 | 9298.9884 | 0 | 关闭
4541 | 6 | 5 | 恒流充电 | 00:36:00 | 31:13:00 | 0.152 | 2.2303 | 0.0912 | 200.86 | 0.0912 | 200.86 | 0 | 0 | 0.0002031 | 447.35 | 0.0002031 | 447.35 | 0 | 0 | 2023-05-13 11:59:08 | 0.000339 | 2.1109 | 4649.4534 | 0 | 关闭
4542 | 6 | 5 | 恒流充电 | 00:36:30 | 31:13:30 | 0.152 | 2.2306 | 0.0925 | 203.65 | 0.0925 | 203.65 | 0 | 0 | 0.0002059 | 453.58 | 0.0002059 | 453.58 | 0 | 0 | 2023-05-13 11:59:38 | 0.000339 | 4.2217 | 9298.9884 | 0 | 关闭
4543 | 6 | 5 | 恒流充电 | 00:37:00 | 31:14:00 | 0.152 | 2.231 | 0.0937 | 206.44 | 0.0937 | 206.44 | 0 | 0 | 0.0002087 | 459.8 | 0.0002087 | 459.8 | 0 | 0 | 2023-05-13 12:00:08 | 0.0003391 | 3.1662 | 6974.0272 | 0 | 关闭
4544 | 6 | 5 | 恒流充电 | 00:37:30 | 31:14:30 | 0.152 | 2.2313 | 0.095 | 209.23 | 0.095 | 209.23 | 0 | 0 | 0.0002116 | 466.02 | 0.0002116 | 466.02 | 0 | 0 | 2023-05-13 12:00:38 | 0.0003391 | 4.2217 | 9298.9884 | 0 | 关闭
4545 | 6 | 5 | 恒流充电 | 00:38:00 | 31:15:00 | 0.152 | 2.2317 | 0.0963 | 212.02 | 0.0963 | 212.02 | 0 | 0 | 0.0002144 | 472.25 | 0.0002144 | 472.25 | 0 | 0 | 2023-05-13 12:01:08 | 0.0003392 | 3.1663 | 6974.2413 | 0 | 关闭
4546 | 6 | 5 | 恒流充电 | 00:38:30 | 31:15:30 | 0.152 | 2.2321 | 0.0975 | 214.81 | 0.0975 | 214.81 | 0 | 0 | 0.0002172 | 478.48 | 0.0002172 | 478.48 | 0 | 0 | 2023-05-13 12:01:38 | 0.0003392 | 3.1663 | 6974.1801 | 0 | 关闭
4547 | 6 | 5 | 恒流充电 | 00:39:00 | 31:16:00 | 0.152 | 2.2324 | 0.0988 | 217.59 | 0.0988 | 217.59 | 0 | 0 | 0.0002201 | 484.7 | 0.0002201 | 484.7 | 0 | 0 | 2023-05-13 12:02:08 | 0.0003393 | 4.2216 | 9298.6621 | 0 | 关闭
4548 | 6 | 5 | 恒流充电 | 00:39:30 | 31:16:30 | 0.152 | 2.2328 | 0.1001 | 220.38 | 0.1001 | 220.38 | 0 | 0 | 0.0002229 | 490.93 | 0.0002229 | 490.93 | 0 | 0 | 2023-05-13 12:02:38 | 0.0003393 | 3.1663 | 6974.1189 | 0 | 关闭
4549 | 6 | 5 | 恒流充电 | 00:40:00 | 31:17:00 | 0.152 | 2.233 | 0.1013 | 223.17 | 0.1013 | 223.17 | 0 | 0 | 0.0002257 | 497.16 | 0.0002257 | 497.16 | 0 | 0 | 2023-05-13 12:03:08 | 0.0003394 | 6.3326 | 13948.3603 | 0 | 关闭
4550 | 6 | 5 | 恒流充电 | 00:40:30 | 31:17:30 | 0.152 | 2.2333 | 0.1026 | 225.96 | 0.1026 | 225.96 | 0 | 0 | 0.0002285 | 503.39 | 0.0002285 | 503.39 | 0 | 0 | 2023-05-13 12:03:38 | 0.0003394 | 4.2217 | 9298.8253 | 0 | 关闭
4551 | 6 | 5 | 恒流充电 | 00:41:00 | 31:18:00 | 0.152 | 2.2336 | 0.1039 | 228.75 | 0.1039 | 228.75 | 0 | 0 | 0.0002314 | 509.62 | 0.0002314 | 509.62 | 0 | 0 | 2023-05-13 12:04:08 | 0.0003395 | 4.2216 | 9298.7437 | 0 | 关闭
4552 | 6 | 5 | 恒流充电 | 00:41:30 | 31:18:30 | 0.152 | 2.2338 | 0.1051 | 231.54 | 0.1051 | 231.54 | 0 | 0 | 0.0002342 | 515.85 | 0.0002342 | 515.85 | 0 | 0 | 2023-05-13 12:04:38 | 0.0003395 | 6.3325 | 13948.2379 | 0 | 关闭
4553 | 6 | 5 | 恒流充电 | 00:42:00 | 31:19:00 | 0.152 | 2.2341 | 0.1064 | 234.33 | 0.1064 | 234.33 | 0 | 0 | 0.000237 | 522.08 | 0.000237 | 522.08 | 0 | 0 | 2023-05-13 12:05:08 | 0.0003395 | 4.2216 | 9298.7437 | 0 | 关闭
4554 | 6 | 5 | 恒流充电 | 00:42:30 | 31:19:30 | 0.152 | 2.2344 | 0.1077 | 237.12 | 0.1077 | 237.12 | 0 | 0 | 0.0002399 | 528.32 | 0.0002399 | 528.32 | 0 | 0 | 2023-05-13 12:05:38 | 0.0003396 | 4.2216 | 9298.6621 | 0 | 关闭
4555 | 6 | 5 | 恒流充电 | 00:43:00 | 31:20:00 | 0.152 | 2.2346 | 0.1089 | 239.91 | 0.1089 | 239.91 | 0 | 0 | 0.0002427 | 534.55 | 0.0002427 | 534.55 | 0 | 0 | 2023-05-13 12:06:08 | 0.0003396 | 6.3324 | 13948.1155 | 0 | 关闭
4556 | 6 | 5 | 恒流充电 | 00:43:30 | 31:20:30 | 0.152 | 2.235 | 0.1102 | 242.7 | 0.1102 | 242.7 | 0 | 0 | 0.0002455 | 540.78 | 0.0002455 | 540.78 | 0 | 0 | 2023-05-13 12:06:38 | 0.0003397 | 3.1663 | 6974.1801 | 0 | 关闭
4557 | 6 | 5 | 恒流充电 | 00:44:00 | 31:21:00 | 0.152 | 2.2353 | 0.1115 | 245.49 | 0.1115 | 245.49 | 0 | 0 | 0.0002483 | 547.02 | 0.0002483 | 547.02 | 0 | 0 | 2023-05-13 12:07:08 | 0.0003397 | 4.2217 | 9298.9068 | 0 | 关闭
4558 | 6 | 5 | 恒流充电 | 00:44:30 | 31:21:30 | 0.152 | 2.2358 | 0.1127 | 248.28 | 0.1127 | 248.28 | 0 | 0 | 0.0002512 | 553.26 | 0.0002512 | 553.26 | 0 | 0 | 2023-05-13 12:07:38 | 0.0003398 | 2.533 | 5579.1973 | 0 | 关闭
4559 | 6 | 5 | 恒流充电 | 00:45:00 | 31:22:00 | 0.152 | 2.2361 | 0.114 | 251.07 | 0.114 | 251.07 | 0 | 0 | 0.000254 | 559.49 | 0.000254 | 559.49 | 0 | 0 | 2023-05-13 12:08:08 | 0.0003398 | 4.2217 | 9298.9068 | 0 | 关闭
4560 | 6 | 5 | 恒流充电 | 00:45:30 | 31:22:30 | 0.152 | 2.2365 | 0.1153 | 253.86 | 0.1153 | 253.86 | 0 | 0 | 0.0002568 | 565.73 | 0.0002568 | 565.73 | 0 | 0 | 2023-05-13 12:08:38 | 0.0003399 | 3.1663 | 6974.1189 | 0 | 关闭
4561 | 6 | 5 | 恒流充电 | 00:46:00 | 31:23:00 | 0.152 | 2.2369 | 0.1165 | 256.65 | 0.1165 | 256.65 | 0 | 0 | 0.0002597 | 571.97 | 0.0002597 | 571.97 | 0 | 0 | 2023-05-13 12:09:08 | 0.00034 | 3.1662 | 6974.0578 | 0 | 关闭
4562 | 6 | 5 | 恒流充电 | 00:46:30 | 31:23:30 | 0.152 | 2.2374 | 0.1178 | 259.44 | 0.1178 | 259.44 | 0 | 0 | 0.0002625 | 578.21 | 0.0002625 | 578.21 | 0 | 0 | 2023-05-13 12:09:38 | 0.00034 | 2.533 | 5579.2952 | 0 | 关闭
4563 | 6 | 5 | 恒流充电 | 00:47:00 | 31:24:00 | 0.152 | 2.2378 | 0.1191 | 262.23 | 0.1191 | 262.23 | 0 | 0 | 0.0002653 | 584.45 | 0.0002653 | 584.45 | 0 | 0 | 2023-05-13 12:10:08 | 0.0003401 | 3.1663 | 6974.1189 | 0 | 关闭
4564 | 6 | 5 | 恒流充电 | 00:47:30 | 31:24:30 | 0.152 | 2.2382 | 0.1203 | 265.02 | 0.1203 | 265.02 | 0 | 0 | 0.0002682 | 590.7 | 0.0002682 | 590.7 | 0 | 0 | 2023-05-13 12:10:38 | 0.0003402 | 3.1662 | 6974.0578 | 0 | 关闭
4565 | 6 | 5 | 恒流充电 | 00:48:00 | 31:25:00 | 0.152 | 2.2386 | 0.1216 | 267.81 | 0.1216 | 267.81 | 0 | 0 | 0.000271 | 596.94 | 0.000271 | 596.94 | 0 | 0 | 2023-05-13 12:11:08 | 0.0003403 | 3.1663 | 6974.1189 | 0 | 关闭
4566 | 6 | 5 | 恒流充电 | 00:48:30 | 31:25:30 | 0.152 | 2.2389 | 0.1229 | 270.6 | 0.1229 | 270.6 | 0 | 0 | 0.0002738 | 603.19 | 0.0002738 | 603.19 | 0 | 0 | 2023-05-13 12:11:38 | 0.0003402 | 4.2216 | 9298.6621 | 0 | 关闭
4567 | 6 | 5 | 恒流充电 | 00:49:00 | 31:26:00 | 0.152 | 2.2393 | 0.1241 | 273.39 | 0.1241 | 273.39 | 0 | 0 | 0.0002767 | 609.43 | 0.0002767 | 609.43 | 0 | 0 | 2023-05-13 12:12:08 | 0.0003403 | 3.1663 | 6974.1801 | 0 | 关闭
4568 | 6 | 5 | 恒流充电 | 00:49:30 | 31:26:30 | 0.152 | 2.2396 | 0.1254 | 276.18 | 0.1254 | 276.18 | 0 | 0 | 0.0002795 | 615.68 | 0.0002795 | 615.68 | 0 | 0 | 2023-05-13 12:12:38 | 0.0003404 | 4.2216 | 9298.6621 | 0 | 关闭
4569 | 6 | 5 | 恒流充电 | 00:50:00 | 31:27:00 | 0.152 | 2.2399 | 0.1267 | 278.97 | 0.1267 | 278.97 | 0 | 0 | 0.0002824 | 621.93 | 0.0002824 | 621.93 | 0 | 0 | 2023-05-13 12:13:08 | 0.0003404 | 4.2216 | 9298.7437 | 0 | 关闭
4570 | 6 | 5 | 恒流充电 | 00:50:30 | 31:27:30 | 0.152 | 2.2402 | 0.1279 | 281.76 | 0.1279 | 281.76 | 0 | 0 | 0.0002852 | 628.18 | 0.0002852 | 628.18 | 0 | 0 | 2023-05-13 12:13:38 | 0.0003404 | 4.2217 | 9298.9884 | 0 | 关闭
4571 | 6 | 5 | 恒流充电 | 00:51:00 | 31:28:00 | 0.152 | 2.2405 | 0.1292 | 284.55 | 0.1292 | 284.55 | 0 | 0 | 0.000288 | 634.43 | 0.000288 | 634.43 | 0 | 0 | 2023-05-13 12:14:08 | 0.0003405 | 4.2216 | 9298.6621 | 0 | 关闭
4572 | 6 | 5 | 恒流充电 | 00:51:30 | 31:28:30 | 0.152 | 2.2407 | 0.1305 | 287.34 | 0.1305 | 287.34 | 0 | 0 | 0.0002909 | 640.68 | 0.0002909 | 640.68 | 0 | 0 | 2023-05-13 12:14:38 | 0.0003405 | 6.3324 | 13947.9931 | 0 | 关闭
4573 | 6 | 5 | 恒流充电 | 00:52:00 | 31:29:00 | 0.152 | 2.241 | 0.1317 | 290.13 | 0.1317 | 290.13 | 0 | 0 | 0.0002937 | 646.93 | 0.0002937 | 646.93 | 0 | 0 | 2023-05-13 12:15:08 | 0.0003406 | 4.2217 | 9298.9068 | 0 | 关闭
4574 | 6 | 5 | 恒流充电 | 00:52:30 | 31:29:30 | 0.152 | 2.2413 | 0.133 | 292.92 | 0.133 | 292.92 | 0 | 0 | 0.0002965 | 653.18 | 0.0002965 | 653.18 | 0 | 0 | 2023-05-13 12:15:38 | 0.0003406 | 4.2217 | 9298.8253 | 0 | 关闭
4575 | 6 | 5 | 恒流充电 | 00:53:00 | 31:30:00 | 0.152 | 2.2416 | 0.1343 | 295.7 | 0.1343 | 295.7 | 0 | 0 | 0.0002994 | 659.43 | 0.0002994 | 659.43 | 0 | 0 | 2023-05-13 12:16:08 | 0.0003407 | 4.2216 | 9298.7437 | 0 | 关闭
4576 | 6 | 5 | 恒流充电 | 00:53:30 | 31:30:30 | 0.152 | 2.2419 | 0.1355 | 298.49 | 0.1355 | 298.49 | 0 | 0 | 0.0003022 | 665.69 | 0.0003022 | 665.69 | 0 | 0 | 2023-05-13 12:16:38 | 0.0003407 | 4.2217 | 9298.9884 | 0 | 关闭
4577 | 6 | 5 | 恒流充电 | 00:54:00 | 31:31:00 | 0.152 | 2.2423 | 0.1368 | 301.28 | 0.1368 | 301.28 | 0 | 0 | 0.0003051 | 671.94 | 0.0003051 | 671.94 | 0 | 0 | 2023-05-13 12:17:08 | 0.0003408 | 3.1662 | 6974.0578 | 0 | 关闭
4578 | 6 | 5 | 恒流充电 | 00:54:30 | 31:31:30 | 0.152 | 2.2427 | 0.138 | 304.07 | 0.138 | 304.07 | 0 | 0 | 0.0003079 | 678.2 | 0.0003079 | 678.2 | 0 | 0 | 2023-05-13 12:17:38 | 0.0003409 | 3.1664 | 6974.3637 | 0 | 关闭
4579 | 6 | 5 | 恒流充电 | 00:55:00 | 31:32:00 | 0.152 | 2.243 | 0.1393 | 306.86 | 0.1393 | 306.86 | 0 | 0 | 0.0003107 | 684.46 | 0.0003107 | 684.46 | 0 | 0 | 2023-05-13 12:18:08 | 0.0003409 | 4.2217 | 9298.8253 | 0 | 关闭
4580 | 6 | 5 | 恒流充电 | 00:55:30 | 31:32:30 | 0.152 | 2.2435 | 0.1406 | 309.65 | 0.1406 | 309.65 | 0 | 0 | 0.0003136 | 690.71 | 0.0003136 | 690.71 | 0 | 0 | 2023-05-13 12:18:38 | 0.0003409 | 2.533 | 5579.2952 | 0 | 关闭
4581 | 6 | 5 | 恒流充电 | 00:56:00 | 31:33:00 | 0.152 | 2.2439 | 0.1418 | 312.44 | 0.1418 | 312.44 | 0 | 0 | 0.0003164 | 696.97 | 0.0003164 | 696.97 | 0 | 0 | 2023-05-13 12:19:08 | 0.0003411 | 3.1663 | 6974.3025 | 0 | 关闭
4582 | 6 | 5 | 恒流充电 | 00:56:30 | 31:33:30 | 0.152 | 2.2444 | 0.1431 | 315.23 | 0.1431 | 315.23 | 0 | 0 | 0.0003193 | 703.23 | 0.0003193 | 703.23 | 0 | 0 | 2023-05-13 12:19:38 | 0.0003411 | 2.533 | 5579.393 | 0 | 关闭
4583 | 6 | 5 | 恒流充电 | 00:57:00 | 31:34:00 | 0.152 | 2.2448 | 0.1444 | 318.02 | 0.1444 | 318.02 | 0 | 0 | 0.0003221 | 709.5 | 0.0003221 | 709.5 | 0 | 0 | 2023-05-13 12:20:08 | 0.0003411 | 3.1662 | 6974.0578 | 0 | 关闭
4584 | 6 | 5 | 恒流充电 | 00:57:30 | 31:34:30 | 0.152 | 2.2453 | 0.1456 | 320.81 | 0.1456 | 320.81 | 0 | 0 | 0.000325 | 715.76 | 0.000325 | 715.76 | 0 | 0 | 2023-05-13 12:20:38 | 0.0003413 | 2.533 | 5579.2952 | 0 | 关闭
4585 | 6 | 5 | 恒流充电 | 00:58:00 | 31:35:00 | 0.152 | 2.2457 | 0.1469 | 323.6 | 0.1469 | 323.6 | 0 | 0 | 0.0003278 | 722.02 | 0.0003278 | 722.02 | 0 | 0 | 2023-05-13 12:21:08 | 0.0003413 | 3.1663 | 6974.1189 | 0 | 关闭
4586 | 6 | 5 | 恒流充电 | 00:58:30 | 31:35:30 | 0.152 | 2.246 | 0.1482 | 326.39 | 0.1482 | 326.39 | 0 | 0 | 0.0003306 | 728.29 | 0.0003306 | 728.29 | 0 | 0 | 2023-05-13 12:21:38 | 0.0003413 | 4.2217 | 9298.9884 | 0 | 关闭
4587 | 6 | 5 | 恒流充电 | 00:59:00 | 31:36:00 | 0.152 | 2.2463 | 0.1494 | 329.18 | 0.1494 | 329.18 | 0 | 0 | 0.0003335 | 734.55 | 0.0003335 | 734.55 | 0 | 0 | 2023-05-13 12:22:08 | 0.0003414 | 4.2217 | 9298.9884 | 0 | 关闭
4588 | 6 | 5 | 恒流充电 | 00:59:30 | 31:36:30 | 0.152 | 2.2466 | 0.1507 | 331.97 | 0.1507 | 331.97 | 0 | 0 | 0.0003363 | 740.82 | 0.0003363 | 740.82 | 0 | 0 | 2023-05-13 12:22:38 | 0.0003415 | 4.2216 | 9298.7437 | 0 | 关闭
4589 | 6 | 5 | 恒流充电 | 01:00:00 | 31:37:00 | 0.152 | 2.247 | 0.152 | 334.76 | 0.152 | 334.76 | 0 | 0 | 0.0003392 | 747.09 | 0.0003392 | 747.09 | 0 | 0 | 2023-05-13 12:23:08 | 0.0003415 | 3.1663 | 6974.2413 | 0 | 关闭
4590 | 6 | 5 | 恒流充电 | 01:00:30 | 31:37:30 | 0.152 | 2.2473 | 0.1532 | 337.55 | 0.1532 | 337.55 | 0 | 0 | 0.000342 | 753.36 | 0.000342 | 753.36 | 0 | 0 | 2023-05-13 12:23:38 | 0.0003415 | 4.2216 | 9298.7437 | 0 | 关闭
4591 | 6 | 5 | 恒流充电 | 01:01:00 | 31:38:00 | 0.152 | 2.2477 | 0.1545 | 340.34 | 0.1545 | 340.34 | 0 | 0 | 0.0003449 | 759.63 | 0.0003449 | 759.63 | 0 | 0 | 2023-05-13 12:24:08 | 0.0003416 | 3.1663 | 6974.1801 | 0 | 关闭
4592 | 6 | 5 | 恒流充电 | 01:01:30 | 31:38:30 | 0.152 | 2.248 | 0.1558 | 343.13 | 0.1558 | 343.13 | 0 | 0 | 0.0003477 | 765.9 | 0.0003477 | 765.9 | 0 | 0 | 2023-05-13 12:24:38 | 0.0003417 | 4.2217 | 9298.9884 | 0 | 关闭
4593 | 6 | 5 | 恒流充电 | 01:02:00 | 31:39:00 | 0.152 | 2.2484 | 0.157 | 345.92 | 0.157 | 345.92 | 0 | 0 | 0.0003506 | 772.17 | 0.0003506 | 772.17 | 0 | 0 | 2023-05-13 12:25:08 | 0.0003417 | 3.1663 | 6974.1801 | 0 | 关闭
4594 | 6 | 5 | 恒流充电 | 01:02:30 | 31:39:30 | 0.152 | 2.2487 | 0.1583 | 348.71 | 0.1583 | 348.71 | 0 | 0 | 0.0003534 | 778.44 | 0.0003534 | 778.44 | 0 | 0 | 2023-05-13 12:25:38 | 0.0003418 | 4.2217 | 9298.9068 | 0 | 关闭
4595 | 6 | 5 | 恒流充电 | 01:03:00 | 31:40:00 | 0.152 | 2.2492 | 0.1596 | 351.5 | 0.1596 | 351.5 | 0 | 0 | 0.0003563 | 784.72 | 0.0003563 | 784.72 | 0 | 0 | 2023-05-13 12:26:08 | 0.0003418 | 2.533 | 5579.2952 | 0 | 关闭
4596 | 6 | 5 | 恒流充电 | 01:03:30 | 31:40:30 | 0.152 | 2.2497 | 0.1608 | 354.29 | 0.1608 | 354.29 | 0 | 0 | 0.0003591 | 790.99 | 0.0003591 | 790.99 | 0 | 0 | 2023-05-13 12:26:38 | 0.0003419 | 2.533 | 5579.3441 | 0 | 关闭
4597 | 6 | 5 | 恒流充电 | 01:04:00 | 31:41:00 | 0.152 | 2.2502 | 0.1621 | 357.08 | 0.1621 | 357.08 | 0 | 0 | 0.000362 | 797.27 | 0.000362 | 797.27 | 0 | 0 | 2023-05-13 12:27:08 | 0.000342 | 2.533 | 5579.2952 | 0 | 关闭
4598 | 6 | 5 | 恒流充电 | 01:04:30 | 31:41:30 | 0.152 | 2.2507 | 0.1634 | 359.87 | 0.1634 | 359.87 | 0 | 0 | 0.0003648 | 803.55 | 0.0003648 | 803.55 | 0 | 0 | 2023-05-13 12:27:38 | 0.000342 | 2.533 | 5579.3441 | 0 | 关闭
4599 | 6 | 5 | 恒流充电 | 01:05:00 | 31:42:00 | 0.152 | 2.2513 | 0.1646 | 362.66 | 0.1646 | 362.66 | 0 | 0 | 0.0003677 | 809.83 | 0.0003677 | 809.83 | 0 | 0 | 2023-05-13 12:28:08 | 0.0003421 | 2.1109 | 4649.4534 | 0 | 关闭
4600 | 6 | 5 | 恒流充电 | 01:05:30 | 31:42:30 | 0.152 | 2.2518 | 0.1659 | 365.45 | 0.1659 | 365.45 | 0 | 0 | 0.0003705 | 816.11 | 0.0003705 | 816.11 | 0 | 0 | 2023-05-13 12:28:38 | 0.0003423 | 2.533 | 5579.3441 | 0 | 关闭
4601 | 6 | 5 | 恒流充电 | 01:06:00 | 31:43:00 | 0.152 | 2.2523 | 0.1672 | 368.24 | 0.1672 | 368.24 | 0 | 0 | 0.0003734 | 822.39 | 0.0003734 | 822.39 | 0 | 0 | 2023-05-13 12:29:08 | 0.0003423 | 2.533 | 5579.3441 | 0 | 关闭
4602 | 6 | 5 | 恒流充电 | 01:06:30 | 31:43:30 | 0.152 | 2.2527 | 0.1684 | 371.03 | 0.1684 | 371.03 | 0 | 0 | 0.0003762 | 828.67 | 0.0003762 | 828.67 | 0 | 0 | 2023-05-13 12:29:38 | 0.0003424 | 3.1663 | 6974.2413 | 0 | 关闭
4603 | 6 | 5 | 恒流充电 | 01:07:00 | 31:44:00 | 0.152 | 2.2532 | 0.1697 | 373.82 | 0.1697 | 373.82 | 0 | 0 | 0.0003791 | 834.96 | 0.0003791 | 834.96 | 0 | 0 | 2023-05-13 12:30:08 | 0.0003425 | 2.533 | 5579.2462 | 0 | 关闭
4604 | 6 | 5 | 恒流充电 | 01:07:30 | 31:44:30 | 0.152 | 2.2536 | 0.171 | 376.61 | 0.171 | 376.61 | 0 | 0 | 0.0003819 | 841.24 | 0.0003819 | 841.24 | 0 | 0 | 2023-05-13 12:30:38 | 0.0003425 | 3.1663 | 6974.2413 | 0 | 关闭
4605 | 6 | 5 | 恒流充电 | 01:08:00 | 31:45:00 | 0.152 | 2.2539 | 0.1722 | 379.39 | 0.1722 | 379.39 | 0 | 0 | 0.0003848 | 847.53 | 0.0003848 | 847.53 | 0 | 0 | 2023-05-13 12:31:08 | 0.0003426 | 4.2217 | 9298.9068 | 0 | 关闭
4606 | 6 | 5 | 恒流充电 | 01:08:30 | 31:45:30 | 0.152 | 2.2543 | 0.1735 | 382.18 | 0.1735 | 382.18 | 0 | 0 | 0.0003876 | 853.82 | 0.0003876 | 853.82 | 0 | 0 | 2023-05-13 12:31:38 | 0.0003426 | 3.1663 | 6974.2413 | 0 | 关闭
4607 | 6 | 5 | 恒流充电 | 01:09:00 | 31:46:00 | 0.152 | 2.2547 | 0.1748 | 384.97 | 0.1748 | 384.97 | 0 | 0 | 0.0003905 | 860.11 | 0.0003905 | 860.11 | 0 | 0 | 2023-05-13 12:32:08 | 0.0003427 | 3.1663 | 6974.2413 | 0 | 关闭
4608 | 6 | 5 | 恒流充电 | 01:09:30 | 31:46:30 | 0.152 | 2.2551 | 0.176 | 387.76 | 0.176 | 387.76 | 0 | 0 | 0.0003933 | 866.4 | 0.0003933 | 866.4 | 0 | 0 | 2023-05-13 12:32:38 | 0.0003428 | 3.1663 | 6974.2413 | 0 | 关闭
4609 | 6 | 5 | 恒流充电 | 01:10:00 | 31:47:00 | 0.152 | 2.2555 | 0.1773 | 390.55 | 0.1773 | 390.55 | 0 | 0 | 0.0003962 | 872.69 | 0.0003962 | 872.69 | 0 | 0 | 2023-05-13 12:33:08 | 0.0003428 | 3.1663 | 6974.2413 | 0 | 关闭
4610 | 6 | 5 | 恒流充电 | 01:10:30 | 31:47:30 | 0.152 | 2.2559 | 0.1786 | 393.34 | 0.1786 | 393.34 | 0 | 0 | 0.0003991 | 878.98 | 0.0003991 | 878.98 | 0 | 0 | 2023-05-13 12:33:38 | 0.0003429 | 3.1663 | 6974.2413 | 0 | 关闭
4611 | 6 | 5 | 恒流充电 | 01:11:00 | 31:48:00 | 0.152 | 2.2563 | 0.1798 | 396.13 | 0.1798 | 396.13 | 0 | 0 | 0.0004019 | 885.28 | 0.0004019 | 885.28 | 0 | 0 | 2023-05-13 12:34:08 | 0.0003429 | 3.1663 | 6974.3025 | 0 | 关闭
4612 | 6 | 5 | 恒流充电 | 01:11:30 | 31:48:30 | 0.152 | 2.2569 | 0.1811 | 398.92 | 0.1811 | 398.92 | 0 | 0 | 0.0004048 | 891.57 | 0.0004048 | 891.57 | 0 | 0 | 2023-05-13 12:34:38 | 0.000343 | 2.1108 | 4649.4126 | 0 | 关闭
4613 | 6 | 5 | 恒流充电 | 01:12:00 | 31:49:00 | 0.152 | 2.2574 | 0.1824 | 401.71 | 0.1824 | 401.71 | 0 | 0 | 0.0004076 | 897.87 | 0.0004076 | 897.87 | 0 | 0 | 2023-05-13 12:35:08 | 0.0003431 | 2.5331 | 5579.4909 | 0 | 关闭
4614 | 6 | 5 | 恒流充电 | 01:12:30 | 31:49:30 | 0.152 | 2.258 | 0.1836 | 404.5 | 0.1836 | 404.5 | 0 | 0 | 0.0004105 | 904.17 | 0.0004105 | 904.17 | 0 | 0 | 2023-05-13 12:35:38 | 0.0003432 | 2.1109 | 4649.535 | 0 | 关闭
4615 | 6 | 5 | 恒流充电 | 01:13:00 | 31:50:00 | 0.152 | 2.2586 | 0.1849 | 407.29 | 0.1849 | 407.29 | 0 | 0 | 0.0004134 | 910.47 | 0.0004134 | 910.47 | 0 | 0 | 2023-05-13 12:36:08 | 0.0003433 | 2.1108 | 4649.3718 | 0 | 关闭
4616 | 6 | 5 | 恒流充电 | 01:13:30 | 31:50:30 | 0.152 | 2.2591 | 0.1862 | 410.08 | 0.1862 | 410.08 | 0 | 0 | 0.0004162 | 916.77 | 0.0004162 | 916.77 | 0 | 0 | 2023-05-13 12:36:38 | 0.0003433 | 2.5331 | 5579.442 | 0 | 关闭
4617 | 6 | 5 | 恒流充电 | 01:14:00 | 31:51:00 | 0.152 | 2.2597 | 0.1874 | 412.87 | 0.1874 | 412.87 | 0 | 0 | 0.0004191 | 923.07 | 0.0004191 | 923.07 | 0 | 0 | 2023-05-13 12:37:08 | 0.0003435 | 2.1109 | 4649.4534 | 0 | 关闭
4618 | 6 | 5 | 恒流充电 | 01:14:30 | 31:51:30 | 0.152 | 2.2603 | 0.1887 | 415.66 | 0.1887 | 415.66 | 0 | 0 | 0.0004219 | 929.38 | 0.0004219 | 929.38 | 0 | 0 | 2023-05-13 12:37:38 | 0.0003435 | 2.1109 | 4649.535 | 0 | 关闭
4619 | 6 | 5 | 恒流充电 | 01:15:00 | 31:52:00 | 0.152 | 2.2609 | 0.19 | 418.45 | 0.19 | 418.45 | 0 | 0 | 0.0004248 | 935.68 | 0.0004248 | 935.68 | 0 | 0 | 2023-05-13 12:38:08 | 0.0003436 | 2.1108 | 4649.3718 | 0 | 关闭
4620 | 6 | 5 | 恒流充电 | 01:15:30 | 31:52:30 | 0.152 | 2.2615 | 0.1912 | 421.24 | 0.1912 | 421.24 | 0 | 0 | 0.0004277 | 941.99 | 0.0004277 | 941.99 | 0 | 0 | 2023-05-13 12:38:38 | 0.0003437 | 2.1109 | 4649.6166 | 0 | 关闭
4621 | 6 | 5 | 恒流充电 | 01:16:00 | 31:53:00 | 0.152 | 2.262 | 0.1925 | 424.03 | 0.1925 | 424.03 | 0 | 0 | 0.0004305 | 948.3 | 0.0004305 | 948.3 | 0 | 0 | 2023-05-13 12:39:08 | 0.0003438 | 2.533 | 5579.3441 | 0 | 关闭
4622 | 6 | 5 | 恒流充电 | 01:16:30 | 31:53:30 | 0.152 | 2.2625 | 0.1938 | 426.82 | 0.1938 | 426.82 | 0 | 0 | 0.0004334 | 954.61 | 0.0004334 | 954.61 | 0 | 0 | 2023-05-13 12:39:38 | 0.0003439 | 2.5331 | 5579.442 | 0 | 关闭
4623 | 6 | 5 | 恒流充电 | 01:17:00 | 31:54:00 | 0.152 | 2.2631 | 0.195 | 429.61 | 0.195 | 429.61 | 0 | 0 | 0.0004363 | 960.93 | 0.0004363 | 960.93 | 0 | 0 | 2023-05-13 12:40:08 | 0.0003439 | 2.1108 | 4649.3718 | 0 | 关闭
4624 | 6 | 5 | 恒流充电 | 01:17:30 | 31:54:30 | 0.152 | 2.2635 | 0.1963 | 432.4 | 0.1963 | 432.4 | 0 | 0 | 0.0004391 | 967.24 | 0.0004391 | 967.24 | 0 | 0 | 2023-05-13 12:40:38 | 0.000344 | 3.1663 | 6974.1801 | 0 | 关闭
4625 | 6 | 5 | 恒流充电 | 01:18:00 | 31:55:00 | 0.152 | 2.264 | 0.1976 | 435.19 | 0.1976 | 435.19 | 0 | 0 | 0.000442 | 973.55 | 0.000442 | 973.55 | 0 | 0 | 2023-05-13 12:41:08 | 0.0003441 | 2.533 | 5579.3441 | 0 | 关闭
4626 | 6 | 5 | 恒流充电 | 01:18:30 | 31:55:30 | 0.152 | 2.2645 | 0.1988 | 437.98 | 0.1988 | 437.98 | 0 | 0 | 0.0004449 | 979.87 | 0.0004449 | 979.87 | 0 | 0 | 2023-05-13 12:41:38 | 0.0003442 | 2.533 | 5579.3441 | 0 | 关闭
4627 | 6 | 5 | 恒流充电 | 01:19:00 | 31:56:00 | 0.152 | 2.265 | 0.2001 | 440.77 | 0.2001 | 440.77 | 0 | 0 | 0.0004477 | 986.19 | 0.0004477 | 986.19 | 0 | 0 | 2023-05-13 12:42:08 | 0.0003443 | 2.5331 | 5579.442 | 0 | 关闭
4628 | 6 | 5 | 恒流充电 | 01:19:30 | 31:56:30 | 0.152 | 2.2656 | 0.2014 | 443.56 | 0.2014 | 443.56 | 0 | 0 | 0.0004506 | 992.51 | 0.0004506 | 992.51 | 0 | 0 | 2023-05-13 12:42:38 | 0.0003443 | 2.1109 | 4649.4534 | 0 | 关闭
4629 | 6 | 5 | 恒流充电 | 01:20:00 | 31:57:00 | 0.152 | 2.2661 | 0.2026 | 446.35 | 0.2026 | 446.35 | 0 | 0 | 0.0004535 | 998.83 | 0.0004535 | 998.83 | 0 | 0 | 2023-05-13 12:43:08 | 0.0003444 | 2.533 | 5579.3441 | 0 | 关闭
4630 | 6 | 5 | 恒流充电 | 01:20:30 | 31:57:30 | 0.152 | 2.2667 | 0.2039 | 449.14 | 0.2039 | 449.14 | 0 | 0 | 0.0004563 | 1005.15 | 0.0004563 | 1005.15 | 0 | 0 | 2023-05-13 12:43:38 | 0.0003445 | 2.1109 | 4649.4534 | 0 | 关闭
4631 | 6 | 5 | 恒流充电 | 01:21:00 | 31:58:00 | 0.152 | 2.2675 | 0.2052 | 451.93 | 0.2052 | 451.93 | 0 | 0 | 0.0004592 | 1011.48 | 0.0004592 | 1011.48 | 0 | 0 | 2023-05-13 12:44:08 | 0.0003446 | 1.5831 | 3487.0289 | 0 | 关闭
4632 | 6 | 5 | 恒流充电 | 01:21:30 | 31:58:30 | 0.152 | 2.268 | 0.2064 | 454.72 | 0.2064 | 454.72 | 0 | 0 | 0.0004621 | 1017.8 | 0.0004621 | 1017.8 | 0 | 0 | 2023-05-13 12:44:38 | 0.0003447 | 2.533 | 5579.3441 | 0 | 关闭
4633 | 6 | 5 | 恒流充电 | 01:22:00 | 31:59:00 | 0.152 | 2.2687 | 0.2077 | 457.51 | 0.2077 | 457.51 | 0 | 0 | 0.000465 | 1024.13 | 0.000465 | 1024.13 | 0 | 0 | 2023-05-13 12:45:08 | 0.0003448 | 1.8093 | 3985.3157 | 0 | 关闭
4634 | 6 | 5 | 恒流充电 | 01:22:30 | 31:59:30 | 0.152 | 2.2693 | 0.209 | 460.3 | 0.209 | 460.3 | 0 | 0 | 0.0004678 | 1030.46 | 0.0004678 | 1030.46 | 0 | 0 | 2023-05-13 12:45:38 | 0.0003449 | 2.1109 | 4649.4534 | 0 | 关闭
4635 | 6 | 5 | 恒流充电 | 01:23:00 | 32:00:00 | 0.152 | 2.27 | 0.2102 | 463.09 | 0.2102 | 463.09 | 0 | 0 | 0.0004707 | 1036.79 | 0.0004707 | 1036.79 | 0 | 0 | 2023-05-13 12:46:08 | 0.000345 | 1.8092 | 3985.1059 | 0 | 关闭
4636 | 6 | 5 | 恒流充电 | 01:23:30 | 32:00:30 | 0.152 | 2.2709 | 0.2115 | 465.88 | 0.2115 | 465.88 | 0 | 0 | 0.0004736 | 1043.13 | 0.0004736 | 1043.13 | 0 | 0 | 2023-05-13 12:46:38 | 0.0003452 | 1.4072 | 3099.6356 | 0 | 关闭
4637 | 6 | 5 | 恒流充电 | 01:24:00 | 32:01:00 | 0.152 | 2.2715 | 0.2128 | 468.66 | 0.2128 | 468.66 | 0 | 0 | 0.0004765 | 1049.46 | 0.0004765 | 1049.46 | 0 | 0 | 2023-05-13 12:47:08 | 0.0003452 | 2.1108 | 4649.2903 | 0 | 关闭
4638 | 6 | 5 | 恒流充电 | 01:24:30 | 32:01:30 | 0.152 | 2.2721 | 0.214 | 471.45 | 0.214 | 471.45 | 0 | 0 | 0.0004793 | 1055.8 | 0.0004793 | 1055.8 | 0 | 0 | 2023-05-13 12:47:38 | 0.0003453 | 2.1107 | 4649.1271 | 0 | 关闭
4639 | 6 | 5 | 恒流充电 | 01:25:00 | 32:02:00 | 0.152 | 2.273 | 0.2153 | 474.24 | 0.2153 | 474.24 | 0 | 0 | 0.0004822 | 1062.14 | 0.0004822 | 1062.14 | 0 | 0 | 2023-05-13 12:48:08 | 0.0003455 | 1.4072 | 3099.5268 | 0 | 关闭
4640 | 6 | 5 | 恒流充电 | 01:25:30 | 32:02:30 | 0.152 | 2.2736 | 0.2166 | 477.03 | 0.2166 | 477.03 | 0 | 0 | 0.0004851 | 1068.48 | 0.0004851 | 1068.48 | 0 | 0 | 2023-05-13 12:48:38 | 0.0003456 | 2.1109 | 4649.4534 | 0 | 关闭
4641 | 6 | 5 | 恒流充电 | 01:26:00 | 32:03:00 | 0.152 | 2.2743 | 0.2178 | 479.82 | 0.2178 | 479.82 | 0 | 0 | 0.000488 | 1074.82 | 0.000488 | 1074.82 | 0 | 0 | 2023-05-13 12:49:08 | 0.0003456 | 1.8093 | 3985.2458 | 0 | 关闭
4642 | 6 | 5 | 恒流充电 | 01:26:30 | 32:03:30 | 0.152 | 2.275 | 0.2191 | 482.61 | 0.2191 | 482.61 | 0 | 0 | 0.0004909 | 1081.17 | 0.0004909 | 1081.17 | 0 | 0 | 2023-05-13 12:49:38 | 0.0003458 | 1.8093 | 3985.2458 | 0 | 关闭
4643 | 6 | 5 | 恒流充电 | 01:27:00 | 32:04:00 | 0.152 | 2.2755 | 0.2204 | 485.4 | 0.2204 | 485.4 | 0 | 0 | 0.0004937 | 1087.52 | 0.0004937 | 1087.52 | 0 | 0 | 2023-05-13 12:50:08 | 0.0003459 | 2.5331 | 5579.442 | 0 | 关闭
4644 | 6 | 5 | 恒流充电 | 01:27:30 | 32:04:30 | 0.152 | 2.2762 | 0.2216 | 488.19 | 0.2216 | 488.19 | 0 | 0 | 0.0004966 | 1093.87 | 0.0004966 | 1093.87 | 0 | 0 | 2023-05-13 12:50:38 | 0.000346 | 1.8093 | 3985.2458 | 0 | 关闭
4645 | 6 | 5 | 恒流充电 | 01:28:00 | 32:05:00 | 0.152 | 2.2769 | 0.2229 | 490.98 | 0.2229 | 490.98 | 0 | 0 | 0.0004995 | 1100.22 | 0.0004995 | 1100.22 | 0 | 0 | 2023-05-13 12:51:08 | 0.000346 | 1.8093 | 3985.3157 | 0 | 关闭
4646 | 6 | 5 | 恒流充电 | 01:28:30 | 32:05:30 | 0.152 | 2.2777 | 0.2242 | 493.77 | 0.2242 | 493.77 | 0 | 0 | 0.0005024 | 1106.57 | 0.0005024 | 1106.57 | 0 | 0 | 2023-05-13 12:51:38 | 0.0003462 | 1.5831 | 3487.0901 | 0 | 关闭
4647 | 6 | 5 | 恒流充电 | 01:29:00 | 32:06:00 | 0.152 | 2.2784 | 0.2254 | 496.56 | 0.2254 | 496.56 | 0 | 0 | 0.0005053 | 1112.92 | 0.0005053 | 1112.92 | 0 | 0 | 2023-05-13 12:52:08 | 0.0003463 | 1.8093 | 3985.3157 | 0 | 关闭
4648 | 6 | 5 | 恒流充电 | 01:29:30 | 32:06:30 | 0.152 | 2.2791 | 0.2267 | 499.35 | 0.2267 | 499.35 | 0 | 0 | 0.0005082 | 1119.28 | 0.0005082 | 1119.28 | 0 | 0 | 2023-05-13 12:52:38 | 0.0003464 | 1.8093 | 3985.3157 | 0 | 关闭
4649 | 6 | 5 | 恒流充电 | 01:30:00 | 32:07:00 | 0.152 | 2.2798 | 0.228 | 502.14 | 0.228 | 502.14 | 0 | 0 | 0.000511 | 1125.64 | 0.000511 | 1125.64 | 0 | 0 | 2023-05-13 12:53:08 | 0.0003465 | 1.8093 | 3985.2458 | 0 | 关闭
4650 | 6 | 5 | 恒流充电 | 01:30:30 | 32:07:30 | 0.152 | 2.2806 | 0.2292 | 504.93 | 0.2292 | 504.93 | 0 | 0 | 0.0005139 | 1132 | 0.0005139 | 1132 | 0 | 0 | 2023-05-13 12:53:38 | 0.0003466 | 1.5832 | 3487.1512 | 0 | 关闭
4651 | 6 | 5 | 恒流充电 | 01:31:00 | 32:08:00 | 0.152 | 2.2816 | 0.2305 | 507.72 | 0.2305 | 507.72 | 0 | 0 | 0.0005168 | 1138.36 | 0.0005168 | 1138.36 | 0 | 0 | 2023-05-13 12:54:08 | 0.0003468 | 1.2665 | 2789.721 | 0 | 关闭
4652 | 6 | 5 | 恒流充电 | 01:31:30 | 32:08:30 | 0.152 | 2.2824 | 0.2318 | 510.51 | 0.2318 | 510.51 | 0 | 0 | 0.0005197 | 1144.73 | 0.0005197 | 1144.73 | 0 | 0 | 2023-05-13 12:54:38 | 0.0003469 | 1.5832 | 3487.1512 | 0 | 关闭
4653 | 6 | 5 | 恒流充电 | 01:32:00 | 32:09:00 | 0.152 | 2.2833 | 0.233 | 513.3 | 0.233 | 513.3 | 0 | 0 | 0.0005226 | 1151.1 | 0.0005226 | 1151.1 | 0 | 0 | 2023-05-13 12:55:08 | 0.000347 | 1.4073 | 3099.69 | 0 | 关闭
4654 | 6 | 5 | 恒流充电 | 01:32:30 | 32:09:30 | 0.152 | 2.2844 | 0.2343 | 516.09 | 0.2343 | 516.09 | 0 | 0 | 0.0005255 | 1157.47 | 0.0005255 | 1157.47 | 0 | 0 | 2023-05-13 12:55:38 | 0.0003472 | 1.1514 | 2536.11 | 0 | 关闭
4655 | 6 | 5 | 恒流充电 | 01:33:00 | 32:10:00 | 0.152 | 2.2853 | 0.2356 | 518.88 | 0.2356 | 518.88 | 0 | 0 | 0.0005284 | 1163.84 | 0.0005284 | 1163.84 | 0 | 0 | 2023-05-13 12:56:08 | 0.0003473 | 1.4073 | 3099.69 | 0 | 关闭
4656 | 6 | 5 | 恒流充电 | 01:33:30 | 32:10:30 | 0.152 | 2.2862 | 0.2368 | 521.67 | 0.2368 | 521.67 | 0 | 0 | 0.0005313 | 1170.22 | 0.0005313 | 1170.22 | 0 | 0 | 2023-05-13 12:56:38 | 0.0003475 | 1.4073 | 3099.69 | 0 | 关闭
4657 | 6 | 5 | 恒流充电 | 01:34:00 | 32:11:00 | 0.152 | 2.2871 | 0.2381 | 524.46 | 0.2381 | 524.46 | 0 | 0 | 0.0005342 | 1176.6 | 0.0005342 | 1176.6 | 0 | 0 | 2023-05-13 12:57:08 | 0.0003476 | 1.4073 | 3099.69 | 0 | 关闭
4658 | 6 | 5 | 恒流充电 | 01:34:30 | 32:11:30 | 0.152 | 2.2881 | 0.2394 | 527.25 | 0.2394 | 527.25 | 0 | 0 | 0.0005371 | 1182.98 | 0.0005371 | 1182.98 | 0 | 0 | 2023-05-13 12:57:38 | 0.0003477 | 1.2665 | 2789.6721 | 0 | 关闭
4659 | 6 | 5 | 恒流充电 | 01:35:00 | 32:12:00 | 0.152 | 2.2889 | 0.2406 | 530.04 | 0.2406 | 530.04 | 0 | 0 | 0.00054 | 1189.37 | 0.00054 | 1189.37 | 0 | 0 | 2023-05-13 12:58:08 | 0.0003479 | 1.5832 | 3487.2124 | 0 | 关闭
4660 | 6 | 5 | 恒流充电 | 01:35:30 | 32:12:30 | 0.152 | 2.2898 | 0.2419 | 532.83 | 0.2419 | 532.83 | 0 | 0 | 0.0005429 | 1195.75 | 0.0005429 | 1195.75 | 0 | 0 | 2023-05-13 12:58:38 | 0.000348 | 1.4073 | 3099.69 | 0 | 关闭
4661 | 6 | 5 | 恒流充电 | 01:36:00 | 32:13:00 | 0.152 | 2.2905 | 0.2432 | 535.62 | 0.2432 | 535.62 | 0 | 0 | 0.0005458 | 1202.14 | 0.0005458 | 1202.14 | 0 | 0 | 2023-05-13 12:59:08 | 0.0003481 | 1.8093 | 3985.3157 | 0 | 关闭
4662 | 6 | 5 | 恒流充电 | 01:36:30 | 32:13:30 | 0.152 | 2.2914 | 0.2444 | 538.41 | 0.2444 | 538.41 | 0 | 0 | 0.0005487 | 1208.53 | 0.0005487 | 1208.53 | 0 | 0 | 2023-05-13 12:59:38 | 0.0003483 | 1.4072 | 3099.6356 | 0 | 关闭
4663 | 6 | 5 | 恒流充电 | 01:37:00 | 32:14:00 | 0.152 | 2.2921 | 0.2457 | 541.2 | 0.2457 | 541.2 | 0 | 0 | 0.0005516 | 1214.93 | 0.0005516 | 1214.93 | 0 | 0 | 2023-05-13 13:00:08 | 0.0003484 | 1.8093 | 3985.3157 | 0 | 关闭
4664 | 6 | 5 | 恒流充电 | 01:37:30 | 32:14:30 | 0.152 | 2.293 | 0.247 | 543.99 | 0.247 | 543.99 | 0 | 0 | 0.0005545 | 1221.32 | 0.0005545 | 1221.32 | 0 | 0 | 2023-05-13 13:00:38 | 0.0003485 | 1.4073 | 3099.7444 | 0 | 关闭
4665 | 6 | 5 | 恒流充电 | 01:38:00 | 32:15:00 | 0.152 | 2.2938 | 0.2482 | 546.78 | 0.2482 | 546.78 | 0 | 0 | 0.0005574 | 1227.72 | 0.0005574 | 1227.72 | 0 | 0 | 2023-05-13 13:01:08 | 0.0003486 | 1.5831 | 3487.0289 | 0 | 关闭
4666 | 6 | 5 | 恒流充电 | 01:38:30 | 32:15:30 | 0.152 | 2.2947 | 0.2495 | 549.57 | 0.2495 | 549.57 | 0 | 0 | 0.0005603 | 1234.12 | 0.0005603 | 1234.12 | 0 | 0 | 2023-05-13 13:01:38 | 0.0003487 | 1.4073 | 3099.7988 | 0 | 关闭
4667 | 6 | 5 | 恒流充电 | 01:39:00 | 32:16:00 | 0.152 | 2.2956 | 0.2508 | 552.36 | 0.2508 | 552.36 | 0 | 0 | 0.0005632 | 1240.52 | 0.0005632 | 1240.52 | 0 | 0 | 2023-05-13 13:02:08 | 0.0003489 | 1.4073 | 3099.69 | 0 | 关闭
4668 | 6 | 5 | 恒流充电 | 01:39:30 | 32:16:30 | 0.152 | 2.2965 | 0.252 | 555.15 | 0.252 | 555.15 | 0 | 0 | 0.0005661 | 1246.93 | 0.0005661 | 1246.93 | 0 | 0 | 2023-05-13 13:02:38 | 0.000349 | 1.4073 | 3099.7444 | 0 | 关闭
4669 | 6 | 5 | 恒流充电 | 01:40:00 | 32:17:00 | 0.152 | 2.2976 | 0.2533 | 557.94 | 0.2533 | 557.94 | 0 | 0 | 0.000569 | 1253.34 | 0.000569 | 1253.34 | 0 | 0 | 2023-05-13 13:03:08 | 0.0003492 | 1.1514 | 2536.1545 | 0 | 关闭
4670 | 6 | 5 | 恒流充电 | 01:40:30 | 32:17:30 | 0.152 | 2.2986 | 0.2546 | 560.72 | 0.2546 | 560.72 | 0 | 0 | 0.0005719 | 1259.75 | 0.0005719 | 1259.75 | 0 | 0 | 2023-05-13 13:03:38 | 0.0003494 | 1.2665 | 2789.721 | 0 | 关闭
4671 | 6 | 5 | 恒流充电 | 01:41:00 | 32:18:00 | 0.152 | 2.2996 | 0.2558 | 563.51 | 0.2558 | 563.51 | 0 | 0 | 0.0005748 | 1266.16 | 0.0005748 | 1266.16 | 0 | 0 | 2023-05-13 13:04:08 | 0.0003495 | 1.2665 | 2789.721 | 0 | 关闭
4672 | 6 | 5 | 恒流充电 | 01:41:30 | 32:18:30 | 0.152 | 2.3008 | 0.2571 | 566.3 | 0.2571 | 566.3 | 0 | 0 | 0.0005778 | 1272.58 | 0.0005778 | 1272.58 | 0 | 0 | 2023-05-13 13:04:38 | 0.0003497 | 1.0555 | 2324.8083 | 0 | 关闭
4673 | 6 | 5 | 恒流充电 | 01:42:00 | 32:19:00 | 0.152 | 2.3018 | 0.2584 | 569.09 | 0.2584 | 569.09 | 0 | 0 | 0.0005807 | 1279 | 0.0005807 | 1279 | 0 | 0 | 2023-05-13 13:05:08 | 0.0003498 | 1.2665 | 2789.6721 | 0 | 关闭
4674 | 6 | 5 | 恒流充电 | 01:42:30 | 32:19:30 | 0.152 | 2.3028 | 0.2596 | 571.88 | 0.2596 | 571.88 | 0 | 0 | 0.0005836 | 1285.42 | 0.0005836 | 1285.42 | 0 | 0 | 2023-05-13 13:05:38 | 0.00035 | 1.2666 | 2789.7699 | 0 | 关闭
4675 | 6 | 5 | 恒流充电 | 01:43:00 | 32:20:00 | 0.152 | 2.304 | 0.2609 | 574.67 | 0.2609 | 574.67 | 0 | 0 | 0.0005865 | 1291.85 | 0.0005865 | 1291.85 | 0 | 0 | 2023-05-13 13:06:08 | 0.0003502 | 1.0554 | 2324.6859 | 0 | 关闭
4676 | 6 | 5 | 恒流充电 | 01:43:30 | 32:20:30 | 0.152 | 2.3049 | 0.2622 | 577.46 | 0.2622 | 577.46 | 0 | 0 | 0.0005894 | 1298.28 | 0.0005894 | 1298.28 | 0 | 0 | 2023-05-13 13:06:38 | 0.0003503 | 1.4073 | 3099.69 | 0 | 关闭
4677 | 6 | 5 | 恒流充电 | 01:44:00 | 32:21:00 | 0.152 | 2.3059 | 0.2634 | 580.25 | 0.2634 | 580.25 | 0 | 0 | 0.0005923 | 1304.71 | 0.0005923 | 1304.71 | 0 | 0 | 2023-05-13 13:07:08 | 0.0003505 | 1.2665 | 2789.721 | 0 | 关闭
4678 | 6 | 5 | 恒流充电 | 01:44:30 | 32:21:30 | 0.152 | 2.3069 | 0.2647 | 583.04 | 0.2647 | 583.04 | 0 | 0 | 0.0005953 | 1311.14 | 0.0005953 | 1311.14 | 0 | 0 | 2023-05-13 13:07:38 | 0.0003506 | 1.2665 | 2789.6721 | 0 | 关闭
4679 | 6 | 5 | 恒流充电 | 01:45:00 | 32:22:00 | 0.152 | 2.3079 | 0.266 | 585.83 | 0.266 | 585.83 | 0 | 0 | 0.0005982 | 1317.58 | 0.0005982 | 1317.58 | 0 | 0 | 2023-05-13 13:08:08 | 0.0003508 | 1.2666 | 2789.7699 | 0 | 关闭
4680 | 6 | 5 | 恒流充电 | 01:45:30 | 32:22:30 | 0.152 | 2.3089 | 0.2672 | 588.62 | 0.2672 | 588.62 | 0 | 0 | 0.0006011 | 1324.02 | 0.0006011 | 1324.02 | 0 | 0 | 2023-05-13 13:08:38 | 0.0003509 | 1.2665 | 2789.721 | 0 | 关闭
4681 | 6 | 5 | 恒流充电 | 01:46:00 | 32:23:00 | 0.152 | 2.31 | 0.2685 | 591.41 | 0.2685 | 591.41 | 0 | 0 | 0.000604 | 1330.46 | 0.000604 | 1330.46 | 0 | 0 | 2023-05-13 13:09:08 | 0.0003511 | 1.1514 | 2536.0655 | 0 | 关闭
4682 | 6 | 5 | 恒流充电 | 01:46:30 | 32:23:30 | 0.152 | 2.311 | 0.2698 | 594.2 | 0.2698 | 594.2 | 0 | 0 | 0.000607 | 1336.91 | 0.000607 | 1336.91 | 0 | 0 | 2023-05-13 13:09:38 | 0.0003512 | 1.2666 | 2789.7699 | 0 | 关闭
4683 | 6 | 5 | 恒流充电 | 01:47:00 | 32:24:00 | 0.152 | 2.312 | 0.271 | 596.99 | 0.271 | 596.99 | 0 | 0 | 0.0006099 | 1343.36 | 0.0006099 | 1343.36 | 0 | 0 | 2023-05-13 13:10:08 | 0.0003514 | 1.2666 | 2789.7699 | 0 | 关闭
4684 | 6 | 5 | 恒流充电 | 01:47:30 | 32:24:30 | 0.152 | 2.3129 | 0.2723 | 599.78 | 0.2723 | 599.78 | 0 | 0 | 0.0006128 | 1349.81 | 0.0006128 | 1349.81 | 0 | 0 | 2023-05-13 13:10:38 | 0.0003515 | 1.4073 | 3099.69 | 0 | 关闭
4685 | 6 | 5 | 恒流充电 | 01:48:00 | 32:25:00 | 0.152 | 2.314 | 0.2736 | 602.57 | 0.2736 | 602.57 | 0 | 0 | 0.0006157 | 1356.26 | 0.0006157 | 1356.26 | 0 | 0 | 2023-05-13 13:11:08 | 0.0003517 | 1.1514 | 2536.1545 | 0 | 关闭
4686 | 6 | 5 | 恒流充电 | 01:48:30 | 32:25:30 | 0.152 | 2.3152 | 0.2748 | 605.36 | 0.2748 | 605.36 | 0 | 0 | 0.0006187 | 1362.72 | 0.0006187 | 1362.72 | 0 | 0 | 2023-05-13 13:11:38 | 0.0003519 | 1.0554 | 2324.7675 | 0 | 关闭
4687 | 6 | 5 | 恒流充电 | 01:49:00 | 32:26:00 | 0.152 | 2.3162 | 0.2761 | 608.15 | 0.2761 | 608.15 | 0 | 0 | 0.0006216 | 1369.18 | 0.0006216 | 1369.18 | 0 | 0 | 2023-05-13 13:12:08 | 0.000352 | 1.2666 | 2789.7699 | 0 | 关闭
4688 | 6 | 5 | 恒流充电 | 01:49:30 | 32:26:30 | 0.152 | 2.3172 | 0.2774 | 610.94 | 0.2774 | 610.94 | 0 | 0 | 0.0006245 | 1375.64 | 0.0006245 | 1375.64 | 0 | 0 | 2023-05-13 13:12:38 | 0.0003521 | 1.2665 | 2789.721 | 0 | 关闭
4689 | 6 | 5 | 恒流充电 | 01:50:00 | 32:27:00 | 0.152 | 2.3183 | 0.2786 | 613.73 | 0.2786 | 613.73 | 0 | 0 | 0.0006275 | 1382.11 | 0.0006275 | 1382.11 | 0 | 0 | 2023-05-13 13:13:08 | 0.0003523 | 1.1514 | 2536.0655 | 0 | 关闭
4690 | 6 | 5 | 恒流充电 | 01:50:30 | 32:27:30 | 0.152 | 2.3194 | 0.2799 | 616.52 | 0.2799 | 616.52 | 0 | 0 | 0.0006304 | 1388.58 | 0.0006304 | 1388.58 | 0 | 0 | 2023-05-13 13:13:38 | 0.0003525 | 1.1514 | 2536.11 | 0 | 关闭
4691 | 6 | 5 | 恒流充电 | 01:51:00 | 32:28:00 | 0.152 | 2.3205 | 0.2812 | 619.31 | 0.2812 | 619.31 | 0 | 0 | 0.0006334 | 1395.05 | 0.0006334 | 1395.05 | 0 | 0 | 2023-05-13 13:14:08 | 0.0003527 | 1.1514 | 2536.0655 | 0 | 关闭
4692 | 6 | 5 | 恒流充电 | 01:51:30 | 32:28:30 | 0.152 | 2.3215 | 0.2824 | 622.1 | 0.2824 | 622.1 | 0 | 0 | 0.0006363 | 1401.52 | 0.0006363 | 1401.52 | 0 | 0 | 2023-05-13 13:14:38 | 0.0003528 | 1.2666 | 2789.8189 | 0 | 关闭
4693 | 6 | 5 | 恒流充电 | 01:52:00 | 32:29:00 | 0.152 | 2.3225 | 0.2837 | 624.89 | 0.2837 | 624.89 | 0 | 0 | 0.0006392 | 1408 | 0.0006392 | 1408 | 0 | 0 | 2023-05-13 13:15:08 | 0.000353 | 1.2665 | 2789.721 | 0 | 关闭
4694 | 6 | 5 | 恒流充电 | 01:52:30 | 32:29:30 | 0.152 | 2.3235 | 0.285 | 627.68 | 0.285 | 627.68 | 0 | 0 | 0.0006422 | 1414.48 | 0.0006422 | 1414.48 | 0 | 0 | 2023-05-13 13:15:38 | 0.0003531 | 1.2665 | 2789.6231 | 0 | 关闭
4695 | 6 | 5 | 恒流充电 | 01:53:00 | 32:30:00 | 0.152 | 2.3244 | 0.2862 | 630.47 | 0.2862 | 630.47 | 0 | 0 | 0.0006451 | 1420.97 | 0.0006451 | 1420.97 | 0 | 0 | 2023-05-13 13:16:08 | 0.0003532 | 1.4073 | 3099.7444 | 0 | 关闭
4696 | 6 | 5 | 恒流充电 | 01:53:30 | 32:30:30 | 0.152 | 2.3253 | 0.2875 | 633.26 | 0.2875 | 633.26 | 0 | 0 | 0.0006481 | 1427.45 | 0.0006481 | 1427.45 | 0 | 0 | 2023-05-13 13:16:38 | 0.0003534 | 1.4073 | 3099.69 | 0 | 关闭
4697 | 6 | 5 | 恒流充电 | 01:54:00 | 32:31:00 | 0.152 | 2.3263 | 0.2888 | 636.05 | 0.2888 | 636.05 | 0 | 0 | 0.000651 | 1433.94 | 0.000651 | 1433.94 | 0 | 0 | 2023-05-13 13:17:08 | 0.0003536 | 1.2666 | 2789.7699 | 0 | 关闭
4698 | 6 | 5 | 恒流充电 | 01:54:30 | 32:31:30 | 0.152 | 2.3271 | 0.29 | 638.84 | 0.29 | 638.84 | 0 | 0 | 0.000654 | 1440.43 | 0.000654 | 1440.43 | 0 | 0 | 2023-05-13 13:17:38 | 0.0003537 | 1.5832 | 3487.2736 | 0 | 关闭
4699 | 6 | 5 | 恒流充电 | 01:55:00 | 32:32:00 | 0.152 | 2.3278 | 0.2913 | 641.63 | 0.2913 | 641.63 | 0 | 0 | 0.0006569 | 1446.92 | 0.0006569 | 1446.92 | 0 | 0 | 2023-05-13 13:18:08 | 0.0003538 | 1.8093 | 3985.2458 | 0 | 关闭
4700 | 6 | 5 | 恒流充电 | 01:55:30 | 32:32:30 | 0.152 | 2.3284 | 0.2926 | 644.42 | 0.2926 | 644.42 | 0 | 0 | 0.0006599 | 1453.42 | 0.0006599 | 1453.42 | 0 | 0 | 2023-05-13 13:18:38 | 0.0003539 | 2.111 | 4649.6982 | 0 | 关闭
4701 | 6 | 5 | 恒流充电 | 01:56:00 | 32:33:00 | 0.152 | 2.3288 | 0.2938 | 647.21 | 0.2938 | 647.21 | 0 | 0 | 0.0006628 | 1459.91 | 0.0006628 | 1459.91 | 0 | 0 | 2023-05-13 13:19:08 | 0.000354 | 3.1664 | 6974.4249 | 0 | 关闭
4702 | 6 | 5 | 恒流充电 | 01:56:30 | 32:33:30 | 0.152 | 2.3292 | 0.2951 | 650 | 0.2951 | 650 | 0 | 0 | 0.0006658 | 1466.41 | 0.0006658 | 1466.41 | 0 | 0 | 2023-05-13 13:19:38 | 0.000354 | 3.1664 | 6974.4249 | 0 | 关闭
4703 | 6 | 5 | 恒流充电 | 01:57:00 | 32:34:00 | 0.152 | 2.3293 | 0.2964 | 652.79 | 0.2964 | 652.79 | 0 | 0 | 0.0006687 | 1472.91 | 0.0006687 | 1472.91 | 0 | 0 | 2023-05-13 13:20:08 | 0.000354 | 12.6651 | 27896.7205 | 0 | 关闭
4704 | 6 | 5 | 恒流充电 | 01:57:30 | 32:34:30 | 0.152 | 2.3295 | 0.2976 | 655.58 | 0.2976 | 655.58 | 0 | 0 | 0.0006717 | 1479.41 | 0.0006717 | 1479.41 | 0 | 0 | 2023-05-13 13:20:38 | 0.0003541 | 6.3329 | 13949.0945 | 0 | 关闭
4705 | 6 | 5 | 恒流充电 | 01:58:00 | 32:35:00 | 0.152 | 2.3295 | 0.2989 | 658.37 | 0.2989 | 658.37 | 0 | 0 | 0.0006746 | 1485.91 | 0.0006746 | 1485.91 | 0 | 0 | 2023-05-13 13:21:08 | 0.000354 | 0 | 0 | 0 | 关闭
4706 | 6 | 5 | 恒流充电 | 01:58:30 | 32:35:30 | 0.152 | 2.3297 | 0.3002 | 661.16 | 0.3002 | 661.16 | 0 | 0 | 0.0006776 | 1492.41 | 0.0006776 | 1492.41 | 0 | 0 | 2023-05-13 13:21:38 | 0.0003541 | 6.3327 | 13948.605 | 0 | 关闭
4707 | 6 | 5 | 恒流充电 | 01:59:00 | 32:36:00 | 0.152 | 2.3298 | 0.3014 | 663.94 | 0.3014 | 663.94 | 0 | 0 | 0.0006805 | 1498.91 | 0.0006805 | 1498.91 | 0 | 0 | 2023-05-13 13:22:08 | 0.0003541 | 12.6653 | 27897.21 | 0 | 关闭
4708 | 6 | 5 | 恒流充电 | 01:59:30 | 32:36:30 | 0.152 | 2.3299 | 0.3027 | 666.73 | 0.3027 | 666.73 | 0 | 0 | 0.0006835 | 1505.4 | 0.0006835 | 1505.4 | 0 | 0 | 2023-05-13 13:22:38 | 0.0003541 | 12.6651 | 27896.7205 | 0 | 关闭
4709 | 6 | 5 | 恒流充电 | 02:00:00 | 32:37:00 | 0.152 | 2.3301 | 0.304 | 669.52 | 0.304 | 669.52 | 0 | 0 | 0.0006864 | 1511.9 | 0.0006864 | 1511.9 | 0 | 0 | 2023-05-13 13:23:08 | 0.0003542 | 6.3329 | 13949.0945 | 0 | 关闭
4710 | 6 | 5 | 恒流充电 | 02:00:30 | 32:37:30 | 0.152 | 2.3303 | 0.3052 | 672.31 | 0.3052 | 672.31 | 0 | 0 | 0.0006894 | 1518.41 | 0.0006894 | 1518.41 | 0 | 0 | 2023-05-13 13:23:38 | 0.0003542 | 6.3327 | 13948.605 | 0 | 关闭
4711 | 6 | 5 | 恒流充电 | 02:01:00 | 32:38:00 | 0.152 | 2.3304 | 0.3065 | 675.1 | 0.3065 | 675.1 | 0 | 0 | 0.0006923 | 1524.91 | 0.0006923 | 1524.91 | 0 | 0 | 2023-05-13 13:24:08 | 0.0003542 | 12.6651 | 27896.7205 | 0 | 关闭
4712 | 6 | 5 | 恒流充电 | 02:01:30 | 32:38:30 | 0.152 | 2.3305 | 0.3078 | 677.89 | 0.3078 | 677.89 | 0 | 0 | 0.0006953 | 1531.41 | 0.0006953 | 1531.41 | 0 | 0 | 2023-05-13 13:24:38 | 0.0003542 | 12.6651 | 27896.7205 | 0 | 关闭
4713 | 6 | 5 | 恒流充电 | 02:02:00 | 32:39:00 | 0.152 | 2.3307 | 0.309 | 680.68 | 0.309 | 680.68 | 0 | 0 | 0.0006982 | 1537.91 | 0.0006982 | 1537.91 | 0 | 0 | 2023-05-13 13:25:08 | 0.0003542 | 6.3327 | 13948.605 | 0 | 关闭
4714 | 6 | 5 | 恒流充电 | 02:02:30 | 32:39:30 | 0.152 | 2.3307 | 0.3103 | 683.47 | 0.3103 | 683.47 | 0 | 0 | 0.0007012 | 1544.41 | 0.0007012 | 1544.41 | 0 | 0 | 2023-05-13 13:25:38 | 0.0003542 | 0 | 0 | 0 | 关闭
4715 | 6 | 5 | 恒流充电 | 02:03:00 | 32:40:00 | 0.152 | 2.3311 | 0.3116 | 686.26 | 0.3116 | 686.26 | 0 | 0 | 0.0007041 | 1550.91 | 0.0007041 | 1550.91 | 0 | 0 | 2023-05-13 13:26:08 | 0.0003543 | 3.1663 | 6974.3025 | 0 | 关闭
4716 | 6 | 5 | 恒流充电 | 02:03:30 | 32:40:30 | 0.152 | 2.3313 | 0.3128 | 689.05 | 0.3128 | 689.05 | 0 | 0 | 0.0007071 | 1557.42 | 0.0007071 | 1557.42 | 0 | 0 | 2023-05-13 13:26:38 | 0.0003543 | 6.3329 | 13949.0945 | 0 | 关闭
4717 | 6 | 5 | 恒流充电 | 02:04:00 | 32:41:00 | 0.152 | 2.3315 | 0.3141 | 691.84 | 0.3141 | 691.84 | 0 | 0 | 0.00071 | 1563.92 | 0.00071 | 1563.92 | 0 | 0 | 2023-05-13 13:27:08 | 0.0003543 | 6.3323 | 13947.8708 | 0 | 关闭
4718 | 6 | 5 | 恒流充电 | 02:04:30 | 32:41:30 | 0.152 | 2.3319 | 0.3154 | 694.63 | 0.3154 | 694.63 | 0 | 0 | 0.000713 | 1570.43 | 0.000713 | 1570.43 | 0 | 0 | 2023-05-13 13:27:38 | 0.0003545 | 3.1667 | 6975.1591 | 0 | 关闭
4719 | 6 | 5 | 恒流充电 | 02:05:00 | 32:42:00 | 0.152 | 2.3322 | 0.3166 | 697.42 | 0.3166 | 697.42 | 0 | 0 | 0.0007159 | 1576.93 | 0.0007159 | 1576.93 | 0 | 0 | 2023-05-13 13:28:08 | 0.0003545 | 4.2227 | 9301.1911 | 0 | 关闭
4720 | 6 | 5 | 恒流充电 | 02:05:30 | 32:42:30 | 0.152 | 2.3323 | 0.3179 | 700.21 | 0.3179 | 700.21 | 0 | 0 | 0.0007189 | 1583.44 | 0.0007189 | 1583.44 | 0 | 0 | 2023-05-13 13:28:38 | 0.0003545 | 12.6669 | 27900.6363 | 0 | 关闭
4721 | 6 | 5 | 恒流充电 | 02:06:00 | 32:43:00 | 0.152 | 2.3326 | 0.3192 | 703 | 0.3192 | 703 | 0 | 0 | 0.0007218 | 1589.95 | 0.0007218 | 1589.95 | 0 | 0 | 2023-05-13 13:29:08 | 0.0003545 | 4.2219 | 9299.3963 | 0 | 关闭
4722 | 6 | 5 | 恒流充电 | 02:06:30 | 32:43:30 | 0.152 | 2.333 | 0.3204 | 705.79 | 0.3204 | 705.79 | 0 | 0 | 0.0007248 | 1596.46 | 0.0007248 | 1596.46 | 0 | 0 | 2023-05-13 13:29:38 | 0.0003546 | 3.1664 | 6974.5472 | 0 | 关闭
4723 | 6 | 5 | 恒流充电 | 02:07:00 | 32:44:00 | 0.152 | 2.3334 | 0.3217 | 708.58 | 0.3217 | 708.58 | 0 | 0 | 0.0007277 | 1602.97 | 0.0007277 | 1602.97 | 0 | 0 | 2023-05-13 13:30:08 | 0.0003547 | 3.1664 | 6974.5472 | 0 | 关闭
4724 | 6 | 5 | 恒流充电 | 02:07:30 | 32:44:30 | 0.152 | 2.3339 | 0.323 | 711.37 | 0.323 | 711.37 | 0 | 0 | 0.0007307 | 1609.48 | 0.0007307 | 1609.48 | 0 | 0 | 2023-05-13 13:30:38 | 0.0003547 | 2.5331 | 5579.5399 | 0 | 关闭
4725 | 6 | 5 | 恒流充电 | 02:08:00 | 32:45:00 | 0.152 | 2.3342 | 0.3242 | 714.16 | 0.3242 | 714.16 | 0 | 0 | 0.0007337 | 1615.99 | 0.0007337 | 1615.99 | 0 | 0 | 2023-05-13 13:31:08 | 0.0003548 | 4.2219 | 9299.3963 | 0 | 关闭
4726 | 6 | 5 | 恒流充电 | 02:08:30 | 32:45:30 | 0.152 | 2.3347 | 0.3255 | 716.95 | 0.3255 | 716.95 | 0 | 0 | 0.0007366 | 1622.5 | 0.0007366 | 1622.5 | 0 | 0 | 2023-05-13 13:31:38 | 0.0003549 | 2.5332 | 5579.6378 | 0 | 关闭
4727 | 6 | 5 | 恒流充电 | 02:09:00 | 32:46:00 | 0.152 | 2.3351 | 0.3268 | 719.74 | 0.3268 | 719.74 | 0 | 0 | 0.0007396 | 1629.01 | 0.0007396 | 1629.01 | 0 | 0 | 2023-05-13 13:32:08 | 0.0003549 | 3.1664 | 6974.5472 | 0 | 关闭
4728 | 6 | 5 | 恒流充电 | 02:09:30 | 32:46:30 | 0.152 | 2.3355 | 0.328 | 722.53 | 0.328 | 722.53 | 0 | 0 | 0.0007425 | 1635.53 | 0.0007425 | 1635.53 | 0 | 0 | 2023-05-13 13:32:38 | 0.000355 | 3.1664 | 6974.5472 | 0 | 关闭
4729 | 6 | 5 | 恒流充电 | 02:10:00 | 32:47:00 | 0.152 | 2.3359 | 0.3293 | 725.32 | 0.3293 | 725.32 | 0 | 0 | 0.0007455 | 1642.04 | 0.0007455 | 1642.04 | 0 | 0 | 2023-05-13 13:33:08 | 0.000355 | 3.1664 | 6974.4249 | 0 | 关闭
4730 | 6 | 5 | 恒流充电 | 02:10:30 | 32:47:30 | 0.152 | 2.3363 | 0.3306 | 728.11 | 0.3306 | 728.11 | 0 | 0 | 0.0007484 | 1648.56 | 0.0007484 | 1648.56 | 0 | 0 | 2023-05-13 13:33:38 | 0.0003551 | 3.1664 | 6974.5472 | 0 | 关闭
4731 | 6 | 5 | 恒流充电 | 02:11:00 | 32:48:00 | 0.152 | 2.3366 | 0.3318 | 730.9 | 0.3318 | 730.9 | 0 | 0 | 0.0007514 | 1655.08 | 0.0007514 | 1655.08 | 0 | 0 | 2023-05-13 13:34:08 | 0.0003551 | 4.2219 | 9299.3963 | 0 | 关闭
4732 | 6 | 5 | 恒流充电 | 02:11:30 | 32:48:30 | 0.152 | 2.337 | 0.3331 | 733.69 | 0.3331 | 733.69 | 0 | 0 | 0.0007544 | 1661.6 | 0.0007544 | 1661.6 | 0 | 0 | 2023-05-13 13:34:38 | 0.0003552 | 3.1664 | 6974.5472 | 0 | 关闭
4733 | 6 | 5 | 恒流充电 | 02:12:00 | 32:49:00 | 0.152 | 2.3375 | 0.3344 | 736.48 | 0.3344 | 736.48 | 0 | 0 | 0.0007573 | 1668.12 | 0.0007573 | 1668.12 | 0 | 0 | 2023-05-13 13:35:08 | 0.0003553 | 2.5331 | 5579.5399 | 0 | 关闭
4734 | 6 | 5 | 恒流充电 | 02:12:30 | 32:49:30 | 0.152 | 2.3378 | 0.3356 | 739.27 | 0.3356 | 739.27 | 0 | 0 | 0.0007603 | 1674.64 | 0.0007603 | 1674.64 | 0 | 0 | 2023-05-13 13:35:38 | 0.0003553 | 4.2219 | 9299.3963 | 0 | 关闭
4735 | 6 | 5 | 恒流充电 | 02:13:00 | 32:50:00 | 0.152 | 2.3383 | 0.3369 | 742.06 | 0.3369 | 742.06 | 0 | 0 | 0.0007632 | 1681.16 | 0.0007632 | 1681.16 | 0 | 0 | 2023-05-13 13:36:08 | 0.0003554 | 2.5331 | 5579.5399 | 0 | 关闭
4736 | 6 | 5 | 恒流充电 | 02:13:30 | 32:50:30 | 0.152 | 2.3387 | 0.3382 | 744.85 | 0.3382 | 744.85 | 0 | 0 | 0.0007662 | 1687.69 | 0.0007662 | 1687.69 | 0 | 0 | 2023-05-13 13:36:38 | 0.0003555 | 3.1664 | 6974.5472 | 0 | 关闭
4737 | 6 | 5 | 恒流充电 | 02:14:00 | 32:51:00 | 0.152 | 2.3391 | 0.3394 | 747.64 | 0.3394 | 747.64 | 0 | 0 | 0.0007692 | 1694.21 | 0.0007692 | 1694.21 | 0 | 0 | 2023-05-13 13:37:08 | 0.0003555 | 3.1664 | 6974.4249 | 0 | 关闭
4738 | 6 | 5 | 恒流充电 | 02:14:30 | 32:51:30 | 0.152 | 2.3396 | 0.3407 | 750.43 | 0.3407 | 750.43 | 0 | 0 | 0.0007721 | 1700.74 | 0.0007721 | 1700.74 | 0 | 0 | 2023-05-13 13:37:38 | 0.0003556 | 2.5332 | 5579.6378 | 0 | 关闭
4739 | 6 | 5 | 恒流充电 | 02:15:00 | 32:52:00 | 0.152 | 2.34 | 0.342 | 753.22 | 0.342 | 753.22 | 0 | 0 | 0.0007751 | 1707.27 | 0.0007751 | 1707.27 | 0 | 0 | 2023-05-13 13:38:08 | 0.0003557 | 3.1665 | 6974.6696 | 0 | 关闭
4740 | 6 | 5 | 恒流充电 | 02:15:30 | 32:52:30 | 0.152 | 2.3406 | 0.3432 | 756.01 | 0.3432 | 756.01 | 0 | 0 | 0.0007781 | 1713.8 | 0.0007781 | 1713.8 | 0 | 0 | 2023-05-13 13:38:38 | 0.0003557 | 2.1109 | 4649.535 | 0 | 关闭
4741 | 6 | 5 | 恒流充电 | 02:16:00 | 32:53:00 | 0.152 | 2.3411 | 0.3445 | 758.8 | 0.3445 | 758.8 | 0 | 0 | 0.000781 | 1720.33 | 0.000781 | 1720.33 | 0 | 0 | 2023-05-13 13:39:08 | 0.0003558 | 2.5332 | 5579.7357 | 0 | 关闭
4742 | 6 | 5 | 恒流充电 | 02:16:30 | 32:53:30 | 0.152 | 2.3417 | 0.3458 | 761.59 | 0.3458 | 761.59 | 0 | 0 | 0.000784 | 1726.86 | 0.000784 | 1726.86 | 0 | 0 | 2023-05-13 13:39:38 | 0.0003559 | 2.111 | 4649.6982 | 0 | 关闭
4743 | 6 | 5 | 恒流充电 | 02:17:00 | 32:54:00 | 0.152 | 2.3421 | 0.347 | 764.38 | 0.347 | 764.38 | 0 | 0 | 0.000787 | 1733.39 | 0.000787 | 1733.39 | 0 | 0 | 2023-05-13 13:40:08 | 0.000356 | 3.1665 | 6974.6696 | 0 | 关闭
4744 | 6 | 5 | 恒流充电 | 02:17:30 | 32:54:30 | 0.152 | 2.3427 | 0.3483 | 767.17 | 0.3483 | 767.17 | 0 | 0 | 0.0007899 | 1739.93 | 0.0007899 | 1739.93 | 0 | 0 | 2023-05-13 13:40:38 | 0.000356 | 2.1109 | 4649.535 | 0 | 关闭
4745 | 6 | 5 | 恒流充电 | 02:18:00 | 32:55:00 | 0.152 | 2.3433 | 0.3496 | 769.96 | 0.3496 | 769.96 | 0 | 0 | 0.0007929 | 1746.46 | 0.0007929 | 1746.46 | 0 | 0 | 2023-05-13 13:41:08 | 0.0003562 | 2.1109 | 4649.6166 | 0 | 关闭
4746 | 6 | 5 | 恒流充电 | 02:18:30 | 32:55:30 | 0.152 | 2.3439 | 0.3508 | 772.75 | 0.3508 | 772.75 | 0 | 0 | 0.0007959 | 1753 | 0.0007959 | 1753 | 0 | 0 | 2023-05-13 13:41:38 | 0.0003562 | 2.1109 | 4649.535 | 0 | 关闭
4747 | 6 | 5 | 恒流充电 | 02:19:00 | 32:56:00 | 0.152 | 2.3445 | 0.3521 | 775.54 | 0.3521 | 775.54 | 0 | 0 | 0.0007988 | 1759.54 | 0.0007988 | 1759.54 | 0 | 0 | 2023-05-13 13:42:08 | 0.0003563 | 2.111 | 4649.7797 | 0 | 关闭
4748 | 6 | 5 | 恒流充电 | 02:19:30 | 32:56:30 | 0.152 | 2.3451 | 0.3534 | 778.33 | 0.3534 | 778.33 | 0 | 0 | 0.0008018 | 1766.08 | 0.0008018 | 1766.08 | 0 | 0 | 2023-05-13 13:42:38 | 0.0003564 | 2.111 | 4649.6982 | 0 | 关闭
4749 | 6 | 5 | 恒流充电 | 02:20:00 | 32:57:00 | 0.152 | 2.3456 | 0.3546 | 781.12 | 0.3546 | 781.12 | 0 | 0 | 0.0008048 | 1772.63 | 0.0008048 | 1772.63 | 0 | 0 | 2023-05-13 13:43:08 | 0.0003565 | 2.5331 | 5579.442 | 0 | 关闭
4750 | 6 | 5 | 恒流充电 | 02:20:30 | 32:57:30 | 0.152 | 2.3462 | 0.3559 | 783.91 | 0.3559 | 783.91 | 0 | 0 | 0.0008077 | 1779.17 | 0.0008077 | 1779.17 | 0 | 0 | 2023-05-13 13:43:38 | 0.0003566 | 2.1109 | 4649.6166 | 0 | 关闭
4751 | 6 | 5 | 恒流充电 | 02:21:00 | 32:58:00 | 0.152 | 2.347 | 0.3572 | 786.7 | 0.3572 | 786.7 | 0 | 0 | 0.0008107 | 1785.72 | 0.0008107 | 1785.72 | 0 | 0 | 2023-05-13 13:44:08 | 0.0003568 | 1.5834 | 3487.6407 | 0 | 关闭
4752 | 6 | 5 | 恒流充电 | 02:21:30 | 32:58:30 | 0.152 | 2.3477 | 0.3584 | 789.49 | 0.3584 | 789.49 | 0 | 0 | 0.0008137 | 1792.27 | 0.0008137 | 1792.27 | 0 | 0 | 2023-05-13 13:44:38 | 0.0003569 | 1.8097 | 3986.1548 | 0 | 关闭
4753 | 6 | 5 | 恒流充电 | 02:22:00 | 32:59:00 | 0.152 | 2.3481 | 0.3597 | 792.28 | 0.3597 | 792.28 | 0 | 0 | 0.0008167 | 1798.82 | 0.0008167 | 1798.82 | 0 | 0 | 2023-05-13 13:45:08 | 0.0003569 | 3.1664 | 6974.5472 | 0 | 关闭
4754 | 6 | 5 | 恒流充电 | 02:22:30 | 32:59:30 | 0.152 | 2.3488 | 0.361 | 795.07 | 0.361 | 795.07 | 0 | 0 | 0.0008196 | 1805.37 | 0.0008196 | 1805.37 | 0 | 0 | 2023-05-13 13:45:38 | 0.000357 | 1.8093 | 3985.2458 | 0 | 关闭
4755 | 6 | 5 | 恒流充电 | 02:23:00 | 33:00:00 | 0.152 | 2.3494 | 0.3622 | 797.86 | 0.3622 | 797.86 | 0 | 0 | 0.0008226 | 1811.92 | 0.0008226 | 1811.92 | 0 | 0 | 2023-05-13 13:46:08 | 0.0003571 | 2.1111 | 4650.1061 | 0 | 关闭
4756 | 6 | 5 | 恒流充电 | 02:23:30 | 33:00:30 | 0.152 | 2.3502 | 0.3635 | 800.65 | 0.3635 | 800.65 | 0 | 0 | 0.0008256 | 1818.48 | 0.0008256 | 1818.48 | 0 | 0 | 2023-05-13 13:46:38 | 0.0003572 | 1.5832 | 3487.2736 | 0 | 关闭
4757 | 6 | 5 | 恒流充电 | 02:24:00 | 33:01:00 | 0.152 | 2.351 | 0.3648 | 803.44 | 0.3648 | 803.44 | 0 | 0 | 0.0008286 | 1825.04 | 0.0008286 | 1825.04 | 0 | 0 | 2023-05-13 13:47:08 | 0.0003574 | 1.5833 | 3487.4572 | 0 | 关闭
4758 | 6 | 5 | 恒流充电 | 02:24:30 | 33:01:30 | 0.152 | 2.3518 | 0.366 | 806.23 | 0.366 | 806.23 | 0 | 0 | 0.0008315 | 1831.6 | 0.0008315 | 1831.6 | 0 | 0 | 2023-05-13 13:47:38 | 0.0003575 | 1.5833 | 3487.396 | 0 | 关闭
4759 | 6 | 5 | 恒流充电 | 02:25:00 | 33:02:00 | 0.152 | 2.3526 | 0.3673 | 809.02 | 0.3673 | 809.02 | 0 | 0 | 0.0008345 | 1838.16 | 0.0008345 | 1838.16 | 0 | 0 | 2023-05-13 13:48:08 | 0.0003576 | 1.5833 | 3487.3348 | 0 | 关闭
4760 | 6 | 5 | 恒流充电 | 02:25:30 | 33:02:30 | 0.152 | 2.3534 | 0.3686 | 811.81 | 0.3686 | 811.81 | 0 | 0 | 0.0008375 | 1844.72 | 0.0008375 | 1844.72 | 0 | 0 | 2023-05-13 13:48:38 | 0.0003577 | 1.5832 | 3487.2736 | 0 | 关闭
4761 | 6 | 5 | 恒流充电 | 02:26:00 | 33:03:00 | 0.152 | 2.3544 | 0.3698 | 814.6 | 0.3698 | 814.6 | 0 | 0 | 0.0008405 | 1851.29 | 0.0008405 | 1851.29 | 0 | 0 | 2023-05-13 13:49:08 | 0.0003579 | 1.2667 | 2790.0147 | 0 | 关闭
4762 | 6 | 5 | 恒流充电 | 02:26:30 | 33:03:30 | 0.152 | 2.3552 | 0.3711 | 817.39 | 0.3711 | 817.39 | 0 | 0 | 0.0008435 | 1857.86 | 0.0008435 | 1857.86 | 0 | 0 | 2023-05-13 13:49:38 | 0.000358 | 1.5832 | 3487.2736 | 0 | 关闭
4763 | 6 | 5 | 恒流充电 | 02:27:00 | 33:04:00 | 0.152 | 2.3563 | 0.3724 | 820.18 | 0.3724 | 820.18 | 0 | 0 | 0.0008465 | 1864.43 | 0.0008465 | 1864.43 | 0 | 0 | 2023-05-13 13:50:08 | 0.0003582 | 1.1515 | 2536.2435 | 0 | 关闭
4764 | 6 | 5 | 恒流充电 | 02:27:30 | 33:04:30 | 0.152 | 2.3573 | 0.3736 | 822.97 | 0.3736 | 822.97 | 0 | 0 | 0.0008494 | 1871.01 | 0.0008494 | 1871.01 | 0 | 0 | 2023-05-13 13:50:38 | 0.0003583 | 1.2666 | 2789.8678 | 0 | 关闭
4765 | 6 | 5 | 恒流充电 | 02:28:00 | 33:05:00 | 0.152 | 2.3584 | 0.3749 | 825.76 | 0.3749 | 825.76 | 0 | 0 | 0.0008524 | 1877.59 | 0.0008524 | 1877.59 | 0 | 0 | 2023-05-13 13:51:08 | 0.0003585 | 1.1515 | 2536.288 | 0 | 关闭
4766 | 6 | 5 | 恒流充电 | 02:28:30 | 33:05:30 | 0.152 | 2.3595 | 0.3762 | 828.55 | 0.3762 | 828.55 | 0 | 0 | 0.0008554 | 1884.17 | 0.0008554 | 1884.17 | 0 | 0 | 2023-05-13 13:51:38 | 0.0003586 | 1.1514 | 2536.199 | 0 | 关闭
4767 | 6 | 5 | 恒流充电 | 02:29:00 | 33:06:00 | 0.152 | 2.3606 | 0.3774 | 831.34 | 0.3774 | 831.34 | 0 | 0 | 0.0008584 | 1890.75 | 0.0008584 | 1890.75 | 0 | 0 | 2023-05-13 13:52:08 | 0.0003588 | 1.1515 | 2536.288 | 0 | 关闭
4768 | 6 | 5 | 恒流充电 | 02:29:30 | 33:06:30 | 0.152 | 2.3619 | 0.3787 | 834.13 | 0.3787 | 834.13 | 0 | 0 | 0.0008614 | 1897.34 | 0.0008614 | 1897.34 | 0 | 0 | 2023-05-13 13:52:38 | 0.000359 | 0.9743 | 2146.0898 | 0 | 关闭
4769 | 6 | 5 | 恒流充电 | 02:30:00 | 33:07:00 | 0.152 | 2.3632 | 0.38 | 836.91 | 0.38 | 836.91 | 0 | 0 | 0.0008644 | 1903.93 | 0.0008644 | 1903.93 | 0 | 0 | 2023-05-13 13:53:08 | 0.0003592 | 0.9743 | 2146.0145 | 0 | 关闭
4770 | 6 | 5 | 恒流充电 | 02:30:30 | 33:07:30 | 0.152 | 2.3645 | 0.3812 | 839.7 | 0.3812 | 839.7 | 0 | 0 | 0.0008674 | 1910.52 | 0.0008674 | 1910.52 | 0 | 0 | 2023-05-13 13:53:38 | 0.0003594 | 0.9743 | 2146.0145 | 0 | 关闭
4771 | 6 | 5 | 恒流充电 | 02:31:00 | 33:08:00 | 0.152 | 2.3658 | 0.3825 | 842.49 | 0.3825 | 842.49 | 0 | 0 | 0.0008704 | 1917.12 | 0.0008704 | 1917.12 | 0 | 0 | 2023-05-13 13:54:08 | 0.0003596 | 0.9743 | 2146.0145 | 0 | 关闭
4772 | 6 | 5 | 恒流充电 | 02:31:30 | 33:08:30 | 0.152 | 2.3674 | 0.3838 | 845.28 | 0.3838 | 845.28 | 0 | 0 | 0.0008734 | 1923.73 | 0.0008734 | 1923.73 | 0 | 0 | 2023-05-13 13:54:38 | 0.0003598 | 0.7916 | 1743.698 | 0 | 关闭
4773 | 6 | 5 | 恒流充电 | 02:32:00 | 33:09:00 | 0.152 | 2.3692 | 0.385 | 848.07 | 0.385 | 848.07 | 0 | 0 | 0.0008764 | 1930.33 | 0.0008764 | 1930.33 | 0 | 0 | 2023-05-13 13:55:08 | 0.0003601 | 0.7037 | 1549.8994 | 0 | 关闭
4774 | 6 | 5 | 恒流充电 | 02:32:30 | 33:09:30 | 0.152 | 2.3711 | 0.3863 | 850.86 | 0.3863 | 850.86 | 0 | 0 | 0.0008794 | 1936.95 | 0.0008794 | 1936.95 | 0 | 0 | 2023-05-13 13:55:38 | 0.0003604 | 0.6666 | 1468.3773 | 0 | 关闭
4775 | 6 | 5 | 恒流充电 | 02:33:00 | 33:10:00 | 0.152 | 2.3731 | 0.3876 | 853.65 | 0.3876 | 853.65 | 0 | 0 | 0.0008824 | 1943.56 | 0.0008824 | 1943.56 | 0 | 0 | 2023-05-13 13:56:08 | 0.0003607 | 0.6333 | 1394.9094 | 0 | 关闭
4776 | 6 | 5 | 恒流充电 | 02:33:30 | 33:10:30 | 0.152 | 2.3754 | 0.3888 | 856.44 | 0.3888 | 856.44 | 0 | 0 | 0.0008854 | 1950.19 | 0.0008854 | 1950.19 | 0 | 0 | 2023-05-13 13:56:38 | 0.0003611 | 0.5507 | 1213.0073 | 0 | 关闭
4777 | 6 | 5 | 恒流充电 | 02:34:00 | 33:11:00 | 0.152 | 2.378 | 0.3901 | 859.23 | 0.3901 | 859.23 | 0 | 0 | 0.0008884 | 1956.82 | 0.0008884 | 1956.82 | 0 | 0 | 2023-05-13 13:57:08 | 0.0003614 | 0.4872 | 1073.0449 | 0 | 关闭
4778 | 6 | 5 | 恒流充电 | 02:34:30 | 33:11:30 | 0.152 | 2.3809 | 0.3914 | 862.02 | 0.3914 | 862.02 | 0 | 0 | 0.0008914 | 1963.46 | 0.0008914 | 1963.46 | 0 | 0 | 2023-05-13 13:57:38 | 0.0003619 | 0.4368 | 962.0403 | 0 | 关闭
4779 | 6 | 5 | 恒流充电 | 02:35:00 | 33:12:00 | 0.152 | 2.3843 | 0.3926 | 864.81 | 0.3926 | 864.81 | 0 | 0 | 0.0008944 | 1970.1 | 0.0008944 | 1970.1 | 0 | 0 | 2023-05-13 13:58:08 | 0.0003624 | 0.3725 | 820.535 | 0 | 关闭
4780 | 6 | 5 | 恒流充电 | 02:35:30 | 33:12:30 | 0.152 | 2.3883 | 0.3939 | 867.6 | 0.3939 | 867.6 | 0 | 0 | 0.0008974 | 1976.76 | 0.0008974 | 1976.76 | 0 | 0 | 2023-05-13 13:58:38 | 0.000363 | 0.3167 | 697.4792 | 0 | 关闭
4781 | 6 | 5 | 恒流充电 | 02:36:00 | 33:13:00 | 0.152 | 2.3933 | 0.3952 | 870.39 | 0.3952 | 870.39 | 0 | 0 | 0.0009005 | 1983.43 | 0.0009005 | 1983.43 | 0 | 0 | 2023-05-13 13:59:08 | 0.0003638 | 0.2533 | 557.9834 | 0 | 关闭
4782 | 6 | 5 | 恒流充电 | 02:36:30 | 33:13:30 | 0.152 | 2.3998 | 0.3964 | 873.18 | 0.3964 | 873.18 | 0 | 0 | 0.0009035 | 1990.12 | 0.0009035 | 1990.12 | 0 | 0 | 2023-05-13 13:59:38 | 0.0003647 | 0.1949 | 429.2029 | 0 | 关闭
4783 | 6 | 5 | 恒流充电 | 02:37:00 | 33:14:00 | 0.152 | 2.4084 | 0.3977 | 875.97 | 0.3977 | 875.97 | 0 | 0 | 0.0009066 | 1996.82 | 0.0009066 | 1996.82 | 0 | 0 | 2023-05-13 14:00:08 | 0.0003661 | 0.1473 | 324.3975 | 0 | 关闭
4784 | 6 | 5 | 恒流充电 | 02:37:24 | 33:14:25 | 0.152 | 2.4184 | 0.3987 | 878.26 | 0.3987 | 878.26 | 0 | 0 | 0.0009091 | 2002.34 | 0.0009091 | 2002.34 | 0 | 0 | 2023-05-13 14:00:33 | 0.0003676 | 0.1039 | 228.7812 | 0 | 关闭
4785 | 6 | 5 | 恒流充电 | 02:37:30 | 33:14:30 | 0.152 | 2.4212 | 0.399 | 878.76 | 0.399 | 878.76 | 0 | 0 | 0.0009096 | 2003.56 | 0.0009096 | 2003.56 | 0 | 0 | 2023-05-13 14:00:38 | 0.000368 | 0.0814 | 179.3231 | 0 | 关闭
4786 | 6 | 5 | 恒流充电 | 02:37:45 | 33:14:45 | 0.152 | 2.4313 | 0.3996 | 880.18 | 0.3996 | 880.18 | 0 | 0 | 0.0009112 | 2006.99 | 0.0009112 | 2006.99 | 0 | 0 | 2023-05-13 14:00:53 | 0.0003696 | 0.0635 | 139.9611 | 0 | 关闭
4787 | 6 | 5 | 恒流充电 | 02:37:55 | 33:14:56 | 0.152 | 2.4413 | 0.4001 | 881.17 | 0.4001 | 881.17 | 0 | 0 | 0.0009123 | 2009.41 | 0.0009123 | 2009.41 | 0 | 0 | 2023-05-13 14:01:04 | 0.000371 | 0.0452 | 99.5007 | 0 | 关闭
4788 | 6 | 5 | 恒流充电 | 02:38:00 | 33:15:00 | 0.152 | 2.4464 | 0.4002 | 881.55 | 0.4002 | 881.55 | 0 | 0 | 0.0009127 | 2010.34 | 0.0009127 | 2010.34 | 0 | 0 | 2023-05-13 14:01:08 | 0.0003718 | 0.0339 | 74.7651 | 0 | 关闭
4789 | 6 | 5 | 恒流充电 | 02:38:06 | 33:15:06 | 0.152 | 2.4565 | 0.4005 | 882.13 | 0.4005 | 882.13 | 0 | 0 | 0.0009133 | 2011.76 | 0.0009133 | 2011.76 | 0 | 0 | 2023-05-13 14:01:14 | 0.0003734 | 0.0259 | 57.0894 | 0 | 关闭
4790 | 6 | 5 | 恒流充电 | 02:38:10 | 33:15:11 | 0.152 | 2.4666 | 0.4007 | 882.55 | 0.4007 | 882.55 | 0 | 0 | 0.0009138 | 2012.79 | 0.0009138 | 2012.79 | 0 | 0 | 2023-05-13 14:01:19 | 0.0003749 | 0.0188 | 41.4359 | 0 | 关闭
4791 | 6 | 5 | 恒流充电 | 02:38:14 | 33:15:14 | 0.152 | 2.4767 | 0.4008 | 882.87 | 0.4008 | 882.87 | 0 | 0 | 0.0009142 | 2013.59 | 0.0009142 | 2013.59 | 0 | 0 | 2023-05-13 14:01:22 | 0.0003764 | 0.0146 | 32.2279 | 0 | 关闭
4792 | 6 | 5 | 恒流充电 | 02:38:17 | 33:15:17 | 0.152 | 2.4868 | 0.4009 | 883.14 | 0.4009 | 883.14 | 0 | 0 | 0.0009145 | 2014.26 | 0.0009145 | 2014.26 | 0 | 0 | 2023-05-13 14:01:25 | 0.0003779 | 0.0121 | 26.6934 | 0 | 关闭
4793 | 6 | 5 | 恒流充电 | 02:38:19 | 33:15:20 | 0.152 | 2.4971 | 0.4011 | 883.38 | 0.4011 | 883.38 | 0 | 0 | 0.0009147 | 2014.86 | 0.0009147 | 2014.86 | 0 | 0 | 2023-05-13 14:01:28 | 0.0003795 | 0.0107 | 23.4759 | 0 | 关闭
4794 | 6 | 5 | 恒流充电 | 02:38:22 | 33:15:22 | 0.152 | 2.5071 | 0.4012 | 883.61 | 0.4012 | 883.61 | 0 | 0 | 0.000915 | 2015.42 | 0.000915 | 2015.42 | 0 | 0 | 2023-05-13 14:01:30 | 0.000381 | 0.0101 | 22.3201 | 0 | 关闭
4795 | 6 | 5 | 恒流充电 | 02:38:24 | 33:15:24 | 0.152 | 2.5171 | 0.4013 | 883.82 | 0.4013 | 883.82 | 0 | 0 | 0.0009152 | 2015.96 | 0.0009152 | 2015.96 | 0 | 0 | 2023-05-13 14:01:33 | 0.0003826 | 0.0097 | 21.3901 | 0 | 关闭
4796 | 6 | 5 | 恒流充电 | 02:38:26 | 33:15:27 | 0.152 | 2.5272 | 0.4014 | 884.05 | 0.4014 | 884.05 | 0 | 0 | 0.0009155 | 2016.52 | 0.0009155 | 2016.52 | 0 | 0 | 2023-05-13 14:01:35 | 0.0003841 | 0.01 | 22.0991 | 0 | 关闭
4797 | 6 | 5 | 恒流充电 | 02:38:29 | 33:15:29 | 0.152 | 2.5375 | 0.4015 | 884.28 | 0.4015 | 884.28 | 0 | 0 | 0.0009158 | 2017.11 | 0.0009158 | 2017.11 | 0 | 0 | 2023-05-13 14:01:38 | 0.0003857 | 0.0102 | 22.5729 | 0 | 关闭
4798 | 6 | 5 | 恒流充电 | 02:38:30 | 33:15:30 | 0.152 | 2.54 | 0.4015 | 884.34 | 0.4015 | 884.34 | 0 | 0 | 0.0009158 | 2017.27 | 0.0009158 | 2017.27 | 0 | 0 | 2023-05-13 14:01:38 | 0.0003861 | 0.0118 | 26.0401 | 0 | 关闭
4799 | 6 | 5 | 恒流充电 | 02:38:32 | 33:15:33 | 0.152 | 2.5501 | 0.4016 | 884.59 | 0.4016 | 884.59 | 0 | 0 | 0.0009161 | 2017.91 | 0.0009161 | 2017.91 | 0 | 0 | 2023-05-13 14:01:41 | 0.0003876 | 0.0113 | 24.8518 | 0 | 关闭
4800 | 6 | 5 | 恒流充电 | 02:38:35 | 33:15:36 | 0.152 | 2.5602 | 0.4017 | 884.88 | 0.4017 | 884.88 | 0 | 0 | 0.0009165 | 2018.65 | 0.0009165 | 2018.65 | 0 | 0 | 2023-05-13 14:01:44 | 0.0003891 | 0.013 | 28.5447 | 0 | 关闭
4801 | 6 | 5 | 恒流充电 | 02:38:39 | 33:15:39 | 0.152 | 2.5703 | 0.4019 | 885.21 | 0.4019 | 885.21 | 0 | 0 | 0.0009168 | 2019.49 | 0.0009168 | 2019.49 | 0 | 0 | 2023-05-13 14:01:48 | 0.0003907 | 0.0146 | 32.2279 | 0 | 关闭
4802 | 6 | 5 | 恒流充电 | 02:38:43 | 33:15:43 | 0.152 | 2.5804 | 0.4021 | 885.59 | 0.4021 | 885.59 | 0 | 0 | 0.0009173 | 2020.47 | 0.0009173 | 2020.47 | 0 | 0 | 2023-05-13 14:01:52 | 0.0003922 | 0.0171 | 37.7527 | 0 | 关闭
4803 | 6 | 5 | 恒流充电 | 02:38:48 | 33:15:48 | 0.152 | 2.5905 | 0.4023 | 886.02 | 0.4023 | 886.02 | 0 | 0 | 0.0009178 | 2021.57 | 0.0009178 | 2021.57 | 0 | 0 | 2023-05-13 14:01:56 | 0.0003937 | 0.0192 | 42.3567 | 0 | 关闭
4804 | 6 | 5 | 恒流充电 | 02:38:53 | 33:15:53 | 0.152 | 2.6006 | 0.4025 | 886.5 | 0.4025 | 886.5 | 0 | 0 | 0.0009184 | 2022.83 | 0.0009184 | 2022.83 | 0 | 0 | 2023-05-13 14:02:01 | 0.0003952 | 0.0217 | 47.8717 | 0 | 关闭
4805 | 6 | 5 | 恒流充电 | 02:38:58 | 33:15:58 | 0.152 | 2.6106 | 0.4027 | 886.99 | 0.4027 | 886.99 | 0 | 0 | 0.0009189 | 2024.11 | 0.0009189 | 2024.11 | 0 | 0 | 2023-05-13 14:02:07 | 0.0003968 | 0.0224 | 49.3 | 0 | 关闭
4806 | 6 | 5 | 恒流充电 | 02:39:00 | 33:16:00 | 0.152 | 2.6133 | 0.4028 | 887.13 | 0.4028 | 887.13 | 0 | 0 | 0.0009191 | 2024.48 | 0.0009191 | 2024.48 | 0 | 0 | 2023-05-13 14:02:08 | 0.0003972 | 0.0234 | 51.6307 | 0 | 关闭
4807 | 6 | 5 | 恒流充电 | 02:39:05 | 33:16:05 | 0.152 | 2.6234 | 0.403 | 887.63 | 0.403 | 887.63 | 0 | 0 | 0.0009197 | 2025.77 | 0.0009197 | 2025.77 | 0 | 0 | 2023-05-13 14:02:14 | 0.0003988 | 0.0222 | 48.8022 | 0 | 关闭
4808 | 6 | 5 | 恒流充电 | 02:39:10 | 33:16:10 | 0.152 | 2.6334 | 0.4032 | 888.09 | 0.4032 | 888.09 | 0 | 0 | 0.0009203 | 2026.99 | 0.0009203 | 2026.99 | 0 | 0 | 2023-05-13 14:02:19 | 0.0004002 | 0.0211 | 46.4905 | 0 | 关闭
4809 | 6 | 5 | 恒流充电 | 02:39:15 | 33:16:15 | 0.152 | 2.6435 | 0.4034 | 888.54 | 0.4034 | 888.54 | 0 | 0 | 0.0009208 | 2028.17 | 0.0009208 | 2028.17 | 0 | 0 | 2023-05-13 14:02:23 | 0.0004018 | 0.0201 | 44.1983 | 0 | 关闭
4810 | 6 | 5 | 恒流充电 | 02:39:19 | 33:16:19 | 0.152 | 2.6535 | 0.4036 | 888.95 | 0.4036 | 888.95 | 0 | 0 | 0.0009213 | 2029.25 | 0.0009213 | 2029.25 | 0 | 0 | 2023-05-13 14:02:28 | 0.0004033 | 0.0186 | 40.9202 | 0 | 关闭
4811 | 6 | 5 | 恒流充电 | 02:39:23 | 33:16:24 | 0.152 | 2.6635 | 0.4038 | 889.34 | 0.4038 | 889.34 | 0 | 0 | 0.0009218 | 2030.29 | 0.0009218 | 2030.29 | 0 | 0 | 2023-05-13 14:02:32 | 0.0004048 | 0.0177 | 39.0602 | 0 | 关闭
4812 | 6 | 5 | 恒流充电 | 02:39:27 | 33:16:28 | 0.152 | 2.6736 | 0.4039 | 889.7 | 0.4039 | 889.7 | 0 | 0 | 0.0009222 | 2031.26 | 0.0009222 | 2031.26 | 0 | 0 | 2023-05-13 14:02:36 | 0.0004064 | 0.0163 | 35.9111 | 0 | 关闭
4813 | 6 | 5 | 恒流充电 | 02:39:30 | 33:16:30 | 0.152 | 2.6799 | 0.404 | 889.92 | 0.404 | 889.92 | 0 | 0 | 0.0009225 | 2031.86 | 0.0009225 | 2031.86 | 0 | 0 | 2023-05-13 14:02:38 | 0.0004073 | 0.0161 | 35.4132 | 0 | 关闭
4814 | 6 | 5 | 恒流充电 | 02:39:33 | 33:16:34 | 0.152 | 2.6899 | 0.4042 | 890.26 | 0.4042 | 890.26 | 0 | 0 | 0.0009229 | 2032.75 | 0.0009229 | 2032.75 | 0 | 0 | 2023-05-13 14:02:42 | 0.0004088 | 0.0152 | 33.4802 | 0 | 关闭
4815 | 6 | 5 | 恒流充电 | 02:39:37 | 33:16:37 | 0.152 | 2.6999 | 0.4043 | 890.58 | 0.4043 | 890.58 | 0 | 0 | 0.0009233 | 2033.63 | 0.0009233 | 2033.63 | 0 | 0 | 2023-05-13 14:02:45 | 0.0004104 | 0.0148 | 32.5502 | 0 | 关闭
4816 | 6 | 5 | 恒流充电 | 02:39:40 | 33:16:40 | 0.152 | 2.7101 | 0.4045 | 890.9 | 0.4045 | 890.9 | 0 | 0 | 0.0009237 | 2034.49 | 0.0009237 | 2034.49 | 0 | 0 | 2023-05-13 14:02:49 | 0.0004119 | 0.0141 | 31.0002 | 0 | 关闭
4817 | 6 | 5 | 恒流充电 | 02:39:43 | 33:16:44 | 0.152 | 2.7202 | 0.4046 | 891.21 | 0.4046 | 891.21 | 0 | 0 | 0.000924 | 2035.35 | 0.000924 | 2035.35 | 0 | 0 | 2023-05-13 14:02:52 | 0.0004134 | 0.0142 | 31.2974 | 0 | 关闭
4818 | 6 | 5 | 恒流充电 | 02:39:47 | 33:16:47 | 0.152 | 2.7302 | 0.4048 | 891.52 | 0.4048 | 891.52 | 0 | 0 | 0.0009244 | 2036.18 | 0.0009244 | 2036.18 | 0 | 0 | 2023-05-13 14:02:55 | 0.000415 | 0.0139 | 30.7 | 0 | 关闭
4819 | 6 | 5 | 恒流充电 | 02:39:50 | 33:16:50 | 0.152 | 2.7402 | 0.4049 | 891.83 | 0.4049 | 891.83 | 0 | 0 | 0.0009248 | 2037.02 | 0.0009248 | 2037.02 | 0 | 0 | 2023-05-13 14:02:59 | 0.0004165 | 0.0139 | 30.6804 | 0 | 关闭
4820 | 6 | 5 | 恒流充电 | 02:39:53 | 33:16:54 | 0.152 | 2.7502 | 0.405 | 892.14 | 0.405 | 892.14 | 0 | 0 | 0.0009252 | 2037.89 | 0.0009252 | 2037.89 | 0 | 0 | 2023-05-13 14:03:02 | 0.000418 | 0.0144 | 31.6202 | 0 | 关闭
4821 | 6 | 5 | 恒流充电 | 02:39:57 | 33:16:57 | 0.152 | 2.7603 | 0.4052 | 892.48 | 0.4052 | 892.48 | 0 | 0 | 0.0009256 | 2038.81 | 0.0009256 | 2038.81 | 0 | 0 | 2023-05-13 14:03:06 | 0.0004196 | 0.015 | 33.139 | 0 | 关闭
4822 | 6 | 5 | 恒流充电 | 02:40:00 | 33:17:00 | 0.152 | 2.7672 | 0.4053 | 892.71 | 0.4053 | 892.71 | 0 | 0 | 0.0009259 | 2039.45 | 0.0009259 | 2039.45 | 0 | 0 | 2023-05-13 14:03:08 | 0.0004206 | 0.0153 | 33.6958 | 0 | 关闭
4823 | 6 | 5 | 恒流充电 | 02:40:03 | 33:17:04 | 0.152 | 2.7772 | 0.4055 | 893.07 | 0.4055 | 893.07 | 0 | 0 | 0.0009264 | 2040.46 | 0.0009264 | 2040.46 | 0 | 0 | 2023-05-13 14:03:12 | 0.0004221 | 0.0165 | 36.28 | 0 | 关闭
4824 | 6 | 5 | 恒流充电 | 02:40:08 | 33:17:08 | 0.152 | 2.7873 | 0.4056 | 893.47 | 0.4056 | 893.47 | 0 | 0 | 0.0009269 | 2041.57 | 0.0009269 | 2041.57 | 0 | 0 | 2023-05-13 14:03:16 | 0.0004237 | 0.018 | 39.5846 | 0 | 关闭
4825 | 6 | 5 | 恒流充电 | 02:40:13 | 33:17:13 | 0.152 | 2.7974 | 0.4058 | 893.92 | 0.4058 | 893.92 | 0 | 0 | 0.0009274 | 2042.82 | 0.0009274 | 2042.82 | 0 | 0 | 2023-05-13 14:03:21 | 0.0004251 | 0.0201 | 44.1983 | 0 | 关闭
4826 | 6 | 5 | 恒流充电 | 02:40:14 | 33:17:14 | 0.152 | 2.8001 | 0.4059 | 894.05 | 0.4059 | 894.05 | 0 | 0 | 0.0009276 | 2043.18 | 0.0009276 | 2043.18 | 0 | 0 | 2023-05-13 14:03:23 | 0.0004256 | 0.0219 | 48.2225 | 0 | 关闭
4827 | 7 | 2 | 搁置 | 00:00:00 | 33:17:14 | 0 | 2.7936 | 0 | 0 | 0 | 0 | 0 | 0 | 0 | 0 | 0 | 0 | 0 | 0 | 2023-05-13 14:03:23 | 0 | 0 | 0 | 0 | 关闭
4828 | 7 | 2 | 搁置 | 00:00:00 | 33:17:15 | 0 | 2.7797 | 0 | 0 | 0 | 0 | 0 | 0 | 0 | 0 | 0 | 0 | 0 | 0 | 2023-05-13 14:03:23 | 0 | 0 | 0 | 0 | 关闭
4829 | 7 | 2 | 搁置 | 00:00:00 | 33:17:15 | 0 | 2.7678 | 0 | 0 | 0 | 0 | 0 | 0 | 0 | 0 | 0 | 0 | 0 | 0 | 2023-05-13 14:03:24 | 0 | 0 | 0 | 0 | 关闭
4830 | 7 | 2 | 搁置 | 00:00:01 | 33:17:15 | 0 | 2.7559 | 0 | 0 | 0 | 0 | 0 | 0 | 0 | 0 | 0 | 0 | 0 | 0 | 2023-05-13 14:03:24 | 0 | 0 | 0 | 0 | 关闭
4831 | 7 | 2 | 搁置 | 00:00:01 | 33:17:16 | 0 | 2.743 | 0 | 0 | 0 | 0 | 0 | 0 | 0 | 0 | 0 | 0 | 0 | 0 | 2023-05-13 14:03:24 | 0 | 0 | 0 | 0 | 关闭
4832 | 7 | 2 | 搁置 | 00:00:01 | 33:17:16 | 0 | 2.7313 | 0 | 0 | 0 | 0 | 0 | 0 | 0 | 0 | 0 | 0 | 0 | 0 | 2023-05-13 14:03:25 | 0 | 0 | 0 | 0 | 关闭
4833 | 7 | 2 | 搁置 | 00:00:02 | 33:17:17 | 0 | 2.7193 | 0 | 0 | 0 | 0 | 0 | 0 | 0 | 0 | 0 | 0 | 0 | 0 | 2023-05-13 14:03:25 | 0 | 0 | 0 | 0 | 关闭
4834 | 7 | 2 | 搁置 | 00:00:02 | 33:17:17 | 0 | 2.7087 | 0 | 0 | 0 | 0 | 0 | 0 | 0 | 0 | 0 | 0 | 0 | 0 | 2023-05-13 14:03:26 | 0 | 0 | 0 | 0 | 关闭
4835 | 7 | 2 | 搁置 | 00:00:03 | 33:17:17 | 0 | 2.698 | 0 | 0 | 0 | 0 | 0 | 0 | 0 | 0 | 0 | 0 | 0 | 0 | 2023-05-13 14:03:26 | 0 | 0 | 0 | 0 | 关闭
4836 | 7 | 2 | 搁置 | 00:00:03 | 33:17:18 | 0 | 2.6863 | 0 | 0 | 0 | 0 | 0 | 0 | 0 | 0 | 0 | 0 | 0 | 0 | 2023-05-13 14:03:26 | 0 | 0 | 0 | 0 | 关闭
4837 | 7 | 2 | 搁置 | 00:00:04 | 33:17:18 | 0 | 2.6744 | 0 | 0 | 0 | 0 | 0 | 0 | 0 | 0 | 0 | 0 | 0 | 0 | 2023-05-13 14:03:27 | 0 | 0 | 0 | 0 | 关闭
4838 | 7 | 2 | 搁置 | 00:00:04 | 33:17:19 | 0 | 2.6638 | 0 | 0 | 0 | 0 | 0 | 0 | 0 | 0 | 0 | 0 | 0 | 0 | 2023-05-13 14:03:27 | 0 | 0 | 0 | 0 | 关闭
4839 | 7 | 2 | 搁置 | 00:00:05 | 33:17:19 | 0 | 2.653 | 0 | 0 | 0 | 0 | 0 | 0 | 0 | 0 | 0 | 0 | 0 | 0 | 2023-05-13 14:03:28 | 0 | 0 | 0 | 0 | 关闭
4840 | 7 | 2 | 搁置 | 00:00:05 | 33:17:20 | 0 | 2.6415 | 0 | 0 | 0 | 0 | 0 | 0 | 0 | 0 | 0 | 0 | 0 | 0 | 2023-05-13 14:03:29 | 0 | 0 | 0 | 0 | 关闭
4841 | 7 | 2 | 搁置 | 00:00:06 | 33:17:21 | 0 | 2.63 | 0 | 0 | 0 | 0 | 0 | 0 | 0 | 0 | 0 | 0 | 0 | 0 | 2023-05-13 14:03:29 | 0 | 0 | 0 | 0 | 关闭
4842 | 7 | 2 | 搁置 | 00:00:06 | 33:17:21 | 0 | 2.6197 | 0 | 0 | 0 | 0 | 0 | 0 | 0 | 0 | 0 | 0 | 0 | 0 | 2023-05-13 14:03:30 | 0 | 0 | 0 | 0 | 关闭
4843 | 7 | 2 | 搁置 | 00:00:07 | 33:17:22 | 0 | 2.6092 | 0 | 0 | 0 | 0 | 0 | 0 | 0 | 0 | 0 | 0 | 0 | 0 | 2023-05-13 14:03:30 | 0 | 0 | 0 | 0 | 关闭
4844 | 7 | 2 | 搁置 | 00:00:08 | 33:17:23 | 0 | 2.5978 | 0 | 0 | 0 | 0 | 0 | 0 | 0 | 0 | 0 | 0 | 0 | 0 | 2023-05-13 14:03:31 | 0 | 0 | 0 | 0 | 关闭
4845 | 7 | 2 | 搁置 | 00:00:08 | 33:17:23 | 0 | 2.5878 | 0 | 0 | 0 | 0 | 0 | 0 | 0 | 0 | 0 | 0 | 0 | 0 | 2023-05-13 14:03:32 | 0 | 0 | 0 | 0 | 关闭
4846 | 7 | 2 | 搁置 | 00:00:09 | 33:17:24 | 0 | 2.5778 | 0 | 0 | 0 | 0 | 0 | 0 | 0 | 0 | 0 | 0 | 0 | 0 | 2023-05-13 14:03:32 | 0 | 0 | 0 | 0 | 关闭
4847 | 7 | 2 | 搁置 | 00:00:10 | 33:17:25 | 0 | 2.5671 | 0 | 0 | 0 | 0 | 0 | 0 | 0 | 0 | 0 | 0 | 0 | 0 | 2023-05-13 14:03:33 | 0 | 0 | 0 | 0 | 关闭
4848 | 7 | 2 | 搁置 | 00:00:11 | 33:17:26 | 0 | 2.5561 | 0 | 0 | 0 | 0 | 0 | 0 | 0 | 0 | 0 | 0 | 0 | 0 | 2023-05-13 14:03:34 | 0 | 0 | 0 | 0 | 关闭
4849 | 7 | 2 | 搁置 | 00:00:12 | 33:17:27 | 0 | 2.5458 | 0 | 0 | 0 | 0 | 0 | 0 | 0 | 0 | 0 | 0 | 0 | 0 | 2023-05-13 14:03:35 | 0 | 0 | 0 | 0 | 关闭
4850 | 7 | 2 | 搁置 | 00:00:13 | 33:17:28 | 0 | 2.5355 | 0 | 0 | 0 | 0 | 0 | 0 | 0 | 0 | 0 | 0 | 0 | 0 | 2023-05-13 14:03:36 | 0 | 0 | 0 | 0 | 关闭
4851 | 7 | 2 | 搁置 | 00:00:14 | 33:17:29 | 0 | 2.5252 | 0 | 0 | 0 | 0 | 0 | 0 | 0 | 0 | 0 | 0 | 0 | 0 | 2023-05-13 14:03:37 | 0 | 0 | 0 | 0 | 关闭
4852 | 7 | 2 | 搁置 | 00:00:15 | 33:17:30 | 0 | 2.5152 | 0 | 0 | 0 | 0 | 0 | 0 | 0 | 0 | 0 | 0 | 0 | 0 | 2023-05-13 14:03:38 | 0 | 0 | 0 | 0 | 关闭
4853 | 7 | 2 | 搁置 | 00:00:16 | 33:17:31 | 0 | 2.5047 | 0 | 0 | 0 | 0 | 0 | 0 | 0 | 0 | 0 | 0 | 0 | 0 | 2023-05-13 14:03:40 | 0 | 0 | 0 | 0 | 关闭
4854 | 7 | 2 | 搁置 | 00:00:18 | 33:17:33 | 0 | 2.4943 | 0 | 0 | 0 | 0 | 0 | 0 | 0 | 0 | 0 | 0 | 0 | 0 | 2023-05-13 14:03:41 | 0 | 0 | 0 | 0 | 关闭
4855 | 7 | 2 | 搁置 | 00:00:20 | 33:17:35 | 0 | 2.4841 | 0 | 0 | 0 | 0 | 0 | 0 | 0 | 0 | 0 | 0 | 0 | 0 | 2023-05-13 14:03:43 | 0 | 0 | 0 | 0 | 关闭
4856 | 7 | 2 | 搁置 | 00:00:23 | 33:17:37 | 0 | 2.4738 | 0 | 0 | 0 | 0 | 0 | 0 | 0 | 0 | 0 | 0 | 0 | 0 | 2023-05-13 14:03:46 | 0 | 0 | 0 | 0 | 关闭
4857 | 7 | 2 | 搁置 | 00:00:26 | 33:17:41 | 0 | 2.4638 | 0 | 0 | 0 | 0 | 0 | 0 | 0 | 0 | 0 | 0 | 0 | 0 | 2023-05-13 14:03:49 | 0 | 0 | 0 | 0 | 关闭
4858 | 7 | 2 | 搁置 | 00:00:30 | 33:17:44 | 0 | 2.4554 | 0 | 0 | 0 | 0 | 0 | 0 | 0 | 0 | 0 | 0 | 0 | 0 | 2023-05-13 14:03:53 | 0 | 0 | 0 | 0 | 关闭
4859 | 7 | 2 | 搁置 | 00:00:35 | 33:17:50 | 0 | 2.4454 | 0 | 0 | 0 | 0 | 0 | 0 | 0 | 0 | 0 | 0 | 0 | 0 | 2023-05-13 14:03:59 | 0 | 0 | 0 | 0 | 关闭
4860 | 7 | 2 | 搁置 | 00:00:43 | 33:17:58 | 0 | 2.4354 | 0 | 0 | 0 | 0 | 0 | 0 | 0 | 0 | 0 | 0 | 0 | 0 | 2023-05-13 14:04:06 | 0 | 0 | 0 | 0 | 关闭
4861 | 7 | 2 | 搁置 | 00:00:54 | 33:18:09 | 0 | 2.4254 | 0 | 0 | 0 | 0 | 0 | 0 | 0 | 0 | 0 | 0 | 0 | 0 | 2023-05-13 14:04:18 | 0 | 0 | 0 | 0 | 关闭
4862 | 7 | 2 | 搁置 | 00:01:00 | 33:18:14 | 0 | 2.4218 | 0 | 0 | 0 | 0 | 0 | 0 | 0 | 0 | 0 | 0 | 0 | 0 | 2023-05-13 14:04:23 | 0 | 0 | 0 | 0 | 关闭
4863 | 7 | 3 | 恒流放电 | 00:00:00 | 33:18:14 | -0.1519 | 2.4161 | 0 | 0 | 0 | 0 | 0 | 0 | 0 | 0 | 0 | 0 | 0 | 0 | 2023-05-13 14:04:23 | -0.000367 | 0 | 0 | 0 | 关闭
4864 | 7 | 3 | 恒流放电 | 00:00:01 | 33:18:15 | -0.152 | 2.4059 | 0 | 0.09 | 0 | 0 | 0 | 0.09 | 1e-07 | 0.22 | 0 | 0 | 1e-07 | 0.22 | 2023-05-13 14:04:24 | -0.0003657 | -0.0041 | -9.1165 | 0 | 关闭
4865 | 7 | 3 | 恒流放电 | 00:00:03 | 33:18:17 | -0.152 | 2.3959 | 0.0001 | 0.28 | 0 | 0 | 0.0001 | 0.28 | 3e-07 | 0.67 | 0 | 0 | 3e-07 | 0.67 | 2023-05-13 14:04:26 | -0.0003642 | -0.0084 | -18.6013 | 0 | 关闭
4866 | 7 | 3 | 恒流放电 | 00:00:06 | 33:18:21 | -0.152 | 2.3859 | 0.0003 | 0.61 | 0 | 0 | 0.0003 | 0.61 | 7e-07 | 1.47 | 0 | 0 | 7e-07 | 1.47 | 2023-05-13 14:04:30 | -0.0003627 | -0.0152 | -33.482 | 0 | 关闭
4867 | 7 | 3 | 恒流放电 | 00:00:13 | 33:18:28 | -0.152 | 2.3759 | 0.0006 | 1.24 | 0 | 0 | 0.0006 | 1.24 | 1.3e-06 | 2.95 | 0 | 0 | 1.3e-06 | 2.95 | 2023-05-13 14:04:36 | -0.0003611 | -0.0283 | -62.3134 | 0 | 关闭
4868 | 7 | 3 | 恒流放电 | 00:00:27 | 33:18:42 | -0.152 | 2.3659 | 0.0012 | 2.56 | 0 | 0 | 0.0012 | 2.56 | 2.8e-06 | 6.08 | 0 | 0 | 2.8e-06 | 6.08 | 2023-05-13 14:04:50 | -0.0003596 | -0.06 | -132.068 | 0 | 关闭
4869 | 7 | 3 | 恒流放电 | 00:00:30 | 33:18:44 | -0.152 | 2.3647 | 0.0013 | 2.79 | 0 | 0 | 0.0013 | 2.79 | 3e-06 | 6.63 | 0 | 0 | 3e-06 | 6.63 | 2023-05-13 14:04:53 | -0.0003595 | -0.088 | -193.7612 | 0 | 关闭
4870 | 7 | 3 | 恒流放电 | 00:01:00 | 33:19:14 | -0.152 | 2.3562 | 0.0025 | 5.58 | 0 | 0 | 0.0025 | 5.58 | 6e-06 | 13.22 | 0 | 0 | 6e-06 | 13.22 | 2023-05-13 14:05:23 | -0.0003581 | -0.149 | -328.2521 | 0 | 关闭
4871 | 7 | 3 | 恒流放电 | 00:01:30 | 33:19:44 | -0.152 | 2.3512 | 0.0038 | 8.37 | 0 | 0 | 0.0038 | 8.37 | 9e-06 | 19.79 | 0 | 0 | 9e-06 | 19.79 | 2023-05-13 14:05:53 | -0.0003574 | -0.2533 | -558.025 | 0 | 关闭
4872 | 7 | 3 | 恒流放电 | 00:02:00 | 33:20:14 | -0.152 | 2.3477 | 0.0051 | 11.16 | 0 | 0 | 0.0051 | 11.16 | 1.2e-05 | 26.34 | 0 | 0 | 1.2e-05 | 26.34 | 2023-05-13 14:06:23 | -0.0003568 | -0.3619 | -797.1715 | 0 | 关闭
4873 | 7 | 3 | 恒流放电 | 00:02:30 | 33:20:44 | -0.152 | 2.3448 | 0.0063 | 13.95 | 0 | 0 | 0.0063 | 13.95 | 1.49e-05 | 32.89 | 0 | 0 | 1.49e-05 | 32.89 | 2023-05-13 14:06:53 | -0.0003564 | -0.4368 | -962.1057 | 0 | 关闭
4874 | 7 | 3 | 恒流放电 | 00:03:00 | 33:21:14 | -0.152 | 2.3423 | 0.0076 | 16.74 | 0 | 0 | 0.0076 | 16.74 | 1.79e-05 | 39.43 | 0 | 0 | 1.79e-05 | 39.43 | 2023-05-13 14:07:23 | -0.000356 | -0.5067 | -1116.0524 | 0 | 关闭
4875 | 7 | 3 | 恒流放电 | 00:03:30 | 33:21:44 | -0.152 | 2.3401 | 0.0089 | 19.53 | 0 | 0 | 0.0089 | 19.53 | 2.09e-05 | 45.96 | 0 | 0 | 2.09e-05 | 45.96 | 2023-05-13 14:07:53 | -0.0003557 | -0.5758 | -1268.233 | 0 | 关闭
4876 | 7 | 3 | 恒流放电 | 00:04:00 | 33:22:14 | -0.152 | 2.3382 | 0.0101 | 22.32 | 0 | 0 | 0.0101 | 22.32 | 2.38e-05 | 52.48 | 0 | 0 | 2.38e-05 | 52.48 | 2023-05-13 14:08:23 | -0.0003554 | -0.6667 | -1468.461 | 0 | 关闭
4877 | 7 | 3 | 恒流放电 | 00:04:30 | 33:22:44 | -0.152 | 2.3365 | 0.0114 | 25.11 | 0 | 0 | 0.0114 | 25.11 | 2.68e-05 | 59.01 | 0 | 0 | 2.68e-05 | 59.01 | 2023-05-13 14:08:53 | -0.0003552 | -0.7451 | -1641.2391 | 0 | 关闭
4878 | 7 | 3 | 恒流放电 | 00:05:00 | 33:23:14 | -0.152 | 2.3348 | 0.0127 | 27.9 | 0 | 0 | 0.0127 | 27.9 | 2.97e-05 | 65.52 | 0 | 0 | 2.97e-05 | 65.52 | 2023-05-13 14:09:23 | -0.0003549 | -0.7451 | -1641.2175 | 0 | 关闭
4879 | 7 | 3 | 恒流放电 | 00:05:30 | 33:23:44 | -0.152 | 2.3333 | 0.0139 | 30.69 | 0 | 0 | 0.0139 | 30.69 | 3.27e-05 | 72.03 | 0 | 0 | 3.27e-05 | 72.03 | 2023-05-13 14:09:53 | -0.0003547 | -0.8445 | -1860.0383 | 0 | 关闭
4880 | 7 | 3 | 恒流放电 | 00:06:00 | 33:24:14 | -0.152 | 2.3318 | 0.0152 | 33.48 | 0 | 0 | 0.0152 | 33.48 | 3.57e-05 | 78.54 | 0 | 0 | 3.57e-05 | 78.54 | 2023-05-13 14:10:23 | -0.0003545 | -0.8445 | -1860.0383 | 0 | 关闭
4881 | 7 | 3 | 恒流放电 | 00:06:30 | 33:24:44 | -0.152 | 2.3305 | 0.0165 | 36.27 | 0 | 0 | 0.0165 | 36.27 | 3.86e-05 | 85.05 | 0 | 0 | 3.86e-05 | 85.05 | 2023-05-13 14:10:53 | -0.0003543 | -0.9744 | -2146.2075 | 0 | 关闭
4882 | 7 | 3 | 恒流放电 | 00:07:00 | 33:25:14 | -0.152 | 2.3293 | 0.0177 | 39.06 | 0 | 0 | 0.0177 | 39.06 | 4.16e-05 | 91.55 | 0 | 0 | 4.16e-05 | 91.55 | 2023-05-13 14:11:23 | -0.0003541 | -1.0556 | -2325.053 | 0 | 关闭
4883 | 7 | 3 | 恒流放电 | 00:07:30 | 33:25:44 | -0.152 | 2.3281 | 0.019 | 41.85 | 0 | 0 | 0.019 | 41.85 | 4.45e-05 | 98.04 | 0 | 0 | 4.45e-05 | 98.04 | 2023-05-13 14:11:53 | -0.0003539 | -1.0556 | -2325.0734 | 0 | 关闭
4884 | 7 | 3 | 恒流放电 | 00:08:00 | 33:26:14 | -0.152 | 2.327 | 0.0203 | 44.64 | 0 | 0 | 0.0203 | 44.64 | 4.75e-05 | 104.54 | 0 | 0 | 4.75e-05 | 104.54 | 2023-05-13 14:12:23 | -0.0003537 | -1.1516 | -2536.4604 | 0 | 关闭
4885 | 7 | 3 | 恒流放电 | 00:08:30 | 33:26:44 | -0.152 | 2.3259 | 0.0215 | 47.43 | 0 | 0 | 0.0215 | 47.43 | 5.04e-05 | 111.03 | 0 | 0 | 5.04e-05 | 111.03 | 2023-05-13 14:12:53 | -0.0003536 | -1.1517 | -2536.7052 | 0 | 关闭
4886 | 7 | 3 | 恒流放电 | 00:09:00 | 33:27:14 | -0.152 | 2.3247 | 0.0228 | 50.22 | 0 | 0 | 0.0228 | 50.22 | 5.34e-05 | 117.52 | 0 | 0 | 5.34e-05 | 117.52 | 2023-05-13 14:13:23 | -0.0003534 | -1.0557 | -2325.2876 | 0 | 关闭
4887 | 7 | 3 | 恒流放电 | 00:09:30 | 33:27:44 | -0.152 | 2.3236 | 0.0241 | 53.01 | 0 | 0 | 0.0241 | 53.01 | 5.63e-05 | 124 | 0 | 0 | 5.63e-05 | 124 | 2023-05-13 14:13:53 | -0.0003532 | -1.1515 | -2536.3102 | 0 | 关闭
4888 | 7 | 3 | 恒流放电 | 00:10:00 | 33:28:14 | -0.152 | 2.3227 | 0.0253 | 55.8 | 0 | 0 | 0.0253 | 55.8 | 5.92e-05 | 130.48 | 0 | 0 | 5.92e-05 | 130.48 | 2023-05-13 14:14:23 | -0.000353 | -1.4074 | -3099.9143 | 0 | 关闭
4889 | 7 | 3 | 恒流放电 | 00:10:30 | 33:28:44 | -0.152 | 2.3218 | 0.0266 | 58.59 | 0 | 0 | 0.0266 | 58.59 | 6.22e-05 | 136.96 | 0 | 0 | 6.22e-05 | 136.96 | 2023-05-13 14:14:53 | -0.0003529 | -1.4074 | -3099.9619 | 0 | 关闭
4890 | 7 | 3 | 恒流放电 | 00:11:00 | 33:29:14 | -0.152 | 2.3208 | 0.0279 | 61.38 | 0 | 0 | 0.0279 | 61.38 | 6.51e-05 | 143.44 | 0 | 0 | 6.51e-05 | 143.44 | 2023-05-13 14:15:23 | -0.0003528 | -1.2666 | -2789.9351 | 0 | 关闭
4891 | 7 | 3 | 恒流放电 | 00:11:30 | 33:29:44 | -0.152 | 2.3199 | 0.0291 | 64.17 | 0 | 0 | 0.0291 | 64.17 | 6.81e-05 | 149.91 | 0 | 0 | 6.81e-05 | 149.91 | 2023-05-13 14:15:53 | -0.0003526 | -1.4074 | -3099.9347 | 0 | 关闭
4892 | 7 | 3 | 恒流放电 | 00:12:00 | 33:30:14 | -0.152 | 2.319 | 0.0304 | 66.96 | 0 | 0 | 0.0304 | 66.96 | 7.1e-05 | 156.38 | 0 | 0 | 7.1e-05 | 156.38 | 2023-05-13 14:16:23 | -0.0003525 | -1.4074 | -3099.9279 | 0 | 关闭
4893 | 7 | 3 | 恒流放电 | 00:12:30 | 33:30:44 | -0.152 | 2.3182 | 0.0317 | 69.75 | 0 | 0 | 0.0317 | 69.75 | 7.39e-05 | 162.85 | 0 | 0 | 7.39e-05 | 162.85 | 2023-05-13 14:16:53 | -0.0003523 | -1.5833 | -3487.4036 | 0 | 关闭
4894 | 7 | 3 | 恒流放电 | 00:13:00 | 33:31:14 | -0.152 | 2.3173 | 0.0329 | 72.54 | 0 | 0 | 0.0329 | 72.54 | 7.69e-05 | 169.32 | 0 | 0 | 7.69e-05 | 169.32 | 2023-05-13 14:17:23 | -0.0003522 | -1.4074 | -3099.9279 | 0 | 关闭
4895 | 7 | 3 | 恒流放电 | 00:13:30 | 33:31:44 | -0.152 | 2.3164 | 0.0342 | 75.33 | 0 | 0 | 0.0342 | 75.33 | 7.98e-05 | 175.78 | 0 | 0 | 7.98e-05 | 175.78 | 2023-05-13 14:17:53 | -0.0003521 | -1.4074 | -3099.9007 | 0 | 关闭
4896 | 7 | 3 | 恒流放电 | 00:14:00 | 33:32:14 | -0.152 | 2.3157 | 0.0355 | 78.12 | 0 | 0 | 0.0355 | 78.12 | 8.27e-05 | 182.24 | 0 | 0 | 8.27e-05 | 182.24 | 2023-05-13 14:18:23 | -0.000352 | -1.8095 | -3985.6042 | 0 | 关闭
4897 | 7 | 3 | 恒流放电 | 00:14:30 | 33:32:44 | -0.152 | 2.3149 | 0.0367 | 80.91 | 0 | 0 | 0.0367 | 80.91 | 8.57e-05 | 188.7 | 0 | 0 | 8.57e-05 | 188.7 | 2023-05-13 14:18:53 | -0.0003518 | -1.5833 | -3487.3348 | 0 | 关闭
4898 | 7 | 3 | 恒流放电 | 00:15:00 | 33:33:14 | -0.152 | 2.3142 | 0.038 | 83.7 | 0 | 0 | 0.038 | 83.7 | 8.86e-05 | 195.16 | 0 | 0 | 8.86e-05 | 195.16 | 2023-05-13 14:19:23 | -0.0003517 | -1.8094 | -3985.5692 | 0 | 关闭
4899 | 7 | 3 | 恒流放电 | 00:15:30 | 33:33:44 | -0.152 | 2.3134 | 0.0393 | 86.49 | 0 | 0 | 0.0393 | 86.49 | 9.15e-05 | 201.62 | 0 | 0 | 9.15e-05 | 201.62 | 2023-05-13 14:19:53 | -0.0003516 | -1.5833 | -3487.3424 | 0 | 关闭
4900 | 7 | 3 | 恒流放电 | 00:16:00 | 33:34:14 | -0.152 | 2.3126 | 0.0405 | 89.28 | 0 | 0 | 0.0405 | 89.28 | 9.45e-05 | 208.07 | 0 | 0 | 9.45e-05 | 208.07 | 2023-05-13 14:20:23 | -0.0003515 | -1.5833 | -3487.3654 | 0 | 关闭
4901 | 7 | 3 | 恒流放电 | 00:16:30 | 33:34:44 | -0.152 | 2.3118 | 0.0418 | 92.07 | 0 | 0 | 0.0418 | 92.07 | 9.74e-05 | 214.52 | 0 | 0 | 9.74e-05 | 214.52 | 2023-05-13 14:20:53 | -0.0003514 | -1.5833 | -3487.3654 | 0 | 关闭
4902 | 7 | 3 | 恒流放电 | 00:17:00 | 33:35:14 | -0.152 | 2.311 | 0.0431 | 94.86 | 0 | 0 | 0.0431 | 94.86 | 0.0001003 | 220.97 | 0 | 0 | 0.0001003 | 220.97 | 2023-05-13 14:21:23 | -0.0003513 | -1.5833 | -3487.3654 | 0 | 关闭
4903 | 7 | 3 | 恒流放电 | 00:17:30 | 33:35:44 | -0.152 | 2.3104 | 0.0443 | 97.65 | 0 | 0 | 0.0443 | 97.65 | 0.0001032 | 227.41 | 0 | 0 | 0.0001032 | 227.41 | 2023-05-13 14:21:53 | -0.0003512 | -2.111 | -4649.8205 | 0 | 关闭
4904 | 7 | 3 | 恒流放电 | 00:18:00 | 33:36:14 | -0.152 | 2.3095 | 0.0456 | 100.44 | 0 | 0 | 0.0456 | 100.44 | 0.0001062 | 233.86 | 0 | 0 | 0.0001062 | 233.86 | 2023-05-13 14:22:23 | -0.000351 | -1.4073 | -3099.8871 | 0 | 关闭
4905 | 7 | 3 | 恒流放电 | 00:18:30 | 33:36:44 | -0.152 | 2.3088 | 0.0469 | 103.23 | 0 | 0 | 0.0469 | 103.23 | 0.0001091 | 240.3 | 0 | 0 | 0.0001091 | 240.3 | 2023-05-13 14:22:53 | -0.0003509 | -1.8095 | -3985.5779 | 0 | 关闭
4906 | 7 | 3 | 恒流放电 | 00:19:00 | 33:37:14 | -0.152 | 2.3081 | 0.0481 | 106.02 | 0 | 0 | 0.0481 | 106.02 | 0.000112 | 246.74 | 0 | 0 | 0.000112 | 246.74 | 2023-05-13 14:23:23 | -0.0003508 | -1.8095 | -3985.5779 | 0 | 关闭
4907 | 7 | 3 | 恒流放电 | 00:19:30 | 33:37:44 | -0.152 | 2.3073 | 0.0494 | 108.81 | 0 | 0 | 0.0494 | 108.81 | 0.0001149 | 253.18 | 0 | 0 | 0.0001149 | 253.18 | 2023-05-13 14:23:53 | -0.0003507 | -1.5833 | -3487.4266 | 0 | 关闭
4908 | 7 | 3 | 恒流放电 | 00:20:00 | 33:38:14 | -0.152 | 2.3066 | 0.0507 | 111.6 | 0 | 0 | 0.0507 | 111.6 | 0.0001179 | 259.62 | 0 | 0 | 0.0001179 | 259.62 | 2023-05-13 14:24:23 | -0.0003506 | -1.8095 | -3985.5954 | 0 | 关闭
4909 | 7 | 3 | 恒流放电 | 00:20:30 | 33:38:44 | -0.152 | 2.306 | 0.0519 | 114.39 | 0 | 0 | 0.0519 | 114.39 | 0.0001208 | 266.05 | 0 | 0 | 0.0001208 | 266.05 | 2023-05-13 14:24:53 | -0.0003505 | -2.111 | -4649.8817 | 0 | 关闭
4910 | 7 | 3 | 恒流放电 | 00:21:00 | 33:39:14 | -0.152 | 2.3053 | 0.0532 | 117.18 | 0 | 0 | 0.0532 | 117.18 | 0.0001237 | 272.48 | 0 | 0 | 0.0001237 | 272.48 | 2023-05-13 14:25:23 | -0.0003504 | -1.8094 | -3985.5605 | 0 | 关闭
4911 | 7 | 3 | 恒流放电 | 00:21:30 | 33:39:44 | -0.152 | 2.3046 | 0.0545 | 119.97 | 0 | 0 | 0.0545 | 119.97 | 0.0001266 | 278.91 | 0 | 0 | 0.0001266 | 278.91 | 2023-05-13 14:25:53 | -0.0003503 | -1.8095 | -3985.5779 | 0 | 关闭
4912 | 7 | 3 | 恒流放电 | 00:22:00 | 33:40:14 | -0.152 | 2.3039 | 0.0557 | 122.76 | 0 | 0 | 0.0557 | 122.76 | 0.0001295 | 285.34 | 0 | 0 | 0.0001295 | 285.34 | 2023-05-13 14:26:23 | -0.0003502 | -1.8095 | -3985.6129 | 0 | 关闭
4913 | 7 | 3 | 恒流放电 | 00:22:30 | 33:40:44 | -0.152 | 2.3032 | 0.057 | 125.55 | 0 | 0 | 0.057 | 125.55 | 0.0001325 | 291.77 | 0 | 0 | 0.0001325 | 291.77 | 2023-05-13 14:26:53 | -0.0003501 | -1.8094 | -3985.5255 | 0 | 关闭
4914 | 7 | 3 | 恒流放电 | 00:23:00 | 33:41:14 | -0.152 | 2.3025 | 0.0583 | 128.34 | 0 | 0 | 0.0583 | 128.34 | 0.0001354 | 298.19 | 0 | 0 | 0.0001354 | 298.19 | 2023-05-13 14:27:23 | -0.00035 | -1.8094 | -3985.5255 | 0 | 关闭
4915 | 7 | 3 | 恒流放电 | 00:23:30 | 33:41:44 | -0.152 | 2.3018 | 0.0595 | 131.13 | 0 | 0 | 0.0595 | 131.13 | 0.0001383 | 304.62 | 0 | 0 | 0.0001383 | 304.62 | 2023-05-13 14:27:53 | -0.0003499 | -1.8095 | -3985.5779 | 0 | 关闭
4916 | 7 | 3 | 恒流放电 | 00:24:00 | 33:42:14 | -0.152 | 2.3011 | 0.0608 | 133.92 | 0 | 0 | 0.0608 | 133.92 | 0.0001412 | 311.04 | 0 | 0 | 0.0001412 | 311.04 | 2023-05-13 14:28:23 | -0.0003497 | -1.8094 | -3985.5605 | 0 | 关闭
4917 | 7 | 3 | 恒流放电 | 00:24:30 | 33:42:44 | -0.152 | 2.3004 | 0.0621 | 136.71 | 0 | 0 | 0.0621 | 136.71 | 0.0001441 | 317.46 | 0 | 0 | 0.0001441 | 317.46 | 2023-05-13 14:28:53 | -0.0003496 | -1.8094 | -3985.5605 | 0 | 关闭
4918 | 7 | 3 | 恒流放电 | 00:25:00 | 33:43:14 | -0.152 | 2.2997 | 0.0633 | 139.5 | 0 | 0 | 0.0633 | 139.5 | 0.000147 | 323.87 | 0 | 0 | 0.000147 | 323.87 | 2023-05-13 14:29:23 | -0.0003495 | -1.8094 | -3985.5605 | 0 | 关闭
4919 | 7 | 3 | 恒流放电 | 00:25:30 | 33:43:44 | -0.152 | 2.2989 | 0.0646 | 142.29 | 0 | 0 | 0.0646 | 142.29 | 0.00015 | 330.29 | 0 | 0 | 0.00015 | 330.29 | 2023-05-13 14:29:53 | -0.0003494 | -1.5833 | -3487.3348 | 0 | 关闭
4920 | 7 | 3 | 恒流放电 | 00:26:00 | 33:44:14 | -0.152 | 2.2982 | 0.0659 | 145.08 | 0 | 0 | 0.0659 | 145.08 | 0.0001529 | 336.7 | 0 | 0 | 0.0001529 | 336.7 | 2023-05-13 14:30:23 | -0.0003493 | -1.8094 | -3985.543 | 0 | 关闭
4921 | 7 | 3 | 恒流放电 | 00:26:30 | 33:44:44 | -0.152 | 2.2975 | 0.0671 | 147.87 | 0 | 0 | 0.0671 | 147.87 | 0.0001558 | 343.11 | 0 | 0 | 0.0001558 | 343.11 | 2023-05-13 14:30:53 | -0.0003492 | -1.8094 | -3985.508 | 0 | 关闭
4922 | 7 | 3 | 恒流放电 | 00:27:00 | 33:45:14 | -0.152 | 2.2967 | 0.0684 | 150.66 | 0 | 0 | 0.0684 | 150.66 | 0.0001587 | 349.52 | 0 | 0 | 0.0001587 | 349.52 | 2023-05-13 14:31:23 | -0.0003491 | -1.5832 | -3487.3195 | 0 | 关闭
4923 | 7 | 3 | 恒流放电 | 00:27:30 | 33:45:44 | -0.152 | 2.2961 | 0.0697 | 153.45 | 0 | 0 | 0.0697 | 153.45 | 0.0001616 | 355.93 | 0 | 0 | 0.0001616 | 355.93 | 2023-05-13 14:31:53 | -0.000349 | -2.111 | -4649.6778 | 0 | 关闭
4924 | 7 | 3 | 恒流放电 | 00:28:00 | 33:46:14 | -0.152 | 2.2953 | 0.0709 | 156.24 | 0 | 0 | 0.0709 | 156.24 | 0.0001645 | 362.33 | 0 | 0 | 0.0001645 | 362.33 | 2023-05-13 14:32:23 | -0.0003489 | -1.5832 | -3487.3042 | 0 | 关闭
4925 | 7 | 3 | 恒流放电 | 00:28:30 | 33:46:44 | -0.152 | 2.2945 | 0.0722 | 159.03 | 0 | 0 | 0.0722 | 159.03 | 0.0001674 | 368.73 | 0 | 0 | 0.0001674 | 368.73 | 2023-05-13 14:32:53 | -0.0003488 | -1.5832 | -3487.3195 | 0 | 关闭
4926 | 7 | 3 | 恒流放电 | 00:29:00 | 33:47:14 | -0.152 | 2.2937 | 0.0735 | 161.82 | 0 | 0 | 0.0735 | 161.82 | 0.0001703 | 375.13 | 0 | 0 | 0.0001703 | 375.13 | 2023-05-13 14:33:23 | -0.0003486 | -1.5832 | -3487.3195 | 0 | 关闭
4927 | 7 | 3 | 恒流放电 | 00:29:30 | 33:47:44 | -0.152 | 2.2929 | 0.0747 | 164.61 | 0 | 0 | 0.0747 | 164.61 | 0.0001732 | 381.53 | 0 | 0 | 0.0001732 | 381.53 | 2023-05-13 14:33:53 | -0.0003485 | -1.5833 | -3487.3348 | 0 | 关闭
4928 | 7 | 3 | 恒流放电 | 00:30:00 | 33:48:14 | -0.152 | 2.2921 | 0.076 | 167.4 | 0 | 0 | 0.076 | 167.4 | 0.0001761 | 387.93 | 0 | 0 | 0.0001761 | 387.93 | 2023-05-13 14:34:23 | -0.0003484 | -1.5832 | -3487.3042 | 0 | 关闭
4929 | 7 | 3 | 恒流放电 | 00:30:30 | 33:48:44 | -0.152 | 2.2911 | 0.0773 | 170.19 | 0 | 0 | 0.0773 | 170.19 | 0.000179 | 394.32 | 0 | 0 | 0.000179 | 394.32 | 2023-05-13 14:34:53 | -0.0003482 | -1.2666 | -2789.8311 | 0 | 关闭
4930 | 7 | 3 | 恒流放电 | 00:31:00 | 33:49:14 | -0.152 | 2.2902 | 0.0785 | 172.98 | 0 | 0 | 0.0785 | 172.98 | 0.0001819 | 400.71 | 0 | 0 | 0.0001819 | 400.71 | 2023-05-13 14:35:23 | -0.0003481 | -1.4073 | -3099.826 | 0 | 关闭
4931 | 7 | 3 | 恒流放电 | 00:31:30 | 33:49:44 | -0.152 | 2.2892 | 0.0798 | 175.77 | 0 | 0 | 0.0798 | 175.77 | 0.0001848 | 407.1 | 0 | 0 | 0.0001848 | 407.1 | 2023-05-13 14:35:53 | -0.0003479 | -1.2666 | -2789.8434 | 0 | 关闭
4932 | 7 | 3 | 恒流放电 | 00:32:00 | 33:50:14 | -0.152 | 2.2881 | 0.0811 | 178.56 | 0 | 0 | 0.0811 | 178.56 | 0.0001877 | 413.48 | 0 | 0 | 0.0001877 | 413.48 | 2023-05-13 14:36:23 | -0.0003478 | -1.1514 | -2536.2101 | 0 | 关闭
4933 | 7 | 3 | 恒流放电 | 00:32:30 | 33:50:44 | -0.152 | 2.2871 | 0.0823 | 181.35 | 0 | 0 | 0.0823 | 181.35 | 0.0001906 | 419.87 | 0 | 0 | 0.0001906 | 419.87 | 2023-05-13 14:36:53 | -0.0003476 | -1.2666 | -2789.8556 | 0 | 关闭
4934 | 7 | 3 | 恒流放电 | 00:33:00 | 33:51:14 | -0.152 | 2.2858 | 0.0836 | 184.14 | 0 | 0 | 0.0836 | 184.14 | 0.0001935 | 426.24 | 0 | 0 | 0.0001935 | 426.24 | 2023-05-13 14:37:23 | -0.0003474 | -0.9743 | -2146.0239 | 0 | 关闭
4935 | 7 | 3 | 恒流放电 | 00:33:30 | 33:51:44 | -0.152 | 2.2845 | 0.0849 | 186.93 | 0 | 0 | 0.0849 | 186.93 | 0.0001964 | 432.62 | 0 | 0 | 0.0001964 | 432.62 | 2023-05-13 14:37:53 | -0.0003472 | -0.9743 | -2146.0051 | 0 | 关闭
4936 | 7 | 3 | 恒流放电 | 00:34:00 | 33:52:14 | -0.152 | 2.283 | 0.0861 | 189.72 | 0 | 0 | 0.0861 | 189.72 | 0.0001993 | 438.99 | 0 | 0 | 0.0001993 | 438.99 | 2023-05-13 14:38:23 | -0.000347 | -0.8444 | -1859.9445 | 0 | 关闭
4937 | 7 | 3 | 恒流放电 | 00:34:30 | 33:52:44 | -0.152 | 2.2815 | 0.0874 | 192.51 | 0 | 0 | 0.0874 | 192.51 | 0.0002022 | 445.36 | 0 | 0 | 0.0002022 | 445.36 | 2023-05-13 14:38:53 | -0.0003468 | -0.8444 | -1859.9282 | 0 | 关闭
4938 | 7 | 3 | 恒流放电 | 00:35:00 | 33:53:14 | -0.152 | 2.2796 | 0.0887 | 195.3 | 0 | 0 | 0.0887 | 195.3 | 0.0002051 | 451.72 | 0 | 0 | 0.0002051 | 451.72 | 2023-05-13 14:39:23 | -0.0003465 | -0.6666 | -1468.3451 | 0 | 关闭
4939 | 7 | 3 | 恒流放电 | 00:35:30 | 33:53:44 | -0.152 | 2.2776 | 0.0899 | 198.09 | 0 | 0 | 0.0899 | 198.09 | 0.000208 | 458.08 | 0 | 0 | 0.000208 | 458.08 | 2023-05-13 14:39:53 | -0.0003462 | -0.6333 | -1394.9523 | 0 | 关闭
4940 | 7 | 3 | 恒流放电 | 00:36:00 | 33:54:14 | -0.152 | 2.2753 | 0.0912 | 200.88 | 0 | 0 | 0.0912 | 200.88 | 0.0002109 | 464.43 | 0 | 0 | 0.0002109 | 464.43 | 2023-05-13 14:40:23 | -0.0003458 | -0.5507 | -1212.9913 | 0 | 关闭
4941 | 7 | 3 | 恒流放电 | 00:36:30 | 33:54:44 | -0.152 | 2.2726 | 0.0925 | 203.67 | 0 | 0 | 0.0925 | 203.67 | 0.0002137 | 470.77 | 0 | 0 | 0.0002137 | 470.77 | 2023-05-13 14:40:53 | -0.0003454 | -0.4691 | -1033.3116 | 0 | 关闭
4942 | 7 | 3 | 恒流放电 | 00:37:00 | 33:55:14 | -0.152 | 2.2694 | 0.0937 | 206.46 | 0 | 0 | 0.0937 | 206.46 | 0.0002166 | 477.11 | 0 | 0 | 0.0002166 | 477.11 | 2023-05-13 14:41:23 | -0.0003449 | -0.3958 | -871.8413 | 0 | 关闭
4943 | 7 | 3 | 恒流放电 | 00:37:30 | 33:55:44 | -0.152 | 2.266 | 0.095 | 209.25 | 0 | 0 | 0.095 | 209.25 | 0.0002195 | 483.44 | 0 | 0 | 0.0002195 | 483.44 | 2023-05-13 14:41:53 | -0.0003444 | -0.3725 | -820.5494 | 0 | 关闭
4944 | 7 | 3 | 恒流放电 | 00:38:00 | 33:56:14 | -0.152 | 2.2621 | 0.0963 | 212.04 | 0 | 0 | 0.0963 | 212.04 | 0.0002223 | 489.75 | 0 | 0 | 0.0002223 | 489.75 | 2023-05-13 14:42:23 | -0.0003438 | -0.3248 | -715.3633 | 0 | 关闭
4945 | 7 | 3 | 恒流放电 | 00:38:30 | 33:56:44 | -0.152 | 2.2576 | 0.0975 | 214.83 | 0 | 0 | 0.0975 | 214.83 | 0.0002252 | 496.06 | 0 | 0 | 0.0002252 | 496.06 | 2023-05-13 14:42:53 | -0.0003431 | -0.2815 | -619.9815 | 0 | 关闭
4946 | 7 | 3 | 恒流放电 | 00:39:00 | 33:57:14 | -0.152 | 2.2528 | 0.0988 | 217.62 | 0 | 0 | 0.0988 | 217.62 | 0.0002281 | 502.35 | 0 | 0 | 0.0002281 | 502.35 | 2023-05-13 14:43:23 | -0.0003424 | -0.2639 | -581.2276 | 0 | 关闭
4947 | 7 | 3 | 恒流放电 | 00:39:30 | 33:57:44 | -0.152 | 2.2476 | 0.1001 | 220.41 | 0 | 0 | 0.1001 | 220.41 | 0.0002309 | 508.63 | 0 | 0 | 0.0002309 | 508.63 | 2023-05-13 14:43:53 | -0.0003416 | -0.2436 | -536.5178 | 0 | 关闭
4948 | 7 | 3 | 恒流放电 | 00:40:00 | 33:58:14 | -0.152 | 2.2418 | 0.1013 | 223.2 | 0 | 0 | 0.1013 | 223.2 | 0.0002338 | 514.89 | 0 | 0 | 0.0002338 | 514.89 | 2023-05-13 14:44:23 | -0.0003407 | -0.2184 | -481.0201 | 0 | 关闭
4949 | 7 | 3 | 恒流放电 | 00:40:30 | 33:58:44 | -0.152 | 2.2355 | 0.1026 | 225.99 | 0 | 0 | 0.1026 | 225.99 | 0.0002366 | 521.14 | 0 | 0 | 0.0002366 | 521.14 | 2023-05-13 14:44:53 | -0.0003398 | -0.201 | -442.8401 | 0 | 关闭
4950 | 7 | 3 | 恒流放电 | 00:41:00 | 33:59:14 | -0.152 | 2.2289 | 0.1039 | 228.78 | 0 | 0 | 0.1039 | 228.78 | 0.0002394 | 527.36 | 0 | 0 | 0.0002394 | 527.36 | 2023-05-13 14:45:23 | -0.0003388 | -0.1919 | -422.711 | 0 | 关闭
4951 | 7 | 3 | 恒流放电 | 00:41:30 | 33:59:44 | -0.152 | 2.222 | 0.1051 | 231.57 | 0 | 0 | 0.1051 | 231.57 | 0.0002422 | 533.57 | 0 | 0 | 0.0002422 | 533.57 | 2023-05-13 14:45:53 | -0.0003377 | -0.1836 | -404.3358 | 0 | 关闭
4952 | 7 | 3 | 恒流放电 | 00:42:00 | 34:00:14 | -0.152 | 2.215 | 0.1064 | 234.36 | 0 | 0 | 0.1064 | 234.36 | 0.0002451 | 539.76 | 0 | 0 | 0.0002451 | 539.76 | 2023-05-13 14:46:23 | -0.0003367 | -0.1809 | -398.5595 | 0 | 关闭
4953 | 7 | 3 | 恒流放电 | 00:42:30 | 34:00:44 | -0.152 | 2.2082 | 0.1077 | 237.14 | 0 | 0 | 0.1077 | 237.14 | 0.0002479 | 545.93 | 0 | 0 | 0.0002479 | 545.93 | 2023-05-13 14:46:53 | -0.0003356 | -0.1863 | -410.2783 | 0 | 关闭
4954 | 7 | 3 | 恒流放电 | 00:43:00 | 34:01:14 | -0.152 | 2.2017 | 0.1089 | 239.93 | 0 | 0 | 0.1089 | 239.93 | 0.0002506 | 552.08 | 0 | 0 | 0.0002506 | 552.08 | 2023-05-13 14:47:23 | -0.0003346 | -0.1949 | -429.2104 | 0 | 关闭
4955 | 7 | 3 | 恒流放电 | 00:43:30 | 34:01:44 | -0.152 | 2.1955 | 0.1102 | 242.72 | 0 | 0 | 0.1102 | 242.72 | 0.0002534 | 558.22 | 0 | 0 | 0.0002534 | 558.22 | 2023-05-13 14:47:53 | -0.0003337 | -0.2043 | -449.9826 | 0 | 关闭
4956 | 7 | 3 | 恒流放电 | 00:44:00 | 34:02:14 | -0.152 | 2.1895 | 0.1115 | 245.51 | 0 | 0 | 0.1115 | 245.51 | 0.0002562 | 564.33 | 0 | 0 | 0.0002562 | 564.33 | 2023-05-13 14:48:23 | -0.0003328 | -0.2111 | -464.978 | 0 | 关闭
4957 | 7 | 3 | 恒流放电 | 00:44:30 | 34:02:44 | -0.152 | 2.1839 | 0.1127 | 248.3 | 0 | 0 | 0.1127 | 248.3 | 0.000259 | 570.43 | 0 | 0 | 0.000259 | 570.43 | 2023-05-13 14:48:53 | -0.000332 | -0.2262 | -498.1907 | 0 | 关闭
4958 | 7 | 3 | 恒流放电 | 00:45:00 | 34:03:14 | -0.152 | 2.1784 | 0.114 | 251.09 | 0 | 0 | 0.114 | 251.09 | 0.0002617 | 576.52 | 0 | 0 | 0.0002617 | 576.52 | 2023-05-13 14:49:23 | -0.0003311 | -0.2303 | -507.2531 | 0 | 关闭
4959 | 7 | 3 | 恒流放电 | 00:45:30 | 34:03:44 | -0.152 | 2.1733 | 0.1153 | 253.88 | 0 | 0 | 0.1153 | 253.88 | 0.0002645 | 582.59 | 0 | 0 | 0.0002645 | 582.59 | 2023-05-13 14:49:53 | -0.0003303 | -0.2484 | -547.0329 | 0 | 关闭
4960 | 7 | 3 | 恒流放电 | 00:46:00 | 34:04:14 | -0.152 | 2.1683 | 0.1165 | 256.67 | 0 | 0 | 0.1165 | 256.67 | 0.0002672 | 588.65 | 0 | 0 | 0.0002672 | 588.65 | 2023-05-13 14:50:23 | -0.0003296 | -0.2533 | -557.9687 | 0 | 关闭
4961 | 7 | 3 | 恒流放电 | 00:46:30 | 34:04:44 | -0.152 | 2.1633 | 0.1178 | 259.46 | 0 | 0 | 0.1178 | 259.46 | 0.00027 | 594.69 | 0 | 0 | 0.00027 | 594.69 | 2023-05-13 14:50:53 | -0.0003288 | -0.2533 | -557.9785 | 0 | 关闭
4962 | 7 | 3 | 恒流放电 | 00:47:00 | 34:05:14 | -0.152 | 2.1586 | 0.1191 | 262.25 | 0 | 0 | 0.1191 | 262.25 | 0.0002727 | 600.72 | 0 | 0 | 0.0002727 | 600.72 | 2023-05-13 14:51:23 | -0.0003281 | -0.2695 | -593.5941 | 0 | 关闭
4963 | 7 | 3 | 恒流放电 | 00:47:30 | 34:05:44 | -0.152 | 2.1538 | 0.1203 | 265.04 | 0 | 0 | 0.1203 | 265.04 | 0.0002755 | 606.73 | 0 | 0 | 0.0002755 | 606.73 | 2023-05-13 14:51:53 | -0.0003274 | -0.2639 | -581.2378 | 0 | 关闭
4964 | 7 | 3 | 恒流放电 | 00:48:00 | 34:06:14 | -0.152 | 2.1492 | 0.1216 | 267.83 | 0 | 0 | 0.1216 | 267.83 | 0.0002782 | 612.73 | 0 | 0 | 0.0002782 | 612.73 | 2023-05-13 14:52:23 | -0.0003267 | -0.2754 | -606.4983 | 0 | 关闭
4965 | 7 | 3 | 恒流放电 | 00:48:30 | 34:06:44 | -0.152 | 2.1446 | 0.1229 | 270.62 | 0 | 0 | 0.1229 | 270.62 | 0.0002809 | 618.72 | 0 | 0 | 0.0002809 | 618.72 | 2023-05-13 14:52:53 | -0.000326 | -0.2754 | -606.5036 | 0 | 关闭
4966 | 7 | 3 | 恒流放电 | 00:49:00 | 34:07:14 | -0.152 | 2.14 | 0.1241 | 273.41 | 0 | 0 | 0.1241 | 273.41 | 0.0002836 | 624.7 | 0 | 0 | 0.0002836 | 624.7 | 2023-05-13 14:53:23 | -0.0003253 | -0.2754 | -606.5036 | 0 | 关闭
4967 | 7 | 3 | 恒流放电 | 00:49:30 | 34:07:44 | -0.152 | 2.1354 | 0.1254 | 276.2 | 0 | 0 | 0.1254 | 276.2 | 0.0002863 | 630.67 | 0 | 0 | 0.0002863 | 630.67 | 2023-05-13 14:53:53 | -0.0003246 | -0.2754 | -606.4983 | 0 | 关闭
4968 | 7 | 3 | 恒流放电 | 00:50:00 | 34:08:14 | -0.152 | 2.1308 | 0.1267 | 278.99 | 0 | 0 | 0.1267 | 278.99 | 0.000289 | 636.62 | 0 | 0 | 0.000289 | 636.62 | 2023-05-13 14:54:23 | -0.0003239 | -0.2754 | -606.509 | 0 | 关闭
4969 | 7 | 3 | 恒流放电 | 00:50:30 | 34:08:44 | -0.152 | 2.1263 | 0.1279 | 281.78 | 0 | 0 | 0.1279 | 281.78 | 0.0002917 | 642.55 | 0 | 0 | 0.0002917 | 642.55 | 2023-05-13 14:54:53 | -0.0003232 | -0.2815 | -619.9652 | 0 | 关闭
4970 | 7 | 3 | 恒流放电 | 00:51:00 | 34:09:14 | -0.152 | 2.1216 | 0.1292 | 284.57 | 0 | 0 | 0.1292 | 284.57 | 0.0002944 | 648.48 | 0 | 0 | 0.0002944 | 648.48 | 2023-05-13 14:55:23 | -0.0003225 | -0.2695 | -593.5941 | 0 | 关闭
4971 | 7 | 3 | 恒流放电 | 00:51:30 | 34:09:44 | -0.152 | 2.117 | 0.1305 | 287.36 | 0 | 0 | 0.1305 | 287.36 | 0.0002971 | 654.39 | 0 | 0 | 0.0002971 | 654.39 | 2023-05-13 14:55:53 | -0.0003217 | -0.2753 | -606.4877 | 0 | 关闭
4972 | 7 | 3 | 恒流放电 | 00:52:00 | 34:10:14 | -0.152 | 2.1123 | 0.1317 | 290.15 | 0 | 0 | 0.1317 | 290.15 | 0.0002998 | 660.29 | 0 | 0 | 0.0002998 | 660.29 | 2023-05-13 14:56:23 | -0.000321 | -0.2695 | -593.5941 | 0 | 关闭
4973 | 7 | 3 | 恒流放电 | 00:52:30 | 34:10:44 | -0.152 | 2.1076 | 0.133 | 292.94 | 0 | 0 | 0.133 | 292.94 | 0.0003024 | 666.18 | 0 | 0 | 0.0003024 | 666.18 | 2023-05-13 14:56:53 | -0.0003203 | -0.2695 | -593.5889 | 0 | 关闭
4974 | 7 | 3 | 恒流放电 | 00:53:00 | 34:11:14 | -0.152 | 2.1029 | 0.1343 | 295.73 | 0 | 0 | 0.1343 | 295.73 | 0.0003051 | 672.05 | 0 | 0 | 0.0003051 | 672.05 | 2023-05-13 14:57:23 | -0.0003196 | -0.2695 | -593.5837 | 0 | 关闭
4975 | 7 | 3 | 恒流放电 | 00:53:30 | 34:11:44 | -0.152 | 2.0982 | 0.1355 | 298.52 | 0 | 0 | 0.1355 | 298.52 | 0.0003078 | 677.91 | 0 | 0 | 0.0003078 | 677.91 | 2023-05-13 14:57:53 | -0.0003189 | -0.2695 | -593.5889 | 0 | 关闭
4976 | 7 | 3 | 恒流放电 | 00:54:00 | 34:12:14 | -0.152 | 2.0937 | 0.1368 | 301.31 | 0 | 0 | 0.1368 | 301.31 | 0.0003104 | 683.76 | 0 | 0 | 0.0003104 | 683.76 | 2023-05-13 14:58:23 | -0.0003182 | -0.2815 | -619.9652 | 0 | 关闭
4977 | 7 | 3 | 恒流放电 | 00:54:30 | 34:12:44 | -0.152 | 2.0896 | 0.1381 | 304.1 | 0 | 0 | 0.1381 | 304.1 | 0.0003131 | 689.6 | 0 | 0 | 0.0003131 | 689.6 | 2023-05-13 14:58:53 | -0.0003176 | -0.3089 | -680.4615 | 0 | 关闭
4978 | 7 | 3 | 恒流放电 | 00:55:00 | 34:13:14 | -0.152 | 2.0865 | 0.1393 | 306.89 | 0 | 0 | 0.1393 | 306.89 | 0.0003157 | 695.42 | 0 | 0 | 0.0003157 | 695.42 | 2023-05-13 14:59:23 | -0.0003171 | -0.4086 | -899.9653 | 0 | 关闭
4979 | 7 | 3 | 恒流放电 | 00:55:30 | 34:13:44 | -0.152 | 2.0855 | 0.1406 | 309.68 | 0 | 0 | 0.1406 | 309.68 | 0.0003184 | 701.24 | 0 | 0 | 0.0003184 | 701.24 | 2023-05-13 14:59:53 | -0.000317 | -1.2666 | -2789.9168 | 0 | 关闭
4980 | 7 | 3 | 恒流放电 | 00:56:00 | 34:14:14 | -0.152 | 2.0863 | 0.1419 | 312.47 | 0 | 0 | 0.1419 | 312.47 | 0.000321 | 707.06 | 0 | 0 | 0.000321 | 707.06 | 2023-05-13 15:00:23 | -0.0003171 | 1.5833 | 3487.396 | 0 | 关闭
4981 | 7 | 3 | 恒流放电 | 00:56:30 | 34:14:44 | -0.152 | 2.0885 | 0.1431 | 315.26 | 0 | 0 | 0.1431 | 315.26 | 0.0003236 | 712.88 | 0 | 0 | 0.0003236 | 712.88 | 2023-05-13 15:00:53 | -0.0003175 | 0.5757 | 1268.144 | 0 | 关闭
4982 | 7 | 3 | 恒流放电 | 00:57:00 | 34:15:14 | -0.152 | 2.0908 | 0.1444 | 318.05 | 0 | 0 | 0.1444 | 318.05 | 0.0003263 | 718.71 | 0 | 0 | 0.0003263 | 718.71 | 2023-05-13 15:01:23 | -0.0003178 | 0.5507 | 1212.986 | 0 | 关闭
4983 | 7 | 3 | 恒流放电 | 00:57:30 | 34:15:44 | -0.152 | 2.0929 | 0.1457 | 320.84 | 0 | 0 | 0.1457 | 320.84 | 0.0003289 | 724.55 | 0 | 0 | 0.0003289 | 724.55 | 2023-05-13 15:01:53 | -0.0003181 | 0.6031 | 1328.5085 | 0 | 关闭
4984 | 7 | 3 | 恒流放电 | 00:58:00 | 34:16:14 | -0.152 | 2.0947 | 0.1469 | 323.63 | 0 | 0 | 0.1469 | 323.63 | 0.0003316 | 730.39 | 0 | 0 | 0.0003316 | 730.39 | 2023-05-13 15:02:23 | -0.0003184 | 0.7037 | 1549.913 | 0 | 关闭
4985 | 7 | 3 | 恒流放电 | 00:58:30 | 34:16:44 | -0.152 | 2.0962 | 0.1482 | 326.42 | 0 | 0 | 0.1482 | 326.42 | 0.0003343 | 736.24 | 0 | 0 | 0.0003343 | 736.24 | 2023-05-13 15:02:53 | -0.0003186 | 0.8444 | 1859.9119 | 0 | 关闭
4986 | 7 | 3 | 恒流放电 | 00:59:00 | 34:17:14 | -0.152 | 2.0974 | 0.1495 | 329.21 | 0 | 0 | 0.1495 | 329.21 | 0.0003369 | 742.09 | 0 | 0 | 0.0003369 | 742.09 | 2023-05-13 15:03:23 | -0.0003188 | 1.0555 | 2324.8899 | 0 | 关闭
4987 | 7 | 3 | 恒流放电 | 00:59:30 | 34:17:44 | -0.152 | 2.0984 | 0.1507 | 332 | 0 | 0 | 0.1507 | 332 | 0.0003396 | 747.94 | 0 | 0 | 0.0003396 | 747.94 | 2023-05-13 15:03:53 | -0.0003189 | 1.2666 | 2789.8678 | 0 | 关闭
4988 | 7 | 3 | 恒流放电 | 01:00:00 | 34:18:14 | -0.152 | 2.0994 | 0.152 | 334.79 | 0 | 0 | 0.152 | 334.79 | 0.0003422 | 753.79 | 0 | 0 | 0.0003422 | 753.79 | 2023-05-13 15:04:23 | -0.0003191 | 1.2666 | 2789.8678 | 0 | 关闭
4989 | 7 | 3 | 恒流放电 | 01:00:30 | 34:18:44 | -0.152 | 2.1003 | 0.1533 | 337.58 | 0 | 0 | 0.1533 | 337.58 | 0.0003449 | 759.65 | 0 | 0 | 0.0003449 | 759.65 | 2023-05-13 15:04:53 | -0.0003192 | 1.4073 | 3099.8532 | 0 | 关闭
4990 | 7 | 3 | 恒流放电 | 01:01:00 | 34:19:14 | -0.152 | 2.1011 | 0.1545 | 340.37 | 0 | 0 | 0.1545 | 340.37 | 0.0003475 | 765.51 | 0 | 0 | 0.0003475 | 765.51 | 2023-05-13 15:05:23 | -0.0003193 | 1.5832 | 3487.3042 | 0 | 关闭
4991 | 7 | 3 | 恒流放电 | 01:01:30 | 34:19:44 | -0.152 | 2.1019 | 0.1558 | 343.16 | 0 | 0 | 0.1558 | 343.16 | 0.0003502 | 771.38 | 0 | 0 | 0.0003502 | 771.38 | 2023-05-13 15:05:53 | -0.0003195 | 1.5833 | 3487.3348 | 0 | 关闭
4992 | 7 | 3 | 恒流放电 | 01:02:00 | 34:20:14 | -0.152 | 2.1027 | 0.1571 | 345.95 | 0 | 0 | 0.1571 | 345.95 | 0.0003529 | 777.24 | 0 | 0 | 0.0003529 | 777.24 | 2023-05-13 15:06:23 | -0.0003196 | 1.5833 | 3487.3348 | 0 | 关闭
4993 | 7 | 3 | 恒流放电 | 01:02:30 | 34:20:44 | -0.152 | 2.1033 | 0.1583 | 348.74 | 0 | 0 | 0.1583 | 348.74 | 0.0003555 | 783.11 | 0 | 0 | 0.0003555 | 783.11 | 2023-05-13 15:06:53 | -0.0003197 | 2.111 | 4649.7797 | 0 | 关闭
4994 | 7 | 3 | 恒流放电 | 01:03:00 | 34:21:14 | -0.152 | 2.1039 | 0.1596 | 351.53 | 0 | 0 | 0.1596 | 351.53 | 0.0003582 | 788.98 | 0 | 0 | 0.0003582 | 788.98 | 2023-05-13 15:07:23 | -0.0003198 | 2.111 | 4649.7797 | 0 | 关闭
4995 | 7 | 3 | 恒流放电 | 01:03:30 | 34:21:44 | -0.152 | 2.1045 | 0.1609 | 354.32 | 0 | 0 | 0.1609 | 354.32 | 0.0003609 | 794.85 | 0 | 0 | 0.0003609 | 794.85 | 2023-05-13 15:07:53 | -0.0003199 | 2.111 | 4649.7797 | 0 | 关闭
4996 | 7 | 3 | 恒流放电 | 01:04:00 | 34:22:14 | -0.152 | 2.1052 | 0.1621 | 357.11 | 0 | 0 | 0.1621 | 357.11 | 0.0003635 | 800.72 | 0 | 0 | 0.0003635 | 800.72 | 2023-05-13 15:08:23 | -0.00032 | 1.8094 | 3985.4905 | 0 | 关闭
4997 | 7 | 3 | 恒流放电 | 01:04:30 | 34:22:44 | -0.152 | 2.1057 | 0.1634 | 359.9 | 0 | 0 | 0.1634 | 359.9 | 0.0003662 | 806.59 | 0 | 0 | 0.0003662 | 806.59 | 2023-05-13 15:08:53 | -0.0003201 | 2.5332 | 5579.7357 | 0 | 关闭
4998 | 7 | 3 | 恒流放电 | 01:05:00 | 34:23:14 | -0.152 | 2.1061 | 0.1647 | 362.69 | 0 | 0 | 0.1647 | 362.69 | 0.0003689 | 812.47 | 0 | 0 | 0.0003689 | 812.47 | 2023-05-13 15:09:23 | -0.0003201 | 3.1666 | 6974.792 | 0 | 关闭
4999 | 7 | 3 | 恒流放电 | 01:05:30 | 34:23:44 | -0.152 | 2.1066 | 0.1659 | 365.48 | 0 | 0 | 0.1659 | 365.48 | 0.0003715 | 818.35 | 0 | 0 | 0.0003715 | 818.35 | 2023-05-13 15:09:53 | -0.0003202 | 2.5332 | 5579.6867 | 0 | 关闭
5000 | 7 | 3 | 恒流放电 | 01:06:00 | 34:24:14 | -0.152 | 2.1069 | 0.1672 | 368.27 | 0 | 0 | 0.1672 | 368.27 | 0.0003742 | 824.22 | 0 | 0 | 0.0003742 | 824.22 | 2023-05-13 15:10:23 | -0.0003202 | 4.2221 | 9299.7226 | 0 | 关闭
5001 | 7 | 3 | 恒流放电 | 01:06:30 | 34:24:44 | -0.152 | 2.1072 | 0.1685 | 371.06 | 0 | 0 | 0.1685 | 371.06 | 0.0003769 | 830.1 | 0 | 0 | 0.0003769 | 830.1 | 2023-05-13 15:10:53 | -0.0003203 | 4.222 | 9299.5595 | 0 | 关闭
5002 | 7 | 3 | 恒流放电 | 01:07:00 | 34:25:14 | -0.152 | 2.1076 | 0.1697 | 373.85 | 0 | 0 | 0.1697 | 373.85 | 0.0003795 | 835.98 | 0 | 0 | 0.0003795 | 835.98 | 2023-05-13 15:11:23 | -0.0003203 | 3.1665 | 6974.7308 | 0 | 关闭
5003 | 7 | 3 | 恒流放电 | 01:07:30 | 34:25:44 | -0.152 | 2.1078 | 0.171 | 376.64 | 0 | 0 | 0.171 | 376.64 | 0.0003822 | 841.86 | 0 | 0 | 0.0003822 | 841.86 | 2023-05-13 15:11:53 | -0.0003204 | 6.333 | 13949.3392 | 0 | 关闭
5004 | 7 | 3 | 恒流放电 | 01:08:00 | 34:26:14 | -0.152 | 2.1082 | 0.1723 | 379.43 | 0 | 0 | 0.1723 | 379.43 | 0.0003849 | 847.74 | 0 | 0 | 0.0003849 | 847.74 | 2023-05-13 15:12:23 | -0.0003204 | 3.1665 | 6974.6696 | 0 | 关闭
5005 | 7 | 3 | 恒流放电 | 01:08:30 | 34:26:44 | -0.152 | 2.1084 | 0.1735 | 382.22 | 0 | 0 | 0.1735 | 382.22 | 0.0003875 | 853.62 | 0 | 0 | 0.0003875 | 853.62 | 2023-05-13 15:12:53 | -0.0003205 | 6.3329 | 13949.2168 | 0 | 关闭
5006 | 7 | 3 | 恒流放电 | 01:09:00 | 34:27:14 | -0.152 | 2.1088 | 0.1748 | 385.01 | 0 | 0 | 0.1748 | 385.01 | 0.0003902 | 859.51 | 0 | 0 | 0.0003902 | 859.51 | 2023-05-13 15:13:23 | -0.0003206 | 3.1665 | 6974.6696 | 0 | 关闭
5007 | 7 | 3 | 恒流放电 | 01:09:30 | 34:27:44 | -0.152 | 2.109 | 0.1761 | 387.8 | 0 | 0 | 0.1761 | 387.8 | 0.0003929 | 865.39 | 0 | 0 | 0.0003929 | 865.39 | 2023-05-13 15:13:53 | -0.0003206 | 6.3331 | 13949.5839 | 0 | 关闭
5008 | 7 | 3 | 恒流放电 | 01:10:00 | 34:28:14 | -0.152 | 2.1093 | 0.1773 | 390.59 | 0 | 0 | 0.1773 | 390.59 | 0.0003956 | 871.27 | 0 | 0 | 0.0003956 | 871.27 | 2023-05-13 15:14:23 | -0.0003206 | 4.222 | 9299.6411 | 0 | 关闭
5009 | 7 | 3 | 恒流放电 | 01:10:30 | 34:28:44 | -0.152 | 2.1096 | 0.1786 | 393.38 | 0 | 0 | 0.1786 | 393.38 | 0.0003982 | 877.16 | 0 | 0 | 0.0003982 | 877.16 | 2023-05-13 15:14:53 | -0.0003206 | 4.222 | 9299.5595 | 0 | 关闭
5010 | 7 | 3 | 恒流放电 | 01:11:00 | 34:29:14 | -0.152 | 2.1098 | 0.1799 | 396.17 | 0 | 0 | 0.1799 | 396.17 | 0.0004009 | 883.05 | 0 | 0 | 0.0004009 | 883.05 | 2023-05-13 15:15:23 | -0.0003207 | 6.3329 | 13949.0945 | 0 | 关闭
5011 | 7 | 3 | 恒流放电 | 01:11:30 | 34:29:44 | -0.152 | 2.1101 | 0.1811 | 398.96 | 0 | 0 | 0.1811 | 398.96 | 0.0004036 | 888.93 | 0 | 0 | 0.0004036 | 888.93 | 2023-05-13 15:15:53 | -0.0003207 | 4.2221 | 9299.7226 | 0 | 关闭
5012 | 7 | 3 | 恒流放电 | 01:12:00 | 34:30:14 | -0.152 | 2.1104 | 0.1824 | 401.75 | 0 | 0 | 0.1824 | 401.75 | 0.0004062 | 894.82 | 0 | 0 | 0.0004062 | 894.82 | 2023-05-13 15:16:23 | -0.0003208 | 4.222 | 9299.6411 | 0 | 关闭
5013 | 7 | 3 | 恒流放电 | 01:12:30 | 34:30:44 | -0.152 | 2.1107 | 0.1837 | 404.54 | 0 | 0 | 0.1837 | 404.54 | 0.0004089 | 900.71 | 0 | 0 | 0.0004089 | 900.71 | 2023-05-13 15:16:53 | -0.0003208 | 4.2219 | 9299.3963 | 0 | 关闭
5014 | 7 | 3 | 恒流放电 | 01:13:00 | 34:31:14 | -0.152 | 2.1109 | 0.1849 | 407.33 | 0 | 0 | 0.1849 | 407.33 | 0.0004116 | 906.6 | 0 | 0 | 0.0004116 | 906.6 | 2023-05-13 15:17:23 | -0.0003209 | 6.3332 | 13949.7063 | 0 | 关闭
5015 | 7 | 3 | 恒流放电 | 01:13:30 | 34:31:44 | -0.152 | 2.1112 | 0.1862 | 410.12 | 0 | 0 | 0.1862 | 410.12 | 0.0004143 | 912.49 | 0 | 0 | 0.0004143 | 912.49 | 2023-05-13 15:17:53 | -0.0003209 | 4.222 | 9299.5595 | 0 | 关闭
5016 | 7 | 3 | 恒流放电 | 01:14:00 | 34:32:14 | -0.152 | 2.1114 | 0.1875 | 412.91 | 0 | 0 | 0.1875 | 412.91 | 0.0004169 | 918.38 | 0 | 0 | 0.0004169 | 918.38 | 2023-05-13 15:18:23 | -0.0003209 | 6.333 | 13949.3392 | 0 | 关闭
5017 | 7 | 3 | 恒流放电 | 01:14:30 | 34:32:44 | -0.152 | 2.1116 | 0.1887 | 415.7 | 0 | 0 | 0.1887 | 415.7 | 0.0004196 | 924.27 | 0 | 0 | 0.0004196 | 924.27 | 2023-05-13 15:18:53 | -0.0003209 | 6.333 | 13949.3392 | 0 | 关闭
5018 | 7 | 3 | 恒流放电 | 01:15:00 | 34:33:14 | -0.152 | 2.1116 | 0.19 | 418.49 | 0 | 0 | 0.19 | 418.49 | 0.0004223 | 930.16 | 0 | 0 | 0.0004223 | 930.16 | 2023-05-13 15:19:23 | -0.0003209 | 0 | 0 | 0 | 关闭
5019 | 7 | 3 | 恒流放电 | 01:15:30 | 34:33:44 | -0.152 | 2.1118 | 0.1913 | 421.28 | 0 | 0 | 0.1913 | 421.28 | 0.000425 | 936.05 | 0 | 0 | 0.000425 | 936.05 | 2023-05-13 15:19:53 | -0.000321 | 6.333 | 13949.3392 | 0 | 关闭
5020 | 7 | 3 | 恒流放电 | 01:16:00 | 34:34:14 | -0.152 | 2.1118 | 0.1925 | 424.07 | 0 | 0 | 0.1925 | 424.07 | 0.0004276 | 941.94 | 0 | 0 | 0.0004276 | 941.94 | 2023-05-13 15:20:23 | -0.000321 | 0 | 0 | 0 | 关闭
5021 | 7 | 3 | 恒流放电 | 01:16:30 | 34:34:44 | -0.152 | 2.1119 | 0.1938 | 426.86 | 0 | 0 | 0.1938 | 426.86 | 0.0004303 | 947.83 | 0 | 0 | 0.0004303 | 947.83 | 2023-05-13 15:20:53 | -0.000321 | 12.6658 | 27898.1889 | 0 | 关闭
5022 | 7 | 3 | 恒流放电 | 01:17:00 | 34:35:14 | -0.152 | 2.112 | 0.1951 | 429.65 | 0 | 0 | 0.1951 | 429.65 | 0.000433 | 953.72 | 0 | 0 | 0.000433 | 953.72 | 2023-05-13 15:21:23 | -0.000321 | 12.666 | 27898.6784 | 0 | 关闭
5023 | 7 | 3 | 恒流放电 | 01:17:30 | 34:35:44 | -0.152 | 2.112 | 0.1963 | 432.44 | 0 | 0 | 0.1963 | 432.44 | 0.0004357 | 959.62 | 0 | 0 | 0.0004357 | 959.62 | 2023-05-13 15:21:53 | -0.000321 | 0 | 0 | 0 | 关闭
5024 | 7 | 3 | 恒流放电 | 01:18:00 | 34:36:14 | -0.152 | 2.112 | 0.1976 | 435.23 | 0 | 0 | 0.1976 | 435.23 | 0.0004383 | 965.51 | 0 | 0 | 0.0004383 | 965.51 | 2023-05-13 15:22:23 | -0.000321 | 0 | 0 | 0 | 关闭
5025 | 7 | 3 | 恒流放电 | 01:18:30 | 34:36:44 | -0.152 | 2.112 | 0.1989 | 438.02 | 0 | 0 | 0.1989 | 438.02 | 0.000441 | 971.4 | 0 | 0 | 0.000441 | 971.4 | 2023-05-13 15:22:53 | -0.000321 | 0 | 0 | 0 | 关闭
5026 | 7 | 3 | 恒流放电 | 01:19:00 | 34:37:14 | -0.152 | 2.1122 | 0.2001 | 440.81 | 0 | 0 | 0.2001 | 440.81 | 0.0004437 | 977.29 | 0 | 0 | 0.0004437 | 977.29 | 2023-05-13 15:23:23 | -0.0003211 | 6.3329 | 13949.0945 | 0 | 关闭
5027 | 7 | 3 | 恒流放电 | 01:19:30 | 34:37:44 | -0.152 | 2.1122 | 0.2014 | 443.6 | 0 | 0 | 0.2014 | 443.6 | 0.0004464 | 983.19 | 0 | 0 | 0.0004464 | 983.19 | 2023-05-13 15:23:53 | -0.0003211 | 0 | 0 | 0 | 关闭
5028 | 7 | 3 | 恒流放电 | 01:20:00 | 34:38:14 | -0.152 | 2.1124 | 0.2027 | 446.39 | 0 | 0 | 0.2027 | 446.39 | 0.000449 | 989.08 | 0 | 0 | 0.000449 | 989.08 | 2023-05-13 15:24:23 | -0.0003211 | 6.3329 | 13949.0945 | 0 | 关闭
5029 | 7 | 3 | 恒流放电 | 01:20:30 | 34:38:44 | -0.152 | 2.1125 | 0.2039 | 449.18 | 0 | 0 | 0.2039 | 449.18 | 0.0004517 | 994.97 | 0 | 0 | 0.0004517 | 994.97 | 2023-05-13 15:24:53 | -0.0003211 | 12.6658 | 27898.1889 | 0 | 关闭
5030 | 7 | 3 | 恒流放电 | 01:21:00 | 34:39:14 | -0.152 | 2.1127 | 0.2052 | 451.97 | 0 | 0 | 0.2052 | 451.97 | 0.0004544 | 1000.87 | 0 | 0 | 0.0004544 | 1000.87 | 2023-05-13 15:25:23 | -0.0003211 | 6.333 | 13949.3392 | 0 | 关闭
5031 | 7 | 3 | 恒流放电 | 01:21:30 | 34:39:44 | -0.152 | 2.1128 | 0.2065 | 454.76 | 0 | 0 | 0.2065 | 454.76 | 0.0004571 | 1006.76 | 0 | 0 | 0.0004571 | 1006.76 | 2023-05-13 15:25:53 | -0.0003211 | 12.6662 | 27899.1679 | 0 | 关闭
5032 | 7 | 3 | 恒流放电 | 01:22:00 | 34:40:14 | -0.152 | 2.1129 | 0.2077 | 457.54 | 0 | 0 | 0.2077 | 457.54 | 0.0004597 | 1012.66 | 0 | 0 | 0.0004597 | 1012.66 | 2023-05-13 15:26:23 | -0.0003211 | 12.666 | 27898.6784 | 0 | 关闭
5033 | 7 | 3 | 恒流放电 | 01:22:30 | 34:40:44 | -0.152 | 2.1131 | 0.209 | 460.33 | 0 | 0 | 0.209 | 460.33 | 0.0004624 | 1018.55 | 0 | 0 | 0.0004624 | 1018.55 | 2023-05-13 15:26:53 | -0.0003212 | 6.333 | 13949.3392 | 0 | 关闭
5034 | 7 | 3 | 恒流放电 | 01:23:00 | 34:41:14 | -0.152 | 2.1131 | 0.2103 | 463.12 | 0 | 0 | 0.2103 | 463.12 | 0.0004651 | 1024.45 | 0 | 0 | 0.0004651 | 1024.45 | 2023-05-13 15:27:23 | -0.0003212 | 0 | 0 | 0 | 关闭
5035 | 7 | 3 | 恒流放电 | 01:23:30 | 34:41:44 | -0.152 | 2.1134 | 0.2115 | 465.91 | 0 | 0 | 0.2115 | 465.91 | 0.0004678 | 1030.34 | 0 | 0 | 0.0004678 | 1030.34 | 2023-05-13 15:27:53 | -0.0003212 | 4.222 | 9299.5595 | 0 | 关闭
5036 | 7 | 3 | 恒流放电 | 01:24:00 | 34:42:14 | -0.152 | 2.1132 | 0.2128 | 468.7 | 0 | 0 | 0.2128 | 468.7 | 0.0004705 | 1036.24 | 0 | 0 | 0.0004705 | 1036.24 | 2023-05-13 15:28:23 | -0.0003212 | -6.3329 | -13949.0945 | 0 | 关闭
5037 | 7 | 3 | 恒流放电 | 01:24:30 | 34:42:44 | -0.152 | 2.1134 | 0.2141 | 471.49 | 0 | 0 | 0.2141 | 471.49 | 0.0004731 | 1042.13 | 0 | 0 | 0.0004731 | 1042.13 | 2023-05-13 15:28:53 | -0.0003212 | 6.333 | 13949.3392 | 0 | 关闭
5038 | 7 | 3 | 恒流放电 | 01:25:00 | 34:43:14 | -0.152 | 2.1133 | 0.2153 | 474.28 | 0 | 0 | 0.2153 | 474.28 | 0.0004758 | 1048.03 | 0 | 0 | 0.0004758 | 1048.03 | 2023-05-13 15:29:23 | -0.0003212 | -12.6662 | -27899.1679 | 0 | 关闭
5039 | 7 | 3 | 恒流放电 | 01:25:30 | 34:43:44 | -0.152 | 2.1132 | 0.2166 | 477.07 | 0 | 0 | 0.2166 | 477.07 | 0.0004785 | 1053.93 | 0 | 0 | 0.0004785 | 1053.93 | 2023-05-13 15:29:53 | -0.0003212 | -12.666 | -27898.6784 | 0 | 关闭
5040 | 7 | 3 | 恒流放电 | 01:26:00 | 34:44:14 | -0.152 | 2.1132 | 0.2179 | 479.86 | 0 | 0 | 0.2179 | 479.86 | 0.0004812 | 1059.82 | 0 | 0 | 0.0004812 | 1059.82 | 2023-05-13 15:30:23 | -0.0003212 | 0 | 0 | 0 | 关闭
5041 | 7 | 3 | 恒流放电 | 01:26:30 | 34:44:44 | -0.152 | 2.1131 | 0.2191 | 482.65 | 0 | 0 | 0.2191 | 482.65 | 0.0004838 | 1065.72 | 0 | 0 | 0.0004838 | 1065.72 | 2023-05-13 15:30:53 | -0.0003212 | -12.6658 | -27898.1889 | 0 | 关闭
5042 | 7 | 3 | 恒流放电 | 01:27:00 | 34:45:14 | -0.152 | 2.1131 | 0.2204 | 485.44 | 0 | 0 | 0.2204 | 485.44 | 0.0004865 | 1071.61 | 0 | 0 | 0.0004865 | 1071.61 | 2023-05-13 15:31:23 | -0.0003211 | 0 | 0 | 0 | 关闭
5043 | 7 | 3 | 恒流放电 | 01:27:30 | 34:45:44 | -0.152 | 2.113 | 0.2217 | 488.23 | 0 | 0 | 0.2217 | 488.23 | 0.0004892 | 1077.51 | 0 | 0 | 0.0004892 | 1077.51 | 2023-05-13 15:31:53 | -0.0003212 | -12.666 | -27898.6784 | 0 | 关闭
5044 | 7 | 3 | 恒流放电 | 01:28:00 | 34:46:14 | -0.152 | 2.113 | 0.2229 | 491.02 | 0 | 0 | 0.2229 | 491.02 | 0.0004919 | 1083.4 | 0 | 0 | 0.0004919 | 1083.4 | 2023-05-13 15:32:23 | -0.0003212 | 0 | 0 | 0 | 关闭
5045 | 7 | 3 | 恒流放电 | 01:28:30 | 34:46:44 | -0.152 | 2.113 | 0.2242 | 493.81 | 0 | 0 | 0.2242 | 493.81 | 0.0004945 | 1089.3 | 0 | 0 | 0.0004945 | 1089.3 | 2023-05-13 15:32:53 | -0.0003212 | 0 | 0 | 0 | 关闭
5046 | 7 | 3 | 恒流放电 | 01:29:00 | 34:47:14 | -0.152 | 2.1131 | 0.2255 | 496.6 | 0 | 0 | 0.2255 | 496.6 | 0.0004972 | 1095.19 | 0 | 0 | 0.0004972 | 1095.19 | 2023-05-13 15:33:23 | -0.0003212 | 12.6656 | 27897.6995 | 0 | 关闭
5047 | 7 | 3 | 恒流放电 | 01:29:30 | 34:47:44 | -0.152 | 2.1131 | 0.2267 | 499.39 | 0 | 0 | 0.2267 | 499.39 | 0.0004999 | 1101.09 | 0 | 0 | 0.0004999 | 1101.09 | 2023-05-13 15:33:53 | -0.0003212 | 0 | 0 | 0 | 关闭
5048 | 7 | 3 | 恒流放电 | 01:30:00 | 34:48:14 | -0.152 | 2.1131 | 0.228 | 502.18 | 0 | 0 | 0.228 | 502.18 | 0.0005026 | 1106.98 | 0 | 0 | 0.0005026 | 1106.98 | 2023-05-13 15:34:23 | -0.0003212 | 0 | 0 | 0 | 关闭
5049 | 7 | 3 | 恒流放电 | 01:30:30 | 34:48:44 | -0.152 | 2.1132 | 0.2293 | 504.97 | 0 | 0 | 0.2293 | 504.97 | 0.0005052 | 1112.88 | 0 | 0 | 0.0005052 | 1112.88 | 2023-05-13 15:34:53 | -0.0003212 | 12.6656 | 27897.6995 | 0 | 关闭
5050 | 7 | 3 | 恒流放电 | 01:31:00 | 34:49:14 | -0.152 | 2.1133 | 0.2305 | 507.76 | 0 | 0 | 0.2305 | 507.76 | 0.0005079 | 1118.77 | 0 | 0 | 0.0005079 | 1118.77 | 2023-05-13 15:35:23 | -0.0003212 | 12.6656 | 27897.6995 | 0 | 关闭
5051 | 7 | 3 | 恒流放电 | 01:31:30 | 34:49:44 | -0.152 | 2.1133 | 0.2318 | 510.55 | 0 | 0 | 0.2318 | 510.55 | 0.0005106 | 1124.67 | 0 | 0 | 0.0005106 | 1124.67 | 2023-05-13 15:35:53 | -0.0003212 | 0 | 0 | 0 | 关闭
5052 | 7 | 3 | 恒流放电 | 01:32:00 | 34:50:14 | -0.152 | 2.1134 | 0.2331 | 513.34 | 0 | 0 | 0.2331 | 513.34 | 0.0005133 | 1130.56 | 0 | 0 | 0.0005133 | 1130.56 | 2023-05-13 15:36:23 | -0.0003212 | 12.6658 | 27898.1889 | 0 | 关闭
5053 | 7 | 3 | 恒流放电 | 01:32:30 | 34:50:44 | -0.152 | 2.1134 | 0.2343 | 516.13 | 0 | 0 | 0.2343 | 516.13 | 0.000516 | 1136.46 | 0 | 0 | 0.000516 | 1136.46 | 2023-05-13 15:36:53 | -0.0003212 | 0 | 0 | 0 | 关闭
5054 | 7 | 3 | 恒流放电 | 01:33:00 | 34:51:14 | -0.152 | 2.1133 | 0.2356 | 518.92 | 0 | 0 | 0.2356 | 518.92 | 0.0005186 | 1142.36 | 0 | 0 | 0.0005186 | 1142.36 | 2023-05-13 15:37:23 | -0.0003212 | -12.6656 | -27897.6995 | 0 | 关闭
5055 | 7 | 3 | 恒流放电 | 01:33:30 | 34:51:44 | -0.152 | 2.1132 | 0.2369 | 521.71 | 0 | 0 | 0.2369 | 521.71 | 0.0005213 | 1148.25 | 0 | 0 | 0.0005213 | 1148.25 | 2023-05-13 15:37:53 | -0.0003212 | -12.6656 | -27897.6995 | 0 | 关闭
5056 | 7 | 3 | 恒流放电 | 01:34:00 | 34:52:14 | -0.152 | 2.113 | 0.2381 | 524.5 | 0 | 0 | 0.2381 | 524.5 | 0.000524 | 1154.15 | 0 | 0 | 0.000524 | 1154.15 | 2023-05-13 15:38:23 | -0.0003212 | -6.333 | -13949.3392 | 0 | 关闭
5057 | 7 | 3 | 恒流放电 | 01:34:30 | 34:52:44 | -0.152 | 2.1129 | 0.2394 | 527.29 | 0 | 0 | 0.2394 | 527.29 | 0.0005267 | 1160.04 | 0 | 0 | 0.0005267 | 1160.04 | 2023-05-13 15:38:53 | -0.0003211 | -12.6658 | -27898.1889 | 0 | 关闭
5058 | 7 | 3 | 恒流放电 | 01:35:00 | 34:53:14 | -0.152 | 2.1128 | 0.2407 | 530.08 | 0 | 0 | 0.2407 | 530.08 | 0.0005293 | 1165.94 | 0 | 0 | 0.0005293 | 1165.94 | 2023-05-13 15:39:23 | -0.0003211 | -12.6656 | -27897.6995 | 0 | 关闭
5059 | 7 | 3 | 恒流放电 | 01:35:30 | 34:53:44 | -0.152 | 2.1127 | 0.2419 | 532.87 | 0 | 0 | 0.2419 | 532.87 | 0.000532 | 1171.83 | 0 | 0 | 0.000532 | 1171.83 | 2023-05-13 15:39:53 | -0.0003211 | -12.6658 | -27898.1889 | 0 | 关闭
5060 | 7 | 3 | 恒流放电 | 01:36:00 | 34:54:14 | -0.152 | 2.1126 | 0.2432 | 535.66 | 0 | 0 | 0.2432 | 535.66 | 0.0005347 | 1177.72 | 0 | 0 | 0.0005347 | 1177.72 | 2023-05-13 15:40:23 | -0.0003211 | -12.6658 | -27898.1889 | 0 | 关闭
5061 | 7 | 3 | 恒流放电 | 01:36:30 | 34:54:44 | -0.152 | 2.1125 | 0.2445 | 538.45 | 0 | 0 | 0.2445 | 538.45 | 0.0005374 | 1183.62 | 0 | 0 | 0.0005374 | 1183.62 | 2023-05-13 15:40:53 | -0.0003211 | -12.6656 | -27897.6995 | 0 | 关闭
5062 | 7 | 3 | 恒流放电 | 01:37:00 | 34:55:14 | -0.152 | 2.1123 | 0.2457 | 541.24 | 0 | 0 | 0.2457 | 541.24 | 0.00054 | 1189.51 | 0 | 0 | 0.00054 | 1189.51 | 2023-05-13 15:41:23 | -0.000321 | -6.3328 | -13948.8497 | 0 | 关闭
5063 | 7 | 3 | 恒流放电 | 01:37:30 | 34:55:44 | -0.152 | 2.1122 | 0.247 | 544.03 | 0 | 0 | 0.247 | 544.03 | 0.0005427 | 1195.4 | 0 | 0 | 0.0005427 | 1195.4 | 2023-05-13 15:41:53 | -0.000321 | -12.6642 | -27894.7626 | 0 | 关闭
5064 | 7 | 3 | 恒流放电 | 01:38:00 | 34:56:14 | -0.152 | 2.1122 | 0.2483 | 546.82 | 0 | 0 | 0.2483 | 546.82 | 0.0005454 | 1201.29 | 0 | 0 | 0.0005454 | 1201.29 | 2023-05-13 15:42:23 | -0.000321 | 0 | 0 | 0 | 关闭
5065 | 7 | 3 | 恒流放电 | 01:38:30 | 34:56:44 | -0.152 | 2.1121 | 0.2495 | 549.61 | 0 | 0 | 0.2495 | 549.61 | 0.0005481 | 1207.19 | 0 | 0 | 0.0005481 | 1207.19 | 2023-05-13 15:42:53 | -0.000321 | -12.6656 | -27897.6995 | 0 | 关闭
5066 | 7 | 3 | 恒流放电 | 01:39:00 | 34:57:14 | -0.152 | 2.1121 | 0.2508 | 552.4 | 0 | 0 | 0.2508 | 552.4 | 0.0005507 | 1213.08 | 0 | 0 | 0.0005507 | 1213.08 | 2023-05-13 15:43:23 | -0.000321 | 0 | 0 | 0 | 关闭
5067 | 7 | 3 | 恒流放电 | 01:39:30 | 34:57:44 | -0.152 | 2.1121 | 0.2521 | 555.19 | 0 | 0 | 0.2521 | 555.19 | 0.0005534 | 1218.97 | 0 | 0 | 0.0005534 | 1218.97 | 2023-05-13 15:43:53 | -0.000321 | 0 | 0 | 0 | 关闭
5068 | 7 | 3 | 恒流放电 | 01:40:00 | 34:58:14 | -0.152 | 2.112 | 0.2533 | 557.98 | 0 | 0 | 0.2533 | 557.98 | 0.0005561 | 1224.87 | 0 | 0 | 0.0005561 | 1224.87 | 2023-05-13 15:44:23 | -0.000321 | -12.666 | -27898.6784 | 0 | 关闭
5069 | 7 | 3 | 恒流放电 | 01:40:30 | 34:58:44 | -0.152 | 2.112 | 0.2546 | 560.77 | 0 | 0 | 0.2546 | 560.77 | 0.0005588 | 1230.76 | 0 | 0 | 0.0005588 | 1230.76 | 2023-05-13 15:44:53 | -0.000321 | 0 | 0 | 0 | 关闭
5070 | 7 | 3 | 恒流放电 | 01:41:00 | 34:59:14 | -0.152 | 2.1119 | 0.2559 | 563.56 | 0 | 0 | 0.2559 | 563.56 | 0.0005614 | 1236.65 | 0 | 0 | 0.0005614 | 1236.65 | 2023-05-13 15:45:23 | -0.000321 | -12.6662 | -27899.1679 | 0 | 关闭
5071 | 7 | 3 | 恒流放电 | 01:41:30 | 34:59:44 | -0.152 | 2.1118 | 0.2571 | 566.35 | 0 | 0 | 0.2571 | 566.35 | 0.0005641 | 1242.54 | 0 | 0 | 0.0005641 | 1242.54 | 2023-05-13 15:45:53 | -0.000321 | -12.666 | -27898.6784 | 0 | 关闭
5072 | 7 | 3 | 恒流放电 | 01:42:00 | 35:00:14 | -0.152 | 2.1116 | 0.2584 | 569.14 | 0 | 0 | 0.2584 | 569.14 | 0.0005668 | 1248.43 | 0 | 0 | 0.0005668 | 1248.43 | 2023-05-13 15:46:23 | -0.0003209 | -6.3328 | -13948.8497 | 0 | 关闭
5073 | 7 | 3 | 恒流放电 | 01:42:30 | 35:00:44 | -0.152 | 2.1114 | 0.2597 | 571.93 | 0 | 0 | 0.2597 | 571.93 | 0.0005695 | 1254.32 | 0 | 0 | 0.0005695 | 1254.32 | 2023-05-13 15:46:53 | -0.0003209 | -6.333 | -13949.3392 | 0 | 关闭
5074 | 7 | 3 | 恒流放电 | 01:43:00 | 35:01:14 | -0.152 | 2.1112 | 0.2609 | 574.72 | 0 | 0 | 0.2609 | 574.72 | 0.0005721 | 1260.21 | 0 | 0 | 0.0005721 | 1260.21 | 2023-05-13 15:47:23 | -0.0003209 | -6.333 | -13949.3392 | 0 | 关闭
5075 | 7 | 3 | 恒流放电 | 01:43:30 | 35:01:44 | -0.152 | 2.111 | 0.2622 | 577.51 | 0 | 0 | 0.2622 | 577.51 | 0.0005748 | 1266.1 | 0 | 0 | 0.0005748 | 1266.1 | 2023-05-13 15:47:53 | -0.0003209 | -6.333 | -13949.3392 | 0 | 关闭
5076 | 7 | 3 | 恒流放电 | 01:44:00 | 35:02:14 | -0.152 | 2.1108 | 0.2635 | 580.3 | 0 | 0 | 0.2635 | 580.3 | 0.0005775 | 1271.99 | 0 | 0 | 0.0005775 | 1271.99 | 2023-05-13 15:48:23 | -0.0003208 | -6.3332 | -13949.8287 | 0 | 关闭
5077 | 7 | 3 | 恒流放电 | 01:44:30 | 35:02:44 | -0.152 | 2.1106 | 0.2647 | 583.09 | 0 | 0 | 0.2647 | 583.09 | 0.0005802 | 1277.88 | 0 | 0 | 0.0005802 | 1277.88 | 2023-05-13 15:48:53 | -0.0003208 | -6.3329 | -13949.0945 | 0 | 关闭
5078 | 7 | 3 | 恒流放电 | 01:45:00 | 35:03:14 | -0.152 | 2.1103 | 0.266 | 585.88 | 0 | 0 | 0.266 | 585.88 | 0.0005828 | 1283.77 | 0 | 0 | 0.0005828 | 1283.77 | 2023-05-13 15:49:23 | -0.0003208 | -4.222 | -9299.5595 | 0 | 关闭
5079 | 7 | 3 | 恒流放电 | 01:45:30 | 35:03:44 | -0.152 | 2.1102 | 0.2673 | 588.67 | 0 | 0 | 0.2673 | 588.67 | 0.0005855 | 1289.66 | 0 | 0 | 0.0005855 | 1289.66 | 2023-05-13 15:49:53 | -0.0003207 | -12.666 | -27898.6784 | 0 | 关闭
5080 | 7 | 3 | 恒流放电 | 01:46:00 | 35:04:14 | -0.152 | 2.11 | 0.2685 | 591.46 | 0 | 0 | 0.2685 | 591.46 | 0.0005882 | 1295.54 | 0 | 0 | 0.0005882 | 1295.54 | 2023-05-13 15:50:23 | -0.0003207 | -6.333 | -13949.3392 | 0 | 关闭
5081 | 7 | 3 | 恒流放电 | 01:46:30 | 35:04:44 | -0.152 | 2.1099 | 0.2698 | 594.25 | 0 | 0 | 0.2698 | 594.25 | 0.0005908 | 1301.43 | 0 | 0 | 0.0005908 | 1301.43 | 2023-05-13 15:50:53 | -0.0003207 | -12.6664 | -27899.6574 | 0 | 关闭
5082 | 7 | 3 | 恒流放电 | 01:47:00 | 35:05:14 | -0.152 | 2.1097 | 0.2711 | 597.04 | 0 | 0 | 0.2711 | 597.04 | 0.0005935 | 1307.31 | 0 | 0 | 0.0005935 | 1307.31 | 2023-05-13 15:51:23 | -0.0003207 | -6.333 | -13949.3392 | 0 | 关闭
5083 | 7 | 3 | 恒流放电 | 01:47:30 | 35:05:44 | -0.152 | 2.1095 | 0.2723 | 599.83 | 0 | 0 | 0.2723 | 599.83 | 0.0005962 | 1313.2 | 0 | 0 | 0.0005962 | 1313.2 | 2023-05-13 15:51:53 | -0.0003206 | -6.333 | -13949.3392 | 0 | 关闭
5084 | 7 | 3 | 恒流放电 | 01:48:00 | 35:06:14 | -0.152 | 2.1093 | 0.2736 | 602.62 | 0 | 0 | 0.2736 | 602.62 | 0.0005989 | 1319.09 | 0 | 0 | 0.0005989 | 1319.09 | 2023-05-13 15:52:23 | -0.0003206 | -6.333 | -13949.3392 | 0 | 关闭
5085 | 7 | 3 | 恒流放电 | 01:48:30 | 35:06:44 | -0.152 | 2.1092 | 0.2749 | 605.41 | 0 | 0 | 0.2749 | 605.41 | 0.0006015 | 1324.97 | 0 | 0 | 0.0006015 | 1324.97 | 2023-05-13 15:52:53 | -0.0003206 | -12.666 | -27898.6784 | 0 | 关闭
5086 | 7 | 3 | 恒流放电 | 01:49:00 | 35:07:14 | -0.152 | 2.109 | 0.2761 | 608.2 | 0 | 0 | 0.2761 | 608.2 | 0.0006042 | 1330.85 | 0 | 0 | 0.0006042 | 1330.85 | 2023-05-13 15:53:23 | -0.0003205 | -6.3329 | -13949.0945 | 0 | 关闭
5087 | 7 | 3 | 恒流放电 | 01:49:30 | 35:07:44 | -0.152 | 2.1088 | 0.2774 | 610.99 | 0 | 0 | 0.2774 | 610.99 | 0.0006069 | 1336.74 | 0 | 0 | 0.0006069 | 1336.74 | 2023-05-13 15:53:53 | -0.0003205 | -6.3329 | -13949.0945 | 0 | 关闭
5088 | 7 | 3 | 恒流放电 | 01:50:00 | 35:08:14 | -0.152 | 2.1087 | 0.2787 | 613.78 | 0 | 0 | 0.2787 | 613.78 | 0.0006095 | 1342.62 | 0 | 0 | 0.0006095 | 1342.62 | 2023-05-13 15:54:23 | -0.0003205 | -12.6662 | -27899.1679 | 0 | 关闭
5089 | 7 | 3 | 恒流放电 | 01:50:30 | 35:08:44 | -0.152 | 2.1086 | 0.2799 | 616.57 | 0 | 0 | 0.2799 | 616.57 | 0.0006122 | 1348.5 | 0 | 0 | 0.0006122 | 1348.5 | 2023-05-13 15:54:53 | -0.0003205 | -12.6667 | -27900.1468 | 0 | 关闭
5090 | 7 | 3 | 恒流放电 | 01:51:00 | 35:09:14 | -0.152 | 2.1082 | 0.2812 | 619.36 | 0 | 0 | 0.2812 | 619.36 | 0.0006149 | 1354.39 | 0 | 0 | 0.0006149 | 1354.39 | 2023-05-13 15:55:23 | -0.0003205 | -3.1666 | -6974.9143 | 0 | 关闭
5091 | 7 | 3 | 恒流放电 | 01:51:30 | 35:09:44 | -0.152 | 2.1079 | 0.2825 | 622.15 | 0 | 0 | 0.2825 | 622.15 | 0.0006176 | 1360.27 | 0 | 0 | 0.0006176 | 1360.27 | 2023-05-13 15:55:53 | -0.0003204 | -4.2219 | -9299.3963 | 0 | 关闭
5092 | 7 | 3 | 恒流放电 | 01:52:00 | 35:10:14 | -0.152 | 2.1075 | 0.2837 | 624.94 | 0 | 0 | 0.2837 | 624.94 | 0.0006202 | 1366.15 | 0 | 0 | 0.0006202 | 1366.15 | 2023-05-13 15:56:23 | -0.0003203 | -3.1665 | -6974.6696 | 0 | 关闭
5093 | 7 | 3 | 恒流放电 | 01:52:30 | 35:10:44 | -0.152 | 2.107 | 0.285 | 627.73 | 0 | 0 | 0.285 | 627.73 | 0.0006229 | 1372.03 | 0 | 0 | 0.0006229 | 1372.03 | 2023-05-13 15:56:53 | -0.0003202 | -2.5332 | -5579.7357 | 0 | 关闭
5094 | 7 | 3 | 恒流放电 | 01:53:00 | 35:11:14 | -0.152 | 2.1066 | 0.2863 | 630.52 | 0 | 0 | 0.2863 | 630.52 | 0.0006256 | 1377.9 | 0 | 0 | 0.0006256 | 1377.9 | 2023-05-13 15:57:23 | -0.0003202 | -3.1666 | -6974.9143 | 0 | 关闭
5095 | 7 | 3 | 恒流放电 | 01:53:30 | 35:11:44 | -0.152 | 2.1063 | 0.2875 | 633.3 | 0 | 0 | 0.2875 | 633.3 | 0.0006282 | 1383.78 | 0 | 0 | 0.0006282 | 1383.78 | 2023-05-13 15:57:53 | -0.0003202 | -4.2219 | -9299.2332 | 0 | 关闭
5096 | 7 | 3 | 恒流放电 | 01:54:00 | 35:12:14 | -0.152 | 2.1059 | 0.2888 | 636.09 | 0 | 0 | 0.2888 | 636.09 | 0.0006309 | 1389.66 | 0 | 0 | 0.0006309 | 1389.66 | 2023-05-13 15:58:23 | -0.0003201 | -3.1666 | -6974.792 | 0 | 关闭
5097 | 7 | 3 | 恒流放电 | 01:54:30 | 35:12:44 | -0.152 | 2.1056 | 0.2901 | 638.88 | 0 | 0 | 0.2901 | 638.88 | 0.0006336 | 1395.53 | 0 | 0 | 0.0006336 | 1395.53 | 2023-05-13 15:58:53 | -0.00032 | -4.2219 | -9299.3963 | 0 | 关闭
5098 | 7 | 3 | 恒流放电 | 01:55:00 | 35:13:14 | -0.152 | 2.1052 | 0.2913 | 641.67 | 0 | 0 | 0.2913 | 641.67 | 0.0006362 | 1401.41 | 0 | 0 | 0.0006362 | 1401.41 | 2023-05-13 15:59:23 | -0.00032 | -3.1666 | -6974.792 | 0 | 关闭
5099 | 7 | 3 | 恒流放电 | 01:55:30 | 35:13:44 | -0.152 | 2.1049 | 0.2926 | 644.46 | 0 | 0 | 0.2926 | 644.46 | 0.0006389 | 1407.28 | 0 | 0 | 0.0006389 | 1407.28 | 2023-05-13 15:59:53 | -0.0003199 | -4.222 | -9299.5595 | 0 | 关闭
5100 | 7 | 3 | 恒流放电 | 01:56:00 | 35:14:14 | -0.152 | 2.1045 | 0.2939 | 647.25 | 0 | 0 | 0.2939 | 647.25 | 0.0006416 | 1413.15 | 0 | 0 | 0.0006416 | 1413.15 | 2023-05-13 16:00:23 | -0.0003199 | -3.1666 | -6974.792 | 0 | 关闭
5101 | 7 | 3 | 恒流放电 | 01:56:30 | 35:14:44 | -0.152 | 2.1042 | 0.2951 | 650.04 | 0 | 0 | 0.2951 | 650.04 | 0.0006442 | 1419.02 | 0 | 0 | 0.0006442 | 1419.02 | 2023-05-13 16:00:53 | -0.0003198 | -4.2219 | -9299.3963 | 0 | 关闭
5102 | 7 | 3 | 恒流放电 | 01:57:00 | 35:15:14 | -0.152 | 2.1038 | 0.2964 | 652.83 | 0 | 0 | 0.2964 | 652.83 | 0.0006469 | 1424.89 | 0 | 0 | 0.0006469 | 1424.89 | 2023-05-13 16:01:23 | -0.0003198 | -3.1666 | -6974.9143 | 0 | 关闭
5103 | 7 | 3 | 恒流放电 | 01:57:30 | 35:15:44 | -0.152 | 2.1036 | 0.2977 | 655.62 | 0 | 0 | 0.2977 | 655.62 | 0.0006496 | 1430.76 | 0 | 0 | 0.0006496 | 1430.76 | 2023-05-13 16:01:53 | -0.0003197 | -6.3329 | -13949.0945 | 0 | 关闭
5104 | 7 | 3 | 恒流放电 | 01:58:00 | 35:16:14 | -0.152 | 2.1033 | 0.2989 | 658.41 | 0 | 0 | 0.2989 | 658.41 | 0.0006522 | 1436.63 | 0 | 0 | 0.0006522 | 1436.63 | 2023-05-13 16:02:23 | -0.0003197 | -4.2221 | -9299.7226 | 0 | 关闭
5105 | 7 | 3 | 恒流放电 | 01:58:30 | 35:16:44 | -0.152 | 2.1028 | 0.3002 | 661.2 | 0 | 0 | 0.3002 | 661.2 | 0.0006549 | 1442.5 | 0 | 0 | 0.0006549 | 1442.5 | 2023-05-13 16:02:53 | -0.0003196 | -2.5332 | -5579.8336 | 0 | 关闭
5106 | 7 | 3 | 恒流放电 | 01:59:00 | 35:17:14 | -0.152 | 2.1026 | 0.3015 | 663.99 | 0 | 0 | 0.3015 | 663.99 | 0.0006576 | 1448.36 | 0 | 0 | 0.0006576 | 1448.36 | 2023-05-13 16:03:23 | -0.0003196 | -6.3331 | -13949.5839 | 0 | 关闭
5107 | 7 | 3 | 恒流放电 | 01:59:30 | 35:17:44 | -0.152 | 2.1022 | 0.3027 | 666.78 | 0 | 0 | 0.3027 | 666.78 | 0.0006602 | 1454.23 | 0 | 0 | 0.0006602 | 1454.23 | 2023-05-13 16:03:53 | -0.0003195 | -3.1665 | -6974.6696 | 0 | 关闭
5108 | 7 | 3 | 恒流放电 | 02:00:00 | 35:18:14 | -0.152 | 2.1016 | 0.304 | 669.57 | 0 | 0 | 0.304 | 669.57 | 0.0006629 | 1460.09 | 0 | 0 | 0.0006629 | 1460.09 | 2023-05-13 16:04:23 | -0.0003194 | -2.111 | -4649.8613 | 0 | 关闭
5109 | 7 | 3 | 恒流放电 | 02:00:30 | 35:18:44 | -0.152 | 2.1011 | 0.3053 | 672.36 | 0 | 0 | 0.3053 | 672.36 | 0.0006655 | 1465.95 | 0 | 0 | 0.0006655 | 1465.95 | 2023-05-13 16:04:53 | -0.0003194 | -2.5332 | -5579.8336 | 0 | 关闭
5110 | 7 | 3 | 恒流放电 | 02:01:00 | 35:19:14 | -0.152 | 2.1006 | 0.3065 | 675.15 | 0 | 0 | 0.3065 | 675.15 | 0.0006682 | 1471.82 | 0 | 0 | 0.0006682 | 1471.82 | 2023-05-13 16:05:23 | -0.0003193 | -2.5333 | -5579.9315 | 0 | 关闭
5111 | 7 | 3 | 恒流放电 | 02:01:30 | 35:19:44 | -0.152 | 2.1 | 0.3078 | 677.94 | 0 | 0 | 0.3078 | 677.94 | 0.0006709 | 1477.68 | 0 | 0 | 0.0006709 | 1477.68 | 2023-05-13 16:05:53 | -0.0003192 | -2.111 | -4649.6982 | 0 | 关闭
5112 | 7 | 3 | 恒流放电 | 02:02:00 | 35:20:14 | -0.152 | 2.0995 | 0.3091 | 680.73 | 0 | 0 | 0.3091 | 680.73 | 0.0006735 | 1483.53 | 0 | 0 | 0.0006735 | 1483.53 | 2023-05-13 16:06:23 | -0.0003191 | -2.5332 | -5579.8336 | 0 | 关闭
5113 | 7 | 3 | 恒流放电 | 02:02:30 | 35:20:44 | -0.152 | 2.0988 | 0.3103 | 683.52 | 0 | 0 | 0.3103 | 683.52 | 0.0006762 | 1489.39 | 0 | 0 | 0.0006762 | 1489.39 | 2023-05-13 16:06:53 | -0.000319 | -1.8094 | -3985.4556 | 0 | 关闭
5114 | 7 | 3 | 恒流放电 | 02:03:00 | 35:21:14 | -0.152 | 2.0982 | 0.3116 | 686.31 | 0 | 0 | 0.3116 | 686.31 | 0.0006788 | 1495.24 | 0 | 0 | 0.0006788 | 1495.24 | 2023-05-13 16:07:23 | -0.0003189 | -2.111 | -4649.7797 | 0 | 关闭
5115 | 7 | 3 | 恒流放电 | 02:03:30 | 35:21:44 | -0.152 | 2.0975 | 0.3129 | 689.1 | 0 | 0 | 0.3129 | 689.1 | 0.0006815 | 1501.1 | 0 | 0 | 0.0006815 | 1501.1 | 2023-05-13 16:07:53 | -0.0003188 | -1.8095 | -3985.5954 | 0 | 关闭
5116 | 7 | 3 | 恒流放电 | 02:04:00 | 35:22:14 | -0.152 | 2.0969 | 0.3141 | 691.89 | 0 | 0 | 0.3141 | 691.89 | 0.0006842 | 1506.95 | 0 | 0 | 0.0006842 | 1506.95 | 2023-05-13 16:08:23 | -0.0003187 | -2.111 | -4649.8613 | 0 | 关闭
5117 | 7 | 3 | 恒流放电 | 02:04:30 | 35:22:44 | -0.152 | 2.0963 | 0.3154 | 694.68 | 0 | 0 | 0.3154 | 694.68 | 0.0006868 | 1512.8 | 0 | 0 | 0.0006868 | 1512.8 | 2023-05-13 16:08:53 | -0.0003186 | -2.111 | -4649.6982 | 0 | 关闭
5118 | 7 | 3 | 恒流放电 | 02:05:00 | 35:23:14 | -0.152 | 2.0958 | 0.3167 | 697.47 | 0 | 0 | 0.3167 | 697.47 | 0.0006895 | 1518.65 | 0 | 0 | 0.0006895 | 1518.65 | 2023-05-13 16:09:23 | -0.0003185 | -2.5332 | -5579.8336 | 0 | 关闭
5119 | 7 | 3 | 恒流放电 | 02:05:30 | 35:23:44 | -0.152 | 2.0952 | 0.3179 | 700.26 | 0 | 0 | 0.3179 | 700.26 | 0.0006921 | 1524.49 | 0 | 0 | 0.0006921 | 1524.49 | 2023-05-13 16:09:53 | -0.0003184 | -2.111 | -4649.7797 | 0 | 关闭
5120 | 7 | 3 | 恒流放电 | 02:06:00 | 35:24:14 | -0.152 | 2.0946 | 0.3192 | 703.05 | 0 | 0 | 0.3192 | 703.05 | 0.0006948 | 1530.34 | 0 | 0 | 0.0006948 | 1530.34 | 2023-05-13 16:10:23 | -0.0003184 | -2.111 | -4649.8613 | 0 | 关闭
5121 | 7 | 3 | 恒流放电 | 02:06:30 | 35:24:44 | -0.152 | 2.0941 | 0.3205 | 705.84 | 0 | 0 | 0.3205 | 705.84 | 0.0006974 | 1536.18 | 0 | 0 | 0.0006974 | 1536.18 | 2023-05-13 16:10:53 | -0.0003183 | -2.5332 | -5579.8336 | 0 | 关闭
5122 | 7 | 3 | 恒流放电 | 02:07:00 | 35:25:14 | -0.152 | 2.0935 | 0.3217 | 708.63 | 0 | 0 | 0.3217 | 708.63 | 0.0007001 | 1542.02 | 0 | 0 | 0.0007001 | 1542.02 | 2023-05-13 16:11:23 | -0.0003182 | -2.111 | -4649.7797 | 0 | 关闭
5123 | 7 | 3 | 恒流放电 | 02:07:30 | 35:25:44 | -0.152 | 2.0929 | 0.323 | 711.42 | 0 | 0 | 0.323 | 711.42 | 0.0007027 | 1547.86 | 0 | 0 | 0.0007027 | 1547.86 | 2023-05-13 16:11:53 | -0.0003181 | -2.111 | -4649.8613 | 0 | 关闭
5124 | 7 | 3 | 恒流放电 | 02:08:00 | 35:26:14 | -0.152 | 2.0922 | 0.3243 | 714.21 | 0 | 0 | 0.3243 | 714.21 | 0.0007054 | 1553.7 | 0 | 0 | 0.0007054 | 1553.7 | 2023-05-13 16:12:23 | -0.000318 | -1.8095 | -3985.6653 | 0 | 关闭
5125 | 7 | 3 | 恒流放电 | 02:08:30 | 35:26:44 | -0.152 | 2.0916 | 0.3255 | 717 | 0 | 0 | 0.3255 | 717 | 0.000708 | 1559.53 | 0 | 0 | 0.000708 | 1559.53 | 2023-05-13 16:12:53 | -0.0003179 | -2.111 | -4649.6982 | 0 | 关闭
5126 | 7 | 3 | 恒流放电 | 02:09:00 | 35:27:14 | -0.152 | 2.0907 | 0.3268 | 719.79 | 0 | 0 | 0.3268 | 719.79 | 0.0007107 | 1565.37 | 0 | 0 | 0.0007107 | 1565.37 | 2023-05-13 16:13:23 | -0.0003178 | -1.4074 | -3100.0163 | 0 | 关闭
5127 | 7 | 3 | 恒流放电 | 02:09:30 | 35:27:44 | -0.152 | 2.0896 | 0.3281 | 722.58 | 0 | 0 | 0.3281 | 722.58 | 0.0007133 | 1571.2 | 0 | 0 | 0.0007133 | 1571.2 | 2023-05-13 16:13:53 | -0.0003176 | -1.1515 | -2536.2435 | 0 | 关闭
5128 | 7 | 3 | 恒流放电 | 02:10:00 | 35:28:14 | -0.152 | 2.0886 | 0.3293 | 725.37 | 0 | 0 | 0.3293 | 725.37 | 0.000716 | 1577.03 | 0 | 0 | 0.000716 | 1577.03 | 2023-05-13 16:14:23 | -0.0003174 | -1.2666 | -2789.9168 | 0 | 关闭
5129 | 7 | 3 | 恒流放电 | 02:10:30 | 35:28:44 | -0.152 | 2.0876 | 0.3306 | 728.16 | 0 | 0 | 0.3306 | 728.16 | 0.0007186 | 1582.85 | 0 | 0 | 0.0007186 | 1582.85 | 2023-05-13 16:14:53 | -0.0003173 | -1.2666 | -2789.9168 | 0 | 关闭
5130 | 7 | 3 | 恒流放电 | 02:11:00 | 35:29:14 | -0.152 | 2.0867 | 0.3319 | 730.95 | 0 | 0 | 0.3319 | 730.95 | 0.0007213 | 1588.68 | 0 | 0 | 0.0007213 | 1588.68 | 2023-05-13 16:15:23 | -0.0003172 | -1.4073 | -3099.8532 | 0 | 关闭
5131 | 7 | 3 | 恒流放电 | 02:11:30 | 35:29:44 | -0.152 | 2.0857 | 0.3331 | 733.74 | 0 | 0 | 0.3331 | 733.74 | 0.0007239 | 1594.5 | 0 | 0 | 0.0007239 | 1594.5 | 2023-05-13 16:15:53 | -0.000317 | -1.2667 | -2790.0636 | 0 | 关闭
5132 | 7 | 3 | 恒流放电 | 02:12:00 | 35:30:14 | -0.152 | 2.0846 | 0.3344 | 736.53 | 0 | 0 | 0.3344 | 736.53 | 0.0007265 | 1600.32 | 0 | 0 | 0.0007265 | 1600.32 | 2023-05-13 16:16:23 | -0.0003169 | -1.1516 | -2536.555 | 0 | 关闭
5133 | 7 | 3 | 恒流放电 | 02:12:30 | 35:30:44 | -0.152 | 2.0835 | 0.3357 | 739.32 | 0 | 0 | 0.3357 | 739.32 | 0.0007292 | 1606.13 | 0 | 0 | 0.0007292 | 1606.13 | 2023-05-13 16:16:53 | -0.0003167 | -1.1514 | -2536.11 | 0 | 关闭
5134 | 7 | 3 | 恒流放电 | 02:13:00 | 35:31:14 | -0.152 | 2.0822 | 0.3369 | 742.11 | 0 | 0 | 0.3369 | 742.11 | 0.0007318 | 1611.94 | 0 | 0 | 0.0007318 | 1611.94 | 2023-05-13 16:17:23 | -0.0003165 | -0.9743 | -2146.0522 | 0 | 关闭
5135 | 7 | 3 | 恒流放电 | 02:13:30 | 35:31:44 | -0.152 | 2.0811 | 0.3382 | 744.9 | 0 | 0 | 0.3382 | 744.9 | 0.0007345 | 1617.75 | 0 | 0 | 0.0007345 | 1617.75 | 2023-05-13 16:17:53 | -0.0003163 | -1.1514 | -2536.11 | 0 | 关闭
5136 | 7 | 3 | 恒流放电 | 02:14:00 | 35:32:14 | -0.152 | 2.08 | 0.3395 | 747.69 | 0 | 0 | 0.3395 | 747.69 | 0.0007371 | 1623.55 | 0 | 0 | 0.0007371 | 1623.55 | 2023-05-13 16:18:23 | -0.0003161 | -1.1514 | -2536.199 | 0 | 关闭
5137 | 7 | 3 | 恒流放电 | 02:14:30 | 35:32:44 | -0.152 | 2.079 | 0.3407 | 750.48 | 0 | 0 | 0.3407 | 750.48 | 0.0007397 | 1629.35 | 0 | 0 | 0.0007397 | 1629.35 | 2023-05-13 16:18:53 | -0.000316 | -1.2666 | -2789.9168 | 0 | 关闭
5138 | 7 | 3 | 恒流放电 | 02:15:00 | 35:33:14 | -0.152 | 2.0777 | 0.342 | 753.27 | 0 | 0 | 0.342 | 753.27 | 0.0007424 | 1635.15 | 0 | 0 | 0.0007424 | 1635.15 | 2023-05-13 16:19:23 | -0.0003158 | -0.9743 | -2145.9769 | 0 | 关闭
5139 | 7 | 3 | 恒流放电 | 02:15:30 | 35:33:44 | -0.152 | 2.0764 | 0.3433 | 756.06 | 0 | 0 | 0.3433 | 756.06 | 0.000745 | 1640.95 | 0 | 0 | 0.000745 | 1640.95 | 2023-05-13 16:19:53 | -0.0003156 | -0.9743 | -2146.0145 | 0 | 关闭
5140 | 7 | 3 | 恒流放电 | 02:16:00 | 35:34:14 | -0.152 | 2.0752 | 0.3445 | 758.85 | 0 | 0 | 0.3445 | 758.85 | 0.0007476 | 1646.74 | 0 | 0 | 0.0007476 | 1646.74 | 2023-05-13 16:20:23 | -0.0003154 | -1.0555 | -2324.8083 | 0 | 关闭
5141 | 7 | 3 | 恒流放电 | 02:16:30 | 35:34:44 | -0.152 | 2.0739 | 0.3458 | 761.64 | 0 | 0 | 0.3458 | 761.64 | 0.0007502 | 1652.52 | 0 | 0 | 0.0007502 | 1652.52 | 2023-05-13 16:20:53 | -0.0003152 | -0.9743 | -2146.0522 | 0 | 关闭
5142 | 7 | 3 | 恒流放电 | 02:17:00 | 35:35:14 | -0.152 | 2.0725 | 0.3471 | 764.43 | 0 | 0 | 0.3471 | 764.43 | 0.0007529 | 1658.31 | 0 | 0 | 0.0007529 | 1658.31 | 2023-05-13 16:21:23 | -0.000315 | -0.9047 | -1992.6928 | 0 | 关闭
5143 | 7 | 3 | 恒流放电 | 02:17:30 | 35:35:44 | -0.152 | 2.071 | 0.3483 | 767.22 | 0 | 0 | 0.3483 | 767.22 | 0.0007555 | 1664.09 | 0 | 0 | 0.0007555 | 1664.09 | 2023-05-13 16:21:53 | -0.0003148 | -0.8444 | -1859.8793 | 0 | 关闭
5144 | 7 | 3 | 恒流放电 | 02:18:00 | 35:36:14 | -0.152 | 2.0694 | 0.3496 | 770.01 | 0 | 0 | 0.3496 | 770.01 | 0.0007581 | 1669.86 | 0 | 0 | 0.0007581 | 1669.86 | 2023-05-13 16:22:23 | -0.0003145 | -0.7916 | -1743.6062 | 0 | 关闭
5145 | 7 | 3 | 恒流放电 | 02:18:30 | 35:36:44 | -0.152 | 2.0675 | 0.3509 | 772.8 | 0 | 0 | 0.3509 | 772.8 | 0.0007607 | 1675.63 | 0 | 0 | 0.0007607 | 1675.63 | 2023-05-13 16:22:53 | -0.0003142 | -0.6666 | -1468.3257 | 0 | 关闭
5146 | 7 | 3 | 恒流放电 | 02:19:00 | 35:37:14 | -0.152 | 2.0656 | 0.3521 | 775.59 | 0 | 0 | 0.3521 | 775.59 | 0.0007634 | 1681.4 | 0 | 0 | 0.0007634 | 1681.4 | 2023-05-13 16:23:23 | -0.000314 | -0.6667 | -1468.4803 | 0 | 关闭
5147 | 7 | 3 | 恒流放电 | 02:19:30 | 35:37:44 | -0.152 | 2.0633 | 0.3534 | 778.38 | 0 | 0 | 0.3534 | 778.38 | 0.000766 | 1687.16 | 0 | 0 | 0.000766 | 1687.16 | 2023-05-13 16:23:53 | -0.0003137 | -0.5508 | -1213.2201 | 0 | 关闭
5148 | 7 | 3 | 恒流放电 | 02:20:00 | 35:38:14 | -0.152 | 2.0605 | 0.3547 | 781.17 | 0 | 0 | 0.3547 | 781.17 | 0.0007686 | 1692.91 | 0 | 0 | 0.0007686 | 1692.91 | 2023-05-13 16:24:23 | -0.0003132 | -0.4524 | -996.3814 | 0 | 关闭
5149 | 7 | 3 | 恒流放电 | 02:20:30 | 35:38:44 | -0.152 | 2.058 | 0.3559 | 783.96 | 0 | 0 | 0.3559 | 783.96 | 0.0007712 | 1698.66 | 0 | 0 | 0.0007712 | 1698.66 | 2023-05-13 16:24:53 | -0.0003128 | -0.5066 | -1115.9276 | 0 | 关闭
5150 | 7 | 3 | 恒流放电 | 02:21:00 | 35:39:14 | -0.152 | 2.0553 | 0.3572 | 786.75 | 0 | 0 | 0.3572 | 786.75 | 0.0007738 | 1704.4 | 0 | 0 | 0.0007738 | 1704.4 | 2023-05-13 16:25:23 | -0.0003124 | -0.4691 | -1033.2119 | 0 | 关闭
5151 | 7 | 3 | 恒流放电 | 02:21:30 | 35:39:44 | -0.152 | 2.0524 | 0.3585 | 789.54 | 0 | 0 | 0.3585 | 789.54 | 0.0007764 | 1710.13 | 0 | 0 | 0.0007764 | 1710.13 | 2023-05-13 16:25:53 | -0.0003119 | -0.4367 | -961.9728 | 0 | 关闭
5152 | 7 | 3 | 恒流放电 | 02:22:00 | 35:40:14 | -0.152 | 2.0493 | 0.3597 | 792.33 | 0 | 0 | 0.3597 | 792.33 | 0.000779 | 1715.85 | 0 | 0 | 0.000779 | 1715.85 | 2023-05-13 16:26:23 | -0.0003115 | -0.4086 | -899.91 | 0 | 关闭
5153 | 7 | 3 | 恒流放电 | 02:22:30 | 35:40:44 | -0.152 | 2.0462 | 0.361 | 795.12 | 0 | 0 | 0.361 | 795.12 | 0.0007816 | 1721.56 | 0 | 0 | 0.0007816 | 1721.56 | 2023-05-13 16:26:53 | -0.000311 | -0.4086 | -899.9416 | 0 | 关闭
5154 | 7 | 3 | 恒流放电 | 02:23:00 | 35:41:14 | -0.152 | 2.0426 | 0.3623 | 797.91 | 0 | 0 | 0.3623 | 797.91 | 0.0007842 | 1727.26 | 0 | 0 | 0.0007842 | 1727.26 | 2023-05-13 16:27:23 | -0.0003105 | -0.3518 | -774.8817 | 0 | 关闭
5155 | 7 | 3 | 恒流放电 | 02:23:30 | 35:41:44 | -0.152 | 2.0385 | 0.3635 | 800.7 | 0 | 0 | 0.3635 | 800.7 | 0.0007868 | 1732.96 | 0 | 0 | 0.0007868 | 1732.96 | 2023-05-13 16:27:53 | -0.0003099 | -0.3089 | -680.4317 | 0 | 关闭
5156 | 7 | 3 | 恒流放电 | 02:24:00 | 35:42:14 | -0.152 | 2.0341 | 0.3648 | 803.49 | 0 | 0 | 0.3648 | 803.49 | 0.0007893 | 1738.64 | 0 | 0 | 0.0007893 | 1738.64 | 2023-05-13 16:28:23 | -0.0003091 | -0.2879 | -634.0386 | 0 | 关闭
5157 | 7 | 3 | 恒流放电 | 02:24:30 | 35:42:44 | -0.152 | 2.029 | 0.366 | 806.28 | 0 | 0 | 0.366 | 806.28 | 0.0007919 | 1744.3 | 0 | 0 | 0.0007919 | 1744.3 | 2023-05-13 16:28:53 | -0.0003084 | -0.2483 | -547.0041 | 0 | 关闭
5158 | 7 | 3 | 恒流放电 | 02:25:00 | 35:43:14 | -0.152 | 2.023 | 0.3673 | 809.07 | 0 | 0 | 0.3673 | 809.07 | 0.0007945 | 1749.96 | 0 | 0 | 0.0007945 | 1749.96 | 2023-05-13 16:29:23 | -0.0003075 | -0.2111 | -464.9617 | 0 | 关闭
5159 | 7 | 3 | 恒流放电 | 02:25:30 | 35:43:44 | -0.152 | 2.0161 | 0.3686 | 811.86 | 0 | 0 | 0.3686 | 811.86 | 0.000797 | 1755.59 | 0 | 0 | 0.000797 | 1755.59 | 2023-05-13 16:29:53 | -0.0003064 | -0.1836 | -404.3003 | 0 | 关闭
5160 | 7 | 3 | 恒流放电 | 02:26:00 | 35:44:14 | -0.152 | 2.0081 | 0.3698 | 814.65 | 0 | 0 | 0.3698 | 814.65 | 0.0007996 | 1761.2 | 0 | 0 | 0.0007996 | 1761.2 | 2023-05-13 16:30:23 | -0.0003052 | -0.1583 | -348.7274 | 0 | 关闭
5161 | 7 | 3 | 恒流放电 | 02:26:30 | 35:44:44 | -0.152 | 1.9987 | 0.3711 | 817.44 | 0 | 0 | 0.3711 | 817.44 | 0.0008021 | 1766.79 | 0 | 0 | 0.0008021 | 1766.79 | 2023-05-13 16:30:53 | -0.0003038 | -0.1347 | -296.7736 | 0 | 关闭
5162 | 7 | 3 | 恒流放电 | 02:26:57 | 35:45:12 | -0.152 | 1.9887 | 0.3723 | 819.98 | 0 | 0 | 0.3723 | 819.98 | 0.0008044 | 1771.87 | 0 | 0 | 0.0008044 | 1771.87 | 2023-05-13 16:31:20 | -0.0003023 | -0.1157 | -254.8018 | 0 | 关闭
5163 | 7 | 3 | 恒流放电 | 02:27:00 | 35:45:14 | -0.152 | 1.9877 | 0.3724 | 820.23 | 0 | 0 | 0.3724 | 820.23 | 0.0008046 | 1772.35 | 0 | 0 | 0.0008046 | 1772.35 | 2023-05-13 16:31:23 | -0.0003021 | -0.1098 | -241.7523 | 0 | 关闭
5164 | 7 | 3 | 恒流放电 | 02:27:23 | 35:45:38 | -0.152 | 1.9777 | 0.3734 | 822.45 | 0 | 0 | 0.3734 | 822.45 | 0.0008066 | 1776.76 | 0 | 0 | 0.0008066 | 1776.76 | 2023-05-13 16:31:47 | -0.0003006 | -0.1009 | -222.2516 | 0 | 关闭
5165 | 7 | 3 | 恒流放电 | 02:27:30 | 35:45:44 | -0.152 | 1.975 | 0.3736 | 823.02 | 0 | 0 | 0.3736 | 823.02 | 0.0008072 | 1777.88 | 0 | 0 | 0.0008072 | 1777.88 | 2023-05-13 16:31:53 | -0.0003002 | -0.0954 | -210.0397 | 0 | 关闭
5166 | 7 | 3 | 恒流放电 | 02:27:53 | 35:46:08 | -0.152 | 1.965 | 0.3746 | 825.18 | 0 | 0 | 0.3746 | 825.18 | 0.0008091 | 1782.15 | 0 | 0 | 0.0008091 | 1782.15 | 2023-05-13 16:32:16 | -0.0002986 | -0.0984 | -216.6716 | 0 | 关闭
5167 | 7 | 3 | 恒流放电 | 02:28:00 | 35:46:14 | -0.152 | 1.9621 | 0.3749 | 825.81 | 0 | 0 | 0.3749 | 825.81 | 0.0008097 | 1783.37 | 0 | 0 | 0.0008097 | 1783.37 | 2023-05-13 16:32:23 | -0.0002982 | -0.0975 | -214.8632 | 0 | 关闭
5168 | 7 | 3 | 恒流放电 | 02:28:23 | 35:46:38 | -0.152 | 1.9521 | 0.3759 | 827.99 | 0 | 0 | 0.3759 | 827.99 | 0.0008116 | 1787.65 | 0 | 0 | 0.0008116 | 1787.65 | 2023-05-13 16:32:46 | -0.0002967 | -0.0992 | -218.5316 | 0 | 关闭
5169 | 7 | 3 | 恒流放电 | 02:28:30 | 35:46:44 | -0.152 | 1.9493 | 0.3762 | 828.59 | 0 | 0 | 0.3762 | 828.59 | 0.0008121 | 1788.83 | 0 | 0 | 0.0008121 | 1788.83 | 2023-05-13 16:32:53 | -0.0002963 | -0.098 | -215.859 | 0 | 关闭
5170 | 7 | 3 | 恒流放电 | 02:28:52 | 35:47:07 | -0.152 | 1.9393 | 0.3771 | 830.72 | 0 | 0 | 0.3771 | 830.72 | 0.000814 | 1792.97 | 0 | 0 | 0.000814 | 1792.97 | 2023-05-13 16:33:16 | -0.0002948 | -0.0967 | -212.9418 | 0 | 关闭
5171 | 7 | 3 | 恒流放电 | 02:29:00 | 35:47:14 | -0.152 | 1.9363 | 0.3774 | 831.38 | 0 | 0 | 0.3774 | 831.38 | 0.0008146 | 1794.25 | 0 | 0 | 0.0008146 | 1794.25 | 2023-05-13 16:33:23 | -0.0002943 | -0.0999 | -220.1012 | 0 | 关闭
5172 | 7 | 3 | 恒流放电 | 02:29:22 | 35:47:37 | -0.152 | 1.9263 | 0.3784 | 833.45 | 0 | 0 | 0.3784 | 833.45 | 0.0008164 | 1798.24 | 0 | 0 | 0.0008164 | 1798.24 | 2023-05-13 16:33:45 | -0.0002928 | -0.0937 | -206.4415 | 0 | 关闭
5173 | 7 | 3 | 恒流放电 | 02:29:30 | 35:47:44 | -0.152 | 1.9227 | 0.3787 | 834.17 | 0 | 0 | 0.3787 | 834.17 | 0.000817 | 1799.63 | 0 | 0 | 0.000817 | 1799.63 | 2023-05-13 16:33:53 | -0.0002922 | -0.0915 | -201.4739 | 0 | 关闭
5174 | 7 | 3 | 恒流放电 | 02:29:51 | 35:48:06 | -0.152 | 1.9127 | 0.3796 | 836.18 | 0 | 0 | 0.3796 | 836.18 | 0.0008188 | 1803.48 | 0 | 0 | 0.0008188 | 1803.48 | 2023-05-13 16:34:15 | -0.0002907 | -0.0912 | -200.8615 | 0 | 关闭
5175 | 7 | 3 | 恒流放电 | 02:30:00 | 35:48:14 | -0.152 | 1.9089 | 0.38 | 836.96 | 0 | 0 | 0.38 | 836.96 | 0.0008195 | 1804.98 | 0 | 0 | 0.0008195 | 1804.98 | 2023-05-13 16:34:23 | -0.0002901 | -0.0933 | -205.5543 | 0 | 关闭
5176 | 7 | 3 | 恒流放电 | 02:30:22 | 35:48:37 | -0.152 | 1.8989 | 0.3809 | 839.06 | 0 | 0 | 0.3809 | 839.06 | 0.0008213 | 1808.96 | 0 | 0 | 0.0008213 | 1808.96 | 2023-05-13 16:34:45 | -0.0002887 | -0.095 | -209.2609 | 0 | 关闭
5177 | 7 | 3 | 恒流放电 | 02:30:30 | 35:48:44 | -0.152 | 1.8955 | 0.3812 | 839.75 | 0 | 0 | 0.3812 | 839.75 | 0.0008219 | 1810.28 | 0 | 0 | 0.0008219 | 1810.28 | 2023-05-13 16:34:53 | -0.0002881 | -0.0931 | -205.1481 | 0 | 关闭
5178 | 7 | 3 | 恒流放电 | 02:30:51 | 35:49:06 | -0.152 | 1.8855 | 0.3822 | 841.78 | 0 | 0 | 0.3822 | 841.78 | 0.0008236 | 1814.12 | 0 | 0 | 0.0008236 | 1814.12 | 2023-05-13 16:35:15 | -0.0002866 | -0.0921 | -202.7704 | 0 | 关闭
5179 | 7 | 3 | 恒流放电 | 02:31:00 | 35:49:14 | -0.152 | 1.8818 | 0.3825 | 842.54 | 0 | 0 | 0.3825 | 842.54 | 0.0008243 | 1815.55 | 0 | 0 | 0.0008243 | 1815.55 | 2023-05-13 16:35:23 | -0.0002861 | -0.0936 | -206.1092 | 0 | 关闭
5180 | 7 | 3 | 恒流放电 | 02:31:21 | 35:49:36 | -0.152 | 1.8717 | 0.3834 | 844.54 | 0 | 0 | 0.3834 | 844.54 | 0.000826 | 1819.31 | 0 | 0 | 0.000826 | 1819.31 | 2023-05-13 16:35:44 | -0.0002845 | -0.0899 | -197.981 | 0 | 关闭
5181 | 7 | 3 | 恒流放电 | 02:31:30 | 35:49:44 | -0.152 | 1.8679 | 0.3838 | 845.33 | 0 | 0 | 0.3838 | 845.33 | 0.0008266 | 1820.79 | 0 | 0 | 0.0008266 | 1820.79 | 2023-05-13 16:35:53 | -0.0002839 | -0.0944 | -208.0016 | 0 | 关闭
5182 | 7 | 3 | 恒流放电 | 02:31:52 | 35:50:07 | -0.152 | 1.8579 | 0.3847 | 847.44 | 0 | 0 | 0.3847 | 847.44 | 0.0008284 | 1824.7 | 0 | 0 | 0.0008284 | 1824.7 | 2023-05-13 16:36:16 | -0.0002824 | -0.0954 | -210.1615 | 0 | 关闭
5183 | 7 | 3 | 恒流放电 | 02:32:00 | 35:50:14 | -0.152 | 1.8546 | 0.385 | 848.12 | 0 | 0 | 0.385 | 848.12 | 0.000829 | 1825.98 | 0 | 0 | 0.000829 | 1825.98 | 2023-05-13 16:36:23 | -0.0002818 | -0.0947 | -208.5169 | 0 | 关闭
5184 | 7 | 3 | 恒流放电 | 02:32:23 | 35:50:38 | -0.152 | 1.8446 | 0.386 | 850.3 | 0 | 0 | 0.386 | 850.3 | 0.0008308 | 1830 | 0 | 0 | 0.0008308 | 1830 | 2023-05-13 16:36:46 | -0.0002803 | -0.0988 | -217.6016 | 0 | 关闭
5185 | 7 | 3 | 恒流放电 | 02:32:30 | 35:50:44 | -0.152 | 1.8418 | 0.3863 | 850.91 | 0 | 0 | 0.3863 | 850.91 | 0.0008313 | 1831.13 | 0 | 0 | 0.0008313 | 1831.13 | 2023-05-13 16:36:53 | -0.0002799 | -0.0995 | -219.1805 | 0 | 关闭
5186 | 7 | 3 | 恒流放电 | 02:32:53 | 35:51:07 | -0.152 | 1.8318 | 0.3873 | 853.05 | 0 | 0 | 0.3873 | 853.05 | 0.0008331 | 1835.06 | 0 | 0 | 0.0008331 | 1835.06 | 2023-05-13 16:37:16 | -0.0002784 | -0.0971 | -213.8718 | 0 | 关闭
5187 | 7 | 3 | 恒流放电 | 02:33:00 | 35:51:14 | -0.152 | 1.8287 | 0.3876 | 853.7 | 0 | 0 | 0.3876 | 853.7 | 0.0008337 | 1836.25 | 0 | 0 | 0.0008337 | 1836.25 | 2023-05-13 16:37:23 | -0.0002779 | -0.0953 | -210.0011 | 0 | 关闭
5188 | 7 | 3 | 恒流放电 | 02:33:22 | 35:51:37 | -0.152 | 1.8187 | 0.3885 | 855.81 | 0 | 0 | 0.3885 | 855.81 | 0.0008354 | 1840.1 | 0 | 0 | 0.0008354 | 1840.1 | 2023-05-13 16:37:46 | -0.0002764 | -0.0958 | -211.0817 | 0 | 关闭
5189 | 7 | 3 | 恒流放电 | 02:33:30 | 35:51:44 | -0.152 | 1.8154 | 0.3888 | 856.49 | 0 | 0 | 0.3888 | 856.49 | 0.000836 | 1841.34 | 0 | 0 | 0.000836 | 1841.34 | 2023-05-13 16:37:53 | -0.0002759 | -0.0934 | -205.7284 | 0 | 关闭
5190 | 7 | 3 | 恒流放电 | 02:33:52 | 35:52:07 | -0.152 | 1.8054 | 0.3898 | 858.58 | 0 | 0 | 0.3898 | 858.58 | 0.0008377 | 1845.11 | 0 | 0 | 0.0008377 | 1845.11 | 2023-05-13 16:38:15 | -0.0002744 | -0.0946 | -208.2917 | 0 | 关闭
5191 | 7 | 3 | 恒流放电 | 02:34:00 | 35:52:14 | -0.152 | 1.8018 | 0.3901 | 859.28 | 0 | 0 | 0.3901 | 859.28 | 0.0008383 | 1846.38 | 0 | 0 | 0.0008383 | 1846.38 | 2023-05-13 16:38:23 | -0.0002739 | -0.0891 | -196.3072 | 0 | 关闭
5192 | 7 | 3 | 恒流放电 | 02:34:21 | 35:52:36 | -0.152 | 1.7918 | 0.391 | 861.29 | 0 | 0 | 0.391 | 861.29 | 0.0008399 | 1849.99 | 0 | 0 | 0.0008399 | 1849.99 | 2023-05-13 16:38:45 | -0.0002723 | -0.0912 | -200.8615 | 0 | 关闭
5193 | 7 | 3 | 恒流放电 | 02:34:30 | 35:52:44 | -0.152 | 1.7879 | 0.3914 | 862.07 | 0 | 0 | 0.3914 | 862.07 | 0.0008405 | 1851.39 | 0 | 0 | 0.0008405 | 1851.39 | 2023-05-13 16:38:53 | -0.0002718 | -0.0909 | -200.3087 | 0 | 关闭
5194 | 7 | 3 | 恒流放电 | 02:34:50 | 35:53:05 | -0.152 | 1.7779 | 0.3923 | 864.02 | 0 | 0 | 0.3923 | 864.02 | 0.0008421 | 1854.85 | 0 | 0 | 0.0008421 | 1854.85 | 2023-05-13 16:39:14 | -0.0002702 | -0.0882 | -194.3417 | 0 | 关闭
5195 | 7 | 3 | 恒流放电 | 02:35:00 | 35:53:14 | -0.152 | 1.7736 | 0.3926 | 864.86 | 0 | 0 | 0.3926 | 864.86 | 0.0008428 | 1856.36 | 0 | 0 | 0.0008428 | 1856.36 | 2023-05-13 16:39:23 | -0.0002696 | -0.0893 | -196.7922 | 0 | 关闭
5196 | 7 | 3 | 恒流放电 | 02:35:20 | 35:53:35 | -0.152 | 1.7636 | 0.3935 | 866.76 | 0 | 0 | 0.3935 | 866.76 | 0.0008443 | 1859.71 | 0 | 0 | 0.0008443 | 1859.71 | 2023-05-13 16:39:43 | -0.000268 | -0.0861 | -189.7014 | 0 | 关闭
5197 | 7 | 3 | 恒流放电 | 02:35:30 | 35:53:44 | -0.152 | 1.7589 | 0.3939 | 867.65 | 0 | 0 | 0.3939 | 867.65 | 0.000845 | 1861.28 | 0 | 0 | 0.000845 | 1861.28 | 2023-05-13 16:39:53 | -0.0002673 | -0.0862 | -189.9168 | 0 | 关闭
5198 | 7 | 3 | 恒流放电 | 02:35:49 | 35:54:04 | -0.152 | 1.7489 | 0.3948 | 869.5 | 0 | 0 | 0.3948 | 869.5 | 0.0008465 | 1864.53 | 0 | 0 | 0.0008465 | 1864.53 | 2023-05-13 16:40:13 | -0.0002658 | -0.084 | -185.0612 | 0 | 关闭
5199 | 7 | 3 | 恒流放电 | 02:36:00 | 35:54:14 | -0.152 | 1.7438 | 0.3952 | 870.44 | 0 | 0 | 0.3952 | 870.44 | 0.0008472 | 1866.17 | 0 | 0 | 0.0008472 | 1866.17 | 2023-05-13 16:40:23 | -0.000265 | -0.0836 | -184.1582 | 0 | 关闭
5200 | 7 | 3 | 恒流放电 | 02:36:18 | 35:54:33 | -0.152 | 1.7338 | 0.396 | 872.17 | 0 | 0 | 0.396 | 872.17 | 0.0008486 | 1869.18 | 0 | 0 | 0.0008486 | 1869.18 | 2023-05-13 16:40:42 | -0.0002635 | -0.0785 | -172.9613 | 0 | 关闭
5201 | 7 | 3 | 恒流放电 | 02:36:30 | 35:54:44 | -0.152 | 1.7278 | 0.3964 | 873.23 | 0 | 0 | 0.3964 | 873.23 | 0.0008494 | 1871.01 | 0 | 0 | 0.0008494 | 1871.01 | 2023-05-13 16:40:53 | -0.0002626 | -0.0802 | -176.6683 | 0 | 关闭
5202 | 7 | 3 | 恒流放电 | 02:36:48 | 35:55:03 | -0.152 | 1.7178 | 0.3972 | 874.98 | 0 | 0 | 0.3972 | 874.98 | 0.0008508 | 1874.02 | 0 | 0 | 0.0008508 | 1874.02 | 2023-05-13 16:41:12 | -0.0002611 | -0.0794 | -174.8213 | 0 | 关闭
5203 | 7 | 3 | 恒流放电 | 02:37:00 | 35:55:14 | -0.152 | 1.712 | 0.3977 | 876.02 | 0 | 0 | 0.3977 | 876.02 | 0.0008516 | 1875.81 | 0 | 0 | 0.0008516 | 1875.81 | 2023-05-13 16:41:23 | -0.0002602 | -0.0815 | -179.5703 | 0 | 关闭
5204 | 7 | 3 | 恒流放电 | 02:37:19 | 35:55:34 | -0.152 | 1.702 | 0.3985 | 877.84 | 0 | 0 | 0.3985 | 877.84 | 0.000853 | 1878.92 | 0 | 0 | 0.000853 | 1878.92 | 2023-05-13 16:41:43 | -0.0002587 | -0.0827 | -182.2614 | 0 | 关闭
5205 | 7 | 3 | 恒流放电 | 02:37:23 | 35:55:38 | -0.152 | 1.7 | 0.3987 | 878.21 | 0 | 0 | 0.3987 | 878.21 | 0.0008533 | 1879.54 | 0 | 0 | 0.0008533 | 1879.54 | 2023-05-13 16:41:46 | -0.0002583 | -0.0823 | -181.302 | 0 | 关闭
5206 | 7 | 4 | 搁置 | 00:00:00 | 35:55:38 | 0 | 1.713 | 0 | 0 | 0 | 0 | 0 | 0 | 0 | 0 | 0 | 0 | 0 | 0 | 2023-05-13 16:41:47 | 0 | 0 | 0 | 0 | 关闭
5207 | 7 | 4 | 搁置 | 00:00:00 | 35:55:38 | 0 | 1.729 | 0 | 0 | 0 | 0 | 0 | 0 | 0 | 0 | 0 | 0 | 0 | 0 | 2023-05-13 16:41:47 | 0 | 0 | 0 | 0 | 关闭
5208 | 7 | 4 | 搁置 | 00:00:00 | 35:55:38 | 0 | 1.7392 | 0 | 0 | 0 | 0 | 0 | 0 | 0 | 0 | 0 | 0 | 0 | 0 | 2023-05-13 16:41:47 | 0 | 0 | 0 | 0 | 关闭
5209 | 7 | 4 | 搁置 | 00:00:00 | 35:55:39 | 0 | 1.7514 | 0 | 0 | 0 | 0 | 0 | 0 | 0 | 0 | 0 | 0 | 0 | 0 | 2023-05-13 16:41:47 | 0 | 0 | 0 | 0 | 关闭
5210 | 7 | 4 | 搁置 | 00:00:01 | 35:55:39 | 0 | 1.7614 | 0 | 0 | 0 | 0 | 0 | 0 | 0 | 0 | 0 | 0 | 0 | 0 | 2023-05-13 16:41:48 | 0 | 0 | 0 | 0 | 关闭
5211 | 7 | 4 | 搁置 | 00:00:01 | 35:55:39 | 0 | 1.774 | 0 | 0 | 0 | 0 | 0 | 0 | 0 | 0 | 0 | 0 | 0 | 0 | 2023-05-13 16:41:48 | 0 | 0 | 0 | 0 | 关闭
5212 | 7 | 4 | 搁置 | 00:00:02 | 35:55:40 | 0 | 1.784 | 0 | 0 | 0 | 0 | 0 | 0 | 0 | 0 | 0 | 0 | 0 | 0 | 2023-05-13 16:41:49 | 0 | 0 | 0 | 0 | 关闭
5213 | 7 | 4 | 搁置 | 00:00:02 | 35:55:40 | 0 | 1.796 | 0 | 0 | 0 | 0 | 0 | 0 | 0 | 0 | 0 | 0 | 0 | 0 | 2023-05-13 16:41:49 | 0 | 0 | 0 | 0 | 关闭
5214 | 7 | 4 | 搁置 | 00:00:03 | 35:55:41 | 0 | 1.8061 | 0 | 0 | 0 | 0 | 0 | 0 | 0 | 0 | 0 | 0 | 0 | 0 | 2023-05-13 16:41:50 | 0 | 0 | 0 | 0 | 关闭
5215 | 7 | 4 | 搁置 | 00:00:03 | 35:55:41 | 0 | 1.8176 | 0 | 0 | 0 | 0 | 0 | 0 | 0 | 0 | 0 | 0 | 0 | 0 | 2023-05-13 16:41:50 | 0 | 0 | 0 | 0 | 关闭
5216 | 7 | 4 | 搁置 | 00:00:04 | 35:55:42 | 0 | 1.828 | 0 | 0 | 0 | 0 | 0 | 0 | 0 | 0 | 0 | 0 | 0 | 0 | 2023-05-13 16:41:51 | 0 | 0 | 0 | 0 | 关闭
5217 | 7 | 4 | 搁置 | 00:00:04 | 35:55:43 | 0 | 1.8383 | 0 | 0 | 0 | 0 | 0 | 0 | 0 | 0 | 0 | 0 | 0 | 0 | 2023-05-13 16:41:51 | 0 | 0 | 0 | 0 | 关闭
5218 | 7 | 4 | 搁置 | 00:00:05 | 35:55:43 | 0 | 1.8485 | 0 | 0 | 0 | 0 | 0 | 0 | 0 | 0 | 0 | 0 | 0 | 0 | 2023-05-13 16:41:52 | 0 | 0 | 0 | 0 | 关闭
5219 | 7 | 4 | 搁置 | 00:00:06 | 35:55:44 | 0 | 1.8589 | 0 | 0 | 0 | 0 | 0 | 0 | 0 | 0 | 0 | 0 | 0 | 0 | 2023-05-13 16:41:53 | 0 | 0 | 0 | 0 | 关闭
5220 | 7 | 4 | 搁置 | 00:00:07 | 35:55:45 | 0 | 1.8696 | 0 | 0 | 0 | 0 | 0 | 0 | 0 | 0 | 0 | 0 | 0 | 0 | 2023-05-13 16:41:54 | 0 | 0 | 0 | 0 | 关闭
5221 | 7 | 4 | 搁置 | 00:00:08 | 35:55:46 | 0 | 1.8805 | 0 | 0 | 0 | 0 | 0 | 0 | 0 | 0 | 0 | 0 | 0 | 0 | 2023-05-13 16:41:55 | 0 | 0 | 0 | 0 | 关闭
5222 | 7 | 4 | 搁置 | 00:00:09 | 35:55:47 | 0 | 1.8905 | 0 | 0 | 0 | 0 | 0 | 0 | 0 | 0 | 0 | 0 | 0 | 0 | 2023-05-13 16:41:56 | 0 | 0 | 0 | 0 | 关闭
5223 | 7 | 4 | 搁置 | 00:00:10 | 35:55:48 | 0 | 1.9007 | 0 | 0 | 0 | 0 | 0 | 0 | 0 | 0 | 0 | 0 | 0 | 0 | 2023-05-13 16:41:57 | 0 | 0 | 0 | 0 | 关闭
5224 | 7 | 4 | 搁置 | 00:00:11 | 35:55:49 | 0 | 1.9108 | 0 | 0 | 0 | 0 | 0 | 0 | 0 | 0 | 0 | 0 | 0 | 0 | 2023-05-13 16:41:58 | 0 | 0 | 0 | 0 | 关闭
5225 | 7 | 4 | 搁置 | 00:00:12 | 35:55:51 | 0 | 1.9208 | 0 | 0 | 0 | 0 | 0 | 0 | 0 | 0 | 0 | 0 | 0 | 0 | 2023-05-13 16:41:59 | 0 | 0 | 0 | 0 | 关闭
5226 | 7 | 4 | 搁置 | 00:00:14 | 35:55:52 | 0 | 1.931 | 0 | 0 | 0 | 0 | 0 | 0 | 0 | 0 | 0 | 0 | 0 | 0 | 2023-05-13 16:42:01 | 0 | 0 | 0 | 0 | 关闭
5227 | 7 | 4 | 搁置 | 00:00:15 | 35:55:54 | 0 | 1.9413 | 0 | 0 | 0 | 0 | 0 | 0 | 0 | 0 | 0 | 0 | 0 | 0 | 2023-05-13 16:42:02 | 0 | 0 | 0 | 0 | 关闭
5228 | 7 | 4 | 搁置 | 00:00:17 | 35:55:55 | 0 | 1.9515 | 0 | 0 | 0 | 0 | 0 | 0 | 0 | 0 | 0 | 0 | 0 | 0 | 2023-05-13 16:42:04 | 0 | 0 | 0 | 0 | 关闭
5229 | 7 | 4 | 搁置 | 00:00:19 | 35:55:57 | 0 | 1.9618 | 0 | 0 | 0 | 0 | 0 | 0 | 0 | 0 | 0 | 0 | 0 | 0 | 2023-05-13 16:42:06 | 0 | 0 | 0 | 0 | 关闭
5230 | 7 | 4 | 搁置 | 00:00:21 | 35:55:59 | 0 | 1.9721 | 0 | 0 | 0 | 0 | 0 | 0 | 0 | 0 | 0 | 0 | 0 | 0 | 2023-05-13 16:42:08 | 0 | 0 | 0 | 0 | 关闭
5231 | 7 | 4 | 搁置 | 00:00:23 | 35:56:02 | 0 | 1.9821 | 0 | 0 | 0 | 0 | 0 | 0 | 0 | 0 | 0 | 0 | 0 | 0 | 2023-05-13 16:42:10 | 0 | 0 | 0 | 0 | 关闭
5232 | 7 | 4 | 搁置 | 00:00:26 | 35:56:04 | 0 | 1.9921 | 0 | 0 | 0 | 0 | 0 | 0 | 0 | 0 | 0 | 0 | 0 | 0 | 2023-05-13 16:42:13 | 0 | 0 | 0 | 0 | 关闭
5233 | 7 | 4 | 搁置 | 00:00:29 | 35:56:07 | 0 | 2.0022 | 0 | 0 | 0 | 0 | 0 | 0 | 0 | 0 | 0 | 0 | 0 | 0 | 2023-05-13 16:42:16 | 0 | 0 | 0 | 0 | 关闭
5234 | 7 | 4 | 搁置 | 00:00:30 | 35:56:08 | 0 | 2.0056 | 0 | 0 | 0 | 0 | 0 | 0 | 0 | 0 | 0 | 0 | 0 | 0 | 2023-05-13 16:42:17 | 0 | 0 | 0 | 0 | 关闭
5235 | 7 | 4 | 搁置 | 00:00:33 | 35:56:11 | 0 | 2.0157 | 0 | 0 | 0 | 0 | 0 | 0 | 0 | 0 | 0 | 0 | 0 | 0 | 2023-05-13 16:42:20 | 0 | 0 | 0 | 0 | 关闭
5236 | 7 | 4 | 搁置 | 00:00:36 | 35:56:14 | 0 | 2.0257 | 0 | 0 | 0 | 0 | 0 | 0 | 0 | 0 | 0 | 0 | 0 | 0 | 2023-05-13 16:42:23 | 0 | 0 | 0 | 0 | 关闭
5237 | 7 | 4 | 搁置 | 00:00:40 | 35:56:18 | 0 | 2.0359 | 0 | 0 | 0 | 0 | 0 | 0 | 0 | 0 | 0 | 0 | 0 | 0 | 2023-05-13 16:42:27 | 0 | 0 | 0 | 0 | 关闭
5238 | 7 | 4 | 搁置 | 00:00:44 | 35:56:22 | 0 | 2.0459 | 0 | 0 | 0 | 0 | 0 | 0 | 0 | 0 | 0 | 0 | 0 | 0 | 2023-05-13 16:42:31 | 0 | 0 | 0 | 0 | 关闭
5239 | 7 | 4 | 搁置 | 00:00:49 | 35:56:27 | 0 | 2.0559 | 0 | 0 | 0 | 0 | 0 | 0 | 0 | 0 | 0 | 0 | 0 | 0 | 2023-05-13 16:42:36 | 0 | 0 | 0 | 0 | 关闭
5240 | 7 | 4 | 搁置 | 00:00:54 | 35:56:33 | 0 | 2.066 | 0 | 0 | 0 | 0 | 0 | 0 | 0 | 0 | 0 | 0 | 0 | 0 | 2023-05-13 16:42:41 | 0 | 0 | 0 | 0 | 关闭
5241 | 7 | 4 | 搁置 | 00:01:00 | 35:56:38 | 0 | 2.0743 | 0 | 0 | 0 | 0 | 0 | 0 | 0 | 0 | 0 | 0 | 0 | 0 | 2023-05-13 16:42:47 | 0 | 0 | 0 | 0 | 关闭
5242 | 7 | 5 | 恒流充电 | 00:00:00 | 35:56:38 | 0.1519 | 2.0842 | 0 | 0 | 0 | 0 | 0 | 0 | 0 | 0 | 0 | 0 | 0 | 0 | 2023-05-13 16:42:47 | 0.0003165 | 0 | 0 | 0 | 关闭
5243 | 7 | 5 | 恒流充电 | 00:00:00 | 35:56:38 | 0.152 | 2.1044 | 0 | 0.04 | 0 | 0.04 | 0 | 0 | 0 | 0.08 | 0 | 0.08 | 0 | 0 | 2023-05-13 16:42:47 | 0.0003198 | 0.0008 | 1.8404 | 0 | 关闭
5244 | 7 | 5 | 恒流充电 | 00:00:00 | 35:56:38 | 0.152 | 2.1166 | 0 | 0.06 | 0 | 0.06 | 0 | 0 | 1e-07 | 0.12 | 1e-07 | 0.12 | 0 | 0 | 2023-05-13 16:42:47 | 0.0003217 | 0.0007 | 1.5246 | 0 | 关闭
5245 | 7 | 5 | 恒流充电 | 00:00:00 | 35:56:39 | 0.152 | 2.1267 | 0 | 0.07 | 0 | 0.07 | 0 | 0 | 1e-07 | 0.16 | 1e-07 | 0.16 | 0 | 0 | 2023-05-13 16:42:47 | 0.0003232 | 0.0008 | 1.8416 | 0 | 关闭
5246 | 7 | 5 | 恒流充电 | 00:00:01 | 35:56:39 | 0.152 | 2.1395 | 0 | 0.1 | 0 | 0.1 | 0 | 0 | 1e-07 | 0.22 | 1e-07 | 0.22 | 0 | 0 | 2023-05-13 16:42:48 | 0.0003252 | 0.001 | 2.1792 | 0 | 关闭
5247 | 7 | 5 | 恒流充电 | 00:00:01 | 35:56:39 | 0.152 | 2.1515 | 0.0001 | 0.13 | 0.0001 | 0.13 | 0 | 0 | 1e-07 | 0.28 | 1e-07 | 0.28 | 0 | 0 | 2023-05-13 16:42:48 | 0.000327 | 0.0011 | 2.325 | 0 | 关闭
5248 | 7 | 5 | 恒流充电 | 00:00:01 | 35:56:40 | 0.152 | 2.163 | 0.0001 | 0.17 | 0.0001 | 0.17 | 0 | 0 | 2e-07 | 0.36 | 2e-07 | 0.36 | 0 | 0 | 2023-05-13 16:42:48 | 0.0003288 | 0.0015 | 3.2348 | 0 | 关闭
5249 | 7 | 5 | 恒流充电 | 00:00:02 | 35:56:40 | 0.152 | 2.1743 | 0.0001 | 0.21 | 0.0001 | 0.21 | 0 | 0 | 2e-07 | 0.46 | 2e-07 | 0.46 | 0 | 0 | 2023-05-13 16:42:49 | 0.0003305 | 0.0019 | 4.1145 | 0 | 关闭
5250 | 7 | 5 | 恒流充电 | 00:00:02 | 35:56:41 | 0.152 | 2.185 | 0.0001 | 0.27 | 0.0001 | 0.27 | 0 | 0 | 3e-07 | 0.58 | 3e-07 | 0.58 | 0 | 0 | 2023-05-13 16:42:50 | 0.0003321 | 0.0024 | 5.215 | 0 | 关闭
5251 | 7 | 5 | 恒流充电 | 00:00:03 | 35:56:42 | 0.152 | 2.195 | 0.0002 | 0.34 | 0.0002 | 0.34 | 0 | 0 | 3e-07 | 0.74 | 3e-07 | 0.74 | 0 | 0 | 2023-05-13 16:42:50 | 0.0003336 | 0.0034 | 7.4394 | 0 | 关闭
5252 | 7 | 5 | 恒流充电 | 00:00:04 | 35:56:43 | 0.152 | 2.2052 | 0.0002 | 0.46 | 0.0002 | 0.46 | 0 | 0 | 4e-07 | 0.99 | 4e-07 | 0.99 | 0 | 0 | 2023-05-13 16:42:52 | 0.0003352 | 0.005 | 10.9406 | 0 | 关闭
5253 | 7 | 5 | 恒流充电 | 00:00:06 | 35:56:45 | 0.152 | 2.2152 | 0.0003 | 0.62 | 0.0003 | 0.62 | 0 | 0 | 6e-07 | 1.36 | 6e-07 | 1.36 | 0 | 0 | 2023-05-13 16:42:53 | 0.0003367 | 0.0076 | 16.7389 | 0 | 关闭
5254 | 7 | 5 | 恒流充电 | 00:00:09 | 35:56:47 | 0.152 | 2.2254 | 0.0004 | 0.87 | 0.0004 | 0.87 | 0 | 0 | 9e-07 | 1.92 | 9e-07 | 1.92 | 0 | 0 | 2023-05-13 16:42:56 | 0.0003382 | 0.0112 | 24.6154 | 0 | 关闭
5255 | 7 | 5 | 恒流充电 | 00:00:13 | 35:56:51 | 0.152 | 2.2354 | 0.0006 | 1.26 | 0.0006 | 1.26 | 0 | 0 | 1.3e-06 | 2.77 | 1.3e-06 | 2.77 | 0 | 0 | 2023-05-13 16:43:00 | 0.0003398 | 0.0173 | 38.1271 | 0 | 关闭
5256 | 7 | 5 | 恒流充电 | 00:00:19 | 35:56:57 | 0.152 | 2.2454 | 0.0008 | 1.82 | 0.0008 | 1.82 | 0 | 0 | 1.8e-06 | 4.04 | 1.8e-06 | 4.04 | 0 | 0 | 2023-05-13 16:43:06 | 0.0003413 | 0.0258 | 56.7254 | 0 | 关闭
5257 | 7 | 5 | 恒流充电 | 00:00:29 | 35:57:07 | 0.152 | 2.2554 | 0.0012 | 2.72 | 0.0012 | 2.72 | 0 | 0 | 2.8e-06 | 6.07 | 2.8e-06 | 6.07 | 0 | 0 | 2023-05-13 16:43:16 | 0.0003428 | 0.041 | 90.2019 | 0 | 关闭
5258 | 7 | 5 | 恒流充电 | 00:00:30 | 35:57:08 | 0.152 | 2.2559 | 0.0013 | 2.79 | 0.0013 | 2.79 | 0 | 0 | 2.8e-06 | 6.21 | 2.8e-06 | 6.21 | 0 | 0 | 2023-05-13 16:43:17 | 0.0003429 | 0.0591 | 130.2007 | 0 | 关闭
5259 | 7 | 5 | 恒流充电 | 00:00:52 | 35:57:30 | 0.152 | 2.2659 | 0.0022 | 4.86 | 0.0022 | 4.86 | 0 | 0 | 5e-06 | 10.9 | 5e-06 | 10.9 | 0 | 0 | 2023-05-13 16:43:39 | 0.0003444 | 0.0941 | 207.3715 | 0 | 关闭
5260 | 7 | 5 | 恒流充电 | 00:01:00 | 35:57:38 | 0.152 | 2.2672 | 0.0025 | 5.58 | 0.0025 | 5.58 | 0 | 0 | 5.7e-06 | 12.53 | 5.7e-06 | 12.53 | 0 | 0 | 2023-05-13 16:43:47 | 0.0003446 | 0.2501 | 550.7879 | 0 | 关闭
5261 | 7 | 5 | 恒流充电 | 00:01:30 | 35:58:08 | 0.152 | 2.267 | 0.0038 | 8.37 | 0.0038 | 8.37 | 0 | 0 | 8.6e-06 | 18.85 | 8.6e-06 | 18.85 | 0 | 0 | 2023-05-13 16:44:17 | 0.0003445 | -6.3327 | -13948.758 | 0 | 关闭
5262 | 7 | 5 | 恒流充电 | 00:02:00 | 35:58:38 | 0.152 | 2.2629 | 0.0051 | 11.16 | 0.0051 | 11.16 | 0 | 0 | 1.14e-05 | 25.17 | 1.14e-05 | 25.17 | 0 | 0 | 2023-05-13 16:44:47 | 0.0003439 | -0.3089 | -680.4302 | 0 | 关闭
5263 | 7 | 5 | 恒流充电 | 00:02:30 | 35:59:08 | 0.152 | 2.2575 | 0.0063 | 13.95 | 0.0063 | 13.95 | 0 | 0 | 1.43e-05 | 31.48 | 1.43e-05 | 31.48 | 0 | 0 | 2023-05-13 16:45:17 | 0.0003431 | -0.2345 | -516.6207 | 0 | 关闭
5264 | 7 | 5 | 恒流充电 | 00:03:00 | 35:59:38 | 0.152 | 2.252 | 0.0076 | 16.74 | 0.0076 | 16.74 | 0 | 0 | 1.71e-05 | 37.77 | 1.71e-05 | 37.77 | 0 | 0 | 2023-05-13 16:45:47 | 0.0003423 | -0.2303 | -507.2209 | 0 | 关闭
5265 | 7 | 5 | 恒流充电 | 00:03:30 | 36:00:08 | 0.152 | 2.2469 | 0.0089 | 19.53 | 0.0089 | 19.53 | 0 | 0 | 2e-05 | 44.04 | 2e-05 | 44.04 | 0 | 0 | 2023-05-13 16:46:17 | 0.0003415 | -0.2483 | -547.0053 | 0 | 关闭
5266 | 7 | 5 | 恒流充电 | 00:04:00 | 36:00:38 | 0.152 | 2.2424 | 0.0101 | 22.32 | 0.0101 | 22.32 | 0 | 0 | 2.28e-05 | 50.31 | 2.28e-05 | 50.31 | 0 | 0 | 2023-05-13 16:46:47 | 0.0003408 | -0.2815 | -619.938 | 0 | 关闭
5267 | 7 | 5 | 恒流充电 | 00:04:30 | 36:01:08 | 0.152 | 2.2385 | 0.0114 | 25.11 | 0.0114 | 25.11 | 0 | 0 | 2.57e-05 | 56.56 | 2.57e-05 | 56.56 | 0 | 0 | 2023-05-13 16:47:17 | 0.0003402 | -0.3248 | -715.3225 | 0 | 关闭
5268 | 7 | 5 | 恒流充电 | 00:05:00 | 36:01:38 | 0.152 | 2.235 | 0.0127 | 27.9 | 0.0127 | 27.9 | 0 | 0 | 2.85e-05 | 62.8 | 2.85e-05 | 62.8 | 0 | 0 | 2023-05-13 16:47:47 | 0.0003397 | -0.3619 | -797.0631 | 0 | 关闭
5269 | 7 | 5 | 恒流充电 | 00:05:30 | 36:02:08 | 0.152 | 2.232 | 0.0139 | 30.69 | 0.0139 | 30.69 | 0 | 0 | 3.13e-05 | 69.03 | 3.13e-05 | 69.03 | 0 | 0 | 2023-05-13 16:48:17 | 0.0003392 | -0.4222 | -929.9111 | 0 | 关闭
5270 | 7 | 5 | 恒流充电 | 00:06:00 | 36:02:38 | 0.152 | 2.2297 | 0.0152 | 33.48 | 0.0152 | 33.48 | 0 | 0 | 3.42e-05 | 75.25 | 3.42e-05 | 75.25 | 0 | 0 | 2023-05-13 16:48:47 | 0.0003389 | -0.5507 | -1212.9142 | 0 | 关闭
5271 | 7 | 5 | 恒流充电 | 00:06:30 | 36:03:08 | 0.152 | 2.2276 | 0.0165 | 36.27 | 0.0165 | 36.27 | 0 | 0 | 3.7e-05 | 81.47 | 3.7e-05 | 81.47 | 0 | 0 | 2023-05-13 16:49:17 | 0.0003386 | -0.6031 | -1328.4211 | 0 | 关闭
5272 | 7 | 5 | 恒流充电 | 00:07:00 | 36:03:38 | 0.152 | 2.2259 | 0.0177 | 39.06 | 0.0177 | 39.06 | 0 | 0 | 3.98e-05 | 87.68 | 3.98e-05 | 87.68 | 0 | 0 | 2023-05-13 16:49:47 | 0.0003383 | -0.745 | -1640.9944 | 0 | 关闭
5273 | 7 | 5 | 恒流充电 | 00:07:30 | 36:04:08 | 0.152 | 2.2247 | 0.019 | 41.85 | 0.019 | 41.85 | 0 | 0 | 4.26e-05 | 93.89 | 4.26e-05 | 93.89 | 0 | 0 | 2023-05-13 16:50:17 | 0.0003381 | -1.0554 | -2324.742 | 0 | 关闭
5274 | 7 | 5 | 恒流充电 | 00:08:00 | 36:04:38 | 0.152 | 2.2237 | 0.0203 | 44.64 | 0.0203 | 44.64 | 0 | 0 | 4.54e-05 | 100.09 | 4.54e-05 | 100.09 | 0 | 0 | 2023-05-13 16:50:47 | 0.000338 | -1.2665 | -2789.6843 | 0 | 关闭
5275 | 7 | 5 | 恒流充电 | 00:08:30 | 36:05:08 | 0.152 | 2.2227 | 0.0215 | 47.43 | 0.0215 | 47.43 | 0 | 0 | 4.83e-05 | 106.29 | 4.83e-05 | 106.29 | 0 | 0 | 2023-05-13 16:51:17 | 0.0003378 | -1.2665 | -2789.6843 | 0 | 关闭
5276 | 7 | 5 | 恒流充电 | 00:09:00 | 36:05:38 | 0.152 | 2.2218 | 0.0228 | 50.21 | 0.0228 | 50.21 | 0 | 0 | 5.11e-05 | 112.49 | 5.11e-05 | 112.49 | 0 | 0 | 2023-05-13 16:51:47 | 0.0003377 | -1.4072 | -3099.656 | 0 | 关闭
5277 | 7 | 5 | 恒流充电 | 00:09:30 | 36:06:08 | 0.152 | 2.2211 | 0.0241 | 53 | 0.0241 | 53 | 0 | 0 | 5.39e-05 | 118.69 | 5.39e-05 | 118.69 | 0 | 0 | 2023-05-13 16:52:17 | 0.0003375 | -1.8093 | -3985.2895 | 0 | 关闭
5278 | 7 | 5 | 恒流充电 | 00:10:00 | 36:06:38 | 0.152 | 2.2205 | 0.0253 | 55.79 | 0.0253 | 55.79 | 0 | 0 | 5.67e-05 | 124.89 | 5.67e-05 | 124.89 | 0 | 0 | 2023-05-13 16:52:47 | 0.0003374 | -2.1109 | -4649.484 | 0 | 关闭
5279 | 7 | 5 | 恒流充电 | 00:10:30 | 36:07:08 | 0.152 | 2.2202 | 0.0266 | 58.58 | 0.0266 | 58.58 | 0 | 0 | 5.95e-05 | 131.08 | 5.95e-05 | 131.08 | 0 | 0 | 2023-05-13 16:53:17 | 0.0003375 | -4.222 | -9299.4575 | 0 | 关闭
5280 | 7 | 5 | 恒流充电 | 00:11:00 | 36:07:38 | 0.152 | 2.2197 | 0.0279 | 61.37 | 0.0279 | 61.37 | 0 | 0 | 6.23e-05 | 137.27 | 6.23e-05 | 137.27 | 0 | 0 | 2023-05-13 16:53:47 | 0.0003374 | -2.5333 | -5579.9437 | 0 | 关闭
5281 | 7 | 5 | 恒流充电 | 00:11:30 | 36:08:08 | 0.152 | 2.2193 | 0.0291 | 64.16 | 0.0291 | 64.16 | 0 | 0 | 6.51e-05 | 143.47 | 6.51e-05 | 143.47 | 0 | 0 | 2023-05-13 16:54:17 | 0.0003373 | -3.1665 | -6974.6849 | 0 | 关闭
5282 | 7 | 5 | 恒流充电 | 00:12:00 | 36:08:38 | 0.152 | 2.2189 | 0.0304 | 66.95 | 0.0304 | 66.95 | 0 | 0 | 6.79e-05 | 149.66 | 6.79e-05 | 149.66 | 0 | 0 | 2023-05-13 16:54:47 | 0.0003372 | -3.1664 | -6974.4096 | 0 | 关闭
5283 | 7 | 5 | 恒流充电 | 00:12:30 | 36:09:08 | 0.152 | 2.2186 | 0.0317 | 69.74 | 0.0317 | 69.74 | 0 | 0 | 7.08e-05 | 155.85 | 7.08e-05 | 155.85 | 0 | 0 | 2023-05-13 16:55:17 | 0.0003372 | -4.2219 | -9299.2535 | 0 | 关闭
5284 | 7 | 5 | 恒流充电 | 00:13:00 | 36:09:38 | 0.152 | 2.2183 | 0.0329 | 72.53 | 0.0329 | 72.53 | 0 | 0 | 7.36e-05 | 162.04 | 7.36e-05 | 162.04 | 0 | 0 | 2023-05-13 16:55:47 | 0.0003371 | -4.2219 | -9299.2332 | 0 | 关闭
5285 | 7 | 5 | 恒流充电 | 00:13:30 | 36:10:08 | 0.152 | 2.2181 | 0.0342 | 75.32 | 0.0342 | 75.32 | 0 | 0 | 7.64e-05 | 168.22 | 7.64e-05 | 168.22 | 0 | 0 | 2023-05-13 16:56:17 | 0.0003371 | -6.3328 | -13948.7885 | 0 | 关闭
5286 | 7 | 5 | 恒流充电 | 00:14:00 | 36:10:38 | 0.152 | 2.218 | 0.0355 | 78.11 | 0.0355 | 78.11 | 0 | 0 | 7.92e-05 | 174.41 | 7.92e-05 | 174.41 | 0 | 0 | 2023-05-13 16:56:47 | 0.0003371 | -12.6657 | -27897.9442 | 0 | 关闭
5287 | 7 | 5 | 恒流充电 | 00:14:30 | 36:11:08 | 0.152 | 2.218 | 0.0367 | 80.9 | 0.0367 | 80.9 | 0 | 0 | 8.2e-05 | 180.6 | 8.2e-05 | 180.6 | 0 | 0 | 2023-05-13 16:57:17 | 0.0003371 | 0 | 0 | 0 | 关闭
5288 | 7 | 5 | 恒流充电 | 00:15:00 | 36:11:38 | 0.152 | 2.2178 | 0.038 | 83.69 | 0.038 | 83.69 | 0 | 0 | 8.48e-05 | 186.79 | 8.48e-05 | 186.79 | 0 | 0 | 2023-05-13 16:57:47 | 0.000337 | -6.3327 | -13948.758 | 0 | 关闭
5289 | 7 | 5 | 恒流充电 | 00:15:30 | 36:12:08 | 0.152 | 2.2179 | 0.0393 | 86.48 | 0.0393 | 86.48 | 0 | 0 | 8.76e-05 | 192.97 | 8.76e-05 | 192.97 | 0 | 0 | 2023-05-13 16:58:17 | 0.0003371 | 12.6656 | 27897.6995 | 0 | 关闭
5290 | 7 | 5 | 恒流充电 | 00:16:00 | 36:12:38 | 0.152 | 2.218 | 0.0405 | 89.27 | 0.0405 | 89.27 | 0 | 0 | 9.04e-05 | 199.16 | 9.04e-05 | 199.16 | 0 | 0 | 2023-05-13 16:58:47 | 0.0003371 | 12.6655 | 27897.5771 | 0 | 关闭
5291 | 7 | 5 | 恒流充电 | 00:16:30 | 36:13:08 | 0.152 | 2.2182 | 0.0418 | 92.06 | 0.0418 | 92.06 | 0 | 0 | 9.32e-05 | 205.35 | 9.32e-05 | 205.35 | 0 | 0 | 2023-05-13 16:59:17 | 0.0003371 | 6.3328 | 13948.8497 | 0 | 关闭
5292 | 7 | 5 | 恒流充电 | 00:17:00 | 36:13:38 | 0.152 | 2.2185 | 0.0431 | 94.85 | 0.0431 | 94.85 | 0 | 0 | 9.6e-05 | 211.54 | 9.6e-05 | 211.54 | 0 | 0 | 2023-05-13 16:59:47 | 0.0003372 | 4.2218 | 9299.1108 | 0 | 关闭
5293 | 7 | 5 | 恒流充电 | 00:17:30 | 36:14:08 | 0.152 | 2.2187 | 0.0443 | 97.64 | 0.0443 | 97.64 | 0 | 0 | 9.88e-05 | 217.73 | 9.88e-05 | 217.73 | 0 | 0 | 2023-05-13 17:00:17 | 0.0003372 | 6.3327 | 13948.758 | 0 | 关闭
5294 | 7 | 5 | 恒流充电 | 00:18:00 | 36:14:38 | 0.152 | 2.219 | 0.0456 | 100.43 | 0.0456 | 100.43 | 0 | 0 | 0.0001017 | 223.92 | 0.0001017 | 223.92 | 0 | 0 | 2023-05-13 17:00:47 | 0.0003373 | 4.2218 | 9299.1516 | 0 | 关闭
5295 | 7 | 5 | 恒流充电 | 00:18:30 | 36:15:08 | 0.152 | 2.2192 | 0.0469 | 103.22 | 0.0469 | 103.22 | 0 | 0 | 0.0001045 | 230.11 | 0.0001045 | 230.11 | 0 | 0 | 2023-05-13 17:01:17 | 0.0003373 | 6.3328 | 13948.8191 | 0 | 关闭
5296 | 7 | 5 | 恒流充电 | 00:19:00 | 36:15:38 | 0.152 | 2.2195 | 0.0481 | 106.01 | 0.0481 | 106.01 | 0 | 0 | 0.0001073 | 236.3 | 0.0001073 | 236.3 | 0 | 0 | 2023-05-13 17:01:47 | 0.0003373 | 4.2218 | 9299.1516 | 0 | 关闭
5297 | 7 | 5 | 恒流充电 | 00:19:30 | 36:16:08 | 0.152 | 2.2198 | 0.0494 | 108.8 | 0.0494 | 108.8 | 0 | 0 | 0.0001101 | 242.49 | 0.0001101 | 242.49 | 0 | 0 | 2023-05-13 17:02:17 | 0.0003374 | 4.2218 | 9299.1924 | 0 | 关闭
5298 | 7 | 5 | 恒流充电 | 00:20:00 | 36:16:38 | 0.152 | 2.2201 | 0.0507 | 111.59 | 0.0507 | 111.59 | 0 | 0 | 0.0001129 | 248.68 | 0.0001129 | 248.68 | 0 | 0 | 2023-05-13 17:02:47 | 0.0003374 | 4.2219 | 9299.2739 | 0 | 关闭
5299 | 7 | 5 | 恒流充电 | 00:20:30 | 36:17:08 | 0.152 | 2.2203 | 0.0519 | 114.38 | 0.0519 | 114.38 | 0 | 0 | 0.0001157 | 254.88 | 0.0001157 | 254.88 | 0 | 0 | 2023-05-13 17:03:17 | 0.0003375 | 6.3328 | 13948.7885 | 0 | 关闭
5300 | 7 | 5 | 恒流充电 | 00:21:00 | 36:17:38 | 0.152 | 2.2204 | 0.0532 | 117.17 | 0.0532 | 117.17 | 0 | 0 | 0.0001185 | 261.07 | 0.0001185 | 261.07 | 0 | 0 | 2023-05-13 17:03:47 | 0.0003375 | 12.6656 | 27897.6995 | 0 | 关闭
5301 | 7 | 5 | 恒流充电 | 00:21:30 | 36:18:08 | 0.152 | 2.2208 | 0.0545 | 119.96 | 0.0545 | 119.96 | 0 | 0 | 0.0001213 | 267.27 | 0.0001213 | 267.27 | 0 | 0 | 2023-05-13 17:04:17 | 0.0003375 | 3.1664 | 6974.4555 | 0 | 关闭
5302 | 7 | 5 | 恒流充电 | 00:22:00 | 36:18:38 | 0.152 | 2.2209 | 0.0557 | 122.75 | 0.0557 | 122.75 | 0 | 0 | 0.0001242 | 273.46 | 0.0001242 | 273.46 | 0 | 0 | 2023-05-13 17:04:47 | 0.0003375 | 12.6654 | 27897.4547 | 0 | 关闭
5303 | 7 | 5 | 恒流充电 | 00:22:30 | 36:19:08 | 0.152 | 2.2211 | 0.057 | 125.54 | 0.057 | 125.54 | 0 | 0 | 0.000127 | 279.66 | 0.000127 | 279.66 | 0 | 0 | 2023-05-13 17:05:17 | 0.0003376 | 6.3328 | 13948.9109 | 0 | 关闭
5304 | 7 | 5 | 恒流充电 | 00:23:00 | 36:19:38 | 0.152 | 2.2214 | 0.0583 | 128.33 | 0.0583 | 128.33 | 0 | 0 | 0.0001298 | 285.86 | 0.0001298 | 285.86 | 0 | 0 | 2023-05-13 17:05:47 | 0.0003376 | 4.2218 | 9299.1516 | 0 | 关闭
5305 | 7 | 5 | 恒流充电 | 00:23:30 | 36:20:08 | 0.152 | 2.2216 | 0.0595 | 131.12 | 0.0595 | 131.12 | 0 | 0 | 0.0001326 | 292.05 | 0.0001326 | 292.05 | 0 | 0 | 2023-05-13 17:06:17 | 0.0003377 | 6.3327 | 13948.7274 | 0 | 关闭
5306 | 7 | 5 | 恒流充电 | 00:24:00 | 36:20:38 | 0.152 | 2.2218 | 0.0608 | 133.91 | 0.0608 | 133.91 | 0 | 0 | 0.0001354 | 298.25 | 0.0001354 | 298.25 | 0 | 0 | 2023-05-13 17:06:47 | 0.0003377 | 6.3328 | 13948.9109 | 0 | 关闭
5307 | 7 | 5 | 恒流充电 | 00:24:30 | 36:21:08 | 0.152 | 2.2221 | 0.0621 | 136.7 | 0.0621 | 136.7 | 0 | 0 | 0.0001382 | 304.45 | 0.0001382 | 304.45 | 0 | 0 | 2023-05-13 17:07:17 | 0.0003377 | 4.2219 | 9299.2332 | 0 | 关闭
5308 | 7 | 5 | 恒流充电 | 00:25:00 | 36:21:38 | 0.152 | 2.2224 | 0.0633 | 139.49 | 0.0633 | 139.49 | 0 | 0 | 0.000141 | 310.65 | 0.000141 | 310.65 | 0 | 0 | 2023-05-13 17:07:47 | 0.0003378 | 4.2219 | 9299.2739 | 0 | 关闭
5309 | 7 | 5 | 恒流充电 | 00:25:30 | 36:22:08 | 0.152 | 2.2228 | 0.0646 | 142.28 | 0.0646 | 142.28 | 0 | 0 | 0.0001439 | 316.85 | 0.0001439 | 316.85 | 0 | 0 | 2023-05-13 17:08:17 | 0.0003378 | 3.1664 | 6974.4555 | 0 | 关闭
5310 | 7 | 5 | 恒流充电 | 00:26:00 | 36:22:38 | 0.152 | 2.2233 | 0.0659 | 145.07 | 0.0659 | 145.07 | 0 | 0 | 0.0001467 | 323.05 | 0.0001467 | 323.05 | 0 | 0 | 2023-05-13 17:08:47 | 0.0003379 | 2.5331 | 5579.5154 | 0 | 关闭
5311 | 7 | 5 | 恒流充电 | 00:26:30 | 36:23:08 | 0.152 | 2.2237 | 0.0671 | 147.86 | 0.0671 | 147.86 | 0 | 0 | 0.0001495 | 329.26 | 0.0001495 | 329.26 | 0 | 0 | 2023-05-13 17:09:17 | 0.000338 | 3.1664 | 6974.3637 | 0 | 关闭
5312 | 7 | 5 | 恒流充电 | 00:27:00 | 36:23:38 | 0.152 | 2.2241 | 0.0684 | 150.65 | 0.0684 | 150.65 | 0 | 0 | 0.0001523 | 335.46 | 0.0001523 | 335.46 | 0 | 0 | 2023-05-13 17:09:47 | 0.000338 | 3.1663 | 6974.3331 | 0 | 关闭
5313 | 7 | 5 | 恒流充电 | 00:27:30 | 36:24:08 | 0.152 | 2.2245 | 0.0697 | 153.44 | 0.0697 | 153.44 | 0 | 0 | 0.0001551 | 341.66 | 0.0001551 | 341.66 | 0 | 0 | 2023-05-13 17:10:17 | 0.0003381 | 3.1663 | 6974.3331 | 0 | 关闭
5314 | 7 | 5 | 恒流充电 | 00:28:00 | 36:24:38 | 0.152 | 2.2247 | 0.0709 | 156.23 | 0.0709 | 156.23 | 0 | 0 | 0.0001579 | 347.87 | 0.0001579 | 347.87 | 0 | 0 | 2023-05-13 17:10:47 | 0.0003381 | 6.3326 | 13948.5438 | 0 | 关闭
5315 | 7 | 5 | 恒流充电 | 00:28:30 | 36:25:08 | 0.152 | 2.2252 | 0.0722 | 159.02 | 0.0722 | 159.02 | 0 | 0 | 0.0001608 | 354.08 | 0.0001608 | 354.08 | 0 | 0 | 2023-05-13 17:11:17 | 0.0003382 | 2.5331 | 5579.4175 | 0 | 关闭
5316 | 7 | 5 | 恒流充电 | 00:29:00 | 36:25:38 | 0.152 | 2.2255 | 0.0735 | 161.81 | 0.0735 | 161.81 | 0 | 0 | 0.0001636 | 360.29 | 0.0001636 | 360.29 | 0 | 0 | 2023-05-13 17:11:47 | 0.0003383 | 4.2218 | 9299.0292 | 0 | 关闭
5317 | 7 | 5 | 恒流充电 | 00:29:30 | 36:26:08 | 0.152 | 2.2259 | 0.0747 | 164.6 | 0.0747 | 164.6 | 0 | 0 | 0.0001664 | 366.49 | 0.0001664 | 366.49 | 0 | 0 | 2023-05-13 17:12:17 | 0.0003383 | 3.1663 | 6974.3331 | 0 | 关闭
5318 | 7 | 5 | 恒流充电 | 00:30:00 | 36:26:38 | 0.152 | 2.2262 | 0.076 | 167.39 | 0.076 | 167.39 | 0 | 0 | 0.0001692 | 372.7 | 0.0001692 | 372.7 | 0 | 0 | 2023-05-13 17:12:47 | 0.0003384 | 4.2218 | 9299.1924 | 0 | 关闭
5319 | 7 | 5 | 恒流充电 | 00:30:30 | 36:27:08 | 0.152 | 2.2263 | 0.0773 | 170.17 | 0.0773 | 170.17 | 0 | 0 | 0.000172 | 378.91 | 0.000172 | 378.91 | 0 | 0 | 2023-05-13 17:13:17 | 0.0003384 | 12.6653 | 27897.0876 | 0 | 关闭
5320 | 7 | 5 | 恒流充电 | 00:31:00 | 36:27:38 | 0.152 | 2.2266 | 0.0785 | 172.96 | 0.0785 | 172.96 | 0 | 0 | 0.0001748 | 385.13 | 0.0001748 | 385.13 | 0 | 0 | 2023-05-13 17:13:47 | 0.0003384 | 4.2218 | 9299.1108 | 0 | 关闭
5321 | 7 | 5 | 恒流充电 | 00:31:30 | 36:28:08 | 0.152 | 2.2269 | 0.0798 | 175.75 | 0.0798 | 175.75 | 0 | 0 | 0.0001777 | 391.34 | 0.0001777 | 391.34 | 0 | 0 | 2023-05-13 17:14:17 | 0.0003385 | 4.2218 | 9299.1108 | 0 | 关闭
5322 | 7 | 5 | 恒流充电 | 00:32:00 | 36:28:38 | 0.152 | 2.2272 | 0.0811 | 178.54 | 0.0811 | 178.54 | 0 | 0 | 0.0001805 | 397.55 | 0.0001805 | 397.55 | 0 | 0 | 2023-05-13 17:14:47 | 0.0003385 | 4.2218 | 9299.1108 | 0 | 关闭
5323 | 7 | 5 | 恒流充电 | 00:32:30 | 36:29:08 | 0.152 | 2.2274 | 0.0823 | 181.33 | 0.0823 | 181.33 | 0 | 0 | 0.0001833 | 403.76 | 0.0001833 | 403.76 | 0 | 0 | 2023-05-13 17:15:17 | 0.0003385 | 6.3327 | 13948.6662 | 0 | 关闭
5324 | 7 | 5 | 恒流充电 | 00:33:00 | 36:29:38 | 0.152 | 2.2276 | 0.0836 | 184.12 | 0.0836 | 184.12 | 0 | 0 | 0.0001861 | 409.98 | 0.0001861 | 409.98 | 0 | 0 | 2023-05-13 17:15:47 | 0.0003386 | 6.3327 | 13948.605 | 0 | 关闭
5325 | 7 | 5 | 恒流充电 | 00:33:30 | 36:30:08 | 0.152 | 2.2279 | 0.0849 | 186.91 | 0.0849 | 186.91 | 0 | 0 | 0.000189 | 416.19 | 0.000189 | 416.19 | 0 | 0 | 2023-05-13 17:16:17 | 0.0003386 | 4.2217 | 9298.9884 | 0 | 关闭
5326 | 7 | 5 | 恒流充电 | 00:34:00 | 36:30:38 | 0.152 | 2.2282 | 0.0861 | 189.7 | 0.0861 | 189.7 | 0 | 0 | 0.0001918 | 422.41 | 0.0001918 | 422.41 | 0 | 0 | 2023-05-13 17:16:47 | 0.0003386 | 4.2218 | 9299.1108 | 0 | 关闭
5327 | 7 | 5 | 恒流充电 | 00:34:30 | 36:31:08 | 0.152 | 2.2287 | 0.0874 | 192.49 | 0.0874 | 192.49 | 0 | 0 | 0.0001946 | 428.63 | 0.0001946 | 428.63 | 0 | 0 | 2023-05-13 17:17:17 | 0.0003387 | 2.5331 | 5579.4175 | 0 | 关闭
5328 | 7 | 5 | 恒流充电 | 00:35:00 | 36:31:38 | 0.152 | 2.229 | 0.0887 | 195.28 | 0.0887 | 195.28 | 0 | 0 | 0.0001974 | 434.84 | 0.0001974 | 434.84 | 0 | 0 | 2023-05-13 17:17:47 | 0.0003388 | 4.2217 | 9298.866 | 0 | 关闭
5329 | 7 | 5 | 恒流充电 | 00:35:30 | 36:32:08 | 0.152 | 2.2294 | 0.0899 | 198.07 | 0.0899 | 198.07 | 0 | 0 | 0.0002002 | 441.06 | 0.0002002 | 441.06 | 0 | 0 | 2023-05-13 17:18:17 | 0.0003388 | 3.1663 | 6974.3331 | 0 | 关闭
5330 | 7 | 5 | 恒流充电 | 00:36:00 | 36:32:38 | 0.152 | 2.2298 | 0.0912 | 200.86 | 0.0912 | 200.86 | 0 | 0 | 0.0002031 | 447.28 | 0.0002031 | 447.28 | 0 | 0 | 2023-05-13 17:18:47 | 0.0003389 | 3.1663 | 6974.2719 | 0 | 关闭
5331 | 7 | 5 | 恒流充电 | 00:36:30 | 36:33:08 | 0.152 | 2.2302 | 0.0925 | 203.65 | 0.0925 | 203.65 | 0 | 0 | 0.0002059 | 453.5 | 0.0002059 | 453.5 | 0 | 0 | 2023-05-13 17:19:17 | 0.000339 | 3.1664 | 6974.3943 | 0 | 关闭
5332 | 7 | 5 | 恒流充电 | 00:37:00 | 36:33:38 | 0.152 | 2.2307 | 0.0937 | 206.44 | 0.0937 | 206.44 | 0 | 0 | 0.0002087 | 459.73 | 0.0002087 | 459.73 | 0 | 0 | 2023-05-13 17:19:47 | 0.000339 | 2.533 | 5579.393 | 0 | 关闭
5333 | 7 | 5 | 恒流充电 | 00:37:30 | 36:34:08 | 0.152 | 2.2311 | 0.095 | 209.23 | 0.095 | 209.23 | 0 | 0 | 0.0002115 | 465.95 | 0.0002115 | 465.95 | 0 | 0 | 2023-05-13 17:20:17 | 0.0003391 | 3.1663 | 6974.3025 | 0 | 关闭
5334 | 7 | 5 | 恒流充电 | 00:38:00 | 36:34:38 | 0.152 | 2.2314 | 0.0963 | 212.02 | 0.0963 | 212.02 | 0 | 0 | 0.0002144 | 472.17 | 0.0002144 | 472.17 | 0 | 0 | 2023-05-13 17:20:47 | 0.0003392 | 4.2218 | 9299.1516 | 0 | 关闭
5335 | 7 | 5 | 恒流充电 | 00:38:30 | 36:35:08 | 0.152 | 2.2317 | 0.0975 | 214.81 | 0.0975 | 214.81 | 0 | 0 | 0.0002172 | 478.4 | 0.0002172 | 478.4 | 0 | 0 | 2023-05-13 17:21:17 | 0.0003392 | 4.2218 | 9299.07 | 0 | 关闭
5336 | 7 | 5 | 恒流充电 | 00:39:00 | 36:35:38 | 0.152 | 2.232 | 0.0988 | 217.6 | 0.0988 | 217.6 | 0 | 0 | 0.00022 | 484.63 | 0.00022 | 484.63 | 0 | 0 | 2023-05-13 17:21:47 | 0.0003393 | 4.2218 | 9299.07 | 0 | 关闭
5337 | 7 | 5 | 恒流充电 | 00:39:30 | 36:36:08 | 0.152 | 2.2322 | 0.1001 | 220.39 | 0.1001 | 220.39 | 0 | 0 | 0.0002228 | 490.85 | 0.0002228 | 490.85 | 0 | 0 | 2023-05-13 17:22:17 | 0.0003392 | 6.3327 | 13948.605 | 0 | 关闭
5338 | 7 | 5 | 恒流充电 | 00:40:00 | 36:36:38 | 0.152 | 2.2325 | 0.1013 | 223.18 | 0.1013 | 223.18 | 0 | 0 | 0.0002257 | 497.08 | 0.0002257 | 497.08 | 0 | 0 | 2023-05-13 17:22:47 | 0.0003393 | 4.2218 | 9299.1516 | 0 | 关闭
5339 | 7 | 5 | 恒流充电 | 00:40:30 | 36:37:08 | 0.152 | 2.2328 | 0.1026 | 225.97 | 0.1026 | 225.97 | 0 | 0 | 0.0002285 | 503.31 | 0.0002285 | 503.31 | 0 | 0 | 2023-05-13 17:23:17 | 0.0003394 | 4.2218 | 9299.1516 | 0 | 关闭
5340 | 7 | 5 | 恒流充电 | 00:41:00 | 36:37:38 | 0.152 | 2.233 | 0.1039 | 228.76 | 0.1039 | 228.76 | 0 | 0 | 0.0002313 | 509.54 | 0.0002313 | 509.54 | 0 | 0 | 2023-05-13 17:23:47 | 0.0003394 | 6.3327 | 13948.605 | 0 | 关闭
5341 | 7 | 5 | 恒流充电 | 00:41:30 | 36:38:08 | 0.152 | 2.2333 | 0.1051 | 231.55 | 0.1051 | 231.55 | 0 | 0 | 0.0002342 | 515.77 | 0.0002342 | 515.77 | 0 | 0 | 2023-05-13 17:24:17 | 0.0003394 | 4.2218 | 9299.07 | 0 | 关闭
5342 | 7 | 5 | 恒流充电 | 00:42:00 | 36:38:38 | 0.152 | 2.2335 | 0.1064 | 234.34 | 0.1064 | 234.34 | 0 | 0 | 0.000237 | 522 | 0.000237 | 522 | 0 | 0 | 2023-05-13 17:24:47 | 0.0003395 | 6.3326 | 13948.4826 | 0 | 关闭
5343 | 7 | 5 | 恒流充电 | 00:42:30 | 36:39:08 | 0.152 | 2.2338 | 0.1077 | 237.13 | 0.1077 | 237.13 | 0 | 0 | 0.0002398 | 528.23 | 0.0002398 | 528.23 | 0 | 0 | 2023-05-13 17:25:17 | 0.0003395 | 4.2219 | 9299.2332 | 0 | 关闭
5344 | 7 | 5 | 恒流充电 | 00:43:00 | 36:39:38 | 0.152 | 2.2342 | 0.1089 | 239.92 | 0.1089 | 239.92 | 0 | 0 | 0.0002426 | 534.46 | 0.0002426 | 534.46 | 0 | 0 | 2023-05-13 17:25:47 | 0.0003396 | 3.1663 | 6974.3025 | 0 | 关闭
5345 | 7 | 5 | 恒流充电 | 00:43:30 | 36:40:08 | 0.152 | 2.2346 | 0.1102 | 242.71 | 0.1102 | 242.71 | 0 | 0 | 0.0002455 | 540.7 | 0.0002455 | 540.7 | 0 | 0 | 2023-05-13 17:26:17 | 0.0003396 | 3.1663 | 6974.3025 | 0 | 关闭
5346 | 7 | 5 | 恒流充电 | 00:44:00 | 36:40:38 | 0.152 | 2.2351 | 0.1115 | 245.5 | 0.1115 | 245.5 | 0 | 0 | 0.0002483 | 546.93 | 0.0002483 | 546.93 | 0 | 0 | 2023-05-13 17:26:47 | 0.0003397 | 2.5331 | 5579.4909 | 0 | 关闭
5347 | 7 | 5 | 恒流充电 | 00:44:30 | 36:41:08 | 0.152 | 2.2355 | 0.1127 | 248.29 | 0.1127 | 248.29 | 0 | 0 | 0.0002511 | 553.17 | 0.0002511 | 553.17 | 0 | 0 | 2023-05-13 17:27:17 | 0.0003398 | 3.1664 | 6974.4249 | 0 | 关闭
5348 | 7 | 5 | 恒流充电 | 00:45:00 | 36:41:38 | 0.152 | 2.236 | 0.114 | 251.08 | 0.114 | 251.08 | 0 | 0 | 0.000254 | 559.4 | 0.000254 | 559.4 | 0 | 0 | 2023-05-13 17:27:47 | 0.0003398 | 2.5331 | 5579.442 | 0 | 关闭
5349 | 7 | 5 | 恒流充电 | 00:45:30 | 36:42:08 | 0.152 | 2.2364 | 0.1153 | 253.87 | 0.1153 | 253.87 | 0 | 0 | 0.0002568 | 565.64 | 0.0002568 | 565.64 | 0 | 0 | 2023-05-13 17:28:17 | 0.0003399 | 3.1664 | 6974.3637 | 0 | 关闭
5350 | 7 | 5 | 恒流充电 | 00:46:00 | 36:42:38 | 0.152 | 2.2367 | 0.1165 | 256.66 | 0.1165 | 256.66 | 0 | 0 | 0.0002596 | 571.88 | 0.0002596 | 571.88 | 0 | 0 | 2023-05-13 17:28:47 | 0.0003399 | 4.2219 | 9299.2332 | 0 | 关闭
5351 | 7 | 5 | 恒流充电 | 00:46:30 | 36:43:08 | 0.152 | 2.2371 | 0.1178 | 259.45 | 0.1178 | 259.45 | 0 | 0 | 0.0002625 | 578.12 | 0.0002625 | 578.12 | 0 | 0 | 2023-05-13 17:29:17 | 0.0003401 | 3.1664 | 6974.4249 | 0 | 关闭
5352 | 7 | 5 | 恒流充电 | 00:47:00 | 36:43:38 | 0.152 | 2.2374 | 0.1191 | 262.24 | 0.1191 | 262.24 | 0 | 0 | 0.0002653 | 584.36 | 0.0002653 | 584.36 | 0 | 0 | 2023-05-13 17:29:47 | 0.00034 | 4.2218 | 9299.07 | 0 | 关闭
5353 | 7 | 5 | 恒流充电 | 00:47:30 | 36:44:08 | 0.152 | 2.2378 | 0.1203 | 265.03 | 0.1203 | 265.03 | 0 | 0 | 0.0002681 | 590.6 | 0.0002681 | 590.6 | 0 | 0 | 2023-05-13 17:30:17 | 0.0003401 | 3.1664 | 6974.3637 | 0 | 关闭
5354 | 7 | 5 | 恒流充电 | 00:48:00 | 36:44:38 | 0.152 | 2.238 | 0.1216 | 267.82 | 0.1216 | 267.82 | 0 | 0 | 0.000271 | 596.85 | 0.000271 | 596.85 | 0 | 0 | 2023-05-13 17:30:47 | 0.0003401 | 6.3327 | 13948.605 | 0 | 关闭
5355 | 7 | 5 | 恒流充电 | 00:48:30 | 36:45:08 | 0.152 | 2.2383 | 0.1229 | 270.61 | 0.1229 | 270.61 | 0 | 0 | 0.0002738 | 603.09 | 0.0002738 | 603.09 | 0 | 0 | 2023-05-13 17:31:17 | 0.0003402 | 4.2218 | 9299.1516 | 0 | 关闭
5356 | 7 | 5 | 恒流充电 | 00:49:00 | 36:45:38 | 0.152 | 2.2387 | 0.1241 | 273.39 | 0.1241 | 273.39 | 0 | 0 | 0.0002766 | 609.34 | 0.0002766 | 609.34 | 0 | 0 | 2023-05-13 17:31:47 | 0.0003403 | 3.1664 | 6974.4249 | 0 | 关闭
5357 | 7 | 5 | 恒流充电 | 00:49:30 | 36:46:08 | 0.152 | 2.2389 | 0.1254 | 276.18 | 0.1254 | 276.18 | 0 | 0 | 0.0002795 | 615.58 | 0.0002795 | 615.58 | 0 | 0 | 2023-05-13 17:32:17 | 0.0003403 | 6.3327 | 13948.7274 | 0 | 关闭
5358 | 7 | 5 | 恒流充电 | 00:50:00 | 36:46:38 | 0.152 | 2.2392 | 0.1267 | 278.97 | 0.1267 | 278.97 | 0 | 0 | 0.0002823 | 621.83 | 0.0002823 | 621.83 | 0 | 0 | 2023-05-13 17:32:47 | 0.0003403 | 4.2218 | 9299.1516 | 0 | 关闭
5359 | 7 | 5 | 恒流充电 | 00:50:30 | 36:47:08 | 0.152 | 2.2395 | 0.1279 | 281.76 | 0.1279 | 281.76 | 0 | 0 | 0.0002851 | 628.08 | 0.0002851 | 628.08 | 0 | 0 | 2023-05-13 17:33:17 | 0.0003404 | 4.2218 | 9299.1516 | 0 | 关闭
5360 | 7 | 5 | 恒流充电 | 00:51:00 | 36:47:38 | 0.152 | 2.2398 | 0.1292 | 284.55 | 0.1292 | 284.55 | 0 | 0 | 0.000288 | 634.32 | 0.000288 | 634.32 | 0 | 0 | 2023-05-13 17:33:47 | 0.0003404 | 4.2217 | 9298.9884 | 0 | 关闭
5361 | 7 | 5 | 恒流充电 | 00:51:30 | 36:48:08 | 0.152 | 2.2401 | 0.1305 | 287.34 | 0.1305 | 287.34 | 0 | 0 | 0.0002908 | 640.57 | 0.0002908 | 640.57 | 0 | 0 | 2023-05-13 17:34:17 | 0.0003405 | 4.2219 | 9299.2332 | 0 | 关闭
5362 | 7 | 5 | 恒流充电 | 00:52:00 | 36:48:38 | 0.152 | 2.2405 | 0.1317 | 290.13 | 0.1317 | 290.13 | 0 | 0 | 0.0002937 | 646.82 | 0.0002937 | 646.82 | 0 | 0 | 2023-05-13 17:34:47 | 0.0003405 | 3.1664 | 6974.3637 | 0 | 关闭
5363 | 7 | 5 | 恒流充电 | 00:52:30 | 36:49:08 | 0.152 | 2.2409 | 0.133 | 292.92 | 0.133 | 292.92 | 0 | 0 | 0.0002965 | 653.07 | 0.0002965 | 653.07 | 0 | 0 | 2023-05-13 17:35:17 | 0.0003406 | 3.1663 | 6974.3025 | 0 | 关闭
5364 | 7 | 5 | 恒流充电 | 00:53:00 | 36:49:38 | 0.152 | 2.2414 | 0.1343 | 295.71 | 0.1343 | 295.71 | 0 | 0 | 0.0002993 | 659.33 | 0.0002993 | 659.33 | 0 | 0 | 2023-05-13 17:35:47 | 0.0003406 | 2.5331 | 5579.4909 | 0 | 关闭
5365 | 7 | 5 | 恒流充电 | 00:53:30 | 36:50:08 | 0.152 | 2.2418 | 0.1355 | 298.5 | 0.1355 | 298.5 | 0 | 0 | 0.0003022 | 665.58 | 0.0003022 | 665.58 | 0 | 0 | 2023-05-13 17:36:17 | 0.0003408 | 3.1664 | 6974.4249 | 0 | 关闭
5366 | 7 | 5 | 恒流充电 | 00:54:00 | 36:50:38 | 0.152 | 2.2423 | 0.1368 | 301.29 | 0.1368 | 301.29 | 0 | 0 | 0.000305 | 671.83 | 0.000305 | 671.83 | 0 | 0 | 2023-05-13 17:36:47 | 0.0003408 | 2.5331 | 5579.442 | 0 | 关闭
5367 | 7 | 5 | 恒流充电 | 00:54:30 | 36:51:08 | 0.152 | 2.2427 | 0.1381 | 304.08 | 0.1381 | 304.08 | 0 | 0 | 0.0003079 | 678.09 | 0.0003079 | 678.09 | 0 | 0 | 2023-05-13 17:37:17 | 0.0003409 | 3.1663 | 6974.3025 | 0 | 关闭
5368 | 7 | 5 | 恒流充电 | 00:55:00 | 36:51:38 | 0.152 | 2.2431 | 0.1393 | 306.87 | 0.1393 | 306.87 | 0 | 0 | 0.0003107 | 684.35 | 0.0003107 | 684.35 | 0 | 0 | 2023-05-13 17:37:47 | 0.0003409 | 3.1664 | 6974.3637 | 0 | 关闭
5369 | 7 | 5 | 恒流充电 | 00:55:30 | 36:52:08 | 0.152 | 2.2435 | 0.1406 | 309.66 | 0.1406 | 309.66 | 0 | 0 | 0.0003135 | 690.61 | 0.0003135 | 690.61 | 0 | 0 | 2023-05-13 17:38:17 | 0.000341 | 3.1663 | 6974.2413 | 0 | 关闭
5370 | 7 | 5 | 恒流充电 | 00:56:00 | 36:52:38 | 0.152 | 2.2439 | 0.1419 | 312.45 | 0.1419 | 312.45 | 0 | 0 | 0.0003164 | 696.87 | 0.0003164 | 696.87 | 0 | 0 | 2023-05-13 17:38:47 | 0.000341 | 3.1664 | 6974.3637 | 0 | 关闭
5371 | 7 | 5 | 恒流充电 | 00:56:30 | 36:53:08 | 0.152 | 2.2441 | 0.1431 | 315.24 | 0.1431 | 315.24 | 0 | 0 | 0.0003192 | 703.13 | 0.0003192 | 703.13 | 0 | 0 | 2023-05-13 17:39:17 | 0.000341 | 6.3323 | 13947.8708 | 0 | 关闭
5372 | 7 | 5 | 恒流充电 | 00:57:00 | 36:53:38 | 0.152 | 2.2444 | 0.1444 | 318.03 | 0.1444 | 318.03 | 0 | 0 | 0.0003221 | 709.39 | 0.0003221 | 709.39 | 0 | 0 | 2023-05-13 17:39:47 | 0.0003411 | 4.2213 | 9297.9279 | 0 | 关闭
5373 | 7 | 5 | 恒流充电 | 00:57:30 | 36:54:08 | 0.152 | 2.2449 | 0.1457 | 320.82 | 0.1457 | 320.82 | 0 | 0 | 0.0003249 | 715.65 | 0.0003249 | 715.65 | 0 | 0 | 2023-05-13 17:40:17 | 0.0003412 | 2.533 | 5579.1973 | 0 | 关闭
5374 | 7 | 5 | 恒流充电 | 00:58:00 | 36:54:38 | 0.152 | 2.2452 | 0.1469 | 323.61 | 0.1469 | 323.61 | 0 | 0 | 0.0003277 | 721.91 | 0.0003277 | 721.91 | 0 | 0 | 2023-05-13 17:40:47 | 0.0003413 | 4.222 | 9299.4779 | 0 | 关闭
5375 | 7 | 5 | 恒流充电 | 00:58:30 | 36:55:08 | 0.152 | 2.2455 | 0.1482 | 326.4 | 0.1482 | 326.4 | 0 | 0 | 0.0003306 | 728.17 | 0.0003306 | 728.17 | 0 | 0 | 2023-05-13 17:41:17 | 0.0003413 | 4.2219 | 9299.3963 | 0 | 关闭
5376 | 7 | 5 | 恒流充电 | 00:59:00 | 36:55:38 | 0.152 | 2.2458 | 0.1495 | 329.19 | 0.1495 | 329.19 | 0 | 0 | 0.0003334 | 734.44 | 0.0003334 | 734.44 | 0 | 0 | 2023-05-13 17:41:47 | 0.0003413 | 4.222 | 9299.5595 | 0 | 关闭
5377 | 7 | 5 | 恒流充电 | 00:59:30 | 36:56:08 | 0.152 | 2.2461 | 0.1507 | 331.98 | 0.1507 | 331.98 | 0 | 0 | 0.0003363 | 740.71 | 0.0003363 | 740.71 | 0 | 0 | 2023-05-13 17:42:17 | 0.0003414 | 4.2219 | 9299.3963 | 0 | 关闭
5378 | 7 | 5 | 恒流充电 | 01:00:00 | 36:56:38 | 0.152 | 2.2465 | 0.152 | 334.77 | 0.152 | 334.77 | 0 | 0 | 0.0003391 | 746.97 | 0.0003391 | 746.97 | 0 | 0 | 2023-05-13 17:42:47 | 0.0003414 | 3.1664 | 6974.5472 | 0 | 关闭
5379 | 7 | 5 | 恒流充电 | 01:00:30 | 36:57:08 | 0.152 | 2.2468 | 0.1533 | 337.56 | 0.1533 | 337.56 | 0 | 0 | 0.000342 | 753.24 | 0.000342 | 753.24 | 0 | 0 | 2023-05-13 17:43:17 | 0.0003415 | 4.2221 | 9299.7226 | 0 | 关闭
5380 | 7 | 5 | 恒流充电 | 01:01:00 | 36:57:38 | 0.152 | 2.2472 | 0.1545 | 340.35 | 0.1545 | 340.35 | 0 | 0 | 0.0003448 | 759.51 | 0.0003448 | 759.51 | 0 | 0 | 2023-05-13 17:43:47 | 0.0003416 | 3.1664 | 6974.5472 | 0 | 关闭
5381 | 7 | 5 | 恒流充电 | 01:01:30 | 36:58:08 | 0.152 | 2.2477 | 0.1558 | 343.14 | 0.1558 | 343.14 | 0 | 0 | 0.0003477 | 765.78 | 0.0003477 | 765.78 | 0 | 0 | 2023-05-13 17:44:17 | 0.0003416 | 2.5332 | 5579.7357 | 0 | 关闭
5382 | 7 | 5 | 恒流充电 | 01:02:00 | 36:58:38 | 0.152 | 2.2482 | 0.1571 | 345.93 | 0.1571 | 345.93 | 0 | 0 | 0.0003505 | 772.05 | 0.0003505 | 772.05 | 0 | 0 | 2023-05-13 17:44:47 | 0.0003417 | 2.5332 | 5579.7357 | 0 | 关闭
5383 | 7 | 5 | 恒流充电 | 01:02:30 | 36:59:08 | 0.152 | 2.2487 | 0.1583 | 348.72 | 0.1583 | 348.72 | 0 | 0 | 0.0003534 | 778.32 | 0.0003534 | 778.32 | 0 | 0 | 2023-05-13 17:45:17 | 0.0003418 | 2.5332 | 5579.7357 | 0 | 关闭
5384 | 7 | 5 | 恒流充电 | 01:03:00 | 36:59:38 | 0.152 | 2.2493 | 0.1596 | 351.51 | 0.1596 | 351.51 | 0 | 0 | 0.0003562 | 784.6 | 0.0003562 | 784.6 | 0 | 0 | 2023-05-13 17:45:47 | 0.0003419 | 2.1109 | 4649.6166 | 0 | 关闭
5385 | 7 | 5 | 恒流充电 | 01:03:30 | 37:00:08 | 0.152 | 2.2498 | 0.1609 | 354.3 | 0.1609 | 354.3 | 0 | 0 | 0.0003591 | 790.87 | 0.0003591 | 790.87 | 0 | 0 | 2023-05-13 17:46:17 | 0.000342 | 2.5332 | 5579.6867 | 0 | 关闭
5386 | 7 | 5 | 恒流充电 | 01:04:00 | 37:00:38 | 0.152 | 2.2503 | 0.1621 | 357.09 | 0.1621 | 357.09 | 0 | 0 | 0.0003619 | 797.15 | 0.0003619 | 797.15 | 0 | 0 | 2023-05-13 17:46:47 | 0.000342 | 2.5331 | 5579.5888 | 0 | 关闭
5387 | 7 | 5 | 恒流充电 | 01:04:30 | 37:01:08 | 0.152 | 2.2507 | 0.1634 | 359.88 | 0.1634 | 359.88 | 0 | 0 | 0.0003648 | 803.43 | 0.0003648 | 803.43 | 0 | 0 | 2023-05-13 17:47:17 | 0.0003421 | 3.1664 | 6974.5472 | 0 | 关闭
5388 | 7 | 5 | 恒流充电 | 01:05:00 | 37:01:38 | 0.152 | 2.2511 | 0.1647 | 362.67 | 0.1647 | 362.67 | 0 | 0 | 0.0003676 | 809.71 | 0.0003676 | 809.71 | 0 | 0 | 2023-05-13 17:47:47 | 0.0003422 | 3.1664 | 6974.486 | 0 | 关闭
5389 | 7 | 5 | 恒流充电 | 01:05:30 | 37:02:08 | 0.152 | 2.2514 | 0.1659 | 365.46 | 0.1659 | 365.46 | 0 | 0 | 0.0003705 | 815.99 | 0.0003705 | 815.99 | 0 | 0 | 2023-05-13 17:48:17 | 0.0003422 | 4.222 | 9299.4779 | 0 | 关闭
5390 | 7 | 5 | 恒流充电 | 01:06:00 | 37:02:38 | 0.152 | 2.2519 | 0.1672 | 368.25 | 0.1672 | 368.25 | 0 | 0 | 0.0003733 | 822.27 | 0.0003733 | 822.27 | 0 | 0 | 2023-05-13 17:48:47 | 0.0003423 | 2.5331 | 5579.5888 | 0 | 关闭
5391 | 7 | 5 | 恒流充电 | 01:06:30 | 37:03:08 | 0.152 | 2.2522 | 0.1685 | 371.04 | 0.1685 | 371.04 | 0 | 0 | 0.0003762 | 828.55 | 0.0003762 | 828.55 | 0 | 0 | 2023-05-13 17:49:17 | 0.0003423 | 4.2219 | 9299.3147 | 0 | 关闭
5392 | 7 | 5 | 恒流充电 | 01:07:00 | 37:03:38 | 0.152 | 2.2526 | 0.1697 | 373.83 | 0.1697 | 373.83 | 0 | 0 | 0.000379 | 834.84 | 0.000379 | 834.84 | 0 | 0 | 2023-05-13 17:49:47 | 0.0003423 | 3.1664 | 6974.486 | 0 | 关闭
5393 | 7 | 5 | 恒流充电 | 01:07:30 | 37:04:08 | 0.152 | 2.253 | 0.171 | 376.62 | 0.171 | 376.62 | 0 | 0 | 0.0003819 | 841.12 | 0.0003819 | 841.12 | 0 | 0 | 2023-05-13 17:50:17 | 0.0003424 | 3.1664 | 6974.486 | 0 | 关闭
5394 | 7 | 5 | 恒流充电 | 01:08:00 | 37:04:38 | 0.152 | 2.2534 | 0.1723 | 379.41 | 0.1723 | 379.41 | 0 | 0 | 0.0003847 | 847.41 | 0.0003847 | 847.41 | 0 | 0 | 2023-05-13 17:50:47 | 0.0003425 | 3.1664 | 6974.4249 | 0 | 关闭
5395 | 7 | 5 | 恒流充电 | 01:08:30 | 37:05:08 | 0.152 | 2.2537 | 0.1735 | 382.2 | 0.1735 | 382.2 | 0 | 0 | 0.0003876 | 853.7 | 0.0003876 | 853.7 | 0 | 0 | 2023-05-13 17:51:17 | 0.0003425 | 4.2219 | 9299.3147 | 0 | 关闭
5396 | 7 | 5 | 恒流充电 | 01:09:00 | 37:05:38 | 0.152 | 2.2542 | 0.1748 | 384.99 | 0.1748 | 384.99 | 0 | 0 | 0.0003904 | 859.98 | 0.0003904 | 859.98 | 0 | 0 | 2023-05-13 17:51:47 | 0.0003426 | 2.5332 | 5579.6378 | 0 | 关闭
5397 | 7 | 5 | 恒流充电 | 01:09:30 | 37:06:08 | 0.152 | 2.2545 | 0.1761 | 387.78 | 0.1761 | 387.78 | 0 | 0 | 0.0003933 | 866.27 | 0.0003933 | 866.27 | 0 | 0 | 2023-05-13 17:52:17 | 0.0003427 | 4.2219 | 9299.3147 | 0 | 关闭
5398 | 7 | 5 | 恒流充电 | 01:10:00 | 37:06:38 | 0.152 | 2.2551 | 0.1773 | 390.57 | 0.1773 | 390.57 | 0 | 0 | 0.0003961 | 872.56 | 0.0003961 | 872.56 | 0 | 0 | 2023-05-13 17:52:47 | 0.0003428 | 2.111 | 4649.7389 | 0 | 关闭
5399 | 7 | 5 | 恒流充电 | 01:10:30 | 37:07:08 | 0.152 | 2.2556 | 0.1786 | 393.35 | 0.1786 | 393.35 | 0 | 0 | 0.000399 | 878.86 | 0.000399 | 878.86 | 0 | 0 | 2023-05-13 17:53:17 | 0.0003428 | 2.5331 | 5579.5399 | 0 | 关闭
5400 | 7 | 5 | 恒流充电 | 01:11:00 | 37:07:38 | 0.152 | 2.2562 | 0.1798 | 396.14 | 0.1798 | 396.14 | 0 | 0 | 0.0004019 | 885.15 | 0.0004019 | 885.15 | 0 | 0 | 2023-05-13 17:53:47 | 0.0003429 | 2.111 | 4649.7389 | 0 | 关闭
5401 | 7 | 5 | 恒流充电 | 01:11:30 | 37:08:08 | 0.152 | 2.2566 | 0.1811 | 398.93 | 0.1811 | 398.93 | 0 | 0 | 0.0004047 | 891.44 | 0.0004047 | 891.44 | 0 | 0 | 2023-05-13 17:54:17 | 0.000343 | 3.1664 | 6974.4249 | 0 | 关闭
5402 | 7 | 5 | 恒流充电 | 01:12:00 | 37:08:38 | 0.152 | 2.2572 | 0.1824 | 401.72 | 0.1824 | 401.72 | 0 | 0 | 0.0004076 | 897.74 | 0.0004076 | 897.74 | 0 | 0 | 2023-05-13 17:54:47 | 0.0003431 | 2.1109 | 4649.6574 | 0 | 关闭
5403 | 7 | 5 | 恒流充电 | 01:12:30 | 37:09:08 | 0.152 | 2.2577 | 0.1836 | 404.51 | 0.1836 | 404.51 | 0 | 0 | 0.0004104 | 904.04 | 0.0004104 | 904.04 | 0 | 0 | 2023-05-13 17:55:17 | 0.0003431 | 2.5332 | 5579.6867 | 0 | 关闭
5404 | 7 | 5 | 恒流充电 | 01:13:00 | 37:09:38 | 0.152 | 2.2583 | 0.1849 | 407.3 | 0.1849 | 407.3 | 0 | 0 | 0.0004133 | 910.34 | 0.0004133 | 910.34 | 0 | 0 | 2023-05-13 17:55:47 | 0.0003432 | 2.1109 | 4649.6166 | 0 | 关闭
5405 | 7 | 5 | 恒流充电 | 01:13:30 | 37:10:08 | 0.152 | 2.2588 | 0.1862 | 410.09 | 0.1862 | 410.09 | 0 | 0 | 0.0004162 | 916.64 | 0.0004162 | 916.64 | 0 | 0 | 2023-05-13 17:56:17 | 0.0003433 | 2.5332 | 5579.7357 | 0 | 关闭
5406 | 7 | 5 | 恒流充电 | 01:14:00 | 37:10:38 | 0.152 | 2.2593 | 0.1874 | 412.88 | 0.1874 | 412.88 | 0 | 0 | 0.000419 | 922.94 | 0.000419 | 922.94 | 0 | 0 | 2023-05-13 17:56:47 | 0.0003434 | 2.5331 | 5579.5399 | 0 | 关闭
5407 | 7 | 5 | 恒流充电 | 01:14:30 | 37:11:08 | 0.152 | 2.2598 | 0.1887 | 415.67 | 0.1887 | 415.67 | 0 | 0 | 0.0004219 | 929.24 | 0.0004219 | 929.24 | 0 | 0 | 2023-05-13 17:57:17 | 0.0003434 | 2.5332 | 5579.6378 | 0 | 关闭
5408 | 7 | 5 | 恒流充电 | 01:15:00 | 37:11:38 | 0.152 | 2.2603 | 0.19 | 418.46 | 0.19 | 418.46 | 0 | 0 | 0.0004247 | 935.55 | 0.0004247 | 935.55 | 0 | 0 | 2023-05-13 17:57:47 | 0.0003436 | 2.5331 | 5579.442 | 0 | 关闭
5409 | 7 | 5 | 恒流充电 | 01:15:30 | 37:12:08 | 0.152 | 2.2607 | 0.1912 | 421.25 | 0.1912 | 421.25 | 0 | 0 | 0.0004276 | 941.86 | 0.0004276 | 941.86 | 0 | 0 | 2023-05-13 17:58:17 | 0.0003436 | 3.1665 | 6974.6696 | 0 | 关闭
5410 | 7 | 5 | 恒流充电 | 01:16:00 | 37:12:38 | 0.152 | 2.2612 | 0.1925 | 424.04 | 0.1925 | 424.04 | 0 | 0 | 0.0004305 | 948.16 | 0.0004305 | 948.16 | 0 | 0 | 2023-05-13 17:58:47 | 0.0003437 | 2.5331 | 5579.5399 | 0 | 关闭
5411 | 7 | 5 | 恒流充电 | 01:16:30 | 37:13:08 | 0.152 | 2.2616 | 0.1938 | 426.83 | 0.1938 | 426.83 | 0 | 0 | 0.0004333 | 954.47 | 0.0004333 | 954.47 | 0 | 0 | 2023-05-13 17:59:17 | 0.0003437 | 3.1664 | 6974.4249 | 0 | 关闭
5412 | 7 | 5 | 恒流充电 | 01:17:00 | 37:13:38 | 0.152 | 2.2621 | 0.195 | 429.62 | 0.195 | 429.62 | 0 | 0 | 0.0004362 | 960.78 | 0.0004362 | 960.78 | 0 | 0 | 2023-05-13 17:59:47 | 0.0003438 | 2.5331 | 5579.5399 | 0 | 关闭
5413 | 7 | 5 | 恒流充电 | 01:17:30 | 37:14:08 | 0.152 | 2.2626 | 0.1963 | 432.41 | 0.1963 | 432.41 | 0 | 0 | 0.0004391 | 967.09 | 0.0004391 | 967.09 | 0 | 0 | 2023-05-13 18:00:16 | 0.0003439 | 2.5331 | 5579.5399 | 0 | 关闭
5414 | 7 | 5 | 恒流充电 | 01:18:00 | 37:14:38 | 0.152 | 2.263 | 0.1976 | 435.2 | 0.1976 | 435.2 | 0 | 0 | 0.0004419 | 973.41 | 0.0004419 | 973.41 | 0 | 0 | 2023-05-13 18:00:46 | 0.0003439 | 3.1664 | 6974.4249 | 0 | 关闭
5415 | 7 | 5 | 恒流充电 | 01:18:30 | 37:15:08 | 0.152 | 2.2636 | 0.1988 | 437.99 | 0.1988 | 437.99 | 0 | 0 | 0.0004448 | 979.72 | 0.0004448 | 979.72 | 0 | 0 | 2023-05-13 18:01:16 | 0.000344 | 2.1109 | 4649.6166 | 0 | 关闭
5416 | 7 | 5 | 恒流充电 | 01:19:00 | 37:15:38 | 0.152 | 2.2642 | 0.2001 | 440.78 | 0.2001 | 440.78 | 0 | 0 | 0.0004477 | 986.04 | 0.0004477 | 986.04 | 0 | 0 | 2023-05-13 18:01:46 | 0.0003441 | 2.1109 | 4649.6166 | 0 | 关闭
5417 | 7 | 5 | 恒流充电 | 01:19:30 | 37:16:08 | 0.152 | 2.2648 | 0.2014 | 443.57 | 0.2014 | 443.57 | 0 | 0 | 0.0004505 | 992.35 | 0.0004505 | 992.35 | 0 | 0 | 2023-05-13 18:02:16 | 0.0003442 | 2.1109 | 4649.6166 | 0 | 关闭
5418 | 7 | 5 | 恒流充电 | 01:20:00 | 37:16:38 | 0.152 | 2.2655 | 0.2026 | 446.36 | 0.2026 | 446.36 | 0 | 0 | 0.0004534 | 998.67 | 0.0004534 | 998.67 | 0 | 0 | 2023-05-13 18:02:46 | 0.0003443 | 1.8094 | 3985.4556 | 0 | 关闭
5419 | 7 | 5 | 恒流充电 | 01:20:30 | 37:17:08 | 0.152 | 2.2661 | 0.2039 | 449.15 | 0.2039 | 449.15 | 0 | 0 | 0.0004563 | 1004.99 | 0.0004563 | 1004.99 | 0 | 0 | 2023-05-13 18:03:16 | 0.0003444 | 2.1109 | 4649.6166 | 0 | 关闭
5420 | 7 | 5 | 恒流充电 | 01:21:00 | 37:17:38 | 0.152 | 2.2668 | 0.2052 | 451.94 | 0.2052 | 451.94 | 0 | 0 | 0.0004591 | 1011.32 | 0.0004591 | 1011.32 | 0 | 0 | 2023-05-13 18:03:46 | 0.0003445 | 1.8094 | 3985.3856 | 0 | 关闭
5421 | 7 | 5 | 恒流充电 | 01:21:30 | 37:18:08 | 0.152 | 2.2676 | 0.2064 | 454.73 | 0.2064 | 454.73 | 0 | 0 | 0.000462 | 1017.64 | 0.000462 | 1017.64 | 0 | 0 | 2023-05-13 18:04:16 | 0.0003447 | 1.5832 | 3487.2124 | 0 | 关闭
5422 | 7 | 5 | 恒流充电 | 01:22:00 | 37:18:38 | 0.152 | 2.2683 | 0.2077 | 457.52 | 0.2077 | 457.52 | 0 | 0 | 0.0004649 | 1023.97 | 0.0004649 | 1023.97 | 0 | 0 | 2023-05-13 18:04:46 | 0.0003447 | 1.8094 | 3985.4556 | 0 | 关闭
5423 | 7 | 5 | 恒流充电 | 01:22:30 | 37:19:08 | 0.152 | 2.2691 | 0.209 | 460.31 | 0.209 | 460.31 | 0 | 0 | 0.0004678 | 1030.3 | 0.0004678 | 1030.3 | 0 | 0 | 2023-05-13 18:05:16 | 0.0003449 | 1.5832 | 3487.2124 | 0 | 关闭
5424 | 7 | 5 | 恒流充电 | 01:23:00 | 37:19:38 | 0.152 | 2.2698 | 0.2102 | 463.1 | 0.2102 | 463.1 | 0 | 0 | 0.0004706 | 1036.63 | 0.0004706 | 1036.63 | 0 | 0 | 2023-05-13 18:05:46 | 0.000345 | 1.8094 | 3985.3856 | 0 | 关闭
5425 | 7 | 5 | 恒流充电 | 01:23:30 | 37:20:08 | 0.152 | 2.2704 | 0.2115 | 465.89 | 0.2115 | 465.89 | 0 | 0 | 0.0004735 | 1042.96 | 0.0004735 | 1042.96 | 0 | 0 | 2023-05-13 18:06:16 | 0.0003451 | 2.1109 | 4649.535 | 0 | 关闭
5426 | 7 | 5 | 恒流充电 | 01:24:00 | 37:20:38 | 0.152 | 2.271 | 0.2128 | 468.68 | 0.2128 | 468.68 | 0 | 0 | 0.0004764 | 1049.3 | 0.0004764 | 1049.3 | 0 | 0 | 2023-05-13 18:06:46 | 0.0003451 | 2.1109 | 4649.6166 | 0 | 关闭
5427 | 7 | 5 | 恒流充电 | 01:24:30 | 37:21:08 | 0.152 | 2.2716 | 0.214 | 471.47 | 0.214 | 471.47 | 0 | 0 | 0.0004793 | 1055.63 | 0.0004793 | 1055.63 | 0 | 0 | 2023-05-13 18:07:16 | 0.0003452 | 2.1109 | 4649.6166 | 0 | 关闭
5428 | 7 | 5 | 恒流充电 | 01:25:00 | 37:21:38 | 0.152 | 2.2722 | 0.2153 | 474.26 | 0.2153 | 474.26 | 0 | 0 | 0.0004821 | 1061.97 | 0.0004821 | 1061.97 | 0 | 0 | 2023-05-13 18:07:46 | 0.0003453 | 2.111 | 4649.6982 | 0 | 关闭
5429 | 7 | 5 | 恒流充电 | 01:25:30 | 37:22:08 | 0.152 | 2.2728 | 0.2166 | 477.05 | 0.2166 | 477.05 | 0 | 0 | 0.000485 | 1068.31 | 0.000485 | 1068.31 | 0 | 0 | 2023-05-13 18:08:16 | 0.0003454 | 2.1109 | 4649.535 | 0 | 关闭
5430 | 7 | 5 | 恒流充电 | 01:26:00 | 37:22:38 | 0.152 | 2.2733 | 0.2178 | 479.84 | 0.2178 | 479.84 | 0 | 0 | 0.0004879 | 1074.65 | 0.0004879 | 1074.65 | 0 | 0 | 2023-05-13 18:08:46 | 0.0003455 | 2.5332 | 5579.6378 | 0 | 关闭
5431 | 7 | 5 | 恒流充电 | 01:26:30 | 37:23:08 | 0.152 | 2.2739 | 0.2191 | 482.63 | 0.2191 | 482.63 | 0 | 0 | 0.0004908 | 1081 | 0.0004908 | 1081 | 0 | 0 | 2023-05-13 18:09:16 | 0.0003456 | 2.1109 | 4649.535 | 0 | 关闭
5432 | 7 | 5 | 恒流充电 | 01:27:00 | 37:23:38 | 0.152 | 2.2745 | 0.2204 | 485.42 | 0.2204 | 485.42 | 0 | 0 | 0.0004937 | 1087.34 | 0.0004937 | 1087.34 | 0 | 0 | 2023-05-13 18:09:46 | 0.0003457 | 2.1109 | 4649.535 | 0 | 关闭
5433 | 7 | 5 | 恒流充电 | 01:27:30 | 37:24:08 | 0.152 | 2.2751 | 0.2216 | 488.21 | 0.2216 | 488.21 | 0 | 0 | 0.0004965 | 1093.69 | 0.0004965 | 1093.69 | 0 | 0 | 2023-05-13 18:10:16 | 0.0003457 | 2.111 | 4649.6982 | 0 | 关闭
5434 | 7 | 5 | 恒流充电 | 01:28:00 | 37:24:38 | 0.152 | 2.2757 | 0.2229 | 491 | 0.2229 | 491 | 0 | 0 | 0.0004994 | 1100.03 | 0.0004994 | 1100.03 | 0 | 0 | 2023-05-13 18:10:46 | 0.0003459 | 2.1109 | 4649.535 | 0 | 关闭
5435 | 7 | 5 | 恒流充电 | 01:28:30 | 37:25:08 | 0.152 | 2.2765 | 0.2242 | 493.79 | 0.2242 | 493.79 | 0 | 0 | 0.0005023 | 1106.38 | 0.0005023 | 1106.38 | 0 | 0 | 2023-05-13 18:11:16 | 0.000346 | 1.5832 | 3487.1512 | 0 | 关闭
5436 | 7 | 5 | 恒流充电 | 01:29:00 | 37:25:38 | 0.152 | 2.2773 | 0.2254 | 496.58 | 0.2254 | 496.58 | 0 | 0 | 0.0005052 | 1112.74 | 0.0005052 | 1112.74 | 0 | 0 | 2023-05-13 18:11:46 | 0.0003461 | 1.5832 | 3487.2124 | 0 | 关闭
5437 | 7 | 5 | 恒流充电 | 01:29:30 | 37:26:08 | 0.152 | 2.278 | 0.2267 | 499.37 | 0.2267 | 499.37 | 0 | 0 | 0.0005081 | 1119.09 | 0.0005081 | 1119.09 | 0 | 0 | 2023-05-13 18:12:16 | 0.0003462 | 1.8093 | 3985.3157 | 0 | 关闭
5438 | 7 | 5 | 恒流充电 | 01:30:00 | 37:26:38 | 0.152 | 2.2788 | 0.228 | 502.16 | 0.228 | 502.16 | 0 | 0 | 0.000511 | 1125.45 | 0.000511 | 1125.45 | 0 | 0 | 2023-05-13 18:12:46 | 0.0003464 | 1.5833 | 3487.3348 | 0 | 关闭
5439 | 7 | 5 | 恒流充电 | 01:30:30 | 37:27:08 | 0.152 | 2.2796 | 0.2292 | 504.95 | 0.2292 | 504.95 | 0 | 0 | 0.0005138 | 1131.81 | 0.0005138 | 1131.81 | 0 | 0 | 2023-05-13 18:13:16 | 0.0003465 | 1.5832 | 3487.2124 | 0 | 关闭
5440 | 7 | 5 | 恒流充电 | 01:31:00 | 37:27:38 | 0.152 | 2.2805 | 0.2305 | 507.74 | 0.2305 | 507.74 | 0 | 0 | 0.0005167 | 1138.17 | 0.0005167 | 1138.17 | 0 | 0 | 2023-05-13 18:13:46 | 0.0003466 | 1.4073 | 3099.7988 | 0 | 关闭
5441 | 7 | 5 | 恒流充电 | 01:31:30 | 37:28:08 | 0.152 | 2.2815 | 0.2318 | 510.53 | 0.2318 | 510.53 | 0 | 0 | 0.0005196 | 1144.53 | 0.0005196 | 1144.53 | 0 | 0 | 2023-05-13 18:14:16 | 0.0003467 | 1.2666 | 2789.8678 | 0 | 关闭
5442 | 7 | 5 | 恒流充电 | 01:32:00 | 37:28:38 | 0.152 | 2.2824 | 0.233 | 513.32 | 0.233 | 513.32 | 0 | 0 | 0.0005225 | 1150.9 | 0.0005225 | 1150.9 | 0 | 0 | 2023-05-13 18:14:46 | 0.0003469 | 1.4073 | 3099.7444 | 0 | 关闭
5443 | 7 | 5 | 恒流充电 | 01:32:30 | 37:29:08 | 0.152 | 2.2833 | 0.2343 | 516.11 | 0.2343 | 516.11 | 0 | 0 | 0.0005254 | 1157.27 | 0.0005254 | 1157.27 | 0 | 0 | 2023-05-13 18:15:16 | 0.000347 | 1.4073 | 3099.69 | 0 | 关闭
5444 | 7 | 5 | 恒流充电 | 01:33:00 | 37:29:38 | 0.152 | 2.2843 | 0.2356 | 518.9 | 0.2356 | 518.9 | 0 | 0 | 0.0005283 | 1163.64 | 0.0005283 | 1163.64 | 0 | 0 | 2023-05-13 18:15:46 | 0.0003472 | 1.2666 | 2789.8189 | 0 | 关闭
5445 | 7 | 5 | 恒流充电 | 01:33:30 | 37:30:08 | 0.152 | 2.2851 | 0.2368 | 521.68 | 0.2368 | 521.68 | 0 | 0 | 0.0005312 | 1170.01 | 0.0005312 | 1170.01 | 0 | 0 | 2023-05-13 18:16:16 | 0.0003473 | 1.5831 | 3487.0901 | 0 | 关闭
5446 | 7 | 5 | 恒流充电 | 01:34:00 | 37:30:38 | 0.152 | 2.2859 | 0.2381 | 524.47 | 0.2381 | 524.47 | 0 | 0 | 0.0005341 | 1176.39 | 0.0005341 | 1176.39 | 0 | 0 | 2023-05-13 18:16:46 | 0.0003474 | 1.5832 | 3487.1512 | 0 | 关闭
5447 | 7 | 5 | 恒流充电 | 01:34:30 | 37:31:08 | 0.152 | 2.2867 | 0.2394 | 527.26 | 0.2394 | 527.26 | 0 | 0 | 0.000537 | 1182.76 | 0.000537 | 1182.76 | 0 | 0 | 2023-05-13 18:17:16 | 0.0003475 | 1.5832 | 3487.1512 | 0 | 关闭
5448 | 7 | 5 | 恒流充电 | 01:35:00 | 37:31:38 | 0.152 | 2.2875 | 0.2406 | 530.05 | 0.2406 | 530.05 | 0 | 0 | 0.0005399 | 1189.15 | 0.0005399 | 1189.15 | 0 | 0 | 2023-05-13 18:17:46 | 0.0003477 | 1.5832 | 3487.1512 | 0 | 关闭
5449 | 7 | 5 | 恒流充电 | 01:35:30 | 37:32:08 | 0.152 | 2.2882 | 0.2419 | 532.84 | 0.2419 | 532.84 | 0 | 0 | 0.0005428 | 1195.53 | 0.0005428 | 1195.53 | 0 | 0 | 2023-05-13 18:18:16 | 0.0003477 | 1.8093 | 3985.3157 | 0 | 关闭
5450 | 7 | 5 | 恒流充电 | 01:36:00 | 37:32:38 | 0.152 | 2.2891 | 0.2432 | 535.63 | 0.2432 | 535.63 | 0 | 0 | 0.0005457 | 1201.91 | 0.0005457 | 1201.91 | 0 | 0 | 2023-05-13 18:18:46 | 0.0003479 | 1.4073 | 3099.7444 | 0 | 关闭
5451 | 7 | 5 | 恒流充电 | 01:36:30 | 37:33:08 | 0.152 | 2.2898 | 0.2444 | 538.42 | 0.2444 | 538.42 | 0 | 0 | 0.0005486 | 1208.3 | 0.0005486 | 1208.3 | 0 | 0 | 2023-05-13 18:19:16 | 0.000348 | 1.8094 | 3985.4556 | 0 | 关闭
5452 | 7 | 5 | 恒流充电 | 01:37:00 | 37:33:38 | 0.152 | 2.2906 | 0.2457 | 541.21 | 0.2457 | 541.21 | 0 | 0 | 0.0005515 | 1214.69 | 0.0005515 | 1214.69 | 0 | 0 | 2023-05-13 18:19:46 | 0.0003481 | 1.5832 | 3487.2124 | 0 | 关闭
5453 | 7 | 5 | 恒流充电 | 01:37:30 | 37:34:08 | 0.152 | 2.2914 | 0.247 | 544 | 0.247 | 544 | 0 | 0 | 0.0005544 | 1221.08 | 0.0005544 | 1221.08 | 0 | 0 | 2023-05-13 18:20:16 | 0.0003483 | 1.5832 | 3487.2124 | 0 | 关闭
5454 | 7 | 5 | 恒流充电 | 01:38:00 | 37:34:38 | 0.152 | 2.2922 | 0.2482 | 546.79 | 0.2482 | 546.79 | 0 | 0 | 0.0005573 | 1227.47 | 0.0005573 | 1227.47 | 0 | 0 | 2023-05-13 18:20:46 | 0.0003484 | 1.5832 | 3487.2736 | 0 | 关闭
5455 | 7 | 5 | 恒流充电 | 01:38:30 | 37:35:08 | 0.152 | 2.2931 | 0.2495 | 549.58 | 0.2495 | 549.58 | 0 | 0 | 0.0005602 | 1233.87 | 0.0005602 | 1233.87 | 0 | 0 | 2023-05-13 18:21:16 | 0.0003485 | 1.4073 | 3099.7444 | 0 | 关闭
5456 | 7 | 5 | 恒流充电 | 01:39:00 | 37:35:38 | 0.152 | 2.2939 | 0.2508 | 552.37 | 0.2508 | 552.37 | 0 | 0 | 0.0005631 | 1240.27 | 0.0005631 | 1240.27 | 0 | 0 | 2023-05-13 18:21:46 | 0.0003486 | 1.5832 | 3487.2124 | 0 | 关闭
5457 | 7 | 5 | 恒流充电 | 01:39:30 | 37:36:08 | 0.152 | 2.295 | 0.252 | 555.16 | 0.252 | 555.16 | 0 | 0 | 0.000566 | 1246.67 | 0.000566 | 1246.67 | 0 | 0 | 2023-05-13 18:22:16 | 0.0003488 | 1.1514 | 2536.1545 | 0 | 关闭
5458 | 7 | 5 | 恒流充电 | 01:40:00 | 37:36:38 | 0.152 | 2.296 | 0.2533 | 557.95 | 0.2533 | 557.95 | 0 | 0 | 0.0005689 | 1253.07 | 0.0005689 | 1253.07 | 0 | 0 | 2023-05-13 18:22:46 | 0.000349 | 1.2666 | 2789.8189 | 0 | 关闭
5459 | 7 | 5 | 恒流充电 | 01:40:30 | 37:37:08 | 0.152 | 2.297 | 0.2546 | 560.74 | 0.2546 | 560.74 | 0 | 0 | 0.0005718 | 1259.48 | 0.0005718 | 1259.48 | 0 | 0 | 2023-05-13 18:23:16 | 0.0003491 | 1.2665 | 2789.721 | 0 | 关闭
5460 | 7 | 5 | 恒流充电 | 01:41:00 | 37:37:38 | 0.152 | 2.2979 | 0.2558 | 563.53 | 0.2558 | 563.53 | 0 | 0 | 0.0005747 | 1265.89 | 0.0005747 | 1265.89 | 0 | 0 | 2023-05-13 18:23:46 | 0.0003493 | 1.4073 | 3099.7988 | 0 | 关闭
5461 | 7 | 5 | 恒流充电 | 01:41:30 | 37:38:08 | 0.152 | 2.299 | 0.2571 | 566.32 | 0.2571 | 566.32 | 0 | 0 | 0.0005776 | 1272.3 | 0.0005776 | 1272.3 | 0 | 0 | 2023-05-13 18:24:16 | 0.0003494 | 1.1514 | 2536.1545 | 0 | 关闭
5462 | 7 | 5 | 恒流充电 | 01:42:00 | 37:38:38 | 0.152 | 2.3 | 0.2584 | 569.11 | 0.2584 | 569.11 | 0 | 0 | 0.0005805 | 1278.72 | 0.0005805 | 1278.72 | 0 | 0 | 2023-05-13 18:24:46 | 0.0003496 | 1.2666 | 2789.7699 | 0 | 关闭
5463 | 7 | 5 | 恒流充电 | 01:42:30 | 37:39:08 | 0.152 | 2.3011 | 0.2596 | 571.9 | 0.2596 | 571.9 | 0 | 0 | 0.0005835 | 1285.13 | 0.0005835 | 1285.13 | 0 | 0 | 2023-05-13 18:25:16 | 0.0003497 | 1.1514 | 2536.1545 | 0 | 关闭
5464 | 7 | 5 | 恒流充电 | 01:43:00 | 37:39:38 | 0.152 | 2.3021 | 0.2609 | 574.69 | 0.2609 | 574.69 | 0 | 0 | 0.0005864 | 1291.56 | 0.0005864 | 1291.56 | 0 | 0 | 2023-05-13 18:25:46 | 0.0003499 | 1.2665 | 2789.721 | 0 | 关闭
5465 | 7 | 5 | 恒流充电 | 01:43:30 | 37:40:08 | 0.152 | 2.3031 | 0.2622 | 577.48 | 0.2622 | 577.48 | 0 | 0 | 0.0005893 | 1297.98 | 0.0005893 | 1297.98 | 0 | 0 | 2023-05-13 18:26:16 | 0.00035 | 1.2666 | 2789.7699 | 0 | 关闭
5466 | 7 | 5 | 恒流充电 | 01:44:00 | 37:40:38 | 0.152 | 2.304 | 0.2634 | 580.27 | 0.2634 | 580.27 | 0 | 0 | 0.0005922 | 1304.41 | 0.0005922 | 1304.41 | 0 | 0 | 2023-05-13 18:26:46 | 0.0003502 | 1.4073 | 3099.7988 | 0 | 关闭
5467 | 7 | 5 | 恒流充电 | 01:44:30 | 37:41:08 | 0.152 | 2.3049 | 0.2647 | 583.06 | 0.2647 | 583.06 | 0 | 0 | 0.0005951 | 1310.83 | 0.0005951 | 1310.83 | 0 | 0 | 2023-05-13 18:27:16 | 0.0003503 | 1.4073 | 3099.69 | 0 | 关闭
5468 | 7 | 5 | 恒流充电 | 01:45:00 | 37:41:38 | 0.152 | 2.3058 | 0.266 | 585.85 | 0.266 | 585.85 | 0 | 0 | 0.000598 | 1317.27 | 0.000598 | 1317.27 | 0 | 0 | 2023-05-13 18:27:46 | 0.0003505 | 1.4073 | 3099.7988 | 0 | 关闭
5469 | 7 | 5 | 恒流充电 | 01:45:30 | 37:42:08 | 0.152 | 2.3068 | 0.2672 | 588.64 | 0.2672 | 588.64 | 0 | 0 | 0.000601 | 1323.7 | 0.000601 | 1323.7 | 0 | 0 | 2023-05-13 18:28:16 | 0.0003506 | 1.2665 | 2789.721 | 0 | 关闭
5470 | 7 | 5 | 恒流充电 | 01:46:00 | 37:42:38 | 0.152 | 2.3079 | 0.2685 | 591.43 | 0.2685 | 591.43 | 0 | 0 | 0.0006039 | 1330.14 | 0.0006039 | 1330.14 | 0 | 0 | 2023-05-13 18:28:46 | 0.0003508 | 1.1514 | 2536.199 | 0 | 关闭
5471 | 7 | 5 | 恒流充电 | 01:46:30 | 37:43:08 | 0.152 | 2.3087 | 0.2698 | 594.22 | 0.2698 | 594.22 | 0 | 0 | 0.0006068 | 1336.58 | 0.0006068 | 1336.58 | 0 | 0 | 2023-05-13 18:29:16 | 0.0003509 | 1.5832 | 3487.2124 | 0 | 关闭
5472 | 7 | 5 | 恒流充电 | 01:47:00 | 37:43:38 | 0.152 | 2.3097 | 0.271 | 597.01 | 0.271 | 597.01 | 0 | 0 | 0.0006097 | 1343.02 | 0.0006097 | 1343.02 | 0 | 0 | 2023-05-13 18:29:46 | 0.0003511 | 1.2665 | 2789.721 | 0 | 关闭
5473 | 7 | 5 | 恒流充电 | 01:47:30 | 37:44:08 | 0.152 | 2.3107 | 0.2723 | 599.8 | 0.2723 | 599.8 | 0 | 0 | 0.0006127 | 1349.46 | 0.0006127 | 1349.46 | 0 | 0 | 2023-05-13 18:30:16 | 0.0003512 | 1.2666 | 2789.8189 | 0 | 关闭
5474 | 7 | 5 | 恒流充电 | 01:48:00 | 37:44:38 | 0.152 | 2.3118 | 0.2736 | 602.59 | 0.2736 | 602.59 | 0 | 0 | 0.0006156 | 1355.91 | 0.0006156 | 1355.91 | 0 | 0 | 2023-05-13 18:30:46 | 0.0003513 | 1.1514 | 2536.11 | 0 | 关闭
5475 | 7 | 5 | 恒流充电 | 01:48:30 | 37:45:08 | 0.152 | 2.3129 | 0.2748 | 605.38 | 0.2748 | 605.38 | 0 | 0 | 0.0006185 | 1362.36 | 0.0006185 | 1362.36 | 0 | 0 | 2023-05-13 18:31:16 | 0.0003515 | 1.1514 | 2536.11 | 0 | 关闭
5476 | 7 | 5 | 恒流充电 | 01:49:00 | 37:45:38 | 0.152 | 2.3141 | 0.2761 | 608.17 | 0.2761 | 608.17 | 0 | 0 | 0.0006214 | 1368.82 | 0.0006214 | 1368.82 | 0 | 0 | 2023-05-13 18:31:46 | 0.0003517 | 1.0555 | 2324.8899 | 0 | 关闭
5477 | 7 | 5 | 恒流充电 | 01:49:30 | 37:46:08 | 0.152 | 2.3153 | 0.2774 | 610.96 | 0.2774 | 610.96 | 0 | 0 | 0.0006244 | 1375.27 | 0.0006244 | 1375.27 | 0 | 0 | 2023-05-13 18:32:16 | 0.0003519 | 1.0554 | 2324.7675 | 0 | 关闭
5478 | 7 | 5 | 恒流充电 | 01:50:00 | 37:46:38 | 0.152 | 2.3163 | 0.2786 | 613.75 | 0.2786 | 613.75 | 0 | 0 | 0.0006273 | 1381.74 | 0.0006273 | 1381.74 | 0 | 0 | 2023-05-13 18:32:46 | 0.0003521 | 1.2665 | 2789.721 | 0 | 关闭
5479 | 7 | 5 | 恒流充电 | 01:50:30 | 37:47:08 | 0.152 | 2.3174 | 0.2799 | 616.54 | 0.2799 | 616.54 | 0 | 0 | 0.0006302 | 1388.2 | 0.0006302 | 1388.2 | 0 | 0 | 2023-05-13 18:33:16 | 0.0003522 | 1.1514 | 2536.11 | 0 | 关闭
5480 | 7 | 5 | 恒流充电 | 01:51:00 | 37:47:38 | 0.152 | 2.3184 | 0.2812 | 619.33 | 0.2812 | 619.33 | 0 | 0 | 0.0006332 | 1394.67 | 0.0006332 | 1394.67 | 0 | 0 | 2023-05-13 18:33:46 | 0.0003524 | 1.2665 | 2789.721 | 0 | 关闭
5481 | 7 | 5 | 恒流充电 | 01:51:30 | 37:48:08 | 0.152 | 2.3194 | 0.2824 | 622.12 | 0.2824 | 622.12 | 0 | 0 | 0.0006361 | 1401.13 | 0.0006361 | 1401.13 | 0 | 0 | 2023-05-13 18:34:16 | 0.0003525 | 1.2666 | 2789.8189 | 0 | 关闭
5482 | 7 | 5 | 恒流充电 | 01:52:00 | 37:48:38 | 0.152 | 2.3204 | 0.2837 | 624.91 | 0.2837 | 624.91 | 0 | 0 | 0.0006391 | 1407.61 | 0.0006391 | 1407.61 | 0 | 0 | 2023-05-13 18:34:46 | 0.0003527 | 1.2666 | 2789.7699 | 0 | 关闭
5483 | 7 | 5 | 恒流充电 | 01:52:30 | 37:49:08 | 0.152 | 2.3215 | 0.285 | 627.7 | 0.285 | 627.7 | 0 | 0 | 0.000642 | 1414.08 | 0.000642 | 1414.08 | 0 | 0 | 2023-05-13 18:35:16 | 0.0003528 | 1.1514 | 2536.1545 | 0 | 关闭
5484 | 7 | 5 | 恒流充电 | 01:53:00 | 37:49:38 | 0.152 | 2.3224 | 0.2862 | 630.49 | 0.2862 | 630.49 | 0 | 0 | 0.0006449 | 1420.56 | 0.0006449 | 1420.56 | 0 | 0 | 2023-05-13 18:35:46 | 0.000353 | 1.4072 | 3099.6356 | 0 | 关闭
5485 | 7 | 5 | 恒流充电 | 01:53:30 | 37:50:08 | 0.152 | 2.3233 | 0.2875 | 633.28 | 0.2875 | 633.28 | 0 | 0 | 0.0006479 | 1427.04 | 0.0006479 | 1427.04 | 0 | 0 | 2023-05-13 18:36:16 | 0.0003531 | 1.4073 | 3099.69 | 0 | 关闭
5486 | 7 | 5 | 恒流充电 | 01:54:00 | 37:50:38 | 0.152 | 2.3242 | 0.2888 | 636.07 | 0.2888 | 636.07 | 0 | 0 | 0.0006508 | 1433.52 | 0.0006508 | 1433.52 | 0 | 0 | 2023-05-13 18:36:46 | 0.0003532 | 1.4073 | 3099.7988 | 0 | 关闭
5487 | 7 | 5 | 恒流充电 | 01:54:30 | 37:51:08 | 0.152 | 2.325 | 0.29 | 638.85 | 0.29 | 638.85 | 0 | 0 | 0.0006538 | 1440.01 | 0.0006538 | 1440.01 | 0 | 0 | 2023-05-13 18:37:16 | 0.0003534 | 1.5832 | 3487.2124 | 0 | 关闭
5488 | 7 | 5 | 恒流充电 | 01:55:00 | 37:51:38 | 0.152 | 2.326 | 0.2913 | 641.64 | 0.2913 | 641.64 | 0 | 0 | 0.0006567 | 1446.49 | 0.0006567 | 1446.49 | 0 | 0 | 2023-05-13 18:37:46 | 0.0003535 | 1.2665 | 2789.6721 | 0 | 关闭
5489 | 7 | 5 | 恒流充电 | 01:55:30 | 37:52:08 | 0.152 | 2.3267 | 0.2926 | 644.43 | 0.2926 | 644.43 | 0 | 0 | 0.0006597 | 1452.98 | 0.0006597 | 1452.98 | 0 | 0 | 2023-05-13 18:38:16 | 0.0003537 | 1.8094 | 3985.3856 | 0 | 关闭
5490 | 7 | 5 | 恒流充电 | 01:56:00 | 37:52:38 | 0.152 | 2.3274 | 0.2938 | 647.22 | 0.2938 | 647.22 | 0 | 0 | 0.0006626 | 1459.48 | 0.0006626 | 1459.48 | 0 | 0 | 2023-05-13 18:38:46 | 0.0003537 | 1.8093 | 3985.3157 | 0 | 关闭
5491 | 7 | 5 | 恒流充电 | 01:56:30 | 37:53:08 | 0.152 | 2.3282 | 0.2951 | 650.01 | 0.2951 | 650.01 | 0 | 0 | 0.0006656 | 1465.97 | 0.0006656 | 1465.97 | 0 | 0 | 2023-05-13 18:39:16 | 0.0003538 | 1.5833 | 3487.3348 | 0 | 关闭
5492 | 7 | 5 | 恒流充电 | 01:57:00 | 37:53:38 | 0.152 | 2.3287 | 0.2964 | 652.8 | 0.2964 | 652.8 | 0 | 0 | 0.0006685 | 1472.47 | 0.0006685 | 1472.47 | 0 | 0 | 2023-05-13 18:39:46 | 0.0003539 | 2.5332 | 5579.6378 | 0 | 关闭
5493 | 7 | 5 | 恒流充电 | 01:57:30 | 37:54:08 | 0.152 | 2.3291 | 0.2976 | 655.59 | 0.2976 | 655.59 | 0 | 0 | 0.0006714 | 1478.96 | 0.0006714 | 1478.96 | 0 | 0 | 2023-05-13 18:40:16 | 0.000354 | 3.1663 | 6974.1801 | 0 | 关闭
5494 | 7 | 5 | 恒流充电 | 01:58:00 | 37:54:38 | 0.152 | 2.3294 | 0.2989 | 658.38 | 0.2989 | 658.38 | 0 | 0 | 0.0006744 | 1485.46 | 0.0006744 | 1485.46 | 0 | 0 | 2023-05-13 18:40:46 | 0.000354 | 4.2219 | 9299.2332 | 0 | 关闭
5495 | 7 | 5 | 恒流充电 | 01:58:30 | 37:55:08 | 0.152 | 2.3295 | 0.3002 | 661.17 | 0.3002 | 661.17 | 0 | 0 | 0.0006774 | 1491.96 | 0.0006774 | 1491.96 | 0 | 0 | 2023-05-13 18:41:16 | 0.000354 | 12.6651 | 27896.7205 | 0 | 关闭
5496 | 7 | 5 | 恒流充电 | 01:59:00 | 37:55:38 | 0.152 | 2.3297 | 0.3014 | 663.96 | 0.3014 | 663.96 | 0 | 0 | 0.0006803 | 1498.46 | 0.0006803 | 1498.46 | 0 | 0 | 2023-05-13 18:41:46 | 0.0003541 | 6.3329 | 13949.0945 | 0 | 关闭
5497 | 7 | 5 | 恒流充电 | 01:59:30 | 37:56:08 | 0.152 | 2.3298 | 0.3027 | 666.75 | 0.3027 | 666.75 | 0 | 0 | 0.0006833 | 1504.96 | 0.0006833 | 1504.96 | 0 | 0 | 2023-05-13 18:42:16 | 0.0003541 | 12.6651 | 27896.7205 | 0 | 关闭
5498 | 7 | 5 | 恒流充电 | 02:00:00 | 37:56:38 | 0.152 | 2.3298 | 0.304 | 669.54 | 0.304 | 669.54 | 0 | 0 | 0.0006862 | 1511.46 | 0.0006862 | 1511.46 | 0 | 0 | 2023-05-13 18:42:46 | 0.0003541 | 0 | 0 | 0 | 关闭
5499 | 7 | 5 | 恒流充电 | 02:00:30 | 37:57:08 | 0.152 | 2.3299 | 0.3052 | 672.33 | 0.3052 | 672.33 | 0 | 0 | 0.0006892 | 1517.96 | 0.0006892 | 1517.96 | 0 | 0 | 2023-05-13 18:43:16 | 0.0003541 | 12.6651 | 27896.7205 | 0 | 关闭
5500 | 7 | 5 | 恒流充电 | 02:01:00 | 37:57:38 | 0.152 | 2.33 | 0.3065 | 675.12 | 0.3065 | 675.12 | 0 | 0 | 0.0006921 | 1524.46 | 0.0006921 | 1524.46 | 0 | 0 | 2023-05-13 18:43:46 | 0.0003541 | 12.6658 | 27898.1889 | 0 | 关闭
5501 | 7 | 5 | 恒流充电 | 02:01:30 | 37:58:08 | 0.152 | 2.3301 | 0.3078 | 677.91 | 0.3078 | 677.91 | 0 | 0 | 0.0006951 | 1530.96 | 0.0006951 | 1530.96 | 0 | 0 | 2023-05-13 18:44:16 | 0.0003542 | 12.6658 | 27898.1889 | 0 | 关闭
5502 | 7 | 5 | 恒流充电 | 02:02:00 | 37:58:38 | 0.152 | 2.3302 | 0.309 | 680.7 | 0.309 | 680.7 | 0 | 0 | 0.000698 | 1537.46 | 0.000698 | 1537.46 | 0 | 0 | 2023-05-13 18:44:46 | 0.0003542 | 12.6662 | 27899.1679 | 0 | 关闭
5503 | 7 | 5 | 恒流充电 | 02:02:30 | 37:59:08 | 0.152 | 2.3303 | 0.3103 | 683.49 | 0.3103 | 683.49 | 0 | 0 | 0.000701 | 1543.96 | 0.000701 | 1543.96 | 0 | 0 | 2023-05-13 18:45:16 | 0.0003542 | 12.6662 | 27899.1679 | 0 | 关闭
5504 | 7 | 5 | 恒流充电 | 02:03:00 | 37:59:38 | 0.152 | 2.3305 | 0.3116 | 686.28 | 0.3116 | 686.28 | 0 | 0 | 0.0007039 | 1550.46 | 0.0007039 | 1550.46 | 0 | 0 | 2023-05-13 18:45:46 | 0.0003542 | 6.3327 | 13948.605 | 0 | 关闭
5505 | 7 | 5 | 恒流充电 | 02:03:30 | 38:00:08 | 0.152 | 2.3306 | 0.3128 | 689.07 | 0.3128 | 689.07 | 0 | 0 | 0.0007069 | 1556.96 | 0.0007069 | 1556.96 | 0 | 0 | 2023-05-13 18:46:16 | 0.0003542 | 12.6653 | 27897.21 | 0 | 关闭
5506 | 7 | 5 | 恒流充电 | 02:04:00 | 38:00:38 | 0.152 | 2.3309 | 0.3141 | 691.86 | 0.3141 | 691.86 | 0 | 0 | 0.0007098 | 1563.47 | 0.0007098 | 1563.47 | 0 | 0 | 2023-05-13 18:46:46 | 0.0003543 | 4.2217 | 9298.9068 | 0 | 关闭
5507 | 7 | 5 | 恒流充电 | 02:04:30 | 38:01:08 | 0.152 | 2.3311 | 0.3154 | 694.65 | 0.3154 | 694.65 | 0 | 0 | 0.0007128 | 1569.97 | 0.0007128 | 1569.97 | 0 | 0 | 2023-05-13 18:47:16 | 0.0003543 | 6.3329 | 13949.0945 | 0 | 关闭
5508 | 7 | 5 | 恒流充电 | 02:05:00 | 38:01:38 | 0.152 | 2.3313 | 0.3166 | 697.44 | 0.3166 | 697.44 | 0 | 0 | 0.0007157 | 1576.47 | 0.0007157 | 1576.47 | 0 | 0 | 2023-05-13 18:47:46 | 0.0003543 | 6.3326 | 13948.3603 | 0 | 关闭
5509 | 7 | 5 | 恒流充电 | 02:05:30 | 38:02:08 | 0.152 | 2.3316 | 0.3179 | 700.23 | 0.3179 | 700.23 | 0 | 0 | 0.0007187 | 1582.97 | 0.0007187 | 1582.97 | 0 | 0 | 2023-05-13 18:48:16 | 0.0003544 | 4.2217 | 9298.9068 | 0 | 关闭
5510 | 7 | 5 | 恒流充电 | 02:06:00 | 38:02:38 | 0.152 | 2.3319 | 0.3192 | 703.02 | 0.3192 | 703.02 | 0 | 0 | 0.0007216 | 1589.48 | 0.0007216 | 1589.48 | 0 | 0 | 2023-05-13 18:48:46 | 0.0003544 | 4.2219 | 9299.2332 | 0 | 关闭
5511 | 7 | 5 | 恒流充电 | 02:06:30 | 38:03:08 | 0.152 | 2.3322 | 0.3204 | 705.81 | 0.3204 | 705.81 | 0 | 0 | 0.0007246 | 1595.99 | 0.0007246 | 1595.99 | 0 | 0 | 2023-05-13 18:49:16 | 0.0003544 | 4.2218 | 9299.07 | 0 | 关闭
5512 | 7 | 5 | 恒流充电 | 02:07:00 | 38:03:38 | 0.152 | 2.3326 | 0.3217 | 708.6 | 0.3217 | 708.6 | 0 | 0 | 0.0007275 | 1602.49 | 0.0007275 | 1602.49 | 0 | 0 | 2023-05-13 18:49:46 | 0.0003545 | 3.1663 | 6974.1801 | 0 | 关闭
5513 | 7 | 5 | 恒流充电 | 02:07:30 | 38:04:08 | 0.152 | 2.3329 | 0.323 | 711.39 | 0.323 | 711.39 | 0 | 0 | 0.0007305 | 1609 | 0.0007305 | 1609 | 0 | 0 | 2023-05-13 18:50:16 | 0.0003546 | 4.2217 | 9298.9068 | 0 | 关闭
5514 | 7 | 5 | 恒流充电 | 02:08:00 | 38:04:38 | 0.152 | 2.3335 | 0.3242 | 714.18 | 0.3242 | 714.18 | 0 | 0 | 0.0007334 | 1615.51 | 0.0007334 | 1615.51 | 0 | 0 | 2023-05-13 18:50:46 | 0.0003546 | 2.1109 | 4649.6166 | 0 | 关闭
5515 | 7 | 5 | 恒流充电 | 02:08:30 | 38:05:08 | 0.152 | 2.3338 | 0.3255 | 716.97 | 0.3255 | 716.97 | 0 | 0 | 0.0007364 | 1622.02 | 0.0007364 | 1622.02 | 0 | 0 | 2023-05-13 18:51:16 | 0.0003547 | 4.2219 | 9299.2332 | 0 | 关闭
5516 | 7 | 5 | 恒流充电 | 02:09:00 | 38:05:38 | 0.152 | 2.3342 | 0.3268 | 719.76 | 0.3268 | 719.76 | 0 | 0 | 0.0007394 | 1628.53 | 0.0007394 | 1628.53 | 0 | 0 | 2023-05-13 18:51:46 | 0.0003547 | 3.1663 | 6974.1801 | 0 | 关闭
5517 | 7 | 5 | 恒流充电 | 02:09:30 | 38:06:08 | 0.152 | 2.3346 | 0.328 | 722.55 | 0.328 | 722.55 | 0 | 0 | 0.0007423 | 1635.04 | 0.0007423 | 1635.04 | 0 | 0 | 2023-05-13 18:52:16 | 0.0003548 | 3.1663 | 6974.1801 | 0 | 关闭
5518 | 7 | 5 | 恒流充电 | 02:10:00 | 38:06:38 | 0.152 | 2.335 | 0.3293 | 725.34 | 0.3293 | 725.34 | 0 | 0 | 0.0007453 | 1641.56 | 0.0007453 | 1641.56 | 0 | 0 | 2023-05-13 18:52:46 | 0.0003549 | 3.1664 | 6974.4249 | 0 | 关闭
5519 | 7 | 5 | 恒流充电 | 02:10:30 | 38:07:08 | 0.152 | 2.3354 | 0.3306 | 728.13 | 0.3306 | 728.13 | 0 | 0 | 0.0007482 | 1648.07 | 0.0007482 | 1648.07 | 0 | 0 | 2023-05-13 18:53:16 | 0.0003549 | 3.1663 | 6974.3025 | 0 | 关闭
5520 | 7 | 5 | 恒流充电 | 02:11:00 | 38:07:38 | 0.152 | 2.3357 | 0.3318 | 730.92 | 0.3318 | 730.92 | 0 | 0 | 0.0007512 | 1654.59 | 0.0007512 | 1654.59 | 0 | 0 | 2023-05-13 18:53:46 | 0.000355 | 4.2215 | 9298.4174 | 0 | 关闭
5521 | 7 | 5 | 恒流充电 | 02:11:30 | 38:08:08 | 0.152 | 2.3361 | 0.3331 | 733.71 | 0.3331 | 733.71 | 0 | 0 | 0.0007541 | 1661.1 | 0.0007541 | 1661.1 | 0 | 0 | 2023-05-13 18:54:16 | 0.000355 | 3.1661 | 6973.813 | 0 | 关闭
5522 | 7 | 5 | 恒流充电 | 02:12:00 | 38:08:38 | 0.152 | 2.3366 | 0.3344 | 736.5 | 0.3344 | 736.5 | 0 | 0 | 0.0007571 | 1667.62 | 0.0007571 | 1667.62 | 0 | 0 | 2023-05-13 18:54:46 | 0.0003551 | 2.5331 | 5579.5399 | 0 | 关闭
5523 | 7 | 5 | 恒流充电 | 02:12:30 | 38:09:08 | 0.152 | 2.337 | 0.3356 | 739.29 | 0.3356 | 739.29 | 0 | 0 | 0.0007601 | 1674.14 | 0.0007601 | 1674.14 | 0 | 0 | 2023-05-13 18:55:16 | 0.0003552 | 3.1666 | 6974.792 | 0 | 关闭
5524 | 7 | 5 | 恒流充电 | 02:13:00 | 38:09:38 | 0.152 | 2.3374 | 0.3369 | 742.08 | 0.3369 | 742.08 | 0 | 0 | 0.000763 | 1680.66 | 0.000763 | 1680.66 | 0 | 0 | 2023-05-13 18:55:46 | 0.0003552 | 3.1663 | 6974.3025 | 0 | 关闭
5525 | 7 | 5 | 恒流充电 | 02:13:30 | 38:10:08 | 0.152 | 2.3378 | 0.3382 | 744.87 | 0.3382 | 744.87 | 0 | 0 | 0.000766 | 1687.18 | 0.000766 | 1687.18 | 0 | 0 | 2023-05-13 18:56:16 | 0.0003553 | 3.1664 | 6974.5472 | 0 | 关闭
5526 | 7 | 5 | 恒流充电 | 02:14:00 | 38:10:38 | 0.152 | 2.3382 | 0.3394 | 747.65 | 0.3394 | 747.65 | 0 | 0 | 0.0007689 | 1693.7 | 0.0007689 | 1693.7 | 0 | 0 | 2023-05-13 18:56:46 | 0.0003554 | 3.1665 | 6974.6696 | 0 | 关闭
5527 | 7 | 5 | 恒流充电 | 02:14:30 | 38:11:08 | 0.152 | 2.3387 | 0.3407 | 750.44 | 0.3407 | 750.44 | 0 | 0 | 0.0007719 | 1700.23 | 0.0007719 | 1700.23 | 0 | 0 | 2023-05-13 18:57:16 | 0.0003554 | 2.5332 | 5579.7357 | 0 | 关闭
5528 | 7 | 5 | 恒流充电 | 02:15:00 | 38:11:38 | 0.152 | 2.3392 | 0.342 | 753.23 | 0.342 | 753.23 | 0 | 0 | 0.0007749 | 1706.75 | 0.0007749 | 1706.75 | 0 | 0 | 2023-05-13 18:57:46 | 0.0003555 | 2.5332 | 5579.6378 | 0 | 关闭
5529 | 7 | 5 | 恒流充电 | 02:15:30 | 38:12:08 | 0.152 | 2.3397 | 0.3432 | 756.02 | 0.3432 | 756.02 | 0 | 0 | 0.0007778 | 1713.28 | 0.0007778 | 1713.28 | 0 | 0 | 2023-05-13 18:58:16 | 0.0003556 | 2.5331 | 5579.5399 | 0 | 关闭
5530 | 7 | 5 | 恒流充电 | 02:16:00 | 38:12:38 | 0.152 | 2.3402 | 0.3445 | 758.81 | 0.3445 | 758.81 | 0 | 0 | 0.0007808 | 1719.81 | 0.0007808 | 1719.81 | 0 | 0 | 2023-05-13 18:58:46 | 0.0003557 | 2.5332 | 5579.6378 | 0 | 关闭
5531 | 7 | 5 | 恒流充电 | 02:16:30 | 38:13:08 | 0.152 | 2.3408 | 0.3458 | 761.6 | 0.3458 | 761.6 | 0 | 0 | 0.0007838 | 1726.34 | 0.0007838 | 1726.34 | 0 | 0 | 2023-05-13 18:59:16 | 0.0003558 | 2.1109 | 4649.6166 | 0 | 关闭
5532 | 7 | 5 | 恒流充电 | 02:17:00 | 38:13:38 | 0.152 | 2.3413 | 0.347 | 764.39 | 0.347 | 764.39 | 0 | 0 | 0.0007867 | 1732.87 | 0.0007867 | 1732.87 | 0 | 0 | 2023-05-13 18:59:46 | 0.0003559 | 2.5332 | 5579.6378 | 0 | 关闭
5533 | 7 | 5 | 恒流充电 | 02:17:30 | 38:14:08 | 0.152 | 2.3419 | 0.3483 | 767.18 | 0.3483 | 767.18 | 0 | 0 | 0.0007897 | 1739.4 | 0.0007897 | 1739.4 | 0 | 0 | 2023-05-13 19:00:16 | 0.000356 | 2.1109 | 4649.6166 | 0 | 关闭
5534 | 7 | 5 | 恒流充电 | 02:18:00 | 38:14:38 | 0.152 | 2.3425 | 0.3496 | 769.97 | 0.3496 | 769.97 | 0 | 0 | 0.0007927 | 1745.94 | 0.0007927 | 1745.94 | 0 | 0 | 2023-05-13 19:00:46 | 0.0003561 | 2.111 | 4649.7797 | 0 | 关闭
5535 | 7 | 5 | 恒流充电 | 02:18:30 | 38:15:08 | 0.152 | 2.343 | 0.3508 | 772.76 | 0.3508 | 772.76 | 0 | 0 | 0.0007956 | 1752.47 | 0.0007956 | 1752.47 | 0 | 0 | 2023-05-13 19:01:16 | 0.0003561 | 2.5331 | 5579.5399 | 0 | 关闭
5536 | 7 | 5 | 恒流充电 | 02:19:00 | 38:15:38 | 0.152 | 2.3435 | 0.3521 | 775.55 | 0.3521 | 775.55 | 0 | 0 | 0.0007986 | 1759.01 | 0.0007986 | 1759.01 | 0 | 0 | 2023-05-13 19:01:46 | 0.0003562 | 2.5332 | 5579.6378 | 0 | 关闭
5537 | 7 | 5 | 恒流充电 | 02:19:30 | 38:16:08 | 0.152 | 2.3441 | 0.3534 | 778.34 | 0.3534 | 778.34 | 0 | 0 | 0.0008016 | 1765.55 | 0.0008016 | 1765.55 | 0 | 0 | 2023-05-13 19:02:16 | 0.0003563 | 2.1109 | 4649.6166 | 0 | 关闭
5538 | 7 | 5 | 恒流充电 | 02:20:00 | 38:16:38 | 0.152 | 2.3446 | 0.3546 | 781.13 | 0.3546 | 781.13 | 0 | 0 | 0.0008045 | 1772.09 | 0.0008045 | 1772.09 | 0 | 0 | 2023-05-13 19:02:46 | 0.0003564 | 2.5332 | 5579.7357 | 0 | 关闭
5539 | 7 | 5 | 恒流充电 | 02:20:30 | 38:17:08 | 0.152 | 2.3452 | 0.3559 | 783.92 | 0.3559 | 783.92 | 0 | 0 | 0.0008075 | 1778.63 | 0.0008075 | 1778.63 | 0 | 0 | 2023-05-13 19:03:16 | 0.0003564 | 2.1109 | 4649.4534 | 0 | 关闭
5540 | 7 | 5 | 恒流充电 | 02:21:00 | 38:17:38 | 0.152 | 2.3458 | 0.3572 | 786.71 | 0.3572 | 786.71 | 0 | 0 | 0.0008105 | 1785.17 | 0.0008105 | 1785.17 | 0 | 0 | 2023-05-13 19:03:46 | 0.0003565 | 2.111 | 4649.7797 | 0 | 关闭
5541 | 7 | 5 | 恒流充电 | 02:21:30 | 38:18:08 | 0.152 | 2.3463 | 0.3584 | 789.5 | 0.3584 | 789.5 | 0 | 0 | 0.0008134 | 1791.72 | 0.0008134 | 1791.72 | 0 | 0 | 2023-05-13 19:04:16 | 0.0003566 | 2.5332 | 5579.6378 | 0 | 关闭
5542 | 7 | 5 | 恒流充电 | 02:22:00 | 38:18:38 | 0.152 | 2.347 | 0.3597 | 792.29 | 0.3597 | 792.29 | 0 | 0 | 0.0008164 | 1798.26 | 0.0008164 | 1798.26 | 0 | 0 | 2023-05-13 19:04:46 | 0.0003567 | 1.8094 | 3985.4556 | 0 | 关闭
5543 | 7 | 5 | 恒流充电 | 02:22:30 | 38:19:08 | 0.152 | 2.3477 | 0.361 | 795.08 | 0.361 | 795.08 | 0 | 0 | 0.0008194 | 1804.81 | 0.0008194 | 1804.81 | 0 | 0 | 2023-05-13 19:05:16 | 0.0003568 | 1.8094 | 3985.4556 | 0 | 关闭
5544 | 7 | 5 | 恒流充电 | 02:23:00 | 38:19:38 | 0.152 | 2.3483 | 0.3622 | 797.87 | 0.3622 | 797.87 | 0 | 0 | 0.0008224 | 1811.36 | 0.0008224 | 1811.36 | 0 | 0 | 2023-05-13 19:05:46 | 0.0003569 | 2.111 | 4649.6982 | 0 | 关闭
5545 | 7 | 5 | 恒流充电 | 02:23:30 | 38:20:08 | 0.152 | 2.3489 | 0.3635 | 800.66 | 0.3635 | 800.66 | 0 | 0 | 0.0008253 | 1817.92 | 0.0008253 | 1817.92 | 0 | 0 | 2023-05-13 19:06:16 | 0.000357 | 2.111 | 4649.8613 | 0 | 关闭
5546 | 7 | 5 | 恒流充电 | 02:24:00 | 38:20:38 | 0.152 | 2.3497 | 0.3648 | 803.45 | 0.3648 | 803.45 | 0 | 0 | 0.0008283 | 1824.47 | 0.0008283 | 1824.47 | 0 | 0 | 2023-05-13 19:06:46 | 0.0003572 | 1.5832 | 3487.2736 | 0 | 关闭
5547 | 7 | 5 | 恒流充电 | 02:24:30 | 38:21:08 | 0.152 | 2.3504 | 0.366 | 806.24 | 0.366 | 806.24 | 0 | 0 | 0.0008313 | 1831.03 | 0.0008313 | 1831.03 | 0 | 0 | 2023-05-13 19:07:16 | 0.0003573 | 1.8094 | 3985.4556 | 0 | 关闭
5548 | 7 | 5 | 恒流充电 | 02:25:00 | 38:21:38 | 0.152 | 2.3513 | 0.3673 | 809.03 | 0.3673 | 809.03 | 0 | 0 | 0.0008343 | 1837.59 | 0.0008343 | 1837.59 | 0 | 0 | 2023-05-13 19:07:46 | 0.0003574 | 1.4073 | 3099.7988 | 0 | 关闭
5549 | 7 | 5 | 恒流充电 | 02:25:30 | 38:22:08 | 0.152 | 2.3523 | 0.3686 | 811.82 | 0.3686 | 811.82 | 0 | 0 | 0.0008372 | 1844.15 | 0.0008372 | 1844.15 | 0 | 0 | 2023-05-13 19:08:16 | 0.0003576 | 1.2668 | 2790.3573 | 0 | 关闭
5550 | 7 | 5 | 恒流充电 | 02:26:00 | 38:22:38 | 0.152 | 2.3531 | 0.3698 | 814.61 | 0.3698 | 814.61 | 0 | 0 | 0.0008402 | 1850.71 | 0.0008402 | 1850.71 | 0 | 0 | 2023-05-13 19:08:46 | 0.0003577 | 1.5835 | 3487.9466 | 0 | 关闭
5551 | 7 | 5 | 恒流充电 | 02:26:30 | 38:23:08 | 0.152 | 2.3538 | 0.3711 | 817.4 | 0.3711 | 817.4 | 0 | 0 | 0.0008432 | 1857.28 | 0.0008432 | 1857.28 | 0 | 0 | 2023-05-13 19:09:16 | 0.0003578 | 1.8095 | 3985.5954 | 0 | 关闭
5552 | 7 | 5 | 恒流充电 | 02:27:00 | 38:23:38 | 0.152 | 2.3547 | 0.3724 | 820.19 | 0.3724 | 820.19 | 0 | 0 | 0.0008462 | 1863.85 | 0.0008462 | 1863.85 | 0 | 0 | 2023-05-13 19:09:46 | 0.0003579 | 1.4073 | 3099.8532 | 0 | 关闭
5553 | 7 | 5 | 恒流充电 | 02:27:30 | 38:24:08 | 0.152 | 2.3557 | 0.3736 | 822.98 | 0.3736 | 822.98 | 0 | 0 | 0.0008492 | 1870.42 | 0.0008492 | 1870.42 | 0 | 0 | 2023-05-13 19:10:16 | 0.0003581 | 1.2666 | 2789.8678 | 0 | 关闭
5554 | 7 | 5 | 恒流充电 | 02:28:00 | 38:24:38 | 0.152 | 2.3567 | 0.3749 | 825.77 | 0.3749 | 825.77 | 0 | 0 | 0.0008522 | 1876.99 | 0.0008522 | 1876.99 | 0 | 0 | 2023-05-13 19:10:46 | 0.0003582 | 1.2666 | 2789.9168 | 0 | 关闭
5555 | 7 | 5 | 恒流充电 | 02:28:30 | 38:25:08 | 0.152 | 2.3576 | 0.3762 | 828.56 | 0.3762 | 828.56 | 0 | 0 | 0.0008551 | 1883.57 | 0.0008551 | 1883.57 | 0 | 0 | 2023-05-13 19:11:16 | 0.0003583 | 1.4073 | 3099.69 | 0 | 关闭
5556 | 7 | 5 | 恒流充电 | 02:29:00 | 38:25:38 | 0.152 | 2.3587 | 0.3774 | 831.35 | 0.3774 | 831.35 | 0 | 0 | 0.0008581 | 1890.15 | 0.0008581 | 1890.15 | 0 | 0 | 2023-05-13 19:11:46 | 0.0003585 | 1.1515 | 2536.288 | 0 | 关闭
5557 | 7 | 5 | 恒流充电 | 02:29:30 | 38:26:08 | 0.152 | 2.3598 | 0.3787 | 834.14 | 0.3787 | 834.14 | 0 | 0 | 0.0008611 | 1896.73 | 0.0008611 | 1896.73 | 0 | 0 | 2023-05-13 19:12:16 | 0.0003587 | 1.1514 | 2536.199 | 0 | 关闭
5558 | 7 | 5 | 恒流充电 | 02:30:00 | 38:26:38 | 0.152 | 2.3609 | 0.38 | 836.93 | 0.38 | 836.93 | 0 | 0 | 0.0008641 | 1903.31 | 0.0008641 | 1903.31 | 0 | 0 | 2023-05-13 19:12:46 | 0.0003589 | 1.1514 | 2536.199 | 0 | 关闭
5559 | 7 | 5 | 恒流充电 | 02:30:30 | 38:27:08 | 0.152 | 2.3621 | 0.3812 | 839.72 | 0.3812 | 839.72 | 0 | 0 | 0.0008671 | 1909.9 | 0.0008671 | 1909.9 | 0 | 0 | 2023-05-13 19:13:16 | 0.000359 | 1.0555 | 2324.9307 | 0 | 关闭
5560 | 7 | 5 | 恒流充电 | 02:31:00 | 38:27:38 | 0.152 | 2.3634 | 0.3825 | 842.51 | 0.3825 | 842.51 | 0 | 0 | 0.0008701 | 1916.49 | 0.0008701 | 1916.49 | 0 | 0 | 2023-05-13 19:13:46 | 0.0003592 | 0.9743 | 2146.0145 | 0 | 关闭
5561 | 7 | 5 | 恒流充电 | 02:31:30 | 38:28:08 | 0.152 | 2.3649 | 0.3838 | 845.3 | 0.3838 | 845.3 | 0 | 0 | 0.0008731 | 1923.09 | 0.0008731 | 1923.09 | 0 | 0 | 2023-05-13 19:14:16 | 0.0003594 | 0.8444 | 1859.9445 | 0 | 关闭
5562 | 7 | 5 | 恒流充电 | 02:32:00 | 38:28:38 | 0.152 | 2.3662 | 0.385 | 848.09 | 0.385 | 848.09 | 0 | 0 | 0.0008761 | 1929.69 | 0.0008761 | 1929.69 | 0 | 0 | 2023-05-13 19:14:46 | 0.0003596 | 0.9743 | 2146.0145 | 0 | 关闭
5563 | 7 | 5 | 恒流充电 | 02:32:30 | 38:29:08 | 0.152 | 2.3679 | 0.3863 | 850.88 | 0.3863 | 850.88 | 0 | 0 | 0.0008791 | 1936.29 | 0.0008791 | 1936.29 | 0 | 0 | 2023-05-13 19:15:16 | 0.0003599 | 0.7451 | 1641.1275 | 0 | 关闭
5564 | 7 | 5 | 恒流充电 | 02:33:00 | 38:29:38 | 0.152 | 2.3696 | 0.3876 | 853.67 | 0.3876 | 853.67 | 0 | 0 | 0.0008821 | 1942.9 | 0.0008821 | 1942.9 | 0 | 0 | 2023-05-13 19:15:46 | 0.0003602 | 0.745 | 1641.0699 | 0 | 关闭
5565 | 7 | 5 | 恒流充电 | 02:33:30 | 38:30:08 | 0.152 | 2.3716 | 0.3888 | 856.46 | 0.3888 | 856.46 | 0 | 0 | 0.0008851 | 1949.51 | 0.0008851 | 1949.51 | 0 | 0 | 2023-05-13 19:16:16 | 0.0003605 | 0.6333 | 1394.9584 | 0 | 关闭
5566 | 7 | 5 | 恒流充电 | 02:34:00 | 38:30:38 | 0.152 | 2.3738 | 0.3901 | 859.25 | 0.3901 | 859.25 | 0 | 0 | 0.0008881 | 1956.13 | 0.0008881 | 1956.13 | 0 | 0 | 2023-05-13 19:16:46 | 0.0003608 | 0.5757 | 1268.0995 | 0 | 关闭
5567 | 7 | 5 | 恒流充电 | 02:34:30 | 38:31:08 | 0.152 | 2.3763 | 0.3914 | 862.04 | 0.3914 | 862.04 | 0 | 0 | 0.0008911 | 1962.76 | 0.0008911 | 1962.76 | 0 | 0 | 2023-05-13 19:17:16 | 0.0003612 | 0.5066 | 1115.9667 | 0 | 关闭
5568 | 7 | 5 | 恒流充电 | 02:35:00 | 38:31:38 | 0.152 | 2.379 | 0.3926 | 864.83 | 0.3926 | 864.83 | 0 | 0 | 0.0008941 | 1969.39 | 0.0008941 | 1969.39 | 0 | 0 | 2023-05-13 19:17:46 | 0.0003616 | 0.4691 | 1033.2663 | 0 | 关闭
5569 | 7 | 5 | 恒流充电 | 02:35:30 | 38:32:08 | 0.152 | 2.3821 | 0.3939 | 867.62 | 0.3939 | 867.62 | 0 | 0 | 0.0008971 | 1976.03 | 0.0008971 | 1976.03 | 0 | 0 | 2023-05-13 19:18:16 | 0.0003621 | 0.4086 | 899.9732 | 0 | 关闭
5570 | 7 | 5 | 恒流充电 | 02:36:00 | 38:32:38 | 0.152 | 2.3858 | 0.3952 | 870.41 | 0.3952 | 870.41 | 0 | 0 | 0.0009001 | 1982.68 | 0.0009001 | 1982.68 | 0 | 0 | 2023-05-13 19:18:46 | 0.0003626 | 0.3423 | 754.0316 | 0 | 关闭
5571 | 7 | 5 | 恒流充电 | 02:36:30 | 38:33:08 | 0.152 | 2.3901 | 0.3964 | 873.2 | 0.3964 | 873.2 | 0 | 0 | 0.0009032 | 1989.35 | 0.0009032 | 1989.35 | 0 | 0 | 2023-05-13 19:19:16 | 0.0003633 | 0.2946 | 648.8179 | 0 | 关闭
5572 | 7 | 5 | 恒流充电 | 02:37:00 | 38:33:38 | 0.152 | 2.3955 | 0.3977 | 875.99 | 0.3977 | 875.99 | 0 | 0 | 0.0009062 | 1996.02 | 0.0009062 | 1996.02 | 0 | 0 | 2023-05-13 19:19:46 | 0.0003641 | 0.2346 | 516.6331 | 0 | 关闭
5573 | 7 | 5 | 恒流充电 | 02:37:30 | 38:34:08 | 0.152 | 2.4024 | 0.399 | 878.78 | 0.399 | 878.78 | 0 | 0 | 0.0009092 | 2002.71 | 0.0009092 | 2002.71 | 0 | 0 | 2023-05-13 19:20:16 | 0.0003651 | 0.1836 | 404.3358 | 0 | 关闭
5574 | 7 | 5 | 恒流充电 | 02:38:00 | 38:34:38 | 0.152 | 2.4121 | 0.4002 | 881.57 | 0.4002 | 881.57 | 0 | 0 | 0.0009123 | 2009.43 | 0.0009123 | 2009.43 | 0 | 0 | 2023-05-13 19:20:46 | 0.0003666 | 0.1306 | 287.6102 | 0 | 关闭
5575 | 7 | 5 | 恒流充电 | 02:38:21 | 38:34:59 | 0.152 | 2.4221 | 0.4011 | 883.55 | 0.4011 | 883.55 | 0 | 0 | 0.0009145 | 2014.22 | 0.0009145 | 2014.22 | 0 | 0 | 2023-05-13 19:21:07 | 0.0003681 | 0.0899 | 198.0813 | 0 | 关闭
5576 | 7 | 5 | 恒流充电 | 02:38:30 | 38:35:08 | 0.152 | 2.4277 | 0.4015 | 884.36 | 0.4015 | 884.36 | 0 | 0 | 0.0009153 | 2016.18 | 0.0009153 | 2016.18 | 0 | 0 | 2023-05-13 19:21:16 | 0.000369 | 0.0656 | 144.4654 | 0 | 关闭
5577 | 7 | 5 | 恒流充电 | 02:38:42 | 38:35:20 | 0.152 | 2.4378 | 0.402 | 885.47 | 0.402 | 885.47 | 0 | 0 | 0.0009166 | 2018.89 | 0.0009166 | 2018.89 | 0 | 0 | 2023-05-13 19:21:28 | 0.0003705 | 0.0502 | 110.4859 | 0 | 关闭
5578 | 7 | 5 | 恒流充电 | 02:38:50 | 38:35:28 | 0.152 | 2.4478 | 0.4024 | 886.25 | 0.4024 | 886.25 | 0 | 0 | 0.0009174 | 2020.78 | 0.0009174 | 2020.78 | 0 | 0 | 2023-05-13 19:21:36 | 0.0003721 | 0.035 | 77.1904 | 0 | 关闭
5579 | 7 | 5 | 恒流充电 | 02:38:56 | 38:35:34 | 0.152 | 2.4579 | 0.4026 | 886.79 | 0.4026 | 886.79 | 0 | 0 | 0.000918 | 2022.12 | 0.000918 | 2022.12 | 0 | 0 | 2023-05-13 19:21:42 | 0.0003736 | 0.0247 | 54.3173 | 0 | 关闭
5580 | 7 | 5 | 恒流充电 | 02:39:00 | 38:35:38 | 0.152 | 2.4667 | 0.4028 | 887.15 | 0.4028 | 887.15 | 0 | 0 | 0.0009184 | 2022.99 | 0.0009184 | 2022.99 | 0 | 0 | 2023-05-13 19:21:46 | 0.0003749 | 0.0182 | 40.1593 | 0 | 关闭
5581 | 7 | 5 | 恒流充电 | 02:39:03 | 38:35:41 | 0.152 | 2.4769 | 0.4029 | 887.47 | 0.4029 | 887.47 | 0 | 0 | 0.0009188 | 2023.8 | 0.0009188 | 2023.8 | 0 | 0 | 2023-05-13 19:21:49 | 0.0003765 | 0.0145 | 31.9215 | 0 | 关闭
5582 | 7 | 5 | 恒流充电 | 02:39:06 | 38:35:44 | 0.152 | 2.4871 | 0.403 | 887.74 | 0.403 | 887.74 | 0 | 0 | 0.0009191 | 2024.47 | 0.0009191 | 2024.47 | 0 | 0 | 2023-05-13 19:21:52 | 0.000378 | 0.012 | 26.4317 | 0 | 关闭
5583 | 7 | 5 | 恒流充电 | 02:39:09 | 38:35:47 | 0.152 | 2.4972 | 0.4031 | 887.99 | 0.4031 | 887.99 | 0 | 0 | 0.0009194 | 2025.07 | 0.0009194 | 2025.07 | 0 | 0 | 2023-05-13 19:21:55 | 0.0003796 | 0.0109 | 23.9407 | 0 | 关闭
5584 | 7 | 5 | 恒流充电 | 02:39:11 | 38:35:49 | 0.152 | 2.5072 | 0.4032 | 888.21 | 0.4032 | 888.21 | 0 | 0 | 0.0009196 | 2025.63 | 0.0009196 | 2025.63 | 0 | 0 | 2023-05-13 19:21:57 | 0.0003811 | 0.0101 | 22.3201 | 0 | 关闭
5585 | 7 | 5 | 恒流充电 | 02:39:13 | 38:35:52 | 0.152 | 2.5173 | 0.4033 | 888.43 | 0.4033 | 888.43 | 0 | 0 | 0.0009199 | 2026.19 | 0.0009199 | 2026.19 | 0 | 0 | 2023-05-13 19:22:00 | 0.0003826 | 0.01 | 22.0991 | 0 | 关闭
5586 | 7 | 5 | 恒流充电 | 02:39:16 | 38:35:54 | 0.152 | 2.5273 | 0.4034 | 888.65 | 0.4034 | 888.65 | 0 | 0 | 0.0009201 | 2026.75 | 0.0009201 | 2026.75 | 0 | 0 | 2023-05-13 19:22:02 | 0.0003841 | 0.0101 | 22.3103 | 0 | 关闭
5587 | 7 | 5 | 恒流充电 | 02:39:18 | 38:35:57 | 0.152 | 2.5373 | 0.4036 | 888.89 | 0.4036 | 888.89 | 0 | 0 | 0.0009204 | 2027.34 | 0.0009204 | 2027.34 | 0 | 0 | 2023-05-13 19:22:04 | 0.0003857 | 0.0106 | 23.2501 | 0 | 关闭
5588 | 7 | 5 | 恒流充电 | 02:39:21 | 38:35:59 | 0.152 | 2.5473 | 0.4037 | 889.14 | 0.4037 | 889.14 | 0 | 0 | 0.0009207 | 2027.98 | 0.0009207 | 2027.98 | 0 | 0 | 2023-05-13 19:22:07 | 0.0003872 | 0.0114 | 25.1199 | 0 | 关闭
5589 | 7 | 5 | 恒流充电 | 02:39:24 | 38:36:02 | 0.152 | 2.5574 | 0.4038 | 889.43 | 0.4038 | 889.43 | 0 | 0 | 0.000921 | 2028.72 | 0.000921 | 2028.72 | 0 | 0 | 2023-05-13 19:22:10 | 0.0003887 | 0.013 | 28.535 | 0 | 关闭
5590 | 7 | 5 | 恒流充电 | 02:39:28 | 38:36:06 | 0.152 | 2.5675 | 0.4039 | 889.75 | 0.4039 | 889.75 | 0 | 0 | 0.0009214 | 2029.55 | 0.0009214 | 2029.55 | 0 | 0 | 2023-05-13 19:22:14 | 0.0003903 | 0.0146 | 32.2279 | 0 | 关闭
5591 | 7 | 5 | 恒流充电 | 02:39:30 | 38:36:08 | 0.152 | 2.5726 | 0.404 | 889.94 | 0.404 | 889.94 | 0 | 0 | 0.0009216 | 2030.03 | 0.0009216 | 2030.03 | 0 | 0 | 2023-05-13 19:22:16 | 0.000391 | 0.0166 | 36.4708 | 0 | 关闭
5592 | 7 | 5 | 恒流充电 | 02:39:34 | 38:36:12 | 0.152 | 2.5826 | 0.4042 | 890.34 | 0.4042 | 890.34 | 0 | 0 | 0.0009221 | 2031.06 | 0.0009221 | 2031.06 | 0 | 0 | 2023-05-13 19:22:20 | 0.0003925 | 0.0182 | 39.9804 | 0 | 关闭
5593 | 7 | 5 | 恒流充电 | 02:39:39 | 38:36:17 | 0.152 | 2.5927 | 0.4044 | 890.8 | 0.4044 | 890.8 | 0 | 0 | 0.0009226 | 2032.26 | 0.0009226 | 2032.26 | 0 | 0 | 2023-05-13 19:22:25 | 0.0003941 | 0.0209 | 46.0398 | 0 | 关闭
5594 | 7 | 5 | 恒流充电 | 02:39:44 | 38:36:23 | 0.152 | 2.6028 | 0.4047 | 891.31 | 0.4047 | 891.31 | 0 | 0 | 0.0009232 | 2033.57 | 0.0009232 | 2033.57 | 0 | 0 | 2023-05-13 19:22:30 | 0.0003956 | 0.0226 | 49.7327 | 0 | 关闭
5595 | 7 | 5 | 恒流充电 | 02:39:50 | 38:36:28 | 0.152 | 2.6129 | 0.4049 | 891.82 | 0.4049 | 891.82 | 0 | 0 | 0.0009238 | 2034.9 | 0.0009238 | 2034.9 | 0 | 0 | 2023-05-13 19:22:36 | 0.0003971 | 0.023 | 50.6244 | 0 | 关闭
5596 | 7 | 5 | 恒流充电 | 02:39:55 | 38:36:33 | 0.152 | 2.6229 | 0.4051 | 892.32 | 0.4051 | 892.32 | 0 | 0 | 0.0009244 | 2036.21 | 0.0009244 | 2036.21 | 0 | 0 | 2023-05-13 19:22:41 | 0.0003987 | 0.0228 | 50.2301 | 0 | 关闭
5597 | 7 | 5 | 恒流充电 | 02:40:00 | 38:36:38 | 0.152 | 2.6317 | 0.4053 | 892.73 | 0.4053 | 892.73 | 0 | 0 | 0.0009249 | 2037.29 | 0.0009249 | 2037.29 | 0 | 0 | 2023-05-13 19:22:46 | 0.0004 | 0.0211 | 46.5002 | 0 | 关闭
5598 | 7 | 5 | 恒流充电 | 02:40:04 | 38:36:43 | 0.152 | 2.6418 | 0.4055 | 893.17 | 0.4055 | 893.17 | 0 | 0 | 0.0009255 | 2038.47 | 0.0009255 | 2038.47 | 0 | 0 | 2023-05-13 19:22:51 | 0.0004015 | 0.0201 | 44.1983 | 0 | 关闭
5599 | 7 | 5 | 恒流充电 | 02:40:09 | 38:36:47 | 0.152 | 2.6519 | 0.4057 | 893.59 | 0.4057 | 893.59 | 0 | 0 | 0.000926 | 2039.57 | 0.000926 | 2039.57 | 0 | 0 | 2023-05-13 19:22:55 | 0.0004031 | 0.0188 | 41.4262 | 0 | 关闭
5600 | 7 | 5 | 恒流充电 | 02:40:13 | 38:36:51 | 0.152 | 2.6619 | 0.4059 | 893.97 | 0.4059 | 893.97 | 0 | 0 | 0.0009264 | 2040.59 | 0.0009264 | 2040.59 | 0 | 0 | 2023-05-13 19:22:59 | 0.0004046 | 0.0173 | 38.1302 | 0 | 关闭
5601 | 7 | 5 | 恒流充电 | 02:40:17 | 38:36:55 | 0.152 | 2.672 | 0.406 | 894.34 | 0.406 | 894.34 | 0 | 0 | 0.0009269 | 2041.55 | 0.0009269 | 2041.55 | 0 | 0 | 2023-05-13 19:23:03 | 0.0004061 | 0.0163 | 35.9014 | 0 | 关闭
5602 | 7 | 5 | 恒流充电 | 02:40:21 | 38:36:59 | 0.152 | 2.6821 | 0.4062 | 894.69 | 0.4062 | 894.69 | 0 | 0 | 0.0009273 | 2042.5 | 0.0009273 | 2042.5 | 0 | 0 | 2023-05-13 19:23:07 | 0.0004077 | 0.0159 | 34.9903 | 0 | 关闭
5603 | 7 | 5 | 恒流充电 | 02:40:24 | 38:37:02 | 0.152 | 2.6921 | 0.4063 | 895.02 | 0.4063 | 895.02 | 0 | 0 | 0.0009277 | 2043.38 | 0.0009277 | 2043.38 | 0 | 0 | 2023-05-13 19:23:10 | 0.0004092 | 0.0148 | 32.5502 | 0 | 关闭
5604 | 7 | 5 | 恒流充电 | 02:40:28 | 38:37:06 | 0.152 | 2.7023 | 0.4065 | 895.34 | 0.4065 | 895.34 | 0 | 0 | 0.0009281 | 2044.25 | 0.0009281 | 2044.25 | 0 | 0 | 2023-05-13 19:23:14 | 0.0004107 | 0.0145 | 31.9119 | 0 | 关闭
5605 | 7 | 5 | 恒流充电 | 02:40:30 | 38:37:08 | 0.152 | 2.708 | 0.4066 | 895.52 | 0.4066 | 895.52 | 0 | 0 | 0.0009283 | 2044.73 | 0.0009283 | 2044.73 | 0 | 0 | 2023-05-13 19:23:16 | 0.0004116 | 0.0141 | 31.0002 | 0 | 关闭
5606 | 7 | 5 | 恒流充电 | 02:40:33 | 38:37:11 | 0.152 | 2.718 | 0.4067 | 895.82 | 0.4067 | 895.82 | 0 | 0 | 0.0009287 | 2045.56 | 0.0009287 | 2045.56 | 0 | 0 | 2023-05-13 19:23:19 | 0.0004131 | 0.0139 | 30.6804 | 0 | 关闭
5607 | 7 | 5 | 恒流充电 | 02:40:36 | 38:37:14 | 0.152 | 2.728 | 0.4068 | 896.13 | 0.4068 | 896.13 | 0 | 0 | 0.0009291 | 2046.4 | 0.0009291 | 2046.4 | 0 | 0 | 2023-05-13 19:23:22 | 0.0004146 | 0.0139 | 30.7 | 0 | 关闭
5608 | 7 | 5 | 恒流充电 | 02:40:39 | 38:37:18 | 0.152 | 2.738 | 0.407 | 896.44 | 0.407 | 896.44 | 0 | 0 | 0.0009294 | 2047.24 | 0.0009294 | 2047.24 | 0 | 0 | 2023-05-13 19:23:26 | 0.0004161 | 0.0139 | 30.6804 | 0 | 关闭
5609 | 7 | 5 | 恒流充电 | 02:40:43 | 38:37:21 | 0.152 | 2.7481 | 0.4071 | 896.75 | 0.4071 | 896.75 | 0 | 0 | 0.0009298 | 2048.11 | 0.0009298 | 2048.11 | 0 | 0 | 2023-05-13 19:23:29 | 0.0004177 | 0.0142 | 31.2974 | 0 | 关闭
5610 | 7 | 5 | 恒流充电 | 02:40:46 | 38:37:25 | 0.152 | 2.7581 | 0.4073 | 897.08 | 0.4073 | 897.08 | 0 | 0 | 0.0009302 | 2049 | 0.0009302 | 2049 | 0 | 0 | 2023-05-13 19:23:33 | 0.0004192 | 0.0148 | 32.56 | 0 | 关闭
5611 | 7 | 5 | 恒流充电 | 02:40:50 | 38:37:28 | 0.152 | 2.7681 | 0.4074 | 897.42 | 0.4074 | 897.42 | 0 | 0 | 0.0009307 | 2049.95 | 0.0009307 | 2049.95 | 0 | 0 | 2023-05-13 19:23:36 | 0.0004207 | 0.0156 | 34.4102 | 0 | 关闭
5612 | 7 | 5 | 恒流充电 | 02:40:54 | 38:37:32 | 0.152 | 2.7784 | 0.4076 | 897.81 | 0.4076 | 897.81 | 0 | 0 | 0.0009312 | 2051.01 | 0.0009312 | 2051.01 | 0 | 0 | 2023-05-13 19:23:40 | 0.0004223 | 0.0168 | 37.0196 | 0 | 关闭
5613 | 7 | 5 | 恒流充电 | 02:40:59 | 38:37:37 | 0.152 | 2.7884 | 0.4078 | 898.21 | 0.4078 | 898.21 | 0 | 0 | 0.0009317 | 2052.15 | 0.0009317 | 2052.15 | 0 | 0 | 2023-05-13 19:23:45 | 0.0004238 | 0.0186 | 40.9104 | 0 | 关闭
5614 | 7 | 5 | 恒流充电 | 02:41:00 | 38:37:38 | 0.152 | 2.7906 | 0.4078 | 898.31 | 0.4078 | 898.31 | 0 | 0 | 0.0009318 | 2052.41 | 0.0009318 | 2052.41 | 0 | 0 | 2023-05-13 19:23:46 | 0.0004242 | 0.0192 | 42.2729 | 0 | 关闭
5615 | 7 | 5 | 恒流充电 | 02:41:04 | 38:37:43 | 0.152 | 2.8 | 0.408 | 898.75 | 0.408 | 898.75 | 0 | 0 | 0.0009324 | 2053.66 | 0.0009324 | 2053.66 | 0 | 0 | 2023-05-13 19:23:51 | 0.0004256 | 0.0216 | 47.5 | 0 | 关闭
5616 | 8 | 2 | 搁置 | 00:00:00 | 38:37:43 | 0 | 2.7953 | 0 | 0 | 0 | 0 | 0 | 0 | 0 | 0 | 0 | 0 | 0 | 0 | 2023-05-13 19:23:51 | 0 | 0 | 0 | 0 | 关闭
5617 | 8 | 2 | 搁置 | 00:00:00 | 38:37:43 | 0 | 2.7853 | 0 | 0 | 0 | 0 | 0 | 0 | 0 | 0 | 0 | 0 | 0 | 0 | 2023-05-13 19:23:51 | 0 | 0 | 0 | 0 | 关闭
5618 | 8 | 2 | 搁置 | 00:00:00 | 38:37:43 | 0 | 2.775 | 0 | 0 | 0 | 0 | 0 | 0 | 0 | 0 | 0 | 0 | 0 | 0 | 2023-05-13 19:23:51 | 0 | 0 | 0 | 0 | 关闭
5619 | 8 | 2 | 搁置 | 00:00:00 | 38:37:44 | 0 | 2.7638 | 0 | 0 | 0 | 0 | 0 | 0 | 0 | 0 | 0 | 0 | 0 | 0 | 2023-05-13 19:23:52 | 0 | 0 | 0 | 0 | 关闭
5620 | 8 | 2 | 搁置 | 00:00:01 | 38:37:44 | 0 | 2.7535 | 0 | 0 | 0 | 0 | 0 | 0 | 0 | 0 | 0 | 0 | 0 | 0 | 2023-05-13 19:23:52 | 0 | 0 | 0 | 0 | 关闭
5621 | 8 | 2 | 搁置 | 00:00:01 | 38:37:44 | 0 | 2.7401 | 0 | 0 | 0 | 0 | 0 | 0 | 0 | 0 | 0 | 0 | 0 | 0 | 2023-05-13 19:23:52 | 0 | 0 | 0 | 0 | 关闭
5622 | 8 | 2 | 搁置 | 00:00:02 | 38:37:45 | 0 | 2.7285 | 0 | 0 | 0 | 0 | 0 | 0 | 0 | 0 | 0 | 0 | 0 | 0 | 2023-05-13 19:23:53 | 0 | 0 | 0 | 0 | 关闭
5623 | 8 | 2 | 搁置 | 00:00:02 | 38:37:45 | 0 | 2.7178 | 0 | 0 | 0 | 0 | 0 | 0 | 0 | 0 | 0 | 0 | 0 | 0 | 2023-05-13 19:23:53 | 0 | 0 | 0 | 0 | 关闭
5624 | 8 | 2 | 搁置 | 00:00:02 | 38:37:45 | 0 | 2.7069 | 0 | 0 | 0 | 0 | 0 | 0 | 0 | 0 | 0 | 0 | 0 | 0 | 2023-05-13 19:23:54 | 0 | 0 | 0 | 0 | 关闭
5625 | 8 | 2 | 搁置 | 00:00:03 | 38:37:46 | 0 | 2.6947 | 0 | 0 | 0 | 0 | 0 | 0 | 0 | 0 | 0 | 0 | 0 | 0 | 2023-05-13 19:23:54 | 0 | 0 | 0 | 0 | 关闭
5626 | 8 | 2 | 搁置 | 00:00:03 | 38:37:46 | 0 | 2.6827 | 0 | 0 | 0 | 0 | 0 | 0 | 0 | 0 | 0 | 0 | 0 | 0 | 2023-05-13 19:23:55 | 0 | 0 | 0 | 0 | 关闭
5627 | 8 | 2 | 搁置 | 00:00:04 | 38:37:47 | 0 | 2.6719 | 0 | 0 | 0 | 0 | 0 | 0 | 0 | 0 | 0 | 0 | 0 | 0 | 2023-05-13 19:23:55 | 0 | 0 | 0 | 0 | 关闭
5628 | 8 | 2 | 搁置 | 00:00:04 | 38:37:47 | 0 | 2.6609 | 0 | 0 | 0 | 0 | 0 | 0 | 0 | 0 | 0 | 0 | 0 | 0 | 2023-05-13 19:23:56 | 0 | 0 | 0 | 0 | 关闭
5629 | 8 | 2 | 搁置 | 00:00:05 | 38:37:48 | 0 | 2.6485 | 0 | 0 | 0 | 0 | 0 | 0 | 0 | 0 | 0 | 0 | 0 | 0 | 2023-05-13 19:23:56 | 0 | 0 | 0 | 0 | 关闭
5630 | 8 | 2 | 搁置 | 00:00:06 | 38:37:49 | 0 | 2.6375 | 0 | 0 | 0 | 0 | 0 | 0 | 0 | 0 | 0 | 0 | 0 | 0 | 2023-05-13 19:23:57 | 0 | 0 | 0 | 0 | 关闭
5631 | 8 | 2 | 搁置 | 00:00:06 | 38:37:49 | 0 | 2.6264 | 0 | 0 | 0 | 0 | 0 | 0 | 0 | 0 | 0 | 0 | 0 | 0 | 2023-05-13 19:23:57 | 0 | 0 | 0 | 0 | 关闭
5632 | 8 | 2 | 搁置 | 00:00:07 | 38:37:50 | 0 | 2.6163 | 0 | 0 | 0 | 0 | 0 | 0 | 0 | 0 | 0 | 0 | 0 | 0 | 2023-05-13 19:23:58 | 0 | 0 | 0 | 0 | 关闭
5633 | 8 | 2 | 搁置 | 00:00:07 | 38:37:51 | 0 | 2.6048 | 0 | 0 | 0 | 0 | 0 | 0 | 0 | 0 | 0 | 0 | 0 | 0 | 2023-05-13 19:23:59 | 0 | 0 | 0 | 0 | 关闭
5634 | 8 | 2 | 搁置 | 00:00:08 | 38:37:51 | 0 | 2.594 | 0 | 0 | 0 | 0 | 0 | 0 | 0 | 0 | 0 | 0 | 0 | 0 | 2023-05-13 19:23:59 | 0 | 0 | 0 | 0 | 关闭
5635 | 8 | 2 | 搁置 | 00:00:09 | 38:37:52 | 0 | 2.5825 | 0 | 0 | 0 | 0 | 0 | 0 | 0 | 0 | 0 | 0 | 0 | 0 | 2023-05-13 19:24:00 | 0 | 0 | 0 | 0 | 关闭
5636 | 8 | 2 | 搁置 | 00:00:10 | 38:37:53 | 0 | 2.5721 | 0 | 0 | 0 | 0 | 0 | 0 | 0 | 0 | 0 | 0 | 0 | 0 | 2023-05-13 19:24:01 | 0 | 0 | 0 | 0 | 关闭
5637 | 8 | 2 | 搁置 | 00:00:11 | 38:37:54 | 0 | 2.5621 | 0 | 0 | 0 | 0 | 0 | 0 | 0 | 0 | 0 | 0 | 0 | 0 | 2023-05-13 19:24:02 | 0 | 0 | 0 | 0 | 关闭
5638 | 8 | 2 | 搁置 | 00:00:11 | 38:37:55 | 0 | 2.5517 | 0 | 0 | 0 | 0 | 0 | 0 | 0 | 0 | 0 | 0 | 0 | 0 | 2023-05-13 19:24:03 | 0 | 0 | 0 | 0 | 关闭
5639 | 8 | 2 | 搁置 | 00:00:12 | 38:37:56 | 0 | 2.5411 | 0 | 0 | 0 | 0 | 0 | 0 | 0 | 0 | 0 | 0 | 0 | 0 | 2023-05-13 19:24:04 | 0 | 0 | 0 | 0 | 关闭
5640 | 8 | 2 | 搁置 | 00:00:14 | 38:37:57 | 0 | 2.5304 | 0 | 0 | 0 | 0 | 0 | 0 | 0 | 0 | 0 | 0 | 0 | 0 | 2023-05-13 19:24:05 | 0 | 0 | 0 | 0 | 关闭
5641 | 8 | 2 | 搁置 | 00:00:15 | 38:37:58 | 0 | 2.5202 | 0 | 0 | 0 | 0 | 0 | 0 | 0 | 0 | 0 | 0 | 0 | 0 | 2023-05-13 19:24:06 | 0 | 0 | 0 | 0 | 关闭
5642 | 8 | 2 | 搁置 | 00:00:16 | 38:37:59 | 0 | 2.51 | 0 | 0 | 0 | 0 | 0 | 0 | 0 | 0 | 0 | 0 | 0 | 0 | 2023-05-13 19:24:07 | 0 | 0 | 0 | 0 | 关闭
5643 | 8 | 2 | 搁置 | 00:00:18 | 38:38:01 | 0 | 2.4996 | 0 | 0 | 0 | 0 | 0 | 0 | 0 | 0 | 0 | 0 | 0 | 0 | 2023-05-13 19:24:09 | 0 | 0 | 0 | 0 | 关闭
5644 | 8 | 2 | 搁置 | 00:00:20 | 38:38:03 | 0 | 2.4892 | 0 | 0 | 0 | 0 | 0 | 0 | 0 | 0 | 0 | 0 | 0 | 0 | 2023-05-13 19:24:11 | 0 | 0 | 0 | 0 | 关闭
5645 | 8 | 2 | 搁置 | 00:00:22 | 38:38:05 | 0 | 2.4791 | 0 | 0 | 0 | 0 | 0 | 0 | 0 | 0 | 0 | 0 | 0 | 0 | 2023-05-13 19:24:13 | 0 | 0 | 0 | 0 | 关闭
5646 | 8 | 2 | 搁置 | 00:00:25 | 38:38:08 | 0 | 2.469 | 0 | 0 | 0 | 0 | 0 | 0 | 0 | 0 | 0 | 0 | 0 | 0 | 2023-05-13 19:24:16 | 0 | 0 | 0 | 0 | 关闭
5647 | 8 | 2 | 搁置 | 00:00:29 | 38:38:12 | 0 | 2.459 | 0 | 0 | 0 | 0 | 0 | 0 | 0 | 0 | 0 | 0 | 0 | 0 | 2023-05-13 19:24:20 | 0 | 0 | 0 | 0 | 关闭
5648 | 8 | 2 | 搁置 | 00:00:30 | 38:38:13 | 0 | 2.4573 | 0 | 0 | 0 | 0 | 0 | 0 | 0 | 0 | 0 | 0 | 0 | 0 | 2023-05-13 19:24:21 | 0 | 0 | 0 | 0 | 关闭
5649 | 8 | 2 | 搁置 | 00:00:35 | 38:38:18 | 0 | 2.4473 | 0 | 0 | 0 | 0 | 0 | 0 | 0 | 0 | 0 | 0 | 0 | 0 | 2023-05-13 19:24:26 | 0 | 0 | 0 | 0 | 关闭
5650 | 8 | 2 | 搁置 | 00:00:43 | 38:38:26 | 0 | 2.4373 | 0 | 0 | 0 | 0 | 0 | 0 | 0 | 0 | 0 | 0 | 0 | 0 | 2023-05-13 19:24:34 | 0 | 0 | 0 | 0 | 关闭
5651 | 8 | 2 | 搁置 | 00:00:53 | 38:38:37 | 0 | 2.4273 | 0 | 0 | 0 | 0 | 0 | 0 | 0 | 0 | 0 | 0 | 0 | 0 | 2023-05-13 19:24:45 | 0 | 0 | 0 | 0 | 关闭
5652 | 8 | 2 | 搁置 | 00:01:00 | 38:38:43 | 0 | 2.423 | 0 | 0 | 0 | 0 | 0 | 0 | 0 | 0 | 0 | 0 | 0 | 0 | 2023-05-13 19:24:51 | 0 | 0 | 0 | 0 | 关闭
5653 | 8 | 3 | 恒流放电 | 00:00:00 | 38:38:43 | -0.1518 | 2.4179 | 0 | 0 | 0 | 0 | 0 | 0 | 0 | 0 | 0 | 0 | 0 | 0 | 2023-05-13 19:24:51 | -0.0003671 | 0 | 0 | 0 | 关闭
5654 | 8 | 3 | 恒流放电 | 00:00:00 | 38:38:44 | -0.152 | 2.4078 | 0 | 0.08 | 0 | 0 | 0 | 0.08 | 1e-07 | 0.2 | 0 | 0 | 1e-07 | 0.2 | 2023-05-13 19:24:52 | -0.000366 | -0.0038 | -8.2847 | 0 | 关闭
5655 | 8 | 3 | 恒流放电 | 00:00:02 | 38:38:45 | -0.152 | 2.3977 | 0.0001 | 0.26 | 0 | 0 | 0.0001 | 0.26 | 3e-07 | 0.63 | 0 | 0 | 3e-07 | 0.63 | 2023-05-13 19:24:54 | -0.0003645 | -0.0079 | -17.4964 | 0 | 关闭
5656 | 8 | 3 | 恒流放电 | 00:00:06 | 38:38:49 | -0.152 | 2.3877 | 0.0003 | 0.57 | 0 | 0 | 0.0003 | 0.57 | 6e-07 | 1.36 | 0 | 0 | 6e-07 | 1.36 | 2023-05-13 19:24:57 | -0.000363 | -0.0139 | -30.692 | 0 | 关闭
5657 | 8 | 3 | 恒流放电 | 00:00:12 | 38:38:55 | -0.152 | 2.3777 | 0.0005 | 1.13 | 0 | 0 | 0.0005 | 1.13 | 1.2e-06 | 2.71 | 0 | 0 | 1.2e-06 | 2.71 | 2023-05-13 19:25:03 | -0.0003614 | -0.0258 | -56.7321 | 0 | 关闭
5658 | 8 | 3 | 恒流放电 | 00:00:24 | 38:39:07 | -0.152 | 2.3677 | 0.001 | 2.27 | 0 | 0 | 0.001 | 2.27 | 2.5e-06 | 5.4 | 0 | 0 | 2.5e-06 | 5.4 | 2023-05-13 19:25:15 | -0.0003599 | -0.0515 | -113.4661 | 0 | 关闭
5659 | 8 | 3 | 恒流放电 | 00:00:30 | 38:39:13 | -0.152 | 2.365 | 0.0013 | 2.79 | 0 | 0 | 0.0013 | 2.79 | 3e-06 | 6.64 | 0 | 0 | 3e-06 | 6.64 | 2023-05-13 19:25:21 | -0.0003595 | -0.0876 | -192.8967 | 0 | 关闭
5660 | 8 | 3 | 恒流放电 | 00:01:00 | 38:39:43 | -0.152 | 2.3562 | 0.0025 | 5.58 | 0 | 0 | 0.0025 | 5.58 | 6e-06 | 13.22 | 0 | 0 | 6e-06 | 13.22 | 2023-05-13 19:25:51 | -0.0003582 | -0.1439 | -317.0589 | 0 | 关闭
5661 | 8 | 3 | 恒流放电 | 00:01:30 | 38:40:13 | -0.152 | 2.3513 | 0.0038 | 8.37 | 0 | 0 | 0.0038 | 8.37 | 9e-06 | 19.79 | 0 | 0 | 9e-06 | 19.79 | 2023-05-13 19:26:21 | -0.0003574 | -0.2585 | -569.4145 | 0 | 关闭
5662 | 8 | 3 | 恒流放电 | 00:02:00 | 38:40:43 | -0.152 | 2.3477 | 0.0051 | 11.16 | 0 | 0 | 0.0051 | 11.16 | 1.2e-05 | 26.34 | 0 | 0 | 1.2e-05 | 26.34 | 2023-05-13 19:26:51 | -0.0003569 | -0.3519 | -775.0313 | 0 | 关闭
5663 | 8 | 3 | 恒流放电 | 00:02:30 | 38:41:13 | -0.152 | 2.3448 | 0.0063 | 13.95 | 0 | 0 | 0.0063 | 13.95 | 1.49e-05 | 32.89 | 0 | 0 | 1.49e-05 | 32.89 | 2023-05-13 19:27:21 | -0.0003564 | -0.4368 | -962.1078 | 0 | 关闭
5664 | 8 | 3 | 恒流放电 | 00:03:00 | 38:41:43 | -0.152 | 2.3424 | 0.0076 | 16.74 | 0 | 0 | 0.0076 | 16.74 | 1.79e-05 | 39.43 | 0 | 0 | 1.79e-05 | 39.43 | 2023-05-13 19:27:51 | -0.000356 | -0.5278 | -1162.5316 | 0 | 关闭
5665 | 8 | 3 | 恒流放电 | 00:03:30 | 38:42:13 | -0.152 | 2.3401 | 0.0089 | 19.53 | 0 | 0 | 0.0089 | 19.53 | 2.09e-05 | 45.96 | 0 | 0 | 2.09e-05 | 45.96 | 2023-05-13 19:28:21 | -0.0003557 | -0.5507 | -1213.0711 | 0 | 关闭
5666 | 8 | 3 | 恒流放电 | 00:04:00 | 38:42:43 | -0.152 | 2.3382 | 0.0101 | 22.32 | 0 | 0 | 0.0101 | 22.32 | 2.38e-05 | 52.49 | 0 | 0 | 2.38e-05 | 52.49 | 2023-05-13 19:28:51 | -0.0003554 | -0.6667 | -1468.461 | 0 | 关闭
5667 | 8 | 3 | 恒流放电 | 00:04:30 | 38:43:13 | -0.152 | 2.3364 | 0.0114 | 25.11 | 0 | 0 | 0.0114 | 25.11 | 2.68e-05 | 59.01 | 0 | 0 | 2.68e-05 | 59.01 | 2023-05-13 19:29:21 | -0.0003551 | -0.7037 | -1550.0523 | 0 | 关闭
5668 | 8 | 3 | 恒流放电 | 00:05:00 | 38:43:43 | -0.152 | 2.3348 | 0.0127 | 27.9 | 0 | 0 | 0.0127 | 27.9 | 2.97e-05 | 65.52 | 0 | 0 | 2.97e-05 | 65.52 | 2023-05-13 19:29:51 | -0.0003549 | -0.7917 | -1743.8089 | 0 | 关闭
5669 | 8 | 3 | 恒流放电 | 00:05:30 | 38:44:13 | -0.152 | 2.3332 | 0.0139 | 30.69 | 0 | 0 | 0.0139 | 30.69 | 3.27e-05 | 72.04 | 0 | 0 | 3.27e-05 | 72.04 | 2023-05-13 19:30:21 | -0.0003546 | -0.7917 | -1743.7936 | 0 | 关闭
5670 | 8 | 3 | 恒流放电 | 00:06:00 | 38:44:43 | -0.152 | 2.3319 | 0.0152 | 33.48 | 0 | 0 | 0.0152 | 33.48 | 3.57e-05 | 78.54 | 0 | 0 | 3.57e-05 | 78.54 | 2023-05-13 19:30:51 | -0.0003545 | -0.9744 | -2146.2875 | 0 | 关闭
5671 | 8 | 3 | 恒流放电 | 00:06:30 | 38:45:13 | -0.152 | 2.3307 | 0.0165 | 36.27 | 0 | 0 | 0.0165 | 36.27 | 3.86e-05 | 85.05 | 0 | 0 | 3.86e-05 | 85.05 | 2023-05-13 19:31:21 | -0.0003543 | -1.0557 | -2325.2723 | 0 | 关闭
5672 | 8 | 3 | 恒流放电 | 00:07:00 | 38:45:43 | -0.152 | 2.3292 | 0.0177 | 39.06 | 0 | 0 | 0.0177 | 39.06 | 4.16e-05 | 91.55 | 0 | 0 | 4.16e-05 | 91.55 | 2023-05-13 19:31:51 | -0.000354 | -0.8445 | -1860.0751 | 0 | 关闭
5673 | 8 | 3 | 恒流放电 | 00:07:30 | 38:46:13 | -0.152 | 2.328 | 0.019 | 41.85 | 0 | 0 | 0.019 | 41.85 | 4.45e-05 | 98.05 | 0 | 0 | 4.45e-05 | 98.05 | 2023-05-13 19:32:21 | -0.0003538 | -1.0555 | -2324.9205 | 0 | 关闭
5674 | 8 | 3 | 恒流放电 | 00:08:00 | 38:46:43 | -0.152 | 2.3268 | 0.0203 | 44.64 | 0 | 0 | 0.0203 | 44.64 | 4.75e-05 | 104.54 | 0 | 0 | 4.75e-05 | 104.54 | 2023-05-13 19:32:51 | -0.0003537 | -1.0555 | -2324.9001 | 0 | 关闭
5675 | 8 | 3 | 恒流放电 | 00:08:30 | 38:47:13 | -0.152 | 2.3257 | 0.0215 | 47.43 | 0 | 0 | 0.0215 | 47.43 | 5.04e-05 | 111.03 | 0 | 0 | 5.04e-05 | 111.03 | 2023-05-13 19:33:21 | -0.0003535 | -1.1515 | -2536.2657 | 0 | 关闭
5676 | 8 | 3 | 恒流放电 | 00:09:00 | 38:47:43 | -0.152 | 2.3247 | 0.0228 | 50.22 | 0 | 0 | 0.0228 | 50.22 | 5.34e-05 | 117.52 | 0 | 0 | 5.34e-05 | 117.52 | 2023-05-13 19:33:51 | -0.0003533 | -1.2666 | -2789.9229 | 0 | 关闭
5677 | 8 | 3 | 恒流放电 | 00:09:30 | 38:48:13 | -0.152 | 2.3237 | 0.0241 | 53.01 | 0 | 0 | 0.0241 | 53.01 | 5.63e-05 | 124 | 0 | 0 | 5.63e-05 | 124 | 2023-05-13 19:34:21 | -0.0003532 | -1.2666 | -2789.9168 | 0 | 关闭
5678 | 8 | 3 | 恒流放电 | 00:10:00 | 38:48:43 | -0.152 | 2.3226 | 0.0253 | 55.8 | 0 | 0 | 0.0253 | 55.8 | 5.92e-05 | 130.48 | 0 | 0 | 5.92e-05 | 130.48 | 2023-05-13 19:34:51 | -0.000353 | -1.1515 | -2536.2713 | 0 | 关闭
5679 | 8 | 3 | 恒流放电 | 00:10:30 | 38:49:13 | -0.152 | 2.3216 | 0.0266 | 58.59 | 0 | 0 | 0.0266 | 58.59 | 6.22e-05 | 136.96 | 0 | 0 | 6.22e-05 | 136.96 | 2023-05-13 19:35:21 | -0.0003529 | -1.2665 | -2789.7455 | 0 | 关闭
5680 | 8 | 3 | 恒流放电 | 00:11:00 | 38:49:43 | -0.152 | 2.3207 | 0.0279 | 61.38 | 0 | 0 | 0.0279 | 61.38 | 6.51e-05 | 143.43 | 0 | 0 | 6.51e-05 | 143.43 | 2023-05-13 19:35:51 | -0.0003527 | -1.4072 | -3099.554 | 0 | 关闭
5681 | 8 | 3 | 恒流放电 | 00:11:30 | 38:50:13 | -0.152 | 2.3199 | 0.0291 | 64.17 | 0 | 0 | 0.0291 | 64.17 | 6.81e-05 | 149.91 | 0 | 0 | 6.81e-05 | 149.91 | 2023-05-13 19:36:21 | -0.0003526 | -1.5832 | -3487.1971 | 0 | 关闭
5682 | 8 | 3 | 恒流放电 | 00:12:00 | 38:50:43 | -0.152 | 2.3189 | 0.0304 | 66.96 | 0 | 0 | 0.0304 | 66.96 | 7.1e-05 | 156.38 | 0 | 0 | 7.1e-05 | 156.38 | 2023-05-13 19:36:51 | -0.0003525 | -1.2666 | -2789.929 | 0 | 关闭
5683 | 8 | 3 | 恒流放电 | 00:12:30 | 38:51:13 | -0.152 | 2.3181 | 0.0317 | 69.75 | 0 | 0 | 0.0317 | 69.75 | 7.39e-05 | 162.85 | 0 | 0 | 7.39e-05 | 162.85 | 2023-05-13 19:37:21 | -0.0003523 | -1.5833 | -3487.4113 | 0 | 关闭
5684 | 8 | 3 | 恒流放电 | 00:13:00 | 38:51:43 | -0.152 | 2.3172 | 0.0329 | 72.54 | 0 | 0 | 0.0329 | 72.54 | 7.69e-05 | 169.31 | 0 | 0 | 7.69e-05 | 169.31 | 2023-05-13 19:37:51 | -0.0003522 | -1.4074 | -3099.9143 | 0 | 关闭
5685 | 8 | 3 | 恒流放电 | 00:13:30 | 38:52:13 | -0.152 | 2.3164 | 0.0342 | 75.33 | 0 | 0 | 0.0342 | 75.33 | 7.98e-05 | 175.78 | 0 | 0 | 7.98e-05 | 175.78 | 2023-05-13 19:38:21 | -0.0003521 | -1.5833 | -3487.3883 | 0 | 关闭
5686 | 8 | 3 | 恒流放电 | 00:14:00 | 38:52:43 | -0.152 | 2.3155 | 0.0355 | 78.12 | 0 | 0 | 0.0355 | 78.12 | 8.27e-05 | 182.24 | 0 | 0 | 8.27e-05 | 182.24 | 2023-05-13 19:38:51 | -0.0003519 | -1.4074 | -3099.9143 | 0 | 关闭
5687 | 8 | 3 | 恒流放电 | 00:14:30 | 38:53:13 | -0.152 | 2.3148 | 0.0367 | 80.91 | 0 | 0 | 0.0367 | 80.91 | 8.57e-05 | 188.7 | 0 | 0 | 8.57e-05 | 188.7 | 2023-05-13 19:39:21 | -0.0003518 | -1.8095 | -3985.5779 | 0 | 关闭
5688 | 8 | 3 | 恒流放电 | 00:15:00 | 38:53:43 | -0.152 | 2.314 | 0.038 | 83.7 | 0 | 0 | 0.038 | 83.7 | 8.86e-05 | 195.15 | 0 | 0 | 8.86e-05 | 195.15 | 2023-05-13 19:39:51 | -0.0003517 | -1.5833 | -3487.4113 | 0 | 关闭
5689 | 8 | 3 | 恒流放电 | 00:15:30 | 38:54:13 | -0.152 | 2.3132 | 0.0393 | 86.49 | 0 | 0 | 0.0393 | 86.49 | 9.15e-05 | 201.61 | 0 | 0 | 9.15e-05 | 201.61 | 2023-05-13 19:40:21 | -0.0003516 | -1.5833 | -3487.4036 | 0 | 关闭
5690 | 8 | 3 | 恒流放电 | 00:16:00 | 38:54:43 | -0.152 | 2.3124 | 0.0405 | 89.28 | 0 | 0 | 0.0405 | 89.28 | 9.45e-05 | 208.06 | 0 | 0 | 9.45e-05 | 208.06 | 2023-05-13 19:40:51 | -0.0003514 | -1.5833 | -3487.3883 | 0 | 关闭
5691 | 8 | 3 | 恒流放电 | 00:16:30 | 38:55:13 | -0.152 | 2.3116 | 0.0418 | 92.07 | 0 | 0 | 0.0418 | 92.07 | 9.74e-05 | 214.51 | 0 | 0 | 9.74e-05 | 214.51 | 2023-05-13 19:41:21 | -0.0003514 | -1.5833 | -3487.4113 | 0 | 关闭
5692 | 8 | 3 | 恒流放电 | 00:17:00 | 38:55:43 | -0.152 | 2.3109 | 0.0431 | 94.86 | 0 | 0 | 0.0431 | 94.86 | 0.0001003 | 220.96 | 0 | 0 | 0.0001003 | 220.96 | 2023-05-13 19:41:51 | -0.0003513 | -1.8095 | -3985.6129 | 0 | 关闭
5693 | 8 | 3 | 恒流放电 | 00:17:30 | 38:56:13 | -0.152 | 2.3103 | 0.0443 | 97.65 | 0 | 0 | 0.0443 | 97.65 | 0.0001032 | 227.41 | 0 | 0 | 0.0001032 | 227.41 | 2023-05-13 19:42:21 | -0.0003511 | -2.111 | -4649.8817 | 0 | 关闭
5694 | 8 | 3 | 恒流放电 | 00:18:00 | 38:56:43 | -0.152 | 2.3094 | 0.0456 | 100.44 | 0 | 0 | 0.0456 | 100.44 | 0.0001062 | 233.85 | 0 | 0 | 0.0001062 | 233.85 | 2023-05-13 19:42:51 | -0.000351 | -1.4074 | -3099.9279 | 0 | 关闭
5695 | 8 | 3 | 恒流放电 | 00:18:30 | 38:57:13 | -0.152 | 2.3087 | 0.0469 | 103.23 | 0 | 0 | 0.0469 | 103.23 | 0.0001091 | 240.29 | 0 | 0 | 0.0001091 | 240.29 | 2023-05-13 19:43:21 | -0.0003509 | -1.8095 | -3985.5954 | 0 | 关闭
5696 | 8 | 3 | 恒流放电 | 00:19:00 | 38:57:43 | -0.152 | 2.308 | 0.0481 | 106.02 | 0 | 0 | 0.0481 | 106.02 | 0.000112 | 246.73 | 0 | 0 | 0.000112 | 246.73 | 2023-05-13 19:43:51 | -0.0003508 | -1.8095 | -3985.6479 | 0 | 关闭
5697 | 8 | 3 | 恒流放电 | 00:19:30 | 38:58:13 | -0.152 | 2.3073 | 0.0494 | 108.81 | 0 | 0 | 0.0494 | 108.81 | 0.0001149 | 253.17 | 0 | 0 | 0.0001149 | 253.17 | 2023-05-13 19:44:21 | -0.0003507 | -1.8095 | -3985.6129 | 0 | 关闭
5698 | 8 | 3 | 恒流放电 | 00:20:00 | 38:58:43 | -0.152 | 2.3066 | 0.0507 | 111.6 | 0 | 0 | 0.0507 | 111.6 | 0.0001179 | 259.61 | 0 | 0 | 0.0001179 | 259.61 | 2023-05-13 19:44:51 | -0.0003506 | -1.8095 | -3985.5954 | 0 | 关闭
5699 | 8 | 3 | 恒流放电 | 00:20:30 | 38:59:13 | -0.152 | 2.3059 | 0.0519 | 114.39 | 0 | 0 | 0.0519 | 114.39 | 0.0001208 | 266.04 | 0 | 0 | 0.0001208 | 266.04 | 2023-05-13 19:45:21 | -0.0003505 | -1.8094 | -3985.543 | 0 | 关闭
5700 | 8 | 3 | 恒流放电 | 00:21:00 | 38:59:43 | -0.152 | 2.3052 | 0.0532 | 117.18 | 0 | 0 | 0.0532 | 117.18 | 0.0001237 | 272.47 | 0 | 0 | 0.0001237 | 272.47 | 2023-05-13 19:45:51 | -0.0003504 | -1.8095 | -3985.6129 | 0 | 关闭
5701 | 8 | 3 | 恒流放电 | 00:21:30 | 39:00:13 | -0.152 | 2.3045 | 0.0545 | 119.97 | 0 | 0 | 0.0545 | 119.97 | 0.0001266 | 278.9 | 0 | 0 | 0.0001266 | 278.9 | 2023-05-13 19:46:21 | -0.0003503 | -1.8095 | -3985.5779 | 0 | 关闭
5702 | 8 | 3 | 恒流放电 | 00:22:00 | 39:00:43 | -0.152 | 2.3037 | 0.0557 | 122.76 | 0 | 0 | 0.0557 | 122.76 | 0.0001295 | 285.33 | 0 | 0 | 0.0001295 | 285.33 | 2023-05-13 19:46:51 | -0.0003502 | -1.5833 | -3487.3807 | 0 | 关闭
5703 | 8 | 3 | 恒流放电 | 00:22:30 | 39:01:13 | -0.152 | 2.3031 | 0.057 | 125.55 | 0 | 0 | 0.057 | 125.55 | 0.0001325 | 291.76 | 0 | 0 | 0.0001325 | 291.76 | 2023-05-13 19:47:21 | -0.00035 | -2.111 | -4649.8409 | 0 | 关闭
5704 | 8 | 3 | 恒流放电 | 00:23:00 | 39:01:43 | -0.152 | 2.3024 | 0.0583 | 128.34 | 0 | 0 | 0.0583 | 128.34 | 0.0001354 | 298.18 | 0 | 0 | 0.0001354 | 298.18 | 2023-05-13 19:47:51 | -0.00035 | -1.8095 | -3985.5954 | 0 | 关闭
5705 | 8 | 3 | 恒流放电 | 00:23:30 | 39:02:13 | -0.152 | 2.3016 | 0.0595 | 131.13 | 0 | 0 | 0.0595 | 131.13 | 0.0001383 | 304.61 | 0 | 0 | 0.0001383 | 304.61 | 2023-05-13 19:48:21 | -0.0003498 | -1.5833 | -3487.3501 | 0 | 关闭
5706 | 8 | 3 | 恒流放电 | 00:24:00 | 39:02:43 | -0.152 | 2.301 | 0.0608 | 133.92 | 0 | 0 | 0.0608 | 133.92 | 0.0001412 | 311.03 | 0 | 0 | 0.0001412 | 311.03 | 2023-05-13 19:48:51 | -0.0003498 | -2.111 | -4649.8409 | 0 | 关闭
5707 | 8 | 3 | 恒流放电 | 00:24:30 | 39:03:13 | -0.152 | 2.3003 | 0.0621 | 136.71 | 0 | 0 | 0.0621 | 136.71 | 0.0001441 | 317.45 | 0 | 0 | 0.0001441 | 317.45 | 2023-05-13 19:49:21 | -0.0003496 | -1.8094 | -3985.5605 | 0 | 关闭
5708 | 8 | 3 | 恒流放电 | 00:25:00 | 39:03:43 | -0.152 | 2.2996 | 0.0633 | 139.5 | 0 | 0 | 0.0633 | 139.5 | 0.000147 | 323.86 | 0 | 0 | 0.000147 | 323.86 | 2023-05-13 19:49:51 | -0.0003495 | -1.8094 | -3985.5255 | 0 | 关闭
5709 | 8 | 3 | 恒流放电 | 00:25:30 | 39:04:13 | -0.152 | 2.2988 | 0.0646 | 142.29 | 0 | 0 | 0.0646 | 142.29 | 0.0001499 | 330.28 | 0 | 0 | 0.0001499 | 330.28 | 2023-05-13 19:50:21 | -0.0003494 | -1.5833 | -3487.3501 | 0 | 关闭
5710 | 8 | 3 | 恒流放电 | 00:26:00 | 39:04:43 | -0.152 | 2.2984 | 0.0659 | 145.08 | 0 | 0 | 0.0659 | 145.08 | 0.0001529 | 336.69 | 0 | 0 | 0.0001529 | 336.69 | 2023-05-13 19:50:51 | -0.0003494 | -3.167 | -6975.8627 | 0 | 关闭
5711 | 8 | 3 | 恒流放电 | 00:26:30 | 39:05:13 | -0.152 | 2.2976 | 0.0671 | 147.87 | 0 | 0 | 0.0671 | 147.87 | 0.0001558 | 343.1 | 0 | 0 | 0.0001558 | 343.1 | 2023-05-13 19:51:21 | -0.0003493 | -1.5836 | -3488.2067 | 0 | 关闭
5712 | 8 | 3 | 恒流放电 | 00:27:00 | 39:05:43 | -0.152 | 2.2966 | 0.0684 | 150.66 | 0 | 0 | 0.0684 | 150.66 | 0.0001587 | 349.51 | 0 | 0 | 0.0001587 | 349.51 | 2023-05-13 19:51:51 | -0.0003491 | -1.2667 | -2790.1371 | 0 | 关闭
5713 | 8 | 3 | 恒流放电 | 00:27:30 | 39:06:13 | -0.152 | 2.2959 | 0.0697 | 153.45 | 0 | 0 | 0.0697 | 153.45 | 0.0001616 | 355.92 | 0 | 0 | 0.0001616 | 355.92 | 2023-05-13 19:52:21 | -0.000349 | -1.8095 | -3985.7003 | 0 | 关闭
5714 | 8 | 3 | 恒流放电 | 00:28:00 | 39:06:43 | -0.152 | 2.2951 | 0.0709 | 156.24 | 0 | 0 | 0.0709 | 156.24 | 0.0001645 | 362.32 | 0 | 0 | 0.0001645 | 362.32 | 2023-05-13 19:52:51 | -0.0003489 | -1.5833 | -3487.4878 | 0 | 关闭
5715 | 8 | 3 | 恒流放电 | 00:28:30 | 39:07:13 | -0.152 | 2.2943 | 0.0722 | 159.03 | 0 | 0 | 0.0722 | 159.03 | 0.0001674 | 368.73 | 0 | 0 | 0.0001674 | 368.73 | 2023-05-13 19:53:21 | -0.0003487 | -1.5833 | -3487.4878 | 0 | 关闭
5716 | 8 | 3 | 恒流放电 | 00:29:00 | 39:07:43 | -0.152 | 2.2936 | 0.0735 | 161.82 | 0 | 0 | 0.0735 | 161.82 | 0.0001703 | 375.13 | 0 | 0 | 0.0001703 | 375.13 | 2023-05-13 19:53:51 | -0.0003486 | -1.8095 | -3985.6828 | 0 | 关闭
5717 | 8 | 3 | 恒流放电 | 00:29:30 | 39:08:13 | -0.152 | 2.2926 | 0.0747 | 164.61 | 0 | 0 | 0.0747 | 164.61 | 0.0001732 | 381.52 | 0 | 0 | 0.0001732 | 381.52 | 2023-05-13 19:54:21 | -0.0003485 | -1.2666 | -2789.9535 | 0 | 关闭
5718 | 8 | 3 | 恒流放电 | 00:30:00 | 39:08:43 | -0.152 | 2.2917 | 0.076 | 167.4 | 0 | 0 | 0.076 | 167.4 | 0.0001761 | 387.92 | 0 | 0 | 0.0001761 | 387.92 | 2023-05-13 19:54:51 | -0.0003483 | -1.4074 | -3099.9483 | 0 | 关闭
5719 | 8 | 3 | 恒流放电 | 00:30:30 | 39:09:13 | -0.152 | 2.2909 | 0.0773 | 170.19 | 0 | 0 | 0.0773 | 170.19 | 0.000179 | 394.31 | 0 | 0 | 0.000179 | 394.31 | 2023-05-13 19:55:21 | -0.0003482 | -1.5833 | -3487.396 | 0 | 关闭
5720 | 8 | 3 | 恒流放电 | 00:31:00 | 39:09:43 | -0.152 | 2.2899 | 0.0785 | 172.98 | 0 | 0 | 0.0785 | 172.98 | 0.0001819 | 400.7 | 0 | 0 | 0.0001819 | 400.7 | 2023-05-13 19:55:51 | -0.000348 | -1.2666 | -2789.978 | 0 | 关闭
5721 | 8 | 3 | 恒流放电 | 00:31:30 | 39:10:13 | -0.152 | 2.2889 | 0.0798 | 175.77 | 0 | 0 | 0.0798 | 175.77 | 0.0001848 | 407.09 | 0 | 0 | 0.0001848 | 407.09 | 2023-05-13 19:56:21 | -0.0003479 | -1.2667 | -2789.978 | 0 | 关闭
5722 | 8 | 3 | 恒流放电 | 00:32:00 | 39:10:43 | -0.152 | 2.2877 | 0.0811 | 178.56 | 0 | 0 | 0.0811 | 178.56 | 0.0001877 | 413.47 | 0 | 0 | 0.0001877 | 413.47 | 2023-05-13 19:56:51 | -0.0003477 | -1.0555 | -2324.9612 | 0 | 关闭
5723 | 8 | 3 | 恒流放电 | 00:32:30 | 39:11:13 | -0.152 | 2.2865 | 0.0823 | 181.35 | 0 | 0 | 0.0823 | 181.35 | 0.0001906 | 419.85 | 0 | 0 | 0.0001906 | 419.85 | 2023-05-13 19:57:21 | -0.0003475 | -1.0555 | -2324.9714 | 0 | 关闭
5724 | 8 | 3 | 恒流放电 | 00:33:00 | 39:11:43 | -0.152 | 2.2853 | 0.0836 | 184.14 | 0 | 0 | 0.0836 | 184.14 | 0.0001935 | 426.23 | 0 | 0 | 0.0001935 | 426.23 | 2023-05-13 19:57:51 | -0.0003474 | -1.0555 | -2324.9816 | 0 | 关闭
5725 | 8 | 3 | 恒流放电 | 00:33:30 | 39:12:13 | -0.152 | 2.2838 | 0.0849 | 186.93 | 0 | 0 | 0.0849 | 186.93 | 0.0001964 | 432.6 | 0 | 0 | 0.0001964 | 432.6 | 2023-05-13 19:58:21 | -0.0003471 | -0.8444 | -1859.9201 | 0 | 关闭
5726 | 8 | 3 | 恒流放电 | 00:34:00 | 39:12:43 | -0.152 | 2.2823 | 0.0861 | 189.72 | 0 | 0 | 0.0861 | 189.72 | 0.0001993 | 438.97 | 0 | 0 | 0.0001993 | 438.97 | 2023-05-13 19:58:51 | -0.0003469 | -0.8444 | -1859.9282 | 0 | 关闭
5727 | 8 | 3 | 恒流放电 | 00:34:30 | 39:13:13 | -0.152 | 2.2806 | 0.0874 | 192.51 | 0 | 0 | 0.0874 | 192.51 | 0.0002022 | 445.34 | 0 | 0 | 0.0002022 | 445.34 | 2023-05-13 19:59:21 | -0.0003467 | -0.7451 | -1641.1347 | 0 | 关闭
5728 | 8 | 3 | 恒流放电 | 00:35:00 | 39:13:43 | -0.152 | 2.2786 | 0.0887 | 195.3 | 0 | 0 | 0.0887 | 195.3 | 0.0002051 | 451.7 | 0 | 0 | 0.0002051 | 451.7 | 2023-05-13 19:59:51 | -0.0003463 | -0.6333 | -1394.9706 | 0 | 关闭
5729 | 8 | 3 | 恒流放电 | 00:35:30 | 39:14:13 | -0.152 | 2.2763 | 0.0899 | 198.09 | 0 | 0 | 0.0899 | 198.09 | 0.000208 | 458.05 | 0 | 0 | 0.000208 | 458.05 | 2023-05-13 20:00:21 | -0.000346 | -0.5507 | -1212.9967 | 0 | 关闭
5730 | 8 | 3 | 恒流放电 | 00:36:00 | 39:14:43 | -0.152 | 2.2737 | 0.0912 | 200.88 | 0 | 0 | 0.0912 | 200.88 | 0.0002108 | 464.4 | 0 | 0 | 0.0002108 | 464.4 | 2023-05-13 20:00:51 | -0.0003456 | -0.4872 | -1073.0402 | 0 | 关闭
5731 | 8 | 3 | 恒流放电 | 00:36:30 | 39:15:13 | -0.152 | 2.2706 | 0.0925 | 203.67 | 0 | 0 | 0.0925 | 203.67 | 0.0002137 | 470.74 | 0 | 0 | 0.0002137 | 470.74 | 2023-05-13 20:01:21 | -0.0003452 | -0.4086 | -899.9692 | 0 | 关闭
5732 | 8 | 3 | 恒流放电 | 00:37:00 | 39:15:43 | -0.152 | 2.2672 | 0.0937 | 206.46 | 0 | 0 | 0.0937 | 206.46 | 0.0002166 | 477.07 | 0 | 0 | 0.0002166 | 477.07 | 2023-05-13 20:01:51 | -0.0003446 | -0.3725 | -820.571 | 0 | 关闭
5733 | 8 | 3 | 恒流放电 | 00:37:30 | 39:16:13 | -0.152 | 2.2633 | 0.095 | 209.25 | 0 | 0 | 0.095 | 209.25 | 0.0002195 | 483.39 | 0 | 0 | 0.0002195 | 483.39 | 2023-05-13 20:02:21 | -0.000344 | -0.3248 | -715.3633 | 0 | 关闭
5734 | 8 | 3 | 恒流放电 | 00:38:00 | 39:16:43 | -0.152 | 2.259 | 0.0963 | 212.04 | 0 | 0 | 0.0963 | 212.04 | 0.0002223 | 489.7 | 0 | 0 | 0.0002223 | 489.7 | 2023-05-13 20:02:51 | -0.0003433 | -0.2946 | -648.8235 | 0 | 关闭
5735 | 8 | 3 | 恒流放电 | 00:38:30 | 39:17:13 | -0.152 | 2.2542 | 0.0975 | 214.83 | 0 | 0 | 0.0975 | 214.83 | 0.0002252 | 495.99 | 0 | 0 | 0.0002252 | 495.99 | 2023-05-13 20:03:21 | -0.0003427 | -0.2639 | -581.2276 | 0 | 关闭
5736 | 8 | 3 | 恒流放电 | 00:39:00 | 39:17:43 | -0.152 | 2.2488 | 0.0988 | 217.62 | 0 | 0 | 0.0988 | 217.62 | 0.000228 | 502.28 | 0 | 0 | 0.000228 | 502.28 | 2023-05-13 20:03:51 | -0.0003418 | -0.2346 | -516.6467 | 0 | 关闭
5737 | 8 | 3 | 恒流放电 | 00:39:30 | 39:18:13 | -0.152 | 2.2429 | 0.1001 | 220.41 | 0 | 0 | 0.1001 | 220.41 | 0.0002309 | 508.54 | 0 | 0 | 0.0002309 | 508.54 | 2023-05-13 20:04:21 | -0.0003409 | -0.2147 | -472.8631 | 0 | 关闭
5738 | 8 | 3 | 恒流放电 | 00:40:00 | 39:18:43 | -0.152 | 2.2366 | 0.1013 | 223.2 | 0 | 0 | 0.1013 | 223.2 | 0.0002337 | 514.79 | 0 | 0 | 0.0002337 | 514.79 | 2023-05-13 20:04:51 | -0.0003399 | -0.201 | -442.8362 | 0 | 关闭
5739 | 8 | 3 | 恒流放电 | 00:40:30 | 39:19:13 | -0.152 | 2.2299 | 0.1026 | 225.99 | 0 | 0 | 0.1026 | 225.99 | 0.0002365 | 521.02 | 0 | 0 | 0.0002365 | 521.02 | 2023-05-13 20:05:21 | -0.0003389 | -0.189 | -416.3982 | 0 | 关闭
5740 | 8 | 3 | 恒流放电 | 00:41:00 | 39:19:43 | -0.152 | 2.2228 | 0.1039 | 228.78 | 0 | 0 | 0.1039 | 228.78 | 0.0002394 | 527.23 | 0 | 0 | 0.0002394 | 527.23 | 2023-05-13 20:05:51 | -0.0003379 | -0.1784 | -392.9426 | 0 | 关闭
5741 | 8 | 3 | 恒流放电 | 00:41:30 | 39:20:13 | -0.152 | 2.2159 | 0.1051 | 231.57 | 0 | 0 | 0.1051 | 231.57 | 0.0002422 | 533.42 | 0 | 0 | 0.0002422 | 533.42 | 2023-05-13 20:06:21 | -0.0003368 | -0.1836 | -404.3322 | 0 | 关闭
5742 | 8 | 3 | 恒流放电 | 00:42:00 | 39:20:43 | -0.152 | 2.2092 | 0.1064 | 234.36 | 0 | 0 | 0.1064 | 234.36 | 0.000245 | 539.6 | 0 | 0 | 0.000245 | 539.6 | 2023-05-13 20:06:51 | -0.0003358 | -0.189 | -416.4018 | 0 | 关闭
5743 | 8 | 3 | 恒流放电 | 00:42:30 | 39:21:13 | -0.152 | 2.2026 | 0.1077 | 237.15 | 0 | 0 | 0.1077 | 237.15 | 0.0002478 | 545.75 | 0 | 0 | 0.0002478 | 545.75 | 2023-05-13 20:07:21 | -0.0003348 | -0.1919 | -422.7184 | 0 | 关闭
5744 | 8 | 3 | 恒流放电 | 00:43:00 | 39:21:43 | -0.152 | 2.1963 | 0.1089 | 239.94 | 0 | 0 | 0.1089 | 239.94 | 0.0002506 | 551.89 | 0 | 0 | 0.0002506 | 551.89 | 2023-05-13 20:07:51 | -0.0003338 | -0.201 | -442.8362 | 0 | 关闭
5745 | 8 | 3 | 恒流放电 | 00:43:30 | 39:22:13 | -0.152 | 2.1903 | 0.1102 | 242.73 | 0 | 0 | 0.1102 | 242.73 | 0.0002533 | 558.01 | 0 | 0 | 0.0002533 | 558.01 | 2023-05-13 20:08:21 | -0.0003329 | -0.2111 | -464.9821 | 0 | 关闭
5746 | 8 | 3 | 恒流放电 | 00:44:00 | 39:22:43 | -0.152 | 2.1846 | 0.1115 | 245.52 | 0 | 0 | 0.1115 | 245.52 | 0.0002561 | 564.11 | 0 | 0 | 0.0002561 | 564.11 | 2023-05-13 20:08:51 | -0.0003321 | -0.2222 | -489.4548 | 0 | 关闭
5747 | 8 | 3 | 恒流放电 | 00:44:30 | 39:23:13 | -0.152 | 2.1791 | 0.1127 | 248.31 | 0 | 0 | 0.1127 | 248.31 | 0.0002589 | 570.2 | 0 | 0 | 0.0002589 | 570.2 | 2023-05-13 20:09:21 | -0.0003312 | -0.2303 | -507.2487 | 0 | 关闭
5748 | 8 | 3 | 恒流放电 | 00:45:00 | 39:23:43 | -0.152 | 2.1738 | 0.114 | 251.1 | 0 | 0 | 0.114 | 251.1 | 0.0002616 | 576.27 | 0 | 0 | 0.0002616 | 576.27 | 2023-05-13 20:09:51 | -0.0003304 | -0.239 | -526.3902 | 0 | 关闭
5749 | 8 | 3 | 恒流放电 | 00:45:30 | 39:24:13 | -0.152 | 2.1687 | 0.1153 | 253.89 | 0 | 0 | 0.1153 | 253.89 | 0.0002644 | 582.33 | 0 | 0 | 0.0002644 | 582.33 | 2023-05-13 20:10:21 | -0.0003296 | -0.2484 | -547.0425 | 0 | 关闭
5750 | 8 | 3 | 恒流放电 | 00:46:00 | 39:24:43 | -0.152 | 2.1637 | 0.1165 | 256.68 | 0 | 0 | 0.1165 | 256.68 | 0.0002671 | 588.37 | 0 | 0 | 0.0002671 | 588.37 | 2023-05-13 20:10:51 | -0.0003289 | -0.2533 | -557.9687 | 0 | 关闭
5751 | 8 | 3 | 恒流放电 | 00:46:30 | 39:25:13 | -0.152 | 2.1588 | 0.1178 | 259.47 | 0 | 0 | 0.1178 | 259.47 | 0.0002699 | 594.4 | 0 | 0 | 0.0002699 | 594.4 | 2023-05-13 20:11:21 | -0.0003281 | -0.2585 | -569.3558 | 0 | 关闭
5752 | 8 | 3 | 恒流放电 | 00:47:00 | 39:25:43 | -0.152 | 2.154 | 0.1191 | 262.26 | 0 | 0 | 0.1191 | 262.26 | 0.0002726 | 600.41 | 0 | 0 | 0.0002726 | 600.41 | 2023-05-13 20:11:51 | -0.0003274 | -0.2639 | -581.2174 | 0 | 关闭
5753 | 8 | 3 | 恒流放电 | 00:47:30 | 39:26:13 | -0.152 | 2.1493 | 0.1203 | 265.05 | 0 | 0 | 0.1203 | 265.05 | 0.0002753 | 606.42 | 0 | 0 | 0.0002753 | 606.42 | 2023-05-13 20:12:21 | -0.0003267 | -0.2695 | -593.5889 | 0 | 关闭
5754 | 8 | 3 | 恒流放电 | 00:48:00 | 39:26:43 | -0.152 | 2.1445 | 0.1216 | 267.84 | 0 | 0 | 0.1216 | 267.84 | 0.000278 | 612.41 | 0 | 0 | 0.000278 | 612.41 | 2023-05-13 20:12:51 | -0.000326 | -0.2639 | -581.2174 | 0 | 关闭
5755 | 8 | 3 | 恒流放电 | 00:48:30 | 39:27:13 | -0.152 | 2.1399 | 0.1229 | 270.63 | 0 | 0 | 0.1229 | 270.63 | 0.0002807 | 618.38 | 0 | 0 | 0.0002807 | 618.38 | 2023-05-13 20:13:21 | -0.0003252 | -0.2753 | -606.493 | 0 | 关闭
5756 | 8 | 3 | 恒流放电 | 00:49:00 | 39:27:43 | -0.152 | 2.1353 | 0.1241 | 273.41 | 0 | 0 | 0.1241 | 273.41 | 0.0002835 | 624.35 | 0 | 0 | 0.0002835 | 624.35 | 2023-05-13 20:13:51 | -0.0003245 | -0.2753 | -606.4877 | 0 | 关闭
5757 | 8 | 3 | 恒流放电 | 00:49:30 | 39:28:13 | -0.152 | 2.1307 | 0.1254 | 276.2 | 0 | 0 | 0.1254 | 276.2 | 0.0002862 | 630.3 | 0 | 0 | 0.0002862 | 630.3 | 2023-05-13 20:14:21 | -0.0003238 | -0.2753 | -606.493 | 0 | 关闭
5758 | 8 | 3 | 恒流放电 | 00:50:00 | 39:28:43 | -0.152 | 2.1261 | 0.1267 | 278.99 | 0 | 0 | 0.1267 | 278.99 | 0.0002889 | 636.24 | 0 | 0 | 0.0002889 | 636.24 | 2023-05-13 20:14:51 | -0.0003231 | -0.2753 | -606.493 | 0 | 关闭
5759 | 8 | 3 | 恒流放电 | 00:50:30 | 39:29:13 | -0.152 | 2.1215 | 0.1279 | 281.78 | 0 | 0 | 0.1279 | 281.78 | 0.0002915 | 642.16 | 0 | 0 | 0.0002915 | 642.16 | 2023-05-13 20:15:21 | -0.0003224 | -0.2754 | -606.5036 | 0 | 关闭
5760 | 8 | 3 | 恒流放电 | 00:51:00 | 39:29:43 | -0.152 | 2.1169 | 0.1292 | 284.57 | 0 | 0 | 0.1292 | 284.57 | 0.0002942 | 648.07 | 0 | 0 | 0.0002942 | 648.07 | 2023-05-13 20:15:51 | -0.0003218 | -0.2753 | -606.493 | 0 | 关闭
5761 | 8 | 3 | 恒流放电 | 00:51:30 | 39:30:13 | -0.152 | 2.1122 | 0.1305 | 287.36 | 0 | 0 | 0.1305 | 287.36 | 0.0002969 | 653.97 | 0 | 0 | 0.0002969 | 653.97 | 2023-05-13 20:16:21 | -0.000321 | -0.2695 | -593.5785 | 0 | 关闭
5762 | 8 | 3 | 恒流放电 | 00:52:00 | 39:30:43 | -0.152 | 2.1075 | 0.1317 | 290.15 | 0 | 0 | 0.1317 | 290.15 | 0.0002996 | 659.86 | 0 | 0 | 0.0002996 | 659.86 | 2023-05-13 20:16:51 | -0.0003203 | -0.2695 | -593.5889 | 0 | 关闭
5763 | 8 | 3 | 恒流放电 | 00:52:30 | 39:31:13 | -0.152 | 2.1027 | 0.133 | 292.94 | 0 | 0 | 0.133 | 292.94 | 0.0003022 | 665.73 | 0 | 0 | 0.0003022 | 665.73 | 2023-05-13 20:17:21 | -0.0003196 | -0.2639 | -581.2225 | 0 | 关闭
5764 | 8 | 3 | 恒流放电 | 00:53:00 | 39:31:43 | -0.152 | 2.098 | 0.1343 | 295.73 | 0 | 0 | 0.1343 | 295.73 | 0.0003049 | 671.59 | 0 | 0 | 0.0003049 | 671.59 | 2023-05-13 20:17:51 | -0.0003189 | -0.2695 | -593.5941 | 0 | 关闭
5765 | 8 | 3 | 恒流放电 | 00:53:30 | 39:32:13 | -0.152 | 2.0933 | 0.1355 | 298.52 | 0 | 0 | 0.1355 | 298.52 | 0.0003076 | 677.44 | 0 | 0 | 0.0003076 | 677.44 | 2023-05-13 20:18:21 | -0.0003181 | -0.2695 | -593.5889 | 0 | 关闭
5766 | 8 | 3 | 恒流放电 | 00:54:00 | 39:32:43 | -0.152 | 2.0892 | 0.1368 | 301.31 | 0 | 0 | 0.1368 | 301.31 | 0.0003102 | 683.27 | 0 | 0 | 0.0003102 | 683.27 | 2023-05-13 20:18:51 | -0.0003175 | -0.3089 | -680.4556 | 0 | 关闭
5767 | 8 | 3 | 恒流放电 | 00:54:30 | 39:33:13 | -0.152 | 2.0864 | 0.1381 | 304.1 | 0 | 0 | 0.1381 | 304.1 | 0.0003128 | 689.1 | 0 | 0 | 0.0003128 | 689.1 | 2023-05-13 20:19:21 | -0.0003171 | -0.4524 | -996.3814 | 0 | 关闭
5768 | 8 | 3 | 恒流放电 | 00:55:00 | 39:33:43 | -0.152 | 2.0854 | 0.1393 | 306.89 | 0 | 0 | 0.1393 | 306.89 | 0.0003155 | 694.91 | 0 | 0 | 0.0003155 | 694.91 | 2023-05-13 20:19:51 | -0.000317 | -1.2666 | -2789.8189 | 0 | 关闭
5769 | 8 | 3 | 恒流放电 | 00:55:30 | 39:34:13 | -0.152 | 2.0864 | 0.1406 | 309.68 | 0 | 0 | 0.1406 | 309.68 | 0.0003181 | 700.73 | 0 | 0 | 0.0003181 | 700.73 | 2023-05-13 20:20:21 | -0.0003171 | 1.2666 | 2789.8678 | 0 | 关闭
5770 | 8 | 3 | 恒流放电 | 00:56:00 | 39:34:43 | -0.152 | 2.0886 | 0.1419 | 312.47 | 0 | 0 | 0.1419 | 312.47 | 0.0003208 | 706.56 | 0 | 0 | 0.0003208 | 706.56 | 2023-05-13 20:20:51 | -0.0003174 | 0.5757 | 1268.1106 | 0 | 关闭
5771 | 8 | 3 | 恒流放电 | 00:56:30 | 39:35:13 | -0.152 | 2.0908 | 0.1431 | 315.26 | 0 | 0 | 0.1431 | 315.26 | 0.0003234 | 712.39 | 0 | 0 | 0.0003234 | 712.39 | 2023-05-13 20:21:21 | -0.0003178 | 0.5757 | 1268.0995 | 0 | 关闭
5772 | 8 | 3 | 恒流放电 | 00:57:00 | 39:35:43 | -0.152 | 2.0929 | 0.1444 | 318.05 | 0 | 0 | 0.1444 | 318.05 | 0.0003261 | 718.22 | 0 | 0 | 0.0003261 | 718.22 | 2023-05-13 20:21:51 | -0.0003181 | 0.6031 | 1328.5202 | 0 | 关闭
5773 | 8 | 3 | 恒流放电 | 00:57:30 | 39:36:13 | -0.152 | 2.0947 | 0.1457 | 320.84 | 0 | 0 | 0.1457 | 320.84 | 0.0003287 | 724.07 | 0 | 0 | 0.0003287 | 724.07 | 2023-05-13 20:22:21 | -0.0003184 | 0.7037 | 1549.9266 | 0 | 关闭
5774 | 8 | 3 | 恒流放电 | 00:58:00 | 39:36:43 | -0.152 | 2.0962 | 0.1469 | 323.63 | 0 | 0 | 0.1469 | 323.63 | 0.0003314 | 729.91 | 0 | 0 | 0.0003314 | 729.91 | 2023-05-13 20:22:51 | -0.0003186 | 0.8444 | 1859.9119 | 0 | 关闭
5775 | 8 | 3 | 恒流放电 | 00:58:30 | 39:37:13 | -0.152 | 2.0976 | 0.1482 | 326.42 | 0 | 0 | 0.1482 | 326.42 | 0.000334 | 735.76 | 0 | 0 | 0.000334 | 735.76 | 2023-05-13 20:23:21 | -0.0003188 | 0.9047 | 1992.7453 | 0 | 关闭
5776 | 8 | 3 | 恒流放电 | 00:59:00 | 39:37:43 | -0.152 | 2.0988 | 0.1495 | 329.21 | 0 | 0 | 0.1495 | 329.21 | 0.0003367 | 741.62 | 0 | 0 | 0.0003367 | 741.62 | 2023-05-13 20:23:51 | -0.000319 | 1.0555 | 2324.8899 | 0 | 关闭
5777 | 8 | 3 | 恒流放电 | 00:59:30 | 39:38:13 | -0.152 | 2.0999 | 0.1507 | 332 | 0 | 0 | 0.1507 | 332 | 0.0003394 | 747.47 | 0 | 0 | 0.0003394 | 747.47 | 2023-05-13 20:24:21 | -0.0003192 | 1.1515 | 2536.2435 | 0 | 关闭
5778 | 8 | 3 | 恒流放电 | 01:00:00 | 39:38:43 | -0.152 | 2.1008 | 0.152 | 334.79 | 0 | 0 | 0.152 | 334.79 | 0.000342 | 753.33 | 0 | 0 | 0.000342 | 753.33 | 2023-05-13 20:24:51 | -0.0003193 | 1.4073 | 3099.8532 | 0 | 关闭
5779 | 8 | 3 | 恒流放电 | 01:00:30 | 39:39:13 | -0.152 | 2.1016 | 0.1533 | 337.58 | 0 | 0 | 0.1533 | 337.58 | 0.0003447 | 759.19 | 0 | 0 | 0.0003447 | 759.19 | 2023-05-13 20:25:21 | -0.0003194 | 1.5833 | 3487.3348 | 0 | 关闭
5780 | 8 | 3 | 恒流放电 | 01:01:00 | 39:39:43 | -0.152 | 2.1024 | 0.1545 | 340.37 | 0 | 0 | 0.1545 | 340.37 | 0.0003473 | 765.06 | 0 | 0 | 0.0003473 | 765.06 | 2023-05-13 20:25:51 | -0.0003196 | 1.5833 | 3487.3348 | 0 | 关闭
5781 | 8 | 3 | 恒流放电 | 01:01:30 | 39:40:13 | -0.152 | 2.1032 | 0.1558 | 343.16 | 0 | 0 | 0.1558 | 343.16 | 0.00035 | 770.92 | 0 | 0 | 0.00035 | 770.92 | 2023-05-13 20:26:21 | -0.0003197 | 1.5832 | 3487.3042 | 0 | 关闭
5782 | 8 | 3 | 恒流放电 | 01:02:00 | 39:40:43 | -0.152 | 2.1039 | 0.1571 | 345.95 | 0 | 0 | 0.1571 | 345.95 | 0.0003527 | 776.79 | 0 | 0 | 0.0003527 | 776.79 | 2023-05-13 20:26:51 | -0.0003198 | 1.8095 | 3985.5954 | 0 | 关闭
5783 | 8 | 3 | 恒流放电 | 01:02:30 | 39:41:13 | -0.152 | 2.1045 | 0.1583 | 348.74 | 0 | 0 | 0.1583 | 348.74 | 0.0003553 | 782.66 | 0 | 0 | 0.0003553 | 782.66 | 2023-05-13 20:27:21 | -0.0003199 | 2.111 | 4649.7797 | 0 | 关闭
5784 | 8 | 3 | 恒流放电 | 01:03:00 | 39:41:43 | -0.152 | 2.105 | 0.1596 | 351.53 | 0 | 0 | 0.1596 | 351.53 | 0.000358 | 788.54 | 0 | 0 | 0.000358 | 788.54 | 2023-05-13 20:27:51 | -0.0003199 | 2.5332 | 5579.6867 | 0 | 关闭
5785 | 8 | 3 | 恒流放电 | 01:03:30 | 39:42:13 | -0.152 | 2.1054 | 0.1609 | 354.32 | 0 | 0 | 0.1609 | 354.32 | 0.0003607 | 794.41 | 0 | 0 | 0.0003607 | 794.41 | 2023-05-13 20:28:21 | -0.00032 | 3.1665 | 6974.6696 | 0 | 关闭
5786 | 8 | 3 | 恒流放电 | 01:04:00 | 39:42:43 | -0.152 | 2.1058 | 0.1621 | 357.11 | 0 | 0 | 0.1621 | 357.11 | 0.0003633 | 800.28 | 0 | 0 | 0.0003633 | 800.28 | 2023-05-13 20:28:51 | -0.0003201 | 3.1666 | 6974.792 | 0 | 关闭
5787 | 8 | 3 | 恒流放电 | 01:04:30 | 39:43:13 | -0.152 | 2.1062 | 0.1634 | 359.9 | 0 | 0 | 0.1634 | 359.9 | 0.000366 | 806.16 | 0 | 0 | 0.000366 | 806.16 | 2023-05-13 20:29:21 | -0.0003201 | 3.1665 | 6974.6696 | 0 | 关闭
5788 | 8 | 3 | 恒流放电 | 01:05:00 | 39:43:43 | -0.152 | 2.1067 | 0.1647 | 362.69 | 0 | 0 | 0.1647 | 362.69 | 0.0003687 | 812.04 | 0 | 0 | 0.0003687 | 812.04 | 2023-05-13 20:29:51 | -0.0003202 | 2.5332 | 5579.8336 | 0 | 关闭
5789 | 8 | 3 | 恒流放电 | 01:05:30 | 39:44:13 | -0.152 | 2.1069 | 0.1659 | 365.48 | 0 | 0 | 0.1659 | 365.48 | 0.0003713 | 817.91 | 0 | 0 | 0.0003713 | 817.91 | 2023-05-13 20:30:21 | -0.0003202 | 6.3333 | 13949.9511 | 0 | 关闭
5790 | 8 | 3 | 恒流放电 | 01:06:00 | 39:44:43 | -0.152 | 2.1073 | 0.1672 | 368.27 | 0 | 0 | 0.1672 | 368.27 | 0.000374 | 823.79 | 0 | 0 | 0.000374 | 823.79 | 2023-05-13 20:30:51 | -0.0003203 | 3.1664 | 6974.5472 | 0 | 关闭
5791 | 8 | 3 | 恒流放电 | 01:06:30 | 39:45:13 | -0.152 | 2.1076 | 0.1685 | 371.06 | 0 | 0 | 0.1685 | 371.06 | 0.0003767 | 829.67 | 0 | 0 | 0.0003767 | 829.67 | 2023-05-13 20:31:21 | -0.0003204 | 4.222 | 9299.5595 | 0 | 关闭
5792 | 8 | 3 | 恒流放电 | 01:07:00 | 39:45:43 | -0.152 | 2.108 | 0.1697 | 373.85 | 0 | 0 | 0.1697 | 373.85 | 0.0003793 | 835.55 | 0 | 0 | 0.0003793 | 835.55 | 2023-05-13 20:31:51 | -0.0003204 | 3.1665 | 6974.6696 | 0 | 关闭
5793 | 8 | 3 | 恒流放电 | 01:07:30 | 39:46:13 | -0.152 | 2.1083 | 0.171 | 376.64 | 0 | 0 | 0.171 | 376.64 | 0.000382 | 841.43 | 0 | 0 | 0.000382 | 841.43 | 2023-05-13 20:32:21 | -0.0003204 | 4.2219 | 9299.3147 | 0 | 关闭
5794 | 8 | 3 | 恒流放电 | 01:08:00 | 39:46:43 | -0.152 | 2.1086 | 0.1723 | 379.43 | 0 | 0 | 0.1723 | 379.43 | 0.0003847 | 847.32 | 0 | 0 | 0.0003847 | 847.32 | 2023-05-13 20:32:51 | -0.0003205 | 4.222 | 9299.4779 | 0 | 关闭
5795 | 8 | 3 | 恒流放电 | 01:08:30 | 39:47:13 | -0.152 | 2.109 | 0.1735 | 382.22 | 0 | 0 | 0.1735 | 382.22 | 0.0003874 | 853.2 | 0 | 0 | 0.0003874 | 853.2 | 2023-05-13 20:33:21 | -0.0003206 | 3.1665 | 6974.6696 | 0 | 关闭
5796 | 8 | 3 | 恒流放电 | 01:09:00 | 39:47:43 | -0.152 | 2.1093 | 0.1748 | 385.01 | 0 | 0 | 0.1748 | 385.01 | 0.00039 | 859.08 | 0 | 0 | 0.00039 | 859.08 | 2023-05-13 20:33:51 | -0.0003206 | 4.222 | 9299.5595 | 0 | 关闭
5797 | 8 | 3 | 恒流放电 | 01:09:30 | 39:48:13 | -0.152 | 2.1096 | 0.1761 | 387.8 | 0 | 0 | 0.1761 | 387.8 | 0.0003927 | 864.97 | 0 | 0 | 0.0003927 | 864.97 | 2023-05-13 20:34:21 | -0.0003206 | 4.2219 | 9299.3963 | 0 | 关闭
5798 | 8 | 3 | 恒流放电 | 01:10:00 | 39:48:43 | -0.152 | 2.1099 | 0.1773 | 390.59 | 0 | 0 | 0.1773 | 390.59 | 0.0003954 | 870.85 | 0 | 0 | 0.0003954 | 870.85 | 2023-05-13 20:34:51 | -0.0003207 | 4.222 | 9299.4779 | 0 | 关闭
5799 | 8 | 3 | 恒流放电 | 01:10:30 | 39:49:13 | -0.152 | 2.1102 | 0.1786 | 393.38 | 0 | 0 | 0.1786 | 393.38 | 0.000398 | 876.74 | 0 | 0 | 0.000398 | 876.74 | 2023-05-13 20:35:21 | -0.0003207 | 4.2219 | 9299.3963 | 0 | 关闭
5800 | 8 | 3 | 恒流放电 | 01:11:00 | 39:49:43 | -0.152 | 2.1105 | 0.1799 | 396.17 | 0 | 0 | 0.1799 | 396.17 | 0.0004007 | 882.63 | 0 | 0 | 0.0004007 | 882.63 | 2023-05-13 20:35:51 | -0.0003208 | 4.2219 | 9299.3963 | 0 | 关闭
5801 | 8 | 3 | 恒流放电 | 01:11:30 | 39:50:13 | -0.152 | 2.1107 | 0.1811 | 398.96 | 0 | 0 | 0.1811 | 398.96 | 0.0004034 | 888.52 | 0 | 0 | 0.0004034 | 888.52 | 2023-05-13 20:36:21 | -0.0003208 | 6.333 | 13949.3392 | 0 | 关闭
5802 | 8 | 3 | 恒流放电 | 01:12:00 | 39:50:43 | -0.152 | 2.1108 | 0.1824 | 401.75 | 0 | 0 | 0.1824 | 401.75 | 0.0004061 | 894.41 | 0 | 0 | 0.0004061 | 894.41 | 2023-05-13 20:36:51 | -0.0003208 | 12.666 | 27898.6784 | 0 | 关闭
5803 | 8 | 3 | 恒流放电 | 01:12:30 | 39:51:13 | -0.152 | 2.1109 | 0.1837 | 404.54 | 0 | 0 | 0.1837 | 404.54 | 0.0004087 | 900.29 | 0 | 0 | 0.0004087 | 900.29 | 2023-05-13 20:37:21 | -0.0003208 | 12.6657 | 27897.9442 | 0 | 关闭
5804 | 8 | 3 | 恒流放电 | 01:13:00 | 39:51:43 | -0.152 | 2.111 | 0.1849 | 407.33 | 0 | 0 | 0.1849 | 407.33 | 0.0004114 | 906.18 | 0 | 0 | 0.0004114 | 906.18 | 2023-05-13 20:37:51 | -0.0003209 | 12.6658 | 27898.1889 | 0 | 关闭
5805 | 8 | 3 | 恒流放电 | 01:13:30 | 39:52:13 | -0.152 | 2.111 | 0.1862 | 410.12 | 0 | 0 | 0.1862 | 410.12 | 0.0004141 | 912.07 | 0 | 0 | 0.0004141 | 912.07 | 2023-05-13 20:38:21 | -0.0003209 | 0 | 0 | 0 | 关闭
5806 | 8 | 3 | 恒流放电 | 01:14:00 | 39:52:43 | -0.152 | 2.1112 | 0.1875 | 412.91 | 0 | 0 | 0.1875 | 412.91 | 0.0004168 | 917.96 | 0 | 0 | 0.0004168 | 917.96 | 2023-05-13 20:38:51 | -0.0003209 | 6.3328 | 13948.8497 | 0 | 关闭
5807 | 8 | 3 | 恒流放电 | 01:14:30 | 39:53:13 | -0.152 | 2.1113 | 0.1887 | 415.7 | 0 | 0 | 0.1887 | 415.7 | 0.0004194 | 923.85 | 0 | 0 | 0.0004194 | 923.85 | 2023-05-13 20:39:21 | -0.0003209 | 12.6658 | 27898.1889 | 0 | 关闭
5808 | 8 | 3 | 恒流放电 | 01:15:00 | 39:53:43 | -0.152 | 2.1115 | 0.19 | 418.49 | 0 | 0 | 0.19 | 418.49 | 0.0004221 | 929.74 | 0 | 0 | 0.0004221 | 929.74 | 2023-05-13 20:39:51 | -0.0003209 | 6.3329 | 13949.0945 | 0 | 关闭
5809 | 8 | 3 | 恒流放电 | 01:15:30 | 39:54:13 | -0.152 | 2.1116 | 0.1913 | 421.28 | 0 | 0 | 0.1913 | 421.28 | 0.0004248 | 935.63 | 0 | 0 | 0.0004248 | 935.63 | 2023-05-13 20:40:21 | -0.0003209 | 12.6656 | 27897.6995 | 0 | 关闭
5810 | 8 | 3 | 恒流放电 | 01:16:00 | 39:54:43 | -0.152 | 2.1116 | 0.1925 | 424.07 | 0 | 0 | 0.1925 | 424.07 | 0.0004275 | 941.52 | 0 | 0 | 0.0004275 | 941.52 | 2023-05-13 20:40:51 | -0.0003209 | 0 | 0 | 0 | 关闭
5811 | 8 | 3 | 恒流放电 | 01:16:30 | 39:55:13 | -0.152 | 2.1119 | 0.1938 | 426.86 | 0 | 0 | 0.1938 | 426.86 | 0.0004301 | 947.42 | 0 | 0 | 0.0004301 | 947.42 | 2023-05-13 20:41:21 | -0.000321 | 4.222 | 9299.5595 | 0 | 关闭
5812 | 8 | 3 | 恒流放电 | 01:17:00 | 39:55:43 | -0.152 | 2.112 | 0.1951 | 429.65 | 0 | 0 | 0.1951 | 429.65 | 0.0004328 | 953.31 | 0 | 0 | 0.0004328 | 953.31 | 2023-05-13 20:41:51 | -0.000321 | 12.6658 | 27898.1889 | 0 | 关闭
5813 | 8 | 3 | 恒流放电 | 01:17:30 | 39:56:13 | -0.152 | 2.1122 | 0.1963 | 432.44 | 0 | 0 | 0.1963 | 432.44 | 0.0004355 | 959.2 | 0 | 0 | 0.0004355 | 959.2 | 2023-05-13 20:42:21 | -0.000321 | 6.3328 | 13948.8497 | 0 | 关闭
5814 | 8 | 3 | 恒流放电 | 01:18:00 | 39:56:43 | -0.152 | 2.1123 | 0.1976 | 435.23 | 0 | 0 | 0.1976 | 435.23 | 0.0004382 | 965.09 | 0 | 0 | 0.0004382 | 965.09 | 2023-05-13 20:42:51 | -0.0003211 | 12.6658 | 27898.1889 | 0 | 关闭
5815 | 8 | 3 | 恒流放电 | 01:18:30 | 39:57:13 | -0.152 | 2.1126 | 0.1989 | 438.02 | 0 | 0 | 0.1989 | 438.02 | 0.0004408 | 970.99 | 0 | 0 | 0.0004408 | 970.99 | 2023-05-13 20:43:21 | -0.0003211 | 4.2219 | 9299.3963 | 0 | 关闭
5816 | 8 | 3 | 恒流放电 | 01:19:00 | 39:57:43 | -0.152 | 2.1127 | 0.2001 | 440.81 | 0 | 0 | 0.2001 | 440.81 | 0.0004435 | 976.88 | 0 | 0 | 0.0004435 | 976.88 | 2023-05-13 20:43:51 | -0.0003211 | 12.666 | 27898.6784 | 0 | 关闭
5817 | 8 | 3 | 恒流放电 | 01:19:30 | 39:58:13 | -0.152 | 2.1129 | 0.2014 | 443.6 | 0 | 0 | 0.2014 | 443.6 | 0.0004462 | 982.77 | 0 | 0 | 0.0004462 | 982.77 | 2023-05-13 20:44:21 | -0.0003211 | 6.3329 | 13949.0945 | 0 | 关闭
5818 | 8 | 3 | 恒流放电 | 01:20:00 | 39:58:43 | -0.152 | 2.113 | 0.2027 | 446.39 | 0 | 0 | 0.2027 | 446.39 | 0.0004489 | 988.67 | 0 | 0 | 0.0004489 | 988.67 | 2023-05-13 20:44:51 | -0.0003211 | 12.666 | 27898.6784 | 0 | 关闭
5819 | 8 | 3 | 恒流放电 | 01:20:30 | 39:59:13 | -0.152 | 2.1132 | 0.2039 | 449.18 | 0 | 0 | 0.2039 | 449.18 | 0.0004515 | 994.56 | 0 | 0 | 0.0004515 | 994.56 | 2023-05-13 20:45:21 | -0.0003212 | 6.333 | 13949.3392 | 0 | 关闭
5820 | 8 | 3 | 恒流放电 | 01:21:00 | 39:59:43 | -0.152 | 2.113 | 0.2052 | 451.97 | 0 | 0 | 0.2052 | 451.97 | 0.0004542 | 1000.46 | 0 | 0 | 0.0004542 | 1000.46 | 2023-05-13 20:45:51 | -0.0003212 | -6.3329 | -13949.0945 | 0 | 关闭
5821 | 8 | 3 | 恒流放电 | 01:21:30 | 40:00:13 | -0.152 | 2.1131 | 0.2065 | 454.76 | 0 | 0 | 0.2065 | 454.76 | 0.0004569 | 1006.36 | 0 | 0 | 0.0004569 | 1006.36 | 2023-05-13 20:46:21 | -0.0003212 | 12.6658 | 27898.1889 | 0 | 关闭
5822 | 8 | 3 | 恒流放电 | 01:22:00 | 40:00:43 | -0.152 | 2.1131 | 0.2077 | 457.55 | 0 | 0 | 0.2077 | 457.55 | 0.0004596 | 1012.25 | 0 | 0 | 0.0004596 | 1012.25 | 2023-05-13 20:46:51 | -0.0003212 | 0 | 0 | 0 | 关闭
5823 | 8 | 3 | 恒流放电 | 01:22:30 | 40:01:13 | -0.152 | 2.1131 | 0.209 | 460.33 | 0 | 0 | 0.209 | 460.33 | 0.0004622 | 1018.15 | 0 | 0 | 0.0004622 | 1018.15 | 2023-05-13 20:47:21 | -0.0003212 | 0 | 0 | 0 | 关闭
5824 | 8 | 3 | 恒流放电 | 01:23:00 | 40:01:43 | -0.152 | 2.1131 | 0.2103 | 463.12 | 0 | 0 | 0.2103 | 463.12 | 0.0004649 | 1024.04 | 0 | 0 | 0.0004649 | 1024.04 | 2023-05-13 20:47:51 | -0.0003212 | 0 | 0 | 0 | 关闭
5825 | 8 | 3 | 恒流放电 | 01:23:30 | 40:02:13 | -0.152 | 2.1129 | 0.2115 | 465.91 | 0 | 0 | 0.2115 | 465.91 | 0.0004676 | 1029.94 | 0 | 0 | 0.0004676 | 1029.94 | 2023-05-13 20:48:21 | -0.0003211 | -6.333 | -13949.3392 | 0 | 关闭
5826 | 8 | 3 | 恒流放电 | 01:24:00 | 40:02:43 | -0.152 | 2.113 | 0.2128 | 468.7 | 0 | 0 | 0.2128 | 468.7 | 0.0004703 | 1035.83 | 0 | 0 | 0.0004703 | 1035.83 | 2023-05-13 20:48:51 | -0.0003211 | 12.6656 | 27897.6995 | 0 | 关闭
5827 | 8 | 3 | 恒流放电 | 01:24:30 | 40:03:13 | -0.152 | 2.113 | 0.2141 | 471.49 | 0 | 0 | 0.2141 | 471.49 | 0.0004729 | 1041.73 | 0 | 0 | 0.0004729 | 1041.73 | 2023-05-13 20:49:21 | -0.0003211 | 0 | 0 | 0 | 关闭
5828 | 8 | 3 | 恒流放电 | 01:25:00 | 40:03:43 | -0.152 | 2.113 | 0.2153 | 474.28 | 0 | 0 | 0.2153 | 474.28 | 0.0004756 | 1047.62 | 0 | 0 | 0.0004756 | 1047.62 | 2023-05-13 20:49:51 | -0.0003212 | 0 | 0 | 0 | 关闭
5829 | 8 | 3 | 恒流放电 | 01:25:30 | 40:04:13 | -0.152 | 2.113 | 0.2166 | 477.07 | 0 | 0 | 0.2166 | 477.07 | 0.0004783 | 1053.52 | 0 | 0 | 0.0004783 | 1053.52 | 2023-05-13 20:50:21 | -0.0003212 | 0 | 0 | 0 | 关闭
5830 | 8 | 3 | 恒流放电 | 01:26:00 | 40:04:43 | -0.152 | 2.1132 | 0.2179 | 479.86 | 0 | 0 | 0.2179 | 479.86 | 0.000481 | 1059.41 | 0 | 0 | 0.000481 | 1059.41 | 2023-05-13 20:50:51 | -0.0003212 | 6.3329 | 13949.0945 | 0 | 关闭
5831 | 8 | 3 | 恒流放电 | 01:26:30 | 40:05:13 | -0.152 | 2.1131 | 0.2191 | 482.65 | 0 | 0 | 0.2191 | 482.65 | 0.0004836 | 1065.31 | 0 | 0 | 0.0004836 | 1065.31 | 2023-05-13 20:51:21 | -0.0003212 | -12.6656 | -27897.6995 | 0 | 关闭
5832 | 8 | 3 | 恒流放电 | 01:27:00 | 40:05:43 | -0.152 | 2.1132 | 0.2204 | 485.44 | 0 | 0 | 0.2204 | 485.44 | 0.0004863 | 1071.2 | 0 | 0 | 0.0004863 | 1071.2 | 2023-05-13 20:51:51 | -0.0003212 | 12.666 | 27898.6784 | 0 | 关闭
5833 | 8 | 3 | 恒流放电 | 01:27:30 | 40:06:13 | -0.152 | 2.1133 | 0.2217 | 488.23 | 0 | 0 | 0.2217 | 488.23 | 0.000489 | 1077.1 | 0 | 0 | 0.000489 | 1077.1 | 2023-05-13 20:52:21 | -0.0003212 | 12.6658 | 27898.1889 | 0 | 关闭
5834 | 8 | 3 | 恒流放电 | 01:28:00 | 40:06:43 | -0.152 | 2.1133 | 0.2229 | 491.02 | 0 | 0 | 0.2229 | 491.02 | 0.0004917 | 1082.99 | 0 | 0 | 0.0004917 | 1082.99 | 2023-05-13 20:52:51 | -0.0003212 | 0 | 0 | 0 | 关闭
5835 | 8 | 3 | 恒流放电 | 01:28:30 | 40:07:13 | -0.152 | 2.1133 | 0.2242 | 493.81 | 0 | 0 | 0.2242 | 493.81 | 0.0004944 | 1088.89 | 0 | 0 | 0.0004944 | 1088.89 | 2023-05-13 20:53:21 | -0.0003212 | 0 | 0 | 0 | 关闭
5836 | 8 | 3 | 恒流放电 | 01:29:00 | 40:07:43 | -0.152 | 2.1135 | 0.2255 | 496.6 | 0 | 0 | 0.2255 | 496.6 | 0.000497 | 1094.78 | 0 | 0 | 0.000497 | 1094.78 | 2023-05-13 20:53:51 | -0.0003212 | 6.3329 | 13949.0945 | 0 | 关闭
5837 | 8 | 3 | 恒流放电 | 01:29:30 | 40:08:13 | -0.152 | 2.1134 | 0.2267 | 499.39 | 0 | 0 | 0.2267 | 499.39 | 0.0004997 | 1100.68 | 0 | 0 | 0.0004997 | 1100.68 | 2023-05-13 20:54:21 | -0.0003212 | -12.666 | -27898.6784 | 0 | 关闭
5838 | 8 | 3 | 恒流放电 | 01:30:00 | 40:08:43 | -0.152 | 2.1135 | 0.228 | 502.18 | 0 | 0 | 0.228 | 502.18 | 0.0005024 | 1106.58 | 0 | 0 | 0.0005024 | 1106.58 | 2023-05-13 20:54:51 | -0.0003212 | 12.666 | 27898.6784 | 0 | 关闭
5839 | 8 | 3 | 恒流放电 | 01:30:30 | 40:09:13 | -0.152 | 2.1133 | 0.2293 | 504.97 | 0 | 0 | 0.2293 | 504.97 | 0.0005051 | 1112.47 | 0 | 0 | 0.0005051 | 1112.47 | 2023-05-13 20:55:21 | -0.0003212 | -6.3329 | -13949.0945 | 0 | 关闭
5840 | 8 | 3 | 恒流放电 | 01:31:00 | 40:09:43 | -0.152 | 2.1132 | 0.2305 | 507.76 | 0 | 0 | 0.2305 | 507.76 | 0.0005077 | 1118.37 | 0 | 0 | 0.0005077 | 1118.37 | 2023-05-13 20:55:51 | -0.0003212 | -12.6658 | -27898.1889 | 0 | 关闭
5841 | 8 | 3 | 恒流放电 | 01:31:30 | 40:10:13 | -0.152 | 2.1131 | 0.2318 | 510.55 | 0 | 0 | 0.2318 | 510.55 | 0.0005104 | 1124.26 | 0 | 0 | 0.0005104 | 1124.26 | 2023-05-13 20:56:21 | -0.0003212 | -12.6658 | -27898.1889 | 0 | 关闭
5842 | 8 | 3 | 恒流放电 | 01:32:00 | 40:10:43 | -0.152 | 2.1129 | 0.2331 | 513.34 | 0 | 0 | 0.2331 | 513.34 | 0.0005131 | 1130.16 | 0 | 0 | 0.0005131 | 1130.16 | 2023-05-13 20:56:51 | -0.0003211 | -6.333 | -13949.3392 | 0 | 关闭
5843 | 8 | 3 | 恒流放电 | 01:32:30 | 40:11:13 | -0.152 | 2.1127 | 0.2343 | 516.13 | 0 | 0 | 0.2343 | 516.13 | 0.0005158 | 1136.05 | 0 | 0 | 0.0005158 | 1136.05 | 2023-05-13 20:57:21 | -0.0003211 | -6.3329 | -13949.0945 | 0 | 关闭
5844 | 8 | 3 | 恒流放电 | 01:33:00 | 40:11:43 | -0.152 | 2.1126 | 0.2356 | 518.92 | 0 | 0 | 0.2356 | 518.92 | 0.0005184 | 1141.95 | 0 | 0 | 0.0005184 | 1141.95 | 2023-05-13 20:57:51 | -0.0003211 | -12.6656 | -27897.6995 | 0 | 关闭
5845 | 8 | 3 | 恒流放电 | 01:33:30 | 40:12:13 | -0.152 | 2.1125 | 0.2369 | 521.71 | 0 | 0 | 0.2369 | 521.71 | 0.0005211 | 1147.84 | 0 | 0 | 0.0005211 | 1147.84 | 2023-05-13 20:58:21 | -0.0003211 | -12.6658 | -27898.1889 | 0 | 关闭
5846 | 8 | 3 | 恒流放电 | 01:34:00 | 40:12:43 | -0.152 | 2.1125 | 0.2381 | 524.5 | 0 | 0 | 0.2381 | 524.5 | 0.0005238 | 1153.73 | 0 | 0 | 0.0005238 | 1153.73 | 2023-05-13 20:58:51 | -0.0003211 | 0 | 0 | 0 | 关闭
5847 | 8 | 3 | 恒流放电 | 01:34:30 | 40:13:13 | -0.152 | 2.1124 | 0.2394 | 527.29 | 0 | 0 | 0.2394 | 527.29 | 0.0005265 | 1159.63 | 0 | 0 | 0.0005265 | 1159.63 | 2023-05-13 20:59:21 | -0.0003211 | -12.6658 | -27898.1889 | 0 | 关闭
5848 | 8 | 3 | 恒流放电 | 01:35:00 | 40:13:43 | -0.152 | 2.1125 | 0.2407 | 530.08 | 0 | 0 | 0.2407 | 530.08 | 0.0005291 | 1165.52 | 0 | 0 | 0.0005291 | 1165.52 | 2023-05-13 20:59:51 | -0.0003211 | 12.666 | 27898.6784 | 0 | 关闭
5849 | 8 | 3 | 恒流放电 | 01:35:30 | 40:14:13 | -0.152 | 2.1124 | 0.2419 | 532.87 | 0 | 0 | 0.2419 | 532.87 | 0.0005318 | 1171.41 | 0 | 0 | 0.0005318 | 1171.41 | 2023-05-13 21:00:21 | -0.0003211 | -12.6656 | -27897.6995 | 0 | 关闭
5850 | 8 | 3 | 恒流放电 | 01:36:00 | 40:14:43 | -0.152 | 2.1124 | 0.2432 | 535.66 | 0 | 0 | 0.2432 | 535.66 | 0.0005345 | 1177.31 | 0 | 0 | 0.0005345 | 1177.31 | 2023-05-13 21:00:51 | -0.0003211 | 0 | 0 | 0 | 关闭
5851 | 8 | 3 | 恒流放电 | 01:36:30 | 40:15:13 | -0.152 | 2.1124 | 0.2445 | 538.45 | 0 | 0 | 0.2445 | 538.45 | 0.0005372 | 1183.2 | 0 | 0 | 0.0005372 | 1183.2 | 2023-05-13 21:01:21 | -0.0003211 | 0 | 0 | 0 | 关闭
5852 | 8 | 3 | 恒流放电 | 01:37:00 | 40:15:43 | -0.152 | 2.1124 | 0.2457 | 541.24 | 0 | 0 | 0.2457 | 541.24 | 0.0005398 | 1189.09 | 0 | 0 | 0.0005398 | 1189.09 | 2023-05-13 21:01:51 | -0.000321 | 0 | 0 | 0 | 关闭
5853 | 8 | 3 | 恒流放电 | 01:37:30 | 40:16:13 | -0.152 | 2.1123 | 0.247 | 544.03 | 0 | 0 | 0.247 | 544.03 | 0.0005425 | 1194.99 | 0 | 0 | 0.0005425 | 1194.99 | 2023-05-13 21:02:21 | -0.0003211 | -12.666 | -27898.6784 | 0 | 关闭
5854 | 8 | 3 | 恒流放电 | 01:38:00 | 40:16:43 | -0.152 | 2.1123 | 0.2483 | 546.82 | 0 | 0 | 0.2483 | 546.82 | 0.0005452 | 1200.88 | 0 | 0 | 0.0005452 | 1200.88 | 2023-05-13 21:02:51 | -0.000321 | 0 | 0 | 0 | 关闭
5855 | 8 | 3 | 恒流放电 | 01:38:30 | 40:17:13 | -0.152 | 2.1122 | 0.2495 | 549.61 | 0 | 0 | 0.2495 | 549.61 | 0.0005479 | 1206.77 | 0 | 0 | 0.0005479 | 1206.77 | 2023-05-13 21:03:21 | -0.000321 | -12.6662 | -27899.1679 | 0 | 关闭
5856 | 8 | 3 | 恒流放电 | 01:39:00 | 40:17:43 | -0.152 | 2.1122 | 0.2508 | 552.4 | 0 | 0 | 0.2508 | 552.4 | 0.0005506 | 1212.67 | 0 | 0 | 0.0005506 | 1212.67 | 2023-05-13 21:03:51 | -0.000321 | 0 | 0 | 0 | 关闭
5857 | 8 | 3 | 恒流放电 | 01:39:30 | 40:18:13 | -0.152 | 2.1119 | 0.2521 | 555.19 | 0 | 0 | 0.2521 | 555.19 | 0.0005532 | 1218.56 | 0 | 0 | 0.0005532 | 1218.56 | 2023-05-13 21:04:21 | -0.000321 | -4.222 | -9299.5595 | 0 | 关闭
5858 | 8 | 3 | 恒流放电 | 01:40:00 | 40:18:43 | -0.152 | 2.1116 | 0.2533 | 557.98 | 0 | 0 | 0.2533 | 557.98 | 0.0005559 | 1224.45 | 0 | 0 | 0.0005559 | 1224.45 | 2023-05-13 21:04:51 | -0.0003209 | -4.222 | -9299.5595 | 0 | 关闭
5859 | 8 | 3 | 恒流放电 | 01:40:30 | 40:19:13 | -0.152 | 2.1116 | 0.2546 | 560.77 | 0 | 0 | 0.2546 | 560.77 | 0.0005586 | 1230.34 | 0 | 0 | 0.0005586 | 1230.34 | 2023-05-13 21:05:21 | -0.000321 | 0 | 0 | 0 | 关闭
5860 | 8 | 3 | 恒流放电 | 01:41:00 | 40:19:43 | -0.152 | 2.1114 | 0.2559 | 563.56 | 0 | 0 | 0.2559 | 563.56 | 0.0005612 | 1236.23 | 0 | 0 | 0.0005612 | 1236.23 | 2023-05-13 21:05:51 | -0.0003209 | -6.3329 | -13949.0945 | 0 | 关闭
5861 | 8 | 3 | 恒流放电 | 01:41:30 | 40:20:13 | -0.152 | 2.111 | 0.2571 | 566.35 | 0 | 0 | 0.2571 | 566.35 | 0.0005639 | 1242.12 | 0 | 0 | 0.0005639 | 1242.12 | 2023-05-13 21:06:21 | -0.0003209 | -3.1665 | -6974.6696 | 0 | 关闭
5862 | 8 | 3 | 恒流放电 | 01:42:00 | 40:20:43 | -0.152 | 2.1107 | 0.2584 | 569.14 | 0 | 0 | 0.2584 | 569.14 | 0.0005666 | 1248.01 | 0 | 0 | 0.0005666 | 1248.01 | 2023-05-13 21:06:51 | -0.0003208 | -4.222 | -9299.5595 | 0 | 关闭
5863 | 8 | 3 | 恒流放电 | 01:42:30 | 40:21:13 | -0.152 | 2.1105 | 0.2597 | 571.93 | 0 | 0 | 0.2597 | 571.93 | 0.0005693 | 1253.9 | 0 | 0 | 0.0005693 | 1253.9 | 2023-05-13 21:07:21 | -0.0003208 | -6.3329 | -13949.0945 | 0 | 关闭
5864 | 8 | 3 | 恒流放电 | 01:43:00 | 40:21:43 | -0.152 | 2.1104 | 0.2609 | 574.72 | 0 | 0 | 0.2609 | 574.72 | 0.0005719 | 1259.79 | 0 | 0 | 0.0005719 | 1259.79 | 2023-05-13 21:07:51 | -0.0003208 | -12.666 | -27898.6784 | 0 | 关闭
5865 | 8 | 3 | 恒流放电 | 01:43:30 | 40:22:13 | -0.152 | 2.1103 | 0.2622 | 577.51 | 0 | 0 | 0.2622 | 577.51 | 0.0005746 | 1265.67 | 0 | 0 | 0.0005746 | 1265.67 | 2023-05-13 21:08:21 | -0.0003207 | -12.666 | -27898.6784 | 0 | 关闭
5866 | 8 | 3 | 恒流放电 | 01:44:00 | 40:22:43 | -0.152 | 2.1101 | 0.2635 | 580.3 | 0 | 0 | 0.2635 | 580.3 | 0.0005773 | 1271.56 | 0 | 0 | 0.0005773 | 1271.56 | 2023-05-13 21:08:51 | -0.0003207 | -6.333 | -13949.3392 | 0 | 关闭
5867 | 8 | 3 | 恒流放电 | 01:44:30 | 40:23:13 | -0.152 | 2.11 | 0.2647 | 583.09 | 0 | 0 | 0.2647 | 583.09 | 0.00058 | 1277.45 | 0 | 0 | 0.00058 | 1277.45 | 2023-05-13 21:09:21 | -0.0003207 | -12.666 | -27898.6784 | 0 | 关闭
5868 | 8 | 3 | 恒流放电 | 01:45:00 | 40:23:43 | -0.152 | 2.1099 | 0.266 | 585.88 | 0 | 0 | 0.266 | 585.88 | 0.0005826 | 1283.33 | 0 | 0 | 0.0005826 | 1283.33 | 2023-05-13 21:09:51 | -0.0003207 | -12.666 | -27898.6784 | 0 | 关闭
5869 | 8 | 3 | 恒流放电 | 01:45:30 | 40:24:13 | -0.152 | 2.1099 | 0.2673 | 588.67 | 0 | 0 | 0.2673 | 588.67 | 0.0005853 | 1289.22 | 0 | 0 | 0.0005853 | 1289.22 | 2023-05-13 21:10:21 | -0.0003207 | 0 | 0 | 0 | 关闭
5870 | 8 | 3 | 恒流放电 | 01:46:00 | 40:24:43 | -0.152 | 2.1097 | 0.2685 | 591.46 | 0 | 0 | 0.2685 | 591.46 | 0.000588 | 1295.11 | 0 | 0 | 0.000588 | 1295.11 | 2023-05-13 21:10:51 | -0.0003207 | -6.3331 | -13949.5839 | 0 | 关闭
5871 | 8 | 3 | 恒流放电 | 01:46:30 | 40:25:13 | -0.152 | 2.1096 | 0.2698 | 594.25 | 0 | 0 | 0.2698 | 594.25 | 0.0005907 | 1300.99 | 0 | 0 | 0.0005907 | 1300.99 | 2023-05-13 21:11:21 | -0.0003207 | -12.666 | -27898.6784 | 0 | 关闭
5872 | 8 | 3 | 恒流放电 | 01:47:00 | 40:25:43 | -0.152 | 2.1094 | 0.2711 | 597.04 | 0 | 0 | 0.2711 | 597.04 | 0.0005933 | 1306.88 | 0 | 0 | 0.0005933 | 1306.88 | 2023-05-13 21:11:51 | -0.0003206 | -6.333 | -13949.3392 | 0 | 关闭
5873 | 8 | 3 | 恒流放电 | 01:47:30 | 40:26:13 | -0.152 | 2.1093 | 0.2723 | 599.83 | 0 | 0 | 0.2723 | 599.83 | 0.000596 | 1312.76 | 0 | 0 | 0.000596 | 1312.76 | 2023-05-13 21:12:21 | -0.0003206 | -12.6662 | -27899.1679 | 0 | 关闭
5874 | 8 | 3 | 恒流放电 | 01:48:00 | 40:26:43 | -0.152 | 2.109 | 0.2736 | 602.62 | 0 | 0 | 0.2736 | 602.62 | 0.0005987 | 1318.65 | 0 | 0 | 0.0005987 | 1318.65 | 2023-05-13 21:12:51 | -0.0003206 | -4.222 | -9299.5595 | 0 | 关闭
5875 | 8 | 3 | 恒流放电 | 01:48:30 | 40:27:13 | -0.152 | 2.1088 | 0.2749 | 605.41 | 0 | 0 | 0.2749 | 605.41 | 0.0006013 | 1324.53 | 0 | 0 | 0.0006013 | 1324.53 | 2023-05-13 21:13:21 | -0.0003205 | -6.333 | -13949.3392 | 0 | 关闭
5876 | 8 | 3 | 恒流放电 | 01:49:00 | 40:27:43 | -0.152 | 2.1085 | 0.2761 | 608.2 | 0 | 0 | 0.2761 | 608.2 | 0.000604 | 1330.41 | 0 | 0 | 0.000604 | 1330.41 | 2023-05-13 21:13:51 | -0.0003205 | -4.2221 | -9299.7226 | 0 | 关闭
5877 | 8 | 3 | 恒流放电 | 01:49:30 | 40:28:13 | -0.152 | 2.1082 | 0.2774 | 610.99 | 0 | 0 | 0.2774 | 610.99 | 0.0006067 | 1336.29 | 0 | 0 | 0.0006067 | 1336.29 | 2023-05-13 21:14:21 | -0.0003204 | -4.222 | -9299.5595 | 0 | 关闭
5878 | 8 | 3 | 恒流放电 | 01:50:00 | 40:28:43 | -0.152 | 2.1079 | 0.2787 | 613.78 | 0 | 0 | 0.2787 | 613.78 | 0.0006093 | 1342.18 | 0 | 0 | 0.0006093 | 1342.18 | 2023-05-13 21:14:51 | -0.0003204 | -4.2223 | -9300.2121 | 0 | 关闭
5879 | 8 | 3 | 恒流放电 | 01:50:30 | 40:29:13 | -0.152 | 2.1074 | 0.2799 | 616.57 | 0 | 0 | 0.2799 | 616.57 | 0.000612 | 1348.06 | 0 | 0 | 0.000612 | 1348.06 | 2023-05-13 21:15:21 | -0.0003203 | -2.5334 | -5580.1273 | 0 | 关闭
5880 | 8 | 3 | 恒流放电 | 01:51:00 | 40:29:43 | -0.152 | 2.107 | 0.2812 | 619.36 | 0 | 0 | 0.2812 | 619.36 | 0.0006147 | 1353.94 | 0 | 0 | 0.0006147 | 1353.94 | 2023-05-13 21:15:51 | -0.0003202 | -3.1664 | -6974.5472 | 0 | 关闭
5881 | 8 | 3 | 恒流放电 | 01:51:30 | 40:30:13 | -0.152 | 2.1068 | 0.2825 | 622.15 | 0 | 0 | 0.2825 | 622.15 | 0.0006174 | 1359.81 | 0 | 0 | 0.0006174 | 1359.81 | 2023-05-13 21:16:21 | -0.0003202 | -6.3328 | -13948.8497 | 0 | 关闭
5882 | 8 | 3 | 恒流放电 | 01:52:00 | 40:30:43 | -0.152 | 2.1065 | 0.2837 | 624.94 | 0 | 0 | 0.2837 | 624.94 | 0.00062 | 1365.69 | 0 | 0 | 0.00062 | 1365.69 | 2023-05-13 21:16:51 | -0.0003202 | -4.2219 | -9299.3963 | 0 | 关闭
5883 | 8 | 3 | 恒流放电 | 01:52:30 | 40:31:13 | -0.152 | 2.1062 | 0.285 | 627.73 | 0 | 0 | 0.285 | 627.73 | 0.0006227 | 1371.57 | 0 | 0 | 0.0006227 | 1371.57 | 2023-05-13 21:17:21 | -0.0003201 | -4.2219 | -9299.2332 | 0 | 关闭
5884 | 8 | 3 | 恒流放电 | 01:53:00 | 40:31:43 | -0.152 | 2.1059 | 0.2863 | 630.52 | 0 | 0 | 0.2863 | 630.52 | 0.0006254 | 1377.44 | 0 | 0 | 0.0006254 | 1377.44 | 2023-05-13 21:17:51 | -0.0003201 | -4.2219 | -9299.3963 | 0 | 关闭
5885 | 8 | 3 | 恒流放电 | 01:53:30 | 40:32:13 | -0.152 | 2.1057 | 0.2875 | 633.31 | 0 | 0 | 0.2875 | 633.31 | 0.000628 | 1383.32 | 0 | 0 | 0.000628 | 1383.32 | 2023-05-13 21:18:21 | -0.00032 | -6.3328 | -13948.8497 | 0 | 关闭
5886 | 8 | 3 | 恒流放电 | 01:54:00 | 40:32:43 | -0.152 | 2.1054 | 0.2888 | 636.1 | 0 | 0 | 0.2888 | 636.1 | 0.0006307 | 1389.19 | 0 | 0 | 0.0006307 | 1389.19 | 2023-05-13 21:18:51 | -0.00032 | -4.2219 | -9299.3963 | 0 | 关闭
5887 | 8 | 3 | 恒流放电 | 01:54:30 | 40:33:13 | -0.152 | 2.1052 | 0.2901 | 638.88 | 0 | 0 | 0.2901 | 638.88 | 0.0006334 | 1395.06 | 0 | 0 | 0.0006334 | 1395.06 | 2023-05-13 21:19:21 | -0.00032 | -6.3328 | -13948.8497 | 0 | 关闭
5888 | 8 | 3 | 恒流放电 | 01:55:00 | 40:33:43 | -0.152 | 2.1048 | 0.2913 | 641.67 | 0 | 0 | 0.2913 | 641.67 | 0.000636 | 1400.94 | 0 | 0 | 0.000636 | 1400.94 | 2023-05-13 21:19:51 | -0.0003199 | -3.1664 | -6974.5472 | 0 | 关闭
5889 | 8 | 3 | 恒流放电 | 01:55:30 | 40:34:13 | -0.152 | 2.1046 | 0.2926 | 644.46 | 0 | 0 | 0.2926 | 644.46 | 0.0006387 | 1406.81 | 0 | 0 | 0.0006387 | 1406.81 | 2023-05-13 21:20:21 | -0.0003199 | -6.3326 | -13948.3603 | 0 | 关闭
5890 | 8 | 3 | 恒流放电 | 01:56:00 | 40:34:43 | -0.152 | 2.1042 | 0.2939 | 647.25 | 0 | 0 | 0.2939 | 647.25 | 0.0006414 | 1412.68 | 0 | 0 | 0.0006414 | 1412.68 | 2023-05-13 21:20:51 | -0.0003198 | -3.1664 | -6974.5472 | 0 | 关闭
5891 | 8 | 3 | 恒流放电 | 01:56:30 | 40:35:13 | -0.152 | 2.1039 | 0.2951 | 650.04 | 0 | 0 | 0.2951 | 650.04 | 0.000644 | 1418.55 | 0 | 0 | 0.000644 | 1418.55 | 2023-05-13 21:21:21 | -0.0003198 | -4.2219 | -9299.3963 | 0 | 关闭
5892 | 8 | 3 | 恒流放电 | 01:57:00 | 40:35:43 | -0.152 | 2.1034 | 0.2964 | 652.83 | 0 | 0 | 0.2964 | 652.83 | 0.0006467 | 1424.42 | 0 | 0 | 0.0006467 | 1424.42 | 2023-05-13 21:21:51 | -0.0003197 | -2.5331 | -5579.5399 | 0 | 关闭
5893 | 8 | 3 | 恒流放电 | 01:57:30 | 40:36:13 | -0.152 | 2.1027 | 0.2977 | 655.62 | 0 | 0 | 0.2977 | 655.62 | 0.0006493 | 1430.29 | 0 | 0 | 0.0006493 | 1430.29 | 2023-05-13 21:22:21 | -0.0003196 | -1.8093 | -3985.3157 | 0 | 关闭
5894 | 8 | 3 | 恒流放电 | 01:58:00 | 40:36:43 | -0.152 | 2.1021 | 0.2989 | 658.41 | 0 | 0 | 0.2989 | 658.41 | 0.000652 | 1436.15 | 0 | 0 | 0.000652 | 1436.15 | 2023-05-13 21:22:51 | -0.0003195 | -2.111 | -4649.6982 | 0 | 关闭
5895 | 8 | 3 | 恒流放电 | 01:58:30 | 40:37:13 | -0.152 | 2.1016 | 0.3002 | 661.2 | 0 | 0 | 0.3002 | 661.2 | 0.0006547 | 1442.01 | 0 | 0 | 0.0006547 | 1442.01 | 2023-05-13 21:23:21 | -0.0003194 | -2.5331 | -5579.5399 | 0 | 关闭
5896 | 8 | 3 | 恒流放电 | 01:59:00 | 40:37:43 | -0.152 | 2.1011 | 0.3015 | 663.99 | 0 | 0 | 0.3015 | 663.99 | 0.0006573 | 1447.88 | 0 | 0 | 0.0006573 | 1447.88 | 2023-05-13 21:23:51 | -0.0003193 | -2.5331 | -5579.5399 | 0 | 关闭
5897 | 8 | 3 | 恒流放电 | 01:59:30 | 40:38:13 | -0.152 | 2.1007 | 0.3027 | 666.78 | 0 | 0 | 0.3027 | 666.78 | 0.00066 | 1453.74 | 0 | 0 | 0.00066 | 1453.74 | 2023-05-13 21:24:21 | -0.0003193 | -3.1663 | -6974.3025 | 0 | 关闭
5898 | 8 | 3 | 恒流放电 | 02:00:00 | 40:38:43 | -0.152 | 2.1001 | 0.304 | 669.57 | 0 | 0 | 0.304 | 669.57 | 0.0006627 | 1459.6 | 0 | 0 | 0.0006627 | 1459.6 | 2023-05-13 21:24:51 | -0.0003192 | -2.1108 | -4649.3718 | 0 | 关闭
5899 | 8 | 3 | 恒流放电 | 02:00:30 | 40:39:13 | -0.152 | 2.0997 | 0.3053 | 672.36 | 0 | 0 | 0.3053 | 672.36 | 0.0006653 | 1465.46 | 0 | 0 | 0.0006653 | 1465.46 | 2023-05-13 21:25:21 | -0.0003192 | -3.1664 | -6974.5472 | 0 | 关闭
5900 | 8 | 3 | 恒流放电 | 02:01:00 | 40:39:43 | -0.152 | 2.0992 | 0.3065 | 675.15 | 0 | 0 | 0.3065 | 675.15 | 0.000668 | 1471.31 | 0 | 0 | 0.000668 | 1471.31 | 2023-05-13 21:25:51 | -0.000319 | -2.5331 | -5579.5399 | 0 | 关闭
5901 | 8 | 3 | 恒流放电 | 02:01:30 | 40:40:13 | -0.152 | 2.0987 | 0.3078 | 677.94 | 0 | 0 | 0.3078 | 677.94 | 0.0006706 | 1477.17 | 0 | 0 | 0.0006706 | 1477.17 | 2023-05-13 21:26:21 | -0.000319 | -2.5331 | -5579.442 | 0 | 关闭
5902 | 8 | 3 | 恒流放电 | 02:02:00 | 40:40:43 | -0.152 | 2.0982 | 0.3091 | 680.73 | 0 | 0 | 0.3091 | 680.73 | 0.0006733 | 1483.02 | 0 | 0 | 0.0006733 | 1483.02 | 2023-05-13 21:26:51 | -0.0003189 | -2.533 | -5579.2462 | 0 | 关闭
5903 | 8 | 3 | 恒流放电 | 02:02:30 | 40:41:13 | -0.152 | 2.0977 | 0.3103 | 683.52 | 0 | 0 | 0.3103 | 683.52 | 0.0006759 | 1488.87 | 0 | 0 | 0.0006759 | 1488.87 | 2023-05-13 21:27:21 | -0.0003188 | -2.5331 | -5579.5399 | 0 | 关闭
5904 | 8 | 3 | 恒流放电 | 02:03:00 | 40:41:43 | -0.152 | 2.0972 | 0.3116 | 686.31 | 0 | 0 | 0.3116 | 686.31 | 0.0006786 | 1494.73 | 0 | 0 | 0.0006786 | 1494.73 | 2023-05-13 21:27:51 | -0.0003188 | -2.5332 | -5579.6378 | 0 | 关闭
5905 | 8 | 3 | 恒流放电 | 02:03:30 | 40:42:13 | -0.152 | 2.0968 | 0.3129 | 689.1 | 0 | 0 | 0.3129 | 689.1 | 0.0006813 | 1500.58 | 0 | 0 | 0.0006813 | 1500.58 | 2023-05-13 21:28:21 | -0.0003187 | -3.1663 | -6974.3025 | 0 | 关闭
5906 | 8 | 3 | 恒流放电 | 02:04:00 | 40:42:43 | -0.152 | 2.0961 | 0.3141 | 691.89 | 0 | 0 | 0.3141 | 691.89 | 0.0006839 | 1506.42 | 0 | 0 | 0.0006839 | 1506.42 | 2023-05-13 21:28:51 | -0.0003186 | -1.8094 | -3985.3856 | 0 | 关闭
5907 | 8 | 3 | 恒流放电 | 02:04:30 | 40:43:13 | -0.152 | 2.0956 | 0.3154 | 694.68 | 0 | 0 | 0.3154 | 694.68 | 0.0006866 | 1512.27 | 0 | 0 | 0.0006866 | 1512.27 | 2023-05-13 21:29:21 | -0.0003185 | -2.5331 | -5579.5399 | 0 | 关闭
5908 | 8 | 3 | 恒流放电 | 02:05:00 | 40:43:43 | -0.152 | 2.0949 | 0.3167 | 697.47 | 0 | 0 | 0.3167 | 697.47 | 0.0006892 | 1518.12 | 0 | 0 | 0.0006892 | 1518.12 | 2023-05-13 21:29:51 | -0.0003184 | -1.8094 | -3985.4556 | 0 | 关闭
5909 | 8 | 3 | 恒流放电 | 02:05:30 | 40:44:13 | -0.152 | 2.0942 | 0.3179 | 700.26 | 0 | 0 | 0.3179 | 700.26 | 0.0006919 | 1523.96 | 0 | 0 | 0.0006919 | 1523.96 | 2023-05-13 21:30:21 | -0.0003183 | -1.8093 | -3985.2458 | 0 | 关闭
5910 | 8 | 3 | 恒流放电 | 02:06:00 | 40:44:43 | -0.152 | 2.0935 | 0.3192 | 703.05 | 0 | 0 | 0.3192 | 703.05 | 0.0006945 | 1529.8 | 0 | 0 | 0.0006945 | 1529.8 | 2023-05-13 21:30:51 | -0.0003182 | -1.8095 | -3985.5954 | 0 | 关闭
5911 | 8 | 3 | 恒流放电 | 02:06:30 | 40:45:13 | -0.152 | 2.0928 | 0.3205 | 705.84 | 0 | 0 | 0.3205 | 705.84 | 0.0006972 | 1535.64 | 0 | 0 | 0.0006972 | 1535.64 | 2023-05-13 21:31:21 | -0.0003181 | -1.8093 | -3985.3157 | 0 | 关闭
5912 | 8 | 3 | 恒流放电 | 02:07:00 | 40:45:43 | -0.152 | 2.0919 | 0.3217 | 708.63 | 0 | 0 | 0.3217 | 708.63 | 0.0006998 | 1541.48 | 0 | 0 | 0.0006998 | 1541.48 | 2023-05-13 21:31:51 | -0.0003179 | -1.4073 | -3099.7988 | 0 | 关闭
5913 | 8 | 3 | 恒流放电 | 02:07:30 | 40:46:13 | -0.152 | 2.0911 | 0.323 | 711.42 | 0 | 0 | 0.323 | 711.42 | 0.0007025 | 1547.31 | 0 | 0 | 0.0007025 | 1547.31 | 2023-05-13 21:32:21 | -0.0003178 | -1.5832 | -3487.2124 | 0 | 关闭
5914 | 8 | 3 | 恒流放电 | 02:08:00 | 40:46:43 | -0.152 | 2.09 | 0.3243 | 714.21 | 0 | 0 | 0.3243 | 714.21 | 0.0007051 | 1553.14 | 0 | 0 | 0.0007051 | 1553.14 | 2023-05-13 21:32:51 | -0.0003176 | -1.1513 | -2535.932 | 0 | 关闭
5915 | 8 | 3 | 恒流放电 | 02:08:30 | 40:47:13 | -0.152 | 2.0891 | 0.3255 | 717 | 0 | 0 | 0.3255 | 717 | 0.0007078 | 1558.97 | 0 | 0 | 0.0007078 | 1558.97 | 2023-05-13 21:33:21 | -0.0003175 | -1.4071 | -3099.4181 | 0 | 关闭
5916 | 8 | 3 | 恒流放电 | 02:09:00 | 40:47:43 | -0.152 | 2.0881 | 0.3268 | 719.79 | 0 | 0 | 0.3268 | 719.79 | 0.0007104 | 1564.8 | 0 | 0 | 0.0007104 | 1564.8 | 2023-05-13 21:33:51 | -0.0003173 | -1.2665 | -2789.721 | 0 | 关闭
5917 | 8 | 3 | 恒流放电 | 02:09:30 | 40:48:13 | -0.152 | 2.0872 | 0.3281 | 722.58 | 0 | 0 | 0.3281 | 722.58 | 0.0007131 | 1570.62 | 0 | 0 | 0.0007131 | 1570.62 | 2023-05-13 21:34:21 | -0.0003172 | -1.4073 | -3099.7444 | 0 | 关闭
5918 | 8 | 3 | 恒流放电 | 02:10:00 | 40:48:43 | -0.152 | 2.0864 | 0.3293 | 725.37 | 0 | 0 | 0.3293 | 725.37 | 0.0007157 | 1576.45 | 0 | 0 | 0.0007157 | 1576.45 | 2023-05-13 21:34:51 | -0.0003171 | -1.5831 | -3487.0901 | 0 | 关闭
5919 | 8 | 3 | 恒流放电 | 02:10:30 | 40:49:13 | -0.152 | 2.0855 | 0.3306 | 728.16 | 0 | 0 | 0.3306 | 728.16 | 0.0007183 | 1582.27 | 0 | 0 | 0.0007183 | 1582.27 | 2023-05-13 21:35:21 | -0.000317 | -1.4073 | -3099.7444 | 0 | 关闭
5920 | 8 | 3 | 恒流放电 | 02:11:00 | 40:49:43 | -0.152 | 2.0847 | 0.3318 | 730.95 | 0 | 0 | 0.3318 | 730.95 | 0.000721 | 1588.08 | 0 | 0 | 0.000721 | 1588.08 | 2023-05-13 21:35:51 | -0.0003169 | -1.5832 | -3487.2736 | 0 | 关闭
5921 | 8 | 3 | 恒流放电 | 02:11:30 | 40:50:13 | -0.152 | 2.0838 | 0.3331 | 733.74 | 0 | 0 | 0.3331 | 733.74 | 0.0007236 | 1593.9 | 0 | 0 | 0.0007236 | 1593.9 | 2023-05-13 21:36:21 | -0.0003167 | -1.4072 | -3099.6356 | 0 | 关闭
5922 | 8 | 3 | 恒流放电 | 02:12:00 | 40:50:43 | -0.152 | 2.0828 | 0.3344 | 736.53 | 0 | 0 | 0.3344 | 736.53 | 0.0007263 | 1599.71 | 0 | 0 | 0.0007263 | 1599.71 | 2023-05-13 21:36:51 | -0.0003166 | -1.2665 | -2789.721 | 0 | 关闭
5923 | 8 | 3 | 恒流放电 | 02:12:30 | 40:51:13 | -0.152 | 2.0819 | 0.3356 | 739.32 | 0 | 0 | 0.3356 | 739.32 | 0.0007289 | 1605.52 | 0 | 0 | 0.0007289 | 1605.52 | 2023-05-13 21:37:21 | -0.0003164 | -1.4073 | -3099.7444 | 0 | 关闭
5924 | 8 | 3 | 恒流放电 | 02:13:00 | 40:51:43 | -0.152 | 2.081 | 0.3369 | 742.11 | 0 | 0 | 0.3369 | 742.11 | 0.0007315 | 1611.32 | 0 | 0 | 0.0007315 | 1611.32 | 2023-05-13 21:37:51 | -0.0003163 | -1.4073 | -3099.7988 | 0 | 关闭
5925 | 8 | 3 | 恒流放电 | 02:13:30 | 40:52:13 | -0.152 | 2.08 | 0.3382 | 744.9 | 0 | 0 | 0.3382 | 744.9 | 0.0007342 | 1617.13 | 0 | 0 | 0.0007342 | 1617.13 | 2023-05-13 21:38:21 | -0.0003161 | -1.2666 | -2789.7699 | 0 | 关闭
5926 | 8 | 3 | 恒流放电 | 02:14:00 | 40:52:43 | -0.152 | 2.0788 | 0.3394 | 747.69 | 0 | 0 | 0.3394 | 747.69 | 0.0007368 | 1622.93 | 0 | 0 | 0.0007368 | 1622.93 | 2023-05-13 21:38:51 | -0.000316 | -1.0555 | -2324.8491 | 0 | 关闭
5927 | 8 | 3 | 恒流放电 | 02:14:30 | 40:53:13 | -0.152 | 2.0774 | 0.3407 | 750.47 | 0 | 0 | 0.3407 | 750.47 | 0.0007394 | 1628.73 | 0 | 0 | 0.0007394 | 1628.73 | 2023-05-13 21:39:21 | -0.0003157 | -0.9047 | -1992.6928 | 0 | 关闭
5928 | 8 | 3 | 恒流放电 | 02:15:00 | 40:53:43 | -0.152 | 2.0759 | 0.342 | 753.26 | 0 | 0 | 0.342 | 753.26 | 0.0007421 | 1634.52 | 0 | 0 | 0.0007421 | 1634.52 | 2023-05-13 21:39:51 | -0.0003155 | -0.8444 | -1859.8793 | 0 | 关闭
5929 | 8 | 3 | 恒流放电 | 02:15:30 | 40:54:13 | -0.152 | 2.0743 | 0.3432 | 756.05 | 0 | 0 | 0.3432 | 756.05 | 0.0007447 | 1640.31 | 0 | 0 | 0.0007447 | 1640.31 | 2023-05-13 21:40:21 | -0.0003153 | -0.7916 | -1743.545 | 0 | 关闭
5930 | 8 | 3 | 恒流放电 | 02:16:00 | 40:54:43 | -0.152 | 2.0728 | 0.3445 | 758.84 | 0 | 0 | 0.3445 | 758.84 | 0.0007473 | 1646.09 | 0 | 0 | 0.0007473 | 1646.09 | 2023-05-13 21:40:51 | -0.000315 | -0.8444 | -1859.8466 | 0 | 关闭
5931 | 8 | 3 | 恒流放电 | 02:16:30 | 40:55:13 | -0.152 | 2.0709 | 0.3458 | 761.63 | 0 | 0 | 0.3458 | 761.63 | 0.00075 | 1651.87 | 0 | 0 | 0.00075 | 1651.87 | 2023-05-13 21:41:21 | -0.0003148 | -0.6666 | -1468.3515 | 0 | 关闭
5932 | 8 | 3 | 恒流放电 | 02:17:00 | 40:55:43 | -0.152 | 2.0691 | 0.347 | 764.42 | 0 | 0 | 0.347 | 764.42 | 0.0007526 | 1657.65 | 0 | 0 | 0.0007526 | 1657.65 | 2023-05-13 21:41:51 | -0.0003145 | -0.7036 | -1549.8722 | 0 | 关闭
5933 | 8 | 3 | 恒流放电 | 02:17:30 | 40:56:13 | -0.152 | 2.0672 | 0.3483 | 767.21 | 0 | 0 | 0.3483 | 767.21 | 0.0007552 | 1663.42 | 0 | 0 | 0.0007552 | 1663.42 | 2023-05-13 21:42:21 | -0.0003142 | -0.6666 | -1468.3257 | 0 | 关闭
5934 | 8 | 3 | 恒流放电 | 02:18:00 | 40:56:43 | -0.152 | 2.0653 | 0.3496 | 770 | 0 | 0 | 0.3496 | 770 | 0.0007578 | 1669.18 | 0 | 0 | 0.0007578 | 1669.18 | 2023-05-13 21:42:51 | -0.0003139 | -0.6666 | -1468.2484 | 0 | 关闭
5935 | 8 | 3 | 恒流放电 | 02:18:30 | 40:57:13 | -0.152 | 2.0632 | 0.3508 | 772.79 | 0 | 0 | 0.3508 | 772.79 | 0.0007604 | 1674.94 | 0 | 0 | 0.0007604 | 1674.94 | 2023-05-13 21:43:21 | -0.0003136 | -0.6031 | -1328.4852 | 0 | 关闭
5936 | 8 | 3 | 恒流放电 | 02:19:00 | 40:57:43 | -0.152 | 2.0611 | 0.3521 | 775.58 | 0 | 0 | 0.3521 | 775.58 | 0.000763 | 1680.7 | 0 | 0 | 0.000763 | 1680.7 | 2023-05-13 21:43:51 | -0.0003133 | -0.6031 | -1328.4153 | 0 | 关闭
5937 | 8 | 3 | 恒流放电 | 02:19:30 | 40:58:13 | -0.152 | 2.0589 | 0.3534 | 778.37 | 0 | 0 | 0.3534 | 778.37 | 0.0007656 | 1686.44 | 0 | 0 | 0.0007656 | 1686.44 | 2023-05-13 21:44:21 | -0.0003129 | -0.5757 | -1268.0995 | 0 | 关闭
5938 | 8 | 3 | 恒流放电 | 02:20:00 | 40:58:43 | -0.152 | 2.0565 | 0.3546 | 781.16 | 0 | 0 | 0.3546 | 781.16 | 0.0007683 | 1692.18 | 0 | 0 | 0.0007683 | 1692.18 | 2023-05-13 21:44:51 | -0.0003125 | -0.5277 | -1162.3837 | 0 | 关闭
5939 | 8 | 3 | 恒流放电 | 02:20:30 | 40:59:13 | -0.152 | 2.054 | 0.3559 | 783.95 | 0 | 0 | 0.3559 | 783.95 | 0.0007709 | 1697.92 | 0 | 0 | 0.0007709 | 1697.92 | 2023-05-13 21:45:21 | -0.0003122 | -0.5066 | -1115.9276 | 0 | 关闭
5940 | 8 | 3 | 恒流放电 | 02:21:00 | 40:59:43 | -0.152 | 2.0513 | 0.3572 | 786.74 | 0 | 0 | 0.3572 | 786.74 | 0.0007735 | 1703.64 | 0 | 0 | 0.0007735 | 1703.64 | 2023-05-13 21:45:51 | -0.0003118 | -0.4691 | -1033.2119 | 0 | 关闭
5941 | 8 | 3 | 恒流放电 | 02:21:30 | 41:00:13 | -0.152 | 2.0483 | 0.3584 | 789.53 | 0 | 0 | 0.3584 | 789.53 | 0.0007761 | 1709.36 | 0 | 0 | 0.0007761 | 1709.36 | 2023-05-13 21:46:21 | -0.0003113 | -0.4222 | -929.907 | 0 | 关闭
5942 | 8 | 3 | 恒流放电 | 02:22:00 | 41:00:43 | -0.152 | 2.0451 | 0.3597 | 792.32 | 0 | 0 | 0.3597 | 792.32 | 0.0007786 | 1715.07 | 0 | 0 | 0.0007786 | 1715.07 | 2023-05-13 21:46:51 | -0.0003108 | -0.3958 | -871.8337 | 0 | 关闭
5943 | 8 | 3 | 恒流放电 | 02:22:30 | 41:01:13 | -0.152 | 2.0415 | 0.361 | 795.11 | 0 | 0 | 0.361 | 795.11 | 0.0007812 | 1720.77 | 0 | 0 | 0.0007812 | 1720.77 | 2023-05-13 21:47:21 | -0.0003103 | -0.3518 | -774.9497 | 0 | 关闭
5944 | 8 | 3 | 恒流放电 | 02:23:00 | 41:01:43 | -0.152 | 2.0374 | 0.3622 | 797.9 | 0 | 0 | 0.3622 | 797.9 | 0.0007838 | 1726.46 | 0 | 0 | 0.0007838 | 1726.46 | 2023-05-13 21:47:51 | -0.0003097 | -0.309 | -680.5391 | 0 | 关闭
5945 | 8 | 3 | 恒流放电 | 02:23:30 | 41:02:13 | -0.152 | 2.0319 | 0.3635 | 800.69 | 0 | 0 | 0.3635 | 800.69 | 0.0007864 | 1732.14 | 0 | 0 | 0.0007864 | 1732.14 | 2023-05-13 21:48:21 | -0.0003088 | -0.2303 | -507.3021 | 0 | 关闭
5946 | 8 | 3 | 恒流放电 | 02:24:00 | 41:02:43 | -0.152 | 2.0258 | 0.3648 | 803.48 | 0 | 0 | 0.3648 | 803.48 | 0.000789 | 1737.8 | 0 | 0 | 0.000789 | 1737.8 | 2023-05-13 21:48:51 | -0.0003079 | -0.2076 | -457.3393 | 0 | 关闭
5947 | 8 | 3 | 恒流放电 | 02:24:30 | 41:03:13 | -0.152 | 2.0188 | 0.366 | 806.27 | 0 | 0 | 0.366 | 806.27 | 0.0007915 | 1743.44 | 0 | 0 | 0.0007915 | 1743.44 | 2023-05-13 21:49:21 | -0.0003068 | -0.1809 | -398.5386 | 0 | 关闭
5948 | 8 | 3 | 恒流放电 | 02:25:00 | 41:03:43 | -0.152 | 2.0108 | 0.3673 | 809.06 | 0 | 0 | 0.3673 | 809.06 | 0.0007941 | 1749.06 | 0 | 0 | 0.0007941 | 1749.06 | 2023-05-13 21:49:51 | -0.0003056 | -0.1583 | -348.7151 | 0 | 关闭
5949 | 8 | 3 | 恒流放电 | 02:25:29 | 41:04:12 | -0.152 | 2.0008 | 0.3686 | 811.82 | 0 | 0 | 0.3686 | 811.82 | 0.0007966 | 1754.6 | 0 | 0 | 0.0007966 | 1754.6 | 2023-05-13 21:50:21 | -0.0003041 | -0.1254 | -276.1821 | 0 | 关闭
5950 | 8 | 3 | 恒流放电 | 02:25:30 | 41:04:13 | -0.152 | 2.0006 | 0.3686 | 811.85 | 0 | 0 | 0.3686 | 811.85 | 0.0007966 | 1754.66 | 0 | 0 | 0.0007966 | 1754.66 | 2023-05-13 21:50:21 | -0.0003041 | -0.0632 | -139.256 | 0 | 关闭
5951 | 8 | 3 | 恒流放电 | 02:25:56 | 41:04:39 | -0.152 | 1.9906 | 0.3697 | 814.3 | 0 | 0 | 0.3697 | 814.3 | 0.0007988 | 1759.54 | 0 | 0 | 0.0007988 | 1759.54 | 2023-05-13 21:50:47 | -0.0003026 | -0.111 | -244.5766 | 0 | 关闭
5952 | 8 | 3 | 恒流放电 | 02:26:00 | 41:04:43 | -0.152 | 1.9891 | 0.3698 | 814.64 | 0 | 0 | 0.3698 | 814.64 | 0.0007991 | 1760.22 | 0 | 0 | 0.0007991 | 1760.22 | 2023-05-13 21:50:51 | -0.0003023 | -0.1041 | -229.4012 | 0 | 关闭
5953 | 8 | 3 | 恒流放电 | 02:26:23 | 41:05:06 | -0.152 | 1.9791 | 0.3708 | 816.84 | 0 | 0 | 0.3708 | 816.84 | 0.0008011 | 1764.6 | 0 | 0 | 0.0008011 | 1764.6 | 2023-05-13 21:51:15 | -0.0003008 | -0.1001 | -220.3818 | 0 | 关闭
5954 | 8 | 3 | 恒流放电 | 02:26:30 | 41:05:13 | -0.152 | 1.9765 | 0.3711 | 817.43 | 0 | 0 | 0.3711 | 817.43 | 0.0008017 | 1765.76 | 0 | 0 | 0.0008017 | 1765.76 | 2023-05-13 21:51:21 | -0.0003004 | -0.1023 | -225.3285 | 0 | 关闭
5955 | 8 | 3 | 恒流放电 | 02:26:52 | 41:05:35 | -0.152 | 1.9665 | 0.3721 | 819.55 | 0 | 0 | 0.3721 | 819.55 | 0.0008036 | 1769.94 | 0 | 0 | 0.0008036 | 1769.94 | 2023-05-13 21:51:44 | -0.0002989 | -0.0963 | -212.0166 | 0 | 关闭
5956 | 8 | 3 | 恒流放电 | 02:27:00 | 41:05:43 | -0.152 | 1.9634 | 0.3724 | 820.22 | 0 | 0 | 0.3724 | 820.22 | 0.0008041 | 1771.25 | 0 | 0 | 0.0008041 | 1771.25 | 2023-05-13 21:51:51 | -0.0002984 | -0.0981 | -215.9853 | 0 | 关闭
5957 | 8 | 3 | 恒流放电 | 02:27:23 | 41:06:06 | -0.152 | 1.9534 | 0.3734 | 822.37 | 0 | 0 | 0.3734 | 822.37 | 0.0008061 | 1775.46 | 0 | 0 | 0.0008061 | 1775.46 | 2023-05-13 21:52:14 | -0.0002969 | -0.0975 | -214.8067 | 0 | 关闭
5958 | 8 | 3 | 恒流放电 | 02:27:30 | 41:06:13 | -0.152 | 1.9504 | 0.3736 | 823.01 | 0 | 0 | 0.3736 | 823.01 | 0.0008066 | 1776.71 | 0 | 0 | 0.0008066 | 1776.71 | 2023-05-13 21:52:21 | -0.0002964 | -0.0971 | -213.8359 | 0 | 关闭
5959 | 8 | 3 | 恒流放电 | 02:27:52 | 41:06:36 | -0.152 | 1.9404 | 0.3746 | 825.14 | 0 | 0 | 0.3746 | 825.14 | 0.0008085 | 1780.85 | 0 | 0 | 0.0008085 | 1780.85 | 2023-05-13 21:52:44 | -0.0002949 | -0.0967 | -212.9613 | 0 | 关闭
5960 | 8 | 3 | 恒流放电 | 02:28:00 | 41:06:43 | -0.152 | 1.9373 | 0.3749 | 825.8 | 0 | 0 | 0.3749 | 825.8 | 0.0008091 | 1782.13 | 0 | 0 | 0.0008091 | 1782.13 | 2023-05-13 21:52:51 | -0.0002944 | -0.0967 | -212.9695 | 0 | 关闭
5961 | 8 | 3 | 恒流放电 | 02:28:23 | 41:07:06 | -0.152 | 1.9273 | 0.3759 | 827.94 | 0 | 0 | 0.3759 | 827.94 | 0.000811 | 1786.27 | 0 | 0 | 0.000811 | 1786.27 | 2023-05-13 21:53:14 | -0.0002929 | -0.0971 | -213.8913 | 0 | 关闭
5962 | 8 | 3 | 恒流放电 | 02:28:30 | 41:07:13 | -0.152 | 1.9243 | 0.3762 | 828.59 | 0 | 0 | 0.3762 | 828.59 | 0.0008115 | 1787.52 | 0 | 0 | 0.0008115 | 1787.52 | 2023-05-13 21:53:21 | -0.0002925 | -0.0985 | -216.9359 | 0 | 关闭
5963 | 8 | 3 | 恒流放电 | 02:28:52 | 41:07:35 | -0.152 | 1.9143 | 0.3771 | 830.69 | 0 | 0 | 0.3771 | 830.69 | 0.0008134 | 1791.55 | 0 | 0 | 0.0008134 | 1791.55 | 2023-05-13 21:53:43 | -0.000291 | -0.0954 | -210.1615 | 0 | 关闭
5964 | 8 | 3 | 恒流放电 | 02:29:00 | 41:07:43 | -0.152 | 1.911 | 0.3774 | 831.38 | 0 | 0 | 0.3774 | 831.38 | 0.000814 | 1792.87 | 0 | 0 | 0.000814 | 1792.87 | 2023-05-13 21:53:51 | -0.0002904 | -0.0947 | -208.5466 | 0 | 关闭
5965 | 8 | 3 | 恒流放电 | 02:29:22 | 41:08:05 | -0.152 | 1.901 | 0.3784 | 833.45 | 0 | 0 | 0.3784 | 833.45 | 0.0008158 | 1796.82 | 0 | 0 | 0.0008158 | 1796.82 | 2023-05-13 21:54:13 | -0.0002889 | -0.0941 | -207.3715 | 0 | 关闭
5966 | 8 | 3 | 恒流放电 | 02:29:30 | 41:08:13 | -0.152 | 1.8976 | 0.3787 | 834.17 | 0 | 0 | 0.3787 | 834.17 | 0.0008164 | 1798.18 | 0 | 0 | 0.0008164 | 1798.18 | 2023-05-13 21:54:21 | -0.0002884 | -0.0956 | -210.59 | 0 | 关闭
5967 | 8 | 3 | 恒流放电 | 02:29:52 | 41:08:35 | -0.152 | 1.8876 | 0.3796 | 836.22 | 0 | 0 | 0.3796 | 836.22 | 0.0008181 | 1802.07 | 0 | 0 | 0.0008181 | 1802.07 | 2023-05-13 21:54:43 | -0.0002869 | -0.0933 | -205.5115 | 0 | 关闭
5968 | 8 | 3 | 恒流放电 | 02:30:00 | 41:08:43 | -0.152 | 1.884 | 0.38 | 836.96 | 0 | 0 | 0.38 | 836.96 | 0.0008188 | 1803.46 | 0 | 0 | 0.0008188 | 1803.46 | 2023-05-13 21:54:51 | -0.0002863 | -0.0927 | -204.0844 | 0 | 关闭
5969 | 8 | 3 | 恒流放电 | 02:30:22 | 41:09:05 | -0.152 | 1.874 | 0.3809 | 839.02 | 0 | 0 | 0.3809 | 839.02 | 0.0008205 | 1807.33 | 0 | 0 | 0.0008205 | 1807.33 | 2023-05-13 21:55:13 | -0.0002848 | -0.0937 | -206.4317 | 0 | 关闭
5970 | 8 | 3 | 恒流放电 | 02:30:30 | 41:09:13 | -0.152 | 1.8706 | 0.3812 | 839.75 | 0 | 0 | 0.3812 | 839.75 | 0.0008211 | 1808.69 | 0 | 0 | 0.0008211 | 1808.69 | 2023-05-13 21:55:21 | -0.0002843 | -0.0969 | -213.3541 | 0 | 关闭
5971 | 8 | 3 | 恒流放电 | 02:30:52 | 41:09:35 | -0.152 | 1.8606 | 0.3822 | 841.8 | 0 | 0 | 0.3822 | 841.8 | 0.0008229 | 1812.53 | 0 | 0 | 0.0008229 | 1812.53 | 2023-05-13 21:55:43 | -0.0002828 | -0.0933 | -205.5017 | 0 | 关闭
5972 | 8 | 3 | 恒流放电 | 02:31:00 | 41:09:43 | -0.152 | 1.8571 | 0.3825 | 842.54 | 0 | 0 | 0.3825 | 842.54 | 0.0008235 | 1813.89 | 0 | 0 | 0.0008235 | 1813.89 | 2023-05-13 21:55:51 | -0.0002822 | -0.0953 | -209.9154 | 0 | 关闭
5973 | 8 | 3 | 恒流放电 | 02:31:22 | 41:10:05 | -0.152 | 1.8471 | 0.3835 | 844.64 | 0 | 0 | 0.3835 | 844.64 | 0.0008253 | 1817.78 | 0 | 0 | 0.0008253 | 1817.78 | 2023-05-13 21:56:13 | -0.0002807 | -0.0954 | -210.1615 | 0 | 关闭
5974 | 8 | 3 | 恒流放电 | 02:31:30 | 41:10:13 | -0.152 | 1.8438 | 0.3838 | 845.33 | 0 | 0 | 0.3838 | 845.33 | 0.0008259 | 1819.05 | 0 | 0 | 0.0008259 | 1819.05 | 2023-05-13 21:56:21 | -0.0002802 | -0.0947 | -208.5169 | 0 | 关闭
5975 | 8 | 3 | 恒流放电 | 02:31:51 | 41:10:34 | -0.152 | 1.8338 | 0.3847 | 847.35 | 0 | 0 | 0.3847 | 847.35 | 0.0008275 | 1822.78 | 0 | 0 | 0.0008275 | 1822.78 | 2023-05-13 21:56:43 | -0.0002787 | -0.092 | -202.7215 | 0 | 关闭
5976 | 8 | 3 | 恒流放电 | 02:32:00 | 41:10:43 | -0.152 | 1.8301 | 0.385 | 848.12 | 0 | 0 | 0.385 | 848.12 | 0.0008282 | 1824.18 | 0 | 0 | 0.0008282 | 1824.18 | 2023-05-13 21:56:51 | -0.0002782 | -0.0936 | -206.0827 | 0 | 关闭
5977 | 8 | 3 | 恒流放电 | 02:32:20 | 41:11:03 | -0.152 | 1.8201 | 0.3859 | 850.05 | 0 | 0 | 0.3859 | 850.05 | 0.0008298 | 1827.71 | 0 | 0 | 0.0008298 | 1827.71 | 2023-05-13 21:57:12 | -0.0002766 | -0.0878 | -193.4214 | 0 | 关闭
5978 | 8 | 3 | 恒流放电 | 02:32:30 | 41:11:13 | -0.152 | 1.8157 | 0.3863 | 850.91 | 0 | 0 | 0.3863 | 850.91 | 0.0008305 | 1829.26 | 0 | 0 | 0.0008305 | 1829.26 | 2023-05-13 21:57:21 | -0.000276 | -0.0883 | -194.4556 | 0 | 关闭
5979 | 8 | 3 | 恒流放电 | 02:32:49 | 41:11:32 | -0.152 | 1.8057 | 0.3871 | 852.75 | 0 | 0 | 0.3871 | 852.75 | 0.000832 | 1832.6 | 0 | 0 | 0.000832 | 1832.6 | 2023-05-13 21:57:41 | -0.0002744 | -0.0836 | -184.1214 | 0 | 关闭
5980 | 8 | 3 | 恒流放电 | 02:33:00 | 41:11:43 | -0.152 | 1.8006 | 0.3876 | 853.7 | 0 | 0 | 0.3876 | 853.7 | 0.0008328 | 1834.31 | 0 | 0 | 0.0008328 | 1834.31 | 2023-05-13 21:57:51 | -0.0002737 | -0.0844 | -185.9626 | 0 | 关闭
5981 | 8 | 3 | 恒流放电 | 02:33:20 | 41:12:03 | -0.152 | 1.7906 | 0.3884 | 855.57 | 0 | 0 | 0.3884 | 855.57 | 0.0008343 | 1837.67 | 0 | 0 | 0.0008343 | 1837.67 | 2023-05-13 21:58:11 | -0.0002722 | -0.0849 | -186.9114 | 0 | 关闭
5982 | 8 | 3 | 恒流放电 | 02:33:30 | 41:12:13 | -0.152 | 1.7855 | 0.3888 | 856.49 | 0 | 0 | 0.3888 | 856.49 | 0.000835 | 1839.31 | 0 | 0 | 0.000835 | 1839.31 | 2023-05-13 21:58:21 | -0.0002714 | -0.082 | -180.5112 | 0 | 关闭
5983 | 8 | 3 | 恒流放电 | 02:33:48 | 41:12:32 | -0.152 | 1.7755 | 0.3896 | 858.24 | 0 | 0 | 0.3896 | 858.24 | 0.0008365 | 1842.44 | 0 | 0 | 0.0008365 | 1842.44 | 2023-05-13 21:58:40 | -0.0002698 | -0.0798 | -175.7416 | 0 | 关闭
5984 | 8 | 3 | 恒流放电 | 02:34:00 | 41:12:43 | -0.152 | 1.7698 | 0.3901 | 859.28 | 0 | 0 | 0.3901 | 859.28 | 0.0008373 | 1844.27 | 0 | 0 | 0.0008373 | 1844.27 | 2023-05-13 21:58:51 | -0.000269 | -0.0822 | -181.1234 | 0 | 关闭
5985 | 8 | 3 | 恒流放电 | 02:34:18 | 41:13:01 | -0.152 | 1.7598 | 0.3909 | 861.01 | 0 | 0 | 0.3909 | 861.01 | 0.0008387 | 1847.34 | 0 | 0 | 0.0008387 | 1847.34 | 2023-05-13 21:59:10 | -0.0002675 | -0.0789 | -173.8815 | 0 | 关闭
5986 | 8 | 3 | 恒流放电 | 02:34:30 | 41:13:13 | -0.152 | 1.7538 | 0.3914 | 862.07 | 0 | 0 | 0.3914 | 862.07 | 0.0008395 | 1849.18 | 0 | 0 | 0.0008395 | 1849.18 | 2023-05-13 21:59:21 | -0.0002666 | -0.0795 | -175.1346 | 0 | 关闭
5987 | 8 | 3 | 恒流放电 | 02:34:48 | 41:13:31 | -0.152 | 1.7438 | 0.3922 | 863.79 | 0 | 0 | 0.3922 | 863.79 | 0.0008409 | 1852.19 | 0 | 0 | 0.0008409 | 1852.19 | 2023-05-13 21:59:39 | -0.000265 | -0.0781 | -172.0215 | 0 | 关闭
5988 | 8 | 3 | 恒流放电 | 02:35:00 | 41:13:43 | -0.152 | 1.7377 | 0.3926 | 864.86 | 0 | 0 | 0.3926 | 864.86 | 0.0008417 | 1854.05 | 0 | 0 | 0.0008417 | 1854.05 | 2023-05-13 21:59:51 | -0.0002641 | -0.0796 | -175.3127 | 0 | 关闭
5989 | 8 | 3 | 恒流放电 | 02:35:19 | 41:14:02 | -0.152 | 1.7277 | 0.3934 | 866.62 | 0 | 0 | 0.3934 | 866.62 | 0.0008431 | 1857.12 | 0 | 0 | 0.0008431 | 1857.12 | 2023-05-13 22:00:10 | -0.0002626 | -0.0802 | -176.6716 | 0 | 关闭
5990 | 8 | 3 | 恒流放电 | 02:35:30 | 41:14:13 | -0.152 | 1.7218 | 0.3939 | 867.64 | 0 | 0 | 0.3939 | 867.64 | 0.0008439 | 1858.88 | 0 | 0 | 0.0008439 | 1858.88 | 2023-05-13 22:00:21 | -0.0002617 | -0.0787 | -173.3576 | 0 | 关闭
5991 | 8 | 3 | 恒流放电 | 02:35:48 | 41:14:31 | -0.152 | 1.7118 | 0.3947 | 869.35 | 0 | 0 | 0.3947 | 869.35 | 0.0008453 | 1861.8 | 0 | 0 | 0.0008453 | 1861.8 | 2023-05-13 22:00:39 | -0.0002602 | -0.0773 | -170.1713 | 0 | 关闭
5992 | 8 | 3 | 恒流放电 | 02:36:00 | 41:14:43 | -0.152 | 1.7057 | 0.3952 | 870.43 | 0 | 0 | 0.3952 | 870.43 | 0.0008461 | 1863.66 | 0 | 0 | 0.0008461 | 1863.66 | 2023-05-13 22:00:51 | -0.0002592 | -0.081 | -178.3459 | 0 | 关闭
5993 | 8 | 3 | 恒流放电 | 02:36:11 | 41:14:54 | -0.152 | 1.7 | 0.3957 | 871.48 | 0 | 0 | 0.3957 | 871.48 | 0.0008469 | 1865.43 | 0 | 0 | 0.0008469 | 1865.43 | 2023-05-13 22:01:02 | -0.0002583 | -0.0829 | -182.7035 | 0 | 关闭
5994 | 8 | 4 | 搁置 | 00:00:00 | 41:14:54 | 0 | 1.7097 | 0 | 0 | 0 | 0 | 0 | 0 | 0 | 0 | 0 | 0 | 0 | 0 | 2023-05-13 22:01:02 | 0 | 0 | 0 | 0 | 关闭
5995 | 8 | 4 | 搁置 | 00:00:00 | 41:14:54 | 0 | 1.7198 | 0 | 0 | 0 | 0 | 0 | 0 | 0 | 0 | 0 | 0 | 0 | 0 | 2023-05-13 22:01:02 | 0 | 0 | 0 | 0 | 关闭
5996 | 8 | 4 | 搁置 | 00:00:00 | 41:14:54 | 0 | 1.7322 | 0 | 0 | 0 | 0 | 0 | 0 | 0 | 0 | 0 | 0 | 0 | 0 | 2023-05-13 22:01:03 | 0 | 0 | 0 | 0 | 关闭
5997 | 8 | 4 | 搁置 | 00:00:00 | 41:14:55 | 0 | 1.7452 | 0 | 0 | 0 | 0 | 0 | 0 | 0 | 0 | 0 | 0 | 0 | 0 | 2023-05-13 22:01:03 | 0 | 0 | 0 | 0 | 关闭
5998 | 8 | 4 | 搁置 | 00:00:01 | 41:14:55 | 0 | 1.7569 | 0 | 0 | 0 | 0 | 0 | 0 | 0 | 0 | 0 | 0 | 0 | 0 | 2023-05-13 22:01:03 | 0 | 0 | 0 | 0 | 关闭
5999 | 8 | 4 | 搁置 | 00:00:01 | 41:14:55 | 0 | 1.7688 | 0 | 0 | 0 | 0 | 0 | 0 | 0 | 0 | 0 | 0 | 0 | 0 | 2023-05-13 22:01:04 | 0 | 0 | 0 | 0 | 关闭
6000 | 8 | 4 | 搁置 | 00:00:01 | 41:14:56 | 0 | 1.7802 | 0 | 0 | 0 | 0 | 0 | 0 | 0 | 0 | 0 | 0 | 0 | 0 | 2023-05-13 22:01:04 | 0 | 0 | 0 | 0 | 关闭
6001 | 8 | 4 | 搁置 | 00:00:02 | 41:14:56 | 0 | 1.7915 | 0 | 0 | 0 | 0 | 0 | 0 | 0 | 0 | 0 | 0 | 0 | 0 | 2023-05-13 22:01:05 | 0 | 0 | 0 | 0 | 关闭
6002 | 8 | 4 | 搁置 | 00:00:02 | 41:14:57 | 0 | 1.8025 | 0 | 0 | 0 | 0 | 0 | 0 | 0 | 0 | 0 | 0 | 0 | 0 | 2023-05-13 22:01:05 | 0 | 0 | 0 | 0 | 关闭
6003 | 8 | 4 | 搁置 | 00:00:03 | 41:14:57 | 0 | 1.8137 | 0 | 0 | 0 | 0 | 0 | 0 | 0 | 0 | 0 | 0 | 0 | 0 | 2023-05-13 22:01:06 | 0 | 0 | 0 | 0 | 关闭
6004 | 8 | 4 | 搁置 | 00:00:04 | 41:14:58 | 0 | 1.8244 | 0 | 0 | 0 | 0 | 0 | 0 | 0 | 0 | 0 | 0 | 0 | 0 | 2023-05-13 22:01:06 | 0 | 0 | 0 | 0 | 关闭
6005 | 8 | 4 | 搁置 | 00:00:04 | 41:14:59 | 0 | 1.8355 | 0 | 0 | 0 | 0 | 0 | 0 | 0 | 0 | 0 | 0 | 0 | 0 | 2023-05-13 22:01:07 | 0 | 0 | 0 | 0 | 关闭
6006 | 8 | 4 | 搁置 | 00:00:05 | 41:14:59 | 0 | 1.8465 | 0 | 0 | 0 | 0 | 0 | 0 | 0 | 0 | 0 | 0 | 0 | 0 | 2023-05-13 22:01:08 | 0 | 0 | 0 | 0 | 关闭
6007 | 8 | 4 | 搁置 | 00:00:06 | 41:15:00 | 0 | 1.8572 | 0 | 0 | 0 | 0 | 0 | 0 | 0 | 0 | 0 | 0 | 0 | 0 | 2023-05-13 22:01:09 | 0 | 0 | 0 | 0 | 关闭
6008 | 8 | 4 | 搁置 | 00:00:07 | 41:15:01 | 0 | 1.8682 | 0 | 0 | 0 | 0 | 0 | 0 | 0 | 0 | 0 | 0 | 0 | 0 | 2023-05-13 22:01:09 | 0 | 0 | 0 | 0 | 关闭
6009 | 8 | 4 | 搁置 | 00:00:08 | 41:15:02 | 0 | 1.8782 | 0 | 0 | 0 | 0 | 0 | 0 | 0 | 0 | 0 | 0 | 0 | 0 | 2023-05-13 22:01:10 | 0 | 0 | 0 | 0 | 关闭
6010 | 8 | 4 | 搁置 | 00:00:09 | 41:15:03 | 0 | 1.8884 | 0 | 0 | 0 | 0 | 0 | 0 | 0 | 0 | 0 | 0 | 0 | 0 | 2023-05-13 22:01:11 | 0 | 0 | 0 | 0 | 关闭
6011 | 8 | 4 | 搁置 | 00:00:10 | 41:15:04 | 0 | 1.8987 | 0 | 0 | 0 | 0 | 0 | 0 | 0 | 0 | 0 | 0 | 0 | 0 | 2023-05-13 22:01:12 | 0 | 0 | 0 | 0 | 关闭
6012 | 8 | 4 | 搁置 | 00:00:11 | 41:15:05 | 0 | 1.9091 | 0 | 0 | 0 | 0 | 0 | 0 | 0 | 0 | 0 | 0 | 0 | 0 | 2023-05-13 22:01:14 | 0 | 0 | 0 | 0 | 关闭
6013 | 8 | 4 | 搁置 | 00:00:12 | 41:15:07 | 0 | 1.9196 | 0 | 0 | 0 | 0 | 0 | 0 | 0 | 0 | 0 | 0 | 0 | 0 | 2023-05-13 22:01:15 | 0 | 0 | 0 | 0 | 关闭
6014 | 8 | 4 | 搁置 | 00:00:14 | 41:15:08 | 0 | 1.9298 | 0 | 0 | 0 | 0 | 0 | 0 | 0 | 0 | 0 | 0 | 0 | 0 | 2023-05-13 22:01:16 | 0 | 0 | 0 | 0 | 关闭
6015 | 8 | 4 | 搁置 | 00:00:15 | 41:15:10 | 0 | 1.9406 | 0 | 0 | 0 | 0 | 0 | 0 | 0 | 0 | 0 | 0 | 0 | 0 | 2023-05-13 22:01:18 | 0 | 0 | 0 | 0 | 关闭
6016 | 8 | 4 | 搁置 | 00:00:17 | 41:15:11 | 0 | 1.9508 | 0 | 0 | 0 | 0 | 0 | 0 | 0 | 0 | 0 | 0 | 0 | 0 | 2023-05-13 22:01:20 | 0 | 0 | 0 | 0 | 关闭
6017 | 8 | 4 | 搁置 | 00:00:19 | 41:15:13 | 0 | 1.9609 | 0 | 0 | 0 | 0 | 0 | 0 | 0 | 0 | 0 | 0 | 0 | 0 | 2023-05-13 22:01:21 | 0 | 0 | 0 | 0 | 关闭
6018 | 8 | 4 | 搁置 | 00:00:21 | 41:15:15 | 0 | 1.971 | 0 | 0 | 0 | 0 | 0 | 0 | 0 | 0 | 0 | 0 | 0 | 0 | 2023-05-13 22:01:23 | 0 | 0 | 0 | 0 | 关闭
6019 | 8 | 4 | 搁置 | 00:00:23 | 41:15:17 | 0 | 1.9813 | 0 | 0 | 0 | 0 | 0 | 0 | 0 | 0 | 0 | 0 | 0 | 0 | 2023-05-13 22:01:26 | 0 | 0 | 0 | 0 | 关闭
6020 | 8 | 4 | 搁置 | 00:00:25 | 41:15:20 | 0 | 1.9913 | 0 | 0 | 0 | 0 | 0 | 0 | 0 | 0 | 0 | 0 | 0 | 0 | 2023-05-13 22:01:28 | 0 | 0 | 0 | 0 | 关闭
6021 | 8 | 4 | 搁置 | 00:00:28 | 41:15:22 | 0 | 2.0013 | 0 | 0 | 0 | 0 | 0 | 0 | 0 | 0 | 0 | 0 | 0 | 0 | 2023-05-13 22:01:31 | 0 | 0 | 0 | 0 | 关闭
6022 | 8 | 4 | 搁置 | 00:00:30 | 41:15:24 | 0 | 2.0065 | 0 | 0 | 0 | 0 | 0 | 0 | 0 | 0 | 0 | 0 | 0 | 0 | 2023-05-13 22:01:32 | 0 | 0 | 0 | 0 | 关闭
6023 | 8 | 4 | 搁置 | 00:00:33 | 41:15:27 | 0 | 2.0167 | 0 | 0 | 0 | 0 | 0 | 0 | 0 | 0 | 0 | 0 | 0 | 0 | 2023-05-13 22:01:35 | 0 | 0 | 0 | 0 | 关闭
6024 | 8 | 4 | 搁置 | 00:00:36 | 41:15:30 | 0 | 2.0267 | 0 | 0 | 0 | 0 | 0 | 0 | 0 | 0 | 0 | 0 | 0 | 0 | 2023-05-13 22:01:39 | 0 | 0 | 0 | 0 | 关闭
6025 | 8 | 4 | 搁置 | 00:00:40 | 41:15:34 | 0 | 2.0368 | 0 | 0 | 0 | 0 | 0 | 0 | 0 | 0 | 0 | 0 | 0 | 0 | 2023-05-13 22:01:42 | 0 | 0 | 0 | 0 | 关闭
6026 | 8 | 4 | 搁置 | 00:00:44 | 41:15:38 | 0 | 2.0468 | 0 | 0 | 0 | 0 | 0 | 0 | 0 | 0 | 0 | 0 | 0 | 0 | 2023-05-13 22:01:46 | 0 | 0 | 0 | 0 | 关闭
6027 | 8 | 4 | 搁置 | 00:00:49 | 41:15:43 | 0 | 2.057 | 0 | 0 | 0 | 0 | 0 | 0 | 0 | 0 | 0 | 0 | 0 | 0 | 2023-05-13 22:01:51 | 0 | 0 | 0 | 0 | 关闭
6028 | 8 | 4 | 搁置 | 00:00:54 | 41:15:48 | 0 | 2.0671 | 0 | 0 | 0 | 0 | 0 | 0 | 0 | 0 | 0 | 0 | 0 | 0 | 2023-05-13 22:01:57 | 0 | 0 | 0 | 0 | 关闭
6029 | 8 | 4 | 搁置 | 00:01:00 | 41:15:54 | 0 | 2.0756 | 0 | 0 | 0 | 0 | 0 | 0 | 0 | 0 | 0 | 0 | 0 | 0 | 2023-05-13 22:02:02 | 0 | 0 | 0 | 0 | 关闭
6030 | 8 | 5 | 恒流充电 | 00:00:00 | 41:15:54 | 0.1519 | 2.0851 | 0 | 0 | 0 | 0 | 0 | 0 | 0 | 0 | 0 | 0 | 0 | 0 | 2023-05-13 22:02:02 | 0.0003167 | 0 | 0 | 0 | 关闭
6031 | 8 | 5 | 恒流充电 | 00:00:00 | 41:15:54 | 0.152 | 2.1043 | 0 | 0.04 | 0 | 0.04 | 0 | 0 | 0 | 0.08 | 0 | 0.08 | 0 | 0 | 2023-05-13 22:02:03 | 0.0003198 | 0.0009 | 1.9366 | 0 | 关闭
6032 | 8 | 5 | 恒流充电 | 00:00:00 | 41:15:54 | 0.152 | 2.1161 | 0 | 0.06 | 0 | 0.06 | 0 | 0 | 1e-07 | 0.12 | 1e-07 | 0.12 | 0 | 0 | 2023-05-13 22:02:03 | 0.0003216 | 0.0007 | 1.5758 | 0 | 关闭
6033 | 8 | 5 | 恒流充电 | 00:00:00 | 41:15:55 | 0.152 | 2.1305 | 0 | 0.08 | 0 | 0.08 | 0 | 0 | 1e-07 | 0.18 | 1e-07 | 0.18 | 0 | 0 | 2023-05-13 22:02:03 | 0.0003238 | 0.0009 | 1.9375 | 0 | 关闭
6034 | 8 | 5 | 恒流充电 | 00:00:01 | 41:15:55 | 0.152 | 2.1424 | 0.0001 | 0.11 | 0.0001 | 0.11 | 0 | 0 | 1e-07 | 0.24 | 1e-07 | 0.24 | 0 | 0 | 2023-05-13 22:02:03 | 0.0003256 | 0.0011 | 2.344 | 0 | 关闭
6035 | 8 | 5 | 恒流充电 | 00:00:01 | 41:15:55 | 0.152 | 2.1533 | 0.0001 | 0.14 | 0.0001 | 0.14 | 0 | 0 | 1e-07 | 0.3 | 1e-07 | 0.3 | 0 | 0 | 2023-05-13 22:02:04 | 0.0003273 | 0.0012 | 2.5596 | 0 | 关闭
6036 | 8 | 5 | 恒流充电 | 00:00:01 | 41:15:56 | 0.152 | 2.1639 | 0.0001 | 0.18 | 0.0001 | 0.18 | 0 | 0 | 2e-07 | 0.38 | 2e-07 | 0.38 | 0 | 0 | 2023-05-13 22:02:04 | 0.0003289 | 0.0016 | 3.5095 | 0 | 关闭
6037 | 8 | 5 | 恒流充电 | 00:00:02 | 41:15:56 | 0.152 | 2.175 | 0.0001 | 0.22 | 0.0001 | 0.22 | 0 | 0 | 2e-07 | 0.48 | 2e-07 | 0.48 | 0 | 0 | 2023-05-13 22:02:05 | 0.0003305 | 0.0019 | 4.1887 | 0 | 关闭
6038 | 8 | 5 | 恒流充电 | 00:00:03 | 41:15:57 | 0.152 | 2.1856 | 0.0001 | 0.29 | 0.0001 | 0.29 | 0 | 0 | 3e-07 | 0.62 | 3e-07 | 0.62 | 0 | 0 | 2023-05-13 22:02:05 | 0.0003322 | 0.0028 | 6.141 | 0 | 关闭
6039 | 8 | 5 | 恒流充电 | 00:00:04 | 41:15:58 | 0.152 | 2.1964 | 0.0002 | 0.38 | 0.0002 | 0.38 | 0 | 0 | 4e-07 | 0.82 | 4e-07 | 0.82 | 0 | 0 | 2023-05-13 22:02:06 | 0.0003338 | 0.0039 | 8.61 | 0 | 关闭
6040 | 8 | 5 | 恒流充电 | 00:00:05 | 41:15:59 | 0.152 | 2.2066 | 0.0002 | 0.51 | 0.0002 | 0.51 | 0 | 0 | 5e-07 | 1.11 | 5e-07 | 1.11 | 0 | 0 | 2023-05-13 22:02:08 | 0.0003354 | 0.0058 | 12.7636 | 0 | 关闭
6041 | 8 | 5 | 恒流充电 | 00:00:07 | 41:16:02 | 0.152 | 2.2168 | 0.0003 | 0.72 | 0.0003 | 0.72 | 0 | 0 | 7e-07 | 1.56 | 7e-07 | 1.56 | 0 | 0 | 2023-05-13 22:02:10 | 0.0003369 | 0.0091 | 20.0565 | 0 | 关闭
6042 | 8 | 5 | 恒流充电 | 00:00:11 | 41:16:05 | 0.152 | 2.227 | 0.0005 | 1.02 | 0.0005 | 1.02 | 0 | 0 | 1e-06 | 2.24 | 1e-06 | 2.24 | 0 | 0 | 2023-05-13 22:02:13 | 0.0003384 | 0.0137 | 30.0848 | 0 | 关闭
6043 | 8 | 5 | 恒流充电 | 00:00:15 | 41:16:10 | 0.152 | 2.2371 | 0.0007 | 1.48 | 0.0007 | 1.48 | 0 | 0 | 1.5e-06 | 3.26 | 1.5e-06 | 3.26 | 0 | 0 | 2023-05-13 22:02:18 | 0.00034 | 0.0205 | 45.1154 | 0 | 关闭
6044 | 8 | 5 | 恒流充电 | 00:00:23 | 41:16:17 | 0.152 | 2.2471 | 0.001 | 2.17 | 0.001 | 2.17 | 0 | 0 | 2.2e-06 | 4.8 | 2.2e-06 | 4.8 | 0 | 0 | 2023-05-13 22:02:26 | 0.0003415 | 0.0312 | 68.813 | 0 | 关闭
6045 | 8 | 5 | 恒流充电 | 00:00:30 | 41:16:24 | 0.152 | 2.2533 | 0.0013 | 2.79 | 0.0013 | 2.79 | 0 | 0 | 2.8e-06 | 6.21 | 2.8e-06 | 6.21 | 0 | 0 | 2023-05-13 22:02:32 | 0.0003425 | 0.0456 | 100.4867 | 0 | 关闭
6046 | 8 | 5 | 恒流充电 | 00:00:51 | 41:16:45 | 0.152 | 2.2633 | 0.0022 | 4.77 | 0.0022 | 4.77 | 0 | 0 | 4.8e-06 | 10.68 | 4.8e-06 | 10.68 | 0 | 0 | 2023-05-13 22:02:54 | 0.000344 | 0.0899 | 198.0672 | 0 | 关闭
6047 | 8 | 5 | 恒流充电 | 00:01:00 | 41:16:54 | 0.152 | 2.2649 | 0.0025 | 5.58 | 0.0025 | 5.58 | 0 | 0 | 5.7e-06 | 12.51 | 5.7e-06 | 12.51 | 0 | 0 | 2023-05-13 22:03:02 | 0.0003442 | 0.2296 | 505.629 | 0 | 关闭
6048 | 8 | 5 | 恒流充电 | 00:01:30 | 41:17:24 | 0.152 | 2.265 | 0.0038 | 8.37 | 0.0038 | 8.37 | 0 | 0 | 8.6e-06 | 18.83 | 8.6e-06 | 18.83 | 0 | 0 | 2023-05-13 22:03:32 | 0.0003442 | 12.6651 | 27896.6593 | 0 | 关闭
6049 | 8 | 5 | 恒流充电 | 00:02:00 | 41:17:54 | 0.152 | 2.2611 | 0.0051 | 11.16 | 0.0051 | 11.16 | 0 | 0 | 1.14e-05 | 25.15 | 1.14e-05 | 25.15 | 0 | 0 | 2023-05-13 22:04:02 | 0.0003437 | -0.3247 | -715.3084 | 0 | 关闭
6050 | 8 | 5 | 恒流充电 | 00:02:30 | 41:18:24 | 0.152 | 2.256 | 0.0063 | 13.95 | 0.0063 | 13.95 | 0 | 0 | 1.43e-05 | 31.45 | 1.43e-05 | 31.45 | 0 | 0 | 2023-05-13 22:04:32 | 0.0003429 | -0.2483 | -546.9993 | 0 | 关闭
6051 | 8 | 5 | 恒流充电 | 00:03:00 | 41:18:54 | 0.152 | 2.2507 | 0.0076 | 16.74 | 0.0076 | 16.74 | 0 | 0 | 1.71e-05 | 37.73 | 1.71e-05 | 37.73 | 0 | 0 | 2023-05-13 22:05:02 | 0.0003421 | -0.239 | -526.3601 | 0 | 关闭
6052 | 8 | 5 | 恒流充电 | 00:03:30 | 41:19:24 | 0.152 | 2.2458 | 0.0089 | 19.53 | 0.0089 | 19.53 | 0 | 0 | 2e-05 | 44.01 | 2e-05 | 44.01 | 0 | 0 | 2023-05-13 22:05:32 | 0.0003413 | -0.2585 | -569.3271 | 0 | 关闭
6053 | 8 | 5 | 恒流充电 | 00:04:00 | 41:19:54 | 0.152 | 2.2418 | 0.0101 | 22.32 | 0.0101 | 22.32 | 0 | 0 | 2.28e-05 | 50.27 | 2.28e-05 | 50.27 | 0 | 0 | 2023-05-13 22:06:02 | 0.0003407 | -0.3166 | -697.4241 | 0 | 关闭
6054 | 8 | 5 | 恒流充电 | 00:04:30 | 41:20:24 | 0.152 | 2.2382 | 0.0114 | 25.11 | 0.0114 | 25.11 | 0 | 0 | 2.57e-05 | 56.51 | 2.57e-05 | 56.51 | 0 | 0 | 2023-05-13 22:06:32 | 0.0003402 | -0.3518 | -774.9225 | 0 | 关闭
6055 | 8 | 5 | 恒流充电 | 00:05:00 | 41:20:54 | 0.152 | 2.2351 | 0.0127 | 27.9 | 0.0127 | 27.9 | 0 | 0 | 2.85e-05 | 62.75 | 2.85e-05 | 62.75 | 0 | 0 | 2023-05-13 22:07:02 | 0.0003397 | -0.4086 | -899.908 | 0 | 关闭
6056 | 8 | 5 | 恒流充电 | 00:05:30 | 41:21:24 | 0.152 | 2.2326 | 0.0139 | 30.69 | 0.0139 | 30.69 | 0 | 0 | 3.13e-05 | 68.99 | 3.13e-05 | 68.99 | 0 | 0 | 2023-05-13 22:07:32 | 0.0003393 | -0.5066 | -1115.8737 | 0 | 关闭
6057 | 8 | 5 | 恒流充电 | 00:06:00 | 41:21:54 | 0.152 | 2.2303 | 0.0152 | 33.48 | 0.0152 | 33.48 | 0 | 0 | 3.41e-05 | 75.21 | 3.41e-05 | 75.21 | 0 | 0 | 2023-05-13 22:08:02 | 0.000339 | -0.5507 | -1212.9089 | 0 | 关闭
6058 | 8 | 5 | 恒流充电 | 00:06:30 | 41:22:24 | 0.152 | 2.2282 | 0.0165 | 36.27 | 0.0165 | 36.27 | 0 | 0 | 3.7e-05 | 81.43 | 3.7e-05 | 81.43 | 0 | 0 | 2023-05-13 22:08:32 | 0.0003386 | -0.6031 | -1328.4211 | 0 | 关闭
6059 | 8 | 5 | 恒流充电 | 00:07:00 | 41:22:54 | 0.152 | 2.2266 | 0.0177 | 39.06 | 0.0177 | 39.06 | 0 | 0 | 3.98e-05 | 87.64 | 3.98e-05 | 87.64 | 0 | 0 | 2023-05-13 22:09:02 | 0.0003384 | -0.7916 | -1743.5336 | 0 | 关闭
6060 | 8 | 5 | 恒流充电 | 00:07:30 | 41:23:24 | 0.152 | 2.2252 | 0.019 | 41.85 | 0.019 | 41.85 | 0 | 0 | 4.26e-05 | 93.85 | 4.26e-05 | 93.85 | 0 | 0 | 2023-05-13 22:09:32 | 0.0003382 | -0.9047 | -1992.6229 | 0 | 关闭
6061 | 8 | 5 | 恒流充电 | 00:08:00 | 41:23:54 | 0.152 | 2.224 | 0.0203 | 44.63 | 0.0203 | 44.63 | 0 | 0 | 4.54e-05 | 100.06 | 4.54e-05 | 100.06 | 0 | 0 | 2023-05-13 22:10:02 | 0.000338 | -1.0554 | -2324.691 | 0 | 关闭
6062 | 8 | 5 | 恒流充电 | 00:08:30 | 41:24:24 | 0.152 | 2.2229 | 0.0215 | 47.42 | 0.0215 | 47.42 | 0 | 0 | 4.82e-05 | 106.26 | 4.82e-05 | 106.26 | 0 | 0 | 2023-05-13 22:10:32 | 0.0003378 | -1.1514 | -2536.0377 | 0 | 关闭
6063 | 8 | 5 | 恒流充电 | 00:09:00 | 41:24:54 | 0.152 | 2.2221 | 0.0228 | 50.21 | 0.0228 | 50.21 | 0 | 0 | 5.11e-05 | 112.46 | 5.11e-05 | 112.46 | 0 | 0 | 2023-05-13 22:11:02 | 0.0003378 | -1.5832 | -3487.2889 | 0 | 关闭
6064 | 8 | 5 | 恒流充电 | 00:09:30 | 41:25:24 | 0.152 | 2.2212 | 0.0241 | 53 | 0.0241 | 53 | 0 | 0 | 5.39e-05 | 118.66 | 5.39e-05 | 118.66 | 0 | 0 | 2023-05-13 22:11:32 | 0.0003376 | -1.4074 | -3099.9755 | 0 | 关闭
6065 | 8 | 5 | 恒流充电 | 00:10:00 | 41:25:54 | 0.152 | 2.2203 | 0.0253 | 55.79 | 0.0253 | 55.79 | 0 | 0 | 5.67e-05 | 124.86 | 5.67e-05 | 124.86 | 0 | 0 | 2023-05-13 22:12:02 | 0.0003375 | -1.4074 | -3099.9075 | 0 | 关闭
6066 | 8 | 5 | 恒流充电 | 00:10:30 | 41:26:24 | 0.152 | 2.2196 | 0.0266 | 58.58 | 0.0266 | 58.58 | 0 | 0 | 5.95e-05 | 131.05 | 5.95e-05 | 131.05 | 0 | 0 | 2023-05-13 22:12:32 | 0.0003374 | -1.8095 | -3985.5954 | 0 | 关闭
6067 | 8 | 5 | 恒流充电 | 00:11:00 | 41:26:54 | 0.152 | 2.2189 | 0.0279 | 61.37 | 0.0279 | 61.37 | 0 | 0 | 6.23e-05 | 137.24 | 6.23e-05 | 137.24 | 0 | 0 | 2023-05-13 22:13:02 | 0.0003373 | -1.8094 | -3985.543 | 0 | 关闭
6068 | 8 | 5 | 恒流充电 | 00:11:30 | 41:27:24 | 0.152 | 2.2185 | 0.0291 | 64.16 | 0.0291 | 64.16 | 0 | 0 | 6.51e-05 | 143.43 | 6.51e-05 | 143.43 | 0 | 0 | 2023-05-13 22:13:32 | 0.0003372 | -3.1665 | -6974.6084 | 0 | 关闭
6069 | 8 | 5 | 恒流充电 | 00:12:00 | 41:27:54 | 0.152 | 2.2181 | 0.0304 | 66.95 | 0.0304 | 66.95 | 0 | 0 | 6.79e-05 | 149.62 | 6.79e-05 | 149.62 | 0 | 0 | 2023-05-13 22:14:02 | 0.0003371 | -3.1665 | -6974.7155 | 0 | 关闭
6070 | 8 | 5 | 恒流充电 | 00:12:30 | 41:28:24 | 0.152 | 2.2178 | 0.0317 | 69.74 | 0.0317 | 69.74 | 0 | 0 | 7.07e-05 | 155.81 | 7.07e-05 | 155.81 | 0 | 0 | 2023-05-13 22:14:32 | 0.0003371 | -4.2221 | -9299.6818 | 0 | 关闭
6071 | 8 | 5 | 恒流充电 | 00:13:00 | 41:28:54 | 0.152 | 2.2175 | 0.0329 | 72.53 | 0.0329 | 72.53 | 0 | 0 | 7.35e-05 | 161.99 | 7.35e-05 | 161.99 | 0 | 0 | 2023-05-13 22:15:02 | 0.000337 | -4.222 | -9299.5595 | 0 | 关闭
6072 | 8 | 5 | 恒流充电 | 00:13:30 | 41:29:24 | 0.152 | 2.2175 | 0.0342 | 75.32 | 0.0342 | 75.32 | 0 | 0 | 7.64e-05 | 168.18 | 7.64e-05 | 168.18 | 0 | 0 | 2023-05-13 22:15:32 | 0.0003371 | 0 | 0 | 0 | 关闭
6073 | 8 | 5 | 恒流充电 | 00:14:00 | 41:29:54 | 0.152 | 2.2177 | 0.0355 | 78.11 | 0.0355 | 78.11 | 0 | 0 | 7.92e-05 | 174.37 | 7.92e-05 | 174.37 | 0 | 0 | 2023-05-13 22:16:02 | 0.0003371 | 6.333 | 13949.431 | 0 | 关闭
6074 | 8 | 5 | 恒流充电 | 00:14:30 | 41:30:24 | 0.152 | 2.218 | 0.0367 | 80.9 | 0.0367 | 80.9 | 0 | 0 | 8.2e-05 | 180.55 | 8.2e-05 | 180.55 | 0 | 0 | 2023-05-13 22:16:32 | 0.0003371 | 4.222 | 9299.5799 | 0 | 关闭
6075 | 8 | 5 | 恒流充电 | 00:15:00 | 41:30:54 | 0.152 | 2.2182 | 0.038 | 83.69 | 0.038 | 83.69 | 0 | 0 | 8.48e-05 | 186.74 | 8.48e-05 | 186.74 | 0 | 0 | 2023-05-13 22:17:02 | 0.0003371 | 6.3329 | 13949.2168 | 0 | 关闭
6076 | 8 | 5 | 恒流充电 | 00:15:30 | 41:31:24 | 0.152 | 2.2184 | 0.0393 | 86.48 | 0.0393 | 86.48 | 0 | 0 | 8.76e-05 | 192.93 | 8.76e-05 | 192.93 | 0 | 0 | 2023-05-13 22:17:32 | 0.0003372 | 6.333 | 13949.278 | 0 | 关闭
6077 | 8 | 5 | 恒流充电 | 00:16:00 | 41:31:54 | 0.152 | 2.2186 | 0.0405 | 89.27 | 0.0405 | 89.27 | 0 | 0 | 9.04e-05 | 199.12 | 9.04e-05 | 199.12 | 0 | 0 | 2023-05-13 22:18:02 | 0.0003372 | 6.3329 | 13949.1557 | 0 | 关闭
6078 | 8 | 5 | 恒流充电 | 00:16:30 | 41:32:24 | 0.152 | 2.2188 | 0.0418 | 92.06 | 0.0418 | 92.06 | 0 | 0 | 9.32e-05 | 205.31 | 9.32e-05 | 205.31 | 0 | 0 | 2023-05-13 22:18:32 | 0.0003372 | 6.333 | 13949.3392 | 0 | 关闭
6079 | 8 | 5 | 恒流充电 | 00:17:00 | 41:32:54 | 0.152 | 2.2191 | 0.0431 | 94.85 | 0.0431 | 94.85 | 0 | 0 | 9.6e-05 | 211.5 | 9.6e-05 | 211.5 | 0 | 0 | 2023-05-13 22:19:02 | 0.0003373 | 4.222 | 9299.4983 | 0 | 关闭
6080 | 8 | 5 | 恒流充电 | 00:17:30 | 41:33:24 | 0.152 | 2.2191 | 0.0443 | 97.64 | 0.0443 | 97.64 | 0 | 0 | 9.88e-05 | 217.69 | 9.88e-05 | 217.69 | 0 | 0 | 2023-05-13 22:19:32 | 0.0003373 | 0 | 0 | 0 | 关闭
6081 | 8 | 5 | 恒流充电 | 00:18:00 | 41:33:54 | 0.152 | 2.2192 | 0.0456 | 100.43 | 0.0456 | 100.43 | 0 | 0 | 0.0001016 | 223.88 | 0.0001016 | 223.88 | 0 | 0 | 2023-05-13 22:20:02 | 0.0003373 | 12.6659 | 27898.4337 | 0 | 关闭
6082 | 8 | 5 | 恒流充电 | 00:18:30 | 41:34:24 | 0.152 | 2.2194 | 0.0469 | 103.22 | 0.0469 | 103.22 | 0 | 0 | 0.0001045 | 230.07 | 0.0001045 | 230.07 | 0 | 0 | 2023-05-13 22:20:32 | 0.0003373 | 6.3329 | 13949.1862 | 0 | 关闭
6083 | 8 | 5 | 恒流充电 | 00:19:00 | 41:34:54 | 0.152 | 2.2195 | 0.0481 | 106.01 | 0.0481 | 106.01 | 0 | 0 | 0.0001073 | 236.27 | 0.0001073 | 236.27 | 0 | 0 | 2023-05-13 22:21:02 | 0.0003373 | 12.6658 | 27898.1889 | 0 | 关闭
6084 | 8 | 5 | 恒流充电 | 00:19:30 | 41:35:24 | 0.152 | 2.2196 | 0.0494 | 108.8 | 0.0494 | 108.8 | 0 | 0 | 0.0001101 | 242.46 | 0.0001101 | 242.46 | 0 | 0 | 2023-05-13 22:21:32 | 0.0003373 | 12.6658 | 27898.1889 | 0 | 关闭
6085 | 8 | 5 | 恒流充电 | 00:20:00 | 41:35:54 | 0.152 | 2.2196 | 0.0507 | 111.59 | 0.0507 | 111.59 | 0 | 0 | 0.0001129 | 248.65 | 0.0001129 | 248.65 | 0 | 0 | 2023-05-13 22:22:02 | 0.0003374 | 0 | 0 | 0 | 关闭
6086 | 8 | 5 | 恒流充电 | 00:20:30 | 41:36:24 | 0.152 | 2.2198 | 0.0519 | 114.38 | 0.0519 | 114.38 | 0 | 0 | 0.0001157 | 254.84 | 0.0001157 | 254.84 | 0 | 0 | 2023-05-13 22:22:32 | 0.0003374 | 6.3329 | 13949.2168 | 0 | 关闭
6087 | 8 | 5 | 恒流充电 | 00:21:00 | 41:36:54 | 0.152 | 2.2201 | 0.0532 | 117.17 | 0.0532 | 117.17 | 0 | 0 | 0.0001185 | 261.04 | 0.0001185 | 261.04 | 0 | 0 | 2023-05-13 22:23:02 | 0.0003374 | 4.222 | 9299.5187 | 0 | 关闭
6088 | 8 | 5 | 恒流充电 | 00:21:30 | 41:37:24 | 0.152 | 2.2203 | 0.0545 | 119.96 | 0.0545 | 119.96 | 0 | 0 | 0.0001213 | 267.23 | 0.0001213 | 267.23 | 0 | 0 | 2023-05-13 22:23:32 | 0.0003374 | 6.3329 | 13949.0333 | 0 | 关闭
6089 | 8 | 5 | 恒流充电 | 00:22:00 | 41:37:54 | 0.152 | 2.2204 | 0.0557 | 122.75 | 0.0557 | 122.75 | 0 | 0 | 0.0001241 | 273.43 | 0.0001241 | 273.43 | 0 | 0 | 2023-05-13 22:24:02 | 0.0003375 | 12.6658 | 27898.3113 | 0 | 关闭
6090 | 8 | 5 | 恒流充电 | 00:22:30 | 41:38:24 | 0.152 | 2.2207 | 0.057 | 125.54 | 0.057 | 125.54 | 0 | 0 | 0.0001269 | 279.62 | 0.0001269 | 279.62 | 0 | 0 | 2023-05-13 22:24:32 | 0.0003375 | 4.2219 | 9299.4371 | 0 | 关闭
6091 | 8 | 5 | 恒流充电 | 00:23:00 | 41:38:54 | 0.152 | 2.2209 | 0.0583 | 128.33 | 0.0583 | 128.33 | 0 | 0 | 0.0001298 | 285.82 | 0.0001298 | 285.82 | 0 | 0 | 2023-05-13 22:25:02 | 0.0003376 | 6.3329 | 13949.0333 | 0 | 关闭
6092 | 8 | 5 | 恒流充电 | 00:23:30 | 41:39:24 | 0.152 | 2.2213 | 0.0595 | 131.12 | 0.0595 | 131.12 | 0 | 0 | 0.0001326 | 292.01 | 0.0001326 | 292.01 | 0 | 0 | 2023-05-13 22:25:32 | 0.0003376 | 3.1664 | 6974.486 | 0 | 关闭
6093 | 8 | 5 | 恒流充电 | 00:24:00 | 41:39:54 | 0.152 | 2.2217 | 0.0608 | 133.91 | 0.0608 | 133.91 | 0 | 0 | 0.0001354 | 298.21 | 0.0001354 | 298.21 | 0 | 0 | 2023-05-13 22:26:02 | 0.0003377 | 3.1664 | 6974.486 | 0 | 关闭
6094 | 8 | 5 | 恒流充电 | 00:24:30 | 41:40:24 | 0.152 | 2.2221 | 0.0621 | 136.7 | 0.0621 | 136.7 | 0 | 0 | 0.0001382 | 304.41 | 0.0001382 | 304.41 | 0 | 0 | 2023-05-13 22:26:32 | 0.0003377 | 3.1664 | 6974.5166 | 0 | 关闭
6095 | 8 | 5 | 恒流充电 | 00:25:00 | 41:40:54 | 0.152 | 2.2225 | 0.0633 | 139.49 | 0.0633 | 139.49 | 0 | 0 | 0.000141 | 310.61 | 0.000141 | 310.61 | 0 | 0 | 2023-05-13 22:27:02 | 0.0003378 | 3.1665 | 6974.5778 | 0 | 关闭
6096 | 8 | 5 | 恒流充电 | 00:25:30 | 41:41:24 | 0.152 | 2.2229 | 0.0646 | 142.28 | 0.0646 | 142.28 | 0 | 0 | 0.0001438 | 316.81 | 0.0001438 | 316.81 | 0 | 0 | 2023-05-13 22:27:32 | 0.0003379 | 3.1665 | 6974.6084 | 0 | 关闭
6097 | 8 | 5 | 恒流充电 | 00:26:00 | 41:41:54 | 0.152 | 2.2233 | 0.0659 | 145.07 | 0.0659 | 145.07 | 0 | 0 | 0.0001466 | 323.01 | 0.0001466 | 323.01 | 0 | 0 | 2023-05-13 22:28:02 | 0.0003379 | 3.1664 | 6974.5472 | 0 | 关闭
6098 | 8 | 5 | 恒流充电 | 00:26:30 | 41:42:24 | 0.152 | 2.2236 | 0.0671 | 147.86 | 0.0671 | 147.86 | 0 | 0 | 0.0001495 | 329.21 | 0.0001495 | 329.21 | 0 | 0 | 2023-05-13 22:28:32 | 0.000338 | 4.2219 | 9299.3963 | 0 | 关闭
6099 | 8 | 5 | 恒流充电 | 00:27:00 | 41:42:54 | 0.152 | 2.2238 | 0.0684 | 150.65 | 0.0684 | 150.65 | 0 | 0 | 0.0001523 | 335.42 | 0.0001523 | 335.42 | 0 | 0 | 2023-05-13 22:29:02 | 0.000338 | 6.3328 | 13948.9721 | 0 | 关闭
6100 | 8 | 5 | 恒流充电 | 00:27:30 | 41:43:24 | 0.152 | 2.2241 | 0.0697 | 153.44 | 0.0697 | 153.44 | 0 | 0 | 0.0001551 | 341.62 | 0.0001551 | 341.62 | 0 | 0 | 2023-05-13 22:29:32 | 0.000338 | 4.2219 | 9299.3555 | 0 | 关闭
6101 | 8 | 5 | 恒流充电 | 00:28:00 | 41:43:54 | 0.152 | 2.2244 | 0.0709 | 156.23 | 0.0709 | 156.23 | 0 | 0 | 0.0001579 | 347.83 | 0.0001579 | 347.83 | 0 | 0 | 2023-05-13 22:30:02 | 0.0003381 | 4.2219 | 9299.4371 | 0 | 关闭
6102 | 8 | 5 | 恒流充电 | 00:28:30 | 41:44:24 | 0.152 | 2.2245 | 0.0722 | 159.02 | 0.0722 | 159.02 | 0 | 0 | 0.0001607 | 354.03 | 0.0001607 | 354.03 | 0 | 0 | 2023-05-13 22:30:32 | 0.0003381 | 12.6657 | 27898.0666 | 0 | 关闭
6103 | 8 | 5 | 恒流充电 | 00:29:00 | 41:44:54 | 0.152 | 2.2249 | 0.0735 | 161.81 | 0.0735 | 161.81 | 0 | 0 | 0.0001635 | 360.24 | 0.0001635 | 360.24 | 0 | 0 | 2023-05-13 22:31:02 | 0.0003382 | 3.1664 | 6974.3943 | 0 | 关闭
6104 | 8 | 5 | 恒流充电 | 00:29:30 | 41:45:24 | 0.152 | 2.2251 | 0.0747 | 164.6 | 0.0747 | 164.6 | 0 | 0 | 0.0001664 | 366.45 | 0.0001664 | 366.45 | 0 | 0 | 2023-05-13 22:31:32 | 0.0003382 | 6.3329 | 13949.0333 | 0 | 关闭
6105 | 8 | 5 | 恒流充电 | 00:30:00 | 41:45:54 | 0.152 | 2.2253 | 0.076 | 167.39 | 0.076 | 167.39 | 0 | 0 | 0.0001692 | 372.66 | 0.0001692 | 372.66 | 0 | 0 | 2023-05-13 22:32:02 | 0.0003382 | 6.3328 | 13948.9721 | 0 | 关闭
6106 | 8 | 5 | 恒流充电 | 00:30:30 | 41:46:24 | 0.152 | 2.2256 | 0.0773 | 170.18 | 0.0773 | 170.18 | 0 | 0 | 0.000172 | 378.86 | 0.000172 | 378.86 | 0 | 0 | 2023-05-13 22:32:32 | 0.0003383 | 4.2219 | 9299.3555 | 0 | 关闭
6107 | 8 | 5 | 恒流充电 | 00:31:00 | 41:46:54 | 0.152 | 2.2258 | 0.0785 | 172.97 | 0.0785 | 172.97 | 0 | 0 | 0.0001748 | 385.07 | 0.0001748 | 385.07 | 0 | 0 | 2023-05-13 22:33:02 | 0.0003383 | 6.3329 | 13949.0333 | 0 | 关闭
6108 | 8 | 5 | 恒流充电 | 00:31:30 | 41:47:24 | 0.152 | 2.2262 | 0.0798 | 175.76 | 0.0798 | 175.76 | 0 | 0 | 0.0001776 | 391.28 | 0.0001776 | 391.28 | 0 | 0 | 2023-05-13 22:33:32 | 0.0003384 | 3.1665 | 6974.639 | 0 | 关闭
6109 | 8 | 5 | 恒流充电 | 00:32:00 | 41:47:54 | 0.152 | 2.2267 | 0.0811 | 178.55 | 0.0811 | 178.55 | 0 | 0 | 0.0001805 | 397.49 | 0.0001805 | 397.49 | 0 | 0 | 2023-05-13 22:34:02 | 0.0003385 | 2.5332 | 5579.7112 | 0 | 关闭
6110 | 8 | 5 | 恒流充电 | 00:32:30 | 41:48:24 | 0.152 | 2.2271 | 0.0823 | 181.34 | 0.0823 | 181.34 | 0 | 0 | 0.0001833 | 403.71 | 0.0001833 | 403.71 | 0 | 0 | 2023-05-13 22:34:32 | 0.0003385 | 3.1665 | 6974.6084 | 0 | 关闭
6111 | 8 | 5 | 恒流充电 | 00:33:00 | 41:48:54 | 0.152 | 2.2275 | 0.0836 | 184.13 | 0.0836 | 184.13 | 0 | 0 | 0.0001861 | 409.92 | 0.0001861 | 409.92 | 0 | 0 | 2023-05-13 22:35:02 | 0.0003385 | 3.1665 | 6974.639 | 0 | 关闭
6112 | 8 | 5 | 恒流充电 | 00:33:30 | 41:49:24 | 0.152 | 2.2279 | 0.0849 | 186.92 | 0.0849 | 186.92 | 0 | 0 | 0.0001889 | 416.14 | 0.0001889 | 416.14 | 0 | 0 | 2023-05-13 22:35:32 | 0.0003386 | 3.1665 | 6974.6696 | 0 | 关闭
6113 | 8 | 5 | 恒流充电 | 00:34:00 | 41:49:54 | 0.152 | 2.2282 | 0.0861 | 189.71 | 0.0861 | 189.71 | 0 | 0 | 0.0001917 | 422.35 | 0.0001917 | 422.35 | 0 | 0 | 2023-05-13 22:36:02 | 0.0003387 | 4.2219 | 9299.3555 | 0 | 关闭
6114 | 8 | 5 | 恒流充电 | 00:34:30 | 41:50:24 | 0.152 | 2.2287 | 0.0874 | 192.5 | 0.0874 | 192.5 | 0 | 0 | 0.0001946 | 428.57 | 0.0001946 | 428.57 | 0 | 0 | 2023-05-13 22:36:32 | 0.0003387 | 2.5332 | 5579.6623 | 0 | 关闭
6115 | 8 | 5 | 恒流充电 | 00:35:00 | 41:50:54 | 0.152 | 2.229 | 0.0887 | 195.29 | 0.0887 | 195.29 | 0 | 0 | 0.0001974 | 434.79 | 0.0001974 | 434.79 | 0 | 0 | 2023-05-13 22:37:02 | 0.0003388 | 4.2219 | 9299.2739 | 0 | 关闭
6116 | 8 | 5 | 恒流充电 | 00:35:30 | 41:51:24 | 0.152 | 2.2294 | 0.0899 | 198.08 | 0.0899 | 198.08 | 0 | 0 | 0.0002002 | 441.01 | 0.0002002 | 441.01 | 0 | 0 | 2023-05-13 22:37:32 | 0.0003389 | 3.1664 | 6974.4249 | 0 | 关闭
6117 | 8 | 5 | 恒流充电 | 00:36:00 | 41:51:54 | 0.152 | 2.2297 | 0.0912 | 200.87 | 0.0912 | 200.87 | 0 | 0 | 0.000203 | 447.23 | 0.000203 | 447.23 | 0 | 0 | 2023-05-13 22:38:02 | 0.0003389 | 4.2219 | 9299.3963 | 0 | 关闭
6118 | 8 | 5 | 恒流充电 | 00:36:30 | 41:52:24 | 0.152 | 2.23 | 0.0925 | 203.66 | 0.0925 | 203.66 | 0 | 0 | 0.0002059 | 453.45 | 0.0002059 | 453.45 | 0 | 0 | 2023-05-13 22:38:32 | 0.0003389 | 4.2219 | 9299.3963 | 0 | 关闭
6119 | 8 | 5 | 恒流充电 | 00:37:00 | 41:52:54 | 0.152 | 2.2302 | 0.0937 | 206.45 | 0.0937 | 206.45 | 0 | 0 | 0.0002087 | 459.67 | 0.0002087 | 459.67 | 0 | 0 | 2023-05-13 22:39:02 | 0.000339 | 6.3328 | 13948.9721 | 0 | 关闭
6120 | 8 | 5 | 恒流充电 | 00:37:30 | 41:53:24 | 0.152 | 2.2306 | 0.095 | 209.24 | 0.095 | 209.24 | 0 | 0 | 0.0002115 | 465.89 | 0.0002115 | 465.89 | 0 | 0 | 2023-05-13 22:39:32 | 0.000339 | 3.1664 | 6974.4249 | 0 | 关闭
6121 | 8 | 5 | 恒流充电 | 00:38:00 | 41:53:54 | 0.152 | 2.2308 | 0.0963 | 212.02 | 0.0963 | 212.02 | 0 | 0 | 0.0002143 | 472.11 | 0.0002143 | 472.11 | 0 | 0 | 2023-05-13 22:40:02 | 0.000339 | 6.3328 | 13948.9721 | 0 | 关闭
6122 | 8 | 5 | 恒流充电 | 00:38:30 | 41:54:24 | 0.152 | 2.2311 | 0.0975 | 214.81 | 0.0975 | 214.81 | 0 | 0 | 0.0002172 | 478.34 | 0.0002172 | 478.34 | 0 | 0 | 2023-05-13 22:40:32 | 0.0003391 | 4.2219 | 9299.3963 | 0 | 关闭
6123 | 8 | 5 | 恒流充电 | 00:39:00 | 41:54:54 | 0.152 | 2.2313 | 0.0988 | 217.6 | 0.0988 | 217.6 | 0 | 0 | 0.00022 | 484.56 | 0.00022 | 484.56 | 0 | 0 | 2023-05-13 22:41:02 | 0.0003391 | 6.3329 | 13949.2168 | 0 | 关闭
6124 | 8 | 5 | 恒流充电 | 00:39:30 | 41:55:24 | 0.152 | 2.2316 | 0.1001 | 220.39 | 0.1001 | 220.39 | 0 | 0 | 0.0002228 | 490.79 | 0.0002228 | 490.79 | 0 | 0 | 2023-05-13 22:41:32 | 0.0003392 | 4.222 | 9299.6411 | 0 | 关闭
6125 | 8 | 5 | 恒流充电 | 00:40:00 | 41:55:54 | 0.152 | 2.232 | 0.1013 | 223.18 | 0.1013 | 223.18 | 0 | 0 | 0.0002256 | 497.01 | 0.0002256 | 497.01 | 0 | 0 | 2023-05-13 22:42:02 | 0.0003392 | 3.1665 | 6974.6084 | 0 | 关闭
6126 | 8 | 5 | 恒流充电 | 00:40:30 | 41:56:24 | 0.152 | 2.2323 | 0.1026 | 225.97 | 0.1026 | 225.97 | 0 | 0 | 0.0002285 | 503.24 | 0.0002285 | 503.24 | 0 | 0 | 2023-05-13 22:42:32 | 0.0003393 | 4.222 | 9299.5595 | 0 | 关闭
6127 | 8 | 5 | 恒流充电 | 00:41:00 | 41:56:54 | 0.152 | 2.2327 | 0.1039 | 228.76 | 0.1039 | 228.76 | 0 | 0 | 0.0002313 | 509.47 | 0.0002313 | 509.47 | 0 | 0 | 2023-05-13 22:43:02 | 0.0003393 | 3.1665 | 6974.6696 | 0 | 关闭
6128 | 8 | 5 | 恒流充电 | 00:41:30 | 41:57:24 | 0.152 | 2.2331 | 0.1051 | 231.55 | 0.1051 | 231.55 | 0 | 0 | 0.0002341 | 515.7 | 0.0002341 | 515.7 | 0 | 0 | 2023-05-13 22:43:32 | 0.0003394 | 3.1664 | 6974.5472 | 0 | 关闭
6129 | 8 | 5 | 恒流充电 | 00:42:00 | 41:57:54 | 0.152 | 2.2335 | 0.1064 | 234.34 | 0.1064 | 234.34 | 0 | 0 | 0.000237 | 521.93 | 0.000237 | 521.93 | 0 | 0 | 2023-05-13 22:44:02 | 0.0003395 | 3.1665 | 6974.6084 | 0 | 关闭
6130 | 8 | 5 | 恒流充电 | 00:42:30 | 41:58:24 | 0.152 | 2.2339 | 0.1077 | 237.13 | 0.1077 | 237.13 | 0 | 0 | 0.0002398 | 528.16 | 0.0002398 | 528.16 | 0 | 0 | 2023-05-13 22:44:32 | 0.0003395 | 3.1665 | 6974.6084 | 0 | 关闭
6131 | 8 | 5 | 恒流充电 | 00:43:00 | 41:58:54 | 0.152 | 2.2343 | 0.1089 | 239.92 | 0.1089 | 239.92 | 0 | 0 | 0.0002426 | 534.39 | 0.0002426 | 534.39 | 0 | 0 | 2023-05-13 22:45:02 | 0.0003396 | 3.1665 | 6974.6696 | 0 | 关闭
6132 | 8 | 5 | 恒流充电 | 00:43:30 | 41:59:24 | 0.152 | 2.2348 | 0.1102 | 242.71 | 0.1102 | 242.71 | 0 | 0 | 0.0002454 | 540.63 | 0.0002454 | 540.63 | 0 | 0 | 2023-05-13 22:45:32 | 0.0003396 | 2.5332 | 5579.7357 | 0 | 关闭
6133 | 8 | 5 | 恒流充电 | 00:44:00 | 41:59:54 | 0.152 | 2.2352 | 0.1115 | 245.5 | 0.1115 | 245.5 | 0 | 0 | 0.0002483 | 546.86 | 0.0002483 | 546.86 | 0 | 0 | 2023-05-13 22:46:02 | 0.0003397 | 3.1664 | 6974.5472 | 0 | 关闭
6134 | 8 | 5 | 恒流充电 | 00:44:30 | 42:00:24 | 0.152 | 2.2355 | 0.1127 | 248.29 | 0.1127 | 248.29 | 0 | 0 | 0.0002511 | 553.1 | 0.0002511 | 553.1 | 0 | 0 | 2023-05-13 22:46:32 | 0.0003398 | 4.222 | 9299.5595 | 0 | 关闭
6135 | 8 | 5 | 恒流充电 | 00:45:00 | 42:00:54 | 0.152 | 2.2358 | 0.114 | 251.08 | 0.114 | 251.08 | 0 | 0 | 0.0002539 | 559.34 | 0.0002539 | 559.34 | 0 | 0 | 2023-05-13 22:47:02 | 0.0003398 | 4.222 | 9299.4779 | 0 | 关闭
6136 | 8 | 5 | 恒流充电 | 00:45:30 | 42:01:24 | 0.152 | 2.2361 | 0.1153 | 253.87 | 0.1153 | 253.87 | 0 | 0 | 0.0002568 | 565.58 | 0.0002568 | 565.58 | 0 | 0 | 2023-05-13 22:47:32 | 0.0003399 | 4.222 | 9299.4779 | 0 | 关闭
6137 | 8 | 5 | 恒流充电 | 00:46:00 | 42:01:54 | 0.152 | 2.2364 | 0.1165 | 256.66 | 0.1165 | 256.66 | 0 | 0 | 0.0002596 | 571.81 | 0.0002596 | 571.81 | 0 | 0 | 2023-05-13 22:48:02 | 0.0003399 | 4.2219 | 9299.3963 | 0 | 关闭
6138 | 8 | 5 | 恒流充电 | 00:46:30 | 42:02:24 | 0.152 | 2.2367 | 0.1178 | 259.45 | 0.1178 | 259.45 | 0 | 0 | 0.0002624 | 578.05 | 0.0002624 | 578.05 | 0 | 0 | 2023-05-13 22:48:32 | 0.00034 | 4.2219 | 9299.3963 | 0 | 关闭
6139 | 8 | 5 | 恒流充电 | 00:47:00 | 42:02:54 | 0.152 | 2.2369 | 0.1191 | 262.24 | 0.1191 | 262.24 | 0 | 0 | 0.0002653 | 584.29 | 0.0002653 | 584.29 | 0 | 0 | 2023-05-13 22:49:02 | 0.00034 | 6.3332 | 13949.7063 | 0 | 关闭
6140 | 8 | 5 | 恒流充电 | 00:47:30 | 42:03:24 | 0.152 | 2.2372 | 0.1203 | 265.03 | 0.1203 | 265.03 | 0 | 0 | 0.0002681 | 590.54 | 0.0002681 | 590.54 | 0 | 0 | 2023-05-13 22:49:32 | 0.0003401 | 4.222 | 9299.6411 | 0 | 关闭
6141 | 8 | 5 | 恒流充电 | 00:48:00 | 42:03:54 | 0.152 | 2.2375 | 0.1216 | 267.82 | 0.1216 | 267.82 | 0 | 0 | 0.0002709 | 596.78 | 0.0002709 | 596.78 | 0 | 0 | 2023-05-13 22:50:02 | 0.0003401 | 4.222 | 9299.5595 | 0 | 关闭
6142 | 8 | 5 | 恒流充电 | 00:48:30 | 42:04:24 | 0.152 | 2.2378 | 0.1229 | 270.61 | 0.1229 | 270.61 | 0 | 0 | 0.0002738 | 603.02 | 0.0002738 | 603.02 | 0 | 0 | 2023-05-13 22:50:32 | 0.0003401 | 4.222 | 9299.6411 | 0 | 关闭
6143 | 8 | 5 | 恒流充电 | 00:49:00 | 42:04:54 | 0.152 | 2.2382 | 0.1241 | 273.4 | 0.1241 | 273.4 | 0 | 0 | 0.0002766 | 609.26 | 0.0002766 | 609.26 | 0 | 0 | 2023-05-13 22:51:02 | 0.0003402 | 3.1665 | 6974.7308 | 0 | 关闭
6144 | 8 | 5 | 恒流充电 | 00:49:30 | 42:05:24 | 0.152 | 2.2387 | 0.1254 | 276.19 | 0.1254 | 276.19 | 0 | 0 | 0.0002794 | 615.51 | 0.0002794 | 615.51 | 0 | 0 | 2023-05-13 22:51:32 | 0.0003403 | 2.5332 | 5579.7846 | 0 | 关闭
6145 | 8 | 5 | 恒流充电 | 00:50:00 | 42:05:54 | 0.152 | 2.2391 | 0.1267 | 278.98 | 0.1267 | 278.98 | 0 | 0 | 0.0002823 | 621.76 | 0.0002823 | 621.76 | 0 | 0 | 2023-05-13 22:52:02 | 0.0003403 | 3.1665 | 6974.7308 | 0 | 关闭
6146 | 8 | 5 | 恒流充电 | 00:50:30 | 42:06:24 | 0.152 | 2.2396 | 0.1279 | 281.77 | 0.1279 | 281.77 | 0 | 0 | 0.0002851 | 628 | 0.0002851 | 628 | 0 | 0 | 2023-05-13 22:52:32 | 0.0003404 | 2.5332 | 5579.8336 | 0 | 关闭
6147 | 8 | 5 | 恒流充电 | 00:51:00 | 42:06:54 | 0.152 | 2.2399 | 0.1292 | 284.56 | 0.1292 | 284.56 | 0 | 0 | 0.000288 | 634.25 | 0.000288 | 634.25 | 0 | 0 | 2023-05-13 22:53:02 | 0.0003404 | 4.222 | 9299.5595 | 0 | 关闭
6148 | 8 | 5 | 恒流充电 | 00:51:30 | 42:07:24 | 0.152 | 2.2404 | 0.1305 | 287.35 | 0.1305 | 287.35 | 0 | 0 | 0.0002908 | 640.5 | 0.0002908 | 640.5 | 0 | 0 | 2023-05-13 22:53:32 | 0.0003405 | 2.5332 | 5579.6867 | 0 | 关闭
6149 | 8 | 5 | 恒流充电 | 00:52:00 | 42:07:54 | 0.152 | 2.2407 | 0.1317 | 290.14 | 0.1317 | 290.14 | 0 | 0 | 0.0002936 | 646.75 | 0.0002936 | 646.75 | 0 | 0 | 2023-05-13 22:54:02 | 0.0003406 | 4.222 | 9299.5595 | 0 | 关闭
6150 | 8 | 5 | 恒流充电 | 00:52:30 | 42:08:24 | 0.152 | 2.2411 | 0.133 | 292.93 | 0.133 | 292.93 | 0 | 0 | 0.0002965 | 653 | 0.0002965 | 653 | 0 | 0 | 2023-05-13 22:54:32 | 0.0003406 | 3.1665 | 6974.6084 | 0 | 关闭
6151 | 8 | 5 | 恒流充电 | 00:53:00 | 42:08:54 | 0.152 | 2.2414 | 0.1343 | 295.72 | 0.1343 | 295.72 | 0 | 0 | 0.0002993 | 659.26 | 0.0002993 | 659.26 | 0 | 0 | 2023-05-13 22:55:02 | 0.0003407 | 4.222 | 9299.4779 | 0 | 关闭
6152 | 8 | 5 | 恒流充电 | 00:53:30 | 42:09:24 | 0.152 | 2.2419 | 0.1355 | 298.51 | 0.1355 | 298.51 | 0 | 0 | 0.0003021 | 665.51 | 0.0003021 | 665.51 | 0 | 0 | 2023-05-13 22:55:32 | 0.0003407 | 2.5332 | 5579.6867 | 0 | 关闭
6153 | 8 | 5 | 恒流充电 | 00:54:00 | 42:09:54 | 0.152 | 2.2422 | 0.1368 | 301.3 | 0.1368 | 301.3 | 0 | 0 | 0.000305 | 671.77 | 0.000305 | 671.77 | 0 | 0 | 2023-05-13 22:56:02 | 0.0003408 | 4.2219 | 9299.3147 | 0 | 关闭
6154 | 8 | 5 | 恒流充电 | 00:54:30 | 42:10:24 | 0.152 | 2.2425 | 0.1381 | 304.09 | 0.1381 | 304.09 | 0 | 0 | 0.0003078 | 678.02 | 0.0003078 | 678.02 | 0 | 0 | 2023-05-13 22:56:32 | 0.0003408 | 4.222 | 9299.5595 | 0 | 关闭
6155 | 8 | 5 | 恒流充电 | 00:55:00 | 42:10:54 | 0.152 | 2.2429 | 0.1393 | 306.88 | 0.1393 | 306.88 | 0 | 0 | 0.0003107 | 684.28 | 0.0003107 | 684.28 | 0 | 0 | 2023-05-13 22:57:02 | 0.0003409 | 3.1665 | 6974.6084 | 0 | 关闭
6156 | 8 | 5 | 恒流充电 | 00:55:30 | 42:11:24 | 0.152 | 2.2431 | 0.1406 | 309.67 | 0.1406 | 309.67 | 0 | 0 | 0.0003135 | 690.54 | 0.0003135 | 690.54 | 0 | 0 | 2023-05-13 22:57:32 | 0.0003409 | 6.3331 | 13949.5839 | 0 | 关闭
6157 | 8 | 5 | 恒流充电 | 00:56:00 | 42:11:54 | 0.152 | 2.2435 | 0.1419 | 312.46 | 0.1419 | 312.46 | 0 | 0 | 0.0003163 | 696.8 | 0.0003163 | 696.8 | 0 | 0 | 2023-05-13 22:58:02 | 0.0003411 | 3.1672 | 6976.138 | 0 | 关闭
6158 | 8 | 5 | 恒流充电 | 00:56:30 | 42:12:24 | 0.152 | 2.2439 | 0.1431 | 315.25 | 0.1431 | 315.25 | 0 | 0 | 0.0003192 | 703.06 | 0.0003192 | 703.06 | 0 | 0 | 2023-05-13 22:58:32 | 0.0003411 | 3.1671 | 6976.0768 | 0 | 关闭
6159 | 8 | 5 | 恒流充电 | 00:57:00 | 42:12:54 | 0.152 | 2.244 | 0.1444 | 318.04 | 0.1444 | 318.04 | 0 | 0 | 0.000322 | 709.32 | 0.000322 | 709.32 | 0 | 0 | 2023-05-13 22:59:02 | 0.0003411 | 12.6659 | 27898.4337 | 0 | 关闭
6160 | 8 | 5 | 恒流充电 | 00:57:30 | 42:13:24 | 0.152 | 2.2444 | 0.1457 | 320.83 | 0.1457 | 320.83 | 0 | 0 | 0.0003249 | 715.58 | 0.0003249 | 715.58 | 0 | 0 | 2023-05-13 22:59:32 | 0.0003411 | 3.1663 | 6974.2413 | 0 | 关闭
6161 | 8 | 5 | 恒流充电 | 00:58:00 | 42:13:54 | 0.152 | 2.2447 | 0.1469 | 323.62 | 0.1469 | 323.62 | 0 | 0 | 0.0003277 | 721.84 | 0.0003277 | 721.84 | 0 | 0 | 2023-05-13 23:00:02 | 0.0003412 | 4.2218 | 9299.07 | 0 | 关闭
6162 | 8 | 5 | 恒流充电 | 00:58:30 | 42:14:24 | 0.152 | 2.2451 | 0.1482 | 326.41 | 0.1482 | 326.41 | 0 | 0 | 0.0003306 | 728.1 | 0.0003306 | 728.1 | 0 | 0 | 2023-05-13 23:00:32 | 0.0003412 | 3.1663 | 6974.3025 | 0 | 关闭
6163 | 8 | 5 | 恒流充电 | 00:59:00 | 42:14:54 | 0.152 | 2.2454 | 0.1495 | 329.2 | 0.1495 | 329.2 | 0 | 0 | 0.0003334 | 734.37 | 0.0003334 | 734.37 | 0 | 0 | 2023-05-13 23:01:02 | 0.0003412 | 4.2219 | 9299.3963 | 0 | 关闭
6164 | 8 | 5 | 恒流充电 | 00:59:30 | 42:15:24 | 0.152 | 2.2458 | 0.1507 | 331.99 | 0.1507 | 331.99 | 0 | 0 | 0.0003362 | 740.63 | 0.0003362 | 740.63 | 0 | 0 | 2023-05-13 23:01:32 | 0.0003413 | 3.1663 | 6974.3025 | 0 | 关闭
6165 | 8 | 5 | 恒流充电 | 01:00:00 | 42:15:54 | 0.152 | 2.2464 | 0.152 | 334.78 | 0.152 | 334.78 | 0 | 0 | 0.0003391 | 746.9 | 0.0003391 | 746.9 | 0 | 0 | 2023-05-13 23:02:02 | 0.0003414 | 2.1109 | 4649.5758 | 0 | 关闭
6166 | 8 | 5 | 恒流充电 | 01:00:30 | 42:16:24 | 0.152 | 2.2469 | 0.1533 | 337.57 | 0.1533 | 337.57 | 0 | 0 | 0.0003419 | 753.16 | 0.0003419 | 753.16 | 0 | 0 | 2023-05-13 23:02:32 | 0.0003415 | 2.5331 | 5579.442 | 0 | 关闭
6167 | 8 | 5 | 恒流充电 | 01:01:00 | 42:16:54 | 0.152 | 2.2474 | 0.1545 | 340.36 | 0.1545 | 340.36 | 0 | 0 | 0.0003448 | 759.43 | 0.0003448 | 759.43 | 0 | 0 | 2023-05-13 23:03:02 | 0.0003415 | 2.5331 | 5579.442 | 0 | 关闭
6168 | 8 | 5 | 恒流充电 | 01:01:30 | 42:17:24 | 0.152 | 2.2479 | 0.1558 | 343.15 | 0.1558 | 343.15 | 0 | 0 | 0.0003476 | 765.7 | 0.0003476 | 765.7 | 0 | 0 | 2023-05-13 23:03:32 | 0.0003416 | 2.533 | 5579.393 | 0 | 关闭
6169 | 8 | 5 | 恒流充电 | 01:02:00 | 42:17:54 | 0.152 | 2.2484 | 0.1571 | 345.94 | 0.1571 | 345.94 | 0 | 0 | 0.0003505 | 771.97 | 0.0003505 | 771.97 | 0 | 0 | 2023-05-13 23:04:02 | 0.0003417 | 2.5331 | 5579.442 | 0 | 关闭
6170 | 8 | 5 | 恒流充电 | 01:02:30 | 42:18:24 | 0.152 | 2.2487 | 0.1583 | 348.73 | 0.1583 | 348.73 | 0 | 0 | 0.0003533 | 778.25 | 0.0003533 | 778.25 | 0 | 0 | 2023-05-13 23:04:32 | 0.0003418 | 4.2218 | 9299.07 | 0 | 关闭
6171 | 8 | 5 | 恒流充电 | 01:03:00 | 42:18:54 | 0.152 | 2.2491 | 0.1596 | 351.52 | 0.1596 | 351.52 | 0 | 0 | 0.0003562 | 784.52 | 0.0003562 | 784.52 | 0 | 0 | 2023-05-13 23:05:02 | 0.0003418 | 3.1664 | 6974.3637 | 0 | 关闭
6172 | 8 | 5 | 恒流充电 | 01:03:30 | 42:19:24 | 0.152 | 2.2495 | 0.1609 | 354.31 | 0.1609 | 354.31 | 0 | 0 | 0.000359 | 790.8 | 0.000359 | 790.8 | 0 | 0 | 2023-05-13 23:05:32 | 0.0003419 | 3.1664 | 6974.3637 | 0 | 关闭
6173 | 8 | 5 | 恒流充电 | 01:04:00 | 42:19:54 | 0.152 | 2.2499 | 0.1621 | 357.1 | 0.1621 | 357.1 | 0 | 0 | 0.0003619 | 797.07 | 0.0003619 | 797.07 | 0 | 0 | 2023-05-13 23:06:02 | 0.000342 | 3.1664 | 6974.4249 | 0 | 关闭
6174 | 8 | 5 | 恒流充电 | 01:04:30 | 42:20:24 | 0.152 | 2.2502 | 0.1634 | 359.89 | 0.1634 | 359.89 | 0 | 0 | 0.0003647 | 803.35 | 0.0003647 | 803.35 | 0 | 0 | 2023-05-13 23:06:32 | 0.000342 | 4.2219 | 9299.2332 | 0 | 关闭
6175 | 8 | 5 | 恒流充电 | 01:05:00 | 42:20:54 | 0.152 | 2.2505 | 0.1647 | 362.68 | 0.1647 | 362.68 | 0 | 0 | 0.0003676 | 809.63 | 0.0003676 | 809.63 | 0 | 0 | 2023-05-13 23:07:02 | 0.000342 | 4.2219 | 9299.2332 | 0 | 关闭
6176 | 8 | 5 | 恒流充电 | 01:05:30 | 42:21:24 | 0.152 | 2.2509 | 0.1659 | 365.47 | 0.1659 | 365.47 | 0 | 0 | 0.0003704 | 815.91 | 0.0003704 | 815.91 | 0 | 0 | 2023-05-13 23:07:32 | 0.0003421 | 3.1663 | 6974.2413 | 0 | 关闭
6177 | 8 | 5 | 恒流充电 | 01:06:00 | 42:21:54 | 0.152 | 2.2511 | 0.1672 | 368.26 | 0.1672 | 368.26 | 0 | 0 | 0.0003733 | 822.19 | 0.0003733 | 822.19 | 0 | 0 | 2023-05-13 23:08:02 | 0.0003421 | 6.3328 | 13948.8497 | 0 | 关闭
6178 | 8 | 5 | 恒流充电 | 01:06:30 | 42:22:24 | 0.152 | 2.2515 | 0.1685 | 371.05 | 0.1685 | 371.05 | 0 | 0 | 0.0003761 | 828.47 | 0.0003761 | 828.47 | 0 | 0 | 2023-05-13 23:08:32 | 0.0003422 | 3.1664 | 6974.3637 | 0 | 关闭
6179 | 8 | 5 | 恒流充电 | 01:07:00 | 42:22:54 | 0.152 | 2.252 | 0.1697 | 373.84 | 0.1697 | 373.84 | 0 | 0 | 0.000379 | 834.75 | 0.000379 | 834.75 | 0 | 0 | 2023-05-13 23:09:02 | 0.0003423 | 2.5331 | 5579.4909 | 0 | 关闭
6180 | 8 | 5 | 恒流充电 | 01:07:30 | 42:23:24 | 0.152 | 2.2524 | 0.171 | 376.63 | 0.171 | 376.63 | 0 | 0 | 0.0003818 | 841.03 | 0.0003818 | 841.03 | 0 | 0 | 2023-05-13 23:09:32 | 0.0003423 | 3.1664 | 6974.3637 | 0 | 关闭
6181 | 8 | 5 | 恒流充电 | 01:08:00 | 42:23:54 | 0.152 | 2.2528 | 0.1723 | 379.41 | 0.1723 | 379.41 | 0 | 0 | 0.0003847 | 847.32 | 0.0003847 | 847.32 | 0 | 0 | 2023-05-13 23:10:02 | 0.0003424 | 3.1664 | 6974.486 | 0 | 关闭
6182 | 8 | 5 | 恒流充电 | 01:08:30 | 42:24:24 | 0.152 | 2.2533 | 0.1735 | 382.2 | 0.1735 | 382.2 | 0 | 0 | 0.0003875 | 853.6 | 0.0003875 | 853.6 | 0 | 0 | 2023-05-13 23:10:32 | 0.0003425 | 2.5331 | 5579.4909 | 0 | 关闭
6183 | 8 | 5 | 恒流充电 | 01:09:00 | 42:24:54 | 0.152 | 2.2538 | 0.1748 | 384.99 | 0.1748 | 384.99 | 0 | 0 | 0.0003904 | 859.89 | 0.0003904 | 859.89 | 0 | 0 | 2023-05-13 23:11:02 | 0.0003426 | 2.5331 | 5579.5399 | 0 | 关闭
6184 | 8 | 5 | 恒流充电 | 01:09:30 | 42:25:24 | 0.152 | 2.2543 | 0.1761 | 387.78 | 0.1761 | 387.78 | 0 | 0 | 0.0003932 | 866.18 | 0.0003932 | 866.18 | 0 | 0 | 2023-05-13 23:11:32 | 0.0003426 | 2.5331 | 5579.4909 | 0 | 关闭
6185 | 8 | 5 | 恒流充电 | 01:10:00 | 42:25:54 | 0.152 | 2.255 | 0.1773 | 390.57 | 0.1773 | 390.57 | 0 | 0 | 0.0003961 | 872.47 | 0.0003961 | 872.47 | 0 | 0 | 2023-05-13 23:12:02 | 0.0003427 | 1.8093 | 3985.3157 | 0 | 关闭
6186 | 8 | 5 | 恒流充电 | 01:10:30 | 42:26:24 | 0.152 | 2.2556 | 0.1786 | 393.36 | 0.1786 | 393.36 | 0 | 0 | 0.000399 | 878.76 | 0.000399 | 878.76 | 0 | 0 | 2023-05-13 23:12:32 | 0.0003428 | 2.1109 | 4649.5758 | 0 | 关闭
6187 | 8 | 5 | 恒流充电 | 01:11:00 | 42:26:54 | 0.152 | 2.2562 | 0.1799 | 396.15 | 0.1799 | 396.15 | 0 | 0 | 0.0004018 | 885.05 | 0.0004018 | 885.05 | 0 | 0 | 2023-05-13 23:13:02 | 0.0003429 | 2.1109 | 4649.5758 | 0 | 关闭
6188 | 8 | 5 | 恒流充电 | 01:11:30 | 42:27:24 | 0.152 | 2.2567 | 0.1811 | 398.94 | 0.1811 | 398.94 | 0 | 0 | 0.0004047 | 891.35 | 0.0004047 | 891.35 | 0 | 0 | 2023-05-13 23:13:32 | 0.000343 | 2.5331 | 5579.442 | 0 | 关闭
6189 | 8 | 5 | 恒流充电 | 01:12:00 | 42:27:54 | 0.152 | 2.2571 | 0.1824 | 401.73 | 0.1824 | 401.73 | 0 | 0 | 0.0004075 | 897.64 | 0.0004075 | 897.64 | 0 | 0 | 2023-05-13 23:14:02 | 0.0003431 | 3.1664 | 6974.3637 | 0 | 关闭
6190 | 8 | 5 | 恒流充电 | 01:12:30 | 42:28:24 | 0.152 | 2.2576 | 0.1837 | 404.52 | 0.1837 | 404.52 | 0 | 0 | 0.0004104 | 903.94 | 0.0004104 | 903.94 | 0 | 0 | 2023-05-13 23:14:32 | 0.0003431 | 2.5331 | 5579.4909 | 0 | 关闭
6191 | 8 | 5 | 恒流充电 | 01:13:00 | 42:28:54 | 0.152 | 2.258 | 0.1849 | 407.31 | 0.1849 | 407.31 | 0 | 0 | 0.0004132 | 910.24 | 0.0004132 | 910.24 | 0 | 0 | 2023-05-13 23:15:02 | 0.0003432 | 3.1664 | 6974.4249 | 0 | 关闭
6192 | 8 | 5 | 恒流充电 | 01:13:30 | 42:29:24 | 0.152 | 2.2584 | 0.1862 | 410.1 | 0.1862 | 410.1 | 0 | 0 | 0.0004161 | 916.54 | 0.0004161 | 916.54 | 0 | 0 | 2023-05-13 23:15:32 | 0.0003432 | 3.1663 | 6974.2413 | 0 | 关闭
6193 | 8 | 5 | 恒流充电 | 01:14:00 | 42:29:54 | 0.152 | 2.2589 | 0.1875 | 412.89 | 0.1875 | 412.89 | 0 | 0 | 0.000419 | 922.84 | 0.000419 | 922.84 | 0 | 0 | 2023-05-13 23:16:02 | 0.0003433 | 2.5331 | 5579.4909 | 0 | 关闭
6194 | 8 | 5 | 恒流充电 | 01:14:30 | 42:30:24 | 0.152 | 2.2594 | 0.1887 | 415.68 | 0.1887 | 415.68 | 0 | 0 | 0.0004218 | 929.14 | 0.0004218 | 929.14 | 0 | 0 | 2023-05-13 23:16:32 | 0.0003434 | 2.533 | 5579.3441 | 0 | 关闭
6195 | 8 | 5 | 恒流充电 | 01:15:00 | 42:30:54 | 0.152 | 2.2599 | 0.19 | 418.47 | 0.19 | 418.47 | 0 | 0 | 0.0004247 | 935.45 | 0.0004247 | 935.45 | 0 | 0 | 2023-05-13 23:17:02 | 0.0003435 | 2.5331 | 5579.5399 | 0 | 关闭
6196 | 8 | 5 | 恒流充电 | 01:15:30 | 42:31:24 | 0.152 | 2.2603 | 0.1913 | 421.26 | 0.1913 | 421.26 | 0 | 0 | 0.0004276 | 941.75 | 0.0004276 | 941.75 | 0 | 0 | 2023-05-13 23:17:32 | 0.0003435 | 3.1663 | 6974.1801 | 0 | 关闭
6197 | 8 | 5 | 恒流充电 | 01:16:00 | 42:31:54 | 0.152 | 2.2609 | 0.1925 | 424.05 | 0.1925 | 424.05 | 0 | 0 | 0.0004304 | 948.06 | 0.0004304 | 948.06 | 0 | 0 | 2023-05-13 23:18:02 | 0.0003436 | 2.1109 | 4649.6166 | 0 | 关闭
6198 | 8 | 5 | 恒流充电 | 01:16:30 | 42:32:24 | 0.152 | 2.2615 | 0.1938 | 426.84 | 0.1938 | 426.84 | 0 | 0 | 0.0004333 | 954.37 | 0.0004333 | 954.37 | 0 | 0 | 2023-05-13 23:18:32 | 0.0003437 | 2.1109 | 4649.535 | 0 | 关闭
6199 | 8 | 5 | 恒流充电 | 01:17:00 | 42:32:54 | 0.152 | 2.262 | 0.1951 | 429.63 | 0.1951 | 429.63 | 0 | 0 | 0.0004361 | 960.67 | 0.0004361 | 960.67 | 0 | 0 | 2023-05-13 23:19:02 | 0.0003438 | 2.5331 | 5579.5399 | 0 | 关闭
6200 | 8 | 5 | 恒流充电 | 01:17:30 | 42:33:24 | 0.152 | 2.2627 | 0.1963 | 432.42 | 0.1963 | 432.42 | 0 | 0 | 0.000439 | 966.99 | 0.000439 | 966.99 | 0 | 0 | 2023-05-13 23:19:32 | 0.0003439 | 1.8094 | 3985.3856 | 0 | 关闭
6201 | 8 | 5 | 恒流充电 | 01:18:00 | 42:33:54 | 0.152 | 2.2633 | 0.1976 | 435.21 | 0.1976 | 435.21 | 0 | 0 | 0.0004419 | 973.3 | 0.0004419 | 973.3 | 0 | 0 | 2023-05-13 23:20:02 | 0.000344 | 2.1109 | 4649.535 | 0 | 关闭
6202 | 8 | 5 | 恒流充电 | 01:18:30 | 42:34:24 | 0.152 | 2.264 | 0.1989 | 438 | 0.1989 | 438 | 0 | 0 | 0.0004447 | 979.61 | 0.0004447 | 979.61 | 0 | 0 | 2023-05-13 23:20:32 | 0.0003441 | 1.8093 | 3985.2458 | 0 | 关闭
6203 | 8 | 5 | 恒流充电 | 01:19:00 | 42:34:54 | 0.152 | 2.2647 | 0.2001 | 440.79 | 0.2001 | 440.79 | 0 | 0 | 0.0004476 | 985.93 | 0.0004476 | 985.93 | 0 | 0 | 2023-05-13 23:21:02 | 0.0003442 | 1.8093 | 3985.3157 | 0 | 关闭
6204 | 8 | 5 | 恒流充电 | 01:19:30 | 42:35:24 | 0.152 | 2.2654 | 0.2014 | 443.58 | 0.2014 | 443.58 | 0 | 0 | 0.0004505 | 992.25 | 0.0004505 | 992.25 | 0 | 0 | 2023-05-13 23:21:32 | 0.0003443 | 1.8093 | 3985.2458 | 0 | 关闭
6205 | 8 | 5 | 恒流充电 | 01:20:00 | 42:35:54 | 0.152 | 2.266 | 0.2027 | 446.37 | 0.2027 | 446.37 | 0 | 0 | 0.0004534 | 998.57 | 0.0004534 | 998.57 | 0 | 0 | 2023-05-13 23:22:02 | 0.0003444 | 2.1109 | 4649.4534 | 0 | 关闭
6206 | 8 | 5 | 恒流充电 | 01:20:30 | 42:36:24 | 0.152 | 2.2667 | 0.2039 | 449.16 | 0.2039 | 449.16 | 0 | 0 | 0.0004562 | 1004.89 | 0.0004562 | 1004.89 | 0 | 0 | 2023-05-13 23:22:32 | 0.0003445 | 1.8093 | 3985.3157 | 0 | 关闭
6207 | 8 | 5 | 恒流充电 | 01:21:00 | 42:36:54 | 0.152 | 2.2673 | 0.2052 | 451.95 | 0.2052 | 451.95 | 0 | 0 | 0.0004591 | 1011.22 | 0.0004591 | 1011.22 | 0 | 0 | 2023-05-13 23:23:02 | 0.0003446 | 2.1109 | 4649.6166 | 0 | 关闭
6208 | 8 | 5 | 恒流充电 | 01:21:30 | 42:37:24 | 0.152 | 2.2679 | 0.2065 | 454.74 | 0.2065 | 454.74 | 0 | 0 | 0.000462 | 1017.54 | 0.000462 | 1017.54 | 0 | 0 | 2023-05-13 23:23:32 | 0.0003447 | 2.1109 | 4649.535 | 0 | 关闭
6209 | 8 | 5 | 恒流充电 | 01:22:00 | 42:37:54 | 0.152 | 2.2684 | 0.2077 | 457.53 | 0.2077 | 457.53 | 0 | 0 | 0.0004648 | 1023.87 | 0.0004648 | 1023.87 | 0 | 0 | 2023-05-13 23:24:02 | 0.0003448 | 2.5331 | 5579.442 | 0 | 关闭
6210 | 8 | 5 | 恒流充电 | 01:22:30 | 42:38:24 | 0.152 | 2.269 | 0.209 | 460.32 | 0.209 | 460.32 | 0 | 0 | 0.0004677 | 1030.2 | 0.0004677 | 1030.2 | 0 | 0 | 2023-05-13 23:24:32 | 0.0003449 | 2.1109 | 4649.4534 | 0 | 关闭
6211 | 8 | 5 | 恒流充电 | 01:23:00 | 42:38:54 | 0.152 | 2.2696 | 0.2103 | 463.11 | 0.2103 | 463.11 | 0 | 0 | 0.0004706 | 1036.53 | 0.0004706 | 1036.53 | 0 | 0 | 2023-05-13 23:25:02 | 0.0003449 | 2.1109 | 4649.535 | 0 | 关闭
6212 | 8 | 5 | 恒流充电 | 01:23:30 | 42:39:24 | 0.152 | 2.2702 | 0.2115 | 465.9 | 0.2115 | 465.9 | 0 | 0 | 0.0004735 | 1042.86 | 0.0004735 | 1042.86 | 0 | 0 | 2023-05-13 23:25:32 | 0.000345 | 2.1109 | 4649.4534 | 0 | 关闭
6213 | 8 | 5 | 恒流充电 | 01:24:00 | 42:39:54 | 0.152 | 2.2708 | 0.2128 | 468.69 | 0.2128 | 468.69 | 0 | 0 | 0.0004763 | 1049.2 | 0.0004763 | 1049.2 | 0 | 0 | 2023-05-13 23:26:02 | 0.0003451 | 2.1109 | 4649.535 | 0 | 关闭
6214 | 8 | 5 | 恒流充电 | 01:24:30 | 42:40:24 | 0.152 | 2.2714 | 0.2141 | 471.48 | 0.2141 | 471.48 | 0 | 0 | 0.0004792 | 1055.53 | 0.0004792 | 1055.53 | 0 | 0 | 2023-05-13 23:26:32 | 0.0003452 | 2.1109 | 4649.6166 | 0 | 关闭
6215 | 8 | 5 | 恒流充电 | 01:25:00 | 42:40:54 | 0.152 | 2.2721 | 0.2153 | 474.27 | 0.2153 | 474.27 | 0 | 0 | 0.0004821 | 1061.87 | 0.0004821 | 1061.87 | 0 | 0 | 2023-05-13 23:27:02 | 0.0003453 | 1.8093 | 3985.2458 | 0 | 关闭
6216 | 8 | 5 | 恒流充电 | 01:25:30 | 42:41:24 | 0.152 | 2.2727 | 0.2166 | 477.06 | 0.2166 | 477.06 | 0 | 0 | 0.000485 | 1068.21 | 0.000485 | 1068.21 | 0 | 0 | 2023-05-13 23:27:32 | 0.0003454 | 2.1108 | 4649.2903 | 0 | 关闭
6217 | 8 | 5 | 恒流充电 | 01:26:00 | 42:41:54 | 0.152 | 2.2735 | 0.2178 | 479.84 | 0.2178 | 479.84 | 0 | 0 | 0.0004878 | 1074.55 | 0.0004878 | 1074.55 | 0 | 0 | 2023-05-13 23:28:02 | 0.0003455 | 1.583 | 3486.723 | 0 | 关闭
6218 | 8 | 5 | 恒流充电 | 01:26:30 | 42:42:24 | 0.152 | 2.2743 | 0.2191 | 482.63 | 0.2191 | 482.63 | 0 | 0 | 0.0004907 | 1080.89 | 0.0004907 | 1080.89 | 0 | 0 | 2023-05-13 23:28:32 | 0.0003456 | 1.583 | 3486.7841 | 0 | 关闭
6219 | 8 | 5 | 恒流充电 | 01:27:00 | 42:42:54 | 0.152 | 2.2753 | 0.2204 | 485.42 | 0.2204 | 485.42 | 0 | 0 | 0.0004936 | 1087.24 | 0.0004936 | 1087.24 | 0 | 0 | 2023-05-13 23:29:02 | 0.0003458 | 1.2664 | 2789.5252 | 0 | 关闭
6220 | 8 | 5 | 恒流充电 | 01:27:30 | 42:43:24 | 0.152 | 2.276 | 0.2216 | 488.21 | 0.2216 | 488.21 | 0 | 0 | 0.0004965 | 1093.59 | 0.0004965 | 1093.59 | 0 | 0 | 2023-05-13 23:29:32 | 0.0003459 | 1.8092 | 3985.1059 | 0 | 关闭
6221 | 8 | 5 | 恒流充电 | 01:28:00 | 42:43:54 | 0.152 | 2.2768 | 0.2229 | 491 | 0.2229 | 491 | 0 | 0 | 0.0004994 | 1099.94 | 0.0004994 | 1099.94 | 0 | 0 | 2023-05-13 23:30:02 | 0.000346 | 1.583 | 3486.8453 | 0 | 关闭
6222 | 8 | 5 | 恒流充电 | 01:28:30 | 42:44:24 | 0.152 | 2.2776 | 0.2242 | 493.79 | 0.2242 | 493.79 | 0 | 0 | 0.0005023 | 1106.29 | 0.0005023 | 1106.29 | 0 | 0 | 2023-05-13 23:30:32 | 0.0003461 | 1.5831 | 3486.9677 | 0 | 关闭
6223 | 8 | 5 | 恒流充电 | 01:29:00 | 42:44:54 | 0.152 | 2.2784 | 0.2254 | 496.58 | 0.2254 | 496.58 | 0 | 0 | 0.0005051 | 1112.64 | 0.0005051 | 1112.64 | 0 | 0 | 2023-05-13 23:31:02 | 0.0003463 | 1.5831 | 3486.9065 | 0 | 关闭
6224 | 8 | 5 | 恒流充电 | 01:29:30 | 42:45:24 | 0.152 | 2.2791 | 0.2267 | 499.37 | 0.2267 | 499.37 | 0 | 0 | 0.000508 | 1119 | 0.000508 | 1119 | 0 | 0 | 2023-05-13 23:31:32 | 0.0003464 | 1.8092 | 3985.1059 | 0 | 关闭
6225 | 8 | 5 | 恒流充电 | 01:30:00 | 42:45:54 | 0.152 | 2.2799 | 0.228 | 502.16 | 0.228 | 502.16 | 0 | 0 | 0.0005109 | 1125.36 | 0.0005109 | 1125.36 | 0 | 0 | 2023-05-13 23:32:02 | 0.0003465 | 1.5831 | 3486.9065 | 0 | 关闭
6226 | 8 | 5 | 恒流充电 | 01:30:30 | 42:46:24 | 0.152 | 2.2806 | 0.2292 | 504.95 | 0.2292 | 504.95 | 0 | 0 | 0.0005138 | 1131.72 | 0.0005138 | 1131.72 | 0 | 0 | 2023-05-13 23:32:32 | 0.0003466 | 1.8092 | 3985.036 | 0 | 关闭
6227 | 8 | 5 | 恒流充电 | 01:31:00 | 42:46:54 | 0.152 | 2.2813 | 0.2305 | 507.74 | 0.2305 | 507.74 | 0 | 0 | 0.0005167 | 1138.08 | 0.0005167 | 1138.08 | 0 | 0 | 2023-05-13 23:33:02 | 0.0003467 | 1.8093 | 3985.1759 | 0 | 关闭
6228 | 8 | 5 | 恒流充电 | 01:31:30 | 42:47:24 | 0.152 | 2.2821 | 0.2318 | 510.53 | 0.2318 | 510.53 | 0 | 0 | 0.0005196 | 1144.45 | 0.0005196 | 1144.45 | 0 | 0 | 2023-05-13 23:33:32 | 0.0003468 | 1.5831 | 3487.0289 | 0 | 关闭
6229 | 8 | 5 | 恒流充电 | 01:32:00 | 42:47:54 | 0.152 | 2.2828 | 0.233 | 513.32 | 0.233 | 513.32 | 0 | 0 | 0.0005225 | 1150.82 | 0.0005225 | 1150.82 | 0 | 0 | 2023-05-13 23:34:02 | 0.0003469 | 1.8092 | 3985.036 | 0 | 关闭
6230 | 8 | 5 | 恒流充电 | 01:32:30 | 42:48:24 | 0.152 | 2.2835 | 0.2343 | 516.11 | 0.2343 | 516.11 | 0 | 0 | 0.0005254 | 1157.18 | 0.0005254 | 1157.18 | 0 | 0 | 2023-05-13 23:34:32 | 0.000347 | 1.8092 | 3985.1059 | 0 | 关闭
6231 | 8 | 5 | 恒流充电 | 01:33:00 | 42:48:54 | 0.152 | 2.2843 | 0.2356 | 518.9 | 0.2356 | 518.9 | 0 | 0 | 0.0005283 | 1163.56 | 0.0005283 | 1163.56 | 0 | 0 | 2023-05-13 23:35:02 | 0.0003472 | 1.5831 | 3486.9677 | 0 | 关闭
6232 | 8 | 5 | 恒流充电 | 01:33:30 | 42:49:24 | 0.152 | 2.2851 | 0.2368 | 521.69 | 0.2368 | 521.69 | 0 | 0 | 0.0005311 | 1169.93 | 0.0005311 | 1169.93 | 0 | 0 | 2023-05-13 23:35:32 | 0.0003473 | 1.5831 | 3487.0901 | 0 | 关闭
6233 | 8 | 5 | 恒流充电 | 01:34:00 | 42:49:54 | 0.152 | 2.2859 | 0.2381 | 524.48 | 0.2381 | 524.48 | 0 | 0 | 0.000534 | 1176.31 | 0.000534 | 1176.31 | 0 | 0 | 2023-05-13 23:36:02 | 0.0003474 | 1.5831 | 3486.9677 | 0 | 关闭
6234 | 8 | 5 | 恒流充电 | 01:34:30 | 42:50:24 | 0.152 | 2.2869 | 0.2394 | 527.27 | 0.2394 | 527.27 | 0 | 0 | 0.0005369 | 1182.68 | 0.0005369 | 1182.68 | 0 | 0 | 2023-05-13 23:36:32 | 0.0003476 | 1.2665 | 2789.5742 | 0 | 关闭
6235 | 8 | 5 | 恒流充电 | 01:35:00 | 42:50:54 | 0.152 | 2.2878 | 0.2406 | 530.06 | 0.2406 | 530.06 | 0 | 0 | 0.0005398 | 1189.06 | 0.0005398 | 1189.06 | 0 | 0 | 2023-05-13 23:37:02 | 0.0003477 | 1.4072 | 3099.5268 | 0 | 关闭
6236 | 8 | 5 | 恒流充电 | 01:35:30 | 42:51:24 | 0.152 | 2.2888 | 0.2419 | 532.85 | 0.2419 | 532.85 | 0 | 0 | 0.0005427 | 1195.45 | 0.0005427 | 1195.45 | 0 | 0 | 2023-05-13 23:37:32 | 0.0003478 | 1.2665 | 2789.6231 | 0 | 关闭
6237 | 8 | 5 | 恒流充电 | 01:36:00 | 42:51:54 | 0.152 | 2.2898 | 0.2432 | 535.64 | 0.2432 | 535.64 | 0 | 0 | 0.0005456 | 1201.83 | 0.0005456 | 1201.83 | 0 | 0 | 2023-05-13 23:38:02 | 0.000348 | 1.2665 | 2789.5742 | 0 | 关闭
6238 | 8 | 5 | 恒流充电 | 01:36:30 | 42:52:24 | 0.152 | 2.2908 | 0.2444 | 538.43 | 0.2444 | 538.43 | 0 | 0 | 0.0005485 | 1208.22 | 0.0005485 | 1208.22 | 0 | 0 | 2023-05-13 23:38:32 | 0.0003481 | 1.2665 | 2789.5742 | 0 | 关闭
6239 | 8 | 5 | 恒流充电 | 01:37:00 | 42:52:54 | 0.152 | 2.2917 | 0.2457 | 541.21 | 0.2457 | 541.21 | 0 | 0 | 0.0005514 | 1214.61 | 0.0005514 | 1214.61 | 0 | 0 | 2023-05-13 23:39:02 | 0.0003483 | 1.4072 | 3099.4725 | 0 | 关闭
6240 | 8 | 5 | 恒流充电 | 01:37:30 | 42:53:24 | 0.152 | 2.2926 | 0.247 | 544 | 0.247 | 544 | 0 | 0 | 0.0005543 | 1221.01 | 0.0005543 | 1221.01 | 0 | 0 | 2023-05-13 23:39:32 | 0.0003484 | 1.4072 | 3099.5812 | 0 | 关闭
6241 | 8 | 5 | 恒流充电 | 01:38:00 | 42:53:54 | 0.152 | 2.2935 | 0.2482 | 546.79 | 0.2482 | 546.79 | 0 | 0 | 0.0005572 | 1227.4 | 0.0005572 | 1227.4 | 0 | 0 | 2023-05-13 23:40:02 | 0.0003486 | 1.4072 | 3099.5268 | 0 | 关闭
6242 | 8 | 5 | 恒流充电 | 01:38:30 | 42:54:24 | 0.152 | 2.2944 | 0.2495 | 549.58 | 0.2495 | 549.58 | 0 | 0 | 0.0005601 | 1233.8 | 0.0005601 | 1233.8 | 0 | 0 | 2023-05-13 23:40:32 | 0.0003487 | 1.4072 | 3099.5268 | 0 | 关闭
6243 | 8 | 5 | 恒流充电 | 01:39:00 | 42:54:54 | 0.152 | 2.2954 | 0.2508 | 552.37 | 0.2508 | 552.37 | 0 | 0 | 0.0005631 | 1240.21 | 0.0005631 | 1240.21 | 0 | 0 | 2023-05-13 23:41:02 | 0.0003488 | 1.2665 | 2789.6231 | 0 | 关闭
6244 | 8 | 5 | 恒流充电 | 01:39:30 | 42:55:24 | 0.152 | 2.2962 | 0.252 | 555.16 | 0.252 | 555.16 | 0 | 0 | 0.000566 | 1246.61 | 0.000566 | 1246.61 | 0 | 0 | 2023-05-13 23:41:32 | 0.000349 | 1.5831 | 3486.9677 | 0 | 关闭
6245 | 8 | 5 | 恒流充电 | 01:40:00 | 42:55:54 | 0.152 | 2.2971 | 0.2533 | 557.95 | 0.2533 | 557.95 | 0 | 0 | 0.0005689 | 1253.02 | 0.0005689 | 1253.02 | 0 | 0 | 2023-05-13 23:42:02 | 0.0003491 | 1.4073 | 3099.69 | 0 | 关闭
6246 | 8 | 5 | 恒流充电 | 01:40:30 | 42:56:24 | 0.152 | 2.2981 | 0.2546 | 560.74 | 0.2546 | 560.74 | 0 | 0 | 0.0005718 | 1259.43 | 0.0005718 | 1259.43 | 0 | 0 | 2023-05-13 23:42:32 | 0.0003493 | 1.2666 | 2789.7699 | 0 | 关闭
6247 | 8 | 5 | 恒流充电 | 01:41:00 | 42:56:54 | 0.152 | 2.299 | 0.2558 | 563.53 | 0.2558 | 563.53 | 0 | 0 | 0.0005747 | 1265.84 | 0.0005747 | 1265.84 | 0 | 0 | 2023-05-13 23:43:02 | 0.0003494 | 1.4073 | 3099.69 | 0 | 关闭
6248 | 8 | 5 | 恒流充电 | 01:41:30 | 42:57:24 | 0.152 | 2.3 | 0.2571 | 566.32 | 0.2571 | 566.32 | 0 | 0 | 0.0005776 | 1272.25 | 0.0005776 | 1272.25 | 0 | 0 | 2023-05-13 23:43:32 | 0.0003495 | 1.2665 | 2789.6721 | 0 | 关闭
6249 | 8 | 5 | 恒流充电 | 01:42:00 | 42:57:54 | 0.152 | 2.3009 | 0.2584 | 569.11 | 0.2584 | 569.11 | 0 | 0 | 0.0005805 | 1278.67 | 0.0005805 | 1278.67 | 0 | 0 | 2023-05-13 23:44:02 | 0.0003497 | 1.4072 | 3099.5812 | 0 | 关闭
6250 | 8 | 5 | 恒流充电 | 01:42:30 | 42:58:24 | 0.152 | 2.3019 | 0.2596 | 571.9 | 0.2596 | 571.9 | 0 | 0 | 0.0005834 | 1285.09 | 0.0005834 | 1285.09 | 0 | 0 | 2023-05-13 23:44:32 | 0.0003498 | 1.2665 | 2789.6721 | 0 | 关闭
6251 | 8 | 5 | 恒流充电 | 01:43:00 | 42:58:54 | 0.152 | 2.3029 | 0.2609 | 574.69 | 0.2609 | 574.69 | 0 | 0 | 0.0005863 | 1291.51 | 0.0005863 | 1291.51 | 0 | 0 | 2023-05-13 23:45:02 | 0.00035 | 1.2665 | 2789.6721 | 0 | 关闭
6252 | 8 | 5 | 恒流充电 | 01:43:30 | 42:59:24 | 0.152 | 2.3039 | 0.2622 | 577.48 | 0.2622 | 577.48 | 0 | 0 | 0.0005893 | 1297.94 | 0.0005893 | 1297.94 | 0 | 0 | 2023-05-13 23:45:32 | 0.0003501 | 1.2665 | 2789.721 | 0 | 关闭
6253 | 8 | 5 | 恒流充电 | 01:44:00 | 42:59:54 | 0.152 | 2.305 | 0.2634 | 580.27 | 0.2634 | 580.27 | 0 | 0 | 0.0005922 | 1304.37 | 0.0005922 | 1304.37 | 0 | 0 | 2023-05-13 23:46:02 | 0.0003503 | 1.1514 | 2536.021 | 0 | 关闭
6254 | 8 | 5 | 恒流充电 | 01:44:30 | 43:00:24 | 0.152 | 2.3062 | 0.2647 | 583.06 | 0.2647 | 583.06 | 0 | 0 | 0.0005951 | 1310.8 | 0.0005951 | 1310.8 | 0 | 0 | 2023-05-13 23:46:32 | 0.0003505 | 1.0554 | 2324.6859 | 0 | 关闭
6255 | 8 | 5 | 恒流充电 | 01:45:00 | 43:00:54 | 0.152 | 2.3073 | 0.266 | 585.85 | 0.266 | 585.85 | 0 | 0 | 0.000598 | 1317.24 | 0.000598 | 1317.24 | 0 | 0 | 2023-05-13 23:47:02 | 0.0003506 | 1.1514 | 2536.0655 | 0 | 关闭
6256 | 8 | 5 | 恒流充电 | 01:45:30 | 43:01:24 | 0.152 | 2.3083 | 0.2672 | 588.64 | 0.2672 | 588.64 | 0 | 0 | 0.0006009 | 1323.67 | 0.0006009 | 1323.67 | 0 | 0 | 2023-05-13 23:47:32 | 0.0003508 | 1.2665 | 2789.6721 | 0 | 关闭
6257 | 8 | 5 | 恒流充电 | 01:46:00 | 43:01:54 | 0.152 | 2.3095 | 0.2685 | 591.43 | 0.2685 | 591.43 | 0 | 0 | 0.0006039 | 1330.12 | 0.0006039 | 1330.12 | 0 | 0 | 2023-05-13 23:48:02 | 0.000351 | 1.0554 | 2324.7267 | 0 | 关闭
6258 | 8 | 5 | 恒流充电 | 01:46:30 | 43:02:24 | 0.152 | 2.3106 | 0.2698 | 594.22 | 0.2698 | 594.22 | 0 | 0 | 0.0006068 | 1336.56 | 0.0006068 | 1336.56 | 0 | 0 | 2023-05-13 23:48:32 | 0.0003512 | 1.1514 | 2536.0655 | 0 | 关闭
6259 | 8 | 5 | 恒流充电 | 01:47:00 | 43:02:54 | 0.152 | 2.3117 | 0.271 | 597.01 | 0.271 | 597.01 | 0 | 0 | 0.0006097 | 1343.01 | 0.0006097 | 1343.01 | 0 | 0 | 2023-05-13 23:49:02 | 0.0003513 | 1.1514 | 2536.0655 | 0 | 关闭
6260 | 8 | 5 | 恒流充电 | 01:47:30 | 43:03:24 | 0.152 | 2.3127 | 0.2723 | 599.8 | 0.2723 | 599.8 | 0 | 0 | 0.0006127 | 1349.46 | 0.0006127 | 1349.46 | 0 | 0 | 2023-05-13 23:49:32 | 0.0003515 | 1.2665 | 2789.721 | 0 | 关闭
6261 | 8 | 5 | 恒流充电 | 01:48:00 | 43:03:54 | 0.152 | 2.3137 | 0.2736 | 602.59 | 0.2736 | 602.59 | 0 | 0 | 0.0006156 | 1355.91 | 0.0006156 | 1355.91 | 0 | 0 | 2023-05-13 23:50:02 | 0.0003516 | 1.2665 | 2789.6231 | 0 | 关闭
6262 | 8 | 5 | 恒流充电 | 01:48:30 | 43:04:24 | 0.152 | 2.3148 | 0.2748 | 605.38 | 0.2748 | 605.38 | 0 | 0 | 0.0006185 | 1362.37 | 0.0006185 | 1362.37 | 0 | 0 | 2023-05-13 23:50:32 | 0.0003518 | 1.1514 | 2536.0655 | 0 | 关闭
6263 | 8 | 5 | 恒流充电 | 01:49:00 | 43:04:54 | 0.152 | 2.3158 | 0.2761 | 608.17 | 0.2761 | 608.17 | 0 | 0 | 0.0006214 | 1368.82 | 0.0006214 | 1368.82 | 0 | 0 | 2023-05-13 23:51:02 | 0.000352 | 1.2665 | 2789.6721 | 0 | 关闭
6264 | 8 | 5 | 恒流充电 | 01:49:30 | 43:05:24 | 0.152 | 2.3168 | 0.2774 | 610.96 | 0.2774 | 610.96 | 0 | 0 | 0.0006244 | 1375.29 | 0.0006244 | 1375.29 | 0 | 0 | 2023-05-13 23:51:32 | 0.0003521 | 1.2665 | 2789.721 | 0 | 关闭
6265 | 8 | 5 | 恒流充电 | 01:50:00 | 43:05:54 | 0.152 | 2.3178 | 0.2786 | 613.75 | 0.2786 | 613.75 | 0 | 0 | 0.0006273 | 1381.75 | 0.0006273 | 1381.75 | 0 | 0 | 2023-05-13 23:52:02 | 0.0003523 | 1.2665 | 2789.6721 | 0 | 关闭
6266 | 8 | 5 | 恒流充电 | 01:50:30 | 43:06:24 | 0.152 | 2.3188 | 0.2799 | 616.54 | 0.2799 | 616.54 | 0 | 0 | 0.0006303 | 1388.22 | 0.0006303 | 1388.22 | 0 | 0 | 2023-05-13 23:52:32 | 0.0003524 | 1.2665 | 2789.5742 | 0 | 关闭
6267 | 8 | 5 | 恒流充电 | 01:51:00 | 43:06:54 | 0.152 | 2.3198 | 0.2812 | 619.33 | 0.2812 | 619.33 | 0 | 0 | 0.0006332 | 1394.69 | 0.0006332 | 1394.69 | 0 | 0 | 2023-05-13 23:53:02 | 0.0003526 | 1.2665 | 2789.721 | 0 | 关闭
6268 | 8 | 5 | 恒流充电 | 01:51:30 | 43:07:24 | 0.152 | 2.3208 | 0.2824 | 622.12 | 0.2824 | 622.12 | 0 | 0 | 0.0006361 | 1401.16 | 0.0006361 | 1401.16 | 0 | 0 | 2023-05-13 23:53:32 | 0.0003527 | 1.2665 | 2789.6231 | 0 | 关闭
6269 | 8 | 5 | 恒流充电 | 01:52:00 | 43:07:54 | 0.152 | 2.3217 | 0.2837 | 624.9 | 0.2837 | 624.9 | 0 | 0 | 0.0006391 | 1407.64 | 0.0006391 | 1407.64 | 0 | 0 | 2023-05-13 23:54:02 | 0.0003529 | 1.4072 | 3099.6356 | 0 | 关闭
6270 | 8 | 5 | 恒流充电 | 01:52:30 | 43:08:24 | 0.152 | 2.3227 | 0.285 | 627.69 | 0.285 | 627.69 | 0 | 0 | 0.000642 | 1414.12 | 0.000642 | 1414.12 | 0 | 0 | 2023-05-13 23:54:32 | 0.000353 | 1.2665 | 2789.721 | 0 | 关闭
6271 | 8 | 5 | 恒流充电 | 01:53:00 | 43:08:54 | 0.152 | 2.3238 | 0.2862 | 630.48 | 0.2862 | 630.48 | 0 | 0 | 0.000645 | 1420.6 | 0.000645 | 1420.6 | 0 | 0 | 2023-05-13 23:55:02 | 0.0003532 | 1.1514 | 2536.0655 | 0 | 关闭
6272 | 8 | 5 | 恒流充电 | 01:53:30 | 43:09:24 | 0.152 | 2.3248 | 0.2875 | 633.27 | 0.2875 | 633.27 | 0 | 0 | 0.0006479 | 1427.08 | 0.0006479 | 1427.08 | 0 | 0 | 2023-05-13 23:55:32 | 0.0003533 | 1.2664 | 2789.5252 | 0 | 关闭
6273 | 8 | 5 | 恒流充电 | 01:54:00 | 43:09:54 | 0.152 | 2.3258 | 0.2888 | 636.06 | 0.2888 | 636.06 | 0 | 0 | 0.0006508 | 1433.57 | 0.0006508 | 1433.57 | 0 | 0 | 2023-05-13 23:56:02 | 0.0003535 | 1.2665 | 2789.721 | 0 | 关闭
6274 | 8 | 5 | 恒流充电 | 01:54:30 | 43:10:24 | 0.152 | 2.3268 | 0.29 | 638.85 | 0.29 | 638.85 | 0 | 0 | 0.0006538 | 1440.06 | 0.0006538 | 1440.06 | 0 | 0 | 2023-05-13 23:56:32 | 0.0003536 | 1.2665 | 2789.6231 | 0 | 关闭
6275 | 8 | 5 | 恒流充电 | 01:55:00 | 43:10:54 | 0.152 | 2.3276 | 0.2913 | 641.64 | 0.2913 | 641.64 | 0 | 0 | 0.0006567 | 1446.55 | 0.0006567 | 1446.55 | 0 | 0 | 2023-05-13 23:57:02 | 0.0003537 | 1.5832 | 3487.2124 | 0 | 关闭
6276 | 8 | 5 | 恒流充电 | 01:55:30 | 43:11:24 | 0.152 | 2.3285 | 0.2926 | 644.43 | 0.2926 | 644.43 | 0 | 0 | 0.0006597 | 1453.04 | 0.0006597 | 1453.04 | 0 | 0 | 2023-05-13 23:57:32 | 0.0003539 | 1.4072 | 3099.6356 | 0 | 关闭
6277 | 8 | 5 | 恒流充电 | 01:56:00 | 43:11:54 | 0.152 | 2.3292 | 0.2938 | 647.22 | 0.2938 | 647.22 | 0 | 0 | 0.0006626 | 1459.54 | 0.0006626 | 1459.54 | 0 | 0 | 2023-05-13 23:58:02 | 0.000354 | 1.8092 | 3985.036 | 0 | 关闭
6278 | 8 | 5 | 恒流充电 | 01:56:30 | 43:12:24 | 0.152 | 2.3296 | 0.2951 | 650.01 | 0.2951 | 650.01 | 0 | 0 | 0.0006656 | 1466.04 | 0.0006656 | 1466.04 | 0 | 0 | 2023-05-13 23:58:32 | 0.0003541 | 3.1663 | 6974.3025 | 0 | 关闭
6279 | 8 | 5 | 恒流充电 | 01:57:00 | 43:12:54 | 0.152 | 2.3299 | 0.2964 | 652.8 | 0.2964 | 652.8 | 0 | 0 | 0.0006685 | 1472.54 | 0.0006685 | 1472.54 | 0 | 0 | 2023-05-13 23:59:02 | 0.0003541 | 4.2215 | 9298.4174 | 0 | 关闭
6280 | 8 | 5 | 恒流充电 | 01:57:30 | 43:13:24 | 0.152 | 2.33 | 0.2976 | 655.59 | 0.2976 | 655.59 | 0 | 0 | 0.0006715 | 1479.04 | 0.0006715 | 1479.04 | 0 | 0 | 2023-05-13 23:59:32 | 0.0003541 | 12.6653 | 27897.21 | 0 | 关闭
6281 | 8 | 5 | 恒流充电 | 01:58:00 | 43:13:54 | 0.152 | 2.3301 | 0.2989 | 658.38 | 0.2989 | 658.38 | 0 | 0 | 0.0006744 | 1485.54 | 0.0006744 | 1485.54 | 0 | 0 | 2023-05-14 00:00:01 | 0.0003541 | 12.6651 | 27896.7205 | 0 | 关闭
6282 | 8 | 5 | 恒流充电 | 01:58:30 | 43:14:24 | 0.152 | 2.3301 | 0.3002 | 661.17 | 0.3002 | 661.17 | 0 | 0 | 0.0006774 | 1492.04 | 0.0006774 | 1492.04 | 0 | 0 | 2023-05-14 00:00:31 | 0.0003542 | 0 | 0 | 0 | 关闭
6283 | 8 | 5 | 恒流充电 | 01:59:00 | 43:14:54 | 0.152 | 2.3302 | 0.3014 | 663.96 | 0.3014 | 663.96 | 0 | 0 | 0.0006803 | 1498.54 | 0.0006803 | 1498.54 | 0 | 0 | 2023-05-14 00:01:01 | 0.0003542 | 12.6649 | 27896.231 | 0 | 关闭
6284 | 8 | 5 | 恒流充电 | 01:59:30 | 43:15:24 | 0.152 | 2.3301 | 0.3027 | 666.75 | 0.3027 | 666.75 | 0 | 0 | 0.0006833 | 1505.04 | 0.0006833 | 1505.04 | 0 | 0 | 2023-05-14 00:01:31 | 0.0003542 | -12.6647 | -27895.7416 | 0 | 关闭
6285 | 8 | 5 | 恒流充电 | 02:00:00 | 43:15:54 | 0.152 | 2.3302 | 0.304 | 669.54 | 0.304 | 669.54 | 0 | 0 | 0.0006862 | 1511.54 | 0.0006862 | 1511.54 | 0 | 0 | 2023-05-14 00:02:01 | 0.0003541 | 12.6656 | 27897.6995 | 0 | 关闭
6286 | 8 | 5 | 恒流充电 | 02:00:30 | 43:16:24 | 0.152 | 2.3303 | 0.3052 | 672.33 | 0.3052 | 672.33 | 0 | 0 | 0.0006892 | 1518.04 | 0.0006892 | 1518.04 | 0 | 0 | 2023-05-14 00:02:31 | 0.0003542 | 12.6649 | 27896.231 | 0 | 关闭
6287 | 8 | 5 | 恒流充电 | 02:01:00 | 43:16:54 | 0.152 | 2.3303 | 0.3065 | 675.12 | 0.3065 | 675.12 | 0 | 0 | 0.0006921 | 1524.54 | 0.0006921 | 1524.54 | 0 | 0 | 2023-05-14 00:03:01 | 0.0003542 | 0 | 0 | 0 | 关闭
6288 | 8 | 5 | 恒流充电 | 02:01:30 | 43:17:24 | 0.152 | 2.3305 | 0.3078 | 677.91 | 0.3078 | 677.91 | 0 | 0 | 0.0006951 | 1531.04 | 0.0006951 | 1531.04 | 0 | 0 | 2023-05-14 00:03:31 | 0.0003542 | 6.3327 | 13948.605 | 0 | 关闭
6289 | 8 | 5 | 恒流充电 | 02:02:00 | 43:17:54 | 0.152 | 2.3308 | 0.309 | 680.7 | 0.309 | 680.7 | 0 | 0 | 0.000698 | 1537.54 | 0.000698 | 1537.54 | 0 | 0 | 2023-05-14 00:04:01 | 0.0003542 | 4.2216 | 9298.7437 | 0 | 关闭
6290 | 8 | 5 | 恒流充电 | 02:02:30 | 43:18:24 | 0.152 | 2.3309 | 0.3103 | 683.49 | 0.3103 | 683.49 | 0 | 0 | 0.000701 | 1544.04 | 0.000701 | 1544.04 | 0 | 0 | 2023-05-14 00:04:31 | 0.0003543 | 12.6656 | 27897.6995 | 0 | 关闭
6291 | 8 | 5 | 恒流充电 | 02:03:00 | 43:18:54 | 0.152 | 2.3312 | 0.3116 | 686.28 | 0.3116 | 686.28 | 0 | 0 | 0.0007039 | 1550.55 | 0.0007039 | 1550.55 | 0 | 0 | 2023-05-14 00:05:01 | 0.0003543 | 4.2215 | 9298.4174 | 0 | 关闭
6292 | 8 | 5 | 恒流充电 | 02:03:30 | 43:19:24 | 0.152 | 2.3314 | 0.3128 | 689.07 | 0.3128 | 689.07 | 0 | 0 | 0.0007069 | 1557.05 | 0.0007069 | 1557.05 | 0 | 0 | 2023-05-14 00:05:31 | 0.0003543 | 6.3326 | 13948.3603 | 0 | 关闭
6293 | 8 | 5 | 恒流充电 | 02:04:00 | 43:19:54 | 0.152 | 2.3318 | 0.3141 | 691.86 | 0.3141 | 691.86 | 0 | 0 | 0.0007099 | 1563.56 | 0.0007099 | 1563.56 | 0 | 0 | 2023-05-14 00:06:01 | 0.0003544 | 3.1663 | 6974.3025 | 0 | 关闭
6294 | 8 | 5 | 恒流充电 | 02:04:30 | 43:20:24 | 0.152 | 2.3321 | 0.3154 | 694.65 | 0.3154 | 694.65 | 0 | 0 | 0.0007128 | 1570.06 | 0.0007128 | 1570.06 | 0 | 0 | 2023-05-14 00:06:31 | 0.0003545 | 4.2215 | 9298.4174 | 0 | 关闭
6295 | 8 | 5 | 恒流充电 | 02:05:00 | 43:20:54 | 0.152 | 2.3324 | 0.3166 | 697.44 | 0.3166 | 697.44 | 0 | 0 | 0.0007158 | 1576.57 | 0.0007158 | 1576.57 | 0 | 0 | 2023-05-14 00:07:01 | 0.0003545 | 4.2219 | 9299.2332 | 0 | 关闭
6296 | 8 | 5 | 恒流充电 | 02:05:30 | 43:21:24 | 0.152 | 2.3327 | 0.3179 | 700.23 | 0.3179 | 700.23 | 0 | 0 | 0.0007187 | 1583.07 | 0.0007187 | 1583.07 | 0 | 0 | 2023-05-14 00:07:31 | 0.0003545 | 4.2215 | 9298.4174 | 0 | 关闭
6297 | 8 | 5 | 恒流充电 | 02:06:00 | 43:21:54 | 0.152 | 2.3331 | 0.3192 | 703.01 | 0.3192 | 703.01 | 0 | 0 | 0.0007217 | 1589.58 | 0.0007217 | 1589.58 | 0 | 0 | 2023-05-14 00:08:01 | 0.0003546 | 3.1663 | 6974.1801 | 0 | 关闭
6298 | 8 | 5 | 恒流充电 | 02:06:30 | 43:22:24 | 0.152 | 2.3334 | 0.3204 | 705.8 | 0.3204 | 705.8 | 0 | 0 | 0.0007246 | 1596.09 | 0.0007246 | 1596.09 | 0 | 0 | 2023-05-14 00:08:31 | 0.0003547 | 4.2216 | 9298.7437 | 0 | 关闭
6299 | 8 | 5 | 恒流充电 | 02:07:00 | 43:22:54 | 0.152 | 2.3337 | 0.3217 | 708.59 | 0.3217 | 708.59 | 0 | 0 | 0.0007276 | 1602.6 | 0.0007276 | 1602.6 | 0 | 0 | 2023-05-14 00:09:01 | 0.0003547 | 4.2216 | 9298.5805 | 0 | 关闭
6300 | 8 | 5 | 恒流充电 | 02:07:30 | 43:23:24 | 0.152 | 2.3341 | 0.323 | 711.38 | 0.323 | 711.38 | 0 | 0 | 0.0007305 | 1609.11 | 0.0007305 | 1609.11 | 0 | 0 | 2023-05-14 00:09:31 | 0.0003547 | 3.1663 | 6974.1801 | 0 | 关闭
6301 | 8 | 5 | 恒流充电 | 02:08:00 | 43:23:54 | 0.152 | 2.3343 | 0.3242 | 714.17 | 0.3242 | 714.17 | 0 | 0 | 0.0007335 | 1615.62 | 0.0007335 | 1615.62 | 0 | 0 | 2023-05-14 00:10:01 | 0.0003548 | 6.3322 | 13947.626 | 0 | 关闭
6302 | 8 | 5 | 恒流充电 | 02:08:30 | 43:24:24 | 0.152 | 2.3348 | 0.3255 | 716.96 | 0.3255 | 716.96 | 0 | 0 | 0.0007364 | 1622.13 | 0.0007364 | 1622.13 | 0 | 0 | 2023-05-14 00:10:31 | 0.0003548 | 2.5331 | 5579.442 | 0 | 关闭
6303 | 8 | 5 | 恒流充电 | 02:09:00 | 43:24:54 | 0.152 | 2.3351 | 0.3268 | 719.75 | 0.3268 | 719.75 | 0 | 0 | 0.0007394 | 1628.65 | 0.0007394 | 1628.65 | 0 | 0 | 2023-05-14 00:11:01 | 0.0003549 | 4.2215 | 9298.4174 | 0 | 关闭
6304 | 8 | 5 | 恒流充电 | 02:09:30 | 43:25:24 | 0.152 | 2.3354 | 0.328 | 722.54 | 0.328 | 722.54 | 0 | 0 | 0.0007424 | 1635.16 | 0.0007424 | 1635.16 | 0 | 0 | 2023-05-14 00:11:31 | 0.0003549 | 4.2217 | 9298.9068 | 0 | 关闭
6305 | 8 | 5 | 恒流充电 | 02:10:00 | 43:25:54 | 0.152 | 2.3359 | 0.3293 | 725.33 | 0.3293 | 725.33 | 0 | 0 | 0.0007453 | 1641.68 | 0.0007453 | 1641.68 | 0 | 0 | 2023-05-14 00:12:01 | 0.000355 | 2.5329 | 5579.1483 | 0 | 关闭
6306 | 8 | 5 | 恒流充电 | 02:10:30 | 43:26:24 | 0.152 | 2.3363 | 0.3306 | 728.12 | 0.3306 | 728.12 | 0 | 0 | 0.0007483 | 1648.19 | 0.0007483 | 1648.19 | 0 | 0 | 2023-05-14 00:12:31 | 0.000355 | 3.1662 | 6974.0578 | 0 | 关闭
6307 | 8 | 5 | 恒流充电 | 02:11:00 | 43:26:54 | 0.152 | 2.3368 | 0.3318 | 730.91 | 0.3318 | 730.91 | 0 | 0 | 0.0007512 | 1654.71 | 0.0007512 | 1654.71 | 0 | 0 | 2023-05-14 00:13:01 | 0.0003552 | 2.5329 | 5579.1483 | 0 | 关闭
6308 | 8 | 5 | 恒流充电 | 02:11:30 | 43:27:24 | 0.152 | 2.3372 | 0.3331 | 733.7 | 0.3331 | 733.7 | 0 | 0 | 0.0007542 | 1661.23 | 0.0007542 | 1661.23 | 0 | 0 | 2023-05-14 00:13:31 | 0.0003552 | 3.1663 | 6974.3025 | 0 | 关闭
6309 | 8 | 5 | 恒流充电 | 02:12:00 | 43:27:54 | 0.152 | 2.3376 | 0.3344 | 736.49 | 0.3344 | 736.49 | 0 | 0 | 0.0007572 | 1667.75 | 0.0007572 | 1667.75 | 0 | 0 | 2023-05-14 00:14:01 | 0.0003553 | 3.1662 | 6973.9354 | 0 | 关闭
6310 | 8 | 5 | 恒流充电 | 02:12:30 | 43:28:24 | 0.152 | 2.3381 | 0.3356 | 739.28 | 0.3356 | 739.28 | 0 | 0 | 0.0007601 | 1674.27 | 0.0007601 | 1674.27 | 0 | 0 | 2023-05-14 00:14:31 | 0.0003553 | 2.5331 | 5579.5399 | 0 | 关闭
6311 | 8 | 5 | 恒流充电 | 02:13:00 | 43:28:54 | 0.152 | 2.3386 | 0.3369 | 742.07 | 0.3369 | 742.07 | 0 | 0 | 0.0007631 | 1680.8 | 0.0007631 | 1680.8 | 0 | 0 | 2023-05-14 00:15:01 | 0.0003554 | 2.5329 | 5579.0504 | 0 | 关闭
6312 | 8 | 5 | 恒流充电 | 02:13:30 | 43:29:24 | 0.152 | 2.3392 | 0.3382 | 744.86 | 0.3382 | 744.86 | 0 | 0 | 0.000766 | 1687.32 | 0.000766 | 1687.32 | 0 | 0 | 2023-05-14 00:15:31 | 0.0003555 | 2.1109 | 4649.4534 | 0 | 关闭
6313 | 8 | 5 | 恒流充电 | 02:14:00 | 43:29:54 | 0.152 | 2.3396 | 0.3394 | 747.65 | 0.3394 | 747.65 | 0 | 0 | 0.000769 | 1693.85 | 0.000769 | 1693.85 | 0 | 0 | 2023-05-14 00:16:01 | 0.0003556 | 3.1661 | 6973.813 | 0 | 关闭
6314 | 8 | 5 | 恒流充电 | 02:14:30 | 43:30:24 | 0.152 | 2.3401 | 0.3407 | 750.44 | 0.3407 | 750.44 | 0 | 0 | 0.000772 | 1700.37 | 0.000772 | 1700.37 | 0 | 0 | 2023-05-14 00:16:31 | 0.0003556 | 2.533 | 5579.3441 | 0 | 关闭
6315 | 8 | 5 | 恒流充电 | 02:15:00 | 43:30:54 | 0.152 | 2.3405 | 0.342 | 753.23 | 0.342 | 753.23 | 0 | 0 | 0.0007749 | 1706.9 | 0.0007749 | 1706.9 | 0 | 0 | 2023-05-14 00:17:01 | 0.0003557 | 3.1663 | 6974.1801 | 0 | 关闭
6316 | 8 | 5 | 恒流充电 | 02:15:30 | 43:31:24 | 0.152 | 2.341 | 0.3432 | 756.02 | 0.3432 | 756.02 | 0 | 0 | 0.0007779 | 1713.43 | 0.0007779 | 1713.43 | 0 | 0 | 2023-05-14 00:17:31 | 0.0003558 | 2.5329 | 5579.0504 | 0 | 关闭
6317 | 8 | 5 | 恒流充电 | 02:16:00 | 43:31:54 | 0.152 | 2.3416 | 0.3445 | 758.81 | 0.3445 | 758.81 | 0 | 0 | 0.0007809 | 1719.96 | 0.0007809 | 1719.96 | 0 | 0 | 2023-05-14 00:18:01 | 0.0003559 | 2.1109 | 4649.6166 | 0 | 关闭
6318 | 8 | 5 | 恒流充电 | 02:16:30 | 43:32:24 | 0.152 | 2.3421 | 0.3458 | 761.6 | 0.3458 | 761.6 | 0 | 0 | 0.0007838 | 1726.5 | 0.0007838 | 1726.5 | 0 | 0 | 2023-05-14 00:18:31 | 0.000356 | 2.5329 | 5579.1483 | 0 | 关闭
6319 | 8 | 5 | 恒流充电 | 02:17:00 | 43:32:54 | 0.152 | 2.3425 | 0.347 | 764.39 | 0.347 | 764.39 | 0 | 0 | 0.0007868 | 1733.03 | 0.0007868 | 1733.03 | 0 | 0 | 2023-05-14 00:19:01 | 0.000356 | 3.1663 | 6974.3025 | 0 | 关闭
6320 | 8 | 5 | 恒流充电 | 02:17:30 | 43:33:24 | 0.152 | 2.3431 | 0.3483 | 767.18 | 0.3483 | 767.18 | 0 | 0 | 0.0007898 | 1739.57 | 0.0007898 | 1739.57 | 0 | 0 | 2023-05-14 00:19:31 | 0.0003561 | 2.1109 | 4649.4534 | 0 | 关闭
6321 | 8 | 5 | 恒流充电 | 02:18:00 | 43:33:54 | 0.152 | 2.3437 | 0.3496 | 769.97 | 0.3496 | 769.97 | 0 | 0 | 0.0007927 | 1746.1 | 0.0007927 | 1746.1 | 0 | 0 | 2023-05-14 00:20:01 | 0.0003562 | 2.1107 | 4649.2087 | 0 | 关闭
6322 | 8 | 5 | 恒流充电 | 02:18:30 | 43:34:24 | 0.152 | 2.3443 | 0.3508 | 772.76 | 0.3508 | 772.76 | 0 | 0 | 0.0007957 | 1752.64 | 0.0007957 | 1752.64 | 0 | 0 | 2023-05-14 00:20:31 | 0.0003563 | 2.1109 | 4649.535 | 0 | 关闭
6323 | 8 | 5 | 恒流充电 | 02:19:00 | 43:34:54 | 0.152 | 2.3448 | 0.3521 | 775.55 | 0.3521 | 775.55 | 0 | 0 | 0.0007987 | 1759.18 | 0.0007987 | 1759.18 | 0 | 0 | 2023-05-14 00:21:01 | 0.0003564 | 2.533 | 5579.2462 | 0 | 关闭
6324 | 8 | 5 | 恒流充电 | 02:19:30 | 43:35:24 | 0.152 | 2.3454 | 0.3534 | 778.33 | 0.3534 | 778.33 | 0 | 0 | 0.0008016 | 1765.73 | 0.0008016 | 1765.73 | 0 | 0 | 2023-05-14 00:21:31 | 0.0003565 | 2.1109 | 4649.4534 | 0 | 关闭
6325 | 8 | 5 | 恒流充电 | 02:20:00 | 43:35:54 | 0.152 | 2.346 | 0.3546 | 781.12 | 0.3546 | 781.12 | 0 | 0 | 0.0008046 | 1772.27 | 0.0008046 | 1772.27 | 0 | 0 | 2023-05-14 00:22:01 | 0.0003565 | 2.1108 | 4649.3718 | 0 | 关闭
6326 | 8 | 5 | 恒流充电 | 02:20:30 | 43:36:24 | 0.152 | 2.3466 | 0.3559 | 783.91 | 0.3559 | 783.91 | 0 | 0 | 0.0008076 | 1778.82 | 0.0008076 | 1778.82 | 0 | 0 | 2023-05-14 00:22:31 | 0.0003566 | 2.1109 | 4649.4534 | 0 | 关闭
6327 | 8 | 5 | 恒流充电 | 02:21:00 | 43:36:54 | 0.152 | 2.3473 | 0.3572 | 786.7 | 0.3572 | 786.7 | 0 | 0 | 0.0008106 | 1785.36 | 0.0008106 | 1785.36 | 0 | 0 | 2023-05-14 00:23:01 | 0.0003567 | 1.8093 | 3985.2458 | 0 | 关闭
6328 | 8 | 5 | 恒流充电 | 02:21:30 | 43:37:24 | 0.152 | 2.3481 | 0.3584 | 789.49 | 0.3584 | 789.49 | 0 | 0 | 0.0008135 | 1791.91 | 0.0008135 | 1791.91 | 0 | 0 | 2023-05-14 00:23:31 | 0.0003568 | 1.5831 | 3486.9677 | 0 | 关闭
6329 | 8 | 5 | 恒流充电 | 02:22:00 | 43:37:54 | 0.152 | 2.3488 | 0.3597 | 792.28 | 0.3597 | 792.28 | 0 | 0 | 0.0008165 | 1798.46 | 0.0008165 | 1798.46 | 0 | 0 | 2023-05-14 00:24:01 | 0.0003569 | 1.8093 | 3985.2458 | 0 | 关闭
6330 | 8 | 5 | 恒流充电 | 02:22:30 | 43:38:24 | 0.152 | 2.3496 | 0.361 | 795.07 | 0.361 | 795.07 | 0 | 0 | 0.0008195 | 1805.02 | 0.0008195 | 1805.02 | 0 | 0 | 2023-05-14 00:24:31 | 0.0003571 | 1.5831 | 3487.0289 | 0 | 关闭
6331 | 8 | 5 | 恒流充电 | 02:23:00 | 43:38:54 | 0.152 | 2.3502 | 0.3622 | 797.86 | 0.3622 | 797.86 | 0 | 0 | 0.0008225 | 1811.57 | 0.0008225 | 1811.57 | 0 | 0 | 2023-05-14 00:25:01 | 0.0003572 | 2.1109 | 4649.4534 | 0 | 关闭
6332 | 8 | 5 | 恒流充电 | 02:23:30 | 43:39:24 | 0.152 | 2.3511 | 0.3635 | 800.65 | 0.3635 | 800.65 | 0 | 0 | 0.0008254 | 1818.13 | 0.0008254 | 1818.13 | 0 | 0 | 2023-05-14 00:25:31 | 0.0003573 | 1.4073 | 3099.7444 | 0 | 关闭
6333 | 8 | 5 | 恒流充电 | 02:24:00 | 43:39:54 | 0.152 | 2.3519 | 0.3648 | 803.44 | 0.3648 | 803.44 | 0 | 0 | 0.0008284 | 1824.69 | 0.0008284 | 1824.69 | 0 | 0 | 2023-05-14 00:26:01 | 0.0003574 | 1.5831 | 3486.9677 | 0 | 关闭
6334 | 8 | 5 | 恒流充电 | 02:24:30 | 43:40:24 | 0.152 | 2.3527 | 0.366 | 806.23 | 0.366 | 806.23 | 0 | 0 | 0.0008314 | 1831.25 | 0.0008314 | 1831.25 | 0 | 0 | 2023-05-14 00:26:31 | 0.0003576 | 1.5831 | 3487.0901 | 0 | 关闭
6335 | 8 | 5 | 恒流充电 | 02:25:00 | 43:40:54 | 0.152 | 2.3536 | 0.3673 | 809.02 | 0.3673 | 809.02 | 0 | 0 | 0.0008344 | 1837.82 | 0.0008344 | 1837.82 | 0 | 0 | 2023-05-14 00:27:01 | 0.0003577 | 1.4072 | 3099.5812 | 0 | 关闭
6336 | 8 | 5 | 恒流充电 | 02:25:30 | 43:41:24 | 0.152 | 2.3543 | 0.3686 | 811.81 | 0.3686 | 811.81 | 0 | 0 | 0.0008373 | 1844.38 | 0.0008373 | 1844.38 | 0 | 0 | 2023-05-14 00:27:31 | 0.0003578 | 1.8093 | 3985.1759 | 0 | 关闭
6337 | 8 | 5 | 恒流充电 | 02:26:00 | 43:41:54 | 0.152 | 2.3552 | 0.3698 | 814.6 | 0.3698 | 814.6 | 0 | 0 | 0.0008403 | 1850.95 | 0.0008403 | 1850.95 | 0 | 0 | 2023-05-14 00:28:01 | 0.0003579 | 1.4072 | 3099.6356 | 0 | 关闭
6338 | 8 | 5 | 恒流充电 | 02:26:30 | 43:42:24 | 0.152 | 2.3562 | 0.3711 | 817.39 | 0.3711 | 817.39 | 0 | 0 | 0.0008433 | 1857.52 | 0.0008433 | 1857.52 | 0 | 0 | 2023-05-14 00:28:31 | 0.0003581 | 1.2665 | 2789.6721 | 0 | 关闭
6339 | 8 | 5 | 恒流充电 | 02:27:00 | 43:42:54 | 0.152 | 2.3572 | 0.3724 | 820.18 | 0.3724 | 820.18 | 0 | 0 | 0.0008463 | 1864.1 | 0.0008463 | 1864.1 | 0 | 0 | 2023-05-14 00:29:01 | 0.0003582 | 1.2665 | 2789.6721 | 0 | 关闭
6340 | 8 | 5 | 恒流充电 | 02:27:30 | 43:43:24 | 0.152 | 2.3582 | 0.3736 | 822.97 | 0.3736 | 822.97 | 0 | 0 | 0.0008493 | 1870.68 | 0.0008493 | 1870.68 | 0 | 0 | 2023-05-14 00:29:31 | 0.0003584 | 1.2665 | 2789.5742 | 0 | 关闭
6341 | 8 | 5 | 恒流充电 | 02:28:00 | 43:43:54 | 0.152 | 2.3592 | 0.3749 | 825.76 | 0.3749 | 825.76 | 0 | 0 | 0.0008523 | 1877.26 | 0.0008523 | 1877.26 | 0 | 0 | 2023-05-14 00:30:01 | 0.0003586 | 1.2665 | 2789.721 | 0 | 关闭
6342 | 8 | 5 | 恒流充电 | 02:28:30 | 43:44:24 | 0.152 | 2.3604 | 0.3762 | 828.55 | 0.3762 | 828.55 | 0 | 0 | 0.0008553 | 1883.84 | 0.0008553 | 1883.84 | 0 | 0 | 2023-05-14 00:30:31 | 0.0003587 | 1.0554 | 2324.6859 | 0 | 关闭
6343 | 8 | 5 | 恒流充电 | 02:29:00 | 43:44:54 | 0.152 | 2.3616 | 0.3774 | 831.34 | 0.3774 | 831.34 | 0 | 0 | 0.0008583 | 1890.42 | 0.0008583 | 1890.42 | 0 | 0 | 2023-05-14 00:31:01 | 0.0003589 | 1.0554 | 2324.6859 | 0 | 关闭
6344 | 8 | 5 | 恒流充电 | 02:29:30 | 43:45:24 | 0.152 | 2.3629 | 0.3787 | 834.13 | 0.3787 | 834.13 | 0 | 0 | 0.0008612 | 1897.01 | 0.0008612 | 1897.01 | 0 | 0 | 2023-05-14 00:31:31 | 0.0003592 | 0.9743 | 2145.9392 | 0 | 关闭
6345 | 8 | 5 | 恒流充电 | 02:30:00 | 43:45:54 | 0.152 | 2.3643 | 0.38 | 836.92 | 0.38 | 836.92 | 0 | 0 | 0.0008642 | 1903.61 | 0.0008642 | 1903.61 | 0 | 0 | 2023-05-14 00:32:01 | 0.0003593 | 0.9046 | 1992.5879 | 0 | 关闭
6346 | 8 | 5 | 恒流充电 | 02:30:30 | 43:46:24 | 0.152 | 2.3659 | 0.3812 | 839.71 | 0.3812 | 839.71 | 0 | 0 | 0.0008672 | 1910.21 | 0.0008672 | 1910.21 | 0 | 0 | 2023-05-14 00:32:31 | 0.0003596 | 0.7917 | 1743.7592 | 0 | 关闭
6347 | 8 | 5 | 恒流充电 | 02:31:00 | 43:46:54 | 0.152 | 2.3675 | 0.3825 | 842.5 | 0.3825 | 842.5 | 0 | 0 | 0.0008702 | 1916.81 | 0.0008702 | 1916.81 | 0 | 0 | 2023-05-14 00:33:01 | 0.0003599 | 0.7917 | 1743.8815 | 0 | 关闭
6348 | 8 | 5 | 恒流充电 | 02:31:30 | 43:47:24 | 0.152 | 2.3691 | 0.3838 | 845.29 | 0.3838 | 845.29 | 0 | 0 | 0.0008732 | 1923.42 | 0.0008732 | 1923.42 | 0 | 0 | 2023-05-14 00:33:31 | 0.0003601 | 0.7916 | 1743.698 | 0 | 关闭
6349 | 8 | 5 | 恒流充电 | 02:32:00 | 43:47:54 | 0.152 | 2.371 | 0.385 | 848.08 | 0.385 | 848.08 | 0 | 0 | 0.0008762 | 1930.03 | 0.0008762 | 1930.03 | 0 | 0 | 2023-05-14 00:34:01 | 0.0003603 | 0.6666 | 1468.3257 | 0 | 关闭
6350 | 8 | 5 | 恒流充电 | 02:32:30 | 43:48:24 | 0.152 | 2.3731 | 0.3863 | 850.87 | 0.3863 | 850.87 | 0 | 0 | 0.0008792 | 1936.65 | 0.0008792 | 1936.65 | 0 | 0 | 2023-05-14 00:34:31 | 0.0003607 | 0.6031 | 1328.4852 | 0 | 关闭
6351 | 8 | 5 | 恒流充电 | 02:33:00 | 43:48:54 | 0.152 | 2.3755 | 0.3876 | 853.66 | 0.3876 | 853.66 | 0 | 0 | 0.0008822 | 1943.27 | 0.0008822 | 1943.27 | 0 | 0 | 2023-05-14 00:35:01 | 0.000361 | 0.5277 | 1162.3837 | 0 | 关闭
6352 | 8 | 5 | 恒流充电 | 02:33:30 | 43:49:24 | 0.152 | 2.378 | 0.3888 | 856.45 | 0.3888 | 856.45 | 0 | 0 | 0.0008853 | 1949.9 | 0.0008853 | 1949.9 | 0 | 0 | 2023-05-14 00:35:31 | 0.0003614 | 0.5066 | 1115.9276 | 0 | 关闭
6353 | 8 | 5 | 恒流充电 | 02:34:00 | 43:49:54 | 0.152 | 2.381 | 0.3901 | 859.24 | 0.3901 | 859.24 | 0 | 0 | 0.0008883 | 1956.54 | 0.0008883 | 1956.54 | 0 | 0 | 2023-05-14 00:36:01 | 0.0003619 | 0.4222 | 929.907 | 0 | 关闭
6354 | 8 | 5 | 恒流充电 | 02:34:30 | 43:50:24 | 0.152 | 2.3845 | 0.3914 | 862.03 | 0.3914 | 862.03 | 0 | 0 | 0.0008913 | 1963.19 | 0.0008913 | 1963.19 | 0 | 0 | 2023-05-14 00:36:31 | 0.0003624 | 0.3619 | 797.0911 | 0 | 关闭
6355 | 8 | 5 | 恒流充电 | 02:35:00 | 43:50:54 | 0.152 | 2.3886 | 0.3926 | 864.82 | 0.3926 | 864.82 | 0 | 0 | 0.0008943 | 1969.84 | 0.0008943 | 1969.84 | 0 | 0 | 2023-05-14 00:37:01 | 0.000363 | 0.3089 | 680.3959 | 0 | 关闭
6356 | 8 | 5 | 恒流充电 | 02:35:30 | 43:51:24 | 0.152 | 2.3936 | 0.3939 | 867.61 | 0.3939 | 867.61 | 0 | 0 | 0.0008973 | 1976.51 | 0.0008973 | 1976.51 | 0 | 0 | 2023-05-14 00:37:31 | 0.0003638 | 0.2533 | 557.9638 | 0 | 关闭
6357 | 8 | 5 | 恒流充电 | 02:36:00 | 43:51:54 | 0.152 | 2.3999 | 0.3952 | 870.4 | 0.3952 | 870.4 | 0 | 0 | 0.0009004 | 1983.2 | 0.0009004 | 1983.2 | 0 | 0 | 2023-05-14 00:38:01 | 0.0003648 | 0.201 | 442.8284 | 0 | 关闭
6358 | 8 | 5 | 恒流充电 | 02:36:30 | 43:52:24 | 0.152 | 2.4086 | 0.3964 | 873.19 | 0.3964 | 873.19 | 0 | 0 | 0.0009034 | 1989.91 | 0.0009034 | 1989.91 | 0 | 0 | 2023-05-14 00:38:31 | 0.0003661 | 0.1456 | 320.6576 | 0 | 关闭
6359 | 8 | 5 | 恒流充电 | 02:36:54 | 43:52:48 | 0.152 | 2.4186 | 0.3974 | 875.42 | 0.3974 | 875.42 | 0 | 0 | 0.0009059 | 1995.29 | 0.0009059 | 1995.29 | 0 | 0 | 2023-05-14 00:38:55 | 0.0003676 | 0.1013 | 223.1816 | 0 | 关闭
6360 | 8 | 5 | 恒流充电 | 02:37:00 | 43:52:54 | 0.152 | 2.4217 | 0.3977 | 875.98 | 0.3977 | 875.98 | 0 | 0 | 0.0009065 | 1996.64 | 0.0009065 | 1996.64 | 0 | 0 | 2023-05-14 00:39:01 | 0.000368 | 0.0817 | 179.9694 | 0 | 关闭
6361 | 8 | 5 | 恒流充电 | 02:37:14 | 43:53:09 | 0.152 | 2.4317 | 0.3983 | 877.35 | 0.3983 | 877.35 | 0 | 0 | 0.000908 | 1999.98 | 0.000908 | 1999.98 | 0 | 0 | 2023-05-14 00:39:16 | 0.0003696 | 0.0625 | 137.6211 | 0 | 关闭
6362 | 8 | 5 | 恒流充电 | 02:37:25 | 43:53:19 | 0.152 | 2.4418 | 0.3988 | 878.31 | 0.3988 | 878.31 | 0 | 0 | 0.0009091 | 2002.32 | 0.0009091 | 2002.32 | 0 | 0 | 2023-05-14 00:39:26 | 0.0003711 | 0.0431 | 94.8421 | 0 | 关闭
6363 | 8 | 5 | 恒流充电 | 02:37:30 | 43:53:24 | 0.152 | 2.4483 | 0.399 | 878.77 | 0.399 | 878.77 | 0 | 0 | 0.0009096 | 2003.43 | 0.0009096 | 2003.43 | 0 | 0 | 2023-05-14 00:39:31 | 0.0003721 | 0.0318 | 70.1081 | 0 | 关闭
6364 | 8 | 5 | 恒流充电 | 02:37:35 | 43:53:30 | 0.152 | 2.4586 | 0.3992 | 879.3 | 0.3992 | 879.3 | 0 | 0 | 0.0009102 | 2004.75 | 0.0009102 | 2004.75 | 0 | 0 | 2023-05-14 00:39:37 | 0.0003737 | 0.0238 | 52.3597 | 0 | 关闭
6365 | 8 | 5 | 恒流充电 | 02:37:40 | 43:53:34 | 0.152 | 2.4689 | 0.3994 | 879.7 | 0.3994 | 879.7 | 0 | 0 | 0.0009106 | 2005.74 | 0.0009106 | 2005.74 | 0 | 0 | 2023-05-14 00:39:41 | 0.0003752 | 0.0176 | 38.8254 | 0 | 关闭
6366 | 8 | 5 | 恒流充电 | 02:37:43 | 43:53:37 | 0.152 | 2.479 | 0.3995 | 880.01 | 0.3995 | 880.01 | 0 | 0 | 0.000911 | 2006.5 | 0.000911 | 2006.5 | 0 | 0 | 2023-05-14 00:39:45 | 0.0003768 | 0.0138 | 30.3863 | 0 | 关闭
6367 | 8 | 5 | 恒流充电 | 02:37:46 | 43:53:40 | 0.152 | 2.489 | 0.3996 | 880.27 | 0.3996 | 880.27 | 0 | 0 | 0.0009112 | 2007.14 | 0.0009112 | 2007.14 | 0 | 0 | 2023-05-14 00:39:47 | 0.0003783 | 0.0118 | 26.0303 | 0 | 关闭
6368 | 8 | 5 | 恒流充电 | 02:37:48 | 43:53:43 | 0.152 | 2.4991 | 0.3997 | 880.5 | 0.3997 | 880.5 | 0 | 0 | 0.0009115 | 2007.72 | 0.0009115 | 2007.72 | 0 | 0 | 2023-05-14 00:39:50 | 0.0003798 | 0.0104 | 23.0102 | 0 | 关闭
6369 | 8 | 5 | 恒流充电 | 02:37:51 | 43:53:45 | 0.152 | 2.5093 | 0.3999 | 880.73 | 0.3999 | 880.73 | 0 | 0 | 0.0009118 | 2008.28 | 0.0009118 | 2008.28 | 0 | 0 | 2023-05-14 00:39:52 | 0.0003814 | 0.0099 | 21.9017 | 0 | 关闭
6370 | 8 | 5 | 恒流充电 | 02:37:53 | 43:53:47 | 0.152 | 2.5196 | 0.3999 | 880.94 | 0.3999 | 880.94 | 0 | 0 | 0.000912 | 2008.82 | 0.000912 | 2008.82 | 0 | 0 | 2023-05-14 00:39:55 | 0.0003829 | 0.0094 | 20.7576 | 0 | 关闭
6371 | 8 | 5 | 恒流充电 | 02:37:55 | 43:53:50 | 0.152 | 2.5299 | 0.4 | 881.16 | 0.4 | 881.16 | 0 | 0 | 0.0009123 | 2009.38 | 0.0009123 | 2009.38 | 0 | 0 | 2023-05-14 00:39:57 | 0.0003845 | 0.0098 | 21.67 | 0 | 关闭
6372 | 8 | 5 | 恒流充电 | 02:37:58 | 43:53:52 | 0.152 | 2.5399 | 0.4001 | 881.39 | 0.4001 | 881.39 | 0 | 0 | 0.0009125 | 2009.95 | 0.0009125 | 2009.95 | 0 | 0 | 2023-05-14 00:39:59 | 0.000386 | 0.0101 | 22.3103 | 0 | 关闭
6373 | 8 | 5 | 恒流充电 | 02:38:00 | 43:53:54 | 0.152 | 2.5468 | 0.4002 | 881.55 | 0.4002 | 881.55 | 0 | 0 | 0.0009127 | 2010.38 | 0.0009127 | 2010.38 | 0 | 0 | 2023-05-14 00:40:01 | 0.0003871 | 0.011 | 24.261 | 0 | 关闭
6374 | 8 | 5 | 恒流充电 | 02:38:02 | 43:53:57 | 0.152 | 2.557 | 0.4003 | 881.82 | 0.4003 | 881.82 | 0 | 0 | 0.000913 | 2011.04 | 0.000913 | 2011.04 | 0 | 0 | 2023-05-14 00:40:04 | 0.0003886 | 0.0116 | 25.5295 | 0 | 关闭
6375 | 8 | 5 | 恒流充电 | 02:38:05 | 43:54:00 | 0.152 | 2.567 | 0.4005 | 882.1 | 0.4005 | 882.1 | 0 | 0 | 0.0009133 | 2011.78 | 0.0009133 | 2011.78 | 0 | 0 | 2023-05-14 00:40:07 | 0.0003901 | 0.0131 | 28.8204 | 0 | 关闭
6376 | 8 | 5 | 恒流充电 | 02:38:09 | 43:54:03 | 0.152 | 2.5772 | 0.4006 | 882.44 | 0.4006 | 882.44 | 0 | 0 | 0.0009137 | 2012.64 | 0.0009137 | 2012.64 | 0 | 0 | 2023-05-14 00:40:11 | 0.0003917 | 0.0149 | 32.8333 | 0 | 关闭
6377 | 8 | 5 | 恒流充电 | 02:38:13 | 43:54:07 | 0.152 | 2.5873 | 0.4008 | 882.82 | 0.4008 | 882.82 | 0 | 0 | 0.0009142 | 2013.63 | 0.0009142 | 2013.63 | 0 | 0 | 2023-05-14 00:40:15 | 0.0003932 | 0.0171 | 37.7333 | 0 | 关闭
6378 | 8 | 5 | 恒流充电 | 02:38:18 | 43:54:12 | 0.152 | 2.5974 | 0.401 | 883.24 | 0.401 | 883.24 | 0 | 0 | 0.0009147 | 2014.71 | 0.0009147 | 2014.71 | 0 | 0 | 2023-05-14 00:40:19 | 0.0003948 | 0.0188 | 41.4456 | 0 | 关闭
6379 | 8 | 5 | 恒流充电 | 02:38:23 | 43:54:17 | 0.152 | 2.6075 | 0.4012 | 883.7 | 0.4012 | 883.7 | 0 | 0 | 0.0009152 | 2015.92 | 0.0009152 | 2015.92 | 0 | 0 | 2023-05-14 00:40:24 | 0.0003963 | 0.0209 | 46.0302 | 0 | 关闭
6380 | 8 | 5 | 恒流充电 | 02:38:28 | 43:54:22 | 0.152 | 2.6176 | 0.4014 | 884.19 | 0.4014 | 884.19 | 0 | 0 | 0.0009158 | 2017.18 | 0.0009158 | 2017.18 | 0 | 0 | 2023-05-14 00:40:29 | 0.0003978 | 0.0217 | 47.8717 | 0 | 关闭
6381 | 8 | 5 | 恒流充电 | 02:38:30 | 43:54:24 | 0.152 | 2.6209 | 0.4015 | 884.34 | 0.4015 | 884.34 | 0 | 0 | 0.000916 | 2017.6 | 0.000916 | 2017.6 | 0 | 0 | 2023-05-14 00:40:31 | 0.0003984 | 0.0218 | 47.9093 | 0 | 关闭
6382 | 8 | 5 | 恒流充电 | 02:38:35 | 43:54:29 | 0.152 | 2.631 | 0.4017 | 884.82 | 0.4017 | 884.82 | 0 | 0 | 0.0009166 | 2018.84 | 0.0009166 | 2018.84 | 0 | 0 | 2023-05-14 00:40:36 | 0.0003999 | 0.0213 | 46.9606 | 0 | 关闭
6383 | 8 | 5 | 恒流充电 | 02:38:40 | 43:54:34 | 0.152 | 2.6411 | 0.4019 | 885.27 | 0.4019 | 885.27 | 0 | 0 | 0.0009171 | 2020.04 | 0.0009171 | 2020.04 | 0 | 0 | 2023-05-14 00:40:41 | 0.0004014 | 0.0205 | 45.119 | 0 | 关闭
6384 | 8 | 5 | 恒流充电 | 02:38:44 | 43:54:38 | 0.152 | 2.6512 | 0.4021 | 885.7 | 0.4021 | 885.7 | 0 | 0 | 0.0009176 | 2021.18 | 0.0009176 | 2021.18 | 0 | 0 | 2023-05-14 00:40:46 | 0.000403 | 0.0192 | 42.347 | 0 | 关闭
6385 | 8 | 5 | 恒流充电 | 02:38:48 | 43:54:43 | 0.152 | 2.6612 | 0.4023 | 886.1 | 0.4023 | 886.1 | 0 | 0 | 0.0009181 | 2022.24 | 0.0009181 | 2022.24 | 0 | 0 | 2023-05-14 00:40:50 | 0.0004045 | 0.0182 | 39.9902 | 0 | 关闭
6386 | 8 | 5 | 恒流充电 | 02:38:53 | 43:54:47 | 0.152 | 2.6712 | 0.4025 | 886.48 | 0.4025 | 886.48 | 0 | 0 | 0.0009186 | 2023.26 | 0.0009186 | 2023.26 | 0 | 0 | 2023-05-14 00:40:54 | 0.000406 | 0.0173 | 38.1204 | 0 | 关闭
6387 | 8 | 5 | 恒流充电 | 02:38:57 | 43:54:51 | 0.152 | 2.6814 | 0.4026 | 886.86 | 0.4026 | 886.86 | 0 | 0 | 0.000919 | 2024.25 | 0.000919 | 2024.25 | 0 | 0 | 2023-05-14 00:40:58 | 0.0004075 | 0.0166 | 36.4708 | 0 | 关闭
6388 | 8 | 5 | 恒流充电 | 02:39:00 | 43:54:54 | 0.152 | 2.6894 | 0.4028 | 887.13 | 0.4028 | 887.13 | 0 | 0 | 0.0009193 | 2025 | 0.0009193 | 2025 | 0 | 0 | 2023-05-14 00:41:01 | 0.0004087 | 0.0158 | 34.8752 | 0 | 关闭
6389 | 8 | 5 | 恒流充电 | 02:39:03 | 43:54:57 | 0.152 | 2.6994 | 0.4029 | 887.47 | 0.4029 | 887.47 | 0 | 0 | 0.0009198 | 2025.9 | 0.0009198 | 2025.9 | 0 | 0 | 2023-05-14 00:41:05 | 0.0004103 | 0.0152 | 33.4704 | 0 | 关闭
6390 | 8 | 5 | 恒流充电 | 02:39:07 | 43:55:01 | 0.152 | 2.7095 | 0.4031 | 887.79 | 0.4031 | 887.79 | 0 | 0 | 0.0009202 | 2026.78 | 0.0009202 | 2026.78 | 0 | 0 | 2023-05-14 00:41:08 | 0.0004118 | 0.0146 | 32.2279 | 0 | 关闭
6391 | 8 | 5 | 恒流充电 | 02:39:10 | 43:55:04 | 0.152 | 2.7196 | 0.4032 | 888.12 | 0.4032 | 888.12 | 0 | 0 | 0.0009206 | 2027.67 | 0.0009206 | 2027.67 | 0 | 0 | 2023-05-14 00:41:12 | 0.0004133 | 0.0146 | 32.2279 | 0 | 关闭
6392 | 8 | 5 | 恒流充电 | 02:39:14 | 43:55:08 | 0.152 | 2.7297 | 0.4034 | 888.45 | 0.4034 | 888.45 | 0 | 0 | 0.000921 | 2028.55 | 0.000921 | 2028.55 | 0 | 0 | 2023-05-14 00:41:15 | 0.0004149 | 0.0146 | 32.2182 | 0 | 关闭
6393 | 8 | 5 | 恒流充电 | 02:39:17 | 43:55:11 | 0.152 | 2.7399 | 0.4035 | 888.77 | 0.4035 | 888.77 | 0 | 0 | 0.0009214 | 2029.44 | 0.0009214 | 2029.44 | 0 | 0 | 2023-05-14 00:41:19 | 0.0004164 | 0.0145 | 31.9119 | 0 | 关闭
6394 | 8 | 5 | 恒流充电 | 02:39:21 | 43:55:15 | 0.152 | 2.7501 | 0.4037 | 889.11 | 0.4037 | 889.11 | 0 | 0 | 0.0009218 | 2030.36 | 0.0009218 | 2030.36 | 0 | 0 | 2023-05-14 00:41:22 | 0.000418 | 0.0149 | 32.8141 | 0 | 关闭
6395 | 8 | 5 | 恒流充电 | 02:39:24 | 43:55:19 | 0.152 | 2.7602 | 0.4038 | 889.45 | 0.4038 | 889.45 | 0 | 0 | 0.0009222 | 2031.31 | 0.0009222 | 2031.31 | 0 | 0 | 2023-05-14 00:41:26 | 0.0004195 | 0.0155 | 34.0695 | 0 | 关闭
6396 | 8 | 5 | 恒流充电 | 02:39:28 | 43:55:23 | 0.152 | 2.7702 | 0.404 | 889.81 | 0.404 | 889.81 | 0 | 0 | 0.0009227 | 2032.31 | 0.0009227 | 2032.31 | 0 | 0 | 2023-05-14 00:41:30 | 0.000421 | 0.0165 | 36.2604 | 0 | 关闭
6397 | 8 | 5 | 恒流充电 | 02:39:30 | 43:55:24 | 0.152 | 2.7732 | 0.404 | 889.92 | 0.404 | 889.92 | 0 | 0 | 0.0009228 | 2032.62 | 0.0009228 | 2032.62 | 0 | 0 | 2023-05-14 00:41:31 | 0.0004215 | 0.0169 | 37.2002 | 0 | 关闭
6398 | 8 | 5 | 恒流充电 | 02:39:34 | 43:55:28 | 0.152 | 2.7832 | 0.4042 | 890.32 | 0.4042 | 890.32 | 0 | 0 | 0.0009233 | 2033.73 | 0.0009233 | 2033.73 | 0 | 0 | 2023-05-14 00:41:35 | 0.000423 | 0.0182 | 40 | 0 | 关闭
6399 | 8 | 5 | 恒流充电 | 02:39:39 | 43:55:33 | 0.152 | 2.7932 | 0.4044 | 890.76 | 0.4044 | 890.76 | 0 | 0 | 0.0009239 | 2034.95 | 0.0009239 | 2034.95 | 0 | 0 | 2023-05-14 00:41:40 | 0.0004245 | 0.0198 | 43.6907 | 0 | 关闭
6400 | 8 | 5 | 恒流充电 | 02:39:42 | 43:55:36 | 0.152 | 2.8 | 0.4046 | 891.09 | 0.4046 | 891.09 | 0 | 0 | 0.0009243 | 2035.86 | 0.0009243 | 2035.86 | 0 | 0 | 2023-05-14 00:41:44 | 0.0004255 | 0.0217 | 47.8679 | 0 | 关闭
6401 | 9 | 2 | 搁置 | 00:00:00 | 43:55:36 | 0 | 2.7944 | 0 | 0 | 0 | 0 | 0 | 0 | 0 | 0 | 0 | 0 | 0 | 0 | 2023-05-14 00:41:44 | 0 | 0 | 0 | 0 | 关闭
6402 | 9 | 2 | 搁置 | 00:00:00 | 43:55:37 | 0 | 2.7802 | 0 | 0 | 0 | 0 | 0 | 0 | 0 | 0 | 0 | 0 | 0 | 0 | 2023-05-14 00:41:44 | 0 | 0 | 0 | 0 | 关闭
6403 | 9 | 2 | 搁置 | 00:00:00 | 43:55:37 | 0 | 2.7671 | 0 | 0 | 0 | 0 | 0 | 0 | 0 | 0 | 0 | 0 | 0 | 0 | 2023-05-14 00:41:45 | 0 | 0 | 0 | 0 | 关闭
6404 | 9 | 2 | 搁置 | 00:00:01 | 43:55:37 | 0 | 2.7564 | 0 | 0 | 0 | 0 | 0 | 0 | 0 | 0 | 0 | 0 | 0 | 0 | 2023-05-14 00:41:45 | 0 | 0 | 0 | 0 | 关闭
6405 | 9 | 2 | 搁置 | 00:00:01 | 43:55:38 | 0 | 2.7437 | 0 | 0 | 0 | 0 | 0 | 0 | 0 | 0 | 0 | 0 | 0 | 0 | 2023-05-14 00:41:45 | 0 | 0 | 0 | 0 | 关闭
6406 | 9 | 2 | 搁置 | 00:00:01 | 43:55:38 | 0 | 2.7309 | 0 | 0 | 0 | 0 | 0 | 0 | 0 | 0 | 0 | 0 | 0 | 0 | 2023-05-14 00:41:46 | 0 | 0 | 0 | 0 | 关闭
6407 | 9 | 2 | 搁置 | 00:00:02 | 43:55:39 | 0 | 2.72 | 0 | 0 | 0 | 0 | 0 | 0 | 0 | 0 | 0 | 0 | 0 | 0 | 2023-05-14 00:41:46 | 0 | 0 | 0 | 0 | 关闭
6408 | 9 | 2 | 搁置 | 00:00:02 | 43:55:39 | 0 | 2.7096 | 0 | 0 | 0 | 0 | 0 | 0 | 0 | 0 | 0 | 0 | 0 | 0 | 2023-05-14 00:41:47 | 0 | 0 | 0 | 0 | 关闭
6409 | 9 | 2 | 搁置 | 00:00:03 | 43:55:39 | 0 | 2.6991 | 0 | 0 | 0 | 0 | 0 | 0 | 0 | 0 | 0 | 0 | 0 | 0 | 2023-05-14 00:41:47 | 0 | 0 | 0 | 0 | 关闭
6410 | 9 | 2 | 搁置 | 00:00:03 | 43:55:40 | 0 | 2.6874 | 0 | 0 | 0 | 0 | 0 | 0 | 0 | 0 | 0 | 0 | 0 | 0 | 2023-05-14 00:41:47 | 0 | 0 | 0 | 0 | 关闭
6411 | 9 | 2 | 搁置 | 00:00:04 | 43:55:40 | 0 | 2.6758 | 0 | 0 | 0 | 0 | 0 | 0 | 0 | 0 | 0 | 0 | 0 | 0 | 2023-05-14 00:41:48 | 0 | 0 | 0 | 0 | 关闭
6412 | 9 | 2 | 搁置 | 00:00:04 | 43:55:41 | 0 | 2.6651 | 0 | 0 | 0 | 0 | 0 | 0 | 0 | 0 | 0 | 0 | 0 | 0 | 2023-05-14 00:41:48 | 0 | 0 | 0 | 0 | 关闭
6413 | 9 | 2 | 搁置 | 00:00:05 | 43:55:41 | 0 | 2.6544 | 0 | 0 | 0 | 0 | 0 | 0 | 0 | 0 | 0 | 0 | 0 | 0 | 2023-05-14 00:41:49 | 0 | 0 | 0 | 0 | 关闭
6414 | 9 | 2 | 搁置 | 00:00:05 | 43:55:42 | 0 | 2.6425 | 0 | 0 | 0 | 0 | 0 | 0 | 0 | 0 | 0 | 0 | 0 | 0 | 2023-05-14 00:41:50 | 0 | 0 | 0 | 0 | 关闭
6415 | 9 | 2 | 搁置 | 00:00:06 | 43:55:43 | 0 | 2.6317 | 0 | 0 | 0 | 0 | 0 | 0 | 0 | 0 | 0 | 0 | 0 | 0 | 2023-05-14 00:41:50 | 0 | 0 | 0 | 0 | 关闭
6416 | 9 | 2 | 搁置 | 00:00:06 | 43:55:43 | 0 | 2.621 | 0 | 0 | 0 | 0 | 0 | 0 | 0 | 0 | 0 | 0 | 0 | 0 | 2023-05-14 00:41:51 | 0 | 0 | 0 | 0 | 关闭
6417 | 9 | 2 | 搁置 | 00:00:07 | 43:55:44 | 0 | 2.6096 | 0 | 0 | 0 | 0 | 0 | 0 | 0 | 0 | 0 | 0 | 0 | 0 | 2023-05-14 00:41:51 | 0 | 0 | 0 | 0 | 关闭
6418 | 9 | 2 | 搁置 | 00:00:08 | 43:55:45 | 0 | 2.5985 | 0 | 0 | 0 | 0 | 0 | 0 | 0 | 0 | 0 | 0 | 0 | 0 | 2023-05-14 00:41:52 | 0 | 0 | 0 | 0 | 关闭
6419 | 9 | 2 | 搁置 | 00:00:09 | 43:55:45 | 0 | 2.5879 | 0 | 0 | 0 | 0 | 0 | 0 | 0 | 0 | 0 | 0 | 0 | 0 | 2023-05-14 00:41:53 | 0 | 0 | 0 | 0 | 关闭
6420 | 9 | 2 | 搁置 | 00:00:09 | 43:55:46 | 0 | 2.5768 | 0 | 0 | 0 | 0 | 0 | 0 | 0 | 0 | 0 | 0 | 0 | 0 | 2023-05-14 00:41:54 | 0 | 0 | 0 | 0 | 关闭
6421 | 9 | 2 | 搁置 | 00:00:10 | 43:55:47 | 0 | 2.5664 | 0 | 0 | 0 | 0 | 0 | 0 | 0 | 0 | 0 | 0 | 0 | 0 | 2023-05-14 00:41:54 | 0 | 0 | 0 | 0 | 关闭
6422 | 9 | 2 | 搁置 | 00:00:11 | 43:55:48 | 0 | 2.556 | 0 | 0 | 0 | 0 | 0 | 0 | 0 | 0 | 0 | 0 | 0 | 0 | 2023-05-14 00:41:55 | 0 | 0 | 0 | 0 | 关闭
6423 | 9 | 2 | 搁置 | 00:00:12 | 43:55:49 | 0 | 2.5451 | 0 | 0 | 0 | 0 | 0 | 0 | 0 | 0 | 0 | 0 | 0 | 0 | 2023-05-14 00:41:56 | 0 | 0 | 0 | 0 | 关闭
6424 | 9 | 2 | 搁置 | 00:00:13 | 43:55:50 | 0 | 2.535 | 0 | 0 | 0 | 0 | 0 | 0 | 0 | 0 | 0 | 0 | 0 | 0 | 2023-05-14 00:41:57 | 0 | 0 | 0 | 0 | 关闭
6425 | 9 | 2 | 搁置 | 00:00:14 | 43:55:51 | 0 | 2.5247 | 0 | 0 | 0 | 0 | 0 | 0 | 0 | 0 | 0 | 0 | 0 | 0 | 2023-05-14 00:41:58 | 0 | 0 | 0 | 0 | 关闭
6426 | 9 | 2 | 搁置 | 00:00:15 | 43:55:52 | 0 | 2.5143 | 0 | 0 | 0 | 0 | 0 | 0 | 0 | 0 | 0 | 0 | 0 | 0 | 2023-05-14 00:42:00 | 0 | 0 | 0 | 0 | 关闭
6427 | 9 | 2 | 搁置 | 00:00:17 | 43:55:54 | 0 | 2.5035 | 0 | 0 | 0 | 0 | 0 | 0 | 0 | 0 | 0 | 0 | 0 | 0 | 2023-05-14 00:42:01 | 0 | 0 | 0 | 0 | 关闭
6428 | 9 | 2 | 搁置 | 00:00:19 | 43:55:55 | 0 | 2.4935 | 0 | 0 | 0 | 0 | 0 | 0 | 0 | 0 | 0 | 0 | 0 | 0 | 2023-05-14 00:42:03 | 0 | 0 | 0 | 0 | 关闭
6429 | 9 | 2 | 搁置 | 00:00:21 | 43:55:58 | 0 | 2.4833 | 0 | 0 | 0 | 0 | 0 | 0 | 0 | 0 | 0 | 0 | 0 | 0 | 2023-05-14 00:42:05 | 0 | 0 | 0 | 0 | 关闭
6430 | 9 | 2 | 搁置 | 00:00:23 | 43:56:00 | 0 | 2.4732 | 0 | 0 | 0 | 0 | 0 | 0 | 0 | 0 | 0 | 0 | 0 | 0 | 2023-05-14 00:42:08 | 0 | 0 | 0 | 0 | 关闭
6431 | 9 | 2 | 搁置 | 00:00:27 | 43:56:04 | 0 | 2.463 | 0 | 0 | 0 | 0 | 0 | 0 | 0 | 0 | 0 | 0 | 0 | 0 | 2023-05-14 00:42:11 | 0 | 0 | 0 | 0 | 关闭
6432 | 9 | 2 | 搁置 | 00:00:30 | 43:56:06 | 0 | 2.4568 | 0 | 0 | 0 | 0 | 0 | 0 | 0 | 0 | 0 | 0 | 0 | 0 | 2023-05-14 00:42:14 | 0 | 0 | 0 | 0 | 关闭
6433 | 9 | 2 | 搁置 | 00:00:35 | 43:56:12 | 0 | 2.4468 | 0 | 0 | 0 | 0 | 0 | 0 | 0 | 0 | 0 | 0 | 0 | 0 | 2023-05-14 00:42:20 | 0 | 0 | 0 | 0 | 关闭
6434 | 9 | 2 | 搁置 | 00:00:43 | 43:56:20 | 0 | 2.4368 | 0 | 0 | 0 | 0 | 0 | 0 | 0 | 0 | 0 | 0 | 0 | 0 | 2023-05-14 00:42:27 | 0 | 0 | 0 | 0 | 关闭
6435 | 9 | 2 | 搁置 | 00:00:54 | 43:56:31 | 0 | 2.4268 | 0 | 0 | 0 | 0 | 0 | 0 | 0 | 0 | 0 | 0 | 0 | 0 | 2023-05-14 00:42:38 | 0 | 0 | 0 | 0 | 关闭
6436 | 9 | 2 | 搁置 | 00:01:00 | 43:56:36 | 0 | 2.4228 | 0 | 0 | 0 | 0 | 0 | 0 | 0 | 0 | 0 | 0 | 0 | 0 | 2023-05-14 00:42:44 | 0 | 0 | 0 | 0 | 关闭
6437 | 9 | 3 | 恒流放电 | 00:00:00 | 43:56:36 | -0.1519 | 2.4167 | 0 | 0 | 0 | 0 | 0 | 0 | 0 | 0 | 0 | 0 | 0 | 0 | 2023-05-14 00:42:44 | -0.0003672 | 0 | 0 | 0 | 关闭
6438 | 9 | 3 | 恒流放电 | 00:00:01 | 43:56:37 | -0.152 | 2.4063 | 0 | 0.1 | 0 | 0 | 0 | 0.1 | 1e-07 | 0.25 | 0 | 0 | 1e-07 | 0.25 | 2023-05-14 00:42:45 | -0.0003658 | -0.0045 | -9.8354 | 0 | 关闭
6439 | 9 | 3 | 恒流放电 | 00:00:03 | 43:56:40 | -0.152 | 2.3962 | 0.0001 | 0.3 | 0 | 0 | 0.0001 | 0.3 | 3e-07 | 0.72 | 0 | 0 | 3e-07 | 0.72 | 2023-05-14 00:42:47 | -0.0003642 | -0.0088 | -19.3379 | 0 | 关闭
6440 | 9 | 3 | 恒流放电 | 00:00:06 | 43:56:43 | -0.152 | 2.3861 | 0.0003 | 0.64 | 0 | 0 | 0.0003 | 0.64 | 7e-07 | 1.54 | 0 | 0 | 7e-07 | 1.54 | 2023-05-14 00:42:51 | -0.0003627 | -0.0155 | -34.0701 | 0 | 关闭
6441 | 9 | 3 | 恒流放电 | 00:00:13 | 43:56:50 | -0.152 | 2.3761 | 0.0006 | 1.28 | 0 | 0 | 0.0006 | 1.28 | 1.4e-06 | 3.07 | 0 | 0 | 1.4e-06 | 3.07 | 2023-05-14 00:42:58 | -0.0003611 | -0.0291 | -64.1716 | 0 | 关闭
6442 | 9 | 3 | 恒流放电 | 00:00:28 | 43:57:04 | -0.152 | 2.3661 | 0.0012 | 2.6 | 0 | 0 | 0.0012 | 2.6 | 2.8e-06 | 6.2 | 0 | 0 | 2.8e-06 | 6.2 | 2023-05-14 00:43:12 | -0.0003597 | -0.06 | -132.0644 | 0 | 关闭
6443 | 9 | 3 | 恒流放电 | 00:00:30 | 43:57:06 | -0.152 | 2.3651 | 0.0013 | 2.79 | 0 | 0 | 0.0013 | 2.79 | 3e-06 | 6.64 | 0 | 0 | 3e-06 | 6.64 | 2023-05-14 00:43:14 | -0.0003595 | -0.0844 | -186.0071 | 0 | 关闭
6444 | 9 | 3 | 恒流放电 | 00:01:00 | 43:57:36 | -0.152 | 2.3564 | 0.0025 | 5.58 | 0 | 0 | 0.0025 | 5.58 | 6e-06 | 13.22 | 0 | 0 | 6e-06 | 13.22 | 2023-05-14 00:43:44 | -0.0003582 | -0.1456 | -320.6956 | 0 | 关闭
6445 | 9 | 3 | 恒流放电 | 00:01:30 | 43:58:06 | -0.152 | 2.3515 | 0.0038 | 8.37 | 0 | 0 | 0.0038 | 8.37 | 9e-06 | 19.79 | 0 | 0 | 9e-06 | 19.79 | 2023-05-14 00:44:14 | -0.0003575 | -0.2585 | -569.4007 | 0 | 关闭
6446 | 9 | 3 | 恒流放电 | 00:02:00 | 43:58:36 | -0.152 | 2.3477 | 0.0051 | 11.16 | 0 | 0 | 0.0051 | 11.16 | 1.2e-05 | 26.34 | 0 | 0 | 1.2e-05 | 26.34 | 2023-05-14 00:44:44 | -0.0003569 | -0.3333 | -734.2273 | 0 | 关闭
6447 | 9 | 3 | 恒流放电 | 00:02:30 | 43:59:06 | -0.152 | 2.3449 | 0.0063 | 13.95 | 0 | 0 | 0.0063 | 13.95 | 1.49e-05 | 32.89 | 0 | 0 | 1.49e-05 | 32.89 | 2023-05-14 00:45:14 | -0.0003564 | -0.4524 | -996.4229 | 0 | 关闭
6448 | 9 | 3 | 恒流放电 | 00:03:00 | 43:59:36 | -0.152 | 2.3424 | 0.0076 | 16.74 | 0 | 0 | 0.0076 | 16.74 | 1.79e-05 | 39.43 | 0 | 0 | 1.79e-05 | 39.43 | 2023-05-14 00:45:44 | -0.000356 | -0.5067 | -1115.9985 | 0 | 关闭
6449 | 9 | 3 | 恒流放电 | 00:03:30 | 44:00:06 | -0.152 | 2.3402 | 0.0089 | 19.53 | 0 | 0 | 0.0089 | 19.53 | 2.09e-05 | 45.96 | 0 | 0 | 2.09e-05 | 45.96 | 2023-05-14 00:46:14 | -0.0003557 | -0.5757 | -1268.1718 | 0 | 关闭
6450 | 9 | 3 | 恒流放电 | 00:04:00 | 44:00:36 | -0.152 | 2.3383 | 0.0101 | 22.32 | 0 | 0 | 0.0101 | 22.32 | 2.38e-05 | 52.49 | 0 | 0 | 2.38e-05 | 52.49 | 2023-05-14 00:46:44 | -0.0003555 | -0.6667 | -1468.4674 | 0 | 关闭
6451 | 9 | 3 | 恒流放电 | 00:04:30 | 44:01:06 | -0.152 | 2.3366 | 0.0114 | 25.11 | 0 | 0 | 0.0114 | 25.11 | 2.68e-05 | 59.01 | 0 | 0 | 2.68e-05 | 59.01 | 2023-05-14 00:47:14 | -0.0003552 | -0.7452 | -1641.3255 | 0 | 关闭
6452 | 9 | 3 | 恒流放电 | 00:05:00 | 44:01:36 | -0.152 | 2.3348 | 0.0127 | 27.9 | 0 | 0 | 0.0127 | 27.9 | 2.97e-05 | 65.53 | 0 | 0 | 2.97e-05 | 65.53 | 2023-05-14 00:47:44 | -0.0003549 | -0.7037 | -1550.0829 | 0 | 关闭
6453 | 9 | 3 | 恒流放电 | 00:05:30 | 44:02:06 | -0.152 | 2.3334 | 0.0139 | 30.69 | 0 | 0 | 0.0139 | 30.69 | 3.27e-05 | 72.04 | 0 | 0 | 3.27e-05 | 72.04 | 2023-05-14 00:48:14 | -0.0003547 | -0.9047 | -1992.7584 | 0 | 关闭
6454 | 9 | 3 | 恒流放电 | 00:06:00 | 44:02:36 | -0.152 | 2.332 | 0.0152 | 33.48 | 0 | 0 | 0.0152 | 33.48 | 3.57e-05 | 78.55 | 0 | 0 | 3.57e-05 | 78.55 | 2023-05-14 00:48:44 | -0.0003544 | -0.9047 | -1992.754 | 0 | 关闭
6455 | 9 | 3 | 恒流放电 | 00:06:30 | 44:03:06 | -0.152 | 2.3305 | 0.0165 | 36.27 | 0 | 0 | 0.0165 | 36.27 | 3.86e-05 | 85.05 | 0 | 0 | 3.86e-05 | 85.05 | 2023-05-14 00:49:14 | -0.0003542 | -0.8444 | -1859.9037 | 0 | 关闭
6456 | 9 | 3 | 恒流放电 | 00:07:00 | 44:03:36 | -0.152 | 2.3293 | 0.0177 | 39.06 | 0 | 0 | 0.0177 | 39.06 | 4.16e-05 | 91.55 | 0 | 0 | 4.16e-05 | 91.55 | 2023-05-14 00:49:44 | -0.000354 | -1.0555 | -2324.8797 | 0 | 关闭
6457 | 9 | 3 | 恒流放电 | 00:07:30 | 44:04:06 | -0.152 | 2.3281 | 0.019 | 41.85 | 0 | 0 | 0.019 | 41.85 | 4.45e-05 | 98.05 | 0 | 0 | 4.45e-05 | 98.05 | 2023-05-14 00:50:14 | -0.0003539 | -1.0555 | -2324.8848 | 0 | 关闭
6458 | 9 | 3 | 恒流放电 | 00:08:00 | 44:04:36 | -0.152 | 2.3269 | 0.0203 | 44.64 | 0 | 0 | 0.0203 | 44.64 | 4.75e-05 | 104.54 | 0 | 0 | 4.75e-05 | 104.54 | 2023-05-14 00:50:44 | -0.0003537 | -1.0555 | -2324.8899 | 0 | 关闭
6459 | 9 | 3 | 恒流放电 | 00:08:30 | 44:05:06 | -0.152 | 2.3257 | 0.0215 | 47.43 | 0 | 0 | 0.0215 | 47.43 | 5.04e-05 | 111.03 | 0 | 0 | 5.04e-05 | 111.03 | 2023-05-14 00:51:14 | -0.0003535 | -1.0555 | -2324.8899 | 0 | 关闭
6460 | 9 | 3 | 恒流放电 | 00:09:00 | 44:05:36 | -0.152 | 2.3248 | 0.0228 | 50.22 | 0 | 0 | 0.0228 | 50.22 | 5.34e-05 | 117.52 | 0 | 0 | 5.34e-05 | 117.52 | 2023-05-14 00:51:44 | -0.0003533 | -1.4073 | -3099.8668 | 0 | 关闭
6461 | 9 | 3 | 恒流放电 | 00:09:30 | 44:06:06 | -0.152 | 2.3237 | 0.0241 | 53.01 | 0 | 0 | 0.0241 | 53.01 | 5.63e-05 | 124 | 0 | 0 | 5.63e-05 | 124 | 2023-05-14 00:52:14 | -0.0003532 | -1.1515 | -2536.2657 | 0 | 关闭
6462 | 9 | 3 | 恒流放电 | 00:10:00 | 44:06:36 | -0.152 | 2.3227 | 0.0253 | 55.8 | 0 | 0 | 0.0253 | 55.8 | 5.92e-05 | 130.48 | 0 | 0 | 5.92e-05 | 130.48 | 2023-05-14 00:52:44 | -0.0003531 | -1.2666 | -2789.8923 | 0 | 关闭
6463 | 9 | 3 | 恒流放电 | 00:10:30 | 44:07:06 | -0.152 | 2.3219 | 0.0266 | 58.59 | 0 | 0 | 0.0266 | 58.59 | 6.22e-05 | 136.96 | 0 | 0 | 6.22e-05 | 136.96 | 2023-05-14 00:53:14 | -0.0003529 | -1.5833 | -3487.3501 | 0 | 关闭
6464 | 9 | 3 | 恒流放电 | 00:11:00 | 44:07:36 | -0.152 | 2.3208 | 0.0279 | 61.38 | 0 | 0 | 0.0279 | 61.38 | 6.51e-05 | 143.44 | 0 | 0 | 6.51e-05 | 143.44 | 2023-05-14 00:53:44 | -0.0003527 | -1.1515 | -2536.2713 | 0 | 关闭
6465 | 9 | 3 | 恒流放电 | 00:11:30 | 44:08:06 | -0.152 | 2.32 | 0.0291 | 64.17 | 0 | 0 | 0.0291 | 64.17 | 6.81e-05 | 149.91 | 0 | 0 | 6.81e-05 | 149.91 | 2023-05-14 00:54:14 | -0.0003526 | -1.5833 | -3487.3807 | 0 | 关闭
6466 | 9 | 3 | 恒流放电 | 00:12:00 | 44:08:36 | -0.152 | 2.319 | 0.0304 | 66.96 | 0 | 0 | 0.0304 | 66.96 | 7.1e-05 | 156.38 | 0 | 0 | 7.1e-05 | 156.38 | 2023-05-14 00:54:44 | -0.0003525 | -1.2666 | -2789.8923 | 0 | 关闭
6467 | 9 | 3 | 恒流放电 | 00:12:30 | 44:09:06 | -0.152 | 2.3182 | 0.0317 | 69.75 | 0 | 0 | 0.0317 | 69.75 | 7.39e-05 | 162.85 | 0 | 0 | 7.39e-05 | 162.85 | 2023-05-14 00:55:14 | -0.0003523 | -1.5833 | -3487.3348 | 0 | 关闭
6468 | 9 | 3 | 恒流放电 | 00:13:00 | 44:09:36 | -0.152 | 2.3173 | 0.0329 | 72.54 | 0 | 0 | 0.0329 | 72.54 | 7.69e-05 | 169.32 | 0 | 0 | 7.69e-05 | 169.32 | 2023-05-14 00:55:44 | -0.0003522 | -1.4073 | -3099.8668 | 0 | 关闭
6469 | 9 | 3 | 恒流放电 | 00:13:30 | 44:10:06 | -0.152 | 2.3164 | 0.0342 | 75.33 | 0 | 0 | 0.0342 | 75.33 | 7.98e-05 | 175.78 | 0 | 0 | 7.98e-05 | 175.78 | 2023-05-14 00:56:14 | -0.0003521 | -1.4073 | -3099.8192 | 0 | 关闭
6470 | 9 | 3 | 恒流放电 | 00:14:00 | 44:10:36 | -0.152 | 2.3156 | 0.0355 | 78.12 | 0 | 0 | 0.0355 | 78.12 | 8.27e-05 | 182.24 | 0 | 0 | 8.27e-05 | 182.24 | 2023-05-14 00:56:44 | -0.0003519 | -1.5832 | -3487.3272 | 0 | 关闭
6471 | 9 | 3 | 恒流放电 | 00:14:30 | 44:11:06 | -0.152 | 2.3148 | 0.0367 | 80.91 | 0 | 0 | 0.0367 | 80.91 | 8.57e-05 | 188.7 | 0 | 0 | 8.57e-05 | 188.7 | 2023-05-14 00:57:14 | -0.0003518 | -1.5832 | -3487.2966 | 0 | 关闭
6472 | 9 | 3 | 恒流放电 | 00:15:00 | 44:11:36 | -0.152 | 2.314 | 0.038 | 83.7 | 0 | 0 | 0.038 | 83.7 | 8.86e-05 | 195.16 | 0 | 0 | 8.86e-05 | 195.16 | 2023-05-14 00:57:44 | -0.0003517 | -1.5832 | -3487.2507 | 0 | 关闭
6473 | 9 | 3 | 恒流放电 | 00:15:30 | 44:12:06 | -0.152 | 2.3133 | 0.0393 | 86.49 | 0 | 0 | 0.0393 | 86.49 | 9.15e-05 | 201.61 | 0 | 0 | 9.15e-05 | 201.61 | 2023-05-14 00:58:14 | -0.0003516 | -1.8094 | -3985.4993 | 0 | 关闭
6474 | 9 | 3 | 恒流放电 | 00:16:00 | 44:12:36 | -0.152 | 2.3124 | 0.0405 | 89.28 | 0 | 0 | 0.0405 | 89.28 | 9.45e-05 | 208.07 | 0 | 0 | 9.45e-05 | 208.07 | 2023-05-14 00:58:44 | -0.0003515 | -1.4073 | -3099.8396 | 0 | 关闭
6475 | 9 | 3 | 恒流放电 | 00:16:30 | 44:13:06 | -0.152 | 2.3116 | 0.0418 | 92.07 | 0 | 0 | 0.0418 | 92.07 | 9.74e-05 | 214.52 | 0 | 0 | 9.74e-05 | 214.52 | 2023-05-14 00:59:14 | -0.0003513 | -1.5832 | -3487.1589 | 0 | 关闭
6476 | 9 | 3 | 恒流放电 | 00:17:00 | 44:13:36 | -0.152 | 2.3109 | 0.0431 | 94.86 | 0 | 0 | 0.0431 | 94.86 | 0.0001003 | 220.96 | 0 | 0 | 0.0001003 | 220.96 | 2023-05-14 00:59:44 | -0.0003512 | -1.8093 | -3985.2895 | 0 | 关闭
6477 | 9 | 3 | 恒流放电 | 00:17:30 | 44:14:06 | -0.152 | 2.3101 | 0.0443 | 97.65 | 0 | 0 | 0.0443 | 97.65 | 0.0001032 | 227.41 | 0 | 0 | 0.0001032 | 227.41 | 2023-05-14 01:00:14 | -0.0003511 | -1.5832 | -3487.2583 | 0 | 关闭
6478 | 9 | 3 | 恒流放电 | 00:18:00 | 44:14:36 | -0.152 | 2.3095 | 0.0456 | 100.44 | 0 | 0 | 0.0456 | 100.44 | 0.0001062 | 233.85 | 0 | 0 | 0.0001062 | 233.85 | 2023-05-14 01:00:44 | -0.000351 | -2.111 | -4649.7593 | 0 | 关闭
6479 | 9 | 3 | 恒流放电 | 00:18:30 | 44:15:06 | -0.152 | 2.3088 | 0.0469 | 103.23 | 0 | 0 | 0.0469 | 103.23 | 0.0001091 | 240.3 | 0 | 0 | 0.0001091 | 240.3 | 2023-05-14 01:01:14 | -0.0003509 | -1.8094 | -3985.4993 | 0 | 关闭
6480 | 9 | 3 | 恒流放电 | 00:19:00 | 44:15:36 | -0.152 | 2.308 | 0.0481 | 106.02 | 0 | 0 | 0.0481 | 106.02 | 0.000112 | 246.74 | 0 | 0 | 0.000112 | 246.74 | 2023-05-14 01:01:44 | -0.0003508 | -1.5832 | -3487.3195 | 0 | 关闭
6481 | 9 | 3 | 恒流放电 | 00:19:30 | 44:16:06 | -0.152 | 2.3074 | 0.0494 | 108.81 | 0 | 0 | 0.0494 | 108.81 | 0.0001149 | 253.17 | 0 | 0 | 0.0001149 | 253.17 | 2023-05-14 01:02:14 | -0.0003507 | -2.111 | -4649.8001 | 0 | 关闭
6482 | 9 | 3 | 恒流放电 | 00:20:00 | 44:16:36 | -0.152 | 2.3066 | 0.0507 | 111.6 | 0 | 0 | 0.0507 | 111.6 | 0.0001179 | 259.61 | 0 | 0 | 0.0001179 | 259.61 | 2023-05-14 01:02:44 | -0.0003506 | -1.5832 | -3487.2889 | 0 | 关闭
6483 | 9 | 3 | 恒流放电 | 00:20:30 | 44:17:06 | -0.152 | 2.3059 | 0.0519 | 114.39 | 0 | 0 | 0.0519 | 114.39 | 0.0001208 | 266.04 | 0 | 0 | 0.0001208 | 266.04 | 2023-05-14 01:03:14 | -0.0003505 | -1.8095 | -3985.5954 | 0 | 关闭
6484 | 9 | 3 | 恒流放电 | 00:21:00 | 44:17:36 | -0.152 | 2.3052 | 0.0532 | 117.18 | 0 | 0 | 0.0532 | 117.18 | 0.0001237 | 272.48 | 0 | 0 | 0.0001237 | 272.48 | 2023-05-14 01:03:44 | -0.0003504 | -1.8095 | -3985.6304 | 0 | 关闭
6485 | 9 | 3 | 恒流放电 | 00:21:30 | 44:18:06 | -0.152 | 2.3045 | 0.0545 | 119.97 | 0 | 0 | 0.0545 | 119.97 | 0.0001266 | 278.91 | 0 | 0 | 0.0001266 | 278.91 | 2023-05-14 01:04:14 | -0.0003502 | -1.8094 | -3985.543 | 0 | 关闭
6486 | 9 | 3 | 恒流放电 | 00:22:00 | 44:18:36 | -0.152 | 2.3038 | 0.0557 | 122.76 | 0 | 0 | 0.0557 | 122.76 | 0.0001295 | 285.34 | 0 | 0 | 0.0001295 | 285.34 | 2023-05-14 01:04:44 | -0.0003502 | -1.8094 | -3985.4905 | 0 | 关闭
6487 | 9 | 3 | 恒流放电 | 00:22:30 | 44:19:06 | -0.152 | 2.303 | 0.057 | 125.55 | 0 | 0 | 0.057 | 125.55 | 0.0001325 | 291.76 | 0 | 0 | 0.0001325 | 291.76 | 2023-05-14 01:05:14 | -0.0003501 | -1.5832 | -3487.2736 | 0 | 关闭
6488 | 9 | 3 | 恒流放电 | 00:23:00 | 44:19:36 | -0.152 | 2.3023 | 0.0583 | 128.34 | 0 | 0 | 0.0583 | 128.34 | 0.0001354 | 298.19 | 0 | 0 | 0.0001354 | 298.19 | 2023-05-14 01:05:44 | -0.0003499 | -1.8094 | -3985.5255 | 0 | 关闭
6489 | 9 | 3 | 恒流放电 | 00:23:30 | 44:20:06 | -0.152 | 2.3016 | 0.0595 | 131.13 | 0 | 0 | 0.0595 | 131.13 | 0.0001383 | 304.61 | 0 | 0 | 0.0001383 | 304.61 | 2023-05-14 01:06:14 | -0.0003498 | -1.8094 | -3985.5255 | 0 | 关闭
6490 | 9 | 3 | 恒流放电 | 00:24:00 | 44:20:36 | -0.152 | 2.301 | 0.0608 | 133.92 | 0 | 0 | 0.0608 | 133.92 | 0.0001412 | 311.03 | 0 | 0 | 0.0001412 | 311.03 | 2023-05-14 01:06:44 | -0.0003497 | -2.111 | -4649.7797 | 0 | 关闭
6491 | 9 | 3 | 恒流放电 | 00:24:30 | 44:21:06 | -0.152 | 2.3002 | 0.0621 | 136.71 | 0 | 0 | 0.0621 | 136.71 | 0.0001441 | 317.45 | 0 | 0 | 0.0001441 | 317.45 | 2023-05-14 01:07:14 | -0.0003496 | -1.5832 | -3487.3348 | 0 | 关闭
6492 | 9 | 3 | 恒流放电 | 00:25:00 | 44:21:36 | -0.152 | 2.2994 | 0.0633 | 139.49 | 0 | 0 | 0.0633 | 139.49 | 0.000147 | 323.86 | 0 | 0 | 0.000147 | 323.86 | 2023-05-14 01:07:44 | -0.0003495 | -1.5832 | -3487.3042 | 0 | 关闭
6493 | 9 | 3 | 恒流放电 | 00:25:30 | 44:22:06 | -0.152 | 2.2988 | 0.0646 | 142.28 | 0 | 0 | 0.0646 | 142.28 | 0.0001499 | 330.28 | 0 | 0 | 0.0001499 | 330.28 | 2023-05-14 01:08:14 | -0.0003494 | -2.111 | -4649.7797 | 0 | 关闭
6494 | 9 | 3 | 恒流放电 | 00:26:00 | 44:22:36 | -0.152 | 2.298 | 0.0659 | 145.07 | 0 | 0 | 0.0659 | 145.07 | 0.0001529 | 336.69 | 0 | 0 | 0.0001529 | 336.69 | 2023-05-14 01:08:44 | -0.0003493 | -1.5832 | -3487.3042 | 0 | 关闭
6495 | 9 | 3 | 恒流放电 | 00:26:30 | 44:23:06 | -0.152 | 2.2972 | 0.0671 | 147.86 | 0 | 0 | 0.0671 | 147.86 | 0.0001558 | 343.1 | 0 | 0 | 0.0001558 | 343.1 | 2023-05-14 01:09:14 | -0.0003491 | -1.5833 | -3487.3348 | 0 | 关闭
6496 | 9 | 3 | 恒流放电 | 00:27:00 | 44:23:36 | -0.152 | 2.2965 | 0.0684 | 150.65 | 0 | 0 | 0.0684 | 150.65 | 0.0001587 | 349.51 | 0 | 0 | 0.0001587 | 349.51 | 2023-05-14 01:09:44 | -0.000349 | -1.8094 | -3985.4905 | 0 | 关闭
6497 | 9 | 3 | 恒流放电 | 00:27:30 | 44:24:06 | -0.152 | 2.2957 | 0.0697 | 153.44 | 0 | 0 | 0.0697 | 153.44 | 0.0001616 | 355.91 | 0 | 0 | 0.0001616 | 355.91 | 2023-05-14 01:10:14 | -0.0003489 | -1.5832 | -3487.2889 | 0 | 关闭
6498 | 9 | 3 | 恒流放电 | 00:28:00 | 44:24:36 | -0.152 | 2.2949 | 0.0709 | 156.23 | 0 | 0 | 0.0709 | 156.23 | 0.0001645 | 362.32 | 0 | 0 | 0.0001645 | 362.32 | 2023-05-14 01:10:44 | -0.0003488 | -1.5832 | -3487.2583 | 0 | 关闭
6499 | 9 | 3 | 恒流放电 | 00:28:30 | 44:25:06 | -0.152 | 2.2941 | 0.0722 | 159.02 | 0 | 0 | 0.0722 | 159.02 | 0.0001674 | 368.72 | 0 | 0 | 0.0001674 | 368.72 | 2023-05-14 01:11:14 | -0.0003487 | -1.5832 | -3487.3042 | 0 | 关闭
6500 | 9 | 3 | 恒流放电 | 00:29:00 | 44:25:36 | -0.152 | 2.2932 | 0.0735 | 161.81 | 0 | 0 | 0.0735 | 161.81 | 0.0001703 | 375.12 | 0 | 0 | 0.0001703 | 375.12 | 2023-05-14 01:11:44 | -0.0003485 | -1.4073 | -3099.7852 | 0 | 关闭
6501 | 9 | 3 | 恒流放电 | 00:29:30 | 44:26:06 | -0.152 | 2.2924 | 0.0747 | 164.6 | 0 | 0 | 0.0747 | 164.6 | 0.0001732 | 381.51 | 0 | 0 | 0.0001732 | 381.51 | 2023-05-14 01:12:14 | -0.0003484 | -1.5832 | -3487.2277 | 0 | 关闭
6502 | 9 | 3 | 恒流放电 | 00:30:00 | 44:26:36 | -0.152 | 2.2915 | 0.076 | 167.39 | 0 | 0 | 0.076 | 167.39 | 0.0001761 | 387.91 | 0 | 0 | 0.0001761 | 387.91 | 2023-05-14 01:12:44 | -0.0003483 | -1.4073 | -3099.7852 | 0 | 关闭
6503 | 9 | 3 | 恒流放电 | 00:30:30 | 44:27:06 | -0.152 | 2.2905 | 0.0773 | 170.18 | 0 | 0 | 0.0773 | 170.18 | 0.000179 | 394.3 | 0 | 0 | 0.000179 | 394.3 | 2023-05-14 01:13:14 | -0.0003481 | -1.2666 | -2789.8434 | 0 | 关闭
6504 | 9 | 3 | 恒流放电 | 00:31:00 | 44:27:36 | -0.152 | 2.2896 | 0.0785 | 172.97 | 0 | 0 | 0.0785 | 172.97 | 0.0001819 | 400.69 | 0 | 0 | 0.0001819 | 400.69 | 2023-05-14 01:13:44 | -0.000348 | -1.4073 | -3099.7716 | 0 | 关闭
6505 | 9 | 3 | 恒流放电 | 00:31:30 | 44:28:06 | -0.152 | 2.2886 | 0.0798 | 175.76 | 0 | 0 | 0.0798 | 175.76 | 0.0001848 | 407.07 | 0 | 0 | 0.0001848 | 407.07 | 2023-05-14 01:14:14 | -0.0003478 | -1.2666 | -2789.8311 | 0 | 关闭
6506 | 9 | 3 | 恒流放电 | 00:32:00 | 44:28:36 | -0.152 | 2.2874 | 0.0811 | 178.55 | 0 | 0 | 0.0811 | 178.55 | 0.0001877 | 413.46 | 0 | 0 | 0.0001877 | 413.46 | 2023-05-14 01:14:44 | -0.0003477 | -1.0555 | -2324.8797 | 0 | 关闭
6507 | 9 | 3 | 恒流放电 | 00:32:30 | 44:29:06 | -0.152 | 2.2862 | 0.0823 | 181.34 | 0 | 0 | 0.0823 | 181.34 | 0.0001906 | 419.84 | 0 | 0 | 0.0001906 | 419.84 | 2023-05-14 01:15:14 | -0.0003475 | -1.0555 | -2324.8593 | 0 | 关闭
6508 | 9 | 3 | 恒流放电 | 00:33:00 | 44:29:36 | -0.152 | 2.2847 | 0.0836 | 184.13 | 0 | 0 | 0.0836 | 184.13 | 0.0001935 | 426.21 | 0 | 0 | 0.0001935 | 426.21 | 2023-05-14 01:15:44 | -0.0003473 | -0.8444 | -1859.8874 | 0 | 关闭
6509 | 9 | 3 | 恒流放电 | 00:33:30 | 44:30:06 | -0.152 | 2.2832 | 0.0849 | 186.92 | 0 | 0 | 0.0849 | 186.92 | 0.0001964 | 432.58 | 0 | 0 | 0.0001964 | 432.58 | 2023-05-14 01:16:14 | -0.000347 | -0.8444 | -1859.8711 | 0 | 关闭
6510 | 9 | 3 | 恒流放电 | 00:34:00 | 44:30:36 | -0.152 | 2.2815 | 0.0861 | 189.71 | 0 | 0 | 0.0861 | 189.71 | 0.0001993 | 438.95 | 0 | 0 | 0.0001993 | 438.95 | 2023-05-14 01:16:44 | -0.0003468 | -0.745 | -1641.0483 | 0 | 关闭
6511 | 9 | 3 | 恒流放电 | 00:34:30 | 44:31:06 | -0.152 | 2.2796 | 0.0874 | 192.5 | 0 | 0 | 0.0874 | 192.5 | 0.0002022 | 445.31 | 0 | 0 | 0.0002022 | 445.31 | 2023-05-14 01:17:14 | -0.0003465 | -0.6666 | -1468.3129 | 0 | 关闭
6512 | 9 | 3 | 恒流放电 | 00:35:00 | 44:31:36 | -0.152 | 2.2774 | 0.0887 | 195.29 | 0 | 0 | 0.0887 | 195.29 | 0.0002051 | 451.67 | 0 | 0 | 0.0002051 | 451.67 | 2023-05-14 01:17:44 | -0.0003461 | -0.5757 | -1268.0939 | 0 | 关闭
6513 | 9 | 3 | 恒流放电 | 00:35:30 | 44:32:06 | -0.152 | 2.2748 | 0.0899 | 198.08 | 0 | 0 | 0.0899 | 198.08 | 0.0002079 | 458.02 | 0 | 0 | 0.0002079 | 458.02 | 2023-05-14 01:18:14 | -0.0003457 | -0.4871 | -1073.0026 | 0 | 关闭
6514 | 9 | 3 | 恒流放电 | 00:36:00 | 44:32:36 | -0.152 | 2.2719 | 0.0912 | 200.87 | 0 | 0 | 0.0912 | 200.87 | 0.0002108 | 464.36 | 0 | 0 | 0.0002108 | 464.36 | 2023-05-14 01:18:44 | -0.0003453 | -0.4367 | -961.9939 | 0 | 关闭
6515 | 9 | 3 | 恒流放电 | 00:36:30 | 44:33:06 | -0.152 | 2.2685 | 0.0925 | 203.66 | 0 | 0 | 0.0925 | 203.66 | 0.0002137 | 470.7 | 0 | 0 | 0.0002137 | 470.7 | 2023-05-14 01:19:14 | -0.0003448 | -0.3725 | -820.535 | 0 | 关闭
6516 | 9 | 3 | 恒流放电 | 00:37:00 | 44:33:36 | -0.152 | 2.2646 | 0.0937 | 206.45 | 0 | 0 | 0.0937 | 206.45 | 0.0002166 | 477.02 | 0 | 0 | 0.0002166 | 477.02 | 2023-05-14 01:19:44 | -0.0003442 | -0.3248 | -715.3194 | 0 | 关闭
6517 | 9 | 3 | 恒流放电 | 00:37:30 | 44:34:06 | -0.152 | 2.2603 | 0.095 | 209.24 | 0 | 0 | 0.095 | 209.24 | 0.0002194 | 483.33 | 0 | 0 | 0.0002194 | 483.33 | 2023-05-14 01:20:14 | -0.0003435 | -0.2945 | -648.7837 | 0 | 关闭
6518 | 9 | 3 | 恒流放电 | 00:38:00 | 44:34:36 | -0.152 | 2.2556 | 0.0963 | 212.03 | 0 | 0 | 0.0963 | 212.03 | 0.0002223 | 489.63 | 0 | 0 | 0.0002223 | 489.63 | 2023-05-14 01:20:44 | -0.0003428 | -0.2695 | -593.5733 | 0 | 关闭
6519 | 9 | 3 | 恒流放电 | 00:38:30 | 44:35:06 | -0.152 | 2.2502 | 0.0975 | 214.82 | 0 | 0 | 0.0975 | 214.82 | 0.0002251 | 495.92 | 0 | 0 | 0.0002251 | 495.92 | 2023-05-14 01:21:14 | -0.000342 | -0.2345 | -516.6241 | 0 | 关闭
6520 | 9 | 3 | 恒流放电 | 00:39:00 | 44:35:36 | -0.152 | 2.2444 | 0.0988 | 217.61 | 0 | 0 | 0.0988 | 217.61 | 0.000228 | 502.18 | 0 | 0 | 0.000228 | 502.18 | 2023-05-14 01:21:44 | -0.0003411 | -0.2184 | -480.999 | 0 | 关闭
6521 | 9 | 3 | 恒流放电 | 00:39:30 | 44:36:06 | -0.152 | 2.2381 | 0.1001 | 220.4 | 0 | 0 | 0.1001 | 220.4 | 0.0002308 | 508.44 | 0 | 0 | 0.0002308 | 508.44 | 2023-05-14 01:22:14 | -0.0003402 | -0.201 | -442.8245 | 0 | 关闭
6522 | 9 | 3 | 恒流放电 | 00:40:00 | 44:36:36 | -0.152 | 2.2312 | 0.1013 | 223.19 | 0 | 0 | 0.1013 | 223.19 | 0.0002337 | 514.67 | 0 | 0 | 0.0002337 | 514.67 | 2023-05-14 01:22:44 | -0.0003391 | -0.1836 | -404.3216 | 0 | 关闭
6523 | 9 | 3 | 恒流放电 | 00:40:30 | 44:37:06 | -0.152 | 2.2241 | 0.1026 | 225.98 | 0 | 0 | 0.1026 | 225.98 | 0.0002365 | 520.89 | 0 | 0 | 0.0002365 | 520.89 | 2023-05-14 01:23:14 | -0.000338 | -0.1784 | -392.9288 | 0 | 关闭
6524 | 9 | 3 | 恒流放电 | 00:41:00 | 44:37:36 | -0.152 | 2.2169 | 0.1039 | 228.77 | 0 | 0 | 0.1039 | 228.77 | 0.0002393 | 527.08 | 0 | 0 | 0.0002393 | 527.08 | 2023-05-14 01:23:44 | -0.0003369 | -0.1759 | -387.4646 | 0 | 关闭
6525 | 9 | 3 | 恒流放电 | 00:41:30 | 44:38:06 | -0.152 | 2.2099 | 0.1051 | 231.56 | 0 | 0 | 0.1051 | 231.56 | 0.0002421 | 533.25 | 0 | 0 | 0.0002421 | 533.25 | 2023-05-14 01:24:14 | -0.0003358 | -0.1809 | -398.4966 | 0 | 关闭
6526 | 9 | 3 | 恒流放电 | 00:42:00 | 44:38:36 | -0.152 | 2.2033 | 0.1064 | 234.35 | 0 | 0 | 0.1064 | 234.35 | 0.0002449 | 539.41 | 0 | 0 | 0.0002449 | 539.41 | 2023-05-14 01:24:44 | -0.0003349 | -0.1919 | -422.6553 | 0 | 关闭
6527 | 9 | 3 | 恒流放电 | 00:42:30 | 44:39:06 | -0.152 | 2.1969 | 0.1077 | 237.14 | 0 | 0 | 0.1077 | 237.14 | 0.0002477 | 545.55 | 0 | 0 | 0.0002477 | 545.55 | 2023-05-14 01:25:14 | -0.0003339 | -0.1979 | -435.8977 | 0 | 关闭
6528 | 9 | 3 | 恒流放电 | 00:43:00 | 44:39:36 | -0.152 | 2.1907 | 0.1089 | 239.93 | 0 | 0 | 0.1089 | 239.93 | 0.0002505 | 551.67 | 0 | 0 | 0.0002505 | 551.67 | 2023-05-14 01:25:44 | -0.0003329 | -0.2043 | -449.9589 | 0 | 关闭
6529 | 9 | 3 | 恒流放电 | 00:43:30 | 44:40:06 | -0.152 | 2.1849 | 0.1102 | 242.72 | 0 | 0 | 0.1102 | 242.72 | 0.0002532 | 557.77 | 0 | 0 | 0.0002532 | 557.77 | 2023-05-14 01:26:14 | -0.0003321 | -0.2184 | -480.9864 | 0 | 关闭
6530 | 9 | 3 | 恒流放电 | 00:44:00 | 44:40:36 | -0.152 | 2.1792 | 0.1115 | 245.51 | 0 | 0 | 0.1115 | 245.51 | 0.000256 | 563.86 | 0 | 0 | 0.000256 | 563.86 | 2023-05-14 01:26:44 | -0.0003312 | -0.2222 | -489.4247 | 0 | 关闭
6531 | 9 | 3 | 恒流放电 | 00:44:30 | 44:41:06 | -0.152 | 2.1738 | 0.1127 | 248.3 | 0 | 0 | 0.1127 | 248.3 | 0.0002587 | 569.93 | 0 | 0 | 0.0002587 | 569.93 | 2023-05-14 01:27:14 | -0.0003304 | -0.2345 | -516.615 | 0 | 关闭
6532 | 9 | 3 | 恒流放电 | 00:45:00 | 44:41:36 | -0.152 | 2.1685 | 0.114 | 251.09 | 0 | 0 | 0.114 | 251.09 | 0.0002615 | 575.99 | 0 | 0 | 0.0002615 | 575.99 | 2023-05-14 01:27:44 | -0.0003296 | -0.239 | -526.3717 | 0 | 关闭
6533 | 9 | 3 | 恒流放电 | 00:45:30 | 44:42:06 | -0.152 | 2.1634 | 0.1153 | 253.88 | 0 | 0 | 0.1153 | 253.88 | 0.0002642 | 582.03 | 0 | 0 | 0.0002642 | 582.03 | 2023-05-14 01:28:14 | -0.0003288 | -0.2483 | -547.0089 | 0 | 关闭
6534 | 9 | 3 | 恒流放电 | 00:46:00 | 44:42:36 | -0.152 | 2.1585 | 0.1165 | 256.67 | 0 | 0 | 0.1165 | 256.67 | 0.000267 | 588.06 | 0 | 0 | 0.000267 | 588.06 | 2023-05-14 01:28:44 | -0.0003281 | -0.2585 | -569.3308 | 0 | 关闭
6535 | 9 | 3 | 恒流放电 | 00:46:30 | 44:43:06 | -0.152 | 2.1536 | 0.1178 | 259.46 | 0 | 0 | 0.1178 | 259.46 | 0.0002697 | 594.07 | 0 | 0 | 0.0002697 | 594.07 | 2023-05-14 01:29:14 | -0.0003273 | -0.2585 | -569.3358 | 0 | 关闭
6536 | 9 | 3 | 恒流放电 | 00:47:00 | 44:43:36 | -0.152 | 2.1488 | 0.1191 | 262.25 | 0 | 0 | 0.1191 | 262.25 | 0.0002724 | 600.07 | 0 | 0 | 0.0002724 | 600.07 | 2023-05-14 01:29:44 | -0.0003266 | -0.2639 | -581.1919 | 0 | 关闭
6537 | 9 | 3 | 恒流放电 | 00:47:30 | 44:44:06 | -0.152 | 2.1442 | 0.1203 | 265.03 | 0 | 0 | 0.1203 | 265.03 | 0.0002752 | 606.06 | 0 | 0 | 0.0002752 | 606.06 | 2023-05-14 01:30:14 | -0.0003259 | -0.2753 | -606.4611 | 0 | 关闭
6538 | 9 | 3 | 恒流放电 | 00:48:00 | 44:44:36 | -0.152 | 2.1395 | 0.1216 | 267.82 | 0 | 0 | 0.1216 | 267.82 | 0.0002779 | 612.04 | 0 | 0 | 0.0002779 | 612.04 | 2023-05-14 01:30:44 | -0.0003252 | -0.2695 | -593.5629 | 0 | 关闭
6539 | 9 | 3 | 恒流放电 | 00:48:30 | 44:45:06 | -0.152 | 2.135 | 0.1229 | 270.61 | 0 | 0 | 0.1229 | 270.61 | 0.0002806 | 618 | 0 | 0 | 0.0002806 | 618 | 2023-05-14 01:31:14 | -0.0003245 | -0.2815 | -619.938 | 0 | 关闭
6540 | 9 | 3 | 恒流放电 | 00:49:00 | 44:45:36 | -0.152 | 2.1303 | 0.1241 | 273.4 | 0 | 0 | 0.1241 | 273.4 | 0.0002833 | 623.95 | 0 | 0 | 0.0002833 | 623.95 | 2023-05-14 01:31:44 | -0.0003238 | -0.2695 | -593.5577 | 0 | 关闭
6541 | 9 | 3 | 恒流放电 | 00:49:30 | 44:46:06 | -0.152 | 2.1257 | 0.1254 | 276.19 | 0 | 0 | 0.1254 | 276.19 | 0.000286 | 629.89 | 0 | 0 | 0.000286 | 629.89 | 2023-05-14 01:32:14 | -0.0003231 | -0.2753 | -606.4558 | 0 | 关闭
6542 | 9 | 3 | 恒流放电 | 00:50:00 | 44:46:36 | -0.152 | 2.1211 | 0.1267 | 278.98 | 0 | 0 | 0.1267 | 278.98 | 0.0002887 | 635.81 | 0 | 0 | 0.0002887 | 635.81 | 2023-05-14 01:32:44 | -0.0003224 | -0.2753 | -606.4504 | 0 | 关闭
6543 | 9 | 3 | 恒流放电 | 00:50:30 | 44:47:06 | -0.152 | 2.1165 | 0.1279 | 281.77 | 0 | 0 | 0.1279 | 281.77 | 0.0002913 | 641.72 | 0 | 0 | 0.0002913 | 641.72 | 2023-05-14 01:33:14 | -0.0003217 | -0.2753 | -606.4664 | 0 | 关闭
6544 | 9 | 3 | 恒流放电 | 00:51:00 | 44:47:36 | -0.152 | 2.1118 | 0.1292 | 284.56 | 0 | 0 | 0.1292 | 284.56 | 0.000294 | 647.62 | 0 | 0 | 0.000294 | 647.62 | 2023-05-14 01:33:44 | -0.0003209 | -0.2695 | -593.5577 | 0 | 关闭
6545 | 9 | 3 | 恒流放电 | 00:51:30 | 44:48:06 | -0.152 | 2.1069 | 0.1305 | 287.35 | 0 | 0 | 0.1305 | 287.35 | 0.0002967 | 653.5 | 0 | 0 | 0.0002967 | 653.5 | 2023-05-14 01:34:14 | -0.0003202 | -0.2585 | -569.3308 | 0 | 关闭
6546 | 9 | 3 | 恒流放电 | 00:52:00 | 44:48:36 | -0.152 | 2.1022 | 0.1317 | 290.14 | 0 | 0 | 0.1317 | 290.14 | 0.0002994 | 659.37 | 0 | 0 | 0.0002994 | 659.37 | 2023-05-14 01:34:44 | -0.0003195 | -0.2695 | -593.5525 | 0 | 关闭
6547 | 9 | 3 | 恒流放电 | 00:52:30 | 44:49:06 | -0.152 | 2.0973 | 0.133 | 292.93 | 0 | 0 | 0.133 | 292.93 | 0.000302 | 665.23 | 0 | 0 | 0.000302 | 665.23 | 2023-05-14 01:35:14 | -0.0003187 | -0.2585 | -569.3158 | 0 | 关闭
6548 | 9 | 3 | 恒流放电 | 00:53:00 | 44:49:36 | -0.152 | 2.0926 | 0.1343 | 295.72 | 0 | 0 | 0.1343 | 295.72 | 0.0003047 | 671.08 | 0 | 0 | 0.0003047 | 671.08 | 2023-05-14 01:35:44 | -0.0003181 | -0.2695 | -593.5629 | 0 | 关闭
6549 | 9 | 3 | 恒流放电 | 00:53:30 | 44:50:06 | -0.152 | 2.0885 | 0.1355 | 298.51 | 0 | 0 | 0.1355 | 298.51 | 0.0003073 | 676.91 | 0 | 0 | 0.0003073 | 676.91 | 2023-05-14 01:36:14 | -0.0003174 | -0.3089 | -680.4257 | 0 | 关闭
6550 | 9 | 3 | 恒流放电 | 00:54:00 | 44:50:36 | -0.152 | 2.0853 | 0.1368 | 301.3 | 0 | 0 | 0.1368 | 301.3 | 0.00031 | 682.73 | 0 | 0 | 0.00031 | 682.73 | 2023-05-14 01:36:44 | -0.0003169 | -0.3958 | -871.7802 | 0 | 关闭
6551 | 9 | 3 | 恒流放电 | 00:54:30 | 44:51:06 | -0.152 | 2.0842 | 0.1381 | 304.09 | 0 | 0 | 0.1381 | 304.09 | 0.0003126 | 688.54 | 0 | 0 | 0.0003126 | 688.54 | 2023-05-14 01:37:14 | -0.0003168 | -1.1514 | -2536.0877 | 0 | 关闭
6552 | 9 | 3 | 恒流放电 | 00:55:00 | 44:51:36 | -0.152 | 2.0852 | 0.1393 | 306.88 | 0 | 0 | 0.1393 | 306.88 | 0.0003152 | 694.36 | 0 | 0 | 0.0003152 | 694.36 | 2023-05-14 01:37:44 | -0.0003169 | 1.2666 | 2789.7699 | 0 | 关闭
6553 | 9 | 3 | 恒流放电 | 00:55:30 | 44:52:06 | -0.152 | 2.0872 | 0.1406 | 309.67 | 0 | 0 | 0.1406 | 309.67 | 0.0003179 | 700.18 | 0 | 0 | 0.0003179 | 700.18 | 2023-05-14 01:38:14 | -0.0003172 | 0.6333 | 1394.8483 | 0 | 关闭
6554 | 9 | 3 | 恒流放电 | 00:56:00 | 44:52:36 | -0.152 | 2.0895 | 0.1419 | 312.46 | 0 | 0 | 0.1419 | 312.46 | 0.0003205 | 706.01 | 0 | 0 | 0.0003205 | 706.01 | 2023-05-14 01:38:44 | -0.0003176 | 0.5507 | 1212.9435 | 0 | 关闭
6555 | 9 | 3 | 恒流放电 | 00:56:30 | 44:53:06 | -0.152 | 2.0916 | 0.1431 | 315.25 | 0 | 0 | 0.1431 | 315.25 | 0.0003232 | 711.84 | 0 | 0 | 0.0003232 | 711.84 | 2023-05-14 01:39:14 | -0.0003179 | 0.6031 | 1328.4619 | 0 | 关闭
6556 | 9 | 3 | 恒流放电 | 00:57:00 | 44:53:36 | -0.152 | 2.0934 | 0.1444 | 318.04 | 0 | 0 | 0.1444 | 318.04 | 0.0003258 | 717.68 | 0 | 0 | 0.0003258 | 717.68 | 2023-05-14 01:39:44 | -0.0003182 | 0.7036 | 1549.8586 | 0 | 关闭
6557 | 9 | 3 | 恒流放电 | 00:57:30 | 44:54:06 | -0.152 | 2.095 | 0.1457 | 320.83 | 0 | 0 | 0.1457 | 320.83 | 0.0003285 | 723.52 | 0 | 0 | 0.0003285 | 723.52 | 2023-05-14 01:40:14 | -0.0003184 | 0.7916 | 1743.5756 | 0 | 关闭
6558 | 9 | 3 | 恒流放电 | 00:58:00 | 44:54:36 | -0.152 | 2.0963 | 0.1469 | 323.62 | 0 | 0 | 0.1469 | 323.62 | 0.0003311 | 729.36 | 0 | 0 | 0.0003311 | 729.36 | 2023-05-14 01:40:44 | -0.0003186 | 0.9743 | 2145.9581 | 0 | 关闭
6559 | 9 | 3 | 恒流放电 | 00:58:30 | 44:55:06 | -0.152 | 2.0975 | 0.1482 | 326.41 | 0 | 0 | 0.1482 | 326.41 | 0.0003338 | 735.21 | 0 | 0 | 0.0003338 | 735.21 | 2023-05-14 01:41:14 | -0.0003188 | 1.0554 | 2324.7675 | 0 | 关闭
6560 | 9 | 3 | 恒流放电 | 00:59:00 | 44:55:36 | -0.152 | 2.0986 | 0.1495 | 329.2 | 0 | 0 | 0.1495 | 329.2 | 0.0003364 | 741.07 | 0 | 0 | 0.0003364 | 741.07 | 2023-05-14 01:41:44 | -0.000319 | 1.1514 | 2536.1322 | 0 | 关闭
6561 | 9 | 3 | 恒流放电 | 00:59:30 | 44:56:06 | -0.152 | 2.0995 | 0.1507 | 331.99 | 0 | 0 | 0.1507 | 331.99 | 0.0003391 | 746.92 | 0 | 0 | 0.0003391 | 746.92 | 2023-05-14 01:42:14 | -0.0003191 | 1.4072 | 3099.6356 | 0 | 关闭
6562 | 9 | 3 | 恒流放电 | 01:00:00 | 44:56:36 | -0.152 | 2.1003 | 0.152 | 334.78 | 0 | 0 | 0.152 | 334.78 | 0.0003418 | 752.78 | 0 | 0 | 0.0003418 | 752.78 | 2023-05-14 01:42:44 | -0.0003192 | 1.5832 | 3487.1818 | 0 | 关闭
6563 | 9 | 3 | 恒流放电 | 01:00:30 | 44:57:06 | -0.152 | 2.1011 | 0.1533 | 337.57 | 0 | 0 | 0.1533 | 337.57 | 0.0003444 | 758.64 | 0 | 0 | 0.0003444 | 758.64 | 2023-05-14 01:43:14 | -0.0003194 | 1.5832 | 3487.1512 | 0 | 关闭
6564 | 9 | 3 | 恒流放电 | 01:01:00 | 44:57:36 | -0.152 | 2.1018 | 0.1545 | 340.36 | 0 | 0 | 0.1545 | 340.36 | 0.0003471 | 764.5 | 0 | 0 | 0.0003471 | 764.5 | 2023-05-14 01:43:44 | -0.0003194 | 1.8094 | 3985.4206 | 0 | 关闭
6565 | 9 | 3 | 恒流放电 | 01:01:30 | 44:58:06 | -0.152 | 2.1025 | 0.1558 | 343.15 | 0 | 0 | 0.1558 | 343.15 | 0.0003497 | 770.37 | 0 | 0 | 0.0003497 | 770.37 | 2023-05-14 01:44:14 | -0.0003196 | 1.8093 | 3985.3507 | 0 | 关闭
6566 | 9 | 3 | 恒流放电 | 01:02:00 | 44:58:36 | -0.152 | 2.103 | 0.1571 | 345.94 | 0 | 0 | 0.1571 | 345.94 | 0.0003524 | 776.23 | 0 | 0 | 0.0003524 | 776.23 | 2023-05-14 01:44:44 | -0.0003196 | 2.5331 | 5579.442 | 0 | 关闭
6567 | 9 | 3 | 恒流放电 | 01:02:30 | 44:59:06 | -0.152 | 2.1037 | 0.1583 | 348.73 | 0 | 0 | 0.1583 | 348.73 | 0.0003551 | 782.1 | 0 | 0 | 0.0003551 | 782.1 | 2023-05-14 01:45:14 | -0.0003197 | 1.8093 | 3985.3507 | 0 | 关闭
6568 | 9 | 3 | 恒流放电 | 01:03:00 | 44:59:36 | -0.152 | 2.1042 | 0.1596 | 351.52 | 0 | 0 | 0.1596 | 351.52 | 0.0003577 | 787.97 | 0 | 0 | 0.0003577 | 787.97 | 2023-05-14 01:45:44 | -0.0003198 | 2.5331 | 5579.442 | 0 | 关闭
6569 | 9 | 3 | 恒流放电 | 01:03:30 | 45:00:06 | -0.152 | 2.1046 | 0.1609 | 354.31 | 0 | 0 | 0.1609 | 354.31 | 0.0003604 | 793.84 | 0 | 0 | 0.0003604 | 793.84 | 2023-05-14 01:46:14 | -0.0003199 | 3.1664 | 6974.3637 | 0 | 关闭
6570 | 9 | 3 | 恒流放电 | 01:04:00 | 45:00:36 | -0.152 | 2.105 | 0.1621 | 357.1 | 0 | 0 | 0.1621 | 357.1 | 0.0003631 | 799.71 | 0 | 0 | 0.0003631 | 799.71 | 2023-05-14 01:46:44 | -0.0003199 | 3.1663 | 6974.3025 | 0 | 关闭
6571 | 9 | 3 | 恒流放电 | 01:04:30 | 45:01:06 | -0.152 | 2.1054 | 0.1634 | 359.89 | 0 | 0 | 0.1634 | 359.89 | 0.0003657 | 805.59 | 0 | 0 | 0.0003657 | 805.59 | 2023-05-14 01:47:14 | -0.00032 | 3.1663 | 6974.1801 | 0 | 关闭
6572 | 9 | 3 | 恒流放电 | 01:05:00 | 45:01:36 | -0.152 | 2.1057 | 0.1647 | 362.68 | 0 | 0 | 0.1647 | 362.68 | 0.0003684 | 811.46 | 0 | 0 | 0.0003684 | 811.46 | 2023-05-14 01:47:44 | -0.00032 | 4.2218 | 9299.1516 | 0 | 关闭
6573 | 9 | 3 | 恒流放电 | 01:05:30 | 45:02:06 | -0.152 | 2.1062 | 0.1659 | 365.47 | 0 | 0 | 0.1659 | 365.47 | 0.0003711 | 817.34 | 0 | 0 | 0.0003711 | 817.34 | 2023-05-14 01:48:14 | -0.0003201 | 2.533 | 5579.393 | 0 | 关闭
6574 | 9 | 3 | 恒流放电 | 01:06:00 | 45:02:36 | -0.152 | 2.1066 | 0.1672 | 368.25 | 0 | 0 | 0.1672 | 368.25 | 0.0003737 | 823.21 | 0 | 0 | 0.0003737 | 823.21 | 2023-05-14 01:48:44 | -0.0003202 | 3.1663 | 6974.2413 | 0 | 关闭
6575 | 9 | 3 | 恒流放电 | 01:06:30 | 45:03:06 | -0.152 | 2.1069 | 0.1685 | 371.04 | 0 | 0 | 0.1685 | 371.04 | 0.0003764 | 829.09 | 0 | 0 | 0.0003764 | 829.09 | 2023-05-14 01:49:14 | -0.0003202 | 4.2218 | 9299.07 | 0 | 关闭
6576 | 9 | 3 | 恒流放电 | 01:07:00 | 45:03:36 | -0.152 | 2.1072 | 0.1697 | 373.83 | 0 | 0 | 0.1697 | 373.83 | 0.0003791 | 834.97 | 0 | 0 | 0.0003791 | 834.97 | 2023-05-14 01:49:44 | -0.0003203 | 4.2217 | 9298.9068 | 0 | 关闭
6577 | 9 | 3 | 恒流放电 | 01:07:30 | 45:04:06 | -0.152 | 2.1076 | 0.171 | 376.62 | 0 | 0 | 0.171 | 376.62 | 0.0003817 | 840.85 | 0 | 0 | 0.0003817 | 840.85 | 2023-05-14 01:50:14 | -0.0003204 | 3.1664 | 6974.3637 | 0 | 关闭
6578 | 9 | 3 | 恒流放电 | 01:08:00 | 45:04:36 | -0.152 | 2.1079 | 0.1723 | 379.41 | 0 | 0 | 0.1723 | 379.41 | 0.0003844 | 846.73 | 0 | 0 | 0.0003844 | 846.73 | 2023-05-14 01:50:44 | -0.0003204 | 4.2218 | 9299.07 | 0 | 关闭
6579 | 9 | 3 | 恒流放电 | 01:08:30 | 45:05:06 | -0.152 | 2.1082 | 0.1735 | 382.2 | 0 | 0 | 0.1735 | 382.2 | 0.0003871 | 852.61 | 0 | 0 | 0.0003871 | 852.61 | 2023-05-14 01:51:14 | -0.0003204 | 4.2218 | 9299.1516 | 0 | 关闭
6580 | 9 | 3 | 恒流放电 | 01:09:00 | 45:05:36 | -0.152 | 2.1085 | 0.1748 | 384.99 | 0 | 0 | 0.1748 | 384.99 | 0.0003898 | 858.49 | 0 | 0 | 0.0003898 | 858.49 | 2023-05-14 01:51:44 | -0.0003205 | 4.2218 | 9299.07 | 0 | 关闭
6581 | 9 | 3 | 恒流放电 | 01:09:30 | 45:06:06 | -0.152 | 2.1088 | 0.1761 | 387.78 | 0 | 0 | 0.1761 | 387.78 | 0.0003924 | 864.37 | 0 | 0 | 0.0003924 | 864.37 | 2023-05-14 01:52:14 | -0.0003205 | 4.2218 | 9299.1516 | 0 | 关闭
6582 | 9 | 3 | 恒流放电 | 01:10:00 | 45:06:36 | -0.152 | 2.1091 | 0.1773 | 390.57 | 0 | 0 | 0.1773 | 390.57 | 0.0003951 | 870.26 | 0 | 0 | 0.0003951 | 870.26 | 2023-05-14 01:52:44 | -0.0003206 | 4.2218 | 9299.07 | 0 | 关闭
6583 | 9 | 3 | 恒流放电 | 01:10:30 | 45:07:06 | -0.152 | 2.1093 | 0.1786 | 393.36 | 0 | 0 | 0.1786 | 393.36 | 0.0003978 | 876.14 | 0 | 0 | 0.0003978 | 876.14 | 2023-05-14 01:53:14 | -0.0003206 | 6.3327 | 13948.7274 | 0 | 关闭
6584 | 9 | 3 | 恒流放电 | 01:11:00 | 45:07:36 | -0.152 | 2.1096 | 0.1799 | 396.15 | 0 | 0 | 0.1799 | 396.15 | 0.0004004 | 882.02 | 0 | 0 | 0.0004004 | 882.02 | 2023-05-14 01:53:44 | -0.0003206 | 4.2219 | 9299.2332 | 0 | 关闭
6585 | 9 | 3 | 恒流放电 | 01:11:30 | 45:08:06 | -0.152 | 2.1098 | 0.1811 | 398.94 | 0 | 0 | 0.1811 | 398.94 | 0.0004031 | 887.91 | 0 | 0 | 0.0004031 | 887.91 | 2023-05-14 01:54:14 | -0.0003206 | 6.3327 | 13948.7274 | 0 | 关闭
6586 | 9 | 3 | 恒流放电 | 01:12:00 | 45:08:36 | -0.152 | 2.1101 | 0.1824 | 401.73 | 0 | 0 | 0.1824 | 401.73 | 0.0004058 | 893.8 | 0 | 0 | 0.0004058 | 893.8 | 2023-05-14 01:54:44 | -0.0003207 | 4.2219 | 9299.3147 | 0 | 关闭
6587 | 9 | 3 | 恒流放电 | 01:12:30 | 45:09:06 | -0.152 | 2.1103 | 0.1837 | 404.52 | 0 | 0 | 0.1837 | 404.52 | 0.0004085 | 899.68 | 0 | 0 | 0.0004085 | 899.68 | 2023-05-14 01:55:14 | -0.0003207 | 6.3326 | 13948.4826 | 0 | 关闭
6588 | 9 | 3 | 恒流放电 | 01:13:00 | 45:09:36 | -0.152 | 2.1105 | 0.1849 | 407.31 | 0 | 0 | 0.1849 | 407.31 | 0.0004111 | 905.57 | 0 | 0 | 0.0004111 | 905.57 | 2023-05-14 01:55:44 | -0.0003207 | 6.3328 | 13948.8497 | 0 | 关闭
6589 | 9 | 3 | 恒流放电 | 01:13:30 | 45:10:06 | -0.152 | 2.1108 | 0.1862 | 410.1 | 0 | 0 | 0.1862 | 410.1 | 0.0004138 | 911.46 | 0 | 0 | 0.0004138 | 911.46 | 2023-05-14 01:56:14 | -0.0003208 | 4.2218 | 9299.1516 | 0 | 关闭
6590 | 9 | 3 | 恒流放电 | 01:14:00 | 45:10:36 | -0.152 | 2.111 | 0.1875 | 412.89 | 0 | 0 | 0.1875 | 412.89 | 0.0004165 | 917.35 | 0 | 0 | 0.0004165 | 917.35 | 2023-05-14 01:56:44 | -0.0003209 | 6.3328 | 13948.8497 | 0 | 关闭
6591 | 9 | 3 | 恒流放电 | 01:14:30 | 45:11:06 | -0.152 | 2.1111 | 0.1887 | 415.68 | 0 | 0 | 0.1887 | 415.68 | 0.0004192 | 923.24 | 0 | 0 | 0.0004192 | 923.24 | 2023-05-14 01:57:14 | -0.0003209 | 12.6651 | 27896.7205 | 0 | 关闭
6592 | 9 | 3 | 恒流放电 | 01:15:00 | 45:11:36 | -0.152 | 2.1112 | 0.19 | 418.47 | 0 | 0 | 0.19 | 418.47 | 0.0004218 | 929.13 | 0 | 0 | 0.0004218 | 929.13 | 2023-05-14 01:57:44 | -0.0003209 | 12.6653 | 27897.21 | 0 | 关闭
6593 | 9 | 3 | 恒流放电 | 01:15:30 | 45:12:06 | -0.152 | 2.1112 | 0.1913 | 421.26 | 0 | 0 | 0.1913 | 421.26 | 0.0004245 | 935.02 | 0 | 0 | 0.0004245 | 935.02 | 2023-05-14 01:58:14 | -0.0003209 | 0 | 0 | 0 | 关闭
6594 | 9 | 3 | 恒流放电 | 01:16:00 | 45:12:36 | -0.152 | 2.1113 | 0.1925 | 424.05 | 0 | 0 | 0.1925 | 424.05 | 0.0004272 | 940.91 | 0 | 0 | 0.0004272 | 940.91 | 2023-05-14 01:58:44 | -0.0003209 | 12.6656 | 27897.6995 | 0 | 关闭
6595 | 9 | 3 | 恒流放电 | 01:16:30 | 45:13:06 | -0.152 | 2.1115 | 0.1938 | 426.84 | 0 | 0 | 0.1938 | 426.84 | 0.0004298 | 946.8 | 0 | 0 | 0.0004298 | 946.8 | 2023-05-14 01:59:14 | -0.0003209 | 6.3327 | 13948.605 | 0 | 关闭
6596 | 9 | 3 | 恒流放电 | 01:17:00 | 45:13:36 | -0.152 | 2.1115 | 0.1951 | 429.63 | 0 | 0 | 0.1951 | 429.63 | 0.0004325 | 952.69 | 0 | 0 | 0.0004325 | 952.69 | 2023-05-14 01:59:44 | -0.0003209 | 0 | 0 | 0 | 关闭
6597 | 9 | 3 | 恒流放电 | 01:17:30 | 45:14:06 | -0.152 | 2.1116 | 0.1963 | 432.42 | 0 | 0 | 0.1963 | 432.42 | 0.0004352 | 958.58 | 0 | 0 | 0.0004352 | 958.58 | 2023-05-14 02:00:14 | -0.000321 | 12.6653 | 27897.21 | 0 | 关闭
6598 | 9 | 3 | 恒流放电 | 01:18:00 | 45:14:36 | -0.152 | 2.1118 | 0.1976 | 435.21 | 0 | 0 | 0.1976 | 435.21 | 0.0004379 | 964.47 | 0 | 0 | 0.0004379 | 964.47 | 2023-05-14 02:00:44 | -0.000321 | 6.3329 | 13949.0945 | 0 | 关闭
6599 | 9 | 3 | 恒流放电 | 01:18:30 | 45:15:06 | -0.152 | 2.1119 | 0.1989 | 438 | 0 | 0 | 0.1989 | 438 | 0.0004405 | 970.36 | 0 | 0 | 0.0004405 | 970.36 | 2023-05-14 02:01:14 | -0.000321 | 12.6656 | 27897.6995 | 0 | 关闭
6600 | 9 | 3 | 恒流放电 | 01:19:00 | 45:15:36 | -0.152 | 2.1119 | 0.2001 | 440.79 | 0 | 0 | 0.2001 | 440.79 | 0.0004432 | 976.25 | 0 | 0 | 0.0004432 | 976.25 | 2023-05-14 02:01:44 | -0.000321 | 0 | 0 | 0 | 关闭
6601 | 9 | 3 | 恒流放电 | 01:19:30 | 45:16:06 | -0.152 | 2.112 | 0.2014 | 443.58 | 0 | 0 | 0.2014 | 443.58 | 0.0004459 | 982.15 | 0 | 0 | 0.0004459 | 982.15 | 2023-05-14 02:02:14 | -0.000321 | 12.6656 | 27897.6995 | 0 | 关闭
6602 | 9 | 3 | 恒流放电 | 01:20:00 | 45:16:36 | -0.152 | 2.1122 | 0.2027 | 446.37 | 0 | 0 | 0.2027 | 446.37 | 0.0004486 | 988.04 | 0 | 0 | 0.0004486 | 988.04 | 2023-05-14 02:02:44 | -0.000321 | 6.3327 | 13948.605 | 0 | 关闭
6603 | 9 | 3 | 恒流放电 | 01:20:30 | 45:17:06 | -0.152 | 2.1122 | 0.2039 | 449.16 | 0 | 0 | 0.2039 | 449.16 | 0.0004512 | 993.93 | 0 | 0 | 0.0004512 | 993.93 | 2023-05-14 02:03:14 | -0.0003211 | 0 | 0 | 0 | 关闭
6604 | 9 | 3 | 恒流放电 | 01:21:00 | 45:17:36 | -0.152 | 2.1123 | 0.2052 | 451.95 | 0 | 0 | 0.2052 | 451.95 | 0.0004539 | 999.82 | 0 | 0 | 0.0004539 | 999.82 | 2023-05-14 02:03:44 | -0.000321 | 12.6656 | 27897.6995 | 0 | 关闭
6605 | 9 | 3 | 恒流放电 | 01:21:30 | 45:18:06 | -0.152 | 2.1124 | 0.2065 | 454.74 | 0 | 0 | 0.2065 | 454.74 | 0.0004566 | 1005.72 | 0 | 0 | 0.0004566 | 1005.72 | 2023-05-14 02:04:14 | -0.000321 | 12.6653 | 27897.21 | 0 | 关闭
6606 | 9 | 3 | 恒流放电 | 01:22:00 | 45:18:36 | -0.152 | 2.1126 | 0.2077 | 457.53 | 0 | 0 | 0.2077 | 457.53 | 0.0004593 | 1011.61 | 0 | 0 | 0.0004593 | 1011.61 | 2023-05-14 02:04:44 | -0.0003211 | 6.3327 | 13948.605 | 0 | 关闭
6607 | 9 | 3 | 恒流放电 | 01:22:30 | 45:19:06 | -0.152 | 2.1126 | 0.209 | 460.32 | 0 | 0 | 0.209 | 460.32 | 0.0004619 | 1017.5 | 0 | 0 | 0.0004619 | 1017.5 | 2023-05-14 02:05:14 | -0.0003211 | 0 | 0 | 0 | 关闭
6608 | 9 | 3 | 恒流放电 | 01:23:00 | 45:19:36 | -0.152 | 2.1127 | 0.2103 | 463.11 | 0 | 0 | 0.2103 | 463.11 | 0.0004646 | 1023.4 | 0 | 0 | 0.0004646 | 1023.4 | 2023-05-14 02:05:44 | -0.0003211 | 12.6656 | 27897.6995 | 0 | 关闭
6609 | 9 | 3 | 恒流放电 | 01:23:30 | 45:20:06 | -0.152 | 2.1127 | 0.2115 | 465.9 | 0 | 0 | 0.2115 | 465.9 | 0.0004673 | 1029.29 | 0 | 0 | 0.0004673 | 1029.29 | 2023-05-14 02:06:14 | -0.0003211 | 0 | 0 | 0 | 关闭
6610 | 9 | 3 | 恒流放电 | 01:24:00 | 45:20:36 | -0.152 | 2.1127 | 0.2128 | 468.69 | 0 | 0 | 0.2128 | 468.69 | 0.00047 | 1035.18 | 0 | 0 | 0.00047 | 1035.18 | 2023-05-14 02:06:44 | -0.0003211 | 0 | 0 | 0 | 关闭
6611 | 9 | 3 | 恒流放电 | 01:24:30 | 45:21:06 | -0.152 | 2.1128 | 0.214 | 471.48 | 0 | 0 | 0.214 | 471.48 | 0.0004726 | 1041.08 | 0 | 0 | 0.0004726 | 1041.08 | 2023-05-14 02:07:14 | -0.0003211 | 12.6653 | 27897.21 | 0 | 关闭
6612 | 9 | 3 | 恒流放电 | 01:25:00 | 45:21:36 | -0.152 | 2.1128 | 0.2153 | 474.27 | 0 | 0 | 0.2153 | 474.27 | 0.0004753 | 1046.97 | 0 | 0 | 0.0004753 | 1046.97 | 2023-05-14 02:07:44 | -0.0003211 | 0 | 0 | 0 | 关闭
6613 | 9 | 3 | 恒流放电 | 01:25:30 | 45:22:06 | -0.152 | 2.1127 | 0.2166 | 477.05 | 0 | 0 | 0.2166 | 477.05 | 0.000478 | 1052.87 | 0 | 0 | 0.000478 | 1052.87 | 2023-05-14 02:08:14 | -0.0003211 | -12.6653 | -27897.21 | 0 | 关闭
6614 | 9 | 3 | 恒流放电 | 01:26:00 | 45:22:36 | -0.152 | 2.1126 | 0.2178 | 479.84 | 0 | 0 | 0.2178 | 479.84 | 0.0004807 | 1058.76 | 0 | 0 | 0.0004807 | 1058.76 | 2023-05-14 02:08:44 | -0.0003211 | -12.6656 | -27897.6995 | 0 | 关闭
6615 | 9 | 3 | 恒流放电 | 01:26:30 | 45:23:06 | -0.152 | 2.1125 | 0.2191 | 482.63 | 0 | 0 | 0.2191 | 482.63 | 0.0004834 | 1064.65 | 0 | 0 | 0.0004834 | 1064.65 | 2023-05-14 02:09:14 | -0.000321 | -12.6658 | -27898.1889 | 0 | 关闭
6616 | 9 | 3 | 恒流放电 | 01:27:00 | 45:23:36 | -0.152 | 2.1124 | 0.2204 | 485.42 | 0 | 0 | 0.2204 | 485.42 | 0.000486 | 1070.55 | 0 | 0 | 0.000486 | 1070.55 | 2023-05-14 02:09:44 | -0.000321 | -12.6653 | -27897.21 | 0 | 关闭
6617 | 9 | 3 | 恒流放电 | 01:27:30 | 45:24:06 | -0.152 | 2.1124 | 0.2216 | 488.21 | 0 | 0 | 0.2216 | 488.21 | 0.0004887 | 1076.44 | 0 | 0 | 0.0004887 | 1076.44 | 2023-05-14 02:10:14 | -0.0003211 | 0 | 0 | 0 | 关闭
6618 | 9 | 3 | 恒流放电 | 01:28:00 | 45:24:36 | -0.152 | 2.1123 | 0.2229 | 491 | 0 | 0 | 0.2229 | 491 | 0.0004914 | 1082.33 | 0 | 0 | 0.0004914 | 1082.33 | 2023-05-14 02:10:44 | -0.0003211 | -12.666 | -27898.6784 | 0 | 关闭
6619 | 9 | 3 | 恒流放电 | 01:28:30 | 45:25:06 | -0.152 | 2.1121 | 0.2242 | 493.79 | 0 | 0 | 0.2242 | 493.79 | 0.0004941 | 1088.23 | 0 | 0 | 0.0004941 | 1088.23 | 2023-05-14 02:11:14 | -0.000321 | -6.3332 | -13949.8287 | 0 | 关闭
6620 | 9 | 3 | 恒流放电 | 01:29:00 | 45:25:36 | -0.152 | 2.1121 | 0.2254 | 496.58 | 0 | 0 | 0.2254 | 496.58 | 0.0004967 | 1094.12 | 0 | 0 | 0.0004967 | 1094.12 | 2023-05-14 02:11:44 | -0.000321 | 0 | 0 | 0 | 关闭
6621 | 9 | 3 | 恒流放电 | 01:29:30 | 45:26:06 | -0.152 | 2.112 | 0.2267 | 499.37 | 0 | 0 | 0.2267 | 499.37 | 0.0004994 | 1100.01 | 0 | 0 | 0.0004994 | 1100.01 | 2023-05-14 02:12:14 | -0.000321 | -12.6651 | -27896.7205 | 0 | 关闭
6622 | 9 | 3 | 恒流放电 | 01:30:00 | 45:26:36 | -0.152 | 2.112 | 0.228 | 502.16 | 0 | 0 | 0.228 | 502.16 | 0.0005021 | 1105.9 | 0 | 0 | 0.0005021 | 1105.9 | 2023-05-14 02:12:44 | -0.000321 | 0 | 0 | 0 | 关闭
6623 | 9 | 3 | 恒流放电 | 01:30:30 | 45:27:06 | -0.152 | 2.112 | 0.2292 | 504.95 | 0 | 0 | 0.2292 | 504.95 | 0.0005048 | 1111.79 | 0 | 0 | 0.0005048 | 1111.79 | 2023-05-14 02:13:14 | -0.000321 | 0 | 0 | 0 | 关闭
6624 | 9 | 3 | 恒流放电 | 01:31:00 | 45:27:36 | -0.152 | 2.1121 | 0.2305 | 507.74 | 0 | 0 | 0.2305 | 507.74 | 0.0005074 | 1117.69 | 0 | 0 | 0.0005074 | 1117.69 | 2023-05-14 02:13:44 | -0.0003211 | 12.668 | 27903.0837 | 0 | 关闭
6625 | 9 | 3 | 恒流放电 | 01:31:30 | 45:28:06 | -0.152 | 2.1121 | 0.2318 | 510.53 | 0 | 0 | 0.2318 | 510.53 | 0.0005101 | 1123.58 | 0 | 0 | 0.0005101 | 1123.58 | 2023-05-14 02:14:14 | -0.0003211 | 0 | 0 | 0 | 关闭
6626 | 9 | 3 | 恒流放电 | 01:32:00 | 45:28:36 | -0.152 | 2.1119 | 0.233 | 513.32 | 0 | 0 | 0.233 | 513.32 | 0.0005128 | 1129.47 | 0 | 0 | 0.0005128 | 1129.47 | 2023-05-14 02:14:44 | -0.000321 | -6.3327 | -13948.605 | 0 | 关闭
6627 | 9 | 3 | 恒流放电 | 01:32:30 | 45:29:06 | -0.152 | 2.1119 | 0.2343 | 516.11 | 0 | 0 | 0.2343 | 516.11 | 0.0005155 | 1135.36 | 0 | 0 | 0.0005155 | 1135.36 | 2023-05-14 02:15:14 | -0.000321 | 0 | 0 | 0 | 关闭
6628 | 9 | 3 | 恒流放电 | 01:33:00 | 45:29:36 | -0.152 | 2.1119 | 0.2356 | 518.9 | 0 | 0 | 0.2356 | 518.9 | 0.0005181 | 1141.26 | 0 | 0 | 0.0005181 | 1141.26 | 2023-05-14 02:15:44 | -0.000321 | 0 | 0 | 0 | 关闭
6629 | 9 | 3 | 恒流放电 | 01:33:30 | 45:30:06 | -0.152 | 2.1119 | 0.2368 | 521.69 | 0 | 0 | 0.2368 | 521.69 | 0.0005208 | 1147.15 | 0 | 0 | 0.0005208 | 1147.15 | 2023-05-14 02:16:14 | -0.000321 | 0 | 0 | 0 | 关闭
6630 | 9 | 3 | 恒流放电 | 01:34:00 | 45:30:36 | -0.152 | 2.1119 | 0.2381 | 524.48 | 0 | 0 | 0.2381 | 524.48 | 0.0005235 | 1153.04 | 0 | 0 | 0.0005235 | 1153.04 | 2023-05-14 02:16:44 | -0.000321 | 0 | 0 | 0 | 关闭
6631 | 9 | 3 | 恒流放电 | 01:34:30 | 45:31:06 | -0.152 | 2.1119 | 0.2394 | 527.27 | 0 | 0 | 0.2394 | 527.27 | 0.0005262 | 1158.93 | 0 | 0 | 0.0005262 | 1158.93 | 2023-05-14 02:17:14 | -0.000321 | 0 | 0 | 0 | 关闭
6632 | 9 | 3 | 恒流放电 | 01:35:00 | 45:31:36 | -0.152 | 2.1118 | 0.2406 | 530.06 | 0 | 0 | 0.2406 | 530.06 | 0.0005288 | 1164.82 | 0 | 0 | 0.0005288 | 1164.82 | 2023-05-14 02:17:44 | -0.000321 | -12.6656 | -27897.6995 | 0 | 关闭
6633 | 9 | 3 | 恒流放电 | 01:35:30 | 45:32:06 | -0.152 | 2.1116 | 0.2419 | 532.85 | 0 | 0 | 0.2419 | 532.85 | 0.0005315 | 1170.71 | 0 | 0 | 0.0005315 | 1170.71 | 2023-05-14 02:18:14 | -0.000321 | -6.3327 | -13948.605 | 0 | 关闭
6634 | 9 | 3 | 恒流放电 | 01:36:00 | 45:32:36 | -0.152 | 2.1115 | 0.2432 | 535.64 | 0 | 0 | 0.2432 | 535.64 | 0.0005342 | 1176.6 | 0 | 0 | 0.0005342 | 1176.6 | 2023-05-14 02:18:44 | -0.0003209 | -12.6656 | -27897.6995 | 0 | 关闭
6635 | 9 | 3 | 恒流放电 | 01:36:30 | 45:33:06 | -0.152 | 2.1113 | 0.2444 | 538.43 | 0 | 0 | 0.2444 | 538.43 | 0.0005369 | 1182.49 | 0 | 0 | 0.0005369 | 1182.49 | 2023-05-14 02:19:14 | -0.0003209 | -6.3328 | -13948.8497 | 0 | 关闭
6636 | 9 | 3 | 恒流放电 | 01:37:00 | 45:33:36 | -0.152 | 2.1111 | 0.2457 | 541.22 | 0 | 0 | 0.2457 | 541.22 | 0.0005395 | 1188.38 | 0 | 0 | 0.0005395 | 1188.38 | 2023-05-14 02:19:44 | -0.0003209 | -6.3326 | -13948.3603 | 0 | 关闭
6637 | 9 | 3 | 恒流放电 | 01:37:30 | 45:34:06 | -0.152 | 2.1108 | 0.247 | 544.01 | 0 | 0 | 0.247 | 544.01 | 0.0005422 | 1194.27 | 0 | 0 | 0.0005422 | 1194.27 | 2023-05-14 02:20:14 | -0.0003208 | -4.2217 | -9298.9068 | 0 | 关闭
6638 | 9 | 3 | 恒流放电 | 01:38:00 | 45:34:36 | -0.152 | 2.1106 | 0.2482 | 546.8 | 0 | 0 | 0.2482 | 546.8 | 0.0005449 | 1200.16 | 0 | 0 | 0.0005449 | 1200.16 | 2023-05-14 02:20:44 | -0.0003208 | -6.3328 | -13948.8497 | 0 | 关闭
6639 | 9 | 3 | 恒流放电 | 01:38:30 | 45:35:06 | -0.152 | 2.1104 | 0.2495 | 549.59 | 0 | 0 | 0.2495 | 549.59 | 0.0005475 | 1206.05 | 0 | 0 | 0.0005475 | 1206.05 | 2023-05-14 02:21:14 | -0.0003207 | -6.3327 | -13948.605 | 0 | 关闭
6640 | 9 | 3 | 恒流放电 | 01:39:00 | 45:35:36 | -0.152 | 2.1103 | 0.2508 | 552.38 | 0 | 0 | 0.2508 | 552.38 | 0.0005502 | 1211.94 | 0 | 0 | 0.0005502 | 1211.94 | 2023-05-14 02:21:44 | -0.0003207 | -12.6651 | -27896.7205 | 0 | 关闭
6641 | 9 | 3 | 恒流放电 | 01:39:30 | 45:36:06 | -0.152 | 2.1102 | 0.252 | 555.17 | 0 | 0 | 0.252 | 555.17 | 0.0005529 | 1217.82 | 0 | 0 | 0.0005529 | 1217.82 | 2023-05-14 02:22:14 | -0.0003207 | -12.6653 | -27897.21 | 0 | 关闭
6642 | 9 | 3 | 恒流放电 | 01:40:00 | 45:36:36 | -0.152 | 2.1101 | 0.2533 | 557.96 | 0 | 0 | 0.2533 | 557.96 | 0.0005556 | 1223.71 | 0 | 0 | 0.0005556 | 1223.71 | 2023-05-14 02:22:44 | -0.0003207 | -12.6653 | -27897.21 | 0 | 关闭
6643 | 9 | 3 | 恒流放电 | 01:40:30 | 45:37:06 | -0.152 | 2.1099 | 0.2546 | 560.75 | 0 | 0 | 0.2546 | 560.75 | 0.0005582 | 1229.6 | 0 | 0 | 0.0005582 | 1229.6 | 2023-05-14 02:23:14 | -0.0003207 | -6.3327 | -13948.605 | 0 | 关闭
6644 | 9 | 3 | 恒流放电 | 01:41:00 | 45:37:36 | -0.152 | 2.1098 | 0.2558 | 563.54 | 0 | 0 | 0.2558 | 563.54 | 0.0005609 | 1235.48 | 0 | 0 | 0.0005609 | 1235.48 | 2023-05-14 02:23:44 | -0.0003206 | -12.6653 | -27897.21 | 0 | 关闭
6645 | 9 | 3 | 恒流放电 | 01:41:30 | 45:38:06 | -0.152 | 2.1098 | 0.2571 | 566.33 | 0 | 0 | 0.2571 | 566.33 | 0.0005636 | 1241.37 | 0 | 0 | 0.0005636 | 1241.37 | 2023-05-14 02:24:14 | -0.0003207 | 0 | 0 | 0 | 关闭
6646 | 9 | 3 | 恒流放电 | 01:42:00 | 45:38:36 | -0.152 | 2.1095 | 0.2584 | 569.12 | 0 | 0 | 0.2584 | 569.12 | 0.0005663 | 1247.25 | 0 | 0 | 0.0005663 | 1247.25 | 2023-05-14 02:24:44 | -0.0003206 | -4.2218 | -9299.07 | 0 | 关闭
6647 | 9 | 3 | 恒流放电 | 01:42:30 | 45:39:06 | -0.152 | 2.1095 | 0.2596 | 571.91 | 0 | 0 | 0.2596 | 571.91 | 0.0005689 | 1253.14 | 0 | 0 | 0.0005689 | 1253.14 | 2023-05-14 02:25:14 | -0.0003206 | 0 | 0 | 0 | 关闭
6648 | 9 | 3 | 恒流放电 | 01:43:00 | 45:39:36 | -0.152 | 2.1094 | 0.2609 | 574.7 | 0 | 0 | 0.2609 | 574.7 | 0.0005716 | 1259.02 | 0 | 0 | 0.0005716 | 1259.02 | 2023-05-14 02:25:44 | -0.0003206 | -12.6653 | -27897.21 | 0 | 关闭
6649 | 9 | 3 | 恒流放电 | 01:43:30 | 45:40:06 | -0.152 | 2.1092 | 0.2622 | 577.49 | 0 | 0 | 0.2622 | 577.49 | 0.0005743 | 1264.91 | 0 | 0 | 0.0005743 | 1264.91 | 2023-05-14 02:26:14 | -0.0003206 | -6.3327 | -13948.605 | 0 | 关闭
6650 | 9 | 3 | 恒流放电 | 01:44:00 | 45:40:36 | -0.152 | 2.1091 | 0.2634 | 580.28 | 0 | 0 | 0.2634 | 580.28 | 0.0005769 | 1270.79 | 0 | 0 | 0.0005769 | 1270.79 | 2023-05-14 02:26:44 | -0.0003206 | -12.6656 | -27897.6995 | 0 | 关闭
6651 | 9 | 3 | 恒流放电 | 01:44:30 | 45:41:06 | -0.152 | 2.1089 | 0.2647 | 583.07 | 0 | 0 | 0.2647 | 583.07 | 0.0005796 | 1276.67 | 0 | 0 | 0.0005796 | 1276.67 | 2023-05-14 02:27:14 | -0.0003205 | -6.3326 | -13948.3603 | 0 | 关闭
6652 | 9 | 3 | 恒流放电 | 01:45:00 | 45:41:36 | -0.152 | 2.1086 | 0.266 | 585.86 | 0 | 0 | 0.266 | 585.86 | 0.0005823 | 1282.56 | 0 | 0 | 0.0005823 | 1282.56 | 2023-05-14 02:27:44 | -0.0003204 | -4.2217 | -9298.9068 | 0 | 关闭
6653 | 9 | 3 | 恒流放电 | 01:45:30 | 45:42:06 | -0.152 | 2.1083 | 0.2672 | 588.65 | 0 | 0 | 0.2672 | 588.65 | 0.000585 | 1288.44 | 0 | 0 | 0.000585 | 1288.44 | 2023-05-14 02:28:14 | -0.0003204 | -4.2218 | -9299.07 | 0 | 关闭
6654 | 9 | 3 | 恒流放电 | 01:46:00 | 45:42:36 | -0.152 | 2.1081 | 0.2685 | 591.43 | 0 | 0 | 0.2685 | 591.43 | 0.0005876 | 1294.32 | 0 | 0 | 0.0005876 | 1294.32 | 2023-05-14 02:28:44 | -0.0003204 | -6.3326 | -13948.3603 | 0 | 关闭
6655 | 9 | 3 | 恒流放电 | 01:46:30 | 45:43:06 | -0.152 | 2.1077 | 0.2698 | 594.22 | 0 | 0 | 0.2698 | 594.22 | 0.0005903 | 1300.2 | 0 | 0 | 0.0005903 | 1300.2 | 2023-05-14 02:29:14 | -0.0003203 | -3.1663 | -6974.3025 | 0 | 关闭
6656 | 9 | 3 | 恒流放电 | 01:47:00 | 45:43:36 | -0.152 | 2.1073 | 0.271 | 597.01 | 0 | 0 | 0.271 | 597.01 | 0.000593 | 1306.08 | 0 | 0 | 0.000593 | 1306.08 | 2023-05-14 02:29:44 | -0.0003203 | -3.1664 | -6974.4249 | 0 | 关闭
6657 | 9 | 3 | 恒流放电 | 01:47:30 | 45:44:06 | -0.152 | 2.1069 | 0.2723 | 599.8 | 0 | 0 | 0.2723 | 599.8 | 0.0005956 | 1311.96 | 0 | 0 | 0.0005956 | 1311.96 | 2023-05-14 02:30:14 | -0.0003202 | -3.1663 | -6974.3025 | 0 | 关闭
6658 | 9 | 3 | 恒流放电 | 01:48:00 | 45:44:36 | -0.152 | 2.1065 | 0.2736 | 602.59 | 0 | 0 | 0.2736 | 602.59 | 0.0005983 | 1317.83 | 0 | 0 | 0.0005983 | 1317.83 | 2023-05-14 02:30:44 | -0.0003201 | -3.1663 | -6974.1801 | 0 | 关闭
6659 | 9 | 3 | 恒流放电 | 01:48:30 | 45:45:06 | -0.152 | 2.1061 | 0.2748 | 605.38 | 0 | 0 | 0.2748 | 605.38 | 0.000601 | 1323.71 | 0 | 0 | 0.000601 | 1323.71 | 2023-05-14 02:31:14 | -0.0003201 | -3.1663 | -6974.3025 | 0 | 关闭
6660 | 9 | 3 | 恒流放电 | 01:49:00 | 45:45:36 | -0.152 | 2.1059 | 0.2761 | 608.17 | 0 | 0 | 0.2761 | 608.17 | 0.0006036 | 1329.59 | 0 | 0 | 0.0006036 | 1329.59 | 2023-05-14 02:31:44 | -0.0003201 | -6.3326 | -13948.3603 | 0 | 关闭
6661 | 9 | 3 | 恒流放电 | 01:49:30 | 45:46:06 | -0.152 | 2.1056 | 0.2774 | 610.96 | 0 | 0 | 0.2774 | 610.96 | 0.0006063 | 1335.46 | 0 | 0 | 0.0006063 | 1335.46 | 2023-05-14 02:32:14 | -0.00032 | -4.2219 | -9299.2332 | 0 | 关闭
6662 | 9 | 3 | 恒流放电 | 01:50:00 | 45:46:36 | -0.152 | 2.1054 | 0.2786 | 613.75 | 0 | 0 | 0.2786 | 613.75 | 0.000609 | 1341.33 | 0 | 0 | 0.000609 | 1341.33 | 2023-05-14 02:32:44 | -0.00032 | -6.3327 | -13948.605 | 0 | 关闭
6663 | 9 | 3 | 恒流放电 | 01:50:30 | 45:47:06 | -0.152 | 2.105 | 0.2799 | 616.54 | 0 | 0 | 0.2799 | 616.54 | 0.0006116 | 1347.21 | 0 | 0 | 0.0006116 | 1347.21 | 2023-05-14 02:33:14 | -0.0003199 | -3.1663 | -6974.3025 | 0 | 关闭
6664 | 9 | 3 | 恒流放电 | 01:51:00 | 45:47:36 | -0.152 | 2.1048 | 0.2812 | 619.33 | 0 | 0 | 0.2812 | 619.33 | 0.0006143 | 1353.08 | 0 | 0 | 0.0006143 | 1353.08 | 2023-05-14 02:33:44 | -0.0003199 | -6.3328 | -13948.8497 | 0 | 关闭
6665 | 9 | 3 | 恒流放电 | 01:51:30 | 45:48:06 | -0.152 | 2.1045 | 0.2824 | 622.12 | 0 | 0 | 0.2824 | 622.12 | 0.000617 | 1358.95 | 0 | 0 | 0.000617 | 1358.95 | 2023-05-14 02:34:14 | -0.0003198 | -4.2217 | -9298.9068 | 0 | 关闭
6666 | 9 | 3 | 恒流放电 | 01:52:00 | 45:48:36 | -0.152 | 2.1044 | 0.2837 | 624.91 | 0 | 0 | 0.2837 | 624.91 | 0.0006196 | 1364.82 | 0 | 0 | 0.0006196 | 1364.82 | 2023-05-14 02:34:44 | -0.0003198 | -12.6651 | -27896.7205 | 0 | 关闭
6667 | 9 | 3 | 恒流放电 | 01:52:30 | 45:49:06 | -0.152 | 2.1041 | 0.285 | 627.7 | 0 | 0 | 0.285 | 627.7 | 0.0006223 | 1370.69 | 0 | 0 | 0.0006223 | 1370.69 | 2023-05-14 02:35:14 | -0.0003198 | -4.2217 | -9298.9068 | 0 | 关闭
6668 | 9 | 3 | 恒流放电 | 01:53:00 | 45:49:36 | -0.152 | 2.1038 | 0.2862 | 630.49 | 0 | 0 | 0.2862 | 630.49 | 0.000625 | 1376.56 | 0 | 0 | 0.000625 | 1376.56 | 2023-05-14 02:35:44 | -0.0003198 | -4.2218 | -9299.07 | 0 | 关闭
6669 | 9 | 3 | 恒流放电 | 01:53:30 | 45:50:06 | -0.152 | 2.1035 | 0.2875 | 633.28 | 0 | 0 | 0.2875 | 633.28 | 0.0006276 | 1382.43 | 0 | 0 | 0.0006276 | 1382.43 | 2023-05-14 02:36:14 | -0.0003197 | -4.2217 | -9298.9068 | 0 | 关闭
6670 | 9 | 3 | 恒流放电 | 01:54:00 | 45:50:36 | -0.152 | 2.1032 | 0.2888 | 636.07 | 0 | 0 | 0.2888 | 636.07 | 0.0006303 | 1388.3 | 0 | 0 | 0.0006303 | 1388.3 | 2023-05-14 02:36:44 | -0.0003197 | -4.2219 | -9299.3963 | 0 | 关闭
6671 | 9 | 3 | 恒流放电 | 01:54:30 | 45:51:06 | -0.152 | 2.1029 | 0.29 | 638.86 | 0 | 0 | 0.29 | 638.86 | 0.000633 | 1394.16 | 0 | 0 | 0.000633 | 1394.16 | 2023-05-14 02:37:14 | -0.0003196 | -4.2216 | -9298.5805 | 0 | 关闭
6672 | 9 | 3 | 恒流放电 | 01:55:00 | 45:51:36 | -0.152 | 2.1025 | 0.2913 | 641.65 | 0 | 0 | 0.2913 | 641.65 | 0.0006356 | 1400.03 | 0 | 0 | 0.0006356 | 1400.03 | 2023-05-14 02:37:44 | -0.0003196 | -3.1664 | -6974.4249 | 0 | 关闭
6673 | 9 | 3 | 恒流放电 | 01:55:30 | 45:52:06 | -0.152 | 2.1021 | 0.2926 | 644.44 | 0 | 0 | 0.2926 | 644.44 | 0.0006383 | 1405.89 | 0 | 0 | 0.0006383 | 1405.89 | 2023-05-14 02:38:14 | -0.0003195 | -3.1663 | -6974.1801 | 0 | 关闭
6674 | 9 | 3 | 恒流放电 | 01:56:00 | 45:52:36 | -0.152 | 2.1017 | 0.2938 | 647.23 | 0 | 0 | 0.2938 | 647.23 | 0.0006409 | 1411.76 | 0 | 0 | 0.0006409 | 1411.76 | 2023-05-14 02:38:44 | -0.0003194 | -3.1664 | -6974.4249 | 0 | 关闭
6675 | 9 | 3 | 恒流放电 | 01:56:30 | 45:53:06 | -0.152 | 2.1012 | 0.2951 | 650.02 | 0 | 0 | 0.2951 | 650.02 | 0.0006436 | 1417.62 | 0 | 0 | 0.0006436 | 1417.62 | 2023-05-14 02:39:14 | -0.0003193 | -2.533 | -5579.3441 | 0 | 关闭
6676 | 9 | 3 | 恒流放电 | 01:57:00 | 45:53:36 | -0.152 | 2.1006 | 0.2964 | 652.81 | 0 | 0 | 0.2964 | 652.81 | 0.0006463 | 1423.48 | 0 | 0 | 0.0006463 | 1423.48 | 2023-05-14 02:39:44 | -0.0003192 | -2.1109 | -4649.4534 | 0 | 关闭
6677 | 9 | 3 | 恒流放电 | 01:57:30 | 45:54:06 | -0.152 | 2.1001 | 0.2976 | 655.6 | 0 | 0 | 0.2976 | 655.6 | 0.0006489 | 1429.34 | 0 | 0 | 0.0006489 | 1429.34 | 2023-05-14 02:40:14 | -0.0003192 | -2.5331 | -5579.5399 | 0 | 关闭
6678 | 9 | 3 | 恒流放电 | 01:58:00 | 45:54:36 | -0.152 | 2.0996 | 0.2989 | 658.39 | 0 | 0 | 0.2989 | 658.39 | 0.0006516 | 1435.2 | 0 | 0 | 0.0006516 | 1435.2 | 2023-05-14 02:40:44 | -0.0003191 | -2.5329 | -5579.1483 | 0 | 关闭
6679 | 9 | 3 | 恒流放电 | 01:58:30 | 45:55:06 | -0.152 | 2.0989 | 0.3002 | 661.18 | 0 | 0 | 0.3002 | 661.18 | 0.0006542 | 1441.06 | 0 | 0 | 0.0006542 | 1441.06 | 2023-05-14 02:41:14 | -0.000319 | -1.8094 | -3985.3856 | 0 | 关闭
6680 | 9 | 3 | 恒流放电 | 01:59:00 | 45:55:36 | -0.152 | 2.0984 | 0.3014 | 663.97 | 0 | 0 | 0.3014 | 663.97 | 0.0006569 | 1446.91 | 0 | 0 | 0.0006569 | 1446.91 | 2023-05-14 02:41:44 | -0.0003189 | -2.5329 | -5579.0504 | 0 | 关闭
6681 | 9 | 3 | 恒流放电 | 01:59:30 | 45:56:06 | -0.152 | 2.0978 | 0.3027 | 666.76 | 0 | 0 | 0.3027 | 666.76 | 0.0006596 | 1452.76 | 0 | 0 | 0.0006596 | 1452.76 | 2023-05-14 02:42:14 | -0.0003188 | -2.1109 | -4649.4534 | 0 | 关闭
6682 | 9 | 3 | 恒流放电 | 02:00:00 | 45:56:36 | -0.152 | 2.0973 | 0.304 | 669.55 | 0 | 0 | 0.304 | 669.55 | 0.0006622 | 1458.61 | 0 | 0 | 0.0006622 | 1458.61 | 2023-05-14 02:42:44 | -0.0003187 | -2.533 | -5579.3441 | 0 | 关闭
6683 | 9 | 3 | 恒流放电 | 02:00:30 | 45:57:06 | -0.152 | 2.0968 | 0.3052 | 672.34 | 0 | 0 | 0.3052 | 672.34 | 0.0006649 | 1464.46 | 0 | 0 | 0.0006649 | 1464.46 | 2023-05-14 02:43:14 | -0.0003187 | -2.533 | -5579.2462 | 0 | 关闭
6684 | 9 | 3 | 恒流放电 | 02:01:00 | 45:57:36 | -0.152 | 2.0962 | 0.3065 | 675.13 | 0 | 0 | 0.3065 | 675.13 | 0.0006675 | 1470.31 | 0 | 0 | 0.0006675 | 1470.31 | 2023-05-14 02:43:44 | -0.0003186 | -2.1109 | -4649.535 | 0 | 关闭
6685 | 9 | 3 | 恒流放电 | 02:01:30 | 45:58:06 | -0.152 | 2.0957 | 0.3078 | 677.92 | 0 | 0 | 0.3078 | 677.92 | 0.0006702 | 1476.16 | 0 | 0 | 0.0006702 | 1476.16 | 2023-05-14 02:44:14 | -0.0003185 | -2.533 | -5579.2462 | 0 | 关闭
6686 | 9 | 3 | 恒流放电 | 02:02:00 | 45:58:36 | -0.152 | 2.0951 | 0.309 | 680.71 | 0 | 0 | 0.309 | 680.71 | 0.0006728 | 1482 | 0 | 0 | 0.0006728 | 1482 | 2023-05-14 02:44:44 | -0.0003184 | -2.1109 | -4649.4534 | 0 | 关闭
6687 | 9 | 3 | 恒流放电 | 02:02:30 | 45:59:06 | -0.152 | 2.0944 | 0.3103 | 683.49 | 0 | 0 | 0.3103 | 683.49 | 0.0006755 | 1487.85 | 0 | 0 | 0.0006755 | 1487.85 | 2023-05-14 02:45:14 | -0.0003183 | -1.8093 | -3985.2458 | 0 | 关闭
6688 | 9 | 3 | 恒流放电 | 02:03:00 | 45:59:36 | -0.152 | 2.0939 | 0.3116 | 686.28 | 0 | 0 | 0.3116 | 686.28 | 0.0006781 | 1493.69 | 0 | 0 | 0.0006781 | 1493.69 | 2023-05-14 02:45:44 | -0.0003183 | -2.533 | -5579.3441 | 0 | 关闭
6689 | 9 | 3 | 恒流放电 | 02:03:30 | 46:00:06 | -0.152 | 2.0933 | 0.3128 | 689.07 | 0 | 0 | 0.3128 | 689.07 | 0.0006808 | 1499.53 | 0 | 0 | 0.0006808 | 1499.53 | 2023-05-14 02:46:14 | -0.0003181 | -2.1109 | -4649.4534 | 0 | 关闭
6690 | 9 | 3 | 恒流放电 | 02:04:00 | 46:00:36 | -0.152 | 2.0926 | 0.3141 | 691.86 | 0 | 0 | 0.3141 | 691.86 | 0.0006834 | 1505.37 | 0 | 0 | 0.0006834 | 1505.37 | 2023-05-14 02:46:44 | -0.000318 | -1.8093 | -3985.2458 | 0 | 关闭
6691 | 9 | 3 | 恒流放电 | 02:04:30 | 46:01:06 | -0.152 | 2.092 | 0.3154 | 694.65 | 0 | 0 | 0.3154 | 694.65 | 0.0006861 | 1511.21 | 0 | 0 | 0.0006861 | 1511.21 | 2023-05-14 02:47:14 | -0.0003179 | -2.1109 | -4649.4534 | 0 | 关闭
6692 | 9 | 3 | 恒流放电 | 02:05:00 | 46:01:36 | -0.152 | 2.0913 | 0.3166 | 697.44 | 0 | 0 | 0.3166 | 697.44 | 0.0006887 | 1517.04 | 0 | 0 | 0.0006887 | 1517.04 | 2023-05-14 02:47:44 | -0.0003178 | -1.8093 | -3985.1759 | 0 | 关闭
6693 | 9 | 3 | 恒流放电 | 02:05:30 | 46:02:06 | -0.152 | 2.0905 | 0.3179 | 700.23 | 0 | 0 | 0.3179 | 700.23 | 0.0006914 | 1522.87 | 0 | 0 | 0.0006914 | 1522.87 | 2023-05-14 02:48:14 | -0.0003177 | -1.5832 | -3487.2124 | 0 | 关闭
6694 | 9 | 3 | 恒流放电 | 02:06:00 | 46:02:36 | -0.152 | 2.0898 | 0.3192 | 703.02 | 0 | 0 | 0.3192 | 703.02 | 0.000694 | 1528.7 | 0 | 0 | 0.000694 | 1528.7 | 2023-05-14 02:48:44 | -0.0003176 | -1.8092 | -3985.1059 | 0 | 关闭
6695 | 9 | 3 | 恒流放电 | 02:06:30 | 46:03:06 | -0.152 | 2.0889 | 0.3204 | 705.81 | 0 | 0 | 0.3204 | 705.81 | 0.0006967 | 1534.53 | 0 | 0 | 0.0006967 | 1534.53 | 2023-05-14 02:49:14 | -0.0003175 | -1.4073 | -3099.7444 | 0 | 关闭
6696 | 9 | 3 | 恒流放电 | 02:07:00 | 46:03:36 | -0.152 | 2.0881 | 0.3217 | 708.6 | 0 | 0 | 0.3217 | 708.6 | 0.0006993 | 1540.36 | 0 | 0 | 0.0006993 | 1540.36 | 2023-05-14 02:49:44 | -0.0003173 | -1.5832 | -3487.2124 | 0 | 关闭
6697 | 9 | 3 | 恒流放电 | 02:07:30 | 46:04:06 | -0.152 | 2.0872 | 0.323 | 711.39 | 0 | 0 | 0.323 | 711.39 | 0.000702 | 1546.18 | 0 | 0 | 0.000702 | 1546.18 | 2023-05-14 02:50:14 | -0.0003172 | -1.4072 | -3099.5268 | 0 | 关闭
6698 | 9 | 3 | 恒流放电 | 02:08:00 | 46:04:36 | -0.152 | 2.0861 | 0.3242 | 714.18 | 0 | 0 | 0.3242 | 714.18 | 0.0007046 | 1552 | 0 | 0 | 0.0007046 | 1552 | 2023-05-14 02:50:44 | -0.0003171 | -1.1514 | -2536.1545 | 0 | 关闭
6699 | 9 | 3 | 恒流放电 | 02:08:30 | 46:05:06 | -0.152 | 2.0852 | 0.3255 | 716.97 | 0 | 0 | 0.3255 | 716.97 | 0.0007073 | 1557.82 | 0 | 0 | 0.0007073 | 1557.82 | 2023-05-14 02:51:14 | -0.0003169 | -1.4072 | -3099.6356 | 0 | 关闭
6700 | 9 | 3 | 恒流放电 | 02:09:00 | 46:05:36 | -0.152 | 2.0841 | 0.3268 | 719.76 | 0 | 0 | 0.3268 | 719.76 | 0.0007099 | 1563.64 | 0 | 0 | 0.0007099 | 1563.64 | 2023-05-14 02:51:44 | -0.0003167 | -1.1514 | -2536.11 | 0 | 关闭
6701 | 9 | 3 | 恒流放电 | 02:09:30 | 46:06:06 | -0.152 | 2.0828 | 0.328 | 722.55 | 0 | 0 | 0.328 | 722.55 | 0.0007125 | 1569.45 | 0 | 0 | 0.0007125 | 1569.45 | 2023-05-14 02:52:14 | -0.0003165 | -0.9743 | -2145.9392 | 0 | 关闭
6702 | 9 | 3 | 恒流放电 | 02:10:00 | 46:06:36 | -0.152 | 2.0816 | 0.3293 | 725.34 | 0 | 0 | 0.3293 | 725.34 | 0.0007152 | 1575.26 | 0 | 0 | 0.0007152 | 1575.26 | 2023-05-14 02:52:44 | -0.0003164 | -1.0554 | -2324.7675 | 0 | 关闭
6703 | 9 | 3 | 恒流放电 | 02:10:30 | 46:07:06 | -0.152 | 2.0803 | 0.3306 | 728.13 | 0 | 0 | 0.3306 | 728.13 | 0.0007178 | 1581.06 | 0 | 0 | 0.0007178 | 1581.06 | 2023-05-14 02:53:14 | -0.0003162 | -0.9743 | -2146.0145 | 0 | 关闭
6704 | 9 | 3 | 恒流放电 | 02:11:00 | 46:07:36 | -0.152 | 2.0792 | 0.3318 | 730.92 | 0 | 0 | 0.3318 | 730.92 | 0.0007204 | 1586.87 | 0 | 0 | 0.0007204 | 1586.87 | 2023-05-14 02:53:44 | -0.000316 | -1.1514 | -2536.0655 | 0 | 关闭
6705 | 9 | 3 | 恒流放电 | 02:11:30 | 46:08:06 | -0.152 | 2.0781 | 0.3331 | 733.71 | 0 | 0 | 0.3331 | 733.71 | 0.0007231 | 1592.67 | 0 | 0 | 0.0007231 | 1592.67 | 2023-05-14 02:54:14 | -0.0003158 | -1.1514 | -2536.1545 | 0 | 关闭
6706 | 9 | 3 | 恒流放电 | 02:12:00 | 46:08:36 | -0.152 | 2.0768 | 0.3344 | 736.5 | 0 | 0 | 0.3344 | 736.5 | 0.0007257 | 1598.46 | 0 | 0 | 0.0007257 | 1598.46 | 2023-05-14 02:54:44 | -0.0003156 | -0.9742 | -2145.9016 | 0 | 关闭
6707 | 9 | 3 | 恒流放电 | 02:12:30 | 46:09:06 | -0.152 | 2.0755 | 0.3356 | 739.29 | 0 | 0 | 0.3356 | 739.29 | 0.0007283 | 1604.25 | 0 | 0 | 0.0007283 | 1604.25 | 2023-05-14 02:55:14 | -0.0003155 | -0.9743 | -2146.0145 | 0 | 关闭
6708 | 9 | 3 | 恒流放电 | 02:13:00 | 46:09:36 | -0.152 | 2.0743 | 0.3369 | 742.08 | 0 | 0 | 0.3369 | 742.08 | 0.000731 | 1610.04 | 0 | 0 | 0.000731 | 1610.04 | 2023-05-14 02:55:44 | -0.0003153 | -1.0554 | -2324.6859 | 0 | 关闭
6709 | 9 | 3 | 恒流放电 | 02:13:30 | 46:10:06 | -0.152 | 2.0729 | 0.3382 | 744.87 | 0 | 0 | 0.3382 | 744.87 | 0.0007336 | 1615.83 | 0 | 0 | 0.0007336 | 1615.83 | 2023-05-14 02:56:14 | -0.000315 | -0.9047 | -1992.6229 | 0 | 关闭
6710 | 9 | 3 | 恒流放电 | 02:14:00 | 46:10:36 | -0.152 | 2.0714 | 0.3394 | 747.66 | 0 | 0 | 0.3394 | 747.66 | 0.0007362 | 1621.61 | 0 | 0 | 0.0007362 | 1621.61 | 2023-05-14 02:56:44 | -0.0003148 | -0.8444 | -1859.8466 | 0 | 关闭
6711 | 9 | 3 | 恒流放电 | 02:14:30 | 46:11:06 | -0.152 | 2.0699 | 0.3407 | 750.45 | 0 | 0 | 0.3407 | 750.45 | 0.0007388 | 1627.38 | 0 | 0 | 0.0007388 | 1627.38 | 2023-05-14 02:57:14 | -0.0003146 | -0.8444 | -1859.814 | 0 | 关闭
6712 | 9 | 3 | 恒流放电 | 02:15:00 | 46:11:36 | -0.152 | 2.0682 | 0.342 | 753.24 | 0 | 0 | 0.342 | 753.24 | 0.0007415 | 1633.16 | 0 | 0 | 0.0007415 | 1633.16 | 2023-05-14 02:57:44 | -0.0003143 | -0.745 | -1641.0411 | 0 | 关闭
6713 | 9 | 3 | 恒流放电 | 02:15:30 | 46:12:06 | -0.152 | 2.0665 | 0.3432 | 756.03 | 0 | 0 | 0.3432 | 756.03 | 0.0007441 | 1638.92 | 0 | 0 | 0.0007441 | 1638.92 | 2023-05-14 02:58:14 | -0.0003141 | -0.745 | -1640.9836 | 0 | 关闭
6714 | 9 | 3 | 恒流放电 | 02:16:00 | 46:12:36 | -0.152 | 2.0647 | 0.3445 | 758.82 | 0 | 0 | 0.3445 | 758.82 | 0.0007467 | 1644.69 | 0 | 0 | 0.0007467 | 1644.69 | 2023-05-14 02:58:44 | -0.0003138 | -0.7036 | -1549.8722 | 0 | 关闭
6715 | 9 | 3 | 恒流放电 | 02:16:30 | 46:13:06 | -0.152 | 2.0624 | 0.3458 | 761.61 | 0 | 0 | 0.3458 | 761.61 | 0.0007493 | 1650.44 | 0 | 0 | 0.0007493 | 1650.44 | 2023-05-14 02:59:14 | -0.0003135 | -0.5507 | -1212.9009 | 0 | 关闭
6716 | 9 | 3 | 恒流放电 | 02:17:00 | 46:13:36 | -0.152 | 2.0601 | 0.347 | 764.4 | 0 | 0 | 0.347 | 764.4 | 0.0007519 | 1656.19 | 0 | 0 | 0.0007519 | 1656.19 | 2023-05-14 02:59:44 | -0.0003131 | -0.5507 | -1212.9009 | 0 | 关闭
6717 | 9 | 3 | 恒流放电 | 02:17:30 | 46:14:06 | -0.152 | 2.0578 | 0.3483 | 767.19 | 0 | 0 | 0.3483 | 767.19 | 0.0007545 | 1661.94 | 0 | 0 | 0.0007545 | 1661.94 | 2023-05-14 03:00:14 | -0.0003128 | -0.5507 | -1212.9222 | 0 | 关闭
6718 | 9 | 3 | 恒流放电 | 02:18:00 | 46:14:36 | -0.152 | 2.0551 | 0.3496 | 769.98 | 0 | 0 | 0.3496 | 769.98 | 0.0007571 | 1667.67 | 0 | 0 | 0.0007571 | 1667.67 | 2023-05-14 03:00:44 | -0.0003123 | -0.4691 | -1033.2481 | 0 | 关闭
6719 | 9 | 3 | 恒流放电 | 02:18:30 | 46:15:06 | -0.152 | 2.0522 | 0.3508 | 772.77 | 0 | 0 | 0.3508 | 772.77 | 0.0007597 | 1673.4 | 0 | 0 | 0.0007597 | 1673.4 | 2023-05-14 03:01:14 | -0.0003119 | -0.4367 | -961.9896 | 0 | 关闭
6720 | 9 | 3 | 恒流放电 | 02:19:00 | 46:15:36 | -0.152 | 2.0489 | 0.3521 | 775.56 | 0 | 0 | 0.3521 | 775.56 | 0.0007623 | 1679.12 | 0 | 0 | 0.0007623 | 1679.12 | 2023-05-14 03:01:44 | -0.0003114 | -0.3838 | -845.3552 | 0 | 关闭
6721 | 9 | 3 | 恒流放电 | 02:19:30 | 46:16:06 | -0.152 | 2.0453 | 0.3534 | 778.35 | 0 | 0 | 0.3534 | 778.35 | 0.0007649 | 1684.83 | 0 | 0 | 0.0007649 | 1684.83 | 2023-05-14 03:02:14 | -0.0003108 | -0.3518 | -774.9497 | 0 | 关闭
6722 | 9 | 3 | 恒流放电 | 02:20:00 | 46:16:36 | -0.152 | 2.0412 | 0.3546 | 781.13 | 0 | 0 | 0.3546 | 781.13 | 0.0007675 | 1690.53 | 0 | 0 | 0.0007675 | 1690.53 | 2023-05-14 03:02:44 | -0.0003102 | -0.3089 | -680.4078 | 0 | 关闭
6723 | 9 | 3 | 恒流放电 | 02:20:30 | 46:17:06 | -0.152 | 2.037 | 0.3559 | 783.92 | 0 | 0 | 0.3559 | 783.92 | 0.0007701 | 1696.22 | 0 | 0 | 0.0007701 | 1696.22 | 2023-05-14 03:03:14 | -0.0003096 | -0.3016 | -664.2076 | 0 | 关闭
6724 | 9 | 3 | 恒流放电 | 02:21:00 | 46:17:36 | -0.152 | 2.032 | 0.3572 | 786.71 | 0 | 0 | 0.3572 | 786.71 | 0.0007727 | 1701.9 | 0 | 0 | 0.0007727 | 1701.9 | 2023-05-14 03:03:44 | -0.0003088 | -0.2533 | -557.9344 | 0 | 关闭
6725 | 9 | 3 | 恒流放电 | 02:21:30 | 46:18:06 | -0.152 | 2.0264 | 0.3584 | 789.5 | 0 | 0 | 0.3584 | 789.5 | 0.0007752 | 1707.56 | 0 | 0 | 0.0007752 | 1707.56 | 2023-05-14 03:04:14 | -0.000308 | -0.2262 | -498.1732 | 0 | 关闭
6726 | 9 | 3 | 恒流放电 | 02:22:00 | 46:18:36 | -0.152 | 2.0201 | 0.3597 | 792.29 | 0 | 0 | 0.3597 | 792.29 | 0.0007778 | 1713.21 | 0 | 0 | 0.0007778 | 1713.21 | 2023-05-14 03:04:44 | -0.000307 | -0.201 | -442.8051 | 0 | 关闭
6727 | 9 | 3 | 恒流放电 | 02:22:30 | 46:19:06 | -0.152 | 2.0125 | 0.361 | 795.08 | 0 | 0 | 0.361 | 795.08 | 0.0007803 | 1718.83 | 0 | 0 | 0.0007803 | 1718.83 | 2023-05-14 03:05:14 | -0.0003059 | -0.1667 | -367.075 | 0 | 关闭
6728 | 9 | 3 | 恒流放电 | 02:23:00 | 46:19:36 | -0.152 | 2.0036 | 0.3622 | 797.87 | 0 | 0 | 0.3622 | 797.87 | 0.0007829 | 1724.43 | 0 | 0 | 0.0007829 | 1724.43 | 2023-05-14 03:05:44 | -0.0003045 | -0.1423 | -313.4518 | 0 | 关闭
6729 | 9 | 3 | 恒流放电 | 02:23:28 | 46:20:05 | -0.152 | 1.9936 | 0.3635 | 800.55 | 0 | 0 | 0.3635 | 800.55 | 0.0007853 | 1729.79 | 0 | 0 | 0.0007853 | 1729.79 | 2023-05-14 03:06:13 | -0.000303 | -0.1216 | -267.812 | 0 | 关闭
6730 | 9 | 3 | 恒流放电 | 02:23:30 | 46:20:06 | -0.152 | 1.9932 | 0.3635 | 800.66 | 0 | 0 | 0.3635 | 800.66 | 0.0007854 | 1730.01 | 0 | 0 | 0.0007854 | 1730.01 | 2023-05-14 03:06:14 | -0.0003029 | -0.1266 | -278.8791 | 0 | 关闭
6731 | 9 | 3 | 恒流放电 | 02:23:56 | 46:20:33 | -0.152 | 1.9832 | 0.3646 | 803.13 | 0 | 0 | 0.3646 | 803.13 | 0.0007876 | 1734.91 | 0 | 0 | 0.0007876 | 1734.91 | 2023-05-14 03:06:40 | -0.0003014 | -0.1119 | -246.4268 | 0 | 关闭
6732 | 9 | 3 | 恒流放电 | 02:24:00 | 46:20:36 | -0.152 | 1.9818 | 0.3648 | 803.45 | 0 | 0 | 0.3648 | 803.45 | 0.0007879 | 1735.55 | 0 | 0 | 0.0007879 | 1735.55 | 2023-05-14 03:06:44 | -0.0003012 | -0.1056 | -232.5012 | 0 | 关闭
6733 | 9 | 3 | 恒流放电 | 02:24:25 | 46:21:01 | -0.152 | 1.9718 | 0.3658 | 805.79 | 0 | 0 | 0.3658 | 805.79 | 0.00079 | 1740.17 | 0 | 0 | 0.00079 | 1740.17 | 2023-05-14 03:07:09 | -0.0002997 | -0.106 | -233.4068 | 0 | 关闭
6734 | 9 | 3 | 恒流放电 | 02:24:30 | 46:21:06 | -0.152 | 1.9699 | 0.366 | 806.24 | 0 | 0 | 0.366 | 806.24 | 0.0007904 | 1741.06 | 0 | 0 | 0.0007904 | 1741.06 | 2023-05-14 03:07:14 | -0.0002994 | -0.1089 | -239.7918 | 0 | 关闭
6735 | 9 | 3 | 恒流放电 | 02:24:54 | 46:21:31 | -0.152 | 1.9599 | 0.3671 | 808.56 | 0 | 0 | 0.3671 | 808.56 | 0.0007925 | 1745.61 | 0 | 0 | 0.0007925 | 1745.61 | 2023-05-14 03:07:39 | -0.0002979 | -0.1051 | -231.5467 | 0 | 关闭
6736 | 9 | 3 | 恒流放电 | 02:25:00 | 46:21:36 | -0.152 | 1.9579 | 0.3673 | 809.03 | 0 | 0 | 0.3673 | 809.03 | 0.0007929 | 1746.54 | 0 | 0 | 0.0007929 | 1746.54 | 2023-05-14 03:07:44 | -0.0002976 | -0.1077 | -237.1757 | 0 | 关闭
6737 | 9 | 3 | 恒流放电 | 02:25:24 | 46:22:01 | -0.152 | 1.9479 | 0.3683 | 811.3 | 0 | 0 | 0.3683 | 811.3 | 0.0007949 | 1750.97 | 0 | 0 | 0.0007949 | 1750.97 | 2023-05-14 03:08:08 | -0.000296 | -0.103 | -226.8967 | 0 | 关闭
6738 | 9 | 3 | 恒流放电 | 02:25:30 | 46:22:06 | -0.152 | 1.9457 | 0.3686 | 811.82 | 0 | 0 | 0.3686 | 811.82 | 0.0007954 | 1751.99 | 0 | 0 | 0.0007954 | 1751.99 | 2023-05-14 03:08:14 | -0.0002957 | -0.1075 | -236.684 | 0 | 关闭
6739 | 9 | 3 | 恒流放电 | 02:25:53 | 46:22:30 | -0.152 | 1.9357 | 0.3696 | 814.04 | 0 | 0 | 0.3696 | 814.04 | 0.0007974 | 1756.3 | 0 | 0 | 0.0007974 | 1756.3 | 2023-05-14 03:08:38 | -0.0002942 | -0.1009 | -222.2565 | 0 | 关闭
6740 | 9 | 3 | 恒流放电 | 02:26:00 | 46:22:36 | -0.152 | 1.9331 | 0.3698 | 814.61 | 0 | 0 | 0.3698 | 814.61 | 0.0007979 | 1757.4 | 0 | 0 | 0.0007979 | 1757.4 | 2023-05-14 03:08:44 | -0.0002938 | -0.0991 | -218.1935 | 0 | 关闭
6741 | 9 | 3 | 恒流放电 | 02:26:22 | 46:22:59 | -0.152 | 1.9231 | 0.3708 | 816.7 | 0 | 0 | 0.3708 | 816.7 | 0.0007997 | 1761.43 | 0 | 0 | 0.0007997 | 1761.43 | 2023-05-14 03:09:06 | -0.0002923 | -0.095 | -209.2364 | 0 | 关闭
6742 | 9 | 3 | 恒流放电 | 02:26:30 | 46:23:06 | -0.152 | 1.9196 | 0.3711 | 817.4 | 0 | 0 | 0.3711 | 817.4 | 0.0008003 | 1762.77 | 0 | 0 | 0.0008003 | 1762.77 | 2023-05-14 03:09:14 | -0.0002917 | -0.0905 | -199.2308 | 0 | 关闭
6743 | 9 | 3 | 恒流放电 | 02:26:51 | 46:23:28 | -0.152 | 1.9096 | 0.372 | 819.37 | 0 | 0 | 0.372 | 819.37 | 0.000802 | 1766.55 | 0 | 0 | 0.000802 | 1766.55 | 2023-05-14 03:09:35 | -0.0002902 | -0.0895 | -197.1512 | 0 | 关闭
6744 | 9 | 3 | 恒流放电 | 02:27:00 | 46:23:36 | -0.152 | 1.9057 | 0.3724 | 820.19 | 0 | 0 | 0.3724 | 820.19 | 0.0008027 | 1768.11 | 0 | 0 | 0.0008027 | 1768.11 | 2023-05-14 03:09:44 | -0.0002896 | -0.0953 | -209.8222 | 0 | 关闭
6745 | 9 | 3 | 恒流放电 | 02:27:20 | 46:23:57 | -0.152 | 1.8957 | 0.3732 | 822.13 | 0 | 0 | 0.3732 | 822.13 | 0.0008044 | 1771.8 | 0 | 0 | 0.0008044 | 1771.8 | 2023-05-14 03:10:05 | -0.0002881 | -0.0882 | -194.3514 | 0 | 关闭
6746 | 9 | 3 | 恒流放电 | 02:27:30 | 46:24:06 | -0.152 | 1.8915 | 0.3736 | 822.98 | 0 | 0 | 0.3736 | 822.98 | 0.0008051 | 1773.41 | 0 | 0 | 0.0008051 | 1773.41 | 2023-05-14 03:10:14 | -0.0002875 | -0.0915 | -201.5011 | 0 | 关闭
6747 | 9 | 3 | 恒流放电 | 02:27:51 | 46:24:28 | -0.152 | 1.8815 | 0.3745 | 824.97 | 0 | 0 | 0.3745 | 824.97 | 0.0008068 | 1777.16 | 0 | 0 | 0.0008068 | 1777.16 | 2023-05-14 03:10:35 | -0.000286 | -0.0904 | -199.0113 | 0 | 关闭
6748 | 9 | 3 | 恒流放电 | 02:28:00 | 46:24:36 | -0.152 | 1.8773 | 0.3749 | 825.77 | 0 | 0 | 0.3749 | 825.77 | 0.0008075 | 1778.66 | 0 | 0 | 0.0008075 | 1778.66 | 2023-05-14 03:10:44 | -0.0002854 | -0.0865 | -190.4529 | 0 | 关闭
6749 | 9 | 3 | 恒流放电 | 02:28:21 | 46:24:57 | -0.152 | 1.8673 | 0.3758 | 827.72 | 0 | 0 | 0.3758 | 827.72 | 0.0008092 | 1782.32 | 0 | 0 | 0.0008092 | 1782.32 | 2023-05-14 03:11:05 | -0.0002838 | -0.0887 | -195.3206 | 0 | 关闭
6750 | 9 | 3 | 恒流放电 | 02:28:30 | 46:25:06 | -0.152 | 1.8629 | 0.3762 | 828.56 | 0 | 0 | 0.3762 | 828.56 | 0.0008099 | 1783.88 | 0 | 0 | 0.0008099 | 1783.88 | 2023-05-14 03:11:14 | -0.0002832 | -0.0864 | -190.2283 | 0 | 关闭
6751 | 9 | 3 | 恒流放电 | 02:28:50 | 46:25:27 | -0.152 | 1.8529 | 0.377 | 830.49 | 0 | 0 | 0.377 | 830.49 | 0.0008115 | 1787.46 | 0 | 0 | 0.0008115 | 1787.46 | 2023-05-14 03:11:35 | -0.0002816 | -0.0874 | -192.5306 | 0 | 关闭
6752 | 9 | 3 | 恒流放电 | 02:29:00 | 46:25:36 | -0.152 | 1.8484 | 0.3774 | 831.35 | 0 | 0 | 0.3774 | 831.35 | 0.0008122 | 1789.06 | 0 | 0 | 0.0008122 | 1789.06 | 2023-05-14 03:11:44 | -0.0002809 | -0.0872 | -192.1575 | 0 | 关闭
6753 | 9 | 3 | 恒流放电 | 02:29:20 | 46:25:56 | -0.152 | 1.8384 | 0.3783 | 833.22 | 0 | 0 | 0.3783 | 833.22 | 0.0008138 | 1792.5 | 0 | 0 | 0.0008138 | 1792.5 | 2023-05-14 03:12:04 | -0.0002794 | -0.0849 | -186.9114 | 0 | 关闭
6754 | 9 | 3 | 恒流放电 | 02:29:30 | 46:26:06 | -0.152 | 1.8338 | 0.3787 | 834.14 | 0 | 0 | 0.3787 | 834.14 | 0.0008146 | 1794.19 | 0 | 0 | 0.0008146 | 1794.19 | 2023-05-14 03:12:14 | -0.0002787 | -0.0909 | -200.1107 | 0 | 关闭
6755 | 9 | 3 | 恒流放电 | 02:29:51 | 46:26:28 | -0.152 | 1.8238 | 0.3796 | 836.13 | 0 | 0 | 0.3796 | 836.13 | 0.0008162 | 1797.83 | 0 | 0 | 0.0008162 | 1797.83 | 2023-05-14 03:12:35 | -0.0002772 | -0.0904 | -199.0113 | 0 | 关闭
6756 | 9 | 3 | 恒流放电 | 02:30:00 | 46:26:36 | -0.152 | 1.8198 | 0.38 | 836.93 | 0 | 0 | 0.38 | 836.93 | 0.0008169 | 1799.29 | 0 | 0 | 0.0008169 | 1799.29 | 2023-05-14 03:12:44 | -0.0002766 | -0.0908 | -199.9266 | 0 | 关闭
6757 | 9 | 3 | 恒流放电 | 02:30:20 | 46:26:57 | -0.152 | 1.8098 | 0.3808 | 838.87 | 0 | 0 | 0.3808 | 838.87 | 0.0008185 | 1802.82 | 0 | 0 | 0.0008185 | 1802.82 | 2023-05-14 03:13:05 | -0.0002751 | -0.0882 | -194.3514 | 0 | 关闭
6758 | 9 | 3 | 恒流放电 | 02:30:30 | 46:27:06 | -0.152 | 1.8053 | 0.3812 | 839.72 | 0 | 0 | 0.3812 | 839.72 | 0.0008192 | 1804.35 | 0 | 0 | 0.0008192 | 1804.35 | 2023-05-14 03:13:14 | -0.0002744 | -0.0854 | -188.0677 | 0 | 关闭
6759 | 9 | 3 | 恒流放电 | 02:30:50 | 46:27:27 | -0.152 | 1.7953 | 0.3821 | 841.63 | 0 | 0 | 0.3821 | 841.63 | 0.0008207 | 1807.78 | 0 | 0 | 0.0008207 | 1807.78 | 2023-05-14 03:13:34 | -0.0002729 | -0.0865 | -190.6314 | 0 | 关闭
6760 | 9 | 3 | 恒流放电 | 02:31:00 | 46:27:36 | -0.152 | 1.7905 | 0.3825 | 842.51 | 0 | 0 | 0.3825 | 842.51 | 0.0008215 | 1809.36 | 0 | 0 | 0.0008215 | 1809.36 | 2023-05-14 03:13:44 | -0.0002721 | -0.0835 | -184.0227 | 0 | 关闭
6761 | 9 | 3 | 恒流放电 | 02:31:19 | 46:27:56 | -0.152 | 1.7805 | 0.3833 | 844.36 | 0 | 0 | 0.3833 | 844.36 | 0.000823 | 1812.67 | 0 | 0 | 0.000823 | 1812.67 | 2023-05-14 03:14:04 | -0.0002706 | -0.084 | -185.0612 | 0 | 关闭
6762 | 9 | 3 | 恒流放电 | 02:31:30 | 46:28:06 | -0.152 | 1.7753 | 0.3838 | 845.3 | 0 | 0 | 0.3838 | 845.3 | 0.0008237 | 1814.34 | 0 | 0 | 0.0008237 | 1814.34 | 2023-05-14 03:14:14 | -0.0002698 | -0.082 | -180.6167 | 0 | 关闭
6763 | 9 | 3 | 恒流放电 | 02:31:49 | 46:28:26 | -0.152 | 1.7653 | 0.3846 | 847.11 | 0 | 0 | 0.3846 | 847.11 | 0.0008252 | 1817.55 | 0 | 0 | 0.0008252 | 1817.55 | 2023-05-14 03:14:33 | -0.0002683 | -0.0823 | -181.3216 | 0 | 关闭
6764 | 9 | 3 | 恒流放电 | 02:32:00 | 46:28:36 | -0.152 | 1.7599 | 0.385 | 848.09 | 0 | 0 | 0.385 | 848.09 | 0.0008259 | 1819.27 | 0 | 0 | 0.0008259 | 1819.27 | 2023-05-14 03:14:44 | -0.0002675 | -0.0821 | -180.8343 | 0 | 关闭
6765 | 9 | 3 | 恒流放电 | 02:32:18 | 46:28:55 | -0.152 | 1.7499 | 0.3858 | 849.85 | 0 | 0 | 0.3858 | 849.85 | 0.0008273 | 1822.35 | 0 | 0 | 0.0008273 | 1822.35 | 2023-05-14 03:15:03 | -0.0002659 | -0.0798 | -175.7513 | 0 | 关闭
6766 | 9 | 3 | 恒流放电 | 02:32:30 | 46:29:06 | -0.152 | 1.744 | 0.3863 | 850.88 | 0 | 0 | 0.3863 | 850.88 | 0.0008282 | 1824.16 | 0 | 0 | 0.0008282 | 1824.16 | 2023-05-14 03:15:14 | -0.0002651 | -0.0794 | -174.9338 | 0 | 关闭
6767 | 9 | 3 | 恒流放电 | 02:32:48 | 46:29:25 | -0.152 | 1.734 | 0.3871 | 852.64 | 0 | 0 | 0.3871 | 852.64 | 0.0008296 | 1827.21 | 0 | 0 | 0.0008296 | 1827.21 | 2023-05-14 03:15:33 | -0.0002636 | -0.0798 | -175.7611 | 0 | 关闭
6768 | 9 | 3 | 恒流放电 | 02:33:00 | 46:29:36 | -0.152 | 1.7283 | 0.3876 | 853.67 | 0 | 0 | 0.3876 | 853.67 | 0.0008304 | 1829 | 0 | 0 | 0.0008304 | 1829 | 2023-05-14 03:15:44 | -0.0002627 | -0.0822 | -181.0719 | 0 | 关闭
6769 | 9 | 3 | 恒流放电 | 02:33:18 | 46:29:55 | -0.152 | 1.7183 | 0.3884 | 855.42 | 0 | 0 | 0.3884 | 855.42 | 0.0008317 | 1832.01 | 0 | 0 | 0.0008317 | 1832.01 | 2023-05-14 03:16:03 | -0.0002612 | -0.0794 | -174.8311 | 0 | 关闭
6770 | 9 | 3 | 恒流放电 | 02:33:30 | 46:30:06 | -0.152 | 1.7125 | 0.3888 | 856.46 | 0 | 0 | 0.3888 | 856.46 | 0.0008325 | 1833.8 | 0 | 0 | 0.0008325 | 1833.8 | 2023-05-14 03:16:14 | -0.0002603 | -0.0815 | -179.5534 | 0 | 关闭
6771 | 9 | 3 | 恒流放电 | 02:33:49 | 46:30:26 | -0.152 | 1.7025 | 0.3896 | 858.25 | 0 | 0 | 0.3896 | 858.25 | 0.0008339 | 1836.86 | 0 | 0 | 0.0008339 | 1836.86 | 2023-05-14 03:16:33 | -0.0002587 | -0.0815 | -179.4714 | 0 | 关闭
6772 | 9 | 3 | 恒流放电 | 02:33:54 | 46:30:30 | -0.152 | 1.7 | 0.3898 | 858.7 | 0 | 0 | 0.3898 | 858.7 | 0.0008343 | 1837.62 | 0 | 0 | 0.0008343 | 1837.62 | 2023-05-14 03:16:38 | -0.0002584 | -0.081 | -178.5218 | 0 | 关闭
6773 | 9 | 4 | 搁置 | 00:00:00 | 46:30:30 | 0 | 1.7117 | 0 | 0 | 0 | 0 | 0 | 0 | 0 | 0 | 0 | 0 | 0 | 0 | 2023-05-14 03:16:38 | 0 | 0 | 0 | 0 | 关闭
6774 | 9 | 4 | 搁置 | 00:00:00 | 46:30:31 | 0 | 1.7272 | 0 | 0 | 0 | 0 | 0 | 0 | 0 | 0 | 0 | 0 | 0 | 0 | 2023-05-14 03:16:39 | 0 | 0 | 0 | 0 | 关闭
6775 | 9 | 4 | 搁置 | 00:00:00 | 46:30:31 | 0 | 1.7415 | 0 | 0 | 0 | 0 | 0 | 0 | 0 | 0 | 0 | 0 | 0 | 0 | 2023-05-14 03:16:39 | 0 | 0 | 0 | 0 | 关闭
6776 | 9 | 4 | 搁置 | 00:00:01 | 46:30:31 | 0 | 1.7526 | 0 | 0 | 0 | 0 | 0 | 0 | 0 | 0 | 0 | 0 | 0 | 0 | 2023-05-14 03:16:39 | 0 | 0 | 0 | 0 | 关闭
6777 | 9 | 4 | 搁置 | 00:00:01 | 46:30:32 | 0 | 1.7632 | 0 | 0 | 0 | 0 | 0 | 0 | 0 | 0 | 0 | 0 | 0 | 0 | 2023-05-14 03:16:39 | 0 | 0 | 0 | 0 | 关闭
6778 | 9 | 4 | 搁置 | 00:00:01 | 46:30:32 | 0 | 1.7742 | 0 | 0 | 0 | 0 | 0 | 0 | 0 | 0 | 0 | 0 | 0 | 0 | 2023-05-14 03:16:40 | 0 | 0 | 0 | 0 | 关闭
6779 | 9 | 4 | 搁置 | 00:00:02 | 46:30:33 | 0 | 1.7871 | 0 | 0 | 0 | 0 | 0 | 0 | 0 | 0 | 0 | 0 | 0 | 0 | 2023-05-14 03:16:40 | 0 | 0 | 0 | 0 | 关闭
6780 | 9 | 4 | 搁置 | 00:00:02 | 46:30:33 | 0 | 1.7978 | 0 | 0 | 0 | 0 | 0 | 0 | 0 | 0 | 0 | 0 | 0 | 0 | 2023-05-14 03:16:41 | 0 | 0 | 0 | 0 | 关闭
6781 | 9 | 4 | 搁置 | 00:00:03 | 46:30:34 | 0 | 1.8082 | 0 | 0 | 0 | 0 | 0 | 0 | 0 | 0 | 0 | 0 | 0 | 0 | 2023-05-14 03:16:41 | 0 | 0 | 0 | 0 | 关闭
6782 | 9 | 4 | 搁置 | 00:00:03 | 46:30:34 | 0 | 1.8189 | 0 | 0 | 0 | 0 | 0 | 0 | 0 | 0 | 0 | 0 | 0 | 0 | 2023-05-14 03:16:42 | 0 | 0 | 0 | 0 | 关闭
6783 | 9 | 4 | 搁置 | 00:00:04 | 46:30:35 | 0 | 1.829 | 0 | 0 | 0 | 0 | 0 | 0 | 0 | 0 | 0 | 0 | 0 | 0 | 2023-05-14 03:16:43 | 0 | 0 | 0 | 0 | 关闭
6784 | 9 | 4 | 搁置 | 00:00:05 | 46:30:36 | 0 | 1.8394 | 0 | 0 | 0 | 0 | 0 | 0 | 0 | 0 | 0 | 0 | 0 | 0 | 2023-05-14 03:16:43 | 0 | 0 | 0 | 0 | 关闭
6785 | 9 | 4 | 搁置 | 00:00:05 | 46:30:36 | 0 | 1.8495 | 0 | 0 | 0 | 0 | 0 | 0 | 0 | 0 | 0 | 0 | 0 | 0 | 2023-05-14 03:16:44 | 0 | 0 | 0 | 0 | 关闭
6786 | 9 | 4 | 搁置 | 00:00:06 | 46:30:37 | 0 | 1.8599 | 0 | 0 | 0 | 0 | 0 | 0 | 0 | 0 | 0 | 0 | 0 | 0 | 2023-05-14 03:16:45 | 0 | 0 | 0 | 0 | 关闭
6787 | 9 | 4 | 搁置 | 00:00:07 | 46:30:38 | 0 | 1.8706 | 0 | 0 | 0 | 0 | 0 | 0 | 0 | 0 | 0 | 0 | 0 | 0 | 2023-05-14 03:16:46 | 0 | 0 | 0 | 0 | 关闭
6788 | 9 | 4 | 搁置 | 00:00:08 | 46:30:39 | 0 | 1.8806 | 0 | 0 | 0 | 0 | 0 | 0 | 0 | 0 | 0 | 0 | 0 | 0 | 2023-05-14 03:16:47 | 0 | 0 | 0 | 0 | 关闭
6789 | 9 | 4 | 搁置 | 00:00:09 | 46:30:40 | 0 | 1.8908 | 0 | 0 | 0 | 0 | 0 | 0 | 0 | 0 | 0 | 0 | 0 | 0 | 2023-05-14 03:16:48 | 0 | 0 | 0 | 0 | 关闭
6790 | 9 | 4 | 搁置 | 00:00:10 | 46:30:41 | 0 | 1.9011 | 0 | 0 | 0 | 0 | 0 | 0 | 0 | 0 | 0 | 0 | 0 | 0 | 2023-05-14 03:16:49 | 0 | 0 | 0 | 0 | 关闭
6791 | 9 | 4 | 搁置 | 00:00:11 | 46:30:42 | 0 | 1.9114 | 0 | 0 | 0 | 0 | 0 | 0 | 0 | 0 | 0 | 0 | 0 | 0 | 2023-05-14 03:16:50 | 0 | 0 | 0 | 0 | 关闭
6792 | 9 | 4 | 搁置 | 00:00:13 | 46:30:43 | 0 | 1.9219 | 0 | 0 | 0 | 0 | 0 | 0 | 0 | 0 | 0 | 0 | 0 | 0 | 2023-05-14 03:16:51 | 0 | 0 | 0 | 0 | 关闭
6793 | 9 | 4 | 搁置 | 00:00:14 | 46:30:45 | 0 | 1.9321 | 0 | 0 | 0 | 0 | 0 | 0 | 0 | 0 | 0 | 0 | 0 | 0 | 2023-05-14 03:16:53 | 0 | 0 | 0 | 0 | 关闭
6794 | 9 | 4 | 搁置 | 00:00:15 | 46:30:46 | 0 | 1.9423 | 0 | 0 | 0 | 0 | 0 | 0 | 0 | 0 | 0 | 0 | 0 | 0 | 2023-05-14 03:16:54 | 0 | 0 | 0 | 0 | 关闭
6795 | 9 | 4 | 搁置 | 00:00:17 | 46:30:48 | 0 | 1.9526 | 0 | 0 | 0 | 0 | 0 | 0 | 0 | 0 | 0 | 0 | 0 | 0 | 2023-05-14 03:16:56 | 0 | 0 | 0 | 0 | 关闭
6796 | 9 | 4 | 搁置 | 00:00:19 | 46:30:50 | 0 | 1.9626 | 0 | 0 | 0 | 0 | 0 | 0 | 0 | 0 | 0 | 0 | 0 | 0 | 2023-05-14 03:16:58 | 0 | 0 | 0 | 0 | 关闭
6797 | 9 | 4 | 搁置 | 00:00:21 | 46:30:52 | 0 | 1.9728 | 0 | 0 | 0 | 0 | 0 | 0 | 0 | 0 | 0 | 0 | 0 | 0 | 2023-05-14 03:17:00 | 0 | 0 | 0 | 0 | 关闭
6798 | 9 | 4 | 搁置 | 00:00:23 | 46:30:54 | 0 | 1.9831 | 0 | 0 | 0 | 0 | 0 | 0 | 0 | 0 | 0 | 0 | 0 | 0 | 2023-05-14 03:17:02 | 0 | 0 | 0 | 0 | 关闭
6799 | 9 | 4 | 搁置 | 00:00:26 | 46:30:57 | 0 | 1.9935 | 0 | 0 | 0 | 0 | 0 | 0 | 0 | 0 | 0 | 0 | 0 | 0 | 2023-05-14 03:17:04 | 0 | 0 | 0 | 0 | 关闭
6800 | 9 | 4 | 搁置 | 00:00:28 | 46:30:59 | 0 | 2.0038 | 0 | 0 | 0 | 0 | 0 | 0 | 0 | 0 | 0 | 0 | 0 | 0 | 2023-05-14 03:17:07 | 0 | 0 | 0 | 0 | 关闭
6801 | 9 | 4 | 搁置 | 00:00:30 | 46:31:00 | 0 | 2.008 | 0 | 0 | 0 | 0 | 0 | 0 | 0 | 0 | 0 | 0 | 0 | 0 | 2023-05-14 03:17:08 | 0 | 0 | 0 | 0 | 关闭
6802 | 9 | 4 | 搁置 | 00:00:33 | 46:31:03 | 0 | 2.018 | 0 | 0 | 0 | 0 | 0 | 0 | 0 | 0 | 0 | 0 | 0 | 0 | 2023-05-14 03:17:11 | 0 | 0 | 0 | 0 | 关闭
6803 | 9 | 4 | 搁置 | 00:00:36 | 46:31:07 | 0 | 2.028 | 0 | 0 | 0 | 0 | 0 | 0 | 0 | 0 | 0 | 0 | 0 | 0 | 2023-05-14 03:17:14 | 0 | 0 | 0 | 0 | 关闭
6804 | 9 | 4 | 搁置 | 00:00:40 | 46:31:11 | 0 | 2.0382 | 0 | 0 | 0 | 0 | 0 | 0 | 0 | 0 | 0 | 0 | 0 | 0 | 2023-05-14 03:17:18 | 0 | 0 | 0 | 0 | 关闭
6805 | 9 | 4 | 搁置 | 00:00:44 | 46:31:15 | 0 | 2.0482 | 0 | 0 | 0 | 0 | 0 | 0 | 0 | 0 | 0 | 0 | 0 | 0 | 2023-05-14 03:17:22 | 0 | 0 | 0 | 0 | 关闭
6806 | 9 | 4 | 搁置 | 00:00:48 | 46:31:19 | 0 | 2.0582 | 0 | 0 | 0 | 0 | 0 | 0 | 0 | 0 | 0 | 0 | 0 | 0 | 2023-05-14 03:17:27 | 0 | 0 | 0 | 0 | 关闭
6807 | 9 | 4 | 搁置 | 00:00:54 | 46:31:25 | 0 | 2.0683 | 0 | 0 | 0 | 0 | 0 | 0 | 0 | 0 | 0 | 0 | 0 | 0 | 2023-05-14 03:17:33 | 0 | 0 | 0 | 0 | 关闭
6808 | 9 | 4 | 搁置 | 00:01:00 | 46:31:30 | 0 | 2.077 | 0 | 0 | 0 | 0 | 0 | 0 | 0 | 0 | 0 | 0 | 0 | 0 | 2023-05-14 03:17:38 | 0 | 0 | 0 | 0 | 关闭
6809 | 9 | 5 | 恒流充电 | 00:00:00 | 46:31:30 | 0.1517 | 2.0839 | 0 | 0 | 0 | 0 | 0 | 0 | 0 | 0 | 0 | 0 | 0 | 0 | 2023-05-14 03:17:38 | 0.0003161 | 0 | 0 | 0 | 关闭
6810 | 9 | 5 | 恒流充电 | 00:00:00 | 46:31:31 | 0.152 | 2.0967 | 0 | 0.03 | 0 | 0.03 | 0 | 0 | 0 | 0.06 | 0 | 0.06 | 0 | 0 | 2023-05-14 03:17:39 | 0.0003186 | 0.001 | 2.1768 | 0 | 关闭
6811 | 9 | 5 | 恒流充电 | 00:00:00 | 46:31:31 | 0.152 | 2.1108 | 0 | 0.05 | 0 | 0.05 | 0 | 0 | 0 | 0.1 | 0 | 0.1 | 0 | 0 | 2023-05-14 03:17:39 | 0.0003208 | 0.0006 | 1.3192 | 0 | 关闭
6812 | 9 | 5 | 恒流充电 | 00:00:00 | 46:31:31 | 0.152 | 2.1216 | 0 | 0.07 | 0 | 0.07 | 0 | 0 | 1e-07 | 0.14 | 1e-07 | 0.14 | 0 | 0 | 2023-05-14 03:17:39 | 0.0003225 | 0.0008 | 1.7222 | 0 | 关闭
6813 | 9 | 5 | 恒流充电 | 00:00:01 | 46:31:31 | 0.152 | 2.1349 | 0 | 0.09 | 0 | 0.09 | 0 | 0 | 1e-07 | 0.2 | 1e-07 | 0.2 | 0 | 0 | 2023-05-14 03:17:39 | 0.0003245 | 0.001 | 2.0978 | 0 | 关闭
6814 | 9 | 5 | 恒流充电 | 00:00:01 | 46:31:32 | 0.152 | 2.1471 | 0.0001 | 0.12 | 0.0001 | 0.12 | 0 | 0 | 1e-07 | 0.26 | 1e-07 | 0.26 | 0 | 0 | 2023-05-14 03:17:40 | 0.0003263 | 0.001 | 2.2864 | 0 | 关闭
6815 | 9 | 5 | 恒流充电 | 00:00:01 | 46:31:32 | 0.152 | 2.1588 | 0.0001 | 0.16 | 0.0001 | 0.16 | 0 | 0 | 2e-07 | 0.34 | 2e-07 | 0.34 | 0 | 0 | 2023-05-14 03:17:40 | 0.0003281 | 0.0014 | 3.1795 | 0 | 关闭
6816 | 9 | 5 | 恒流充电 | 00:00:02 | 46:31:33 | 0.152 | 2.171 | 0.0001 | 0.2 | 0.0001 | 0.2 | 0 | 0 | 2e-07 | 0.44 | 2e-07 | 0.44 | 0 | 0 | 2023-05-14 03:17:40 | 0.0003299 | 0.0017 | 3.811 | 0 | 关闭
6817 | 9 | 5 | 恒流充电 | 00:00:02 | 46:31:33 | 0.152 | 2.181 | 0.0001 | 0.26 | 0.0001 | 0.26 | 0 | 0 | 3e-07 | 0.56 | 3e-07 | 0.56 | 0 | 0 | 2023-05-14 03:17:41 | 0.0003314 | 0.0025 | 5.5788 | 0 | 关闭
6818 | 9 | 5 | 恒流充电 | 00:00:03 | 46:31:34 | 0.152 | 2.191 | 0.0002 | 0.33 | 0.0002 | 0.33 | 0 | 0 | 3e-07 | 0.72 | 3e-07 | 0.72 | 0 | 0 | 2023-05-14 03:17:42 | 0.000333 | 0.0034 | 7.4388 | 0 | 关闭
6819 | 9 | 5 | 恒流充电 | 00:00:04 | 46:31:35 | 0.152 | 2.2016 | 0.0002 | 0.46 | 0.0002 | 0.46 | 0 | 0 | 4e-07 | 0.99 | 4e-07 | 0.99 | 0 | 0 | 2023-05-14 03:17:43 | 0.0003346 | 0.0052 | 11.4034 | 0 | 关闭
6820 | 9 | 5 | 恒流充电 | 00:00:06 | 46:31:37 | 0.152 | 2.2117 | 0.0003 | 0.63 | 0.0003 | 0.63 | 0 | 0 | 6e-07 | 1.38 | 6e-07 | 1.38 | 0 | 0 | 2023-05-14 03:17:45 | 0.0003361 | 0.0079 | 17.4921 | 0 | 关闭
6821 | 9 | 5 | 恒流充电 | 00:00:09 | 46:31:40 | 0.152 | 2.2217 | 0.0004 | 0.9 | 0.0004 | 0.9 | 0 | 0 | 9e-07 | 1.97 | 9e-07 | 1.97 | 0 | 0 | 2023-05-14 03:17:48 | 0.0003376 | 0.0122 | 26.9659 | 0 | 关闭
6822 | 9 | 5 | 恒流充电 | 00:00:14 | 46:31:45 | 0.152 | 2.2319 | 0.0006 | 1.31 | 0.0006 | 1.31 | 0 | 0 | 1.3e-06 | 2.89 | 1.3e-06 | 2.89 | 0 | 0 | 2023-05-14 03:17:52 | 0.0003392 | 0.0182 | 40.1101 | 0 | 关闭
6823 | 9 | 5 | 恒流充电 | 00:00:20 | 46:31:51 | 0.152 | 2.2419 | 0.0009 | 1.93 | 0.0009 | 1.93 | 0 | 0 | 1.9e-06 | 4.28 | 1.9e-06 | 4.28 | 0 | 0 | 2023-05-14 03:17:59 | 0.0003407 | 0.0283 | 62.2975 | 0 | 关闭
6824 | 9 | 5 | 恒流充电 | 00:00:30 | 46:32:00 | 0.152 | 2.2508 | 0.0013 | 2.79 | 0.0013 | 2.79 | 0 | 0 | 2.8e-06 | 6.2 | 2.8e-06 | 6.2 | 0 | 0 | 2023-05-14 03:18:08 | 0.0003421 | 0.0436 | 96.1161 | 0 | 关闭
6825 | 9 | 5 | 恒流充电 | 00:00:52 | 46:32:23 | 0.152 | 2.2608 | 0.0022 | 4.87 | 0.0022 | 4.87 | 0 | 0 | 4.9e-06 | 10.9 | 4.9e-06 | 10.9 | 0 | 0 | 2023-05-14 03:18:31 | 0.0003436 | 0.0946 | 208.2819 | 0 | 关闭
6826 | 9 | 5 | 恒流充电 | 00:01:00 | 46:32:30 | 0.152 | 2.2621 | 0.0025 | 5.58 | 0.0025 | 5.58 | 0 | 0 | 5.7e-06 | 12.5 | 5.7e-06 | 12.5 | 0 | 0 | 2023-05-14 03:18:38 | 0.0003437 | 0.2468 | 543.5822 | 0 | 关闭
6827 | 9 | 5 | 恒流充电 | 00:01:30 | 46:33:00 | 0.152 | 2.2627 | 0.0038 | 8.37 | 0.0038 | 8.37 | 0 | 0 | 8.5e-06 | 18.81 | 8.5e-06 | 18.81 | 0 | 0 | 2023-05-14 03:19:08 | 0.0003439 | 2.1109 | 4649.6064 | 0 | 关闭
6828 | 9 | 5 | 恒流充电 | 00:02:00 | 46:33:30 | 0.152 | 2.2599 | 0.0051 | 11.16 | 0.0051 | 11.16 | 0 | 0 | 1.14e-05 | 25.12 | 1.14e-05 | 25.12 | 0 | 0 | 2023-05-14 03:19:38 | 0.0003435 | -0.4523 | -996.3551 | 0 | 关闭
6829 | 9 | 5 | 恒流充电 | 00:02:30 | 46:34:00 | 0.152 | 2.2552 | 0.0063 | 13.95 | 0.0063 | 13.95 | 0 | 0 | 1.43e-05 | 31.42 | 1.43e-05 | 31.42 | 0 | 0 | 2023-05-14 03:20:08 | 0.0003427 | -0.2695 | -593.572 | 0 | 关闭
6830 | 9 | 5 | 恒流充电 | 00:03:00 | 46:34:30 | 0.152 | 2.2504 | 0.0076 | 16.74 | 0.0076 | 16.74 | 0 | 0 | 1.71e-05 | 37.71 | 1.71e-05 | 37.71 | 0 | 0 | 2023-05-14 03:20:38 | 0.000342 | -0.2639 | -581.2161 | 0 | 关闭
6831 | 9 | 5 | 恒流充电 | 00:03:30 | 46:35:00 | 0.152 | 2.246 | 0.0089 | 19.53 | 0.0089 | 19.53 | 0 | 0 | 2e-05 | 43.98 | 2e-05 | 43.98 | 0 | 0 | 2023-05-14 03:21:08 | 0.0003414 | -0.2879 | -634.0595 | 0 | 关闭
6832 | 9 | 5 | 恒流充电 | 00:04:00 | 46:35:30 | 0.152 | 2.242 | 0.0101 | 22.32 | 0.0101 | 22.32 | 0 | 0 | 2.28e-05 | 50.24 | 2.28e-05 | 50.24 | 0 | 0 | 2023-05-14 03:21:38 | 0.0003408 | -0.3166 | -697.4593 | 0 | 关闭
6833 | 9 | 5 | 恒流充电 | 00:04:30 | 46:36:00 | 0.152 | 2.2385 | 0.0114 | 25.11 | 0.0114 | 25.11 | 0 | 0 | 2.56e-05 | 56.49 | 2.56e-05 | 56.49 | 0 | 0 | 2023-05-14 03:22:08 | 0.0003402 | -0.3619 | -797.0771 | 0 | 关闭
6834 | 9 | 5 | 恒流充电 | 00:05:00 | 46:36:30 | 0.152 | 2.2357 | 0.0127 | 27.9 | 0.0127 | 27.9 | 0 | 0 | 2.85e-05 | 62.73 | 2.85e-05 | 62.73 | 0 | 0 | 2023-05-14 03:22:38 | 0.0003398 | -0.4523 | -996.3464 | 0 | 关闭
6835 | 9 | 5 | 恒流充电 | 00:05:30 | 46:37:00 | 0.152 | 2.2329 | 0.0139 | 30.69 | 0.0139 | 30.69 | 0 | 0 | 3.13e-05 | 68.96 | 3.13e-05 | 68.96 | 0 | 0 | 2023-05-14 03:23:08 | 0.0003394 | -0.4523 | -996.3311 | 0 | 关闭
6836 | 9 | 5 | 恒流充电 | 00:06:00 | 46:37:30 | 0.152 | 2.2306 | 0.0152 | 33.48 | 0.0152 | 33.48 | 0 | 0 | 3.41e-05 | 75.19 | 3.41e-05 | 75.19 | 0 | 0 | 2023-05-14 03:23:38 | 0.000339 | -0.5507 | -1212.9302 | 0 | 关闭
6837 | 9 | 5 | 恒流充电 | 00:06:30 | 46:38:00 | 0.152 | 2.2284 | 0.0165 | 36.27 | 0.0165 | 36.27 | 0 | 0 | 3.7e-05 | 81.41 | 3.7e-05 | 81.41 | 0 | 0 | 2023-05-14 03:24:08 | 0.0003387 | -0.5757 | -1268.055 | 0 | 关闭
6838 | 9 | 5 | 恒流充电 | 00:07:00 | 46:38:30 | 0.152 | 2.2267 | 0.0177 | 39.06 | 0.0177 | 39.06 | 0 | 0 | 3.98e-05 | 87.62 | 3.98e-05 | 87.62 | 0 | 0 | 2023-05-14 03:24:38 | 0.0003384 | -0.745 | -1641.0088 | 0 | 关闭
6839 | 9 | 5 | 恒流充电 | 00:07:30 | 46:39:00 | 0.152 | 2.2252 | 0.019 | 41.85 | 0.019 | 41.85 | 0 | 0 | 4.26e-05 | 93.83 | 4.26e-05 | 93.83 | 0 | 0 | 2023-05-14 03:25:08 | 0.0003382 | -0.8444 | -1859.8466 | 0 | 关闭
6840 | 9 | 5 | 恒流充电 | 00:08:00 | 46:39:30 | 0.152 | 2.2238 | 0.0203 | 44.64 | 0.0203 | 44.64 | 0 | 0 | 4.54e-05 | 100.04 | 4.54e-05 | 100.04 | 0 | 0 | 2023-05-14 03:25:38 | 0.000338 | -0.9048 | -1992.8764 | 0 | 关闭
6841 | 9 | 5 | 恒流充电 | 00:08:30 | 46:40:00 | 0.152 | 2.2225 | 0.0215 | 47.43 | 0.0215 | 47.43 | 0 | 0 | 4.82e-05 | 106.24 | 4.82e-05 | 106.24 | 0 | 0 | 2023-05-14 03:26:08 | 0.0003378 | -0.9743 | -2146.1181 | 0 | 关闭
6842 | 9 | 5 | 恒流充电 | 00:09:00 | 46:40:30 | 0.152 | 2.2213 | 0.0228 | 50.22 | 0.0228 | 50.22 | 0 | 0 | 5.1e-05 | 112.44 | 5.1e-05 | 112.44 | 0 | 0 | 2023-05-14 03:26:38 | 0.0003376 | -1.0555 | -2324.8542 | 0 | 关闭
6843 | 9 | 5 | 恒流充电 | 00:09:30 | 46:41:00 | 0.152 | 2.2204 | 0.0241 | 53.01 | 0.0241 | 53.01 | 0 | 0 | 5.39e-05 | 118.63 | 5.39e-05 | 118.63 | 0 | 0 | 2023-05-14 03:27:08 | 0.0003375 | -1.4073 | -3099.8328 | 0 | 关闭
6844 | 9 | 5 | 恒流充电 | 00:10:00 | 46:41:30 | 0.152 | 2.2196 | 0.0253 | 55.8 | 0.0253 | 55.8 | 0 | 0 | 5.67e-05 | 124.83 | 5.67e-05 | 124.83 | 0 | 0 | 2023-05-14 03:27:38 | 0.0003374 | -1.5832 | -3487.2966 | 0 | 关闭
6845 | 9 | 5 | 恒流充电 | 00:10:30 | 46:42:00 | 0.152 | 2.2189 | 0.0266 | 58.59 | 0.0266 | 58.59 | 0 | 0 | 5.95e-05 | 131.02 | 5.95e-05 | 131.02 | 0 | 0 | 2023-05-14 03:28:08 | 0.0003373 | -1.8094 | -3985.4818 | 0 | 关闭
6846 | 9 | 5 | 恒流充电 | 00:11:00 | 46:42:30 | 0.152 | 2.2184 | 0.0279 | 61.38 | 0.0279 | 61.38 | 0 | 0 | 6.23e-05 | 137.21 | 6.23e-05 | 137.21 | 0 | 0 | 2023-05-14 03:28:38 | 0.0003372 | -2.5332 | -5579.7234 | 0 | 关闭
6847 | 9 | 5 | 恒流充电 | 00:11:30 | 46:43:00 | 0.152 | 2.218 | 0.0291 | 64.17 | 0.0291 | 64.17 | 0 | 0 | 6.51e-05 | 143.4 | 6.51e-05 | 143.4 | 0 | 0 | 2023-05-14 03:29:08 | 0.0003371 | -3.1665 | -6974.5778 | 0 | 关闭
6848 | 9 | 5 | 恒流充电 | 00:12:00 | 46:43:30 | 0.152 | 2.2177 | 0.0304 | 66.95 | 0.0304 | 66.95 | 0 | 0 | 6.79e-05 | 149.58 | 6.79e-05 | 149.58 | 0 | 0 | 2023-05-14 03:29:38 | 0.0003371 | -4.2219 | -9299.3963 | 0 | 关闭
6849 | 9 | 5 | 恒流充电 | 00:12:30 | 46:44:00 | 0.152 | 2.2175 | 0.0317 | 69.74 | 0.0317 | 69.74 | 0 | 0 | 7.07e-05 | 155.77 | 7.07e-05 | 155.77 | 0 | 0 | 2023-05-14 03:30:08 | 0.000337 | -6.3329 | -13949.1557 | 0 | 关闭
6850 | 9 | 5 | 恒流充电 | 00:13:00 | 46:44:30 | 0.152 | 2.2174 | 0.0329 | 72.53 | 0.0329 | 72.53 | 0 | 0 | 7.35e-05 | 161.96 | 7.35e-05 | 161.96 | 0 | 0 | 2023-05-14 03:30:38 | 0.000337 | -12.6658 | -27898.1278 | 0 | 关闭
6851 | 9 | 5 | 恒流充电 | 00:13:30 | 46:45:00 | 0.152 | 2.2175 | 0.0342 | 75.32 | 0.0342 | 75.32 | 0 | 0 | 7.63e-05 | 168.14 | 7.63e-05 | 168.14 | 0 | 0 | 2023-05-14 03:31:08 | 0.0003371 | 12.6656 | 27897.8218 | 0 | 关闭
6852 | 9 | 5 | 恒流充电 | 00:14:00 | 46:45:30 | 0.152 | 2.2175 | 0.0355 | 78.11 | 0.0355 | 78.11 | 0 | 0 | 7.91e-05 | 174.33 | 7.91e-05 | 174.33 | 0 | 0 | 2023-05-14 03:31:38 | 0.0003371 | 0 | 0 | 0 | 关闭
6853 | 9 | 5 | 恒流充电 | 00:14:30 | 46:46:00 | 0.152 | 2.2178 | 0.0367 | 80.9 | 0.0367 | 80.9 | 0 | 0 | 8.2e-05 | 180.52 | 8.2e-05 | 180.52 | 0 | 0 | 2023-05-14 03:32:08 | 0.0003371 | 4.2219 | 9299.3555 | 0 | 关闭
6854 | 9 | 5 | 恒流充电 | 00:15:00 | 46:46:30 | 0.152 | 2.218 | 0.038 | 83.69 | 0.038 | 83.69 | 0 | 0 | 8.48e-05 | 186.7 | 8.48e-05 | 186.7 | 0 | 0 | 2023-05-14 03:32:38 | 0.0003371 | 6.3329 | 13949.0333 | 0 | 关闭
6855 | 9 | 5 | 恒流充电 | 00:15:30 | 46:47:00 | 0.152 | 2.2182 | 0.0393 | 86.48 | 0.0393 | 86.48 | 0 | 0 | 8.76e-05 | 192.89 | 8.76e-05 | 192.89 | 0 | 0 | 2023-05-14 03:33:08 | 0.0003371 | 6.3329 | 13949.0333 | 0 | 关闭
6856 | 9 | 5 | 恒流充电 | 00:16:00 | 46:47:30 | 0.152 | 2.2183 | 0.0405 | 89.27 | 0.0405 | 89.27 | 0 | 0 | 9.04e-05 | 199.08 | 9.04e-05 | 199.08 | 0 | 0 | 2023-05-14 03:33:38 | 0.0003372 | 12.6657 | 27898.0054 | 0 | 关闭
6857 | 9 | 5 | 恒流充电 | 00:16:30 | 46:48:00 | 0.152 | 2.2184 | 0.0418 | 92.06 | 0.0418 | 92.06 | 0 | 0 | 9.32e-05 | 205.27 | 9.32e-05 | 205.27 | 0 | 0 | 2023-05-14 03:34:08 | 0.0003372 | 12.6657 | 27898.0666 | 0 | 关闭
6858 | 9 | 5 | 恒流充电 | 00:17:00 | 46:48:30 | 0.152 | 2.2184 | 0.0431 | 94.85 | 0.0431 | 94.85 | 0 | 0 | 9.6e-05 | 211.46 | 9.6e-05 | 211.46 | 0 | 0 | 2023-05-14 03:34:38 | 0.0003372 | 0 | 0 | 0 | 关闭
6859 | 9 | 5 | 恒流充电 | 00:17:30 | 46:49:00 | 0.152 | 2.2185 | 0.0443 | 97.64 | 0.0443 | 97.64 | 0 | 0 | 9.88e-05 | 217.65 | 9.88e-05 | 217.65 | 0 | 0 | 2023-05-14 03:35:08 | 0.0003372 | 12.6656 | 27897.8218 | 0 | 关闭
6860 | 9 | 5 | 恒流充电 | 00:18:00 | 46:49:30 | 0.152 | 2.2186 | 0.0456 | 100.43 | 0.0456 | 100.43 | 0 | 0 | 0.0001016 | 223.83 | 0.0001016 | 223.83 | 0 | 0 | 2023-05-14 03:35:38 | 0.0003372 | 12.6656 | 27897.7606 | 0 | 关闭
6861 | 9 | 5 | 恒流充电 | 00:18:30 | 46:50:00 | 0.152 | 2.2187 | 0.0469 | 103.22 | 0.0469 | 103.22 | 0 | 0 | 0.0001044 | 230.02 | 0.0001044 | 230.02 | 0 | 0 | 2023-05-14 03:36:08 | 0.0003372 | 12.6657 | 27898.1278 | 0 | 关闭
6862 | 9 | 5 | 恒流充电 | 00:19:00 | 46:50:30 | 0.152 | 2.2189 | 0.0481 | 106.01 | 0.0481 | 106.01 | 0 | 0 | 0.0001072 | 236.21 | 0.0001072 | 236.21 | 0 | 0 | 2023-05-14 03:36:38 | 0.0003373 | 6.3328 | 13948.9721 | 0 | 关闭
6863 | 9 | 5 | 恒流充电 | 00:19:30 | 46:51:00 | 0.152 | 2.219 | 0.0494 | 108.8 | 0.0494 | 108.8 | 0 | 0 | 0.0001101 | 242.4 | 0.0001101 | 242.4 | 0 | 0 | 2023-05-14 03:37:08 | 0.0003373 | 12.6657 | 27898.0666 | 0 | 关闭
6864 | 9 | 5 | 恒流充电 | 00:20:00 | 46:51:30 | 0.152 | 2.2191 | 0.0507 | 111.59 | 0.0507 | 111.59 | 0 | 0 | 0.0001129 | 248.6 | 0.0001129 | 248.6 | 0 | 0 | 2023-05-14 03:37:38 | 0.0003373 | 12.6657 | 27897.9442 | 0 | 关闭
6865 | 9 | 5 | 恒流充电 | 00:20:30 | 46:52:00 | 0.152 | 2.2194 | 0.0519 | 114.38 | 0.0519 | 114.38 | 0 | 0 | 0.0001157 | 254.79 | 0.0001157 | 254.79 | 0 | 0 | 2023-05-14 03:38:08 | 0.0003373 | 4.2219 | 9299.3147 | 0 | 关闭
6866 | 9 | 5 | 恒流充电 | 00:21:00 | 46:52:30 | 0.152 | 2.2195 | 0.0532 | 117.17 | 0.0532 | 117.17 | 0 | 0 | 0.0001185 | 260.98 | 0.0001185 | 260.98 | 0 | 0 | 2023-05-14 03:38:38 | 0.0003373 | 12.6655 | 27897.5771 | 0 | 关闭
6867 | 9 | 5 | 恒流充电 | 00:21:30 | 46:53:00 | 0.152 | 2.2198 | 0.0545 | 119.96 | 0.0545 | 119.96 | 0 | 0 | 0.0001213 | 267.17 | 0.0001213 | 267.17 | 0 | 0 | 2023-05-14 03:39:08 | 0.0003374 | 4.2219 | 9299.2332 | 0 | 关闭
6868 | 9 | 5 | 恒流充电 | 00:22:00 | 46:53:30 | 0.152 | 2.22 | 0.0557 | 122.75 | 0.0557 | 122.75 | 0 | 0 | 0.0001241 | 273.36 | 0.0001241 | 273.36 | 0 | 0 | 2023-05-14 03:39:38 | 0.0003374 | 6.3328 | 13948.9109 | 0 | 关闭
6869 | 9 | 5 | 恒流充电 | 00:22:30 | 46:54:00 | 0.152 | 2.2202 | 0.057 | 125.54 | 0.057 | 125.54 | 0 | 0 | 0.0001269 | 279.56 | 0.0001269 | 279.56 | 0 | 0 | 2023-05-14 03:40:08 | 0.0003374 | 6.3327 | 13948.7274 | 0 | 关闭
6870 | 9 | 5 | 恒流充电 | 00:23:00 | 46:54:30 | 0.152 | 2.2204 | 0.0583 | 128.33 | 0.0583 | 128.33 | 0 | 0 | 0.0001297 | 285.75 | 0.0001297 | 285.75 | 0 | 0 | 2023-05-14 03:40:38 | 0.0003375 | 6.3328 | 13948.9109 | 0 | 关闭
6871 | 9 | 5 | 恒流充电 | 00:23:30 | 46:55:00 | 0.152 | 2.2209 | 0.0595 | 131.12 | 0.0595 | 131.12 | 0 | 0 | 0.0001325 | 291.95 | 0.0001325 | 291.95 | 0 | 0 | 2023-05-14 03:41:08 | 0.0003375 | 2.5331 | 5579.5399 | 0 | 关闭
6872 | 9 | 5 | 恒流充电 | 00:24:00 | 46:55:30 | 0.152 | 2.2213 | 0.0608 | 133.91 | 0.0608 | 133.91 | 0 | 0 | 0.0001354 | 298.14 | 0.0001354 | 298.14 | 0 | 0 | 2023-05-14 03:41:38 | 0.0003376 | 3.1664 | 6974.486 | 0 | 关闭
6873 | 9 | 5 | 恒流充电 | 00:24:30 | 46:56:00 | 0.152 | 2.2216 | 0.0621 | 136.7 | 0.0621 | 136.7 | 0 | 0 | 0.0001382 | 304.34 | 0.0001382 | 304.34 | 0 | 0 | 2023-05-14 03:42:08 | 0.0003377 | 4.2218 | 9299.1924 | 0 | 关闭
6874 | 9 | 5 | 恒流充电 | 00:25:00 | 46:56:30 | 0.152 | 2.2222 | 0.0633 | 139.49 | 0.0633 | 139.49 | 0 | 0 | 0.000141 | 310.54 | 0.000141 | 310.54 | 0 | 0 | 2023-05-14 03:42:38 | 0.0003378 | 2.1109 | 4649.6166 | 0 | 关闭
6875 | 9 | 5 | 恒流充电 | 00:25:30 | 46:57:00 | 0.152 | 2.2227 | 0.0646 | 142.28 | 0.0646 | 142.28 | 0 | 0 | 0.0001438 | 316.74 | 0.0001438 | 316.74 | 0 | 0 | 2023-05-14 03:43:08 | 0.0003378 | 2.5331 | 5579.4665 | 0 | 关闭
6876 | 9 | 5 | 恒流充电 | 00:26:00 | 46:57:30 | 0.152 | 2.223 | 0.0659 | 145.07 | 0.0659 | 145.07 | 0 | 0 | 0.0001466 | 322.94 | 0.0001466 | 322.94 | 0 | 0 | 2023-05-14 03:43:38 | 0.0003379 | 4.2218 | 9299.1924 | 0 | 关闭
6877 | 9 | 5 | 恒流充电 | 00:26:30 | 46:58:00 | 0.152 | 2.2235 | 0.0671 | 147.86 | 0.0671 | 147.86 | 0 | 0 | 0.0001494 | 329.14 | 0.0001494 | 329.14 | 0 | 0 | 2023-05-14 03:44:08 | 0.0003379 | 2.5331 | 5579.5154 | 0 | 关闭
6878 | 9 | 5 | 恒流充电 | 00:27:00 | 46:58:30 | 0.152 | 2.2239 | 0.0684 | 150.65 | 0.0684 | 150.65 | 0 | 0 | 0.0001522 | 335.34 | 0.0001522 | 335.34 | 0 | 0 | 2023-05-14 03:44:38 | 0.000338 | 3.1664 | 6974.3637 | 0 | 关闭
6879 | 9 | 5 | 恒流充电 | 00:27:30 | 46:59:00 | 0.152 | 2.2242 | 0.0697 | 153.44 | 0.0697 | 153.44 | 0 | 0 | 0.0001551 | 341.55 | 0.0001551 | 341.55 | 0 | 0 | 2023-05-14 03:45:08 | 0.000338 | 4.2218 | 9299.1108 | 0 | 关闭
6880 | 9 | 5 | 恒流充电 | 00:28:00 | 46:59:30 | 0.152 | 2.2244 | 0.0709 | 156.23 | 0.0709 | 156.23 | 0 | 0 | 0.0001579 | 347.75 | 0.0001579 | 347.75 | 0 | 0 | 2023-05-14 03:45:38 | 0.0003381 | 6.3328 | 13948.7885 | 0 | 关闭
6881 | 9 | 5 | 恒流充电 | 00:28:30 | 47:00:00 | 0.152 | 2.2246 | 0.0722 | 159.02 | 0.0722 | 159.02 | 0 | 0 | 0.0001607 | 353.96 | 0.0001607 | 353.96 | 0 | 0 | 2023-05-14 03:46:08 | 0.0003381 | 6.3327 | 13948.7274 | 0 | 关闭
6882 | 9 | 5 | 恒流充电 | 00:29:00 | 47:00:30 | 0.152 | 2.2249 | 0.0735 | 161.81 | 0.0735 | 161.81 | 0 | 0 | 0.0001635 | 360.17 | 0.0001635 | 360.17 | 0 | 0 | 2023-05-14 03:46:38 | 0.0003381 | 4.2219 | 9299.2332 | 0 | 关闭
6883 | 9 | 5 | 恒流充电 | 00:29:30 | 47:01:00 | 0.152 | 2.2252 | 0.0747 | 164.6 | 0.0747 | 164.6 | 0 | 0 | 0.0001663 | 366.37 | 0.0001663 | 366.37 | 0 | 0 | 2023-05-14 03:47:08 | 0.0003382 | 4.2219 | 9299.3555 | 0 | 关闭
6884 | 9 | 5 | 恒流充电 | 00:30:00 | 47:01:30 | 0.152 | 2.2254 | 0.076 | 167.39 | 0.076 | 167.39 | 0 | 0 | 0.0001692 | 372.58 | 0.0001692 | 372.58 | 0 | 0 | 2023-05-14 03:47:38 | 0.0003382 | 6.3328 | 13948.9721 | 0 | 关闭
6885 | 9 | 5 | 恒流充电 | 00:30:30 | 47:02:00 | 0.152 | 2.2256 | 0.0773 | 170.18 | 0.0773 | 170.18 | 0 | 0 | 0.000172 | 378.79 | 0.000172 | 378.79 | 0 | 0 | 2023-05-14 03:48:08 | 0.0003382 | 6.3327 | 13948.7274 | 0 | 关闭
6886 | 9 | 5 | 恒流充电 | 00:31:00 | 47:02:30 | 0.152 | 2.2259 | 0.0785 | 172.97 | 0.0785 | 172.97 | 0 | 0 | 0.0001748 | 385 | 0.0001748 | 385 | 0 | 0 | 2023-05-14 03:48:38 | 0.0003383 | 4.2219 | 9299.3147 | 0 | 关闭
6887 | 9 | 5 | 恒流充电 | 00:31:30 | 47:03:00 | 0.152 | 2.2261 | 0.0798 | 175.76 | 0.0798 | 175.76 | 0 | 0 | 0.0001776 | 391.21 | 0.0001776 | 391.21 | 0 | 0 | 2023-05-14 03:49:08 | 0.0003384 | 6.3328 | 13948.9109 | 0 | 关闭
6888 | 9 | 5 | 恒流充电 | 00:32:00 | 47:03:30 | 0.152 | 2.2264 | 0.0811 | 178.55 | 0.0811 | 178.55 | 0 | 0 | 0.0001804 | 397.42 | 0.0001804 | 397.42 | 0 | 0 | 2023-05-14 03:49:38 | 0.0003384 | 4.2219 | 9299.2332 | 0 | 关闭
6889 | 9 | 5 | 恒流充电 | 00:32:30 | 47:04:00 | 0.152 | 2.2267 | 0.0823 | 181.34 | 0.0823 | 181.34 | 0 | 0 | 0.0001832 | 403.63 | 0.0001832 | 403.63 | 0 | 0 | 2023-05-14 03:50:08 | 0.0003385 | 4.2219 | 9299.2332 | 0 | 关闭
6890 | 9 | 5 | 恒流充电 | 00:33:00 | 47:04:30 | 0.152 | 2.227 | 0.0836 | 184.13 | 0.0836 | 184.13 | 0 | 0 | 0.0001861 | 409.85 | 0.0001861 | 409.85 | 0 | 0 | 2023-05-14 03:50:38 | 0.0003385 | 4.2219 | 9299.2332 | 0 | 关闭
6891 | 9 | 5 | 恒流充电 | 00:33:30 | 47:05:00 | 0.152 | 2.2272 | 0.0849 | 186.92 | 0.0849 | 186.92 | 0 | 0 | 0.0001889 | 416.06 | 0.0001889 | 416.06 | 0 | 0 | 2023-05-14 03:51:08 | 0.0003385 | 6.3328 | 13948.8497 | 0 | 关闭
6892 | 9 | 5 | 恒流充电 | 00:34:00 | 47:05:30 | 0.152 | 2.2276 | 0.0861 | 189.71 | 0.0861 | 189.71 | 0 | 0 | 0.0001917 | 422.27 | 0.0001917 | 422.27 | 0 | 0 | 2023-05-14 03:51:38 | 0.0003386 | 3.1664 | 6974.3943 | 0 | 关闭
6893 | 9 | 5 | 恒流充电 | 00:34:30 | 47:06:00 | 0.152 | 2.2278 | 0.0874 | 192.5 | 0.0874 | 192.5 | 0 | 0 | 0.0001945 | 428.49 | 0.0001945 | 428.49 | 0 | 0 | 2023-05-14 03:52:08 | 0.0003386 | 6.3329 | 13949.0333 | 0 | 关闭
6894 | 9 | 5 | 恒流充电 | 00:35:00 | 47:06:30 | 0.152 | 2.2282 | 0.0887 | 195.28 | 0.0887 | 195.28 | 0 | 0 | 0.0001974 | 434.7 | 0.0001974 | 434.7 | 0 | 0 | 2023-05-14 03:52:38 | 0.0003387 | 3.1664 | 6974.4249 | 0 | 关闭
6895 | 9 | 5 | 恒流充电 | 00:35:30 | 47:07:00 | 0.152 | 2.2287 | 0.0899 | 198.07 | 0.0899 | 198.07 | 0 | 0 | 0.0002002 | 440.92 | 0.0002002 | 440.92 | 0 | 0 | 2023-05-14 03:53:08 | 0.0003387 | 2.5331 | 5579.5399 | 0 | 关闭
6896 | 9 | 5 | 恒流充电 | 00:36:00 | 47:07:30 | 0.152 | 2.229 | 0.0912 | 200.86 | 0.0912 | 200.86 | 0 | 0 | 0.000203 | 447.14 | 0.000203 | 447.14 | 0 | 0 | 2023-05-14 03:53:38 | 0.0003388 | 4.2219 | 9299.4371 | 0 | 关闭
6897 | 9 | 5 | 恒流充电 | 00:36:30 | 47:08:00 | 0.152 | 2.2294 | 0.0925 | 203.65 | 0.0925 | 203.65 | 0 | 0 | 0.0002058 | 453.36 | 0.0002058 | 453.36 | 0 | 0 | 2023-05-14 03:54:08 | 0.0003388 | 3.1664 | 6974.5166 | 0 | 关闭
6898 | 9 | 5 | 恒流充电 | 00:37:00 | 47:08:30 | 0.152 | 2.2299 | 0.0937 | 206.44 | 0.0937 | 206.44 | 0 | 0 | 0.0002086 | 459.58 | 0.0002086 | 459.58 | 0 | 0 | 2023-05-14 03:54:38 | 0.0003389 | 2.5331 | 5579.5154 | 0 | 关闭
6899 | 9 | 5 | 恒流充电 | 00:37:30 | 47:09:00 | 0.152 | 2.2304 | 0.095 | 209.23 | 0.095 | 209.23 | 0 | 0 | 0.0002115 | 465.8 | 0.0002115 | 465.8 | 0 | 0 | 2023-05-14 03:55:08 | 0.000339 | 2.5331 | 5579.5399 | 0 | 关闭
6900 | 9 | 5 | 恒流充电 | 00:38:00 | 47:09:30 | 0.152 | 2.2309 | 0.0963 | 212.02 | 0.0963 | 212.02 | 0 | 0 | 0.0002143 | 472.02 | 0.0002143 | 472.02 | 0 | 0 | 2023-05-14 03:55:38 | 0.0003391 | 2.5331 | 5579.5399 | 0 | 关闭
6901 | 9 | 5 | 恒流充电 | 00:38:30 | 47:10:00 | 0.152 | 2.2313 | 0.0975 | 214.81 | 0.0975 | 214.81 | 0 | 0 | 0.0002171 | 478.25 | 0.0002171 | 478.25 | 0 | 0 | 2023-05-14 03:56:08 | 0.0003391 | 3.1664 | 6974.486 | 0 | 关闭
6902 | 9 | 5 | 恒流充电 | 00:39:00 | 47:10:30 | 0.152 | 2.2318 | 0.0988 | 217.6 | 0.0988 | 217.6 | 0 | 0 | 0.00022 | 484.47 | 0.00022 | 484.47 | 0 | 0 | 2023-05-14 03:56:38 | 0.0003392 | 2.5331 | 5579.4909 | 0 | 关闭
6903 | 9 | 5 | 恒流充电 | 00:39:30 | 47:11:00 | 0.152 | 2.2321 | 0.1001 | 220.39 | 0.1001 | 220.39 | 0 | 0 | 0.0002228 | 490.7 | 0.0002228 | 490.7 | 0 | 0 | 2023-05-14 03:57:08 | 0.0003393 | 4.2219 | 9299.3147 | 0 | 关闭
6904 | 9 | 5 | 恒流充电 | 00:40:00 | 47:11:30 | 0.152 | 2.2324 | 0.1013 | 223.18 | 0.1013 | 223.18 | 0 | 0 | 0.0002256 | 496.93 | 0.0002256 | 496.93 | 0 | 0 | 2023-05-14 03:57:38 | 0.0003393 | 4.2219 | 9299.2332 | 0 | 关闭
6905 | 9 | 5 | 恒流充电 | 00:40:30 | 47:12:00 | 0.152 | 2.2327 | 0.1026 | 225.97 | 0.1026 | 225.97 | 0 | 0 | 0.0002284 | 503.15 | 0.0002284 | 503.15 | 0 | 0 | 2023-05-14 03:58:08 | 0.0003393 | 4.2219 | 9299.2332 | 0 | 关闭
6906 | 9 | 5 | 恒流充电 | 00:41:00 | 47:12:30 | 0.152 | 2.233 | 0.1039 | 228.76 | 0.1039 | 228.76 | 0 | 0 | 0.0002313 | 509.38 | 0.0002313 | 509.38 | 0 | 0 | 2023-05-14 03:58:38 | 0.0003394 | 4.2219 | 9299.2332 | 0 | 关闭
6907 | 9 | 5 | 恒流充电 | 00:41:30 | 47:13:00 | 0.152 | 2.2333 | 0.1051 | 231.55 | 0.1051 | 231.55 | 0 | 0 | 0.0002341 | 515.61 | 0.0002341 | 515.61 | 0 | 0 | 2023-05-14 03:59:08 | 0.0003395 | 4.2219 | 9299.3963 | 0 | 关闭
6908 | 9 | 5 | 恒流充电 | 00:42:00 | 47:13:30 | 0.152 | 2.2335 | 0.1064 | 234.34 | 0.1064 | 234.34 | 0 | 0 | 0.0002369 | 521.84 | 0.0002369 | 521.84 | 0 | 0 | 2023-05-14 03:59:38 | 0.0003395 | 6.3327 | 13948.7274 | 0 | 关闭
6909 | 9 | 5 | 恒流充电 | 00:42:30 | 47:14:00 | 0.152 | 2.2338 | 0.1077 | 237.13 | 0.1077 | 237.13 | 0 | 0 | 0.0002397 | 528.08 | 0.0002397 | 528.08 | 0 | 0 | 2023-05-14 04:00:08 | 0.0003395 | 4.2219 | 9299.2332 | 0 | 关闭
6910 | 9 | 5 | 恒流充电 | 00:43:00 | 47:14:30 | 0.152 | 2.2341 | 0.1089 | 239.92 | 0.1089 | 239.92 | 0 | 0 | 0.0002426 | 534.31 | 0.0002426 | 534.31 | 0 | 0 | 2023-05-14 04:00:38 | 0.0003396 | 4.2219 | 9299.3963 | 0 | 关闭
6911 | 9 | 5 | 恒流充电 | 00:43:30 | 47:15:00 | 0.152 | 2.2344 | 0.1102 | 242.71 | 0.1102 | 242.71 | 0 | 0 | 0.0002454 | 540.54 | 0.0002454 | 540.54 | 0 | 0 | 2023-05-14 04:01:08 | 0.0003396 | 4.2218 | 9299.1516 | 0 | 关闭
6912 | 9 | 5 | 恒流充电 | 00:44:00 | 47:15:30 | 0.152 | 2.2347 | 0.1115 | 245.5 | 0.1115 | 245.5 | 0 | 0 | 0.0002482 | 546.77 | 0.0002482 | 546.77 | 0 | 0 | 2023-05-14 04:01:38 | 0.0003397 | 4.2219 | 9299.2332 | 0 | 关闭
6913 | 9 | 5 | 恒流充电 | 00:44:30 | 47:16:00 | 0.152 | 2.2349 | 0.1127 | 248.29 | 0.1127 | 248.29 | 0 | 0 | 0.0002511 | 553.01 | 0.0002511 | 553.01 | 0 | 0 | 2023-05-14 04:02:08 | 0.0003397 | 6.3327 | 13948.7274 | 0 | 关闭
6914 | 9 | 5 | 恒流充电 | 00:45:00 | 47:16:30 | 0.152 | 2.2353 | 0.114 | 251.08 | 0.114 | 251.08 | 0 | 0 | 0.0002539 | 559.24 | 0.0002539 | 559.24 | 0 | 0 | 2023-05-14 04:02:38 | 0.0003397 | 3.1664 | 6974.4249 | 0 | 关闭
6915 | 9 | 5 | 恒流充电 | 00:45:30 | 47:17:00 | 0.152 | 2.2356 | 0.1153 | 253.87 | 0.1153 | 253.87 | 0 | 0 | 0.0002567 | 565.48 | 0.0002567 | 565.48 | 0 | 0 | 2023-05-14 04:03:08 | 0.0003398 | 4.2219 | 9299.2332 | 0 | 关闭
6916 | 9 | 5 | 恒流充电 | 00:46:00 | 47:17:30 | 0.152 | 2.2359 | 0.1165 | 256.66 | 0.1165 | 256.66 | 0 | 0 | 0.0002596 | 571.72 | 0.0002596 | 571.72 | 0 | 0 | 2023-05-14 04:03:38 | 0.0003398 | 4.2218 | 9299.07 | 0 | 关闭
6917 | 9 | 5 | 恒流充电 | 00:46:30 | 47:18:00 | 0.152 | 2.2362 | 0.1178 | 259.45 | 0.1178 | 259.45 | 0 | 0 | 0.0002624 | 577.96 | 0.0002624 | 577.96 | 0 | 0 | 2023-05-14 04:04:08 | 0.0003398 | 4.2217 | 9298.9068 | 0 | 关闭
6918 | 9 | 5 | 恒流充电 | 00:47:00 | 47:18:30 | 0.152 | 2.2367 | 0.1191 | 262.24 | 0.1191 | 262.24 | 0 | 0 | 0.0002652 | 584.19 | 0.0002652 | 584.19 | 0 | 0 | 2023-05-14 04:04:38 | 0.0003399 | 2.533 | 5579.1973 | 0 | 关闭
6919 | 9 | 5 | 恒流充电 | 00:47:30 | 47:19:00 | 0.152 | 2.2371 | 0.1203 | 265.03 | 0.1203 | 265.03 | 0 | 0 | 0.0002681 | 590.43 | 0.0002681 | 590.43 | 0 | 0 | 2023-05-14 04:05:08 | 0.00034 | 3.1663 | 6974.1801 | 0 | 关闭
6920 | 9 | 5 | 恒流充电 | 00:48:00 | 47:19:30 | 0.152 | 2.2376 | 0.1216 | 267.82 | 0.1216 | 267.82 | 0 | 0 | 0.0002709 | 596.68 | 0.0002709 | 596.68 | 0 | 0 | 2023-05-14 04:05:38 | 0.0003401 | 2.533 | 5579.393 | 0 | 关闭
6921 | 9 | 5 | 恒流充电 | 00:48:30 | 47:20:00 | 0.152 | 2.238 | 0.1229 | 270.61 | 0.1229 | 270.61 | 0 | 0 | 0.0002737 | 602.92 | 0.0002737 | 602.92 | 0 | 0 | 2023-05-14 04:06:08 | 0.0003402 | 3.1663 | 6974.2413 | 0 | 关闭
6922 | 9 | 5 | 恒流充电 | 00:49:00 | 47:20:30 | 0.152 | 2.2384 | 0.1241 | 273.4 | 0.1241 | 273.4 | 0 | 0 | 0.0002766 | 609.16 | 0.0002766 | 609.16 | 0 | 0 | 2023-05-14 04:06:38 | 0.0003402 | 3.1663 | 6974.2413 | 0 | 关闭
6923 | 9 | 5 | 恒流充电 | 00:49:30 | 47:21:00 | 0.152 | 2.2388 | 0.1254 | 276.19 | 0.1254 | 276.19 | 0 | 0 | 0.0002794 | 615.41 | 0.0002794 | 615.41 | 0 | 0 | 2023-05-14 04:07:08 | 0.0003403 | 3.1663 | 6974.2413 | 0 | 关闭
6924 | 9 | 5 | 恒流充电 | 00:50:00 | 47:21:30 | 0.152 | 2.2391 | 0.1267 | 278.98 | 0.1267 | 278.98 | 0 | 0 | 0.0002822 | 621.65 | 0.0002822 | 621.65 | 0 | 0 | 2023-05-14 04:07:38 | 0.0003403 | 4.2217 | 9298.8253 | 0 | 关闭
6925 | 9 | 5 | 恒流充电 | 00:50:30 | 47:22:00 | 0.152 | 2.2395 | 0.1279 | 281.77 | 0.1279 | 281.77 | 0 | 0 | 0.0002851 | 627.9 | 0.0002851 | 627.9 | 0 | 0 | 2023-05-14 04:08:08 | 0.0003404 | 3.1663 | 6974.2413 | 0 | 关闭
6926 | 9 | 5 | 恒流充电 | 00:51:00 | 47:22:30 | 0.152 | 2.2398 | 0.1292 | 284.56 | 0.1292 | 284.56 | 0 | 0 | 0.0002879 | 634.15 | 0.0002879 | 634.15 | 0 | 0 | 2023-05-14 04:08:38 | 0.0003404 | 4.2218 | 9299.1516 | 0 | 关闭
6927 | 9 | 5 | 恒流充电 | 00:51:30 | 47:23:00 | 0.152 | 2.2401 | 0.1305 | 287.35 | 0.1305 | 287.35 | 0 | 0 | 0.0002907 | 640.4 | 0.0002907 | 640.4 | 0 | 0 | 2023-05-14 04:09:08 | 0.0003405 | 4.2217 | 9298.9884 | 0 | 关闭
6928 | 9 | 5 | 恒流充电 | 00:52:00 | 47:23:30 | 0.152 | 2.2404 | 0.1317 | 290.14 | 0.1317 | 290.14 | 0 | 0 | 0.0002936 | 646.65 | 0.0002936 | 646.65 | 0 | 0 | 2023-05-14 04:09:38 | 0.0003405 | 4.2217 | 9298.9884 | 0 | 关闭
6929 | 9 | 5 | 恒流充电 | 00:52:30 | 47:24:00 | 0.152 | 2.2408 | 0.133 | 292.93 | 0.133 | 292.93 | 0 | 0 | 0.0002964 | 652.9 | 0.0002964 | 652.9 | 0 | 0 | 2023-05-14 04:10:08 | 0.0003406 | 3.1663 | 6974.2413 | 0 | 关闭
6930 | 9 | 5 | 恒流充电 | 00:53:00 | 47:24:30 | 0.152 | 2.2411 | 0.1343 | 295.72 | 0.1343 | 295.72 | 0 | 0 | 0.0002993 | 659.15 | 0.0002993 | 659.15 | 0 | 0 | 2023-05-14 04:10:38 | 0.0003406 | 4.2218 | 9299.07 | 0 | 关闭
6931 | 9 | 5 | 恒流充电 | 00:53:30 | 47:25:00 | 0.152 | 2.2414 | 0.1355 | 298.51 | 0.1355 | 298.51 | 0 | 0 | 0.0003021 | 665.4 | 0.0003021 | 665.4 | 0 | 0 | 2023-05-14 04:11:08 | 0.0003407 | 4.2217 | 9298.9884 | 0 | 关闭
6932 | 9 | 5 | 恒流充电 | 00:54:00 | 47:25:30 | 0.152 | 2.2417 | 0.1368 | 301.29 | 0.1368 | 301.29 | 0 | 0 | 0.0003049 | 671.66 | 0.0003049 | 671.66 | 0 | 0 | 2023-05-14 04:11:38 | 0.0003407 | 4.2217 | 9298.9884 | 0 | 关闭
6933 | 9 | 5 | 恒流充电 | 00:54:30 | 47:26:00 | 0.152 | 2.2421 | 0.1381 | 304.08 | 0.1381 | 304.08 | 0 | 0 | 0.0003078 | 677.91 | 0.0003078 | 677.91 | 0 | 0 | 2023-05-14 04:12:08 | 0.0003408 | 3.1663 | 6974.3025 | 0 | 关闭
6934 | 9 | 5 | 恒流充电 | 00:55:00 | 47:26:30 | 0.152 | 2.2425 | 0.1393 | 306.87 | 0.1393 | 306.87 | 0 | 0 | 0.0003106 | 684.16 | 0.0003106 | 684.16 | 0 | 0 | 2023-05-14 04:12:38 | 0.0003409 | 3.1663 | 6974.2413 | 0 | 关闭
6935 | 9 | 5 | 恒流充电 | 00:55:30 | 47:27:00 | 0.152 | 2.2429 | 0.1406 | 309.66 | 0.1406 | 309.66 | 0 | 0 | 0.0003135 | 690.42 | 0.0003135 | 690.42 | 0 | 0 | 2023-05-14 04:13:08 | 0.0003409 | 3.1663 | 6974.1801 | 0 | 关闭
6936 | 9 | 5 | 恒流充电 | 00:56:00 | 47:27:30 | 0.152 | 2.2433 | 0.1419 | 312.45 | 0.1419 | 312.45 | 0 | 0 | 0.0003163 | 696.68 | 0.0003163 | 696.68 | 0 | 0 | 2023-05-14 04:13:38 | 0.0003409 | 3.1663 | 6974.3025 | 0 | 关闭
6937 | 9 | 5 | 恒流充电 | 00:56:30 | 47:28:00 | 0.152 | 2.2438 | 0.1431 | 315.24 | 0.1431 | 315.24 | 0 | 0 | 0.0003191 | 702.94 | 0.0003191 | 702.94 | 0 | 0 | 2023-05-14 04:14:08 | 0.000341 | 2.5331 | 5579.442 | 0 | 关闭
6938 | 9 | 5 | 恒流充电 | 00:57:00 | 47:28:30 | 0.152 | 2.2442 | 0.1444 | 318.03 | 0.1444 | 318.03 | 0 | 0 | 0.000322 | 709.2 | 0.000322 | 709.2 | 0 | 0 | 2023-05-14 04:14:38 | 0.0003411 | 3.1663 | 6974.3025 | 0 | 关闭
6939 | 9 | 5 | 恒流充电 | 00:57:30 | 47:29:00 | 0.152 | 2.2447 | 0.1457 | 320.82 | 0.1457 | 320.82 | 0 | 0 | 0.0003248 | 715.46 | 0.0003248 | 715.46 | 0 | 0 | 2023-05-14 04:15:08 | 0.0003411 | 2.533 | 5579.1973 | 0 | 关闭
6940 | 9 | 5 | 恒流充电 | 00:58:00 | 47:29:30 | 0.152 | 2.2452 | 0.1469 | 323.61 | 0.1469 | 323.61 | 0 | 0 | 0.0003277 | 721.72 | 0.0003277 | 721.72 | 0 | 0 | 2023-05-14 04:15:38 | 0.0003412 | 2.533 | 5579.3441 | 0 | 关闭
6941 | 9 | 5 | 恒流充电 | 00:58:30 | 47:30:00 | 0.152 | 2.2457 | 0.1482 | 326.4 | 0.1482 | 326.4 | 0 | 0 | 0.0003305 | 727.99 | 0.0003305 | 727.99 | 0 | 0 | 2023-05-14 04:16:08 | 0.0003413 | 2.533 | 5579.2952 | 0 | 关闭
6942 | 9 | 5 | 恒流充电 | 00:59:00 | 47:30:30 | 0.152 | 2.2461 | 0.1495 | 329.19 | 0.1495 | 329.19 | 0 | 0 | 0.0003333 | 734.25 | 0.0003333 | 734.25 | 0 | 0 | 2023-05-14 04:16:38 | 0.0003413 | 3.1663 | 6974.1801 | 0 | 关闭
6943 | 9 | 5 | 恒流充电 | 00:59:30 | 47:31:00 | 0.152 | 2.2465 | 0.1507 | 331.98 | 0.1507 | 331.98 | 0 | 0 | 0.0003362 | 740.52 | 0.0003362 | 740.52 | 0 | 0 | 2023-05-14 04:17:08 | 0.0003414 | 3.1663 | 6974.1189 | 0 | 关闭
6944 | 9 | 5 | 恒流充电 | 01:00:00 | 47:31:30 | 0.152 | 2.247 | 0.152 | 334.77 | 0.152 | 334.77 | 0 | 0 | 0.000339 | 746.79 | 0.000339 | 746.79 | 0 | 0 | 2023-05-14 04:17:38 | 0.0003415 | 2.533 | 5579.2462 | 0 | 关闭
6945 | 9 | 5 | 恒流充电 | 01:00:30 | 47:32:00 | 0.152 | 2.2474 | 0.1533 | 337.56 | 0.1533 | 337.56 | 0 | 0 | 0.0003419 | 753.05 | 0.0003419 | 753.05 | 0 | 0 | 2023-05-14 04:18:08 | 0.0003415 | 3.1662 | 6974.0578 | 0 | 关闭
6946 | 9 | 5 | 恒流充电 | 01:01:00 | 47:32:30 | 0.152 | 2.2477 | 0.1545 | 340.35 | 0.1545 | 340.35 | 0 | 0 | 0.0003447 | 759.32 | 0.0003447 | 759.32 | 0 | 0 | 2023-05-14 04:18:38 | 0.0003416 | 4.2216 | 9298.7437 | 0 | 关闭
6947 | 9 | 5 | 恒流充电 | 01:01:30 | 47:33:00 | 0.152 | 2.2481 | 0.1558 | 343.14 | 0.1558 | 343.14 | 0 | 0 | 0.0003476 | 765.6 | 0.0003476 | 765.6 | 0 | 0 | 2023-05-14 04:19:08 | 0.0003417 | 3.1663 | 6974.3025 | 0 | 关闭
6948 | 9 | 5 | 恒流充电 | 01:02:00 | 47:33:30 | 0.152 | 2.2485 | 0.1571 | 345.93 | 0.1571 | 345.93 | 0 | 0 | 0.0003504 | 771.87 | 0.0003504 | 771.87 | 0 | 0 | 2023-05-14 04:19:38 | 0.0003417 | 3.1663 | 6974.1189 | 0 | 关闭
6949 | 9 | 5 | 恒流充电 | 01:02:30 | 47:34:00 | 0.152 | 2.2489 | 0.1583 | 348.72 | 0.1583 | 348.72 | 0 | 0 | 0.0003533 | 778.14 | 0.0003533 | 778.14 | 0 | 0 | 2023-05-14 04:20:08 | 0.0003418 | 3.1663 | 6974.1801 | 0 | 关闭
6950 | 9 | 5 | 恒流充电 | 01:03:00 | 47:34:30 | 0.152 | 2.2493 | 0.1596 | 351.51 | 0.1596 | 351.51 | 0 | 0 | 0.0003561 | 784.41 | 0.0003561 | 784.41 | 0 | 0 | 2023-05-14 04:20:38 | 0.0003418 | 3.1663 | 6974.1189 | 0 | 关闭
6951 | 9 | 5 | 恒流充电 | 01:03:30 | 47:35:00 | 0.152 | 2.2496 | 0.1609 | 354.3 | 0.1609 | 354.3 | 0 | 0 | 0.000359 | 790.69 | 0.000359 | 790.69 | 0 | 0 | 2023-05-14 04:21:08 | 0.0003419 | 4.2217 | 9298.9068 | 0 | 关闭
6952 | 9 | 5 | 恒流充电 | 01:04:00 | 47:35:30 | 0.152 | 2.2501 | 0.1621 | 357.09 | 0.1621 | 357.09 | 0 | 0 | 0.0003618 | 796.97 | 0.0003618 | 796.97 | 0 | 0 | 2023-05-14 04:21:38 | 0.000342 | 2.533 | 5579.3441 | 0 | 关闭
6953 | 9 | 5 | 恒流充电 | 01:04:30 | 47:36:00 | 0.152 | 2.2505 | 0.1634 | 359.88 | 0.1634 | 359.88 | 0 | 0 | 0.0003647 | 803.24 | 0.0003647 | 803.24 | 0 | 0 | 2023-05-14 04:22:08 | 0.000342 | 3.1663 | 6974.1189 | 0 | 关闭
6954 | 9 | 5 | 恒流充电 | 01:05:00 | 47:36:30 | 0.152 | 2.2509 | 0.1647 | 362.67 | 0.1647 | 362.67 | 0 | 0 | 0.0003675 | 809.52 | 0.0003675 | 809.52 | 0 | 0 | 2023-05-14 04:22:38 | 0.0003421 | 3.1663 | 6974.2413 | 0 | 关闭
6955 | 9 | 5 | 恒流充电 | 01:05:30 | 47:37:00 | 0.152 | 2.2513 | 0.1659 | 365.46 | 0.1659 | 365.46 | 0 | 0 | 0.0003704 | 815.8 | 0.0003704 | 815.8 | 0 | 0 | 2023-05-14 04:23:08 | 0.0003422 | 3.1663 | 6974.1189 | 0 | 关闭
6956 | 9 | 5 | 恒流充电 | 01:06:00 | 47:37:30 | 0.152 | 2.2517 | 0.1672 | 368.25 | 0.1672 | 368.25 | 0 | 0 | 0.0003732 | 822.08 | 0.0003732 | 822.08 | 0 | 0 | 2023-05-14 04:23:38 | 0.0003422 | 3.1663 | 6974.1801 | 0 | 关闭
6957 | 9 | 5 | 恒流充电 | 01:06:30 | 47:38:00 | 0.152 | 2.2521 | 0.1685 | 371.04 | 0.1685 | 371.04 | 0 | 0 | 0.0003761 | 828.37 | 0.0003761 | 828.37 | 0 | 0 | 2023-05-14 04:24:08 | 0.0003423 | 3.1663 | 6974.2413 | 0 | 关闭
6958 | 9 | 5 | 恒流充电 | 01:07:00 | 47:38:30 | 0.152 | 2.2525 | 0.1697 | 373.83 | 0.1697 | 373.83 | 0 | 0 | 0.0003789 | 834.65 | 0.0003789 | 834.65 | 0 | 0 | 2023-05-14 04:24:38 | 0.0003423 | 3.1662 | 6974.0578 | 0 | 关闭
6959 | 9 | 5 | 恒流充电 | 01:07:30 | 47:39:00 | 0.152 | 2.2529 | 0.171 | 376.62 | 0.171 | 376.62 | 0 | 0 | 0.0003818 | 840.93 | 0.0003818 | 840.93 | 0 | 0 | 2023-05-14 04:25:08 | 0.0003424 | 3.1663 | 6974.3025 | 0 | 关闭
6960 | 9 | 5 | 恒流充电 | 01:08:00 | 47:39:30 | 0.152 | 2.2534 | 0.1723 | 379.41 | 0.1723 | 379.41 | 0 | 0 | 0.0003846 | 847.22 | 0.0003846 | 847.22 | 0 | 0 | 2023-05-14 04:25:38 | 0.0003425 | 2.5331 | 5579.442 | 0 | 关闭
6961 | 9 | 5 | 恒流充电 | 01:08:30 | 47:40:00 | 0.152 | 2.2539 | 0.1735 | 382.2 | 0.1735 | 382.2 | 0 | 0 | 0.0003875 | 853.51 | 0.0003875 | 853.51 | 0 | 0 | 2023-05-14 04:26:08 | 0.0003426 | 2.533 | 5579.1973 | 0 | 关闭
6962 | 9 | 5 | 恒流充电 | 01:09:00 | 47:40:30 | 0.152 | 2.2544 | 0.1748 | 384.98 | 0.1748 | 384.98 | 0 | 0 | 0.0003903 | 859.79 | 0.0003903 | 859.79 | 0 | 0 | 2023-05-14 04:26:38 | 0.0003426 | 2.533 | 5579.2462 | 0 | 关闭
6963 | 9 | 5 | 恒流充电 | 01:09:30 | 47:41:00 | 0.152 | 2.2549 | 0.176 | 387.77 | 0.176 | 387.77 | 0 | 0 | 0.0003932 | 866.08 | 0.0003932 | 866.08 | 0 | 0 | 2023-05-14 04:27:08 | 0.0003427 | 2.533 | 5579.393 | 0 | 关闭
6964 | 9 | 5 | 恒流充电 | 01:10:00 | 47:41:30 | 0.152 | 2.2555 | 0.1773 | 390.56 | 0.1773 | 390.56 | 0 | 0 | 0.0003961 | 872.37 | 0.0003961 | 872.37 | 0 | 0 | 2023-05-14 04:27:38 | 0.0003428 | 2.1108 | 4649.3718 | 0 | 关闭
6965 | 9 | 5 | 恒流充电 | 01:10:30 | 47:42:00 | 0.152 | 2.2562 | 0.1786 | 393.35 | 0.1786 | 393.35 | 0 | 0 | 0.0003989 | 878.67 | 0.0003989 | 878.67 | 0 | 0 | 2023-05-14 04:28:08 | 0.0003429 | 1.8093 | 3985.2108 | 0 | 关闭
6966 | 9 | 5 | 恒流充电 | 01:11:00 | 47:42:30 | 0.152 | 2.2569 | 0.1798 | 396.14 | 0.1798 | 396.14 | 0 | 0 | 0.0004018 | 884.96 | 0.0004018 | 884.96 | 0 | 0 | 2023-05-14 04:28:38 | 0.000343 | 1.8093 | 3985.2458 | 0 | 关闭
6967 | 9 | 5 | 恒流充电 | 01:11:30 | 47:43:00 | 0.152 | 2.2575 | 0.1811 | 398.93 | 0.1811 | 398.93 | 0 | 0 | 0.0004046 | 891.26 | 0.0004046 | 891.26 | 0 | 0 | 2023-05-14 04:29:08 | 0.0003431 | 2.1108 | 4649.4126 | 0 | 关闭
6968 | 9 | 5 | 恒流充电 | 01:12:00 | 47:43:30 | 0.152 | 2.258 | 0.1824 | 401.72 | 0.1824 | 401.72 | 0 | 0 | 0.0004075 | 897.56 | 0.0004075 | 897.56 | 0 | 0 | 2023-05-14 04:29:38 | 0.0003431 | 2.533 | 5579.2952 | 0 | 关闭
6969 | 9 | 5 | 恒流充电 | 01:12:30 | 47:44:00 | 0.152 | 2.2584 | 0.1836 | 404.51 | 0.1836 | 404.51 | 0 | 0 | 0.0004104 | 903.86 | 0.0004104 | 903.86 | 0 | 0 | 2023-05-14 04:30:08 | 0.0003432 | 3.1663 | 6974.1801 | 0 | 关闭
6970 | 9 | 5 | 恒流充电 | 01:13:00 | 47:44:30 | 0.152 | 2.259 | 0.1849 | 407.3 | 0.1849 | 407.3 | 0 | 0 | 0.0004132 | 910.16 | 0.0004132 | 910.16 | 0 | 0 | 2023-05-14 04:30:38 | 0.0003433 | 2.1109 | 4649.4534 | 0 | 关闭
6971 | 9 | 5 | 恒流充电 | 01:13:30 | 47:45:00 | 0.152 | 2.2594 | 0.1862 | 410.09 | 0.1862 | 410.09 | 0 | 0 | 0.0004161 | 916.46 | 0.0004161 | 916.46 | 0 | 0 | 2023-05-14 04:31:08 | 0.0003434 | 3.1663 | 6974.1801 | 0 | 关闭
6972 | 9 | 5 | 恒流充电 | 01:14:00 | 47:45:30 | 0.152 | 2.26 | 0.1874 | 412.88 | 0.1874 | 412.88 | 0 | 0 | 0.0004189 | 922.76 | 0.0004189 | 922.76 | 0 | 0 | 2023-05-14 04:31:38 | 0.0003435 | 2.1109 | 4649.4534 | 0 | 关闭
6973 | 9 | 5 | 恒流充电 | 01:14:30 | 47:46:00 | 0.152 | 2.2604 | 0.1887 | 415.67 | 0.1887 | 415.67 | 0 | 0 | 0.0004218 | 929.07 | 0.0004218 | 929.07 | 0 | 0 | 2023-05-14 04:32:08 | 0.0003436 | 3.1663 | 6974.1801 | 0 | 关闭
6974 | 9 | 5 | 恒流充电 | 01:15:00 | 47:46:30 | 0.152 | 2.2608 | 0.19 | 418.46 | 0.19 | 418.46 | 0 | 0 | 0.0004247 | 935.38 | 0.0004247 | 935.38 | 0 | 0 | 2023-05-14 04:32:38 | 0.0003436 | 3.1663 | 6974.1801 | 0 | 关闭
6975 | 9 | 5 | 恒流充电 | 01:15:30 | 47:47:00 | 0.152 | 2.2614 | 0.1912 | 421.25 | 0.1912 | 421.25 | 0 | 0 | 0.0004275 | 941.68 | 0.0004275 | 941.68 | 0 | 0 | 2023-05-14 04:33:08 | 0.0003437 | 2.1109 | 4649.4534 | 0 | 关闭
6976 | 9 | 5 | 恒流充电 | 01:16:00 | 47:47:30 | 0.152 | 2.2619 | 0.1925 | 424.04 | 0.1925 | 424.04 | 0 | 0 | 0.0004304 | 947.99 | 0.0004304 | 947.99 | 0 | 0 | 2023-05-14 04:33:38 | 0.0003438 | 2.533 | 5579.2462 | 0 | 关闭
6977 | 9 | 5 | 恒流充电 | 01:16:30 | 47:48:00 | 0.152 | 2.2625 | 0.1938 | 426.83 | 0.1938 | 426.83 | 0 | 0 | 0.0004333 | 954.3 | 0.0004333 | 954.3 | 0 | 0 | 2023-05-14 04:34:08 | 0.0003439 | 2.1108 | 4649.3718 | 0 | 关闭
6978 | 9 | 5 | 恒流充电 | 01:17:00 | 47:48:30 | 0.152 | 2.263 | 0.195 | 429.62 | 0.195 | 429.62 | 0 | 0 | 0.0004361 | 960.62 | 0.0004361 | 960.62 | 0 | 0 | 2023-05-14 04:34:38 | 0.0003439 | 2.5331 | 5579.442 | 0 | 关闭
6979 | 9 | 5 | 恒流充电 | 01:17:30 | 47:49:00 | 0.152 | 2.2635 | 0.1963 | 432.41 | 0.1963 | 432.41 | 0 | 0 | 0.000439 | 966.93 | 0.000439 | 966.93 | 0 | 0 | 2023-05-14 04:35:08 | 0.000344 | 2.533 | 5579.3441 | 0 | 关闭
6980 | 9 | 5 | 恒流充电 | 01:18:00 | 47:49:30 | 0.152 | 2.2641 | 0.1976 | 435.2 | 0.1976 | 435.2 | 0 | 0 | 0.0004419 | 973.24 | 0.0004419 | 973.24 | 0 | 0 | 2023-05-14 04:35:38 | 0.0003441 | 2.1108 | 4649.3718 | 0 | 关闭
6981 | 9 | 5 | 恒流充电 | 01:18:30 | 47:50:00 | 0.152 | 2.2646 | 0.1988 | 437.99 | 0.1988 | 437.99 | 0 | 0 | 0.0004447 | 979.56 | 0.0004447 | 979.56 | 0 | 0 | 2023-05-14 04:36:08 | 0.0003442 | 2.5331 | 5579.442 | 0 | 关闭
6982 | 9 | 5 | 恒流充电 | 01:19:00 | 47:50:30 | 0.152 | 2.2653 | 0.2001 | 440.78 | 0.2001 | 440.78 | 0 | 0 | 0.0004476 | 985.88 | 0.0004476 | 985.88 | 0 | 0 | 2023-05-14 04:36:38 | 0.0003443 | 1.8094 | 3985.5255 | 0 | 关闭
6983 | 9 | 5 | 恒流充电 | 01:19:30 | 47:51:00 | 0.152 | 2.2659 | 0.2014 | 443.57 | 0.2014 | 443.57 | 0 | 0 | 0.0004505 | 992.2 | 0.0004505 | 992.2 | 0 | 0 | 2023-05-14 04:37:08 | 0.0003444 | 2.111 | 4649.6982 | 0 | 关闭
6984 | 9 | 5 | 恒流充电 | 01:20:00 | 47:51:30 | 0.152 | 2.2665 | 0.2026 | 446.36 | 0.2026 | 446.36 | 0 | 0 | 0.0004533 | 998.52 | 0.0004533 | 998.52 | 0 | 0 | 2023-05-14 04:37:38 | 0.0003444 | 2.1109 | 4649.535 | 0 | 关闭
6985 | 9 | 5 | 恒流充电 | 01:20:30 | 47:52:00 | 0.152 | 2.2672 | 0.2039 | 449.15 | 0.2039 | 449.15 | 0 | 0 | 0.0004562 | 1004.85 | 0.0004562 | 1004.85 | 0 | 0 | 2023-05-14 04:38:08 | 0.0003446 | 1.8093 | 3985.2458 | 0 | 关闭
6986 | 9 | 5 | 恒流充电 | 01:21:00 | 47:52:30 | 0.152 | 2.268 | 0.2052 | 451.94 | 0.2052 | 451.94 | 0 | 0 | 0.0004591 | 1011.17 | 0.0004591 | 1011.17 | 0 | 0 | 2023-05-14 04:38:38 | 0.0003447 | 1.5832 | 3487.1512 | 0 | 关闭
6987 | 9 | 5 | 恒流充电 | 01:21:30 | 47:53:00 | 0.152 | 2.2688 | 0.2064 | 454.73 | 0.2064 | 454.73 | 0 | 0 | 0.0004619 | 1017.5 | 0.0004619 | 1017.5 | 0 | 0 | 2023-05-14 04:39:08 | 0.0003448 | 1.5831 | 3487.0901 | 0 | 关闭
6988 | 9 | 5 | 恒流充电 | 01:22:00 | 47:53:30 | 0.152 | 2.2696 | 0.2077 | 457.52 | 0.2077 | 457.52 | 0 | 0 | 0.0004648 | 1023.83 | 0.0004648 | 1023.83 | 0 | 0 | 2023-05-14 04:39:38 | 0.0003449 | 1.5831 | 3487.0289 | 0 | 关闭
6989 | 9 | 5 | 恒流充电 | 01:22:30 | 47:54:00 | 0.152 | 2.2703 | 0.209 | 460.31 | 0.209 | 460.31 | 0 | 0 | 0.0004677 | 1030.16 | 0.0004677 | 1030.16 | 0 | 0 | 2023-05-14 04:40:08 | 0.000345 | 1.8093 | 3985.2458 | 0 | 关闭
6990 | 9 | 5 | 恒流充电 | 01:23:00 | 47:54:30 | 0.152 | 2.2711 | 0.2102 | 463.1 | 0.2102 | 463.1 | 0 | 0 | 0.0004706 | 1036.5 | 0.0004706 | 1036.5 | 0 | 0 | 2023-05-14 04:40:38 | 0.0003452 | 1.5831 | 3487.0289 | 0 | 关闭
6991 | 9 | 5 | 恒流充电 | 01:23:30 | 47:55:00 | 0.152 | 2.2717 | 0.2115 | 465.89 | 0.2115 | 465.89 | 0 | 0 | 0.0004734 | 1042.83 | 0.0004734 | 1042.83 | 0 | 0 | 2023-05-14 04:41:08 | 0.0003453 | 2.1109 | 4649.4534 | 0 | 关闭
6992 | 9 | 5 | 恒流充电 | 01:24:00 | 47:55:30 | 0.152 | 2.2723 | 0.2128 | 468.68 | 0.2128 | 468.68 | 0 | 0 | 0.0004763 | 1049.17 | 0.0004763 | 1049.17 | 0 | 0 | 2023-05-14 04:41:38 | 0.0003453 | 2.1108 | 4649.3718 | 0 | 关闭
6993 | 9 | 5 | 恒流充电 | 01:24:30 | 47:56:00 | 0.152 | 2.273 | 0.214 | 471.46 | 0.214 | 471.46 | 0 | 0 | 0.0004792 | 1055.51 | 0.0004792 | 1055.51 | 0 | 0 | 2023-05-14 04:42:08 | 0.0003455 | 1.8093 | 3985.2458 | 0 | 关闭
6994 | 9 | 5 | 恒流充电 | 01:25:00 | 47:56:30 | 0.152 | 2.2737 | 0.2153 | 474.25 | 0.2153 | 474.25 | 0 | 0 | 0.0004821 | 1061.85 | 0.0004821 | 1061.85 | 0 | 0 | 2023-05-14 04:42:38 | 0.0003456 | 1.8093 | 3985.3157 | 0 | 关闭
6995 | 9 | 5 | 恒流充电 | 01:25:30 | 47:57:00 | 0.152 | 2.2744 | 0.2166 | 477.04 | 0.2166 | 477.04 | 0 | 0 | 0.000485 | 1068.2 | 0.000485 | 1068.2 | 0 | 0 | 2023-05-14 04:43:08 | 0.0003457 | 1.8093 | 3985.2458 | 0 | 关闭
6996 | 9 | 5 | 恒流充电 | 01:26:00 | 47:57:30 | 0.152 | 2.275 | 0.2178 | 479.83 | 0.2178 | 479.83 | 0 | 0 | 0.0004878 | 1074.54 | 0.0004878 | 1074.54 | 0 | 0 | 2023-05-14 04:43:38 | 0.0003458 | 2.1108 | 4649.3718 | 0 | 关闭
6997 | 9 | 5 | 恒流充电 | 01:26:30 | 47:58:00 | 0.152 | 2.2758 | 0.2191 | 482.62 | 0.2191 | 482.62 | 0 | 0 | 0.0004907 | 1080.89 | 0.0004907 | 1080.89 | 0 | 0 | 2023-05-14 04:44:08 | 0.0003459 | 1.5831 | 3487.0289 | 0 | 关闭
6998 | 9 | 5 | 恒流充电 | 01:27:00 | 47:58:30 | 0.152 | 2.2765 | 0.2204 | 485.41 | 0.2204 | 485.41 | 0 | 0 | 0.0004936 | 1087.24 | 0.0004936 | 1087.24 | 0 | 0 | 2023-05-14 04:44:38 | 0.000346 | 1.8093 | 3985.3157 | 0 | 关闭
6999 | 9 | 5 | 恒流充电 | 01:27:30 | 47:59:00 | 0.152 | 2.2772 | 0.2216 | 488.2 | 0.2216 | 488.2 | 0 | 0 | 0.0004965 | 1093.59 | 0.0004965 | 1093.59 | 0 | 0 | 2023-05-14 04:45:08 | 0.0003461 | 1.8093 | 3985.3157 | 0 | 关闭
7000 | 9 | 5 | 恒流充电 | 01:28:00 | 47:59:30 | 0.152 | 2.278 | 0.2229 | 490.99 | 0.2229 | 490.99 | 0 | 0 | 0.0004994 | 1099.95 | 0.0004994 | 1099.95 | 0 | 0 | 2023-05-14 04:45:38 | 0.0003462 | 1.5831 | 3487.0901 | 0 | 关闭
7001 | 9 | 5 | 恒流充电 | 01:28:30 | 48:00:00 | 0.152 | 2.2786 | 0.2242 | 493.78 | 0.2242 | 493.78 | 0 | 0 | 0.0005023 | 1106.3 | 0.0005023 | 1106.3 | 0 | 0 | 2023-05-14 04:46:08 | 0.0003463 | 2.1109 | 4649.4534 | 0 | 关闭
7002 | 9 | 5 | 恒流充电 | 01:29:00 | 48:00:30 | 0.152 | 2.2794 | 0.2254 | 496.57 | 0.2254 | 496.57 | 0 | 0 | 0.0005051 | 1112.66 | 0.0005051 | 1112.66 | 0 | 0 | 2023-05-14 04:46:38 | 0.0003464 | 1.5831 | 3487.0901 | 0 | 关闭
7003 | 9 | 5 | 恒流充电 | 01:29:30 | 48:01:00 | 0.152 | 2.2802 | 0.2267 | 499.36 | 0.2267 | 499.36 | 0 | 0 | 0.000508 | 1119.02 | 0.000508 | 1119.02 | 0 | 0 | 2023-05-14 04:47:08 | 0.0003465 | 1.5831 | 3487.0901 | 0 | 关闭
7004 | 9 | 5 | 恒流充电 | 01:30:00 | 48:01:30 | 0.152 | 2.281 | 0.228 | 502.15 | 0.228 | 502.15 | 0 | 0 | 0.0005109 | 1125.38 | 0.0005109 | 1125.38 | 0 | 0 | 2023-05-14 04:47:38 | 0.0003467 | 1.5831 | 3487.0901 | 0 | 关闭
7005 | 9 | 5 | 恒流充电 | 01:30:30 | 48:02:00 | 0.152 | 2.2819 | 0.2292 | 504.94 | 0.2292 | 504.94 | 0 | 0 | 0.0005138 | 1131.75 | 0.0005138 | 1131.75 | 0 | 0 | 2023-05-14 04:48:08 | 0.0003468 | 1.4072 | 3099.6356 | 0 | 关闭
7006 | 9 | 5 | 恒流充电 | 01:31:00 | 48:02:30 | 0.152 | 2.2828 | 0.2305 | 507.73 | 0.2305 | 507.73 | 0 | 0 | 0.0005167 | 1138.11 | 0.0005167 | 1138.11 | 0 | 0 | 2023-05-14 04:48:38 | 0.0003469 | 1.4073 | 3099.69 | 0 | 关闭
7007 | 9 | 5 | 恒流充电 | 01:31:30 | 48:03:00 | 0.152 | 2.2838 | 0.2318 | 510.52 | 0.2318 | 510.52 | 0 | 0 | 0.0005196 | 1144.48 | 0.0005196 | 1144.48 | 0 | 0 | 2023-05-14 04:49:08 | 0.0003471 | 1.2665 | 2789.6721 | 0 | 关闭
7008 | 9 | 5 | 恒流充电 | 01:32:00 | 48:03:30 | 0.152 | 2.2848 | 0.233 | 513.31 | 0.233 | 513.31 | 0 | 0 | 0.0005225 | 1150.86 | 0.0005225 | 1150.86 | 0 | 0 | 2023-05-14 04:49:38 | 0.0003473 | 1.2665 | 2789.6231 | 0 | 关闭
7009 | 9 | 5 | 恒流充电 | 01:32:30 | 48:04:00 | 0.152 | 2.2859 | 0.2343 | 516.1 | 0.2343 | 516.1 | 0 | 0 | 0.0005254 | 1157.23 | 0.0005254 | 1157.23 | 0 | 0 | 2023-05-14 04:50:08 | 0.0003475 | 1.1514 | 2536.0655 | 0 | 关闭
7010 | 9 | 5 | 恒流充电 | 01:33:00 | 48:04:30 | 0.152 | 2.2868 | 0.2356 | 518.89 | 0.2356 | 518.89 | 0 | 0 | 0.0005283 | 1163.61 | 0.0005283 | 1163.61 | 0 | 0 | 2023-05-14 04:50:38 | 0.0003475 | 1.4072 | 3099.6356 | 0 | 关闭
7011 | 9 | 5 | 恒流充电 | 01:33:30 | 48:05:00 | 0.152 | 2.2878 | 0.2368 | 521.68 | 0.2368 | 521.68 | 0 | 0 | 0.0005312 | 1169.99 | 0.0005312 | 1169.99 | 0 | 0 | 2023-05-14 04:51:08 | 0.0003477 | 1.2665 | 2789.721 | 0 | 关闭
7012 | 9 | 5 | 恒流充电 | 01:34:00 | 48:05:30 | 0.152 | 2.2887 | 0.2381 | 524.47 | 0.2381 | 524.47 | 0 | 0 | 0.0005341 | 1176.37 | 0.0005341 | 1176.37 | 0 | 0 | 2023-05-14 04:51:38 | 0.0003479 | 1.4072 | 3099.6356 | 0 | 关闭
7013 | 9 | 5 | 恒流充电 | 01:34:30 | 48:06:00 | 0.152 | 2.2895 | 0.2394 | 527.26 | 0.2394 | 527.26 | 0 | 0 | 0.000537 | 1182.76 | 0.000537 | 1182.76 | 0 | 0 | 2023-05-14 04:52:08 | 0.000348 | 1.5832 | 3487.1512 | 0 | 关闭
7014 | 9 | 5 | 恒流充电 | 01:35:00 | 48:06:30 | 0.152 | 2.2904 | 0.2406 | 530.05 | 0.2406 | 530.05 | 0 | 0 | 0.0005399 | 1189.15 | 0.0005399 | 1189.15 | 0 | 0 | 2023-05-14 04:52:38 | 0.0003481 | 1.4072 | 3099.6356 | 0 | 关闭
7015 | 9 | 5 | 恒流充电 | 01:35:30 | 48:07:00 | 0.152 | 2.2913 | 0.2419 | 532.84 | 0.2419 | 532.84 | 0 | 0 | 0.0005428 | 1195.54 | 0.0005428 | 1195.54 | 0 | 0 | 2023-05-14 04:53:08 | 0.0003482 | 1.4073 | 3099.69 | 0 | 关闭
7016 | 9 | 5 | 恒流充电 | 01:36:00 | 48:07:30 | 0.152 | 2.2922 | 0.2432 | 535.63 | 0.2432 | 535.63 | 0 | 0 | 0.0005457 | 1201.93 | 0.0005457 | 1201.93 | 0 | 0 | 2023-05-14 04:53:38 | 0.0003484 | 1.4072 | 3099.6356 | 0 | 关闭
7017 | 9 | 5 | 恒流充电 | 01:36:30 | 48:08:00 | 0.152 | 2.293 | 0.2444 | 538.42 | 0.2444 | 538.42 | 0 | 0 | 0.0005486 | 1208.33 | 0.0005486 | 1208.33 | 0 | 0 | 2023-05-14 04:54:08 | 0.0003485 | 1.5831 | 3487.0901 | 0 | 关闭
7018 | 9 | 5 | 恒流充电 | 01:37:00 | 48:08:30 | 0.152 | 2.294 | 0.2457 | 541.21 | 0.2457 | 541.21 | 0 | 0 | 0.0005515 | 1214.73 | 0.0005515 | 1214.73 | 0 | 0 | 2023-05-14 04:54:38 | 0.0003486 | 1.2665 | 2789.721 | 0 | 关闭
7019 | 9 | 5 | 恒流充电 | 01:37:30 | 48:09:00 | 0.152 | 2.2949 | 0.247 | 544 | 0.247 | 544 | 0 | 0 | 0.0005544 | 1221.13 | 0.0005544 | 1221.13 | 0 | 0 | 2023-05-14 04:55:08 | 0.0003488 | 1.4072 | 3099.6356 | 0 | 关闭
7020 | 9 | 5 | 恒流充电 | 01:38:00 | 48:09:30 | 0.152 | 2.2958 | 0.2482 | 546.79 | 0.2482 | 546.79 | 0 | 0 | 0.0005573 | 1227.53 | 0.0005573 | 1227.53 | 0 | 0 | 2023-05-14 04:55:38 | 0.0003489 | 1.4072 | 3099.6356 | 0 | 关闭
7021 | 9 | 5 | 恒流充电 | 01:38:30 | 48:10:00 | 0.152 | 2.2967 | 0.2495 | 549.58 | 0.2495 | 549.58 | 0 | 0 | 0.0005602 | 1233.94 | 0.0005602 | 1233.94 | 0 | 0 | 2023-05-14 04:56:08 | 0.0003491 | 1.4072 | 3099.5268 | 0 | 关闭
7022 | 9 | 5 | 恒流充电 | 01:39:00 | 48:10:30 | 0.152 | 2.2976 | 0.2508 | 552.37 | 0.2508 | 552.37 | 0 | 0 | 0.0005631 | 1240.34 | 0.0005631 | 1240.34 | 0 | 0 | 2023-05-14 04:56:38 | 0.0003492 | 1.4072 | 3099.6356 | 0 | 关闭
7023 | 9 | 5 | 恒流充电 | 01:39:30 | 48:11:00 | 0.152 | 2.2987 | 0.252 | 555.16 | 0.252 | 555.16 | 0 | 0 | 0.000566 | 1246.76 | 0.000566 | 1246.76 | 0 | 0 | 2023-05-14 04:57:08 | 0.0003494 | 1.1514 | 2536.11 | 0 | 关闭
7024 | 9 | 5 | 恒流充电 | 01:40:00 | 48:11:30 | 0.152 | 2.2997 | 0.2533 | 557.94 | 0.2533 | 557.94 | 0 | 0 | 0.0005689 | 1253.17 | 0.0005689 | 1253.17 | 0 | 0 | 2023-05-14 04:57:38 | 0.0003495 | 1.2665 | 2789.6231 | 0 | 关闭
7025 | 9 | 5 | 恒流充电 | 01:40:30 | 48:12:00 | 0.152 | 2.3008 | 0.2546 | 560.73 | 0.2546 | 560.73 | 0 | 0 | 0.0005719 | 1259.59 | 0.0005719 | 1259.59 | 0 | 0 | 2023-05-14 04:58:08 | 0.0003497 | 1.1514 | 2536.0655 | 0 | 关闭
7026 | 9 | 5 | 恒流充电 | 01:41:00 | 48:12:30 | 0.152 | 2.3018 | 0.2558 | 563.52 | 0.2558 | 563.52 | 0 | 0 | 0.0005748 | 1266.01 | 0.0005748 | 1266.01 | 0 | 0 | 2023-05-14 04:58:38 | 0.0003499 | 1.2665 | 2789.721 | 0 | 关闭
7027 | 9 | 5 | 恒流充电 | 01:41:30 | 48:13:00 | 0.152 | 2.303 | 0.2571 | 566.31 | 0.2571 | 566.31 | 0 | 0 | 0.0005777 | 1272.43 | 0.0005777 | 1272.43 | 0 | 0 | 2023-05-14 04:59:08 | 0.00035 | 1.0554 | 2324.6859 | 0 | 关闭
7028 | 9 | 5 | 恒流充电 | 01:42:00 | 48:13:30 | 0.152 | 2.3041 | 0.2584 | 569.1 | 0.2584 | 569.1 | 0 | 0 | 0.0005806 | 1278.86 | 0.0005806 | 1278.86 | 0 | 0 | 2023-05-14 04:59:38 | 0.0003502 | 1.1514 | 2536.0655 | 0 | 关闭
7029 | 9 | 5 | 恒流充电 | 01:42:30 | 48:14:00 | 0.152 | 2.3052 | 0.2596 | 571.89 | 0.2596 | 571.89 | 0 | 0 | 0.0005835 | 1285.28 | 0.0005835 | 1285.28 | 0 | 0 | 2023-05-14 05:00:08 | 0.0003503 | 1.1514 | 2536.021 | 0 | 关闭
7030 | 9 | 5 | 恒流充电 | 01:43:00 | 48:14:30 | 0.152 | 2.3064 | 0.2609 | 574.68 | 0.2609 | 574.68 | 0 | 0 | 0.0005864 | 1291.72 | 0.0005864 | 1291.72 | 0 | 0 | 2023-05-14 05:00:38 | 0.0003505 | 1.0554 | 2324.7267 | 0 | 关闭
7031 | 9 | 5 | 恒流充电 | 01:43:30 | 48:15:00 | 0.152 | 2.3076 | 0.2622 | 577.47 | 0.2622 | 577.47 | 0 | 0 | 0.0005894 | 1298.15 | 0.0005894 | 1298.15 | 0 | 0 | 2023-05-14 05:01:08 | 0.0003507 | 1.0554 | 2324.6859 | 0 | 关闭
7032 | 9 | 5 | 恒流充电 | 01:44:00 | 48:15:30 | 0.152 | 2.3086 | 0.2634 | 580.26 | 0.2634 | 580.26 | 0 | 0 | 0.0005923 | 1304.59 | 0.0005923 | 1304.59 | 0 | 0 | 2023-05-14 05:01:38 | 0.0003509 | 1.2665 | 2789.6721 | 0 | 关闭
7033 | 9 | 5 | 恒流充电 | 01:44:30 | 48:16:00 | 0.152 | 2.3098 | 0.2647 | 583.05 | 0.2647 | 583.05 | 0 | 0 | 0.0005952 | 1311.03 | 0.0005952 | 1311.03 | 0 | 0 | 2023-05-14 05:02:08 | 0.000351 | 1.0554 | 2324.7267 | 0 | 关闭
7034 | 9 | 5 | 恒流充电 | 01:45:00 | 48:16:30 | 0.152 | 2.3108 | 0.266 | 585.84 | 0.266 | 585.84 | 0 | 0 | 0.0005981 | 1317.48 | 0.0005981 | 1317.48 | 0 | 0 | 2023-05-14 05:02:38 | 0.0003512 | 1.2665 | 2789.5742 | 0 | 关闭
7035 | 9 | 5 | 恒流充电 | 01:45:30 | 48:17:00 | 0.152 | 2.3118 | 0.2672 | 588.63 | 0.2672 | 588.63 | 0 | 0 | 0.0006011 | 1323.93 | 0.0006011 | 1323.93 | 0 | 0 | 2023-05-14 05:03:08 | 0.0003513 | 1.2665 | 2789.6721 | 0 | 关闭
7036 | 9 | 5 | 恒流充电 | 01:46:00 | 48:17:30 | 0.152 | 2.3129 | 0.2685 | 591.42 | 0.2685 | 591.42 | 0 | 0 | 0.000604 | 1330.38 | 0.000604 | 1330.38 | 0 | 0 | 2023-05-14 05:03:38 | 0.0003515 | 1.1514 | 2536.11 | 0 | 关闭
7037 | 9 | 5 | 恒流充电 | 01:46:30 | 48:18:00 | 0.152 | 2.3139 | 0.2698 | 594.21 | 0.2698 | 594.21 | 0 | 0 | 0.0006069 | 1336.83 | 0.0006069 | 1336.83 | 0 | 0 | 2023-05-14 05:04:08 | 0.0003517 | 1.2665 | 2789.6231 | 0 | 关闭
7038 | 9 | 5 | 恒流充电 | 01:47:00 | 48:18:30 | 0.152 | 2.315 | 0.271 | 597 | 0.271 | 597 | 0 | 0 | 0.0006099 | 1343.29 | 0.0006099 | 1343.29 | 0 | 0 | 2023-05-14 05:04:38 | 0.0003518 | 1.1514 | 2536.11 | 0 | 关闭
7039 | 9 | 5 | 恒流充电 | 01:47:30 | 48:19:00 | 0.152 | 2.316 | 0.2723 | 599.79 | 0.2723 | 599.79 | 0 | 0 | 0.0006128 | 1349.75 | 0.0006128 | 1349.75 | 0 | 0 | 2023-05-14 05:05:08 | 0.000352 | 1.2665 | 2789.6721 | 0 | 关闭
7040 | 9 | 5 | 恒流充电 | 01:48:00 | 48:19:30 | 0.152 | 2.3169 | 0.2736 | 602.58 | 0.2736 | 602.58 | 0 | 0 | 0.0006157 | 1356.21 | 0.0006157 | 1356.21 | 0 | 0 | 2023-05-14 05:05:38 | 0.0003521 | 1.4072 | 3099.6356 | 0 | 关闭
7041 | 9 | 5 | 恒流充电 | 01:48:30 | 48:20:00 | 0.152 | 2.318 | 0.2748 | 605.37 | 0.2748 | 605.37 | 0 | 0 | 0.0006187 | 1362.67 | 0.0006187 | 1362.67 | 0 | 0 | 2023-05-14 05:06:08 | 0.0003523 | 1.1514 | 2536.021 | 0 | 关闭
7042 | 9 | 5 | 恒流充电 | 01:49:00 | 48:20:30 | 0.152 | 2.319 | 0.2761 | 608.16 | 0.2761 | 608.16 | 0 | 0 | 0.0006216 | 1369.14 | 0.0006216 | 1369.14 | 0 | 0 | 2023-05-14 05:06:38 | 0.0003525 | 1.2666 | 2789.7699 | 0 | 关闭
7043 | 9 | 5 | 恒流充电 | 01:49:30 | 48:21:00 | 0.152 | 2.32 | 0.2774 | 610.95 | 0.2774 | 610.95 | 0 | 0 | 0.0006245 | 1375.61 | 0.0006245 | 1375.61 | 0 | 0 | 2023-05-14 05:07:08 | 0.0003526 | 1.2665 | 2789.6721 | 0 | 关闭
7044 | 9 | 5 | 恒流充电 | 01:50:00 | 48:21:30 | 0.152 | 2.321 | 0.2786 | 613.74 | 0.2786 | 613.74 | 0 | 0 | 0.0006275 | 1382.09 | 0.0006275 | 1382.09 | 0 | 0 | 2023-05-14 05:07:38 | 0.0003527 | 1.2665 | 2789.721 | 0 | 关闭
7045 | 9 | 5 | 恒流充电 | 01:50:30 | 48:22:00 | 0.152 | 2.322 | 0.2799 | 616.53 | 0.2799 | 616.53 | 0 | 0 | 0.0006304 | 1388.56 | 0.0006304 | 1388.56 | 0 | 0 | 2023-05-14 05:08:08 | 0.0003529 | 1.2665 | 2789.6231 | 0 | 关闭
7046 | 9 | 5 | 恒流充电 | 01:51:00 | 48:22:30 | 0.152 | 2.323 | 0.2812 | 619.32 | 0.2812 | 619.32 | 0 | 0 | 0.0006333 | 1395.04 | 0.0006333 | 1395.04 | 0 | 0 | 2023-05-14 05:08:38 | 0.0003531 | 1.2665 | 2789.721 | 0 | 关闭
7047 | 9 | 5 | 恒流充电 | 01:51:30 | 48:23:00 | 0.152 | 2.324 | 0.2824 | 622.11 | 0.2824 | 622.11 | 0 | 0 | 0.0006363 | 1401.52 | 0.0006363 | 1401.52 | 0 | 0 | 2023-05-14 05:09:08 | 0.0003532 | 1.2665 | 2789.721 | 0 | 关闭
7048 | 9 | 5 | 恒流充电 | 01:52:00 | 48:23:30 | 0.152 | 2.325 | 0.2837 | 624.9 | 0.2837 | 624.9 | 0 | 0 | 0.0006392 | 1408.01 | 0.0006392 | 1408.01 | 0 | 0 | 2023-05-14 05:09:38 | 0.0003534 | 1.2665 | 2789.721 | 0 | 关闭
7049 | 9 | 5 | 恒流充电 | 01:52:30 | 48:24:00 | 0.152 | 2.3258 | 0.285 | 627.69 | 0.285 | 627.69 | 0 | 0 | 0.0006422 | 1414.5 | 0.0006422 | 1414.5 | 0 | 0 | 2023-05-14 05:10:08 | 0.0003535 | 1.5832 | 3487.1512 | 0 | 关闭
7050 | 9 | 5 | 恒流充电 | 01:53:00 | 48:24:30 | 0.152 | 2.3268 | 0.2862 | 630.48 | 0.2862 | 630.48 | 0 | 0 | 0.0006451 | 1420.99 | 0.0006451 | 1420.99 | 0 | 0 | 2023-05-14 05:10:38 | 0.0003537 | 1.2665 | 2789.721 | 0 | 关闭
7051 | 9 | 5 | 恒流充电 | 01:53:30 | 48:25:00 | 0.152 | 2.3276 | 0.2875 | 633.27 | 0.2875 | 633.27 | 0 | 0 | 0.0006481 | 1427.48 | 0.0006481 | 1427.48 | 0 | 0 | 2023-05-14 05:11:08 | 0.0003537 | 1.5832 | 3487.2736 | 0 | 关闭
7052 | 9 | 5 | 恒流充电 | 01:54:00 | 48:25:30 | 0.152 | 2.3284 | 0.2888 | 636.06 | 0.2888 | 636.06 | 0 | 0 | 0.000651 | 1433.97 | 0.000651 | 1433.97 | 0 | 0 | 2023-05-14 05:11:38 | 0.0003538 | 1.5831 | 3486.9677 | 0 | 关闭
7053 | 9 | 5 | 恒流充电 | 01:54:30 | 48:26:00 | 0.152 | 2.3291 | 0.29 | 638.85 | 0.29 | 638.85 | 0 | 0 | 0.000654 | 1440.47 | 0.000654 | 1440.47 | 0 | 0 | 2023-05-14 05:12:08 | 0.000354 | 1.8094 | 3985.3856 | 0 | 关闭
7054 | 9 | 5 | 恒流充电 | 01:55:00 | 48:26:30 | 0.152 | 2.3297 | 0.2913 | 641.64 | 0.2913 | 641.64 | 0 | 0 | 0.0006569 | 1446.97 | 0.0006569 | 1446.97 | 0 | 0 | 2023-05-14 05:12:38 | 0.0003541 | 2.1109 | 4649.4534 | 0 | 关闭
7055 | 9 | 5 | 恒流充电 | 01:55:30 | 48:27:00 | 0.152 | 2.3299 | 0.2926 | 644.43 | 0.2926 | 644.43 | 0 | 0 | 0.0006599 | 1453.47 | 0.0006599 | 1453.47 | 0 | 0 | 2023-05-14 05:13:08 | 0.0003541 | 6.3329 | 13949.0945 | 0 | 关闭
7056 | 9 | 5 | 恒流充电 | 01:56:00 | 48:27:30 | 0.152 | 2.3301 | 0.2938 | 647.21 | 0.2938 | 647.21 | 0 | 0 | 0.0006628 | 1459.97 | 0.0006628 | 1459.97 | 0 | 0 | 2023-05-14 05:13:38 | 0.0003541 | 6.3319 | 13946.8918 | 0 | 关闭
7057 | 9 | 5 | 恒流充电 | 01:56:30 | 48:28:00 | 0.152 | 2.3303 | 0.2951 | 650 | 0.2951 | 650 | 0 | 0 | 0.0006658 | 1466.47 | 0.0006658 | 1466.47 | 0 | 0 | 2023-05-14 05:14:08 | 0.0003542 | 6.3321 | 13947.3813 | 0 | 关闭
7058 | 9 | 5 | 恒流充电 | 01:57:00 | 48:28:30 | 0.152 | 2.3303 | 0.2964 | 652.79 | 0.2964 | 652.79 | 0 | 0 | 0.0006687 | 1472.97 | 0.0006687 | 1472.97 | 0 | 0 | 2023-05-14 05:14:38 | 0.0003542 | 0 | 0 | 0 | 关闭
7059 | 9 | 5 | 恒流充电 | 01:57:30 | 48:29:00 | 0.152 | 2.3303 | 0.2976 | 655.58 | 0.2976 | 655.58 | 0 | 0 | 0.0006717 | 1479.47 | 0.0006717 | 1479.47 | 0 | 0 | 2023-05-14 05:15:08 | 0.0003542 | 0 | 0 | 0 | 关闭
7060 | 9 | 5 | 恒流充电 | 01:58:00 | 48:29:30 | 0.152 | 2.3303 | 0.2989 | 658.37 | 0.2989 | 658.37 | 0 | 0 | 0.0006746 | 1485.97 | 0.0006746 | 1485.97 | 0 | 0 | 2023-05-14 05:15:38 | 0.0003542 | 0 | 0 | 0 | 关闭
7061 | 9 | 5 | 恒流充电 | 01:58:30 | 48:30:00 | 0.152 | 2.3304 | 0.3002 | 661.16 | 0.3002 | 661.16 | 0 | 0 | 0.0006776 | 1492.47 | 0.0006776 | 1492.47 | 0 | 0 | 2023-05-14 05:16:08 | 0.0003542 | 12.6658 | 27898.1889 | 0 | 关闭
7062 | 9 | 5 | 恒流充电 | 01:59:00 | 48:30:30 | 0.152 | 2.3305 | 0.3014 | 663.95 | 0.3014 | 663.95 | 0 | 0 | 0.0006805 | 1498.97 | 0.0006805 | 1498.97 | 0 | 0 | 2023-05-14 05:16:38 | 0.0003542 | 12.6658 | 27898.1889 | 0 | 关闭
7063 | 9 | 5 | 恒流充电 | 01:59:30 | 48:31:00 | 0.152 | 2.3306 | 0.3027 | 666.74 | 0.3027 | 666.74 | 0 | 0 | 0.0006835 | 1505.47 | 0.0006835 | 1505.47 | 0 | 0 | 2023-05-14 05:17:08 | 0.0003542 | 12.6656 | 27897.6995 | 0 | 关闭
7064 | 9 | 5 | 恒流充电 | 02:00:00 | 48:31:30 | 0.152 | 2.3306 | 0.304 | 669.53 | 0.304 | 669.53 | 0 | 0 | 0.0006864 | 1511.98 | 0.0006864 | 1511.98 | 0 | 0 | 2023-05-14 05:17:38 | 0.0003542 | 0 | 0 | 0 | 关闭
7065 | 9 | 5 | 恒流充电 | 02:00:30 | 48:32:00 | 0.152 | 2.3308 | 0.3052 | 672.32 | 0.3052 | 672.32 | 0 | 0 | 0.0006894 | 1518.48 | 0.0006894 | 1518.48 | 0 | 0 | 2023-05-14 05:18:08 | 0.0003543 | 6.3329 | 13949.0945 | 0 | 关闭
7066 | 9 | 5 | 恒流充电 | 02:01:00 | 48:32:30 | 0.152 | 2.331 | 0.3065 | 675.11 | 0.3065 | 675.11 | 0 | 0 | 0.0006923 | 1524.98 | 0.0006923 | 1524.98 | 0 | 0 | 2023-05-14 05:18:38 | 0.0003543 | 6.3328 | 13948.8497 | 0 | 关闭
7067 | 9 | 5 | 恒流充电 | 02:01:30 | 48:33:00 | 0.152 | 2.3312 | 0.3078 | 677.9 | 0.3078 | 677.9 | 0 | 0 | 0.0006953 | 1531.48 | 0.0006953 | 1531.48 | 0 | 0 | 2023-05-14 05:19:08 | 0.0003543 | 6.333 | 13949.3392 | 0 | 关闭
7068 | 9 | 5 | 恒流充电 | 02:02:00 | 48:33:30 | 0.152 | 2.3315 | 0.309 | 680.69 | 0.309 | 680.69 | 0 | 0 | 0.0006982 | 1537.99 | 0.0006982 | 1537.99 | 0 | 0 | 2023-05-14 05:19:38 | 0.0003543 | 4.2219 | 9299.2332 | 0 | 关闭
7069 | 9 | 5 | 恒流充电 | 02:02:30 | 48:34:00 | 0.152 | 2.3317 | 0.3103 | 683.48 | 0.3103 | 683.48 | 0 | 0 | 0.0007012 | 1544.49 | 0.0007012 | 1544.49 | 0 | 0 | 2023-05-14 05:20:08 | 0.0003544 | 6.333 | 13949.3392 | 0 | 关闭
7070 | 9 | 5 | 恒流充电 | 02:03:00 | 48:34:30 | 0.152 | 2.3322 | 0.3116 | 686.27 | 0.3116 | 686.27 | 0 | 0 | 0.0007042 | 1551 | 0.0007042 | 1551 | 0 | 0 | 2023-05-14 05:20:38 | 0.0003545 | 2.5332 | 5579.7357 | 0 | 关闭
7071 | 9 | 5 | 恒流充电 | 02:03:30 | 48:35:00 | 0.152 | 2.3325 | 0.3128 | 689.06 | 0.3128 | 689.06 | 0 | 0 | 0.0007071 | 1557.51 | 0.0007071 | 1557.51 | 0 | 0 | 2023-05-14 05:21:08 | 0.0003546 | 4.2228 | 9301.3542 | 0 | 关闭
7072 | 9 | 5 | 恒流充电 | 02:04:00 | 48:35:30 | 0.152 | 2.3327 | 0.3141 | 691.85 | 0.3141 | 691.85 | 0 | 0 | 0.0007101 | 1564.02 | 0.0007101 | 1564.02 | 0 | 0 | 2023-05-14 05:21:38 | 0.0003545 | 6.3339 | 13951.2971 | 0 | 关闭
7073 | 9 | 5 | 恒流充电 | 02:04:30 | 48:36:00 | 0.152 | 2.3331 | 0.3154 | 694.64 | 0.3154 | 694.64 | 0 | 0 | 0.000713 | 1570.52 | 0.000713 | 1570.52 | 0 | 0 | 2023-05-14 05:22:08 | 0.0003546 | 3.1663 | 6974.1801 | 0 | 关闭
7074 | 9 | 5 | 恒流充电 | 02:05:00 | 48:36:30 | 0.152 | 2.3333 | 0.3166 | 697.43 | 0.3166 | 697.43 | 0 | 0 | 0.000716 | 1577.03 | 0.000716 | 1577.03 | 0 | 0 | 2023-05-14 05:22:38 | 0.0003546 | 6.3327 | 13948.605 | 0 | 关闭
7075 | 9 | 5 | 恒流充电 | 02:05:30 | 48:37:00 | 0.152 | 2.3337 | 0.3179 | 700.22 | 0.3179 | 700.22 | 0 | 0 | 0.0007189 | 1583.54 | 0.0007189 | 1583.54 | 0 | 0 | 2023-05-14 05:23:08 | 0.0003547 | 3.1664 | 6974.5472 | 0 | 关闭
7076 | 9 | 5 | 恒流充电 | 02:06:00 | 48:37:30 | 0.152 | 2.3342 | 0.3192 | 703.01 | 0.3192 | 703.01 | 0 | 0 | 0.0007219 | 1590.05 | 0.0007219 | 1590.05 | 0 | 0 | 2023-05-14 05:23:38 | 0.0003547 | 2.533 | 5579.3441 | 0 | 关闭
7077 | 9 | 5 | 恒流充电 | 02:06:30 | 48:38:00 | 0.152 | 2.3345 | 0.3204 | 705.8 | 0.3204 | 705.8 | 0 | 0 | 0.0007248 | 1596.57 | 0.0007248 | 1596.57 | 0 | 0 | 2023-05-14 05:24:08 | 0.0003548 | 4.2218 | 9299.07 | 0 | 关闭
7078 | 9 | 5 | 恒流充电 | 02:07:00 | 48:38:30 | 0.152 | 2.335 | 0.3217 | 708.59 | 0.3217 | 708.59 | 0 | 0 | 0.0007278 | 1603.08 | 0.0007278 | 1603.08 | 0 | 0 | 2023-05-14 05:24:38 | 0.0003549 | 2.5331 | 5579.442 | 0 | 关闭
7079 | 9 | 5 | 恒流充电 | 02:07:30 | 48:39:00 | 0.152 | 2.3354 | 0.323 | 711.38 | 0.323 | 711.38 | 0 | 0 | 0.0007308 | 1609.59 | 0.0007308 | 1609.59 | 0 | 0 | 2023-05-14 05:25:08 | 0.000355 | 3.1663 | 6974.3025 | 0 | 关闭
7080 | 9 | 5 | 恒流充电 | 02:08:00 | 48:39:30 | 0.152 | 2.3359 | 0.3242 | 714.17 | 0.3242 | 714.17 | 0 | 0 | 0.0007337 | 1616.11 | 0.0007337 | 1616.11 | 0 | 0 | 2023-05-14 05:25:38 | 0.000355 | 2.533 | 5579.3441 | 0 | 关闭
7081 | 9 | 5 | 恒流充电 | 02:08:30 | 48:40:00 | 0.152 | 2.3363 | 0.3255 | 716.96 | 0.3255 | 716.96 | 0 | 0 | 0.0007367 | 1622.63 | 0.0007367 | 1622.63 | 0 | 0 | 2023-05-14 05:26:08 | 0.000355 | 3.1663 | 6974.1801 | 0 | 关闭
7082 | 9 | 5 | 恒流充电 | 02:09:00 | 48:40:30 | 0.152 | 2.3367 | 0.3268 | 719.75 | 0.3268 | 719.75 | 0 | 0 | 0.0007396 | 1629.14 | 0.0007396 | 1629.14 | 0 | 0 | 2023-05-14 05:26:38 | 0.0003551 | 3.1664 | 6974.4249 | 0 | 关闭
7083 | 9 | 5 | 恒流充电 | 02:09:30 | 48:41:00 | 0.152 | 2.3372 | 0.328 | 722.54 | 0.328 | 722.54 | 0 | 0 | 0.0007426 | 1635.66 | 0.0007426 | 1635.66 | 0 | 0 | 2023-05-14 05:27:08 | 0.0003553 | 2.533 | 5579.3441 | 0 | 关闭
7084 | 9 | 5 | 恒流充电 | 02:10:00 | 48:41:30 | 0.152 | 2.3375 | 0.3293 | 725.33 | 0.3293 | 725.33 | 0 | 0 | 0.0007456 | 1642.18 | 0.0007456 | 1642.18 | 0 | 0 | 2023-05-14 05:27:38 | 0.0003552 | 4.2217 | 9298.9068 | 0 | 关闭
7085 | 9 | 5 | 恒流充电 | 02:10:30 | 48:42:00 | 0.152 | 2.338 | 0.3306 | 728.12 | 0.3306 | 728.12 | 0 | 0 | 0.0007485 | 1648.71 | 0.0007485 | 1648.71 | 0 | 0 | 2023-05-14 05:28:08 | 0.0003553 | 2.533 | 5579.3441 | 0 | 关闭
7086 | 9 | 5 | 恒流充电 | 02:11:00 | 48:42:30 | 0.152 | 2.3383 | 0.3318 | 730.91 | 0.3318 | 730.91 | 0 | 0 | 0.0007515 | 1655.23 | 0.0007515 | 1655.23 | 0 | 0 | 2023-05-14 05:28:38 | 0.0003554 | 4.2217 | 9298.9068 | 0 | 关闭
7087 | 9 | 5 | 恒流充电 | 02:11:30 | 48:43:00 | 0.152 | 2.3389 | 0.3331 | 733.7 | 0.3331 | 733.7 | 0 | 0 | 0.0007544 | 1661.75 | 0.0007544 | 1661.75 | 0 | 0 | 2023-05-14 05:29:08 | 0.0003555 | 2.1109 | 4649.4534 | 0 | 关闭
7088 | 9 | 5 | 恒流充电 | 02:12:00 | 48:43:30 | 0.152 | 2.3393 | 0.3344 | 736.49 | 0.3344 | 736.49 | 0 | 0 | 0.0007574 | 1668.28 | 0.0007574 | 1668.28 | 0 | 0 | 2023-05-14 05:29:38 | 0.0003555 | 3.1665 | 6974.6696 | 0 | 关闭
7089 | 9 | 5 | 恒流充电 | 02:12:30 | 48:44:00 | 0.152 | 2.3397 | 0.3356 | 739.28 | 0.3356 | 739.28 | 0 | 0 | 0.0007604 | 1674.81 | 0.0007604 | 1674.81 | 0 | 0 | 2023-05-14 05:30:08 | 0.0003556 | 3.1663 | 6974.3025 | 0 | 关闭
7090 | 9 | 5 | 恒流充电 | 02:13:00 | 48:44:30 | 0.152 | 2.3402 | 0.3369 | 742.07 | 0.3369 | 742.07 | 0 | 0 | 0.0007633 | 1681.33 | 0.0007633 | 1681.33 | 0 | 0 | 2023-05-14 05:30:38 | 0.0003556 | 2.533 | 5579.2462 | 0 | 关闭
7091 | 9 | 5 | 恒流充电 | 02:13:30 | 48:45:00 | 0.152 | 2.3407 | 0.3382 | 744.86 | 0.3382 | 744.86 | 0 | 0 | 0.0007663 | 1687.86 | 0.0007663 | 1687.86 | 0 | 0 | 2023-05-14 05:31:08 | 0.0003557 | 2.5331 | 5579.442 | 0 | 关闭
7092 | 9 | 5 | 恒流充电 | 02:14:00 | 48:45:30 | 0.152 | 2.3413 | 0.3394 | 747.65 | 0.3394 | 747.65 | 0 | 0 | 0.0007693 | 1694.39 | 0.0007693 | 1694.39 | 0 | 0 | 2023-05-14 05:31:38 | 0.0003559 | 2.1109 | 4649.6166 | 0 | 关闭
7093 | 9 | 5 | 恒流充电 | 02:14:30 | 48:46:00 | 0.152 | 2.3418 | 0.3407 | 750.44 | 0.3407 | 750.44 | 0 | 0 | 0.0007722 | 1700.93 | 0.0007722 | 1700.93 | 0 | 0 | 2023-05-14 05:32:08 | 0.0003559 | 2.5331 | 5579.5399 | 0 | 关闭
7094 | 9 | 5 | 恒流充电 | 02:15:00 | 48:46:30 | 0.152 | 2.3423 | 0.342 | 753.23 | 0.342 | 753.23 | 0 | 0 | 0.0007752 | 1707.46 | 0.0007752 | 1707.46 | 0 | 0 | 2023-05-14 05:32:38 | 0.000356 | 2.533 | 5579.3441 | 0 | 关闭
7095 | 9 | 5 | 恒流充电 | 02:15:30 | 48:47:00 | 0.152 | 2.3429 | 0.3432 | 756.02 | 0.3432 | 756.02 | 0 | 0 | 0.0007782 | 1713.99 | 0.0007782 | 1713.99 | 0 | 0 | 2023-05-14 05:33:08 | 0.0003561 | 2.1109 | 4649.4534 | 0 | 关闭
7096 | 9 | 5 | 恒流充电 | 02:16:00 | 48:47:30 | 0.152 | 2.3435 | 0.3445 | 758.81 | 0.3445 | 758.81 | 0 | 0 | 0.0007811 | 1720.53 | 0.0007811 | 1720.53 | 0 | 0 | 2023-05-14 05:33:38 | 0.0003562 | 2.1109 | 4649.6166 | 0 | 关闭
7097 | 9 | 5 | 恒流充电 | 02:16:30 | 48:48:00 | 0.152 | 2.3442 | 0.3458 | 761.6 | 0.3458 | 761.6 | 0 | 0 | 0.0007841 | 1727.07 | 0.0007841 | 1727.07 | 0 | 0 | 2023-05-14 05:34:08 | 0.0003563 | 1.8093 | 3985.2458 | 0 | 关闭
7098 | 9 | 5 | 恒流充电 | 02:17:00 | 48:48:30 | 0.152 | 2.3448 | 0.347 | 764.38 | 0.347 | 764.38 | 0 | 0 | 0.0007871 | 1733.61 | 0.0007871 | 1733.61 | 0 | 0 | 2023-05-14 05:34:38 | 0.0003564 | 2.111 | 4649.6982 | 0 | 关闭
7099 | 9 | 5 | 恒流充电 | 02:17:30 | 48:49:00 | 0.152 | 2.3455 | 0.3483 | 767.17 | 0.3483 | 767.17 | 0 | 0 | 0.00079 | 1740.15 | 0.00079 | 1740.15 | 0 | 0 | 2023-05-14 05:35:08 | 0.0003565 | 1.8093 | 3985.2458 | 0 | 关闭
7100 | 9 | 5 | 恒流充电 | 02:18:00 | 48:49:30 | 0.152 | 2.3461 | 0.3496 | 769.96 | 0.3496 | 769.96 | 0 | 0 | 0.000793 | 1746.7 | 0.000793 | 1746.7 | 0 | 0 | 2023-05-14 05:35:38 | 0.0003566 | 2.111 | 4649.6982 | 0 | 关闭
7101 | 9 | 5 | 恒流充电 | 02:18:30 | 48:50:00 | 0.152 | 2.3467 | 0.3508 | 772.75 | 0.3508 | 772.75 | 0 | 0 | 0.000796 | 1753.24 | 0.000796 | 1753.24 | 0 | 0 | 2023-05-14 05:36:08 | 0.0003567 | 2.1108 | 4649.3718 | 0 | 关闭
7102 | 9 | 5 | 恒流充电 | 02:19:00 | 48:50:30 | 0.152 | 2.3474 | 0.3521 | 775.54 | 0.3521 | 775.54 | 0 | 0 | 0.0007989 | 1759.79 | 0.0007989 | 1759.79 | 0 | 0 | 2023-05-14 05:36:38 | 0.0003568 | 1.8093 | 3985.3157 | 0 | 关闭
7103 | 9 | 5 | 恒流充电 | 02:19:30 | 48:51:00 | 0.152 | 2.3481 | 0.3534 | 778.33 | 0.3534 | 778.33 | 0 | 0 | 0.0008019 | 1766.34 | 0.0008019 | 1766.34 | 0 | 0 | 2023-05-14 05:37:08 | 0.0003569 | 1.8094 | 3985.3856 | 0 | 关闭
7104 | 9 | 5 | 恒流充电 | 02:20:00 | 48:51:30 | 0.152 | 2.3488 | 0.3546 | 781.12 | 0.3546 | 781.12 | 0 | 0 | 0.0008049 | 1772.89 | 0.0008049 | 1772.89 | 0 | 0 | 2023-05-14 05:37:38 | 0.000357 | 1.8093 | 3985.2458 | 0 | 关闭
7105 | 9 | 5 | 恒流充电 | 02:20:30 | 48:52:00 | 0.152 | 2.3495 | 0.3559 | 783.91 | 0.3559 | 783.91 | 0 | 0 | 0.0008079 | 1779.44 | 0.0008079 | 1779.44 | 0 | 0 | 2023-05-14 05:38:08 | 0.0003571 | 1.8093 | 3985.2458 | 0 | 关闭
7106 | 9 | 5 | 恒流充电 | 02:21:00 | 48:52:30 | 0.152 | 2.3502 | 0.3572 | 786.7 | 0.3572 | 786.7 | 0 | 0 | 0.0008108 | 1786 | 0.0008108 | 1786 | 0 | 0 | 2023-05-14 05:38:38 | 0.0003572 | 1.8094 | 3985.3856 | 0 | 关闭
7107 | 9 | 5 | 恒流充电 | 02:21:30 | 48:53:00 | 0.152 | 2.3509 | 0.3584 | 789.49 | 0.3584 | 789.49 | 0 | 0 | 0.0008138 | 1792.56 | 0.0008138 | 1792.56 | 0 | 0 | 2023-05-14 05:39:08 | 0.0003573 | 1.8094 | 3985.4556 | 0 | 关闭
7108 | 9 | 5 | 恒流充电 | 02:22:00 | 48:53:30 | 0.152 | 2.3517 | 0.3597 | 792.28 | 0.3597 | 792.28 | 0 | 0 | 0.0008168 | 1799.12 | 0.0008168 | 1799.12 | 0 | 0 | 2023-05-14 05:39:38 | 0.0003574 | 1.5831 | 3486.9677 | 0 | 关闭
7109 | 9 | 5 | 恒流充电 | 02:22:30 | 48:54:00 | 0.152 | 2.3525 | 0.361 | 795.07 | 0.361 | 795.07 | 0 | 0 | 0.0008198 | 1805.68 | 0.0008198 | 1805.68 | 0 | 0 | 2023-05-14 05:40:08 | 0.0003576 | 1.5832 | 3487.2124 | 0 | 关闭
7110 | 9 | 5 | 恒流充电 | 02:23:00 | 48:54:30 | 0.152 | 2.3533 | 0.3622 | 797.86 | 0.3622 | 797.86 | 0 | 0 | 0.0008228 | 1812.24 | 0.0008228 | 1812.24 | 0 | 0 | 2023-05-14 05:40:38 | 0.0003577 | 1.5831 | 3487.0901 | 0 | 关闭
7111 | 9 | 5 | 恒流充电 | 02:23:30 | 48:55:00 | 0.152 | 2.3542 | 0.3635 | 800.65 | 0.3635 | 800.65 | 0 | 0 | 0.0008257 | 1818.81 | 0.0008257 | 1818.81 | 0 | 0 | 2023-05-14 05:41:08 | 0.0003578 | 1.4073 | 3099.7988 | 0 | 关闭
7112 | 9 | 5 | 恒流充电 | 02:24:00 | 48:55:30 | 0.152 | 2.3551 | 0.3648 | 803.44 | 0.3648 | 803.44 | 0 | 0 | 0.0008287 | 1825.38 | 0.0008287 | 1825.38 | 0 | 0 | 2023-05-14 05:41:38 | 0.0003579 | 1.4072 | 3099.6356 | 0 | 关闭
7113 | 9 | 5 | 恒流充电 | 02:24:30 | 48:56:00 | 0.152 | 2.3561 | 0.366 | 806.23 | 0.366 | 806.23 | 0 | 0 | 0.0008317 | 1831.95 | 0.0008317 | 1831.95 | 0 | 0 | 2023-05-14 05:42:08 | 0.0003581 | 1.2666 | 2789.7699 | 0 | 关闭
7114 | 9 | 5 | 恒流充电 | 02:25:00 | 48:56:30 | 0.152 | 2.357 | 0.3673 | 809.02 | 0.3673 | 809.02 | 0 | 0 | 0.0008347 | 1838.52 | 0.0008347 | 1838.52 | 0 | 0 | 2023-05-14 05:42:38 | 0.0003582 | 1.4073 | 3099.7444 | 0 | 关闭
7115 | 9 | 5 | 恒流充电 | 02:25:30 | 48:57:00 | 0.152 | 2.3581 | 0.3686 | 811.81 | 0.3686 | 811.81 | 0 | 0 | 0.0008377 | 1845.1 | 0.0008377 | 1845.1 | 0 | 0 | 2023-05-14 05:43:08 | 0.0003584 | 1.1514 | 2536.11 | 0 | 关闭
7116 | 9 | 5 | 恒流充电 | 02:26:00 | 48:57:30 | 0.152 | 2.3591 | 0.3698 | 814.6 | 0.3698 | 814.6 | 0 | 0 | 0.0008407 | 1851.68 | 0.0008407 | 1851.68 | 0 | 0 | 2023-05-14 05:43:38 | 0.0003586 | 1.2666 | 2789.8678 | 0 | 关闭
7117 | 9 | 5 | 恒流充电 | 02:26:30 | 48:58:00 | 0.152 | 2.3603 | 0.3711 | 817.39 | 0.3711 | 817.39 | 0 | 0 | 0.0008437 | 1858.26 | 0.0008437 | 1858.26 | 0 | 0 | 2023-05-14 05:44:08 | 0.0003587 | 1.0554 | 2324.7675 | 0 | 关闭
7118 | 9 | 5 | 恒流充电 | 02:27:00 | 48:58:30 | 0.152 | 2.3616 | 0.3724 | 820.18 | 0.3724 | 820.18 | 0 | 0 | 0.0008466 | 1864.85 | 0.0008466 | 1864.85 | 0 | 0 | 2023-05-14 05:44:38 | 0.0003589 | 0.9743 | 2146.0145 | 0 | 关闭
7119 | 9 | 5 | 恒流充电 | 02:27:30 | 48:59:00 | 0.152 | 2.3629 | 0.3736 | 822.97 | 0.3736 | 822.97 | 0 | 0 | 0.0008496 | 1871.44 | 0.0008496 | 1871.44 | 0 | 0 | 2023-05-14 05:45:08 | 0.0003591 | 0.9743 | 2145.9392 | 0 | 关闭
7120 | 9 | 5 | 恒流充电 | 02:28:00 | 48:59:30 | 0.152 | 2.3642 | 0.3749 | 825.76 | 0.3749 | 825.76 | 0 | 0 | 0.0008526 | 1878.03 | 0.0008526 | 1878.03 | 0 | 0 | 2023-05-14 05:45:38 | 0.0003593 | 0.9743 | 2146.0898 | 0 | 关闭
7121 | 9 | 5 | 恒流充电 | 02:28:30 | 49:00:00 | 0.152 | 2.3658 | 0.3762 | 828.55 | 0.3762 | 828.55 | 0 | 0 | 0.0008556 | 1884.63 | 0.0008556 | 1884.63 | 0 | 0 | 2023-05-14 05:46:08 | 0.0003596 | 0.7916 | 1743.5756 | 0 | 关闭
7122 | 9 | 5 | 恒流充电 | 02:29:00 | 49:00:30 | 0.152 | 2.3674 | 0.3774 | 831.34 | 0.3774 | 831.34 | 0 | 0 | 0.0008586 | 1891.23 | 0.0008586 | 1891.23 | 0 | 0 | 2023-05-14 05:46:38 | 0.0003598 | 0.7916 | 1743.6368 | 0 | 关闭
7123 | 9 | 5 | 恒流充电 | 02:29:30 | 49:01:00 | 0.152 | 2.3692 | 0.3787 | 834.13 | 0.3787 | 834.13 | 0 | 0 | 0.0008616 | 1897.84 | 0.0008616 | 1897.84 | 0 | 0 | 2023-05-14 05:47:08 | 0.0003601 | 0.7036 | 1549.845 | 0 | 关闭
7124 | 9 | 5 | 恒流充电 | 02:30:00 | 49:01:30 | 0.152 | 2.3712 | 0.38 | 836.92 | 0.38 | 836.92 | 0 | 0 | 0.0008646 | 1904.45 | 0.0008646 | 1904.45 | 0 | 0 | 2023-05-14 05:47:38 | 0.0003604 | 0.6333 | 1394.9094 | 0 | 关闭
7125 | 9 | 5 | 恒流充电 | 02:30:30 | 49:02:00 | 0.152 | 2.3734 | 0.3812 | 839.71 | 0.3812 | 839.71 | 0 | 0 | 0.0008676 | 1911.07 | 0.0008676 | 1911.07 | 0 | 0 | 2023-05-14 05:48:08 | 0.0003607 | 0.5757 | 1268.0995 | 0 | 关闭
7126 | 9 | 5 | 恒流充电 | 02:31:00 | 49:02:30 | 0.152 | 2.3758 | 0.3825 | 842.5 | 0.3825 | 842.5 | 0 | 0 | 0.0008706 | 1917.7 | 0.0008706 | 1917.7 | 0 | 0 | 2023-05-14 05:48:38 | 0.0003611 | 0.5277 | 1162.3837 | 0 | 关闭
7127 | 9 | 5 | 恒流充电 | 02:31:30 | 49:03:00 | 0.152 | 2.3785 | 0.3838 | 845.29 | 0.3838 | 845.29 | 0 | 0 | 0.0008736 | 1924.33 | 0.0008736 | 1924.33 | 0 | 0 | 2023-05-14 05:49:08 | 0.0003615 | 0.4691 | 1033.2663 | 0 | 关闭
7128 | 9 | 5 | 恒流充电 | 02:32:00 | 49:03:30 | 0.152 | 2.3816 | 0.385 | 848.08 | 0.385 | 848.08 | 0 | 0 | 0.0008767 | 1930.97 | 0.0008767 | 1930.97 | 0 | 0 | 2023-05-14 05:49:38 | 0.000362 | 0.4086 | 899.91 | 0 | 关闭
7129 | 9 | 5 | 恒流充电 | 02:32:30 | 49:04:00 | 0.152 | 2.3853 | 0.3863 | 850.87 | 0.3863 | 850.87 | 0 | 0 | 0.0008797 | 1937.62 | 0.0008797 | 1937.62 | 0 | 0 | 2023-05-14 05:50:08 | 0.0003625 | 0.3423 | 754.0051 | 0 | 关闭
7130 | 9 | 5 | 恒流充电 | 02:33:00 | 49:04:30 | 0.152 | 2.3897 | 0.3876 | 853.66 | 0.3876 | 853.66 | 0 | 0 | 0.0008827 | 1944.28 | 0.0008827 | 1944.28 | 0 | 0 | 2023-05-14 05:50:38 | 0.0003632 | 0.2879 | 634.0497 | 0 | 关闭
7131 | 9 | 5 | 恒流充电 | 02:33:30 | 49:05:00 | 0.152 | 2.3953 | 0.3888 | 856.45 | 0.3888 | 856.45 | 0 | 0 | 0.0008857 | 1950.95 | 0.0008857 | 1950.95 | 0 | 0 | 2023-05-14 05:51:08 | 0.0003641 | 0.2262 | 498.1819 | 0 | 关闭
7132 | 9 | 5 | 恒流充电 | 02:34:00 | 49:05:30 | 0.152 | 2.4026 | 0.3901 | 859.24 | 0.3901 | 859.24 | 0 | 0 | 0.0008888 | 1957.64 | 0.0008888 | 1957.64 | 0 | 0 | 2023-05-14 05:51:38 | 0.0003652 | 0.1735 | 382.1536 | 0 | 关闭
7133 | 9 | 5 | 恒流充电 | 02:34:29 | 49:05:59 | 0.152 | 2.4126 | 0.3913 | 861.93 | 0.3913 | 861.93 | 0 | 0 | 0.0008917 | 1964.14 | 0.0008917 | 1964.14 | 0 | 0 | 2023-05-14 05:52:07 | 0.0003667 | 0.1224 | 269.6818 | 0 | 关闭
7134 | 9 | 5 | 恒流充电 | 02:34:30 | 49:06:00 | 0.152 | 2.413 | 0.3914 | 862.03 | 0.3914 | 862.03 | 0 | 0 | 0.0008918 | 1964.36 | 0.0008918 | 1964.36 | 0 | 0 | 2023-05-14 05:52:08 | 0.0003668 | 0.1056 | 232.5012 | 0 | 关闭
7135 | 9 | 5 | 恒流充电 | 02:34:49 | 49:06:20 | 0.152 | 2.423 | 0.3922 | 863.83 | 0.3922 | 863.83 | 0 | 0 | 0.0008938 | 1968.72 | 0.0008938 | 1968.72 | 0 | 0 | 2023-05-14 05:52:28 | 0.0003682 | 0.0819 | 180.4014 | 0 | 关闭
7136 | 9 | 5 | 恒流充电 | 02:35:00 | 49:06:30 | 0.152 | 2.4306 | 0.3926 | 864.82 | 0.3926 | 864.82 | 0 | 0 | 0.0008949 | 1971.11 | 0.0008949 | 1971.11 | 0 | 0 | 2023-05-14 05:52:38 | 0.0003694 | 0.0589 | 129.7112 | 0 | 关闭
7137 | 9 | 5 | 恒流充电 | 02:35:10 | 49:06:41 | 0.152 | 2.4406 | 0.3931 | 865.76 | 0.3931 | 865.76 | 0 | 0 | 0.0008959 | 1973.42 | 0.0008959 | 1973.42 | 0 | 0 | 2023-05-14 05:52:48 | 0.0003709 | 0.0431 | 94.8605 | 0 | 关闭
7138 | 9 | 5 | 恒流充电 | 02:35:17 | 49:06:48 | 0.152 | 2.4506 | 0.3934 | 866.42 | 0.3934 | 866.42 | 0 | 0 | 0.0008967 | 1975.02 | 0.0008967 | 1975.02 | 0 | 0 | 2023-05-14 05:52:55 | 0.0003725 | 0.0295 | 65.0808 | 0 | 关闭
7139 | 9 | 5 | 恒流充电 | 02:35:22 | 49:06:53 | 0.152 | 2.4607 | 0.3936 | 866.89 | 0.3936 | 866.89 | 0 | 0 | 0.0008972 | 1976.18 | 0.0008972 | 1976.18 | 0 | 0 | 2023-05-14 05:53:01 | 0.000374 | 0.0213 | 46.9606 | 0 | 关闭
7140 | 9 | 5 | 恒流充电 | 02:35:26 | 49:06:57 | 0.152 | 2.4707 | 0.3937 | 867.24 | 0.3937 | 867.24 | 0 | 0 | 0.0008976 | 1977.05 | 0.0008976 | 1977.05 | 0 | 0 | 2023-05-14 05:53:04 | 0.0003755 | 0.016 | 35.3402 | 0 | 关闭
7141 | 9 | 5 | 恒流充电 | 02:35:29 | 49:07:00 | 0.152 | 2.4808 | 0.3939 | 867.53 | 0.3939 | 867.53 | 0 | 0 | 0.0008979 | 1977.77 | 0.0008979 | 1977.77 | 0 | 0 | 2023-05-14 05:53:07 | 0.000377 | 0.013 | 28.5447 | 0 | 关闭
7142 | 9 | 5 | 恒流充电 | 02:35:30 | 49:07:00 | 0.152 | 2.4839 | 0.3939 | 867.61 | 0.3939 | 867.61 | 0 | 0 | 0.000898 | 1977.95 | 0.000898 | 1977.95 | 0 | 0 | 2023-05-14 05:53:08 | 0.0003776 | 0.0109 | 24.0001 | 0 | 关闭
7143 | 9 | 5 | 恒流充电 | 02:35:32 | 49:07:03 | 0.152 | 2.494 | 0.394 | 867.85 | 0.394 | 867.85 | 0 | 0 | 0.0008983 | 1978.55 | 0.0008983 | 1978.55 | 0 | 0 | 2023-05-14 05:53:11 | 0.0003791 | 0.0109 | 23.931 | 0 | 关闭
7144 | 9 | 5 | 恒流充电 | 02:35:34 | 49:07:05 | 0.152 | 2.5041 | 0.3941 | 868.06 | 0.3941 | 868.06 | 0 | 0 | 0.0008985 | 1979.09 | 0.0008985 | 1979.09 | 0 | 0 | 2023-05-14 05:53:13 | 0.0003806 | 0.0096 | 21.1783 | 0 | 关闭
7145 | 9 | 5 | 恒流充电 | 02:35:37 | 49:07:08 | 0.152 | 2.5144 | 0.3942 | 868.28 | 0.3942 | 868.28 | 0 | 0 | 0.0008987 | 1979.62 | 0.0008987 | 1979.62 | 0 | 0 | 2023-05-14 05:53:15 | 0.0003821 | 0.0094 | 20.7671 | 0 | 关闭
7146 | 9 | 5 | 恒流充电 | 02:35:39 | 49:07:10 | 0.152 | 2.5248 | 0.3943 | 868.49 | 0.3943 | 868.49 | 0 | 0 | 0.000899 | 1980.16 | 0.000899 | 1980.16 | 0 | 0 | 2023-05-14 05:53:18 | 0.0003837 | 0.0093 | 20.5674 | 0 | 关闭
7147 | 9 | 5 | 恒流充电 | 02:35:41 | 49:07:12 | 0.152 | 2.535 | 0.3944 | 868.7 | 0.3944 | 868.7 | 0 | 0 | 0.0008992 | 1980.7 | 0.0008992 | 1980.7 | 0 | 0 | 2023-05-14 05:53:20 | 0.0003853 | 0.0095 | 20.9707 | 0 | 关闭
7148 | 9 | 5 | 恒流充电 | 02:35:44 | 49:07:15 | 0.152 | 2.545 | 0.3945 | 868.93 | 0.3945 | 868.93 | 0 | 0 | 0.0008995 | 1981.27 | 0.0008995 | 1981.27 | 0 | 0 | 2023-05-14 05:53:22 | 0.0003868 | 0.0101 | 22.3103 | 0 | 关闭
7149 | 9 | 5 | 恒流充电 | 02:35:46 | 49:07:17 | 0.152 | 2.5552 | 0.3946 | 869.17 | 0.3946 | 869.17 | 0 | 0 | 0.0008998 | 1981.89 | 0.0008998 | 1981.89 | 0 | 0 | 2023-05-14 05:53:25 | 0.0003884 | 0.0108 | 23.706 | 0 | 关闭
7150 | 9 | 5 | 恒流充电 | 02:35:49 | 49:07:20 | 0.152 | 2.5652 | 0.3947 | 869.43 | 0.3947 | 869.43 | 0 | 0 | 0.0009001 | 1982.55 | 0.0009001 | 1982.55 | 0 | 0 | 2023-05-14 05:53:28 | 0.0003899 | 0.0118 | 26.0401 | 0 | 关闭
7151 | 9 | 5 | 恒流充电 | 02:35:52 | 49:07:23 | 0.152 | 2.5752 | 0.3949 | 869.73 | 0.3949 | 869.73 | 0 | 0 | 0.0009004 | 1983.32 | 0.0009004 | 1983.32 | 0 | 0 | 2023-05-14 05:53:31 | 0.0003914 | 0.0135 | 29.7602 | 0 | 关闭
7152 | 9 | 5 | 恒流充电 | 02:35:56 | 49:07:27 | 0.152 | 2.5854 | 0.395 | 870.06 | 0.395 | 870.06 | 0 | 0 | 0.0009008 | 1984.18 | 0.0009008 | 1984.18 | 0 | 0 | 2023-05-14 05:53:35 | 0.0003929 | 0.0149 | 32.8141 | 0 | 关闭
7153 | 9 | 5 | 恒流充电 | 02:36:00 | 49:07:30 | 0.152 | 2.5945 | 0.3952 | 870.4 | 0.3952 | 870.4 | 0 | 0 | 0.0009012 | 1985.05 | 0.0009012 | 1985.05 | 0 | 0 | 2023-05-14 05:53:38 | 0.0003944 | 0.0167 | 36.7914 | 0 | 关闭
7154 | 9 | 5 | 恒流充电 | 02:36:04 | 49:07:35 | 0.152 | 2.6046 | 0.3953 | 870.8 | 0.3953 | 870.8 | 0 | 0 | 0.0009017 | 1986.09 | 0.0009017 | 1986.09 | 0 | 0 | 2023-05-14 05:53:43 | 0.0003959 | 0.018 | 39.5943 | 0 | 关闭
7155 | 9 | 5 | 恒流充电 | 02:36:08 | 49:07:39 | 0.152 | 2.6146 | 0.3955 | 871.21 | 0.3955 | 871.21 | 0 | 0 | 0.0009022 | 1987.18 | 0.0009022 | 1987.18 | 0 | 0 | 2023-05-14 05:53:47 | 0.0003974 | 0.019 | 41.8404 | 0 | 关闭
7156 | 9 | 5 | 恒流充电 | 02:36:13 | 49:07:44 | 0.152 | 2.6247 | 0.3957 | 871.65 | 0.3957 | 871.65 | 0 | 0 | 0.0009027 | 1988.33 | 0.0009027 | 1988.33 | 0 | 0 | 2023-05-14 05:53:52 | 0.0003989 | 0.0196 | 43.2775 | 0 | 关闭
7157 | 9 | 5 | 恒流充电 | 02:36:18 | 49:07:49 | 0.152 | 2.6348 | 0.3959 | 872.08 | 0.3959 | 872.08 | 0 | 0 | 0.0009032 | 1989.45 | 0.0009032 | 1989.45 | 0 | 0 | 2023-05-14 05:53:56 | 0.0004005 | 0.0192 | 42.3567 | 0 | 关闭
7158 | 9 | 5 | 恒流充电 | 02:36:22 | 49:07:53 | 0.152 | 2.6449 | 0.3961 | 872.5 | 0.3961 | 872.5 | 0 | 0 | 0.0009037 | 1990.56 | 0.0009037 | 1990.56 | 0 | 0 | 2023-05-14 05:54:01 | 0.000402 | 0.0188 | 41.4359 | 0 | 关闭
7159 | 9 | 5 | 恒流充电 | 02:36:26 | 49:07:57 | 0.152 | 2.655 | 0.3963 | 872.9 | 0.3963 | 872.9 | 0 | 0 | 0.0009042 | 1991.62 | 0.0009042 | 1991.62 | 0 | 0 | 2023-05-14 05:54:05 | 0.0004036 | 0.018 | 39.5943 | 0 | 关闭
7160 | 9 | 5 | 恒流充电 | 02:36:30 | 49:08:00 | 0.152 | 2.6626 | 0.3964 | 873.19 | 0.3964 | 873.19 | 0 | 0 | 0.0009045 | 1992.38 | 0.0009045 | 1992.38 | 0 | 0 | 2023-05-14 05:54:08 | 0.0004047 | 0.0172 | 37.9215 | 0 | 关闭
7161 | 9 | 5 | 恒流充电 | 02:36:33 | 49:08:04 | 0.152 | 2.6727 | 0.3966 | 873.55 | 0.3966 | 873.55 | 0 | 0 | 0.000905 | 1993.35 | 0.000905 | 1993.35 | 0 | 0 | 2023-05-14 05:54:12 | 0.0004062 | 0.0163 | 35.9111 | 0 | 关闭
7162 | 9 | 5 | 恒流充电 | 02:36:37 | 49:08:08 | 0.152 | 2.6827 | 0.3967 | 873.89 | 0.3967 | 873.89 | 0 | 0 | 0.0009054 | 1994.27 | 0.0009054 | 1994.27 | 0 | 0 | 2023-05-14 05:54:16 | 0.0004077 | 0.0156 | 34.4102 | 0 | 关闭
7163 | 9 | 5 | 恒流充电 | 02:36:41 | 49:08:12 | 0.152 | 2.6928 | 0.3969 | 874.23 | 0.3969 | 874.23 | 0 | 0 | 0.0009058 | 1995.17 | 0.0009058 | 1995.17 | 0 | 0 | 2023-05-14 05:54:19 | 0.0004093 | 0.015 | 33.1293 | 0 | 关闭
7164 | 9 | 5 | 恒流充电 | 02:36:44 | 49:08:15 | 0.152 | 2.7028 | 0.397 | 874.54 | 0.397 | 874.54 | 0 | 0 | 0.0009062 | 1996.02 | 0.0009062 | 1996.02 | 0 | 0 | 2023-05-14 05:54:23 | 0.0004108 | 0.0144 | 31.63 | 0 | 关闭
7165 | 9 | 5 | 恒流充电 | 02:36:48 | 49:08:19 | 0.152 | 2.713 | 0.3972 | 874.87 | 0.3972 | 874.87 | 0 | 0 | 0.0009066 | 1996.9 | 0.0009066 | 1996.9 | 0 | 0 | 2023-05-14 05:54:26 | 0.0004123 | 0.0145 | 31.9023 | 0 | 关闭
7166 | 9 | 5 | 恒流充电 | 02:36:51 | 49:08:22 | 0.152 | 2.7231 | 0.3973 | 875.18 | 0.3973 | 875.18 | 0 | 0 | 0.000907 | 1997.74 | 0.000907 | 1997.74 | 0 | 0 | 2023-05-14 05:54:30 | 0.0004139 | 0.0138 | 30.396 | 0 | 关闭
7167 | 9 | 5 | 恒流充电 | 02:36:54 | 49:08:25 | 0.152 | 2.7331 | 0.3975 | 875.49 | 0.3975 | 875.49 | 0 | 0 | 0.0009074 | 1998.6 | 0.0009074 | 1998.6 | 0 | 0 | 2023-05-14 05:54:33 | 0.0004155 | 0.0144 | 31.6202 | 0 | 关闭
7168 | 9 | 5 | 恒流充电 | 02:36:58 | 49:08:29 | 0.152 | 2.7432 | 0.3976 | 875.81 | 0.3976 | 875.81 | 0 | 0 | 0.0009078 | 1999.47 | 0.0009078 | 1999.47 | 0 | 0 | 2023-05-14 05:54:36 | 0.000417 | 0.0142 | 31.3071 | 0 | 关闭
7169 | 9 | 5 | 恒流充电 | 02:37:00 | 49:08:30 | 0.152 | 2.7483 | 0.3977 | 875.98 | 0.3977 | 875.98 | 0 | 0 | 0.000908 | 1999.93 | 0.000908 | 1999.93 | 0 | 0 | 2023-05-14 05:54:38 | 0.0004178 | 0.0149 | 32.8429 | 0 | 关闭
7170 | 9 | 5 | 恒流充电 | 02:37:03 | 49:08:34 | 0.152 | 2.7585 | 0.3978 | 876.31 | 0.3978 | 876.31 | 0 | 0 | 0.0009084 | 2000.85 | 0.0009084 | 2000.85 | 0 | 0 | 2023-05-14 05:54:42 | 0.0004194 | 0.0149 | 32.8237 | 0 | 关闭
7171 | 9 | 5 | 恒流充电 | 02:37:07 | 49:08:38 | 0.152 | 2.7686 | 0.398 | 876.66 | 0.398 | 876.66 | 0 | 0 | 0.0009088 | 2001.83 | 0.0009088 | 2001.83 | 0 | 0 | 2023-05-14 05:54:46 | 0.0004209 | 0.0159 | 34.9806 | 0 | 关闭
7172 | 9 | 5 | 恒流充电 | 02:37:11 | 49:08:42 | 0.152 | 2.7787 | 0.3982 | 877.05 | 0.3982 | 877.05 | 0 | 0 | 0.0009093 | 2002.88 | 0.0009093 | 2002.88 | 0 | 0 | 2023-05-14 05:54:50 | 0.0004224 | 0.0171 | 37.7721 | 0 | 关闭
7173 | 9 | 5 | 恒流充电 | 02:37:15 | 49:08:46 | 0.152 | 2.7887 | 0.3984 | 877.45 | 0.3984 | 877.45 | 0 | 0 | 0.0009098 | 2004.02 | 0.0009098 | 2004.02 | 0 | 0 | 2023-05-14 05:54:54 | 0.0004239 | 0.0186 | 40.9202 | 0 | 关闭
7174 | 9 | 5 | 恒流充电 | 02:37:20 | 49:08:51 | 0.152 | 2.7987 | 0.3986 | 877.91 | 0.3986 | 877.91 | 0 | 0 | 0.0009104 | 2005.3 | 0.0009104 | 2005.3 | 0 | 0 | 2023-05-14 05:54:59 | 0.0004254 | 0.0207 | 45.5702 | 0 | 关闭
7175 | 9 | 5 | 恒流充电 | 02:37:21 | 49:08:52 | 0.152 | 2.8 | 0.3986 | 877.98 | 0.3986 | 877.98 | 0 | 0 | 0.0009105 | 2005.48 | 0.0009105 | 2005.48 | 0 | 0 | 2023-05-14 05:55:00 | 0.0004257 | 0.0228 | 50.1525 | 0 | 关闭
7176 | 10 | 2 | 搁置 | 00:00:00 | 49:08:52 | 0 | 2.7939 | 0 | 0 | 0 | 0 | 0 | 0 | 0 | 0 | 0 | 0 | 0 | 0 | 2023-05-14 05:55:00 | 0 | 0 | 0 | 0 | 关闭
7177 | 10 | 2 | 搁置 | 00:00:00 | 49:08:52 | 0 | 2.7803 | 0 | 0 | 0 | 0 | 0 | 0 | 0 | 0 | 0 | 0 | 0 | 0 | 2023-05-14 05:55:00 | 0 | 0 | 0 | 0 | 关闭
7178 | 10 | 2 | 搁置 | 00:00:00 | 49:08:53 | 0 | 2.7684 | 0 | 0 | 0 | 0 | 0 | 0 | 0 | 0 | 0 | 0 | 0 | 0 | 2023-05-14 05:55:01 | 0 | 0 | 0 | 0 | 关闭
7179 | 10 | 2 | 搁置 | 00:00:01 | 49:08:53 | 0 | 2.7568 | 0 | 0 | 0 | 0 | 0 | 0 | 0 | 0 | 0 | 0 | 0 | 0 | 2023-05-14 05:55:01 | 0 | 0 | 0 | 0 | 关闭
7180 | 10 | 2 | 搁置 | 00:00:01 | 49:08:53 | 0 | 2.7442 | 0 | 0 | 0 | 0 | 0 | 0 | 0 | 0 | 0 | 0 | 0 | 0 | 2023-05-14 05:55:01 | 0 | 0 | 0 | 0 | 关闭
7181 | 10 | 2 | 搁置 | 00:00:01 | 49:08:54 | 0 | 2.7316 | 0 | 0 | 0 | 0 | 0 | 0 | 0 | 0 | 0 | 0 | 0 | 0 | 2023-05-14 05:55:02 | 0 | 0 | 0 | 0 | 关闭
7182 | 10 | 2 | 搁置 | 00:00:02 | 49:08:54 | 0 | 2.7207 | 0 | 0 | 0 | 0 | 0 | 0 | 0 | 0 | 0 | 0 | 0 | 0 | 2023-05-14 05:55:02 | 0 | 0 | 0 | 0 | 关闭
7183 | 10 | 2 | 搁置 | 00:00:02 | 49:08:55 | 0 | 2.7104 | 0 | 0 | 0 | 0 | 0 | 0 | 0 | 0 | 0 | 0 | 0 | 0 | 2023-05-14 05:55:03 | 0 | 0 | 0 | 0 | 关闭
7184 | 10 | 2 | 搁置 | 00:00:03 | 49:08:55 | 0 | 2.7 | 0 | 0 | 0 | 0 | 0 | 0 | 0 | 0 | 0 | 0 | 0 | 0 | 2023-05-14 05:55:03 | 0 | 0 | 0 | 0 | 关闭
7185 | 10 | 2 | 搁置 | 00:00:03 | 49:08:56 | 0 | 2.6885 | 0 | 0 | 0 | 0 | 0 | 0 | 0 | 0 | 0 | 0 | 0 | 0 | 2023-05-14 05:55:04 | 0 | 0 | 0 | 0 | 关闭
7186 | 10 | 2 | 搁置 | 00:00:04 | 49:08:56 | 0 | 2.6769 | 0 | 0 | 0 | 0 | 0 | 0 | 0 | 0 | 0 | 0 | 0 | 0 | 2023-05-14 05:55:04 | 0 | 0 | 0 | 0 | 关闭
7187 | 10 | 2 | 搁置 | 00:00:04 | 49:08:57 | 0 | 2.6666 | 0 | 0 | 0 | 0 | 0 | 0 | 0 | 0 | 0 | 0 | 0 | 0 | 2023-05-14 05:55:05 | 0 | 0 | 0 | 0 | 关闭
7188 | 10 | 2 | 搁置 | 00:00:05 | 49:08:57 | 0 | 2.656 | 0 | 0 | 0 | 0 | 0 | 0 | 0 | 0 | 0 | 0 | 0 | 0 | 2023-05-14 05:55:05 | 0 | 0 | 0 | 0 | 关闭
7189 | 10 | 2 | 搁置 | 00:00:05 | 49:08:58 | 0 | 2.6447 | 0 | 0 | 0 | 0 | 0 | 0 | 0 | 0 | 0 | 0 | 0 | 0 | 2023-05-14 05:55:06 | 0 | 0 | 0 | 0 | 关闭
7190 | 10 | 2 | 搁置 | 00:00:06 | 49:08:58 | 0 | 2.6334 | 0 | 0 | 0 | 0 | 0 | 0 | 0 | 0 | 0 | 0 | 0 | 0 | 2023-05-14 05:55:06 | 0 | 0 | 0 | 0 | 关闭
7191 | 10 | 2 | 搁置 | 00:00:06 | 49:08:59 | 0 | 2.6228 | 0 | 0 | 0 | 0 | 0 | 0 | 0 | 0 | 0 | 0 | 0 | 0 | 2023-05-14 05:55:07 | 0 | 0 | 0 | 0 | 关闭
7192 | 10 | 2 | 搁置 | 00:00:07 | 49:09:00 | 0 | 2.6115 | 0 | 0 | 0 | 0 | 0 | 0 | 0 | 0 | 0 | 0 | 0 | 0 | 2023-05-14 05:55:08 | 0 | 0 | 0 | 0 | 关闭
7193 | 10 | 2 | 搁置 | 00:00:08 | 49:09:00 | 0 | 2.6004 | 0 | 0 | 0 | 0 | 0 | 0 | 0 | 0 | 0 | 0 | 0 | 0 | 2023-05-14 05:55:08 | 0 | 0 | 0 | 0 | 关闭
7194 | 10 | 2 | 搁置 | 00:00:09 | 49:09:01 | 0 | 2.5901 | 0 | 0 | 0 | 0 | 0 | 0 | 0 | 0 | 0 | 0 | 0 | 0 | 2023-05-14 05:55:09 | 0 | 0 | 0 | 0 | 关闭
7195 | 10 | 2 | 搁置 | 00:00:09 | 49:09:02 | 0 | 2.579 | 0 | 0 | 0 | 0 | 0 | 0 | 0 | 0 | 0 | 0 | 0 | 0 | 2023-05-14 05:55:10 | 0 | 0 | 0 | 0 | 关闭
7196 | 10 | 2 | 搁置 | 00:00:10 | 49:09:03 | 0 | 2.568 | 0 | 0 | 0 | 0 | 0 | 0 | 0 | 0 | 0 | 0 | 0 | 0 | 2023-05-14 05:55:11 | 0 | 0 | 0 | 0 | 关闭
7197 | 10 | 2 | 搁置 | 00:00:11 | 49:09:04 | 0 | 2.5573 | 0 | 0 | 0 | 0 | 0 | 0 | 0 | 0 | 0 | 0 | 0 | 0 | 2023-05-14 05:55:12 | 0 | 0 | 0 | 0 | 关闭
7198 | 10 | 2 | 搁置 | 00:00:12 | 49:09:05 | 0 | 2.5466 | 0 | 0 | 0 | 0 | 0 | 0 | 0 | 0 | 0 | 0 | 0 | 0 | 2023-05-14 05:55:13 | 0 | 0 | 0 | 0 | 关闭
7199 | 10 | 2 | 搁置 | 00:00:13 | 49:09:06 | 0 | 2.5365 | 0 | 0 | 0 | 0 | 0 | 0 | 0 | 0 | 0 | 0 | 0 | 0 | 2023-05-14 05:55:14 | 0 | 0 | 0 | 0 | 关闭
7200 | 10 | 2 | 搁置 | 00:00:14 | 49:09:07 | 0 | 2.5263 | 0 | 0 | 0 | 0 | 0 | 0 | 0 | 0 | 0 | 0 | 0 | 0 | 2023-05-14 05:55:15 | 0 | 0 | 0 | 0 | 关闭
7201 | 10 | 2 | 搁置 | 00:00:16 | 49:09:08 | 0 | 2.5159 | 0 | 0 | 0 | 0 | 0 | 0 | 0 | 0 | 0 | 0 | 0 | 0 | 2023-05-14 05:55:16 | 0 | 0 | 0 | 0 | 关闭
7202 | 10 | 2 | 搁置 | 00:00:17 | 49:09:09 | 0 | 2.5055 | 0 | 0 | 0 | 0 | 0 | 0 | 0 | 0 | 0 | 0 | 0 | 0 | 2023-05-14 05:55:17 | 0 | 0 | 0 | 0 | 关闭
7203 | 10 | 2 | 搁置 | 00:00:19 | 49:09:11 | 0 | 2.4953 | 0 | 0 | 0 | 0 | 0 | 0 | 0 | 0 | 0 | 0 | 0 | 0 | 2023-05-14 05:55:19 | 0 | 0 | 0 | 0 | 关闭
7204 | 10 | 2 | 搁置 | 00:00:21 | 49:09:13 | 0 | 2.485 | 0 | 0 | 0 | 0 | 0 | 0 | 0 | 0 | 0 | 0 | 0 | 0 | 2023-05-14 05:55:21 | 0 | 0 | 0 | 0 | 关闭
7205 | 10 | 2 | 搁置 | 00:00:23 | 49:09:16 | 0 | 2.4747 | 0 | 0 | 0 | 0 | 0 | 0 | 0 | 0 | 0 | 0 | 0 | 0 | 2023-05-14 05:55:24 | 0 | 0 | 0 | 0 | 关闭
7206 | 10 | 2 | 搁置 | 00:00:27 | 49:09:19 | 0 | 2.4646 | 0 | 0 | 0 | 0 | 0 | 0 | 0 | 0 | 0 | 0 | 0 | 0 | 2023-05-14 05:55:27 | 0 | 0 | 0 | 0 | 关闭
7207 | 10 | 2 | 搁置 | 00:00:30 | 49:09:22 | 0 | 2.4582 | 0 | 0 | 0 | 0 | 0 | 0 | 0 | 0 | 0 | 0 | 0 | 0 | 2023-05-14 05:55:30 | 0 | 0 | 0 | 0 | 关闭
7208 | 10 | 2 | 搁置 | 00:00:35 | 49:09:28 | 0 | 2.4482 | 0 | 0 | 0 | 0 | 0 | 0 | 0 | 0 | 0 | 0 | 0 | 0 | 2023-05-14 05:55:36 | 0 | 0 | 0 | 0 | 关闭
7209 | 10 | 2 | 搁置 | 00:00:43 | 49:09:35 | 0 | 2.4382 | 0 | 0 | 0 | 0 | 0 | 0 | 0 | 0 | 0 | 0 | 0 | 0 | 2023-05-14 05:55:43 | 0 | 0 | 0 | 0 | 关闭
7210 | 10 | 2 | 搁置 | 00:00:53 | 49:09:45 | 0 | 2.4282 | 0 | 0 | 0 | 0 | 0 | 0 | 0 | 0 | 0 | 0 | 0 | 0 | 2023-05-14 05:55:53 | 0 | 0 | 0 | 0 | 关闭
7211 | 10 | 2 | 搁置 | 00:01:00 | 49:09:52 | 0 | 2.4235 | 0 | 0 | 0 | 0 | 0 | 0 | 0 | 0 | 0 | 0 | 0 | 0 | 2023-05-14 05:56:00 | 0 | 0 | 0 | 0 | 关闭
7212 | 10 | 3 | 恒流放电 | 00:00:00 | 49:09:52 | -0.1519 | 2.4177 | 0 | 0 | 0 | 0 | 0 | 0 | 0 | 0 | 0 | 0 | 0 | 0 | 2023-05-14 05:56:00 | -0.0003672 | 0 | 0 | 0 | 关闭
7213 | 10 | 3 | 恒流放电 | 00:00:01 | 49:09:53 | -0.152 | 2.4077 | 0 | 0.09 | 0 | 0 | 0 | 0.09 | 1e-07 | 0.22 | 0 | 0 | 1e-07 | 0.22 | 2023-05-14 05:56:01 | -0.000366 | -0.0042 | -9.2982 | 0 | 关闭
7214 | 10 | 3 | 恒流放电 | 00:00:03 | 49:09:55 | -0.152 | 2.3974 | 0.0001 | 0.28 | 0 | 0 | 0.0001 | 0.28 | 3e-07 | 0.67 | 0 | 0 | 3e-07 | 0.67 | 2023-05-14 05:56:03 | -0.0003644 | -0.0082 | -18.0595 | 0 | 关闭
7215 | 10 | 3 | 恒流放电 | 00:00:06 | 49:09:59 | -0.152 | 2.3872 | 0.0003 | 0.61 | 0 | 0 | 0.0003 | 0.61 | 7e-07 | 1.47 | 0 | 0 | 7e-07 | 1.47 | 2023-05-14 05:56:07 | -0.0003629 | -0.0149 | -32.8255 | 0 | 关闭
7216 | 10 | 3 | 恒流放电 | 00:00:13 | 49:10:05 | -0.152 | 2.3772 | 0.0006 | 1.22 | 0 | 0 | 0.0006 | 1.22 | 1.3e-06 | 2.91 | 0 | 0 | 1.3e-06 | 2.91 | 2023-05-14 05:56:13 | -0.0003613 | -0.0274 | -60.4534 | 0 | 关闭
7217 | 10 | 3 | 恒流放电 | 00:00:26 | 49:10:18 | -0.152 | 2.3672 | 0.0011 | 2.43 | 0 | 0 | 0.0011 | 2.43 | 2.6e-06 | 5.78 | 0 | 0 | 2.6e-06 | 5.78 | 2023-05-14 05:56:26 | -0.0003598 | -0.0549 | -120.9068 | 0 | 关闭
7218 | 10 | 3 | 恒流放电 | 00:00:30 | 49:10:22 | -0.152 | 2.3654 | 0.0013 | 2.79 | 0 | 0 | 0.0013 | 2.79 | 3e-06 | 6.64 | 0 | 0 | 3e-06 | 6.64 | 2023-05-14 05:56:30 | -0.0003595 | -0.0915 | -201.5079 | 0 | 关闭
7219 | 10 | 3 | 恒流放电 | 00:01:00 | 49:10:52 | -0.152 | 2.3565 | 0.0025 | 5.58 | 0 | 0 | 0.0025 | 5.58 | 6e-06 | 13.22 | 0 | 0 | 6e-06 | 13.22 | 2023-05-14 05:57:00 | -0.0003582 | -0.1423 | -313.4979 | 0 | 关闭
7220 | 10 | 3 | 恒流放电 | 00:01:30 | 49:11:22 | -0.152 | 2.3515 | 0.0038 | 8.37 | 0 | 0 | 0.0038 | 8.37 | 9e-06 | 19.79 | 0 | 0 | 9e-06 | 19.79 | 2023-05-14 05:57:30 | -0.0003574 | -0.2533 | -558.0237 | 0 | 关闭
7221 | 10 | 3 | 恒流放电 | 00:02:00 | 49:11:52 | -0.152 | 2.3479 | 0.0051 | 11.16 | 0 | 0 | 0.0051 | 11.16 | 1.2e-05 | 26.35 | 0 | 0 | 1.2e-05 | 26.35 | 2023-05-14 05:58:00 | -0.0003569 | -0.3519 | -775.0143 | 0 | 关闭
7222 | 10 | 3 | 恒流放电 | 00:02:30 | 49:12:22 | -0.152 | 2.3449 | 0.0063 | 13.95 | 0 | 0 | 0.0063 | 13.95 | 1.49e-05 | 32.89 | 0 | 0 | 1.49e-05 | 32.89 | 2023-05-14 05:58:30 | -0.0003564 | -0.4222 | -930.0253 | 0 | 关闭
7223 | 10 | 3 | 恒流放电 | 00:03:00 | 49:12:52 | -0.152 | 2.3425 | 0.0076 | 16.74 | 0 | 0 | 0.0076 | 16.74 | 1.79e-05 | 39.43 | 0 | 0 | 1.79e-05 | 39.43 | 2023-05-14 05:59:00 | -0.0003561 | -0.5278 | -1162.5265 | 0 | 关闭
7224 | 10 | 3 | 恒流放电 | 00:03:30 | 49:13:22 | -0.152 | 2.3403 | 0.0089 | 19.53 | 0 | 0 | 0.0089 | 19.53 | 2.09e-05 | 45.96 | 0 | 0 | 2.09e-05 | 45.96 | 2023-05-14 05:59:30 | -0.0003558 | -0.5758 | -1268.2274 | 0 | 关闭
7225 | 10 | 3 | 恒流放电 | 00:04:00 | 49:13:52 | -0.152 | 2.3384 | 0.0101 | 22.32 | 0 | 0 | 0.0101 | 22.32 | 2.38e-05 | 52.49 | 0 | 0 | 2.38e-05 | 52.49 | 2023-05-14 06:00:00 | -0.0003555 | -0.6667 | -1468.4771 | 0 | 关闭
7226 | 10 | 3 | 恒流放电 | 00:04:30 | 49:14:22 | -0.152 | 2.3366 | 0.0114 | 25.11 | 0 | 0 | 0.0114 | 25.11 | 2.68e-05 | 59.01 | 0 | 0 | 2.68e-05 | 59.01 | 2023-05-14 06:00:30 | -0.0003552 | -0.7038 | -1550.1781 | 0 | 关闭
7227 | 10 | 3 | 恒流放电 | 00:05:00 | 49:14:52 | -0.152 | 2.3348 | 0.0127 | 27.9 | 0 | 0 | 0.0127 | 27.9 | 2.98e-05 | 65.53 | 0 | 0 | 2.98e-05 | 65.53 | 2023-05-14 06:01:00 | -0.0003549 | -0.7037 | -1550.1067 | 0 | 关闭
7228 | 10 | 3 | 恒流放电 | 00:05:30 | 49:15:22 | -0.152 | 2.3333 | 0.0139 | 30.69 | 0 | 0 | 0.0139 | 30.69 | 3.27e-05 | 72.04 | 0 | 0 | 3.27e-05 | 72.04 | 2023-05-14 06:01:30 | -0.0003547 | -0.8444 | -1859.9201 | 0 | 关闭
7229 | 10 | 3 | 恒流放电 | 00:06:00 | 49:15:52 | -0.152 | 2.3319 | 0.0152 | 33.48 | 0 | 0 | 0.0152 | 33.48 | 3.57e-05 | 78.55 | 0 | 0 | 3.57e-05 | 78.55 | 2023-05-14 06:02:00 | -0.0003544 | -0.9047 | -1992.7933 | 0 | 关闭
7230 | 10 | 3 | 恒流放电 | 00:06:30 | 49:16:22 | -0.152 | 2.3305 | 0.0165 | 36.27 | 0 | 0 | 0.0165 | 36.27 | 3.86e-05 | 85.05 | 0 | 0 | 3.86e-05 | 85.05 | 2023-05-14 06:02:30 | -0.0003542 | -0.9047 | -1992.789 | 0 | 关闭
7231 | 10 | 3 | 恒流放电 | 00:07:00 | 49:16:52 | -0.152 | 2.3293 | 0.0177 | 39.06 | 0 | 0 | 0.0177 | 39.06 | 4.16e-05 | 91.55 | 0 | 0 | 4.16e-05 | 91.55 | 2023-05-14 06:03:00 | -0.000354 | -1.0555 | -2324.8797 | 0 | 关闭
7232 | 10 | 3 | 恒流放电 | 00:07:30 | 49:17:22 | -0.152 | 2.3281 | 0.019 | 41.85 | 0 | 0 | 0.019 | 41.85 | 4.45e-05 | 98.05 | 0 | 0 | 4.45e-05 | 98.05 | 2023-05-14 06:03:30 | -0.0003538 | -1.0555 | -2324.8848 | 0 | 关闭
7233 | 10 | 3 | 恒流放电 | 00:08:00 | 49:17:52 | -0.152 | 2.3268 | 0.0203 | 44.64 | 0 | 0 | 0.0203 | 44.64 | 4.75e-05 | 104.54 | 0 | 0 | 4.75e-05 | 104.54 | 2023-05-14 06:04:00 | -0.0003537 | -0.9743 | -2146.0381 | 0 | 关闭
7234 | 10 | 3 | 恒流放电 | 00:08:30 | 49:18:22 | -0.152 | 2.3258 | 0.0215 | 47.43 | 0 | 0 | 0.0215 | 47.43 | 5.04e-05 | 111.03 | 0 | 0 | 5.04e-05 | 111.03 | 2023-05-14 06:04:30 | -0.0003535 | -1.2666 | -2789.8434 | 0 | 关闭
7235 | 10 | 3 | 恒流放电 | 00:09:00 | 49:18:52 | -0.152 | 2.3246 | 0.0228 | 50.22 | 0 | 0 | 0.0228 | 50.22 | 5.34e-05 | 117.52 | 0 | 0 | 5.34e-05 | 117.52 | 2023-05-14 06:05:00 | -0.0003533 | -1.0555 | -2324.8644 | 0 | 关闭
7236 | 10 | 3 | 恒流放电 | 00:09:30 | 49:19:22 | -0.152 | 2.3237 | 0.0241 | 53.01 | 0 | 0 | 0.0241 | 53.01 | 5.63e-05 | 124.01 | 0 | 0 | 5.63e-05 | 124.01 | 2023-05-14 06:05:30 | -0.0003532 | -1.4073 | -3099.86 | 0 | 关闭
7237 | 10 | 3 | 恒流放电 | 00:10:00 | 49:19:52 | -0.152 | 2.3227 | 0.0253 | 55.8 | 0 | 0 | 0.0253 | 55.8 | 5.92e-05 | 130.49 | 0 | 0 | 5.92e-05 | 130.49 | 2023-05-14 06:06:00 | -0.000353 | -1.2666 | -2789.8556 | 0 | 关闭
7238 | 10 | 3 | 恒流放电 | 00:10:30 | 49:20:22 | -0.152 | 2.3217 | 0.0266 | 58.59 | 0 | 0 | 0.0266 | 58.59 | 6.22e-05 | 136.97 | 0 | 0 | 6.22e-05 | 136.97 | 2023-05-14 06:06:30 | -0.0003529 | -1.2666 | -2789.8678 | 0 | 关闭
7239 | 10 | 3 | 恒流放电 | 00:11:00 | 49:20:52 | -0.152 | 2.3207 | 0.0279 | 61.38 | 0 | 0 | 0.0279 | 61.38 | 6.51e-05 | 143.44 | 0 | 0 | 6.51e-05 | 143.44 | 2023-05-14 06:07:00 | -0.0003527 | -1.2666 | -2789.8617 | 0 | 关闭
7240 | 10 | 3 | 恒流放电 | 00:11:30 | 49:21:22 | -0.152 | 2.3199 | 0.0291 | 64.17 | 0 | 0 | 0.0291 | 64.17 | 6.81e-05 | 149.91 | 0 | 0 | 6.81e-05 | 149.91 | 2023-05-14 06:07:30 | -0.0003526 | -1.5832 | -3487.2813 | 0 | 关闭
7241 | 10 | 3 | 恒流放电 | 00:12:00 | 49:21:52 | -0.152 | 2.3189 | 0.0304 | 66.96 | 0 | 0 | 0.0304 | 66.96 | 7.1e-05 | 156.39 | 0 | 0 | 7.1e-05 | 156.39 | 2023-05-14 06:08:00 | -0.0003525 | -1.2666 | -2789.8311 | 0 | 关闭
7242 | 10 | 3 | 恒流放电 | 00:12:30 | 49:22:22 | -0.152 | 2.3181 | 0.0317 | 69.75 | 0 | 0 | 0.0317 | 69.75 | 7.39e-05 | 162.85 | 0 | 0 | 7.39e-05 | 162.85 | 2023-05-14 06:08:30 | -0.0003523 | -1.5832 | -3487.2966 | 0 | 关闭
7243 | 10 | 3 | 恒流放电 | 00:13:00 | 49:22:52 | -0.152 | 2.3172 | 0.0329 | 72.54 | 0 | 0 | 0.0329 | 72.54 | 7.69e-05 | 169.32 | 0 | 0 | 7.69e-05 | 169.32 | 2023-05-14 06:09:00 | -0.0003522 | -1.4073 | -3099.8124 | 0 | 关闭
7244 | 10 | 3 | 恒流放电 | 00:13:30 | 49:23:22 | -0.152 | 2.3164 | 0.0342 | 75.33 | 0 | 0 | 0.0342 | 75.33 | 7.98e-05 | 175.78 | 0 | 0 | 7.98e-05 | 175.78 | 2023-05-14 06:09:30 | -0.0003521 | -1.5832 | -3487.3042 | 0 | 关闭
7245 | 10 | 3 | 恒流放电 | 00:14:00 | 49:23:52 | -0.152 | 2.3156 | 0.0355 | 78.12 | 0 | 0 | 0.0355 | 78.12 | 8.27e-05 | 182.24 | 0 | 0 | 8.27e-05 | 182.24 | 2023-05-14 06:10:00 | -0.000352 | -1.5832 | -3487.2966 | 0 | 关闭
7246 | 10 | 3 | 恒流放电 | 00:14:30 | 49:24:22 | -0.152 | 2.3148 | 0.0367 | 80.91 | 0 | 0 | 0.0367 | 80.91 | 8.57e-05 | 188.7 | 0 | 0 | 8.57e-05 | 188.7 | 2023-05-14 06:10:30 | -0.0003518 | -1.5832 | -3487.2966 | 0 | 关闭
7247 | 10 | 3 | 恒流放电 | 00:15:00 | 49:24:52 | -0.152 | 2.314 | 0.038 | 83.7 | 0 | 0 | 0.038 | 83.7 | 8.86e-05 | 195.16 | 0 | 0 | 8.86e-05 | 195.16 | 2023-05-14 06:11:00 | -0.0003517 | -1.5832 | -3487.3195 | 0 | 关闭
7248 | 10 | 3 | 恒流放电 | 00:15:30 | 49:25:22 | -0.152 | 2.3133 | 0.0393 | 86.49 | 0 | 0 | 0.0393 | 86.49 | 9.15e-05 | 201.61 | 0 | 0 | 9.15e-05 | 201.61 | 2023-05-14 06:11:30 | -0.0003516 | -1.8094 | -3985.4468 | 0 | 关闭
7249 | 10 | 3 | 恒流放电 | 00:16:00 | 49:25:52 | -0.152 | 2.3124 | 0.0405 | 89.28 | 0 | 0 | 0.0405 | 89.28 | 9.45e-05 | 208.07 | 0 | 0 | 9.45e-05 | 208.07 | 2023-05-14 06:12:00 | -0.0003515 | -1.4073 | -3099.7648 | 0 | 关闭
7250 | 10 | 3 | 恒流放电 | 00:16:30 | 49:26:22 | -0.152 | 2.3117 | 0.0418 | 92.07 | 0 | 0 | 0.0418 | 92.07 | 9.74e-05 | 214.52 | 0 | 0 | 9.74e-05 | 214.52 | 2023-05-14 06:12:30 | -0.0003514 | -1.8094 | -3985.4556 | 0 | 关闭
7251 | 10 | 3 | 恒流放电 | 00:17:00 | 49:26:52 | -0.152 | 2.3109 | 0.0431 | 94.86 | 0 | 0 | 0.0431 | 94.86 | 0.0001003 | 220.97 | 0 | 0 | 0.0001003 | 220.97 | 2023-05-14 06:13:00 | -0.0003512 | -1.5832 | -3487.2583 | 0 | 关闭
7252 | 10 | 3 | 恒流放电 | 00:17:30 | 49:27:22 | -0.152 | 2.3102 | 0.0443 | 97.65 | 0 | 0 | 0.0443 | 97.65 | 0.0001032 | 227.41 | 0 | 0 | 0.0001032 | 227.41 | 2023-05-14 06:13:30 | -0.0003511 | -1.8094 | -3985.4556 | 0 | 关闭
7253 | 10 | 3 | 恒流放电 | 00:18:00 | 49:27:52 | -0.152 | 2.3094 | 0.0456 | 100.44 | 0 | 0 | 0.0456 | 100.44 | 0.0001062 | 233.85 | 0 | 0 | 0.0001062 | 233.85 | 2023-05-14 06:14:00 | -0.000351 | -1.5832 | -3487.2736 | 0 | 关闭
7254 | 10 | 3 | 恒流放电 | 00:18:30 | 49:28:22 | -0.152 | 2.3086 | 0.0469 | 103.23 | 0 | 0 | 0.0469 | 103.23 | 0.0001091 | 240.3 | 0 | 0 | 0.0001091 | 240.3 | 2023-05-14 06:14:30 | -0.0003509 | -1.5832 | -3487.2354 | 0 | 关闭
7255 | 10 | 3 | 恒流放电 | 00:19:00 | 49:28:52 | -0.152 | 2.308 | 0.0481 | 106.02 | 0 | 0 | 0.0481 | 106.02 | 0.000112 | 246.74 | 0 | 0 | 0.000112 | 246.74 | 2023-05-14 06:15:00 | -0.0003508 | -2.1109 | -4649.6574 | 0 | 关闭
7256 | 10 | 3 | 恒流放电 | 00:19:30 | 49:29:22 | -0.152 | 2.3072 | 0.0494 | 108.81 | 0 | 0 | 0.0494 | 108.81 | 0.0001149 | 253.17 | 0 | 0 | 0.0001149 | 253.17 | 2023-05-14 06:15:30 | -0.0003506 | -1.5832 | -3487.243 | 0 | 关闭
7257 | 10 | 3 | 恒流放电 | 00:20:00 | 49:29:52 | -0.152 | 2.3066 | 0.0507 | 111.6 | 0 | 0 | 0.0507 | 111.6 | 0.0001179 | 259.61 | 0 | 0 | 0.0001179 | 259.61 | 2023-05-14 06:16:00 | -0.0003506 | -2.111 | -4649.6982 | 0 | 关闭
7258 | 10 | 3 | 恒流放电 | 00:20:30 | 49:30:22 | -0.152 | 2.3058 | 0.0519 | 114.39 | 0 | 0 | 0.0519 | 114.39 | 0.0001208 | 266.04 | 0 | 0 | 0.0001208 | 266.04 | 2023-05-14 06:16:30 | -0.0003505 | -1.5832 | -3487.243 | 0 | 关闭
7259 | 10 | 3 | 恒流放电 | 00:21:00 | 49:30:52 | -0.152 | 2.3051 | 0.0532 | 117.18 | 0 | 0 | 0.0532 | 117.18 | 0.0001237 | 272.48 | 0 | 0 | 0.0001237 | 272.48 | 2023-05-14 06:17:00 | -0.0003504 | -1.8094 | -3985.4206 | 0 | 关闭
7260 | 10 | 3 | 恒流放电 | 00:21:30 | 49:31:22 | -0.152 | 2.3044 | 0.0545 | 119.97 | 0 | 0 | 0.0545 | 119.97 | 0.0001266 | 278.91 | 0 | 0 | 0.0001266 | 278.91 | 2023-05-14 06:17:30 | -0.0003502 | -1.8094 | -3985.4556 | 0 | 关闭
7261 | 10 | 3 | 恒流放电 | 00:22:00 | 49:31:52 | -0.152 | 2.3037 | 0.0557 | 122.76 | 0 | 0 | 0.0557 | 122.76 | 0.0001295 | 285.33 | 0 | 0 | 0.0001295 | 285.33 | 2023-05-14 06:18:00 | -0.0003501 | -1.8094 | -3985.4556 | 0 | 关闭
7262 | 10 | 3 | 恒流放电 | 00:22:30 | 49:32:22 | -0.152 | 2.303 | 0.057 | 125.55 | 0 | 0 | 0.057 | 125.55 | 0.0001325 | 291.76 | 0 | 0 | 0.0001325 | 291.76 | 2023-05-14 06:18:30 | -0.00035 | -1.8094 | -3985.4381 | 0 | 关闭
7263 | 10 | 3 | 恒流放电 | 00:23:00 | 49:32:52 | -0.152 | 2.3023 | 0.0583 | 128.34 | 0 | 0 | 0.0583 | 128.34 | 0.0001354 | 298.18 | 0 | 0 | 0.0001354 | 298.18 | 2023-05-14 06:19:00 | -0.0003499 | -1.8094 | -3985.3682 | 0 | 关闭
7264 | 10 | 3 | 恒流放电 | 00:23:30 | 49:33:22 | -0.152 | 2.3015 | 0.0595 | 131.13 | 0 | 0 | 0.0595 | 131.13 | 0.0001383 | 304.6 | 0 | 0 | 0.0001383 | 304.6 | 2023-05-14 06:19:30 | -0.0003498 | -1.5832 | -3487.2736 | 0 | 关闭
7265 | 10 | 3 | 恒流放电 | 00:24:00 | 49:33:52 | -0.152 | 2.3008 | 0.0608 | 133.91 | 0 | 0 | 0.0608 | 133.91 | 0.0001412 | 311.02 | 0 | 0 | 0.0001412 | 311.02 | 2023-05-14 06:20:00 | -0.0003497 | -1.8094 | -3985.4381 | 0 | 关闭
7266 | 10 | 3 | 恒流放电 | 00:24:30 | 49:34:22 | -0.152 | 2.3001 | 0.0621 | 136.7 | 0 | 0 | 0.0621 | 136.7 | 0.0001441 | 317.44 | 0 | 0 | 0.0001441 | 317.44 | 2023-05-14 06:20:30 | -0.0003496 | -1.8094 | -3985.4031 | 0 | 关闭
7267 | 10 | 3 | 恒流放电 | 00:25:00 | 49:34:52 | -0.152 | 2.2993 | 0.0633 | 139.49 | 0 | 0 | 0.0633 | 139.49 | 0.000147 | 323.86 | 0 | 0 | 0.000147 | 323.86 | 2023-05-14 06:21:00 | -0.0003494 | -1.5832 | -3487.1971 | 0 | 关闭
7268 | 10 | 3 | 恒流放电 | 00:25:30 | 49:35:22 | -0.152 | 2.2987 | 0.0646 | 142.28 | 0 | 0 | 0.0646 | 142.28 | 0.0001499 | 330.27 | 0 | 0 | 0.0001499 | 330.27 | 2023-05-14 06:21:30 | -0.0003494 | -2.111 | -4649.6778 | 0 | 关闭
7269 | 10 | 3 | 恒流放电 | 00:26:00 | 49:35:52 | -0.152 | 2.298 | 0.0659 | 145.07 | 0 | 0 | 0.0659 | 145.07 | 0.0001529 | 336.68 | 0 | 0 | 0.0001529 | 336.68 | 2023-05-14 06:22:00 | -0.0003493 | -1.8094 | -3985.4031 | 0 | 关闭
7270 | 10 | 3 | 恒流放电 | 00:26:30 | 49:36:22 | -0.152 | 2.2972 | 0.0671 | 147.86 | 0 | 0 | 0.0671 | 147.86 | 0.0001558 | 343.09 | 0 | 0 | 0.0001558 | 343.09 | 2023-05-14 06:22:30 | -0.0003491 | -1.5832 | -3487.2124 | 0 | 关闭
7271 | 10 | 3 | 恒流放电 | 00:27:00 | 49:36:52 | -0.152 | 2.2964 | 0.0684 | 150.65 | 0 | 0 | 0.0684 | 150.65 | 0.0001587 | 349.5 | 0 | 0 | 0.0001587 | 349.5 | 2023-05-14 06:23:00 | -0.000349 | -1.5832 | -3487.243 | 0 | 关闭
7272 | 10 | 3 | 恒流放电 | 00:27:30 | 49:37:22 | -0.152 | 2.2956 | 0.0697 | 153.44 | 0 | 0 | 0.0697 | 153.44 | 0.0001616 | 355.91 | 0 | 0 | 0.0001616 | 355.91 | 2023-05-14 06:23:30 | -0.0003489 | -1.5832 | -3487.1818 | 0 | 关闭
7273 | 10 | 3 | 恒流放电 | 00:28:00 | 49:37:52 | -0.152 | 2.2948 | 0.0709 | 156.23 | 0 | 0 | 0.0709 | 156.23 | 0.0001645 | 362.31 | 0 | 0 | 0.0001645 | 362.31 | 2023-05-14 06:24:00 | -0.0003488 | -1.5832 | -3487.1818 | 0 | 关闭
7274 | 10 | 3 | 恒流放电 | 00:28:30 | 49:38:22 | -0.152 | 2.2939 | 0.0722 | 159.02 | 0 | 0 | 0.0722 | 159.02 | 0.0001674 | 368.71 | 0 | 0 | 0.0001674 | 368.71 | 2023-05-14 06:24:30 | -0.0003487 | -1.4073 | -3099.7852 | 0 | 关闭
7275 | 10 | 3 | 恒流放电 | 00:29:00 | 49:38:52 | -0.152 | 2.2931 | 0.0735 | 161.81 | 0 | 0 | 0.0735 | 161.81 | 0.0001703 | 375.11 | 0 | 0 | 0.0001703 | 375.11 | 2023-05-14 06:25:00 | -0.0003485 | -1.5832 | -3487.2124 | 0 | 关闭
7276 | 10 | 3 | 恒流放电 | 00:29:30 | 49:39:22 | -0.152 | 2.2923 | 0.0747 | 164.6 | 0 | 0 | 0.0747 | 164.6 | 0.0001732 | 381.5 | 0 | 0 | 0.0001732 | 381.5 | 2023-05-14 06:25:30 | -0.0003484 | -1.5832 | -3487.1818 | 0 | 关闭
7277 | 10 | 3 | 恒流放电 | 00:30:00 | 49:39:52 | -0.152 | 2.2913 | 0.076 | 167.39 | 0 | 0 | 0.076 | 167.39 | 0.0001761 | 387.9 | 0 | 0 | 0.0001761 | 387.9 | 2023-05-14 06:26:00 | -0.0003482 | -1.2666 | -2789.7577 | 0 | 关闭
7278 | 10 | 3 | 恒流放电 | 00:30:30 | 49:40:22 | -0.152 | 2.2904 | 0.0773 | 170.18 | 0 | 0 | 0.0773 | 170.18 | 0.000179 | 394.29 | 0 | 0 | 0.000179 | 394.29 | 2023-05-14 06:26:30 | -0.0003481 | -1.4073 | -3099.7036 | 0 | 关闭
7279 | 10 | 3 | 恒流放电 | 00:31:00 | 49:40:52 | -0.152 | 2.2894 | 0.0785 | 172.97 | 0 | 0 | 0.0785 | 172.97 | 0.0001819 | 400.68 | 0 | 0 | 0.0001819 | 400.68 | 2023-05-14 06:27:00 | -0.0003479 | -1.2665 | -2789.7088 | 0 | 关闭
7280 | 10 | 3 | 恒流放电 | 00:31:30 | 49:41:22 | -0.152 | 2.2882 | 0.0798 | 175.76 | 0 | 0 | 0.0798 | 175.76 | 0.0001848 | 407.06 | 0 | 0 | 0.0001848 | 407.06 | 2023-05-14 06:27:30 | -0.0003478 | -1.0555 | -2324.8083 | 0 | 关闭
7281 | 10 | 3 | 恒流放电 | 00:32:00 | 49:41:52 | -0.152 | 2.2871 | 0.0811 | 178.55 | 0 | 0 | 0.0811 | 178.55 | 0.0001877 | 413.44 | 0 | 0 | 0.0001877 | 413.44 | 2023-05-14 06:28:00 | -0.0003476 | -1.1514 | -2536.1211 | 0 | 关闭
7282 | 10 | 3 | 恒流放电 | 00:32:30 | 49:42:22 | -0.152 | 2.2858 | 0.0823 | 181.34 | 0 | 0 | 0.0823 | 181.34 | 0.0001906 | 419.82 | 0 | 0 | 0.0001906 | 419.82 | 2023-05-14 06:28:30 | -0.0003474 | -0.9743 | -2145.9769 | 0 | 关闭
7283 | 10 | 3 | 恒流放电 | 00:33:00 | 49:42:52 | -0.152 | 2.2844 | 0.0836 | 184.13 | 0 | 0 | 0.0836 | 184.13 | 0.0001935 | 426.2 | 0 | 0 | 0.0001935 | 426.2 | 2023-05-14 06:29:00 | -0.0003472 | -0.9047 | -1992.6841 | 0 | 关闭
7284 | 10 | 3 | 恒流放电 | 00:33:30 | 49:43:22 | -0.152 | 2.2827 | 0.0849 | 186.92 | 0 | 0 | 0.0849 | 186.92 | 0.0001964 | 432.57 | 0 | 0 | 0.0001964 | 432.57 | 2023-05-14 06:29:30 | -0.0003469 | -0.745 | -1641.0267 | 0 | 关闭
7285 | 10 | 3 | 恒流放电 | 00:34:00 | 49:43:52 | -0.152 | 2.2808 | 0.0861 | 189.71 | 0 | 0 | 0.0861 | 189.71 | 0.0001993 | 438.93 | 0 | 0 | 0.0001993 | 438.93 | 2023-05-14 06:30:00 | -0.0003467 | -0.6666 | -1468.2807 | 0 | 关闭
7286 | 10 | 3 | 恒流放电 | 00:34:30 | 49:44:22 | -0.152 | 2.2788 | 0.0874 | 192.5 | 0 | 0 | 0.0874 | 192.5 | 0.0002022 | 445.29 | 0 | 0 | 0.0002022 | 445.29 | 2023-05-14 06:30:30 | -0.0003464 | -0.6333 | -1394.8666 | 0 | 关闭
7287 | 10 | 3 | 恒流放电 | 00:35:00 | 49:44:52 | -0.152 | 2.2763 | 0.0887 | 195.29 | 0 | 0 | 0.0887 | 195.29 | 0.000205 | 451.65 | 0 | 0 | 0.000205 | 451.65 | 2023-05-14 06:31:00 | -0.000346 | -0.5066 | -1115.9031 | 0 | 关闭
7288 | 10 | 3 | 恒流放电 | 00:35:30 | 49:45:22 | -0.152 | 2.2735 | 0.0899 | 198.08 | 0 | 0 | 0.0899 | 198.08 | 0.0002079 | 458 | 0 | 0 | 0.0002079 | 458 | 2023-05-14 06:31:30 | -0.0003455 | -0.4523 | -996.3464 | 0 | 关闭
7289 | 10 | 3 | 恒流放电 | 00:36:00 | 49:45:52 | -0.152 | 2.2704 | 0.0912 | 200.87 | 0 | 0 | 0.0912 | 200.87 | 0.0002108 | 464.33 | 0 | 0 | 0.0002108 | 464.33 | 2023-05-14 06:32:00 | -0.0003451 | -0.4086 | -899.9179 | 0 | 关闭
7290 | 10 | 3 | 恒流放电 | 00:36:30 | 49:46:22 | -0.152 | 2.2667 | 0.0925 | 203.66 | 0 | 0 | 0.0925 | 203.66 | 0.0002137 | 470.66 | 0 | 0 | 0.0002137 | 470.66 | 2023-05-14 06:32:30 | -0.0003445 | -0.3423 | -753.9886 | 0 | 关闭
7291 | 10 | 3 | 恒流放电 | 00:37:00 | 49:46:52 | -0.152 | 2.2623 | 0.0937 | 206.45 | 0 | 0 | 0.0937 | 206.45 | 0.0002165 | 476.98 | 0 | 0 | 0.0002165 | 476.98 | 2023-05-14 06:33:00 | -0.0003438 | -0.2879 | -634.0358 | 0 | 关闭
7292 | 10 | 3 | 恒流放电 | 00:37:30 | 49:47:22 | -0.152 | 2.2576 | 0.095 | 209.24 | 0 | 0 | 0.095 | 209.24 | 0.0002194 | 483.28 | 0 | 0 | 0.0002194 | 483.28 | 2023-05-14 06:33:30 | -0.0003431 | -0.2695 | -593.5681 | 0 | 关闭
7293 | 10 | 3 | 恒流放电 | 00:38:00 | 49:47:52 | -0.152 | 2.2522 | 0.0963 | 212.03 | 0 | 0 | 0.0963 | 212.03 | 0.0002223 | 489.58 | 0 | 0 | 0.0002223 | 489.58 | 2023-05-14 06:34:00 | -0.0003423 | -0.2345 | -516.6241 | 0 | 关闭
7294 | 10 | 3 | 恒流放电 | 00:38:30 | 49:48:22 | -0.152 | 2.2465 | 0.0975 | 214.82 | 0 | 0 | 0.0975 | 214.82 | 0.0002251 | 495.85 | 0 | 0 | 0.0002251 | 495.85 | 2023-05-14 06:34:30 | -0.0003414 | -0.2222 | -489.4333 | 0 | 关闭
7295 | 10 | 3 | 恒流放电 | 00:39:00 | 49:48:52 | -0.152 | 2.2401 | 0.0988 | 217.61 | 0 | 0 | 0.0988 | 217.61 | 0.000228 | 502.11 | 0 | 0 | 0.000228 | 502.11 | 2023-05-14 06:35:00 | -0.0003405 | -0.1979 | -435.9016 | 0 | 关闭
7296 | 10 | 3 | 恒流放电 | 00:39:30 | 49:49:22 | -0.152 | 2.2332 | 0.1001 | 220.4 | 0 | 0 | 0.1001 | 220.4 | 0.0002308 | 508.35 | 0 | 0 | 0.0002308 | 508.35 | 2023-05-14 06:35:30 | -0.0003394 | -0.1836 | -404.3074 | 0 | 关闭
7297 | 10 | 3 | 恒流放电 | 00:40:00 | 49:49:52 | -0.152 | 2.2261 | 0.1013 | 223.19 | 0 | 0 | 0.1013 | 223.19 | 0.0002336 | 514.57 | 0 | 0 | 0.0002336 | 514.57 | 2023-05-14 06:36:00 | -0.0003383 | -0.1784 | -392.9253 | 0 | 关闭
7298 | 10 | 3 | 恒流放电 | 00:40:30 | 49:50:22 | -0.152 | 2.2188 | 0.1026 | 225.98 | 0 | 0 | 0.1026 | 225.98 | 0.0002364 | 520.77 | 0 | 0 | 0.0002364 | 520.77 | 2023-05-14 06:36:30 | -0.0003372 | -0.1735 | -382.1569 | 0 | 关闭
7299 | 10 | 3 | 恒流放电 | 00:41:00 | 49:50:52 | -0.152 | 2.2118 | 0.1039 | 228.77 | 0 | 0 | 0.1039 | 228.77 | 0.0002392 | 526.95 | 0 | 0 | 0.0002392 | 526.95 | 2023-05-14 06:37:00 | -0.0003362 | -0.1809 | -398.5316 | 0 | 关闭
7300 | 10 | 3 | 恒流放电 | 00:41:30 | 49:51:22 | -0.152 | 2.2049 | 0.1051 | 231.56 | 0 | 0 | 0.1051 | 231.56 | 0.000242 | 533.11 | 0 | 0 | 0.000242 | 533.11 | 2023-05-14 06:37:30 | -0.0003351 | -0.1836 | -404.3074 | 0 | 关闭
7301 | 10 | 3 | 恒流放电 | 00:42:00 | 49:51:52 | -0.152 | 2.1984 | 0.1064 | 234.35 | 0 | 0 | 0.1064 | 234.35 | 0.0002448 | 539.25 | 0 | 0 | 0.0002448 | 539.25 | 2023-05-14 06:38:00 | -0.0003341 | -0.1949 | -429.1916 | 0 | 关闭
7302 | 10 | 3 | 恒流放电 | 00:42:30 | 49:52:22 | -0.152 | 2.1922 | 0.1077 | 237.14 | 0 | 0 | 0.1077 | 237.14 | 0.0002476 | 545.38 | 0 | 0 | 0.0002476 | 545.38 | 2023-05-14 06:38:30 | -0.0003332 | -0.2043 | -449.9589 | 0 | 关闭
7303 | 10 | 3 | 恒流放电 | 00:43:00 | 49:52:52 | -0.152 | 2.1864 | 0.1089 | 239.93 | 0 | 0 | 0.1089 | 239.93 | 0.0002504 | 551.48 | 0 | 0 | 0.0002504 | 551.48 | 2023-05-14 06:39:00 | -0.0003323 | -0.2184 | -480.9864 | 0 | 关闭
7304 | 10 | 3 | 恒流放电 | 00:43:30 | 49:53:22 | -0.152 | 2.1807 | 0.1102 | 242.72 | 0 | 0 | 0.1102 | 242.72 | 0.0002531 | 557.57 | 0 | 0 | 0.0002531 | 557.57 | 2023-05-14 06:39:30 | -0.0003314 | -0.2222 | -489.4333 | 0 | 关闭
7305 | 10 | 3 | 恒流放电 | 00:44:00 | 49:53:52 | -0.152 | 2.1753 | 0.1115 | 245.51 | 0 | 0 | 0.1115 | 245.51 | 0.0002559 | 563.65 | 0 | 0 | 0.0002559 | 563.65 | 2023-05-14 06:40:00 | -0.0003306 | -0.2345 | -516.6241 | 0 | 关闭
7306 | 10 | 3 | 恒流放电 | 00:44:30 | 49:54:22 | -0.152 | 2.17 | 0.1127 | 248.29 | 0 | 0 | 0.1127 | 248.29 | 0.0002586 | 569.71 | 0 | 0 | 0.0002586 | 569.71 | 2023-05-14 06:40:30 | -0.0003298 | -0.239 | -526.3717 | 0 | 关闭
7307 | 10 | 3 | 恒流放电 | 00:45:00 | 49:54:52 | -0.152 | 2.1649 | 0.114 | 251.08 | 0 | 0 | 0.114 | 251.08 | 0.0002614 | 575.76 | 0 | 0 | 0.0002614 | 575.76 | 2023-05-14 06:41:00 | -0.0003291 | -0.2483 | -547.0089 | 0 | 关闭
7308 | 10 | 3 | 恒流放电 | 00:45:30 | 49:55:22 | -0.152 | 2.1599 | 0.1153 | 253.87 | 0 | 0 | 0.1153 | 253.87 | 0.0002641 | 581.79 | 0 | 0 | 0.0002641 | 581.79 | 2023-05-14 06:41:30 | -0.0003282 | -0.2533 | -557.9491 | 0 | 关闭
7309 | 10 | 3 | 恒流放电 | 00:46:00 | 49:55:52 | -0.152 | 2.155 | 0.1165 | 256.66 | 0 | 0 | 0.1165 | 256.66 | 0.0002669 | 587.81 | 0 | 0 | 0.0002669 | 587.81 | 2023-05-14 06:42:00 | -0.0003275 | -0.2585 | -569.3458 | 0 | 关闭
7310 | 10 | 3 | 恒流放电 | 00:46:30 | 49:56:22 | -0.152 | 2.1503 | 0.1178 | 259.45 | 0 | 0 | 0.1178 | 259.45 | 0.0002696 | 593.81 | 0 | 0 | 0.0002696 | 593.81 | 2023-05-14 06:42:30 | -0.0003268 | -0.2695 | -593.5629 | 0 | 关闭
7311 | 10 | 3 | 恒流放电 | 00:47:00 | 49:56:52 | -0.152 | 2.1454 | 0.1191 | 262.24 | 0 | 0 | 0.1191 | 262.24 | 0.0002723 | 599.81 | 0 | 0 | 0.0002723 | 599.81 | 2023-05-14 06:43:00 | -0.0003261 | -0.2585 | -569.3458 | 0 | 关闭
7312 | 10 | 3 | 恒流放电 | 00:47:30 | 49:57:22 | -0.152 | 2.1407 | 0.1203 | 265.03 | 0 | 0 | 0.1203 | 265.03 | 0.000275 | 605.79 | 0 | 0 | 0.000275 | 605.79 | 2023-05-14 06:43:30 | -0.0003253 | -0.2695 | -593.5733 | 0 | 关闭
7313 | 10 | 3 | 恒流放电 | 00:48:00 | 49:57:52 | -0.152 | 2.1359 | 0.1216 | 267.82 | 0 | 0 | 0.1216 | 267.82 | 0.0002777 | 611.75 | 0 | 0 | 0.0002777 | 611.75 | 2023-05-14 06:44:00 | -0.0003246 | -0.2639 | -581.2021 | 0 | 关闭
7314 | 10 | 3 | 恒流放电 | 00:48:30 | 49:58:22 | -0.152 | 2.1312 | 0.1229 | 270.61 | 0 | 0 | 0.1229 | 270.61 | 0.0002804 | 617.7 | 0 | 0 | 0.0002804 | 617.7 | 2023-05-14 06:44:30 | -0.0003239 | -0.2695 | -593.5629 | 0 | 关闭
7315 | 10 | 3 | 恒流放电 | 00:49:00 | 49:58:52 | -0.152 | 2.1264 | 0.1241 | 273.4 | 0 | 0 | 0.1241 | 273.4 | 0.0002831 | 623.64 | 0 | 0 | 0.0002831 | 623.64 | 2023-05-14 06:45:00 | -0.0003232 | -0.2639 | -581.1919 | 0 | 关闭
7316 | 10 | 3 | 恒流放电 | 00:49:30 | 49:59:22 | -0.152 | 2.1217 | 0.1254 | 276.19 | 0 | 0 | 0.1254 | 276.19 | 0.0002858 | 629.57 | 0 | 0 | 0.0002858 | 629.57 | 2023-05-14 06:45:30 | -0.0003225 | -0.2695 | -593.5681 | 0 | 关闭
7317 | 10 | 3 | 恒流放电 | 00:50:00 | 49:59:52 | -0.152 | 2.117 | 0.1267 | 278.98 | 0 | 0 | 0.1267 | 278.98 | 0.0002885 | 635.48 | 0 | 0 | 0.0002885 | 635.48 | 2023-05-14 06:46:00 | -0.0003218 | -0.2695 | -593.5681 | 0 | 关闭
7318 | 10 | 3 | 恒流放电 | 00:50:30 | 50:00:22 | -0.152 | 2.1122 | 0.1279 | 281.77 | 0 | 0 | 0.1279 | 281.77 | 0.0002912 | 641.38 | 0 | 0 | 0.0002912 | 641.38 | 2023-05-14 06:46:30 | -0.000321 | -0.2639 | -581.2021 | 0 | 关闭
7319 | 10 | 3 | 恒流放电 | 00:51:00 | 50:00:52 | -0.152 | 2.1075 | 0.1292 | 284.56 | 0 | 0 | 0.1292 | 284.56 | 0.0002939 | 647.27 | 0 | 0 | 0.0002939 | 647.27 | 2023-05-14 06:47:00 | -0.0003203 | -0.2695 | -593.5525 | 0 | 关闭
7320 | 10 | 3 | 恒流放电 | 00:51:30 | 50:01:22 | -0.152 | 2.1026 | 0.1305 | 287.35 | 0 | 0 | 0.1305 | 287.35 | 0.0002965 | 653.14 | 0 | 0 | 0.0002965 | 653.14 | 2023-05-14 06:47:30 | -0.0003196 | -0.2585 | -569.3308 | 0 | 关闭
7321 | 10 | 3 | 恒流放电 | 00:52:00 | 50:01:52 | -0.152 | 2.0977 | 0.1317 | 290.14 | 0 | 0 | 0.1317 | 290.14 | 0.0002992 | 659 | 0 | 0 | 0.0002992 | 659 | 2023-05-14 06:48:00 | -0.0003188 | -0.2585 | -569.3358 | 0 | 关闭
7322 | 10 | 3 | 恒流放电 | 00:52:30 | 50:02:22 | -0.152 | 2.093 | 0.133 | 292.93 | 0 | 0 | 0.133 | 292.93 | 0.0003018 | 664.84 | 0 | 0 | 0.0003018 | 664.84 | 2023-05-14 06:48:30 | -0.0003181 | -0.2695 | -593.5525 | 0 | 关闭
7323 | 10 | 3 | 恒流放电 | 00:53:00 | 50:02:52 | -0.152 | 2.0887 | 0.1343 | 295.72 | 0 | 0 | 0.1343 | 295.72 | 0.0003045 | 670.67 | 0 | 0 | 0.0003045 | 670.67 | 2023-05-14 06:49:00 | -0.0003174 | -0.2945 | -648.7666 | 0 | 关闭
7324 | 10 | 3 | 恒流放电 | 00:53:30 | 50:03:22 | -0.152 | 2.0856 | 0.1355 | 298.51 | 0 | 0 | 0.1355 | 298.51 | 0.0003071 | 676.5 | 0 | 0 | 0.0003071 | 676.5 | 2023-05-14 06:49:30 | -0.000317 | -0.4086 | -899.9258 | 0 | 关闭
7325 | 10 | 3 | 恒流放电 | 00:54:00 | 50:03:52 | -0.152 | 2.0842 | 0.1368 | 301.3 | 0 | 0 | 0.1368 | 301.3 | 0.0003098 | 682.31 | 0 | 0 | 0.0003098 | 682.31 | 2023-05-14 06:50:00 | -0.0003168 | -0.9047 | -1992.6579 | 0 | 关闭
7326 | 10 | 3 | 恒流放电 | 00:54:30 | 50:04:22 | -0.152 | 2.0852 | 0.1381 | 304.09 | 0 | 0 | 0.1381 | 304.09 | 0.0003124 | 688.13 | 0 | 0 | 0.0003124 | 688.13 | 2023-05-14 06:50:30 | -0.0003169 | 1.2665 | 2789.7455 | 0 | 关闭
7327 | 10 | 3 | 恒流放电 | 00:55:00 | 50:04:52 | -0.152 | 2.0874 | 0.1393 | 306.88 | 0 | 0 | 0.1393 | 306.88 | 0.0003151 | 693.95 | 0 | 0 | 0.0003151 | 693.95 | 2023-05-14 06:51:00 | -0.0003172 | 0.5757 | 1268.0439 | 0 | 关闭
7328 | 10 | 3 | 恒流放电 | 00:55:30 | 50:05:22 | -0.152 | 2.0898 | 0.1406 | 309.67 | 0 | 0 | 0.1406 | 309.67 | 0.0003177 | 699.77 | 0 | 0 | 0.0003177 | 699.77 | 2023-05-14 06:51:30 | -0.0003176 | 0.5277 | 1162.4041 | 0 | 关闭
7329 | 10 | 3 | 恒流放电 | 00:56:00 | 50:05:52 | -0.152 | 2.0921 | 0.1419 | 312.46 | 0 | 0 | 0.1419 | 312.46 | 0.0003203 | 705.61 | 0 | 0 | 0.0003203 | 705.61 | 2023-05-14 06:52:00 | -0.000318 | 0.5507 | 1212.9115 | 0 | 关闭
7330 | 10 | 3 | 恒流放电 | 00:56:30 | 50:06:22 | -0.152 | 2.0938 | 0.1431 | 315.25 | 0 | 0 | 0.1431 | 315.25 | 0.000323 | 711.45 | 0 | 0 | 0.000323 | 711.45 | 2023-05-14 06:52:30 | -0.0003182 | 0.745 | 1641.0267 | 0 | 关闭
7331 | 10 | 3 | 恒流放电 | 00:57:00 | 50:06:52 | -0.152 | 2.0954 | 0.1444 | 318.04 | 0 | 0 | 0.1444 | 318.04 | 0.0003256 | 717.29 | 0 | 0 | 0.0003256 | 717.29 | 2023-05-14 06:53:00 | -0.0003185 | 0.7916 | 1743.5909 | 0 | 关闭
7332 | 10 | 3 | 恒流放电 | 00:57:30 | 50:07:22 | -0.152 | 2.0967 | 0.1457 | 320.83 | 0 | 0 | 0.1457 | 320.83 | 0.0003283 | 723.14 | 0 | 0 | 0.0003283 | 723.14 | 2023-05-14 06:53:30 | -0.0003187 | 0.9743 | 2145.9581 | 0 | 关闭
7333 | 10 | 3 | 恒流放电 | 00:58:00 | 50:07:52 | -0.152 | 2.0979 | 0.1469 | 323.62 | 0 | 0 | 0.1469 | 323.62 | 0.000331 | 728.99 | 0 | 0 | 0.000331 | 728.99 | 2023-05-14 06:54:00 | -0.0003188 | 1.0554 | 2324.7471 | 0 | 关闭
7334 | 10 | 3 | 恒流放电 | 00:58:30 | 50:08:22 | -0.152 | 2.0988 | 0.1482 | 326.41 | 0 | 0 | 0.1482 | 326.41 | 0.0003336 | 734.84 | 0 | 0 | 0.0003336 | 734.84 | 2023-05-14 06:54:30 | -0.000319 | 1.4073 | 3099.7172 | 0 | 关闭
7335 | 10 | 3 | 恒流放电 | 00:59:00 | 50:08:52 | -0.152 | 2.0996 | 0.1495 | 329.2 | 0 | 0 | 0.1495 | 329.2 | 0.0003363 | 740.7 | 0 | 0 | 0.0003363 | 740.7 | 2023-05-14 06:55:00 | -0.0003191 | 1.5832 | 3487.1512 | 0 | 关闭
7336 | 10 | 3 | 恒流放电 | 00:59:30 | 50:09:22 | -0.152 | 2.1003 | 0.1507 | 331.99 | 0 | 0 | 0.1507 | 331.99 | 0.0003389 | 746.56 | 0 | 0 | 0.0003389 | 746.56 | 2023-05-14 06:55:30 | -0.0003192 | 1.8093 | 3985.2807 | 0 | 关闭
7337 | 10 | 3 | 恒流放电 | 01:00:00 | 50:09:52 | -0.152 | 2.101 | 0.152 | 334.78 | 0 | 0 | 0.152 | 334.78 | 0.0003416 | 752.42 | 0 | 0 | 0.0003416 | 752.42 | 2023-05-14 06:56:00 | -0.0003193 | 1.8093 | 3985.3157 | 0 | 关闭
7338 | 10 | 3 | 恒流放电 | 01:00:30 | 50:10:22 | -0.152 | 2.1017 | 0.1533 | 337.57 | 0 | 0 | 0.1533 | 337.57 | 0.0003443 | 758.28 | 0 | 0 | 0.0003443 | 758.28 | 2023-05-14 06:56:30 | -0.0003194 | 1.8093 | 3985.3157 | 0 | 关闭
7339 | 10 | 3 | 恒流放电 | 01:01:00 | 50:10:52 | -0.152 | 2.1023 | 0.1545 | 340.36 | 0 | 0 | 0.1545 | 340.36 | 0.0003469 | 764.14 | 0 | 0 | 0.0003469 | 764.14 | 2023-05-14 06:57:00 | -0.0003195 | 2.1109 | 4649.4534 | 0 | 关闭
7340 | 10 | 3 | 恒流放电 | 01:01:30 | 50:11:22 | -0.152 | 2.103 | 0.1558 | 343.15 | 0 | 0 | 0.1558 | 343.15 | 0.0003496 | 770.01 | 0 | 0 | 0.0003496 | 770.01 | 2023-05-14 06:57:30 | -0.0003196 | 1.8093 | 3985.3507 | 0 | 关闭
7341 | 10 | 3 | 恒流放电 | 01:02:00 | 50:11:52 | -0.152 | 2.1035 | 0.1571 | 345.94 | 0 | 0 | 0.1571 | 345.94 | 0.0003522 | 775.88 | 0 | 0 | 0.0003522 | 775.88 | 2023-05-14 06:58:00 | -0.0003197 | 2.5331 | 5579.4909 | 0 | 关闭
7342 | 10 | 3 | 恒流放电 | 01:02:30 | 50:12:22 | -0.152 | 2.1041 | 0.1583 | 348.73 | 0 | 0 | 0.1583 | 348.73 | 0.0003549 | 781.74 | 0 | 0 | 0.0003549 | 781.74 | 2023-05-14 06:58:30 | -0.0003198 | 2.1109 | 4649.535 | 0 | 关闭
7343 | 10 | 3 | 恒流放电 | 01:03:00 | 50:12:52 | -0.152 | 2.1045 | 0.1596 | 351.52 | 0 | 0 | 0.1596 | 351.52 | 0.0003576 | 787.62 | 0 | 0 | 0.0003576 | 787.62 | 2023-05-14 06:59:00 | -0.0003198 | 3.1663 | 6974.3025 | 0 | 关闭
7344 | 10 | 3 | 恒流放电 | 01:03:30 | 50:13:22 | -0.152 | 2.105 | 0.1609 | 354.3 | 0 | 0 | 0.1609 | 354.3 | 0.0003602 | 793.49 | 0 | 0 | 0.0003602 | 793.49 | 2023-05-14 06:59:30 | -0.00032 | 2.5331 | 5579.442 | 0 | 关闭
7345 | 10 | 3 | 恒流放电 | 01:04:00 | 50:13:52 | -0.152 | 2.1055 | 0.1621 | 357.09 | 0 | 0 | 0.1621 | 357.09 | 0.0003629 | 799.36 | 0 | 0 | 0.0003629 | 799.36 | 2023-05-14 07:00:00 | -0.00032 | 2.533 | 5579.393 | 0 | 关闭
7346 | 10 | 3 | 恒流放电 | 01:04:30 | 50:14:22 | -0.152 | 2.1059 | 0.1634 | 359.88 | 0 | 0 | 0.1634 | 359.88 | 0.0003656 | 805.23 | 0 | 0 | 0.0003656 | 805.23 | 2023-05-14 07:00:30 | -0.0003201 | 3.1663 | 6974.3025 | 0 | 关闭
7347 | 10 | 3 | 恒流放电 | 01:05:00 | 50:14:52 | -0.152 | 2.1063 | 0.1647 | 362.67 | 0 | 0 | 0.1647 | 362.67 | 0.0003682 | 811.11 | 0 | 0 | 0.0003682 | 811.11 | 2023-05-14 07:01:00 | -0.0003201 | 3.1663 | 6974.3025 | 0 | 关闭
7348 | 10 | 3 | 恒流放电 | 01:05:30 | 50:15:22 | -0.152 | 2.1068 | 0.1659 | 365.46 | 0 | 0 | 0.1659 | 365.46 | 0.0003709 | 816.99 | 0 | 0 | 0.0003709 | 816.99 | 2023-05-14 07:01:30 | -0.0003202 | 2.5331 | 5579.4909 | 0 | 关闭
7349 | 10 | 3 | 恒流放电 | 01:06:00 | 50:15:52 | -0.152 | 2.1071 | 0.1672 | 368.25 | 0 | 0 | 0.1672 | 368.25 | 0.0003736 | 822.86 | 0 | 0 | 0.0003736 | 822.86 | 2023-05-14 07:02:00 | -0.0003202 | 4.2216 | 9298.5805 | 0 | 关闭
7350 | 10 | 3 | 恒流放电 | 01:06:30 | 50:16:22 | -0.152 | 2.1075 | 0.1685 | 371.04 | 0 | 0 | 0.1685 | 371.04 | 0.0003762 | 828.74 | 0 | 0 | 0.0003762 | 828.74 | 2023-05-14 07:02:30 | -0.0003203 | 3.1661 | 6973.8742 | 0 | 关闭
7351 | 10 | 3 | 恒流放电 | 01:07:00 | 50:16:52 | -0.152 | 2.1079 | 0.1697 | 373.83 | 0 | 0 | 0.1697 | 373.83 | 0.0003789 | 834.62 | 0 | 0 | 0.0003789 | 834.62 | 2023-05-14 07:03:00 | -0.0003203 | 3.1663 | 6974.2413 | 0 | 关闭
7352 | 10 | 3 | 恒流放电 | 01:07:30 | 50:17:22 | -0.152 | 2.1083 | 0.171 | 376.62 | 0 | 0 | 0.171 | 376.62 | 0.0003816 | 840.5 | 0 | 0 | 0.0003816 | 840.5 | 2023-05-14 07:03:30 | -0.0003205 | 3.1664 | 6974.4249 | 0 | 关闭
7353 | 10 | 3 | 恒流放电 | 01:08:00 | 50:17:52 | -0.152 | 2.1086 | 0.1723 | 379.41 | 0 | 0 | 0.1723 | 379.41 | 0.0003843 | 846.39 | 0 | 0 | 0.0003843 | 846.39 | 2023-05-14 07:04:00 | -0.0003205 | 4.222 | 9299.5595 | 0 | 关闭
7354 | 10 | 3 | 恒流放电 | 01:08:30 | 50:18:22 | -0.152 | 2.109 | 0.1735 | 382.2 | 0 | 0 | 0.1735 | 382.2 | 0.0003869 | 852.27 | 0 | 0 | 0.0003869 | 852.27 | 2023-05-14 07:04:30 | -0.0003206 | 3.1666 | 6974.792 | 0 | 关闭
7355 | 10 | 3 | 恒流放电 | 01:09:00 | 50:18:52 | -0.152 | 2.1091 | 0.1748 | 384.99 | 0 | 0 | 0.1748 | 384.99 | 0.0003896 | 858.15 | 0 | 0 | 0.0003896 | 858.15 | 2023-05-14 07:05:00 | -0.0003205 | 12.6658 | 27898.1889 | 0 | 关闭
7356 | 10 | 3 | 恒流放电 | 01:09:30 | 50:19:22 | -0.152 | 2.1092 | 0.1761 | 387.78 | 0 | 0 | 0.1761 | 387.78 | 0.0003923 | 864.04 | 0 | 0 | 0.0003923 | 864.04 | 2023-05-14 07:05:30 | -0.0003206 | 12.6653 | 27897.21 | 0 | 关闭
7357 | 10 | 3 | 恒流放电 | 01:10:00 | 50:19:52 | -0.152 | 2.1094 | 0.1773 | 390.57 | 0 | 0 | 0.1773 | 390.57 | 0.0003949 | 869.92 | 0 | 0 | 0.0003949 | 869.92 | 2023-05-14 07:06:00 | -0.0003206 | 6.3326 | 13948.3603 | 0 | 关闭
7358 | 10 | 3 | 恒流放电 | 01:10:30 | 50:20:22 | -0.152 | 2.1096 | 0.1786 | 393.36 | 0 | 0 | 0.1786 | 393.36 | 0.0003976 | 875.81 | 0 | 0 | 0.0003976 | 875.81 | 2023-05-14 07:06:30 | -0.0003206 | 6.3326 | 13948.3603 | 0 | 关闭
7359 | 10 | 3 | 恒流放电 | 01:11:00 | 50:20:52 | -0.152 | 2.1096 | 0.1799 | 396.15 | 0 | 0 | 0.1799 | 396.15 | 0.0004003 | 881.69 | 0 | 0 | 0.0004003 | 881.69 | 2023-05-14 07:07:00 | -0.0003206 | 0 | 0 | 0 | 关闭
7360 | 10 | 3 | 恒流放电 | 01:11:30 | 50:21:22 | -0.152 | 2.1097 | 0.1811 | 398.94 | 0 | 0 | 0.1811 | 398.94 | 0.000403 | 887.57 | 0 | 0 | 0.000403 | 887.57 | 2023-05-14 07:07:30 | -0.0003206 | 12.6637 | 27893.5389 | 0 | 关闭
7361 | 10 | 3 | 恒流放电 | 01:12:00 | 50:21:52 | -0.152 | 2.11 | 0.1824 | 401.73 | 0 | 0 | 0.1824 | 401.73 | 0.0004056 | 893.46 | 0 | 0 | 0.0004056 | 893.46 | 2023-05-14 07:08:00 | -0.0003207 | 4.2217 | 9298.8253 | 0 | 关闭
7362 | 10 | 3 | 恒流放电 | 01:12:30 | 50:22:22 | -0.152 | 2.1102 | 0.1837 | 404.52 | 0 | 0 | 0.1837 | 404.52 | 0.0004083 | 899.35 | 0 | 0 | 0.0004083 | 899.35 | 2023-05-14 07:08:30 | -0.0003207 | 6.3324 | 13948.1155 | 0 | 关闭
7363 | 10 | 3 | 恒流放电 | 01:13:00 | 50:22:52 | -0.152 | 2.1103 | 0.1849 | 407.31 | 0 | 0 | 0.1849 | 407.31 | 0.000411 | 905.23 | 0 | 0 | 0.000411 | 905.23 | 2023-05-14 07:09:00 | -0.0003207 | 12.6653 | 27897.21 | 0 | 关闭
7364 | 10 | 3 | 恒流放电 | 01:13:30 | 50:23:22 | -0.152 | 2.1105 | 0.1862 | 410.1 | 0 | 0 | 0.1862 | 410.1 | 0.0004136 | 911.12 | 0 | 0 | 0.0004136 | 911.12 | 2023-05-14 07:09:30 | -0.0003208 | 6.3326 | 13948.3603 | 0 | 关闭
7365 | 10 | 3 | 恒流放电 | 01:14:00 | 50:23:52 | -0.152 | 2.1106 | 0.1875 | 412.89 | 0 | 0 | 0.1875 | 412.89 | 0.0004163 | 917.01 | 0 | 0 | 0.0004163 | 917.01 | 2023-05-14 07:10:00 | -0.0003208 | 12.6651 | 27896.7205 | 0 | 关闭
7366 | 10 | 3 | 恒流放电 | 01:14:30 | 50:24:22 | -0.152 | 2.1107 | 0.1887 | 415.68 | 0 | 0 | 0.1887 | 415.68 | 0.000419 | 922.9 | 0 | 0 | 0.000419 | 922.9 | 2023-05-14 07:10:30 | -0.0003208 | 12.6653 | 27897.21 | 0 | 关闭
7367 | 10 | 3 | 恒流放电 | 01:15:00 | 50:24:52 | -0.152 | 2.111 | 0.19 | 418.47 | 0 | 0 | 0.19 | 418.47 | 0.0004217 | 928.78 | 0 | 0 | 0.0004217 | 928.78 | 2023-05-14 07:11:00 | -0.0003208 | 4.2217 | 9298.9068 | 0 | 关闭
7368 | 10 | 3 | 恒流放电 | 01:15:30 | 50:25:22 | -0.152 | 2.1111 | 0.1913 | 421.26 | 0 | 0 | 0.1913 | 421.26 | 0.0004243 | 934.67 | 0 | 0 | 0.0004243 | 934.67 | 2023-05-14 07:11:30 | -0.0003208 | 12.6651 | 27896.7205 | 0 | 关闭
7369 | 10 | 3 | 恒流放电 | 01:16:00 | 50:25:52 | -0.152 | 2.1113 | 0.1925 | 424.05 | 0 | 0 | 0.1925 | 424.05 | 0.000427 | 940.56 | 0 | 0 | 0.000427 | 940.56 | 2023-05-14 07:12:00 | -0.0003209 | 6.3326 | 13948.3603 | 0 | 关闭
7370 | 10 | 3 | 恒流放电 | 01:16:30 | 50:26:22 | -0.152 | 2.1114 | 0.1938 | 426.84 | 0 | 0 | 0.1938 | 426.84 | 0.0004297 | 946.45 | 0 | 0 | 0.0004297 | 946.45 | 2023-05-14 07:12:30 | -0.0003209 | 12.6651 | 27896.7205 | 0 | 关闭
7371 | 10 | 3 | 恒流放电 | 01:17:00 | 50:26:52 | -0.152 | 2.1116 | 0.1951 | 429.63 | 0 | 0 | 0.1951 | 429.63 | 0.0004324 | 952.34 | 0 | 0 | 0.0004324 | 952.34 | 2023-05-14 07:13:00 | -0.0003209 | 6.3326 | 13948.3603 | 0 | 关闭
7372 | 10 | 3 | 恒流放电 | 01:17:30 | 50:27:22 | -0.152 | 2.1117 | 0.1963 | 432.42 | 0 | 0 | 0.1963 | 432.42 | 0.000435 | 958.23 | 0 | 0 | 0.000435 | 958.23 | 2023-05-14 07:13:30 | -0.000321 | 12.6651 | 27896.7205 | 0 | 关闭
7373 | 10 | 3 | 恒流放电 | 01:18:00 | 50:27:52 | -0.152 | 2.1119 | 0.1976 | 435.21 | 0 | 0 | 0.1976 | 435.21 | 0.0004377 | 964.13 | 0 | 0 | 0.0004377 | 964.13 | 2023-05-14 07:14:00 | -0.0003209 | 6.3326 | 13948.3603 | 0 | 关闭
7374 | 10 | 3 | 恒流放电 | 01:18:30 | 50:28:22 | -0.152 | 2.1121 | 0.1988 | 438 | 0 | 0 | 0.1988 | 438 | 0.0004404 | 970.02 | 0 | 0 | 0.0004404 | 970.02 | 2023-05-14 07:14:30 | -0.000321 | 6.3326 | 13948.3603 | 0 | 关闭
7375 | 10 | 3 | 恒流放电 | 01:19:00 | 50:28:52 | -0.152 | 2.1122 | 0.2001 | 440.78 | 0 | 0 | 0.2001 | 440.78 | 0.0004431 | 975.91 | 0 | 0 | 0.0004431 | 975.91 | 2023-05-14 07:15:00 | -0.000321 | 12.6651 | 27896.7205 | 0 | 关闭
7376 | 10 | 3 | 恒流放电 | 01:19:30 | 50:29:22 | -0.152 | 2.1124 | 0.2014 | 443.57 | 0 | 0 | 0.2014 | 443.57 | 0.0004457 | 981.8 | 0 | 0 | 0.0004457 | 981.8 | 2023-05-14 07:15:30 | -0.0003211 | 6.3326 | 13948.3603 | 0 | 关闭
7377 | 10 | 3 | 恒流放电 | 01:20:00 | 50:29:52 | -0.152 | 2.1124 | 0.2026 | 446.36 | 0 | 0 | 0.2026 | 446.36 | 0.0004484 | 987.7 | 0 | 0 | 0.0004484 | 987.7 | 2023-05-14 07:16:00 | -0.0003211 | 0 | 0 | 0 | 关闭
7378 | 10 | 3 | 恒流放电 | 01:20:30 | 50:30:22 | -0.152 | 2.1125 | 0.2039 | 449.15 | 0 | 0 | 0.2039 | 449.15 | 0.0004511 | 993.59 | 0 | 0 | 0.0004511 | 993.59 | 2023-05-14 07:16:30 | -0.0003211 | 12.6651 | 27896.7205 | 0 | 关闭
7379 | 10 | 3 | 恒流放电 | 01:21:00 | 50:30:52 | -0.152 | 2.1125 | 0.2052 | 451.94 | 0 | 0 | 0.2052 | 451.94 | 0.0004538 | 999.48 | 0 | 0 | 0.0004538 | 999.48 | 2023-05-14 07:17:00 | -0.0003211 | 0 | 0 | 0 | 关闭
7380 | 10 | 3 | 恒流放电 | 01:21:30 | 50:31:22 | -0.152 | 2.1124 | 0.2064 | 454.73 | 0 | 0 | 0.2064 | 454.73 | 0.0004564 | 1005.37 | 0 | 0 | 0.0004564 | 1005.37 | 2023-05-14 07:17:30 | -0.000321 | -12.6649 | -27896.231 | 0 | 关闭
7381 | 10 | 3 | 恒流放电 | 01:22:00 | 50:31:52 | -0.152 | 2.1123 | 0.2077 | 457.52 | 0 | 0 | 0.2077 | 457.52 | 0.0004591 | 1011.27 | 0 | 0 | 0.0004591 | 1011.27 | 2023-05-14 07:18:00 | -0.000321 | -12.6651 | -27896.7205 | 0 | 关闭
7382 | 10 | 3 | 恒流放电 | 01:22:30 | 50:32:22 | -0.152 | 2.1123 | 0.209 | 460.31 | 0 | 0 | 0.209 | 460.31 | 0.0004618 | 1017.16 | 0 | 0 | 0.0004618 | 1017.16 | 2023-05-14 07:18:30 | -0.000321 | 0 | 0 | 0 | 关闭
7383 | 10 | 3 | 恒流放电 | 01:23:00 | 50:32:52 | -0.152 | 2.1121 | 0.2102 | 463.1 | 0 | 0 | 0.2102 | 463.1 | 0.0004645 | 1023.05 | 0 | 0 | 0.0004645 | 1023.05 | 2023-05-14 07:19:00 | -0.000321 | -6.3326 | -13948.3603 | 0 | 关闭
7384 | 10 | 3 | 恒流放电 | 01:23:30 | 50:33:22 | -0.152 | 2.112 | 0.2115 | 465.89 | 0 | 0 | 0.2115 | 465.89 | 0.0004671 | 1028.94 | 0 | 0 | 0.0004671 | 1028.94 | 2023-05-14 07:19:30 | -0.000321 | -12.6649 | -27896.231 | 0 | 关闭
7385 | 10 | 3 | 恒流放电 | 01:24:00 | 50:33:52 | -0.152 | 2.112 | 0.2128 | 468.68 | 0 | 0 | 0.2128 | 468.68 | 0.0004698 | 1034.84 | 0 | 0 | 0.0004698 | 1034.84 | 2023-05-14 07:20:00 | -0.000321 | 0 | 0 | 0 | 关闭
7386 | 10 | 3 | 恒流放电 | 01:24:30 | 50:34:22 | -0.152 | 2.112 | 0.214 | 471.47 | 0 | 0 | 0.214 | 471.47 | 0.0004725 | 1040.73 | 0 | 0 | 0.0004725 | 1040.73 | 2023-05-14 07:20:30 | -0.000321 | 0 | 0 | 0 | 关闭
7387 | 10 | 3 | 恒流放电 | 01:25:00 | 50:34:52 | -0.152 | 2.1119 | 0.2153 | 474.26 | 0 | 0 | 0.2153 | 474.26 | 0.0004752 | 1046.62 | 0 | 0 | 0.0004752 | 1046.62 | 2023-05-14 07:21:00 | -0.000321 | -12.6653 | -27897.21 | 0 | 关闭
7388 | 10 | 3 | 恒流放电 | 01:25:30 | 50:35:22 | -0.152 | 2.1117 | 0.2166 | 477.05 | 0 | 0 | 0.2166 | 477.05 | 0.0004778 | 1052.51 | 0 | 0 | 0.0004778 | 1052.51 | 2023-05-14 07:21:30 | -0.0003209 | -6.3326 | -13948.3603 | 0 | 关闭
7389 | 10 | 3 | 恒流放电 | 01:26:00 | 50:35:52 | -0.152 | 2.1118 | 0.2178 | 479.84 | 0 | 0 | 0.2178 | 479.84 | 0.0004805 | 1058.4 | 0 | 0 | 0.0004805 | 1058.4 | 2023-05-14 07:22:00 | -0.000321 | 12.6651 | 27896.7205 | 0 | 关闭
7390 | 10 | 3 | 恒流放电 | 01:26:30 | 50:36:22 | -0.152 | 2.1118 | 0.2191 | 482.63 | 0 | 0 | 0.2191 | 482.63 | 0.0004832 | 1064.29 | 0 | 0 | 0.0004832 | 1064.29 | 2023-05-14 07:22:30 | -0.000321 | 0 | 0 | 0 | 关闭
7391 | 10 | 3 | 恒流放电 | 01:27:00 | 50:36:52 | -0.152 | 2.1119 | 0.2204 | 485.42 | 0 | 0 | 0.2204 | 485.42 | 0.0004859 | 1070.18 | 0 | 0 | 0.0004859 | 1070.18 | 2023-05-14 07:23:00 | -0.000321 | 12.6651 | 27896.7205 | 0 | 关闭
7392 | 10 | 3 | 恒流放电 | 01:27:30 | 50:37:22 | -0.152 | 2.112 | 0.2216 | 488.21 | 0 | 0 | 0.2216 | 488.21 | 0.0004885 | 1076.08 | 0 | 0 | 0.0004885 | 1076.08 | 2023-05-14 07:23:30 | -0.000321 | 12.6651 | 27896.7205 | 0 | 关闭
7393 | 10 | 3 | 恒流放电 | 01:28:00 | 50:37:52 | -0.152 | 2.112 | 0.2229 | 491 | 0 | 0 | 0.2229 | 491 | 0.0004912 | 1081.97 | 0 | 0 | 0.0004912 | 1081.97 | 2023-05-14 07:24:00 | -0.000321 | 0 | 0 | 0 | 关闭
7394 | 10 | 3 | 恒流放电 | 01:28:30 | 50:38:22 | -0.152 | 2.1121 | 0.2242 | 493.79 | 0 | 0 | 0.2242 | 493.79 | 0.0004939 | 1087.86 | 0 | 0 | 0.0004939 | 1087.86 | 2023-05-14 07:24:30 | -0.000321 | 12.6651 | 27896.7205 | 0 | 关闭
7395 | 10 | 3 | 恒流放电 | 01:29:00 | 50:38:52 | -0.152 | 2.112 | 0.2254 | 496.58 | 0 | 0 | 0.2254 | 496.58 | 0.0004966 | 1093.75 | 0 | 0 | 0.0004966 | 1093.75 | 2023-05-14 07:25:00 | -0.000321 | -12.6651 | -27896.7205 | 0 | 关闭
7396 | 10 | 3 | 恒流放电 | 01:29:30 | 50:39:22 | -0.152 | 2.1122 | 0.2267 | 499.37 | 0 | 0 | 0.2267 | 499.37 | 0.0004992 | 1099.64 | 0 | 0 | 0.0004992 | 1099.64 | 2023-05-14 07:25:30 | -0.000321 | 6.3324 | 13948.1155 | 0 | 关闭
7397 | 10 | 3 | 恒流放电 | 01:30:00 | 50:39:52 | -0.152 | 2.1123 | 0.228 | 502.16 | 0 | 0 | 0.228 | 502.16 | 0.0005019 | 1105.54 | 0 | 0 | 0.0005019 | 1105.54 | 2023-05-14 07:26:00 | -0.000321 | 12.6649 | 27896.231 | 0 | 关闭
7398 | 10 | 3 | 恒流放电 | 01:30:30 | 50:40:22 | -0.152 | 2.1122 | 0.2292 | 504.95 | 0 | 0 | 0.2292 | 504.95 | 0.0005046 | 1111.43 | 0 | 0 | 0.0005046 | 1111.43 | 2023-05-14 07:26:30 | -0.000321 | -12.6653 | -27897.21 | 0 | 关闭
7399 | 10 | 3 | 恒流放电 | 01:31:00 | 50:40:52 | -0.152 | 2.1123 | 0.2305 | 507.74 | 0 | 0 | 0.2305 | 507.74 | 0.0005073 | 1117.32 | 0 | 0 | 0.0005073 | 1117.32 | 2023-05-14 07:27:00 | -0.000321 | 12.6651 | 27896.7205 | 0 | 关闭
7400 | 10 | 3 | 恒流放电 | 01:31:30 | 50:41:22 | -0.152 | 2.1122 | 0.2318 | 510.53 | 0 | 0 | 0.2318 | 510.53 | 0.0005099 | 1123.21 | 0 | 0 | 0.0005099 | 1123.21 | 2023-05-14 07:27:30 | -0.000321 | -12.6651 | -27896.7205 | 0 | 关闭
7401 | 10 | 3 | 恒流放电 | 01:32:00 | 50:41:52 | -0.152 | 2.1122 | 0.233 | 513.32 | 0 | 0 | 0.233 | 513.32 | 0.0005126 | 1129.11 | 0 | 0 | 0.0005126 | 1129.11 | 2023-05-14 07:28:00 | -0.000321 | 0 | 0 | 0 | 关闭
7402 | 10 | 3 | 恒流放电 | 01:32:30 | 50:42:22 | -0.152 | 2.112 | 0.2343 | 516.11 | 0 | 0 | 0.2343 | 516.11 | 0.0005153 | 1135 | 0 | 0 | 0.0005153 | 1135 | 2023-05-14 07:28:30 | -0.000321 | -6.3324 | -13948.1155 | 0 | 关闭
7403 | 10 | 3 | 恒流放电 | 01:33:00 | 50:42:52 | -0.152 | 2.1119 | 0.2356 | 518.9 | 0 | 0 | 0.2356 | 518.9 | 0.000518 | 1140.89 | 0 | 0 | 0.000518 | 1140.89 | 2023-05-14 07:29:00 | -0.000321 | -12.6651 | -27896.7205 | 0 | 关闭
7404 | 10 | 3 | 恒流放电 | 01:33:30 | 50:43:22 | -0.152 | 2.1118 | 0.2368 | 521.69 | 0 | 0 | 0.2368 | 521.69 | 0.0005206 | 1146.78 | 0 | 0 | 0.0005206 | 1146.78 | 2023-05-14 07:29:30 | -0.000321 | -12.6651 | -27896.7205 | 0 | 关闭
7405 | 10 | 3 | 恒流放电 | 01:34:00 | 50:43:52 | -0.152 | 2.1117 | 0.2381 | 524.47 | 0 | 0 | 0.2381 | 524.47 | 0.0005233 | 1152.67 | 0 | 0 | 0.0005233 | 1152.67 | 2023-05-14 07:30:00 | -0.0003209 | -12.6651 | -27896.7205 | 0 | 关闭
7406 | 10 | 3 | 恒流放电 | 01:34:30 | 50:44:22 | -0.152 | 2.1115 | 0.2394 | 527.26 | 0 | 0 | 0.2394 | 527.26 | 0.000526 | 1158.56 | 0 | 0 | 0.000526 | 1158.56 | 2023-05-14 07:30:30 | -0.0003209 | -6.3327 | -13948.605 | 0 | 关闭
7407 | 10 | 3 | 恒流放电 | 01:35:00 | 50:44:52 | -0.152 | 2.1113 | 0.2406 | 530.05 | 0 | 0 | 0.2406 | 530.05 | 0.0005287 | 1164.45 | 0 | 0 | 0.0005287 | 1164.45 | 2023-05-14 07:31:00 | -0.0003209 | -6.3324 | -13948.1155 | 0 | 关闭
7408 | 10 | 3 | 恒流放电 | 01:35:30 | 50:45:22 | -0.152 | 2.1111 | 0.2419 | 532.84 | 0 | 0 | 0.2419 | 532.84 | 0.0005313 | 1170.34 | 0 | 0 | 0.0005313 | 1170.34 | 2023-05-14 07:31:30 | -0.0003208 | -6.3326 | -13948.3603 | 0 | 关闭
7409 | 10 | 3 | 恒流放电 | 01:36:00 | 50:45:52 | -0.152 | 2.111 | 0.2432 | 535.63 | 0 | 0 | 0.2432 | 535.63 | 0.000534 | 1176.23 | 0 | 0 | 0.000534 | 1176.23 | 2023-05-14 07:32:00 | -0.0003208 | -12.6649 | -27896.231 | 0 | 关闭
7410 | 10 | 3 | 恒流放电 | 01:36:30 | 50:46:22 | -0.152 | 2.1109 | 0.2444 | 538.42 | 0 | 0 | 0.2444 | 538.42 | 0.0005367 | 1182.12 | 0 | 0 | 0.0005367 | 1182.12 | 2023-05-14 07:32:30 | -0.0003208 | -12.6651 | -27896.7205 | 0 | 关闭
7411 | 10 | 3 | 恒流放电 | 01:37:00 | 50:46:52 | -0.152 | 2.1108 | 0.2457 | 541.21 | 0 | 0 | 0.2457 | 541.21 | 0.0005394 | 1188.01 | 0 | 0 | 0.0005394 | 1188.01 | 2023-05-14 07:33:00 | -0.0003208 | -12.6653 | -27897.21 | 0 | 关闭
7412 | 10 | 3 | 恒流放电 | 01:37:30 | 50:47:22 | -0.152 | 2.1107 | 0.247 | 544 | 0 | 0 | 0.247 | 544 | 0.000542 | 1193.9 | 0 | 0 | 0.000542 | 1193.9 | 2023-05-14 07:33:30 | -0.0003208 | -12.6651 | -27896.7205 | 0 | 关闭
7413 | 10 | 3 | 恒流放电 | 01:38:00 | 50:47:52 | -0.152 | 2.1106 | 0.2482 | 546.79 | 0 | 0 | 0.2482 | 546.79 | 0.0005447 | 1199.78 | 0 | 0 | 0.0005447 | 1199.78 | 2023-05-14 07:34:00 | -0.0003208 | -12.6651 | -27896.7205 | 0 | 关闭
7414 | 10 | 3 | 恒流放电 | 01:38:30 | 50:48:22 | -0.152 | 2.1105 | 0.2495 | 549.58 | 0 | 0 | 0.2495 | 549.58 | 0.0005474 | 1205.67 | 0 | 0 | 0.0005474 | 1205.67 | 2023-05-14 07:34:30 | -0.0003207 | -12.6651 | -27896.7205 | 0 | 关闭
7415 | 10 | 3 | 恒流放电 | 01:39:00 | 50:48:52 | -0.152 | 2.1105 | 0.2508 | 552.37 | 0 | 0 | 0.2508 | 552.37 | 0.00055 | 1211.56 | 0 | 0 | 0.00055 | 1211.56 | 2023-05-14 07:35:00 | -0.0003207 | 0 | 0 | 0 | 关闭
7416 | 10 | 3 | 恒流放电 | 01:39:30 | 50:49:22 | -0.152 | 2.1103 | 0.252 | 555.16 | 0 | 0 | 0.252 | 555.16 | 0.0005527 | 1217.45 | 0 | 0 | 0.0005527 | 1217.45 | 2023-05-14 07:35:30 | -0.0003207 | -6.3324 | -13948.1155 | 0 | 关闭
7417 | 10 | 3 | 恒流放电 | 01:40:00 | 50:49:52 | -0.152 | 2.1102 | 0.2533 | 557.95 | 0 | 0 | 0.2533 | 557.95 | 0.0005554 | 1223.33 | 0 | 0 | 0.0005554 | 1223.33 | 2023-05-14 07:36:00 | -0.0003207 | -12.6651 | -27896.7205 | 0 | 关闭
7418 | 10 | 3 | 恒流放电 | 01:40:30 | 50:50:22 | -0.152 | 2.1101 | 0.2546 | 560.74 | 0 | 0 | 0.2546 | 560.74 | 0.0005581 | 1229.22 | 0 | 0 | 0.0005581 | 1229.22 | 2023-05-14 07:36:30 | -0.0003207 | -12.6651 | -27896.7205 | 0 | 关闭
7419 | 10 | 3 | 恒流放电 | 01:41:00 | 50:50:52 | -0.152 | 2.1101 | 0.2558 | 563.53 | 0 | 0 | 0.2558 | 563.53 | 0.0005607 | 1235.11 | 0 | 0 | 0.0005607 | 1235.11 | 2023-05-14 07:37:00 | -0.0003207 | 0 | 0 | 0 | 关闭
7420 | 10 | 3 | 恒流放电 | 01:41:30 | 50:51:22 | -0.152 | 2.11 | 0.2571 | 566.32 | 0 | 0 | 0.2571 | 566.32 | 0.0005634 | 1240.99 | 0 | 0 | 0.0005634 | 1240.99 | 2023-05-14 07:37:30 | -0.0003207 | -12.6647 | -27895.7416 | 0 | 关闭
7421 | 10 | 3 | 恒流放电 | 01:42:00 | 50:51:52 | -0.152 | 2.11 | 0.2584 | 569.11 | 0 | 0 | 0.2584 | 569.11 | 0.0005661 | 1246.88 | 0 | 0 | 0.0005661 | 1246.88 | 2023-05-14 07:38:00 | -0.0003207 | 0 | 0 | 0 | 关闭
7422 | 10 | 3 | 恒流放电 | 01:42:30 | 50:52:22 | -0.152 | 2.1098 | 0.2596 | 571.9 | 0 | 0 | 0.2596 | 571.9 | 0.0005688 | 1252.77 | 0 | 0 | 0.0005688 | 1252.77 | 2023-05-14 07:38:30 | -0.0003206 | -6.3323 | -13947.8708 | 0 | 关闭
7423 | 10 | 3 | 恒流放电 | 01:43:00 | 50:52:52 | -0.152 | 2.1096 | 0.2609 | 574.69 | 0 | 0 | 0.2609 | 574.69 | 0.0005714 | 1258.65 | 0 | 0 | 0.0005714 | 1258.65 | 2023-05-14 07:39:00 | -0.0003206 | -6.3327 | -13948.605 | 0 | 关闭
7424 | 10 | 3 | 恒流放电 | 01:43:30 | 50:53:22 | -0.152 | 2.1095 | 0.2622 | 577.48 | 0 | 0 | 0.2622 | 577.48 | 0.0005741 | 1264.54 | 0 | 0 | 0.0005741 | 1264.54 | 2023-05-14 07:39:30 | -0.0003206 | -12.6651 | -27896.7205 | 0 | 关闭
7425 | 10 | 3 | 恒流放电 | 01:44:00 | 50:53:52 | -0.152 | 2.1091 | 0.2634 | 580.27 | 0 | 0 | 0.2634 | 580.27 | 0.0005768 | 1270.42 | 0 | 0 | 0.0005768 | 1270.42 | 2023-05-14 07:40:00 | -0.0003205 | -3.1663 | -6974.1801 | 0 | 关闭
7426 | 10 | 3 | 恒流放电 | 01:44:30 | 50:54:22 | -0.152 | 2.1089 | 0.2647 | 583.06 | 0 | 0 | 0.2647 | 583.06 | 0.0005794 | 1276.3 | 0 | 0 | 0.0005794 | 1276.3 | 2023-05-14 07:40:30 | -0.0003205 | -6.3326 | -13948.3603 | 0 | 关闭
7427 | 10 | 3 | 恒流放电 | 01:45:00 | 50:54:52 | -0.152 | 2.1087 | 0.266 | 585.85 | 0 | 0 | 0.266 | 585.85 | 0.0005821 | 1282.19 | 0 | 0 | 0.0005821 | 1282.19 | 2023-05-14 07:41:00 | -0.0003205 | -6.3326 | -13948.3603 | 0 | 关闭
7428 | 10 | 3 | 恒流放电 | 01:45:30 | 50:55:22 | -0.152 | 2.1084 | 0.2672 | 588.64 | 0 | 0 | 0.2672 | 588.64 | 0.0005848 | 1288.07 | 0 | 0 | 0.0005848 | 1288.07 | 2023-05-14 07:41:30 | -0.0003204 | -4.2217 | -9298.9068 | 0 | 关闭
7429 | 10 | 3 | 恒流放电 | 01:46:00 | 50:55:52 | -0.152 | 2.1082 | 0.2685 | 591.43 | 0 | 0 | 0.2685 | 591.43 | 0.0005875 | 1293.95 | 0 | 0 | 0.0005875 | 1293.95 | 2023-05-14 07:42:00 | -0.0003204 | -6.3326 | -13948.3603 | 0 | 关闭
7430 | 10 | 3 | 恒流放电 | 01:46:30 | 50:56:22 | -0.152 | 2.1079 | 0.2698 | 594.22 | 0 | 0 | 0.2698 | 594.22 | 0.0005901 | 1299.83 | 0 | 0 | 0.0005901 | 1299.83 | 2023-05-14 07:42:30 | -0.0003204 | -4.2219 | -9299.2332 | 0 | 关闭
7431 | 10 | 3 | 恒流放电 | 01:47:00 | 50:56:52 | -0.152 | 2.1077 | 0.271 | 597.01 | 0 | 0 | 0.271 | 597.01 | 0.0005928 | 1305.71 | 0 | 0 | 0.0005928 | 1305.71 | 2023-05-14 07:43:00 | -0.0003203 | -6.3323 | -13947.8708 | 0 | 关闭
7432 | 10 | 3 | 恒流放电 | 01:47:30 | 50:57:22 | -0.152 | 2.1074 | 0.2723 | 599.8 | 0 | 0 | 0.2723 | 599.8 | 0.0005955 | 1311.59 | 0 | 0 | 0.0005955 | 1311.59 | 2023-05-14 07:43:30 | -0.0003203 | -4.2217 | -9298.9068 | 0 | 关闭
7433 | 10 | 3 | 恒流放电 | 01:48:00 | 50:57:52 | -0.152 | 2.107 | 0.2736 | 602.59 | 0 | 0 | 0.2736 | 602.59 | 0.0005981 | 1317.47 | 0 | 0 | 0.0005981 | 1317.47 | 2023-05-14 07:44:00 | -0.0003202 | -3.1663 | -6974.1801 | 0 | 关闭
7434 | 10 | 3 | 恒流放电 | 01:48:30 | 50:58:22 | -0.152 | 2.1068 | 0.2748 | 605.37 | 0 | 0 | 0.2748 | 605.37 | 0.0006008 | 1323.35 | 0 | 0 | 0.0006008 | 1323.35 | 2023-05-14 07:44:30 | -0.0003202 | -6.3326 | -13948.3603 | 0 | 关闭
7435 | 10 | 3 | 恒流放电 | 01:49:00 | 50:58:52 | -0.152 | 2.1064 | 0.2761 | 608.16 | 0 | 0 | 0.2761 | 608.16 | 0.0006035 | 1329.22 | 0 | 0 | 0.0006035 | 1329.22 | 2023-05-14 07:45:00 | -0.0003202 | -3.1663 | -6974.1801 | 0 | 关闭
7436 | 10 | 3 | 恒流放电 | 01:49:30 | 50:59:22 | -0.152 | 2.1062 | 0.2774 | 610.95 | 0 | 0 | 0.2774 | 610.95 | 0.0006061 | 1335.1 | 0 | 0 | 0.0006061 | 1335.1 | 2023-05-14 07:45:30 | -0.0003201 | -6.3327 | -13948.605 | 0 | 关闭
7437 | 10 | 3 | 恒流放电 | 01:50:00 | 50:59:52 | -0.152 | 2.1059 | 0.2786 | 613.74 | 0 | 0 | 0.2786 | 613.74 | 0.0006088 | 1340.97 | 0 | 0 | 0.0006088 | 1340.97 | 2023-05-14 07:46:00 | -0.0003201 | -4.2217 | -9298.9068 | 0 | 关闭
7438 | 10 | 3 | 恒流放电 | 01:50:30 | 51:00:22 | -0.152 | 2.1056 | 0.2799 | 616.53 | 0 | 0 | 0.2799 | 616.53 | 0.0006115 | 1346.85 | 0 | 0 | 0.0006115 | 1346.85 | 2023-05-14 07:46:30 | -0.00032 | -4.2216 | -9298.7437 | 0 | 关闭
7439 | 10 | 3 | 恒流放电 | 01:51:00 | 51:00:52 | -0.152 | 2.1053 | 0.2812 | 619.32 | 0 | 0 | 0.2812 | 619.32 | 0.0006141 | 1352.72 | 0 | 0 | 0.0006141 | 1352.72 | 2023-05-14 07:47:00 | -0.00032 | -4.2217 | -9298.9068 | 0 | 关闭
7440 | 10 | 3 | 恒流放电 | 01:51:30 | 51:01:22 | -0.152 | 2.1051 | 0.2824 | 622.11 | 0 | 0 | 0.2824 | 622.11 | 0.0006168 | 1358.59 | 0 | 0 | 0.0006168 | 1358.59 | 2023-05-14 07:47:30 | -0.0003199 | -6.3326 | -13948.3603 | 0 | 关闭
7441 | 10 | 3 | 恒流放电 | 01:52:00 | 51:01:52 | -0.152 | 2.1047 | 0.2837 | 624.9 | 0 | 0 | 0.2837 | 624.9 | 0.0006195 | 1364.47 | 0 | 0 | 0.0006195 | 1364.47 | 2023-05-14 07:48:00 | -0.0003199 | -3.1663 | -6974.1801 | 0 | 关闭
7442 | 10 | 3 | 恒流放电 | 01:52:30 | 51:02:22 | -0.152 | 2.1043 | 0.285 | 627.69 | 0 | 0 | 0.285 | 627.69 | 0.0006221 | 1370.34 | 0 | 0 | 0.0006221 | 1370.34 | 2023-05-14 07:48:30 | -0.0003198 | -3.1663 | -6974.1801 | 0 | 关闭
7443 | 10 | 3 | 恒流放电 | 01:53:00 | 51:02:52 | -0.152 | 2.1041 | 0.2862 | 630.48 | 0 | 0 | 0.2862 | 630.48 | 0.0006248 | 1376.21 | 0 | 0 | 0.0006248 | 1376.21 | 2023-05-14 07:49:00 | -0.0003198 | -6.3326 | -13948.3603 | 0 | 关闭
7444 | 10 | 3 | 恒流放电 | 01:53:30 | 51:03:22 | -0.152 | 2.1037 | 0.2875 | 633.27 | 0 | 0 | 0.2875 | 633.27 | 0.0006275 | 1382.08 | 0 | 0 | 0.0006275 | 1382.08 | 2023-05-14 07:49:30 | -0.0003197 | -3.1663 | -6974.1801 | 0 | 关闭
7445 | 10 | 3 | 恒流放电 | 01:54:00 | 51:03:52 | -0.152 | 2.1034 | 0.2888 | 636.06 | 0 | 0 | 0.2888 | 636.06 | 0.0006301 | 1387.94 | 0 | 0 | 0.0006301 | 1387.94 | 2023-05-14 07:50:00 | -0.0003197 | -4.2217 | -9298.9068 | 0 | 关闭
7446 | 10 | 3 | 恒流放电 | 01:54:30 | 51:04:22 | -0.152 | 2.103 | 0.29 | 638.85 | 0 | 0 | 0.29 | 638.85 | 0.0006328 | 1393.81 | 0 | 0 | 0.0006328 | 1393.81 | 2023-05-14 07:50:30 | -0.0003196 | -3.1664 | -6974.4249 | 0 | 关闭
7447 | 10 | 3 | 恒流放电 | 01:55:00 | 51:04:52 | -0.152 | 2.1025 | 0.2913 | 641.64 | 0 | 0 | 0.2913 | 641.64 | 0.0006355 | 1399.68 | 0 | 0 | 0.0006355 | 1399.68 | 2023-05-14 07:51:00 | -0.0003196 | -2.5331 | -5579.442 | 0 | 关闭
7448 | 10 | 3 | 恒流放电 | 01:55:30 | 51:05:22 | -0.152 | 2.102 | 0.2926 | 644.43 | 0 | 0 | 0.2926 | 644.43 | 0.0006381 | 1405.54 | 0 | 0 | 0.0006381 | 1405.54 | 2023-05-14 07:51:30 | -0.0003195 | -2.5331 | -5579.5399 | 0 | 关闭
7449 | 10 | 3 | 恒流放电 | 01:56:00 | 51:05:52 | -0.152 | 2.1016 | 0.2938 | 647.22 | 0 | 0 | 0.2938 | 647.22 | 0.0006408 | 1411.41 | 0 | 0 | 0.0006408 | 1411.41 | 2023-05-14 07:52:00 | -0.0003194 | -3.1664 | -6974.4249 | 0 | 关闭
7450 | 10 | 3 | 恒流放电 | 01:56:30 | 51:06:22 | -0.152 | 2.1012 | 0.2951 | 650.01 | 0 | 0 | 0.2951 | 650.01 | 0.0006434 | 1417.27 | 0 | 0 | 0.0006434 | 1417.27 | 2023-05-14 07:52:30 | -0.0003194 | -3.1663 | -6974.3025 | 0 | 关闭
7451 | 10 | 3 | 恒流放电 | 01:57:00 | 51:06:52 | -0.152 | 2.1006 | 0.2964 | 652.8 | 0 | 0 | 0.2964 | 652.8 | 0.0006461 | 1423.13 | 0 | 0 | 0.0006461 | 1423.13 | 2023-05-14 07:53:00 | -0.0003192 | -2.1109 | -4649.6166 | 0 | 关闭
7452 | 10 | 3 | 恒流放电 | 01:57:30 | 51:07:22 | -0.152 | 2.1 | 0.2976 | 655.59 | 0 | 0 | 0.2976 | 655.59 | 0.0006488 | 1428.99 | 0 | 0 | 0.0006488 | 1428.99 | 2023-05-14 07:53:30 | -0.0003191 | -2.1108 | -4649.3718 | 0 | 关闭
7453 | 10 | 3 | 恒流放电 | 01:58:00 | 51:07:52 | -0.152 | 2.0993 | 0.2989 | 658.38 | 0 | 0 | 0.2989 | 658.38 | 0.0006514 | 1434.85 | 0 | 0 | 0.0006514 | 1434.85 | 2023-05-14 07:54:00 | -0.0003191 | -1.8093 | -3985.3157 | 0 | 关闭
7454 | 10 | 3 | 恒流放电 | 01:58:30 | 51:08:22 | -0.152 | 2.0985 | 0.3002 | 661.17 | 0 | 0 | 0.3002 | 661.17 | 0.0006541 | 1440.7 | 0 | 0 | 0.0006541 | 1440.7 | 2023-05-14 07:54:30 | -0.0003189 | -1.5832 | -3487.2736 | 0 | 关闭
7455 | 10 | 3 | 恒流放电 | 01:59:00 | 51:08:52 | -0.152 | 2.0979 | 0.3014 | 663.96 | 0 | 0 | 0.3014 | 663.96 | 0.0006567 | 1446.56 | 0 | 0 | 0.0006567 | 1446.56 | 2023-05-14 07:55:00 | -0.0003188 | -2.1109 | -4649.4534 | 0 | 关闭
7456 | 10 | 3 | 恒流放电 | 01:59:30 | 51:09:22 | -0.152 | 2.0972 | 0.3027 | 666.75 | 0 | 0 | 0.3027 | 666.75 | 0.0006594 | 1452.41 | 0 | 0 | 0.0006594 | 1452.41 | 2023-05-14 07:55:30 | -0.0003187 | -1.8093 | -3985.3157 | 0 | 关闭
7457 | 10 | 3 | 恒流放电 | 02:00:00 | 51:09:52 | -0.152 | 2.0966 | 0.304 | 669.54 | 0 | 0 | 0.304 | 669.54 | 0.000662 | 1458.26 | 0 | 0 | 0.000662 | 1458.26 | 2023-05-14 07:56:00 | -0.0003186 | -2.1109 | -4649.535 | 0 | 关闭
7458 | 10 | 3 | 恒流放电 | 02:00:30 | 51:10:22 | -0.152 | 2.0961 | 0.3052 | 672.33 | 0 | 0 | 0.3052 | 672.33 | 0.0006647 | 1464.1 | 0 | 0 | 0.0006647 | 1464.1 | 2023-05-14 07:56:30 | -0.0003186 | -2.533 | -5579.3441 | 0 | 关闭
7459 | 10 | 3 | 恒流放电 | 02:01:00 | 51:10:52 | -0.152 | 2.0956 | 0.3065 | 675.12 | 0 | 0 | 0.3065 | 675.12 | 0.0006674 | 1469.95 | 0 | 0 | 0.0006674 | 1469.95 | 2023-05-14 07:57:00 | -0.0003185 | -2.533 | -5579.2462 | 0 | 关闭
7460 | 10 | 3 | 恒流放电 | 02:01:30 | 51:11:22 | -0.152 | 2.0949 | 0.3078 | 677.91 | 0 | 0 | 0.3078 | 677.91 | 0.00067 | 1475.8 | 0 | 0 | 0.00067 | 1475.8 | 2023-05-14 07:57:30 | -0.0003184 | -1.8094 | -3985.4556 | 0 | 关闭
7461 | 10 | 3 | 恒流放电 | 02:02:00 | 51:11:52 | -0.152 | 2.0944 | 0.309 | 680.7 | 0 | 0 | 0.309 | 680.7 | 0.0006727 | 1481.64 | 0 | 0 | 0.0006727 | 1481.64 | 2023-05-14 07:58:00 | -0.0003183 | -2.533 | -5579.2462 | 0 | 关闭
7462 | 10 | 3 | 恒流放电 | 02:02:30 | 51:12:22 | -0.152 | 2.0938 | 0.3103 | 683.49 | 0 | 0 | 0.3103 | 683.49 | 0.0006753 | 1487.48 | 0 | 0 | 0.0006753 | 1487.48 | 2023-05-14 07:58:30 | -0.0003182 | -2.1109 | -4649.535 | 0 | 关闭
7463 | 10 | 3 | 恒流放电 | 02:03:00 | 51:12:52 | -0.152 | 2.0932 | 0.3116 | 686.28 | 0 | 0 | 0.3116 | 686.28 | 0.000678 | 1493.32 | 0 | 0 | 0.000678 | 1493.32 | 2023-05-14 07:59:00 | -0.0003181 | -2.1109 | -4649.6166 | 0 | 关闭
7464 | 10 | 3 | 恒流放电 | 02:03:30 | 51:13:22 | -0.152 | 2.0926 | 0.3128 | 689.07 | 0 | 0 | 0.3128 | 689.07 | 0.0006806 | 1499.16 | 0 | 0 | 0.0006806 | 1499.16 | 2023-05-14 07:59:30 | -0.000318 | -2.1109 | -4649.4534 | 0 | 关闭
7465 | 10 | 3 | 恒流放电 | 02:04:00 | 51:13:52 | -0.152 | 2.092 | 0.3141 | 691.86 | 0 | 0 | 0.3141 | 691.86 | 0.0006833 | 1505 | 0 | 0 | 0.0006833 | 1505 | 2023-05-14 08:00:00 | -0.000318 | -2.1109 | -4649.6166 | 0 | 关闭
7466 | 10 | 3 | 恒流放电 | 02:04:30 | 51:14:22 | -0.152 | 2.0914 | 0.3154 | 694.65 | 0 | 0 | 0.3154 | 694.65 | 0.0006859 | 1510.83 | 0 | 0 | 0.0006859 | 1510.83 | 2023-05-14 08:00:30 | -0.0003179 | -2.1109 | -4649.4534 | 0 | 关闭
7467 | 10 | 3 | 恒流放电 | 02:05:00 | 51:14:52 | -0.152 | 2.0906 | 0.3166 | 697.44 | 0 | 0 | 0.3166 | 697.44 | 0.0006886 | 1516.67 | 0 | 0 | 0.0006886 | 1516.67 | 2023-05-14 08:01:00 | -0.0003178 | -1.5832 | -3487.1512 | 0 | 关闭
7468 | 10 | 3 | 恒流放电 | 02:05:30 | 51:15:22 | -0.152 | 2.0899 | 0.3179 | 700.22 | 0 | 0 | 0.3179 | 700.22 | 0.0006912 | 1522.5 | 0 | 0 | 0.0006912 | 1522.5 | 2023-05-14 08:01:30 | -0.0003176 | -1.8093 | -3985.2458 | 0 | 关闭
7469 | 10 | 3 | 恒流放电 | 02:06:00 | 51:15:52 | -0.152 | 2.0891 | 0.3192 | 703.01 | 0 | 0 | 0.3192 | 703.01 | 0.0006939 | 1528.33 | 0 | 0 | 0.0006939 | 1528.33 | 2023-05-14 08:02:00 | -0.0003175 | -1.5832 | -3487.1512 | 0 | 关闭
7470 | 10 | 3 | 恒流放电 | 02:06:30 | 51:16:22 | -0.152 | 2.088 | 0.3204 | 705.8 | 0 | 0 | 0.3204 | 705.8 | 0.0006965 | 1534.15 | 0 | 0 | 0.0006965 | 1534.15 | 2023-05-14 08:02:30 | -0.0003173 | -1.1514 | -2536.11 | 0 | 关闭
7471 | 10 | 3 | 恒流放电 | 02:07:00 | 51:16:52 | -0.152 | 2.0869 | 0.3217 | 708.59 | 0 | 0 | 0.3217 | 708.59 | 0.0006991 | 1539.98 | 0 | 0 | 0.0006991 | 1539.98 | 2023-05-14 08:03:00 | -0.0003172 | -1.1514 | -2536.1545 | 0 | 关闭
7472 | 10 | 3 | 恒流放电 | 02:07:30 | 51:17:22 | -0.152 | 2.0857 | 0.323 | 711.38 | 0 | 0 | 0.323 | 711.38 | 0.0007018 | 1545.8 | 0 | 0 | 0.0007018 | 1545.8 | 2023-05-14 08:03:30 | -0.000317 | -1.0554 | -2324.7675 | 0 | 关闭
7473 | 10 | 3 | 恒流放电 | 02:08:00 | 51:17:52 | -0.152 | 2.0845 | 0.3242 | 714.17 | 0 | 0 | 0.3242 | 714.17 | 0.0007044 | 1551.61 | 0 | 0 | 0.0007044 | 1551.61 | 2023-05-14 08:04:00 | -0.0003168 | -1.0554 | -2324.7267 | 0 | 关闭
7474 | 10 | 3 | 恒流放电 | 02:08:30 | 51:18:22 | -0.152 | 2.0833 | 0.3255 | 716.96 | 0 | 0 | 0.3255 | 716.96 | 0.0007071 | 1557.43 | 0 | 0 | 0.0007071 | 1557.43 | 2023-05-14 08:04:30 | -0.0003166 | -1.0555 | -2324.8083 | 0 | 关闭
7475 | 10 | 3 | 恒流放电 | 02:09:00 | 51:18:52 | -0.152 | 2.0821 | 0.3268 | 719.75 | 0 | 0 | 0.3268 | 719.75 | 0.0007097 | 1563.24 | 0 | 0 | 0.0007097 | 1563.24 | 2023-05-14 08:05:00 | -0.0003164 | -1.0554 | -2324.7267 | 0 | 关闭
7476 | 10 | 3 | 恒流放电 | 02:09:30 | 51:19:22 | -0.152 | 2.0808 | 0.328 | 722.54 | 0 | 0 | 0.328 | 722.54 | 0.0007123 | 1569.04 | 0 | 0 | 0.0007123 | 1569.04 | 2023-05-14 08:05:30 | -0.0003162 | -0.9743 | -2145.9769 | 0 | 关闭
7477 | 10 | 3 | 恒流放电 | 02:10:00 | 51:19:52 | -0.152 | 2.0798 | 0.3293 | 725.33 | 0 | 0 | 0.3293 | 725.33 | 0.000715 | 1574.85 | 0 | 0 | 0.000715 | 1574.85 | 2023-05-14 08:06:00 | -0.0003161 | -1.2665 | -2789.6721 | 0 | 关闭
7478 | 10 | 3 | 恒流放电 | 02:10:30 | 51:20:22 | -0.152 | 2.0787 | 0.3306 | 728.12 | 0 | 0 | 0.3306 | 728.12 | 0.0007176 | 1580.65 | 0 | 0 | 0.0007176 | 1580.65 | 2023-05-14 08:06:30 | -0.0003159 | -1.1514 | -2536.1545 | 0 | 关闭
7479 | 10 | 3 | 恒流放电 | 02:11:00 | 51:20:52 | -0.152 | 2.0775 | 0.3318 | 730.91 | 0 | 0 | 0.3318 | 730.91 | 0.0007202 | 1586.44 | 0 | 0 | 0.0007202 | 1586.44 | 2023-05-14 08:07:00 | -0.0003157 | -1.0554 | -2324.7675 | 0 | 关闭
7480 | 10 | 3 | 恒流放电 | 02:11:30 | 51:21:22 | -0.152 | 2.0761 | 0.3331 | 733.7 | 0 | 0 | 0.3331 | 733.7 | 0.0007229 | 1592.24 | 0 | 0 | 0.0007229 | 1592.24 | 2023-05-14 08:07:30 | -0.0003155 | -0.9046 | -1992.5879 | 0 | 关闭
7481 | 10 | 3 | 恒流放电 | 02:12:00 | 51:21:52 | -0.152 | 2.0748 | 0.3344 | 736.49 | 0 | 0 | 0.3344 | 736.49 | 0.0007255 | 1598.03 | 0 | 0 | 0.0007255 | 1598.03 | 2023-05-14 08:08:00 | -0.0003153 | -0.9743 | -2145.9392 | 0 | 关闭
7482 | 10 | 3 | 恒流放电 | 02:12:30 | 51:22:22 | -0.152 | 2.0736 | 0.3356 | 739.28 | 0 | 0 | 0.3356 | 739.28 | 0.0007281 | 1603.81 | 0 | 0 | 0.0007281 | 1603.81 | 2023-05-14 08:08:30 | -0.0003152 | -1.0554 | -2324.7675 | 0 | 关闭
7483 | 10 | 3 | 恒流放电 | 02:13:00 | 51:22:52 | -0.152 | 2.0721 | 0.3369 | 742.07 | 0 | 0 | 0.3369 | 742.07 | 0.0007308 | 1609.6 | 0 | 0 | 0.0007308 | 1609.6 | 2023-05-14 08:09:00 | -0.0003149 | -0.8443 | -1859.7814 | 0 | 关闭
7484 | 10 | 3 | 恒流放电 | 02:13:30 | 51:23:22 | -0.152 | 2.0707 | 0.3382 | 744.86 | 0 | 0 | 0.3382 | 744.86 | 0.0007334 | 1615.38 | 0 | 0 | 0.0007334 | 1615.38 | 2023-05-14 08:09:30 | -0.0003147 | -0.9047 | -1992.6229 | 0 | 关闭
7485 | 10 | 3 | 恒流放电 | 02:14:00 | 51:23:52 | -0.152 | 2.069 | 0.3394 | 747.65 | 0 | 0 | 0.3394 | 747.65 | 0.000736 | 1621.15 | 0 | 0 | 0.000736 | 1621.15 | 2023-05-14 08:10:00 | -0.0003144 | -0.745 | -1641.0124 | 0 | 关闭
7486 | 10 | 3 | 恒流放电 | 02:14:30 | 51:24:22 | -0.152 | 2.0673 | 0.3407 | 750.44 | 0 | 0 | 0.3407 | 750.44 | 0.0007386 | 1626.92 | 0 | 0 | 0.0007386 | 1626.92 | 2023-05-14 08:10:30 | -0.0003142 | -0.745 | -1640.9836 | 0 | 关闭
7487 | 10 | 3 | 恒流放电 | 02:15:00 | 51:24:52 | -0.152 | 2.0655 | 0.342 | 753.23 | 0 | 0 | 0.342 | 753.23 | 0.0007412 | 1632.68 | 0 | 0 | 0.0007412 | 1632.68 | 2023-05-14 08:11:00 | -0.0003139 | -0.7036 | -1549.845 | 0 | 关闭
7488 | 10 | 3 | 恒流放电 | 02:15:30 | 51:25:22 | -0.152 | 2.0636 | 0.3432 | 756.02 | 0 | 0 | 0.3432 | 756.02 | 0.0007439 | 1638.44 | 0 | 0 | 0.0007439 | 1638.44 | 2023-05-14 08:11:30 | -0.0003136 | -0.6666 | -1468.2742 | 0 | 关闭
7489 | 10 | 3 | 恒流放电 | 02:16:00 | 51:25:52 | -0.152 | 2.0616 | 0.3445 | 758.81 | 0 | 0 | 0.3445 | 758.81 | 0.0007465 | 1644.2 | 0 | 0 | 0.0007465 | 1644.2 | 2023-05-14 08:12:00 | -0.0003134 | -0.6332 | -1394.8116 | 0 | 关闭
7490 | 10 | 3 | 恒流放电 | 02:16:30 | 51:26:22 | -0.152 | 2.0593 | 0.3458 | 761.6 | 0 | 0 | 0.3458 | 761.6 | 0.0007491 | 1649.95 | 0 | 0 | 0.0007491 | 1649.95 | 2023-05-14 08:12:30 | -0.000313 | -0.5507 | -1212.9222 | 0 | 关闭
7491 | 10 | 3 | 恒流放电 | 02:17:00 | 51:26:52 | -0.152 | 2.0569 | 0.347 | 764.39 | 0 | 0 | 0.347 | 764.39 | 0.0007517 | 1655.69 | 0 | 0 | 0.0007517 | 1655.69 | 2023-05-14 08:13:00 | -0.0003126 | -0.5277 | -1162.3837 | 0 | 关闭
7492 | 10 | 3 | 恒流放电 | 02:17:30 | 51:27:22 | -0.152 | 2.054 | 0.3483 | 767.18 | 0 | 0 | 0.3483 | 767.18 | 0.0007543 | 1661.42 | 0 | 0 | 0.0007543 | 1661.42 | 2023-05-14 08:13:30 | -0.0003122 | -0.4367 | -961.9728 | 0 | 关闭
7493 | 10 | 3 | 恒流放电 | 02:18:00 | 51:27:52 | -0.152 | 2.0508 | 0.3496 | 769.97 | 0 | 0 | 0.3496 | 769.97 | 0.0007569 | 1667.15 | 0 | 0 | 0.0007569 | 1667.15 | 2023-05-14 08:14:00 | -0.0003117 | -0.3958 | -871.8031 | 0 | 关闭
7494 | 10 | 3 | 恒流放电 | 02:18:30 | 51:28:22 | -0.152 | 2.047 | 0.3508 | 772.76 | 0 | 0 | 0.3508 | 772.76 | 0.0007595 | 1672.86 | 0 | 0 | 0.0007595 | 1672.86 | 2023-05-14 08:14:30 | -0.0003111 | -0.3333 | -734.1242 | 0 | 关闭
7495 | 10 | 3 | 恒流放电 | 02:19:00 | 51:28:52 | -0.152 | 2.043 | 0.3521 | 775.55 | 0 | 0 | 0.3521 | 775.55 | 0.0007621 | 1678.57 | 0 | 0 | 0.0007621 | 1678.57 | 2023-05-14 08:15:00 | -0.0003105 | -0.3166 | -697.4302 | 0 | 关闭
7496 | 10 | 3 | 恒流放电 | 02:19:30 | 51:29:22 | -0.152 | 2.0386 | 0.3534 | 778.34 | 0 | 0 | 0.3534 | 778.34 | 0.0007647 | 1684.26 | 0 | 0 | 0.0007647 | 1684.26 | 2023-05-14 08:15:30 | -0.0003098 | -0.2879 | -634.0386 | 0 | 关闭
7497 | 10 | 3 | 恒流放电 | 02:20:00 | 51:29:52 | -0.152 | 2.0333 | 0.3546 | 781.13 | 0 | 0 | 0.3546 | 781.13 | 0.0007672 | 1689.94 | 0 | 0 | 0.0007672 | 1689.94 | 2023-05-14 08:16:00 | -0.000309 | -0.239 | -526.3532 | 0 | 关闭
7498 | 10 | 3 | 恒流放电 | 02:20:30 | 51:30:22 | -0.152 | 2.0267 | 0.3559 | 783.92 | 0 | 0 | 0.3559 | 783.92 | 0.0007698 | 1695.61 | 0 | 0 | 0.0007698 | 1695.61 | 2023-05-14 08:16:30 | -0.000308 | -0.1919 | -422.6924 | 0 | 关闭
7499 | 10 | 3 | 恒流放电 | 02:21:00 | 51:30:52 | -0.152 | 2.0191 | 0.3572 | 786.71 | 0 | 0 | 0.3572 | 786.71 | 0.0007724 | 1701.25 | 0 | 0 | 0.0007724 | 1701.25 | 2023-05-14 08:17:00 | -0.0003069 | -0.1666 | -367.0621 | 0 | 关闭
7500 | 10 | 3 | 恒流放电 | 02:21:30 | 51:31:22 | -0.152 | 2.0107 | 0.3584 | 789.5 | 0 | 0 | 0.3584 | 789.5 | 0.0007749 | 1706.87 | 0 | 0 | 0.0007749 | 1706.87 | 2023-05-14 08:17:30 | -0.0003056 | -0.1508 | -332.1155 | 0 | 关闭
7501 | 10 | 3 | 恒流放电 | 02:22:00 | 51:31:52 | -0.152 | 2.0013 | 0.3597 | 792.29 | 0 | 0 | 0.3597 | 792.29 | 0.0007775 | 1712.47 | 0 | 0 | 0.0007775 | 1712.47 | 2023-05-14 08:18:00 | -0.0003041 | -0.1347 | -296.7736 | 0 | 关闭
7502 | 10 | 3 | 恒流放电 | 02:22:28 | 51:32:20 | -0.152 | 1.9913 | 0.3609 | 794.9 | 0 | 0 | 0.3609 | 794.9 | 0.0007798 | 1717.68 | 0 | 0 | 0.0007798 | 1717.68 | 2023-05-14 08:18:28 | -0.0003026 | -0.1186 | -261.2971 | 0 | 关闭
7503 | 10 | 3 | 恒流放电 | 02:22:30 | 51:32:22 | -0.152 | 1.9906 | 0.361 | 795.08 | 0 | 0 | 0.361 | 795.08 | 0.00078 | 1718.03 | 0 | 0 | 0.00078 | 1718.03 | 2023-05-14 08:18:30 | -0.0003025 | -0.1146 | -252.4299 | 0 | 关闭
7504 | 10 | 3 | 恒流放电 | 02:22:55 | 51:32:48 | -0.152 | 1.9806 | 0.3621 | 797.48 | 0 | 0 | 0.3621 | 797.48 | 0.0007822 | 1722.82 | 0 | 0 | 0.0007822 | 1722.82 | 2023-05-14 08:18:56 | -0.000301 | -0.1093 | -240.8468 | 0 | 关闭
7505 | 10 | 3 | 恒流放电 | 02:23:00 | 51:32:52 | -0.152 | 1.979 | 0.3622 | 797.86 | 0 | 0 | 0.3622 | 797.86 | 0.0007825 | 1723.57 | 0 | 0 | 0.0007825 | 1723.57 | 2023-05-14 08:19:00 | -0.0003008 | -0.1082 | -238.2526 | 0 | 关闭
7506 | 10 | 3 | 恒流放电 | 02:23:25 | 51:33:17 | -0.152 | 1.969 | 0.3633 | 800.21 | 0 | 0 | 0.3633 | 800.21 | 0.0007846 | 1728.2 | 0 | 0 | 0.0007846 | 1728.2 | 2023-05-14 08:19:25 | -0.0002993 | -0.1064 | -234.3417 | 0 | 关闭
7507 | 10 | 3 | 恒流放电 | 02:23:30 | 51:33:22 | -0.152 | 1.9671 | 0.3635 | 800.65 | 0 | 0 | 0.3635 | 800.65 | 0.000785 | 1729.08 | 0 | 0 | 0.000785 | 1729.08 | 2023-05-14 08:19:30 | -0.000299 | -0.1067 | -234.9228 | 0 | 关闭
7508 | 10 | 3 | 恒流放电 | 02:23:55 | 51:33:47 | -0.152 | 1.9571 | 0.3646 | 802.98 | 0 | 0 | 0.3646 | 802.98 | 0.0007871 | 1733.64 | 0 | 0 | 0.0007871 | 1733.64 | 2023-05-14 08:19:55 | -0.0002974 | -0.1055 | -232.4719 | 0 | 关闭
7509 | 10 | 3 | 恒流放电 | 02:24:00 | 51:33:52 | -0.152 | 1.9551 | 0.3648 | 803.44 | 0 | 0 | 0.3648 | 803.44 | 0.0007875 | 1734.55 | 0 | 0 | 0.0007875 | 1734.55 | 2023-05-14 08:20:00 | -0.0002972 | -0.1055 | -232.4767 | 0 | 关闭
7510 | 10 | 3 | 恒流放电 | 02:24:24 | 51:34:17 | -0.152 | 1.9451 | 0.3658 | 805.76 | 0 | 0 | 0.3658 | 805.76 | 0.0007895 | 1739.06 | 0 | 0 | 0.0007895 | 1739.06 | 2023-05-14 08:20:25 | -0.0002956 | -0.1051 | -231.5467 | 0 | 关闭
7511 | 10 | 3 | 恒流放电 | 02:24:30 | 51:34:22 | -0.152 | 1.9431 | 0.366 | 806.23 | 0 | 0 | 0.366 | 806.23 | 0.00079 | 1739.98 | 0 | 0 | 0.00079 | 1739.98 | 2023-05-14 08:20:30 | -0.0002953 | -0.1077 | -237.1268 | 0 | 关闭
7512 | 10 | 3 | 恒流放电 | 02:24:54 | 51:34:46 | -0.152 | 1.9331 | 0.367 | 808.48 | 0 | 0 | 0.367 | 808.48 | 0.0007919 | 1744.33 | 0 | 0 | 0.0007919 | 1744.33 | 2023-05-14 08:20:54 | -0.0002938 | -0.1017 | -224.1116 | 0 | 关闭
7513 | 10 | 3 | 恒流放电 | 02:25:00 | 51:34:52 | -0.152 | 1.9307 | 0.3673 | 809.02 | 0 | 0 | 0.3673 | 809.02 | 0.0007924 | 1745.39 | 0 | 0 | 0.0007924 | 1745.39 | 2023-05-14 08:21:00 | -0.0002934 | -0.1038 | -228.565 | 0 | 关闭
7514 | 10 | 3 | 恒流放电 | 02:25:23 | 51:35:15 | -0.152 | 1.9207 | 0.3683 | 811.2 | 0 | 0 | 0.3683 | 811.2 | 0.0007943 | 1749.58 | 0 | 0 | 0.0007943 | 1749.58 | 2023-05-14 08:21:23 | -0.0002919 | -0.0988 | -217.5918 | 0 | 关闭
7515 | 10 | 3 | 恒流放电 | 02:25:30 | 51:35:22 | -0.152 | 1.9179 | 0.3686 | 811.81 | 0 | 0 | 0.3686 | 811.81 | 0.0007948 | 1750.76 | 0 | 0 | 0.0007948 | 1750.76 | 2023-05-14 08:21:30 | -0.0002915 | -0.0995 | -219.198 | 0 | 关闭
7516 | 10 | 3 | 恒流放电 | 02:25:52 | 51:35:45 | -0.152 | 1.9079 | 0.3695 | 813.94 | 0 | 0 | 0.3695 | 813.94 | 0.0007967 | 1754.83 | 0 | 0 | 0.0007967 | 1754.83 | 2023-05-14 08:21:53 | -0.00029 | -0.0967 | -212.9515 | 0 | 关闭
7517 | 10 | 3 | 恒流放电 | 02:26:00 | 51:35:52 | -0.152 | 1.9048 | 0.3698 | 814.6 | 0 | 0 | 0.3698 | 814.6 | 0.0007973 | 1756.09 | 0 | 0 | 0.0007973 | 1756.09 | 2023-05-14 08:22:00 | -0.0002895 | -0.0967 | -212.9853 | 0 | 关闭
7518 | 10 | 3 | 恒流放电 | 02:26:22 | 51:36:14 | -0.152 | 1.8948 | 0.3708 | 816.66 | 0 | 0 | 0.3708 | 816.66 | 0.000799 | 1759.99 | 0 | 0 | 0.000799 | 1759.99 | 2023-05-14 08:22:22 | -0.000288 | -0.0933 | -205.5066 | 0 | 关闭
7519 | 10 | 3 | 恒流放电 | 02:26:30 | 51:36:22 | -0.152 | 1.8913 | 0.3711 | 817.39 | 0 | 0 | 0.3711 | 817.39 | 0.0007997 | 1761.38 | 0 | 0 | 0.0007997 | 1761.38 | 2023-05-14 08:22:30 | -0.0002875 | -0.0953 | -209.8734 | 0 | 关闭
7520 | 10 | 3 | 恒流放电 | 02:26:52 | 51:36:44 | -0.152 | 1.8813 | 0.372 | 819.46 | 0 | 0 | 0.372 | 819.46 | 0.0008014 | 1765.28 | 0 | 0 | 0.0008014 | 1765.28 | 2023-05-14 08:22:52 | -0.0002859 | -0.0937 | -206.4415 | 0 | 关闭
7521 | 10 | 3 | 恒流放电 | 02:27:00 | 51:36:52 | -0.152 | 1.8777 | 0.3724 | 820.18 | 0 | 0 | 0.3724 | 820.18 | 0.0008021 | 1766.64 | 0 | 0 | 0.0008021 | 1766.64 | 2023-05-14 08:23:00 | -0.0002854 | -0.0915 | -201.5011 | 0 | 关闭
7522 | 10 | 3 | 恒流放电 | 02:27:22 | 51:37:14 | -0.152 | 1.8677 | 0.3733 | 822.24 | 0 | 0 | 0.3733 | 822.24 | 0.0008038 | 1770.49 | 0 | 0 | 0.0008038 | 1770.49 | 2023-05-14 08:23:22 | -0.0002839 | -0.0933 | -205.5017 | 0 | 关闭
7523 | 10 | 3 | 恒流放电 | 02:27:30 | 51:37:22 | -0.152 | 1.8641 | 0.3736 | 822.97 | 0 | 0 | 0.3736 | 822.97 | 0.0008044 | 1771.86 | 0 | 0 | 0.0008044 | 1771.86 | 2023-05-14 08:23:30 | -0.0002833 | -0.0926 | -204.0572 | 0 | 关闭
7524 | 10 | 3 | 恒流放电 | 02:27:51 | 51:37:44 | -0.152 | 1.8541 | 0.3746 | 825.01 | 0 | 0 | 0.3746 | 825.01 | 0.0008061 | 1775.65 | 0 | 0 | 0.0008061 | 1775.65 | 2023-05-14 08:23:52 | -0.0002818 | -0.0925 | -203.6515 | 0 | 关闭
7525 | 10 | 3 | 恒流放电 | 02:28:00 | 51:37:52 | -0.152 | 1.8503 | 0.3749 | 825.76 | 0 | 0 | 0.3749 | 825.76 | 0.0008068 | 1777.04 | 0 | 0 | 0.0008068 | 1777.04 | 2023-05-14 08:24:00 | -0.0002812 | -0.09 | -198.2121 | 0 | 关闭
7526 | 10 | 3 | 恒流放电 | 02:28:20 | 51:38:13 | -0.152 | 1.8403 | 0.3758 | 827.68 | 0 | 0 | 0.3758 | 827.68 | 0.0008084 | 1780.58 | 0 | 0 | 0.0008084 | 1780.58 | 2023-05-14 08:24:21 | -0.0002797 | -0.087 | -191.5614 | 0 | 关闭
7527 | 10 | 3 | 恒流放电 | 02:28:30 | 51:38:22 | -0.152 | 1.8358 | 0.3762 | 828.55 | 0 | 0 | 0.3762 | 828.55 | 0.0008091 | 1782.18 | 0 | 0 | 0.0008091 | 1782.18 | 2023-05-14 08:24:30 | -0.000279 | -0.0882 | -194.2459 | 0 | 关闭
7528 | 10 | 3 | 恒流放电 | 02:28:50 | 51:38:43 | -0.152 | 1.8258 | 0.377 | 830.5 | 0 | 0 | 0.377 | 830.5 | 0.0008107 | 1785.74 | 0 | 0 | 0.0008107 | 1785.74 | 2023-05-14 08:24:51 | -0.0002775 | -0.0882 | -194.3514 | 0 | 关闭
7529 | 10 | 3 | 恒流放电 | 02:29:00 | 51:38:52 | -0.152 | 1.8215 | 0.3774 | 831.34 | 0 | 0 | 0.3774 | 831.34 | 0.0008114 | 1787.28 | 0 | 0 | 0.0008114 | 1787.28 | 2023-05-14 08:25:00 | -0.0002768 | -0.0893 | -196.7922 | 0 | 关闭
7530 | 10 | 3 | 恒流放电 | 02:29:21 | 51:39:13 | -0.152 | 1.8115 | 0.3783 | 833.29 | 0 | 0 | 0.3783 | 833.29 | 0.000813 | 1790.83 | 0 | 0 | 0.000813 | 1790.83 | 2023-05-14 08:25:21 | -0.0002753 | -0.0887 | -195.2814 | 0 | 关闭
7531 | 10 | 3 | 恒流放电 | 02:29:30 | 51:39:22 | -0.152 | 1.8071 | 0.3787 | 834.13 | 0 | 0 | 0.3787 | 834.13 | 0.0008137 | 1792.35 | 0 | 0 | 0.0008137 | 1792.35 | 2023-05-14 08:25:30 | -0.0002746 | -0.0864 | -190.206 | 0 | 关闭
7532 | 10 | 3 | 恒流放电 | 02:29:50 | 51:39:42 | -0.152 | 1.7971 | 0.3795 | 836.01 | 0 | 0 | 0.3795 | 836.01 | 0.0008153 | 1795.73 | 0 | 0 | 0.0008153 | 1795.73 | 2023-05-14 08:25:50 | -0.0002731 | -0.0853 | -187.8414 | 0 | 关闭
7533 | 10 | 3 | 恒流放电 | 02:30:00 | 51:39:52 | -0.152 | 1.7922 | 0.38 | 836.92 | 0 | 0 | 0.38 | 836.92 | 0.000816 | 1797.37 | 0 | 0 | 0.000816 | 1797.37 | 2023-05-14 08:26:00 | -0.0002724 | -0.0844 | -185.981 | 0 | 关闭
7534 | 10 | 3 | 恒流放电 | 02:30:19 | 51:40:11 | -0.152 | 1.7822 | 0.3808 | 838.72 | 0 | 0 | 0.3808 | 838.72 | 0.0008175 | 1800.57 | 0 | 0 | 0.0008175 | 1800.57 | 2023-05-14 08:26:19 | -0.0002709 | -0.0815 | -179.4714 | 0 | 关闭
7535 | 10 | 3 | 恒流放电 | 02:30:30 | 51:40:22 | -0.152 | 1.7766 | 0.3812 | 839.71 | 0 | 0 | 0.3812 | 839.71 | 0.0008183 | 1802.34 | 0 | 0 | 0.0008183 | 1802.34 | 2023-05-14 08:26:30 | -0.00027 | -0.0807 | -177.6974 | 0 | 关闭
7536 | 10 | 3 | 恒流放电 | 02:30:48 | 51:40:41 | -0.152 | 1.7666 | 0.382 | 841.46 | 0 | 0 | 0.382 | 841.46 | 0.0008197 | 1805.44 | 0 | 0 | 0.0008197 | 1805.44 | 2023-05-14 08:26:49 | -0.0002685 | -0.0794 | -174.8213 | 0 | 关闭
7537 | 10 | 3 | 恒流放电 | 02:31:00 | 51:40:52 | -0.152 | 1.7606 | 0.3825 | 842.5 | 0 | 0 | 0.3825 | 842.5 | 0.0008205 | 1807.28 | 0 | 0 | 0.0008205 | 1807.28 | 2023-05-14 08:27:00 | -0.0002676 | -0.0788 | -173.5683 | 0 | 关闭
7538 | 10 | 3 | 恒流放电 | 02:31:18 | 51:41:10 | -0.152 | 1.7506 | 0.3833 | 844.22 | 0 | 0 | 0.3833 | 844.22 | 0.0008219 | 1810.3 | 0 | 0 | 0.0008219 | 1810.3 | 2023-05-14 08:27:19 | -0.0002661 | -0.0781 | -172.0313 | 0 | 关闭
7539 | 10 | 3 | 恒流放电 | 02:31:30 | 51:41:22 | -0.152 | 1.7442 | 0.3838 | 845.29 | 0 | 0 | 0.3838 | 845.29 | 0.0008227 | 1812.17 | 0 | 0 | 0.0008227 | 1812.17 | 2023-05-14 08:27:30 | -0.0002651 | -0.0759 | -167.1103 | 0 | 关闭
7540 | 10 | 3 | 恒流放电 | 02:31:48 | 51:41:40 | -0.152 | 1.7342 | 0.3845 | 846.97 | 0 | 0 | 0.3845 | 846.97 | 0.0008241 | 1815.09 | 0 | 0 | 0.0008241 | 1815.09 | 2023-05-14 08:27:48 | -0.0002636 | -0.0764 | -168.3113 | 0 | 关闭
7541 | 10 | 3 | 恒流放电 | 02:32:00 | 51:41:52 | -0.152 | 1.7279 | 0.385 | 848.08 | 0 | 0 | 0.385 | 848.08 | 0.0008249 | 1817.01 | 0 | 0 | 0.0008249 | 1817.01 | 2023-05-14 08:28:00 | -0.0002626 | -0.0797 | -175.6365 | 0 | 关闭
7542 | 10 | 3 | 恒流放电 | 02:32:18 | 51:42:10 | -0.152 | 1.7179 | 0.3858 | 849.79 | 0 | 0 | 0.3858 | 849.79 | 0.0008263 | 1819.96 | 0 | 0 | 0.0008263 | 1819.96 | 2023-05-14 08:28:18 | -0.0002611 | -0.0777 | -171.1111 | 0 | 关闭
7543 | 10 | 3 | 恒流放电 | 02:32:30 | 51:42:22 | -0.152 | 1.7117 | 0.3863 | 850.87 | 0 | 0 | 0.3863 | 850.87 | 0.0008271 | 1821.81 | 0 | 0 | 0.0008271 | 1821.81 | 2023-05-14 08:28:30 | -0.0002601 | -0.079 | -173.9851 | 0 | 关闭
7544 | 10 | 3 | 恒流放电 | 02:32:48 | 51:42:41 | -0.152 | 1.7017 | 0.3871 | 852.63 | 0 | 0 | 0.3871 | 852.63 | 0.0008285 | 1824.81 | 0 | 0 | 0.0008285 | 1824.81 | 2023-05-14 08:28:49 | -0.0002586 | -0.0798 | -175.7513 | 0 | 关闭
7545 | 10 | 3 | 恒流放电 | 02:32:52 | 51:42:44 | -0.152 | 1.7 | 0.3872 | 852.93 | 0 | 0 | 0.3872 | 852.93 | 0.0008287 | 1825.33 | 0 | 0 | 0.0008287 | 1825.33 | 2023-05-14 08:28:52 | -0.0002584 | -0.082 | -180.5304 | 0 | 关闭
7546 | 10 | 4 | 搁置 | 00:00:00 | 51:42:44 | 0 | 1.7114 | 0 | 0 | 0 | 0 | 0 | 0 | 0 | 0 | 0 | 0 | 0 | 0 | 2023-05-14 08:28:52 | 0 | 0 | 0 | 0 | 关闭
7547 | 10 | 4 | 搁置 | 00:00:00 | 51:42:45 | 0 | 1.7265 | 0 | 0 | 0 | 0 | 0 | 0 | 0 | 0 | 0 | 0 | 0 | 0 | 2023-05-14 08:28:53 | 0 | 0 | 0 | 0 | 关闭
7548 | 10 | 4 | 搁置 | 00:00:00 | 51:42:45 | 0 | 1.7365 | 0 | 0 | 0 | 0 | 0 | 0 | 0 | 0 | 0 | 0 | 0 | 0 | 2023-05-14 08:28:53 | 0 | 0 | 0 | 0 | 关闭
7549 | 10 | 4 | 搁置 | 00:00:00 | 51:42:45 | 0 | 1.7483 | 0 | 0 | 0 | 0 | 0 | 0 | 0 | 0 | 0 | 0 | 0 | 0 | 2023-05-14 08:28:53 | 0 | 0 | 0 | 0 | 关闭
7550 | 10 | 4 | 搁置 | 00:00:01 | 51:42:45 | 0 | 1.7591 | 0 | 0 | 0 | 0 | 0 | 0 | 0 | 0 | 0 | 0 | 0 | 0 | 2023-05-14 08:28:54 | 0 | 0 | 0 | 0 | 关闭
7551 | 10 | 4 | 搁置 | 00:00:01 | 51:42:46 | 0 | 1.7705 | 0 | 0 | 0 | 0 | 0 | 0 | 0 | 0 | 0 | 0 | 0 | 0 | 2023-05-14 08:28:54 | 0 | 0 | 0 | 0 | 关闭
7552 | 10 | 4 | 搁置 | 00:00:02 | 51:42:46 | 0 | 1.7806 | 0 | 0 | 0 | 0 | 0 | 0 | 0 | 0 | 0 | 0 | 0 | 0 | 2023-05-14 08:28:54 | 0 | 0 | 0 | 0 | 关闭
7553 | 10 | 4 | 搁置 | 00:00:02 | 51:42:47 | 0 | 1.7926 | 0 | 0 | 0 | 0 | 0 | 0 | 0 | 0 | 0 | 0 | 0 | 0 | 2023-05-14 08:28:55 | 0 | 0 | 0 | 0 | 关闭
7554 | 10 | 4 | 搁置 | 00:00:03 | 51:42:47 | 0 | 1.8027 | 0 | 0 | 0 | 0 | 0 | 0 | 0 | 0 | 0 | 0 | 0 | 0 | 2023-05-14 08:28:55 | 0 | 0 | 0 | 0 | 关闭
7555 | 10 | 4 | 搁置 | 00:00:03 | 51:42:48 | 0 | 1.8142 | 0 | 0 | 0 | 0 | 0 | 0 | 0 | 0 | 0 | 0 | 0 | 0 | 2023-05-14 08:28:56 | 0 | 0 | 0 | 0 | 关闭
7556 | 10 | 4 | 搁置 | 00:00:04 | 51:42:48 | 0 | 1.8248 | 0 | 0 | 0 | 0 | 0 | 0 | 0 | 0 | 0 | 0 | 0 | 0 | 2023-05-14 08:28:57 | 0 | 0 | 0 | 0 | 关闭
7557 | 10 | 4 | 搁置 | 00:00:04 | 51:42:49 | 0 | 1.8355 | 0 | 0 | 0 | 0 | 0 | 0 | 0 | 0 | 0 | 0 | 0 | 0 | 2023-05-14 08:28:57 | 0 | 0 | 0 | 0 | 关闭
7558 | 10 | 4 | 搁置 | 00:00:05 | 51:42:50 | 0 | 1.8456 | 0 | 0 | 0 | 0 | 0 | 0 | 0 | 0 | 0 | 0 | 0 | 0 | 2023-05-14 08:28:58 | 0 | 0 | 0 | 0 | 关闭
7559 | 10 | 4 | 搁置 | 00:00:06 | 51:42:51 | 0 | 1.8564 | 0 | 0 | 0 | 0 | 0 | 0 | 0 | 0 | 0 | 0 | 0 | 0 | 2023-05-14 08:28:59 | 0 | 0 | 0 | 0 | 关闭
7560 | 10 | 4 | 搁置 | 00:00:07 | 51:42:51 | 0 | 1.8665 | 0 | 0 | 0 | 0 | 0 | 0 | 0 | 0 | 0 | 0 | 0 | 0 | 2023-05-14 08:29:00 | 0 | 0 | 0 | 0 | 关闭
7561 | 10 | 4 | 搁置 | 00:00:08 | 51:42:52 | 0 | 1.8766 | 0 | 0 | 0 | 0 | 0 | 0 | 0 | 0 | 0 | 0 | 0 | 0 | 2023-05-14 08:29:00 | 0 | 0 | 0 | 0 | 关闭
7562 | 10 | 4 | 搁置 | 00:00:09 | 51:42:53 | 0 | 1.8871 | 0 | 0 | 0 | 0 | 0 | 0 | 0 | 0 | 0 | 0 | 0 | 0 | 2023-05-14 08:29:01 | 0 | 0 | 0 | 0 | 关闭
7563 | 10 | 4 | 搁置 | 00:00:10 | 51:42:54 | 0 | 1.8976 | 0 | 0 | 0 | 0 | 0 | 0 | 0 | 0 | 0 | 0 | 0 | 0 | 2023-05-14 08:29:03 | 0 | 0 | 0 | 0 | 关闭
7564 | 10 | 4 | 搁置 | 00:00:11 | 51:42:56 | 0 | 1.9083 | 0 | 0 | 0 | 0 | 0 | 0 | 0 | 0 | 0 | 0 | 0 | 0 | 2023-05-14 08:29:04 | 0 | 0 | 0 | 0 | 关闭
7565 | 10 | 4 | 搁置 | 00:00:12 | 51:42:57 | 0 | 1.9189 | 0 | 0 | 0 | 0 | 0 | 0 | 0 | 0 | 0 | 0 | 0 | 0 | 2023-05-14 08:29:05 | 0 | 0 | 0 | 0 | 关闭
7566 | 10 | 4 | 搁置 | 00:00:14 | 51:42:58 | 0 | 1.9289 | 0 | 0 | 0 | 0 | 0 | 0 | 0 | 0 | 0 | 0 | 0 | 0 | 2023-05-14 08:29:06 | 0 | 0 | 0 | 0 | 关闭
7567 | 10 | 4 | 搁置 | 00:00:15 | 51:43:00 | 0 | 1.9391 | 0 | 0 | 0 | 0 | 0 | 0 | 0 | 0 | 0 | 0 | 0 | 0 | 2023-05-14 08:29:08 | 0 | 0 | 0 | 0 | 关闭
7568 | 10 | 4 | 搁置 | 00:00:17 | 51:43:01 | 0 | 1.9494 | 0 | 0 | 0 | 0 | 0 | 0 | 0 | 0 | 0 | 0 | 0 | 0 | 2023-05-14 08:29:09 | 0 | 0 | 0 | 0 | 关闭
7569 | 10 | 4 | 搁置 | 00:00:18 | 51:43:03 | 0 | 1.9598 | 0 | 0 | 0 | 0 | 0 | 0 | 0 | 0 | 0 | 0 | 0 | 0 | 2023-05-14 08:29:11 | 0 | 0 | 0 | 0 | 关闭
7570 | 10 | 4 | 搁置 | 00:00:20 | 51:43:05 | 0 | 1.9698 | 0 | 0 | 0 | 0 | 0 | 0 | 0 | 0 | 0 | 0 | 0 | 0 | 2023-05-14 08:29:13 | 0 | 0 | 0 | 0 | 关闭
7571 | 10 | 4 | 搁置 | 00:00:22 | 51:43:07 | 0 | 1.9799 | 0 | 0 | 0 | 0 | 0 | 0 | 0 | 0 | 0 | 0 | 0 | 0 | 2023-05-14 08:29:15 | 0 | 0 | 0 | 0 | 关闭
7572 | 10 | 4 | 搁置 | 00:00:25 | 51:43:09 | 0 | 1.9899 | 0 | 0 | 0 | 0 | 0 | 0 | 0 | 0 | 0 | 0 | 0 | 0 | 2023-05-14 08:29:18 | 0 | 0 | 0 | 0 | 关闭
7573 | 10 | 4 | 搁置 | 00:00:27 | 51:43:12 | 0 | 1.9999 | 0 | 0 | 0 | 0 | 0 | 0 | 0 | 0 | 0 | 0 | 0 | 0 | 2023-05-14 08:29:20 | 0 | 0 | 0 | 0 | 关闭
7574 | 10 | 4 | 搁置 | 00:00:30 | 51:43:14 | 0 | 2.0082 | 0 | 0 | 0 | 0 | 0 | 0 | 0 | 0 | 0 | 0 | 0 | 0 | 2023-05-14 08:29:22 | 0 | 0 | 0 | 0 | 关闭
7575 | 10 | 4 | 搁置 | 00:00:33 | 51:43:17 | 0 | 2.0185 | 0 | 0 | 0 | 0 | 0 | 0 | 0 | 0 | 0 | 0 | 0 | 0 | 2023-05-14 08:29:25 | 0 | 0 | 0 | 0 | 关闭
7576 | 10 | 4 | 搁置 | 00:00:36 | 51:43:21 | 0 | 2.0285 | 0 | 0 | 0 | 0 | 0 | 0 | 0 | 0 | 0 | 0 | 0 | 0 | 2023-05-14 08:29:29 | 0 | 0 | 0 | 0 | 关闭
7577 | 10 | 4 | 搁置 | 00:00:40 | 51:43:24 | 0 | 2.0385 | 0 | 0 | 0 | 0 | 0 | 0 | 0 | 0 | 0 | 0 | 0 | 0 | 2023-05-14 08:29:32 | 0 | 0 | 0 | 0 | 关闭
7578 | 10 | 4 | 搁置 | 00:00:44 | 51:43:28 | 0 | 2.0485 | 0 | 0 | 0 | 0 | 0 | 0 | 0 | 0 | 0 | 0 | 0 | 0 | 2023-05-14 08:29:37 | 0 | 0 | 0 | 0 | 关闭
7579 | 10 | 4 | 搁置 | 00:00:48 | 51:43:33 | 0 | 2.0585 | 0 | 0 | 0 | 0 | 0 | 0 | 0 | 0 | 0 | 0 | 0 | 0 | 2023-05-14 08:29:41 | 0 | 0 | 0 | 0 | 关闭
7580 | 10 | 4 | 搁置 | 00:00:54 | 51:43:39 | 0 | 2.0686 | 0 | 0 | 0 | 0 | 0 | 0 | 0 | 0 | 0 | 0 | 0 | 0 | 2023-05-14 08:29:47 | 0 | 0 | 0 | 0 | 关闭
7581 | 10 | 4 | 搁置 | 00:01:00 | 51:43:44 | 0 | 2.0771 | 0 | 0 | 0 | 0 | 0 | 0 | 0 | 0 | 0 | 0 | 0 | 0 | 2023-05-14 08:29:52 | 0 | 0 | 0 | 0 | 关闭
7582 | 10 | 5 | 恒流充电 | 00:00:00 | 51:43:44 | 0.1519 | 2.0885 | 0 | 0 | 0 | 0 | 0 | 0 | 0 | 0 | 0 | 0 | 0 | 0 | 2023-05-14 08:29:53 | 0.0003173 | 0 | 0 | 0 | 关闭
7583 | 10 | 5 | 恒流充电 | 00:00:00 | 51:43:45 | 0.152 | 2.1033 | 0 | 0.04 | 0 | 0.04 | 0 | 0 | 0 | 0.08 | 0 | 0.08 | 0 | 0 | 2023-05-14 08:29:53 | 0.0003197 | 0.0011 | 2.5123 | 0 | 关闭
7584 | 10 | 5 | 恒流充电 | 00:00:00 | 51:43:45 | 0.152 | 2.1153 | 0 | 0.06 | 0 | 0.06 | 0 | 0 | 1e-07 | 0.12 | 1e-07 | 0.12 | 0 | 0 | 2023-05-14 08:29:53 | 0.0003215 | 0.0007 | 1.55 | 0 | 关闭
7585 | 10 | 5 | 恒流充电 | 00:00:00 | 51:43:45 | 0.152 | 2.1266 | 0 | 0.07 | 0 | 0.07 | 0 | 0 | 1e-07 | 0.16 | 1e-07 | 0.16 | 0 | 0 | 2023-05-14 08:29:53 | 0.0003232 | 0.0007 | 1.646 | 0 | 关闭
7586 | 10 | 5 | 恒流充电 | 00:00:01 | 51:43:45 | 0.152 | 2.1388 | 0 | 0.1 | 0 | 0.1 | 0 | 0 | 1e-07 | 0.22 | 1e-07 | 0.22 | 0 | 0 | 2023-05-14 08:29:54 | 0.000325 | 0.001 | 2.2864 | 0 | 关闭
7587 | 10 | 5 | 恒流充电 | 00:00:01 | 51:43:46 | 0.152 | 2.1491 | 0.0001 | 0.13 | 0.0001 | 0.13 | 0 | 0 | 1e-07 | 0.28 | 1e-07 | 0.28 | 0 | 0 | 2023-05-14 08:29:54 | 0.0003266 | 0.0012 | 2.7088 | 0 | 关闭
7588 | 10 | 5 | 恒流充电 | 00:00:01 | 51:43:46 | 0.152 | 2.161 | 0.0001 | 0.17 | 0.0001 | 0.17 | 0 | 0 | 2e-07 | 0.36 | 2e-07 | 0.36 | 0 | 0 | 2023-05-14 08:29:54 | 0.0003285 | 0.0014 | 3.1256 | 0 | 关闭
7589 | 10 | 5 | 恒流充电 | 00:00:02 | 51:43:46 | 0.152 | 2.1716 | 0.0001 | 0.21 | 0.0001 | 0.21 | 0 | 0 | 2e-07 | 0.46 | 2e-07 | 0.46 | 0 | 0 | 2023-05-14 08:29:55 | 0.0003301 | 0.002 | 4.3874 | 0 | 关闭
7590 | 10 | 5 | 恒流充电 | 00:00:02 | 51:43:47 | 0.152 | 2.1817 | 0.0001 | 0.27 | 0.0001 | 0.27 | 0 | 0 | 3e-07 | 0.58 | 3e-07 | 0.58 | 0 | 0 | 2023-05-14 08:29:55 | 0.0003316 | 0.0025 | 5.5242 | 0 | 关闭
7591 | 10 | 5 | 恒流充电 | 00:00:03 | 51:43:48 | 0.152 | 2.192 | 0.0002 | 0.35 | 0.0002 | 0.35 | 0 | 0 | 3e-07 | 0.76 | 3e-07 | 0.76 | 0 | 0 | 2023-05-14 08:29:56 | 0.0003332 | 0.0037 | 8.1263 | 0 | 关闭
7592 | 10 | 5 | 恒流充电 | 00:00:05 | 51:43:49 | 0.152 | 2.2026 | 0.0002 | 0.48 | 0.0002 | 0.48 | 0 | 0 | 5e-07 | 1.05 | 5e-07 | 1.05 | 0 | 0 | 2023-05-14 08:29:58 | 0.0003348 | 0.0056 | 12.2825 | 0 | 关闭
7593 | 10 | 5 | 恒流充电 | 00:00:07 | 51:43:51 | 0.152 | 2.2128 | 0.0003 | 0.68 | 0.0003 | 0.68 | 0 | 0 | 7e-07 | 1.48 | 7e-07 | 1.48 | 0 | 0 | 2023-05-14 08:30:00 | 0.0003363 | 0.0087 | 19.1472 | 0 | 关闭
7594 | 10 | 5 | 恒流充电 | 00:00:10 | 51:43:55 | 0.152 | 2.223 | 0.0004 | 0.98 | 0.0004 | 0.98 | 0 | 0 | 1e-06 | 2.14 | 1e-06 | 2.14 | 0 | 0 | 2023-05-14 08:30:03 | 0.0003379 | 0.0132 | 29.1742 | 0 | 关闭
7595 | 10 | 5 | 恒流充电 | 00:00:15 | 51:43:59 | 0.152 | 2.2331 | 0.0006 | 1.42 | 0.0006 | 1.42 | 0 | 0 | 1.4e-06 | 3.13 | 1.4e-06 | 3.13 | 0 | 0 | 2023-05-14 08:30:08 | 0.0003395 | 0.0201 | 44.197 | 0 | 关闭
7596 | 10 | 5 | 恒流充电 | 00:00:22 | 51:44:07 | 0.152 | 2.2432 | 0.001 | 2.1 | 0.001 | 2.1 | 0 | 0 | 2.1e-06 | 4.65 | 2.1e-06 | 4.65 | 0 | 0 | 2023-05-14 08:30:15 | 0.0003409 | 0.0305 | 67.2158 | 0 | 关闭
7597 | 10 | 5 | 恒流充电 | 00:00:30 | 51:44:14 | 0.152 | 2.2499 | 0.0013 | 2.79 | 0.0013 | 2.79 | 0 | 0 | 2.8e-06 | 6.2 | 2.8e-06 | 6.2 | 0 | 0 | 2023-05-14 08:30:22 | 0.000342 | 0.0466 | 102.7124 | 0 | 关闭
7598 | 10 | 5 | 恒流充电 | 00:00:51 | 51:44:36 | 0.152 | 2.2599 | 0.0022 | 4.8 | 0.0022 | 4.8 | 0 | 0 | 4.9e-06 | 10.73 | 4.9e-06 | 10.73 | 0 | 0 | 2023-05-14 08:30:44 | 0.0003435 | 0.0912 | 200.8707 | 0 | 关闭
7599 | 10 | 5 | 恒流充电 | 00:01:00 | 51:44:44 | 0.152 | 2.2614 | 0.0025 | 5.58 | 0.0025 | 5.58 | 0 | 0 | 5.7e-06 | 12.5 | 5.7e-06 | 12.5 | 0 | 0 | 2023-05-14 08:30:52 | 0.0003437 | 0.2364 | 520.7783 | 0 | 关闭
7600 | 10 | 5 | 恒流充电 | 00:01:30 | 51:45:14 | 0.152 | 2.2617 | 0.0038 | 8.37 | 0.0038 | 8.37 | 0 | 0 | 8.5e-06 | 18.81 | 8.5e-06 | 18.81 | 0 | 0 | 2023-05-14 08:31:22 | 0.0003437 | 4.222 | 9299.5187 | 0 | 关闭
7601 | 10 | 5 | 恒流充电 | 00:02:00 | 51:45:44 | 0.152 | 2.2585 | 0.0051 | 11.16 | 0.0051 | 11.16 | 0 | 0 | 1.14e-05 | 25.11 | 1.14e-05 | 25.11 | 0 | 0 | 2023-05-14 08:31:52 | 0.0003434 | -0.3959 | -871.9197 | 0 | 关闭
7602 | 10 | 5 | 恒流充电 | 00:02:30 | 51:46:14 | 0.152 | 2.2538 | 0.0063 | 13.95 | 0.0063 | 13.95 | 0 | 0 | 1.43e-05 | 31.41 | 1.43e-05 | 31.41 | 0 | 0 | 2023-05-14 08:32:22 | 0.0003426 | -0.2695 | -593.6996 | 0 | 关闭
7603 | 10 | 5 | 恒流充电 | 00:03:00 | 51:46:44 | 0.152 | 2.2488 | 0.0076 | 16.74 | 0.0076 | 16.74 | 0 | 0 | 1.71e-05 | 37.69 | 1.71e-05 | 37.69 | 0 | 0 | 2023-05-14 08:32:52 | 0.0003418 | -0.2533 | -558.0017 | 0 | 关闭
7604 | 10 | 5 | 恒流充电 | 00:03:30 | 51:47:14 | 0.152 | 2.2441 | 0.0089 | 19.53 | 0.0089 | 19.53 | 0 | 0 | 2e-05 | 43.96 | 2e-05 | 43.96 | 0 | 0 | 2023-05-14 08:33:22 | 0.0003411 | -0.2695 | -593.5603 | 0 | 关闭
7605 | 10 | 5 | 恒流充电 | 00:04:00 | 51:47:44 | 0.152 | 2.2404 | 0.0101 | 22.32 | 0.0101 | 22.32 | 0 | 0 | 2.28e-05 | 50.21 | 2.28e-05 | 50.21 | 0 | 0 | 2023-05-14 08:33:52 | 0.0003405 | -0.3423 | -753.977 | 0 | 关闭
7606 | 10 | 5 | 恒流充电 | 00:04:30 | 51:48:14 | 0.152 | 2.2368 | 0.0114 | 25.11 | 0.0114 | 25.11 | 0 | 0 | 2.56e-05 | 56.46 | 2.56e-05 | 56.46 | 0 | 0 | 2023-05-14 08:34:22 | 0.0003399 | -0.3518 | -774.9174 | 0 | 关闭
7607 | 10 | 5 | 恒流充电 | 00:05:00 | 51:48:44 | 0.152 | 2.2339 | 0.0127 | 27.9 | 0.0127 | 27.9 | 0 | 0 | 2.85e-05 | 62.69 | 2.85e-05 | 62.69 | 0 | 0 | 2023-05-14 08:34:52 | 0.0003395 | -0.4367 | -961.9643 | 0 | 关闭
7608 | 10 | 5 | 恒流充电 | 00:05:30 | 51:49:14 | 0.152 | 2.2312 | 0.0139 | 30.69 | 0.0139 | 30.69 | 0 | 0 | 3.13e-05 | 68.92 | 3.13e-05 | 68.92 | 0 | 0 | 2023-05-14 08:35:22 | 0.0003391 | -0.4691 | -1033.23 | 0 | 关闭
7609 | 10 | 5 | 恒流充电 | 00:06:00 | 51:49:44 | 0.152 | 2.2291 | 0.0152 | 33.48 | 0.0152 | 33.48 | 0 | 0 | 3.41e-05 | 75.14 | 3.41e-05 | 75.14 | 0 | 0 | 2023-05-14 08:35:52 | 0.0003388 | -0.6031 | -1328.4269 | 0 | 关闭
7610 | 10 | 5 | 恒流充电 | 00:06:30 | 51:50:14 | 0.152 | 2.2273 | 0.0165 | 36.27 | 0.0165 | 36.27 | 0 | 0 | 3.69e-05 | 81.36 | 3.69e-05 | 81.36 | 0 | 0 | 2023-05-14 08:36:22 | 0.0003385 | -0.7036 | -1549.8178 | 0 | 关闭
7611 | 10 | 5 | 恒流充电 | 00:07:00 | 51:50:44 | 0.152 | 2.2258 | 0.0177 | 39.06 | 0.0177 | 39.06 | 0 | 0 | 3.98e-05 | 87.57 | 3.98e-05 | 87.57 | 0 | 0 | 2023-05-14 08:36:52 | 0.0003383 | -0.8445 | -1860.1444 | 0 | 关闭
7612 | 10 | 5 | 恒流充电 | 00:07:30 | 51:51:14 | 0.152 | 2.2244 | 0.019 | 41.85 | 0.019 | 41.85 | 0 | 0 | 4.26e-05 | 93.78 | 4.26e-05 | 93.78 | 0 | 0 | 2023-05-14 08:37:22 | 0.0003382 | -0.9049 | -1993.1255 | 0 | 关闭
7613 | 10 | 5 | 恒流充电 | 00:08:00 | 51:51:44 | 0.152 | 2.2229 | 0.0203 | 44.64 | 0.0203 | 44.64 | 0 | 0 | 4.54e-05 | 99.98 | 4.54e-05 | 99.98 | 0 | 0 | 2023-05-14 08:37:52 | 0.0003379 | -0.8445 | -1860.0873 | 0 | 关闭
7614 | 10 | 5 | 恒流充电 | 00:08:30 | 51:52:14 | 0.152 | 2.2218 | 0.0215 | 47.43 | 0.0215 | 47.43 | 0 | 0 | 4.82e-05 | 106.19 | 4.82e-05 | 106.19 | 0 | 0 | 2023-05-14 08:38:22 | 0.0003377 | -1.1515 | -2536.3603 | 0 | 关闭
7615 | 10 | 5 | 恒流充电 | 00:09:00 | 51:52:44 | 0.152 | 2.2208 | 0.0228 | 50.22 | 0.0228 | 50.22 | 0 | 0 | 5.1e-05 | 112.38 | 5.1e-05 | 112.38 | 0 | 0 | 2023-05-14 08:38:52 | 0.0003375 | -1.2666 | -2789.8556 | 0 | 关闭
7616 | 10 | 5 | 恒流充电 | 00:09:30 | 51:53:14 | 0.152 | 2.2199 | 0.0241 | 53.01 | 0.0241 | 53.01 | 0 | 0 | 5.38e-05 | 118.58 | 5.38e-05 | 118.58 | 0 | 0 | 2023-05-14 08:39:22 | 0.0003374 | -1.4073 | -3099.8396 | 0 | 关闭
7617 | 10 | 5 | 恒流充电 | 00:10:00 | 51:53:44 | 0.152 | 2.2191 | 0.0253 | 55.8 | 0.0253 | 55.8 | 0 | 0 | 5.66e-05 | 124.77 | 5.66e-05 | 124.77 | 0 | 0 | 2023-05-14 08:39:52 | 0.0003373 | -1.5832 | -3487.3272 | 0 | 关闭
7618 | 10 | 5 | 恒流充电 | 00:10:30 | 51:54:14 | 0.152 | 2.2185 | 0.0266 | 58.59 | 0.0266 | 58.59 | 0 | 0 | 5.95e-05 | 130.96 | 5.95e-05 | 130.96 | 0 | 0 | 2023-05-14 08:40:22 | 0.0003372 | -2.111 | -4649.7593 | 0 | 关闭
7619 | 10 | 5 | 恒流充电 | 00:11:00 | 51:54:44 | 0.152 | 2.2178 | 0.0279 | 61.38 | 0.0279 | 61.38 | 0 | 0 | 6.23e-05 | 137.15 | 6.23e-05 | 137.15 | 0 | 0 | 2023-05-14 08:40:52 | 0.0003371 | -1.8094 | -3985.508 | 0 | 关闭
7620 | 10 | 5 | 恒流充电 | 00:11:30 | 51:55:14 | 0.152 | 2.2175 | 0.0291 | 64.17 | 0.0291 | 64.17 | 0 | 0 | 6.51e-05 | 143.33 | 6.51e-05 | 143.33 | 0 | 0 | 2023-05-14 08:41:22 | 0.0003371 | -4.222 | -9299.5595 | 0 | 关闭
7621 | 10 | 5 | 恒流充电 | 00:12:00 | 51:55:44 | 0.152 | 2.217 | 0.0304 | 66.96 | 0.0304 | 66.96 | 0 | 0 | 6.79e-05 | 149.52 | 6.79e-05 | 149.52 | 0 | 0 | 2023-05-14 08:41:52 | 0.000337 | -2.5332 | -5579.699 | 0 | 关闭
7622 | 10 | 5 | 恒流充电 | 00:12:30 | 51:56:14 | 0.152 | 2.2168 | 0.0317 | 69.75 | 0.0317 | 69.75 | 0 | 0 | 7.07e-05 | 155.7 | 7.07e-05 | 155.7 | 0 | 0 | 2023-05-14 08:42:22 | 0.0003369 | -6.333 | -13949.278 | 0 | 关闭
7623 | 10 | 5 | 恒流充电 | 00:13:00 | 51:56:44 | 0.152 | 2.2166 | 0.0329 | 72.54 | 0.0329 | 72.54 | 0 | 0 | 7.35e-05 | 161.89 | 7.35e-05 | 161.89 | 0 | 0 | 2023-05-14 08:42:52 | 0.0003369 | -6.333 | -13949.278 | 0 | 关闭
7624 | 10 | 5 | 恒流充电 | 00:13:30 | 51:57:14 | 0.152 | 2.2166 | 0.0342 | 75.33 | 0.0342 | 75.33 | 0 | 0 | 7.63e-05 | 168.07 | 7.63e-05 | 168.07 | 0 | 0 | 2023-05-14 08:43:22 | 0.0003369 | 0 | 0 | 0 | 关闭
7625 | 10 | 5 | 恒流充电 | 00:14:00 | 51:57:44 | 0.152 | 2.2167 | 0.0355 | 78.12 | 0.0355 | 78.12 | 0 | 0 | 7.91e-05 | 174.26 | 7.91e-05 | 174.26 | 0 | 0 | 2023-05-14 08:43:52 | 0.0003369 | 12.6658 | 27898.3113 | 0 | 关闭
7626 | 10 | 5 | 恒流充电 | 00:14:30 | 51:58:14 | 0.152 | 2.2167 | 0.0367 | 80.91 | 0.0367 | 80.91 | 0 | 0 | 8.19e-05 | 180.44 | 8.19e-05 | 180.44 | 0 | 0 | 2023-05-14 08:44:22 | 0.0003369 | 0 | 0 | 0 | 关闭
7627 | 10 | 5 | 恒流充电 | 00:15:00 | 51:58:44 | 0.152 | 2.2168 | 0.038 | 83.7 | 0.038 | 83.7 | 0 | 0 | 8.47e-05 | 186.63 | 8.47e-05 | 186.63 | 0 | 0 | 2023-05-14 08:44:52 | 0.0003369 | 12.6657 | 27898.1278 | 0 | 关闭
7628 | 10 | 5 | 恒流充电 | 00:15:30 | 51:59:14 | 0.152 | 2.217 | 0.0393 | 86.49 | 0.0393 | 86.49 | 0 | 0 | 8.75e-05 | 192.81 | 8.75e-05 | 192.81 | 0 | 0 | 2023-05-14 08:45:22 | 0.000337 | 6.3328 | 13948.9721 | 0 | 关闭
7629 | 10 | 5 | 恒流充电 | 00:16:00 | 51:59:44 | 0.152 | 2.2171 | 0.0405 | 89.28 | 0.0405 | 89.28 | 0 | 0 | 9.03e-05 | 198.99 | 9.03e-05 | 198.99 | 0 | 0 | 2023-05-14 08:45:52 | 0.000337 | 12.6656 | 27897.883 | 0 | 关闭
7630 | 10 | 5 | 恒流充电 | 00:16:30 | 52:00:14 | 0.152 | 2.2171 | 0.0418 | 92.07 | 0.0418 | 92.07 | 0 | 0 | 9.32e-05 | 205.18 | 9.32e-05 | 205.18 | 0 | 0 | 2023-05-14 08:46:22 | 0.000337 | 0 | 0 | 0 | 关闭
7631 | 10 | 5 | 恒流充电 | 00:17:00 | 52:00:44 | 0.152 | 2.2174 | 0.0431 | 94.86 | 0.0431 | 94.86 | 0 | 0 | 9.6e-05 | 211.37 | 9.6e-05 | 211.37 | 0 | 0 | 2023-05-14 08:46:52 | 0.000337 | 4.2219 | 9299.3555 | 0 | 关闭
7632 | 10 | 5 | 恒流充电 | 00:17:30 | 52:01:14 | 0.152 | 2.2175 | 0.0443 | 97.65 | 0.0443 | 97.65 | 0 | 0 | 9.88e-05 | 217.55 | 9.88e-05 | 217.55 | 0 | 0 | 2023-05-14 08:47:22 | 0.000337 | 12.6657 | 27898.0666 | 0 | 关闭
7633 | 10 | 5 | 恒流充电 | 00:18:00 | 52:01:44 | 0.152 | 2.2177 | 0.0456 | 100.44 | 0.0456 | 100.44 | 0 | 0 | 0.0001016 | 223.74 | 0.0001016 | 223.74 | 0 | 0 | 2023-05-14 08:47:52 | 0.0003371 | 6.3329 | 13949.0945 | 0 | 关闭
7634 | 10 | 5 | 恒流充电 | 00:18:30 | 52:02:14 | 0.152 | 2.2179 | 0.0469 | 103.23 | 0.0469 | 103.23 | 0 | 0 | 0.0001044 | 229.93 | 0.0001044 | 229.93 | 0 | 0 | 2023-05-14 08:48:22 | 0.0003371 | 6.3329 | 13949.0639 | 0 | 关闭
7635 | 10 | 5 | 恒流充电 | 00:19:00 | 52:02:44 | 0.152 | 2.2181 | 0.0481 | 106.02 | 0.0481 | 106.02 | 0 | 0 | 0.0001072 | 236.11 | 0.0001072 | 236.11 | 0 | 0 | 2023-05-14 08:48:52 | 0.0003372 | 6.3329 | 13949.0945 | 0 | 关闭
7636 | 10 | 5 | 恒流充电 | 00:19:30 | 52:03:14 | 0.152 | 2.2183 | 0.0494 | 108.81 | 0.0494 | 108.81 | 0 | 0 | 0.00011 | 242.3 | 0.00011 | 242.3 | 0 | 0 | 2023-05-14 08:49:22 | 0.0003371 | 6.3329 | 13949.2168 | 0 | 关闭
7637 | 10 | 5 | 恒流充电 | 00:20:00 | 52:03:44 | 0.152 | 2.2184 | 0.0507 | 111.59 | 0.0507 | 111.59 | 0 | 0 | 0.0001128 | 248.49 | 0.0001128 | 248.49 | 0 | 0 | 2023-05-14 08:49:52 | 0.0003372 | 12.6657 | 27898.0666 | 0 | 关闭
7638 | 10 | 5 | 恒流充电 | 00:20:30 | 52:04:14 | 0.152 | 2.2187 | 0.0519 | 114.38 | 0.0519 | 114.38 | 0 | 0 | 0.0001156 | 254.68 | 0.0001156 | 254.68 | 0 | 0 | 2023-05-14 08:50:22 | 0.0003372 | 4.2219 | 9299.3555 | 0 | 关闭
7639 | 10 | 5 | 恒流充电 | 00:21:00 | 52:04:44 | 0.152 | 2.2189 | 0.0532 | 117.17 | 0.0532 | 117.17 | 0 | 0 | 0.0001184 | 260.87 | 0.0001184 | 260.87 | 0 | 0 | 2023-05-14 08:50:52 | 0.0003373 | 6.3329 | 13949.0945 | 0 | 关闭
7640 | 10 | 5 | 恒流充电 | 00:21:30 | 52:05:14 | 0.152 | 2.2192 | 0.0545 | 119.96 | 0.0545 | 119.96 | 0 | 0 | 0.0001212 | 267.06 | 0.0001212 | 267.06 | 0 | 0 | 2023-05-14 08:51:22 | 0.0003373 | 4.2219 | 9299.3555 | 0 | 关闭
7641 | 10 | 5 | 恒流充电 | 00:22:00 | 52:05:44 | 0.152 | 2.2193 | 0.0557 | 122.75 | 0.0557 | 122.75 | 0 | 0 | 0.0001241 | 273.25 | 0.0001241 | 273.25 | 0 | 0 | 2023-05-14 08:51:52 | 0.0003373 | 12.6658 | 27898.1889 | 0 | 关闭
7642 | 10 | 5 | 恒流充电 | 00:22:30 | 52:06:14 | 0.152 | 2.2198 | 0.057 | 125.54 | 0.057 | 125.54 | 0 | 0 | 0.0001269 | 279.44 | 0.0001269 | 279.44 | 0 | 0 | 2023-05-14 08:52:22 | 0.0003374 | 2.5331 | 5579.5644 | 0 | 关闭
7643 | 10 | 5 | 恒流充电 | 00:23:00 | 52:06:44 | 0.152 | 2.2201 | 0.0583 | 128.33 | 0.0583 | 128.33 | 0 | 0 | 0.0001297 | 285.64 | 0.0001297 | 285.64 | 0 | 0 | 2023-05-14 08:52:52 | 0.0003374 | 4.2219 | 9299.3147 | 0 | 关闭
7644 | 10 | 5 | 恒流充电 | 00:23:30 | 52:07:14 | 0.152 | 2.2204 | 0.0595 | 131.12 | 0.0595 | 131.12 | 0 | 0 | 0.0001325 | 291.83 | 0.0001325 | 291.83 | 0 | 0 | 2023-05-14 08:53:22 | 0.0003375 | 4.2219 | 9299.3963 | 0 | 关闭
7645 | 10 | 5 | 恒流充电 | 00:24:00 | 52:07:44 | 0.152 | 2.2207 | 0.0608 | 133.91 | 0.0608 | 133.91 | 0 | 0 | 0.0001353 | 298.03 | 0.0001353 | 298.03 | 0 | 0 | 2023-05-14 08:53:52 | 0.0003375 | 4.2219 | 9299.3555 | 0 | 关闭
7646 | 10 | 5 | 恒流充电 | 00:24:30 | 52:08:14 | 0.152 | 2.2211 | 0.0621 | 136.7 | 0.0621 | 136.7 | 0 | 0 | 0.0001381 | 304.22 | 0.0001381 | 304.22 | 0 | 0 | 2023-05-14 08:54:22 | 0.0003376 | 3.1664 | 6974.3637 | 0 | 关闭
7647 | 10 | 5 | 恒流充电 | 00:25:00 | 52:08:44 | 0.152 | 2.2214 | 0.0633 | 139.49 | 0.0633 | 139.49 | 0 | 0 | 0.0001409 | 310.42 | 0.0001409 | 310.42 | 0 | 0 | 2023-05-14 08:54:52 | 0.0003376 | 4.2218 | 9299.1924 | 0 | 关闭
7648 | 10 | 5 | 恒流充电 | 00:25:30 | 52:09:14 | 0.152 | 2.2218 | 0.0646 | 142.28 | 0.0646 | 142.28 | 0 | 0 | 0.0001437 | 316.62 | 0.0001437 | 316.62 | 0 | 0 | 2023-05-14 08:55:22 | 0.0003377 | 3.1664 | 6974.3943 | 0 | 关闭
7649 | 10 | 5 | 恒流充电 | 00:26:00 | 52:09:44 | 0.152 | 2.2221 | 0.0659 | 145.07 | 0.0659 | 145.07 | 0 | 0 | 0.0001466 | 322.82 | 0.0001466 | 322.82 | 0 | 0 | 2023-05-14 08:55:52 | 0.0003377 | 4.2218 | 9299.1924 | 0 | 关闭
7650 | 10 | 5 | 恒流充电 | 00:26:30 | 52:10:14 | 0.152 | 2.2225 | 0.0671 | 147.86 | 0.0671 | 147.86 | 0 | 0 | 0.0001494 | 329.02 | 0.0001494 | 329.02 | 0 | 0 | 2023-05-14 08:56:22 | 0.0003378 | 3.1664 | 6974.4249 | 0 | 关闭
7651 | 10 | 5 | 恒流充电 | 00:27:00 | 52:10:44 | 0.152 | 2.2229 | 0.0684 | 150.65 | 0.0684 | 150.65 | 0 | 0 | 0.0001522 | 335.22 | 0.0001522 | 335.22 | 0 | 0 | 2023-05-14 08:56:52 | 0.0003379 | 3.1664 | 6974.4249 | 0 | 关闭
7652 | 10 | 5 | 恒流充电 | 00:27:30 | 52:11:14 | 0.152 | 2.2231 | 0.0697 | 153.44 | 0.0697 | 153.44 | 0 | 0 | 0.000155 | 341.42 | 0.000155 | 341.42 | 0 | 0 | 2023-05-14 08:57:22 | 0.0003379 | 6.3328 | 13948.8497 | 0 | 关闭
7653 | 10 | 5 | 恒流充电 | 00:28:00 | 52:11:44 | 0.152 | 2.2234 | 0.0709 | 156.23 | 0.0709 | 156.23 | 0 | 0 | 0.0001578 | 347.62 | 0.0001578 | 347.62 | 0 | 0 | 2023-05-14 08:57:52 | 0.0003379 | 4.2218 | 9299.1108 | 0 | 关闭
7654 | 10 | 5 | 恒流充电 | 00:28:30 | 52:12:14 | 0.152 | 2.2237 | 0.0722 | 159.02 | 0.0722 | 159.02 | 0 | 0 | 0.0001606 | 353.82 | 0.0001606 | 353.82 | 0 | 0 | 2023-05-14 08:58:22 | 0.000338 | 4.2218 | 9299.1108 | 0 | 关闭
7655 | 10 | 5 | 恒流充电 | 00:29:00 | 52:12:44 | 0.152 | 2.2239 | 0.0735 | 161.81 | 0.0735 | 161.81 | 0 | 0 | 0.0001635 | 360.03 | 0.0001635 | 360.03 | 0 | 0 | 2023-05-14 08:58:52 | 0.000338 | 6.3327 | 13948.6662 | 0 | 关闭
7656 | 10 | 5 | 恒流充电 | 00:29:30 | 52:13:14 | 0.152 | 2.2242 | 0.0747 | 164.6 | 0.0747 | 164.6 | 0 | 0 | 0.0001663 | 366.23 | 0.0001663 | 366.23 | 0 | 0 | 2023-05-14 08:59:22 | 0.0003381 | 4.2218 | 9299.1108 | 0 | 关闭
7657 | 10 | 5 | 恒流充电 | 00:30:00 | 52:13:44 | 0.152 | 2.2244 | 0.076 | 167.39 | 0.076 | 167.39 | 0 | 0 | 0.0001691 | 372.44 | 0.0001691 | 372.44 | 0 | 0 | 2023-05-14 08:59:52 | 0.0003381 | 6.3328 | 13948.7885 | 0 | 关闭
7658 | 10 | 5 | 恒流充电 | 00:30:30 | 52:14:14 | 0.152 | 2.2246 | 0.0773 | 170.18 | 0.0773 | 170.18 | 0 | 0 | 0.0001719 | 378.64 | 0.0001719 | 378.64 | 0 | 0 | 2023-05-14 09:00:23 | 0.0003381 | 6.3328 | 13948.8497 | 0 | 关闭
7659 | 10 | 5 | 恒流充电 | 00:31:00 | 52:14:44 | 0.152 | 2.225 | 0.0785 | 172.97 | 0.0785 | 172.97 | 0 | 0 | 0.0001747 | 384.85 | 0.0001747 | 384.85 | 0 | 0 | 2023-05-14 09:00:53 | 0.0003382 | 3.1664 | 6974.4249 | 0 | 关闭
7660 | 10 | 5 | 恒流充电 | 00:31:30 | 52:15:14 | 0.152 | 2.2252 | 0.0798 | 175.76 | 0.0798 | 175.76 | 0 | 0 | 0.0001775 | 391.06 | 0.0001775 | 391.06 | 0 | 0 | 2023-05-14 09:01:23 | 0.0003382 | 6.3327 | 13948.7274 | 0 | 关闭
7661 | 10 | 5 | 恒流充电 | 00:32:00 | 52:15:44 | 0.152 | 2.2256 | 0.0811 | 178.55 | 0.0811 | 178.55 | 0 | 0 | 0.0001804 | 397.27 | 0.0001804 | 397.27 | 0 | 0 | 2023-05-14 09:01:53 | 0.0003382 | 3.166 | 6973.6601 | 0 | 关闭
7662 | 10 | 5 | 恒流充电 | 00:32:30 | 52:16:14 | 0.152 | 2.2262 | 0.0823 | 181.34 | 0.0823 | 181.34 | 0 | 0 | 0.0001832 | 403.47 | 0.0001832 | 403.47 | 0 | 0 | 2023-05-14 09:02:23 | 0.0003384 | 2.1107 | 4649.1067 | 0 | 关闭
7663 | 10 | 5 | 恒流充电 | 00:33:00 | 52:16:44 | 0.152 | 2.2266 | 0.0836 | 184.13 | 0.0836 | 184.13 | 0 | 0 | 0.000186 | 409.69 | 0.000186 | 409.69 | 0 | 0 | 2023-05-14 09:02:53 | 0.0003384 | 3.1665 | 6974.7002 | 0 | 关闭
7664 | 10 | 5 | 恒流充电 | 00:33:30 | 52:17:14 | 0.152 | 2.2271 | 0.0849 | 186.92 | 0.0849 | 186.92 | 0 | 0 | 0.0001888 | 415.9 | 0.0001888 | 415.9 | 0 | 0 | 2023-05-14 09:03:23 | 0.0003385 | 2.5332 | 5579.7846 | 0 | 关闭
7665 | 10 | 5 | 恒流充电 | 00:34:00 | 52:17:44 | 0.152 | 2.2275 | 0.0861 | 189.71 | 0.0861 | 189.71 | 0 | 0 | 0.0001916 | 422.11 | 0.0001916 | 422.11 | 0 | 0 | 2023-05-14 09:03:53 | 0.0003386 | 3.1665 | 6974.7002 | 0 | 关闭
7666 | 10 | 5 | 恒流充电 | 00:34:30 | 52:18:14 | 0.152 | 2.2278 | 0.0874 | 192.5 | 0.0874 | 192.5 | 0 | 0 | 0.0001945 | 428.33 | 0.0001945 | 428.33 | 0 | 0 | 2023-05-14 09:04:23 | 0.0003386 | 4.222 | 9299.6411 | 0 | 关闭
7667 | 10 | 5 | 恒流充电 | 00:35:00 | 52:18:44 | 0.152 | 2.2281 | 0.0887 | 195.29 | 0.0887 | 195.29 | 0 | 0 | 0.0001973 | 434.54 | 0.0001973 | 434.54 | 0 | 0 | 2023-05-14 09:04:53 | 0.0003387 | 4.2221 | 9299.6818 | 0 | 关闭
7668 | 10 | 5 | 恒流充电 | 00:35:30 | 52:19:14 | 0.152 | 2.2284 | 0.0899 | 198.08 | 0.0899 | 198.08 | 0 | 0 | 0.0002001 | 440.76 | 0.0002001 | 440.76 | 0 | 0 | 2023-05-14 09:05:23 | 0.0003387 | 4.222 | 9299.6003 | 0 | 关闭
7669 | 10 | 5 | 恒流充电 | 00:36:00 | 52:19:44 | 0.152 | 2.2287 | 0.0912 | 200.87 | 0.0912 | 200.87 | 0 | 0 | 0.0002029 | 446.98 | 0.0002029 | 446.98 | 0 | 0 | 2023-05-14 09:05:53 | 0.0003387 | 4.222 | 9299.5595 | 0 | 关闭
7670 | 10 | 5 | 恒流充电 | 00:36:30 | 52:20:14 | 0.152 | 2.2291 | 0.0925 | 203.66 | 0.0925 | 203.66 | 0 | 0 | 0.0002058 | 453.2 | 0.0002058 | 453.2 | 0 | 0 | 2023-05-14 09:06:23 | 0.0003388 | 3.1665 | 6974.6696 | 0 | 关闭
7671 | 10 | 5 | 恒流充电 | 00:37:00 | 52:20:44 | 0.152 | 2.2293 | 0.0937 | 206.45 | 0.0937 | 206.45 | 0 | 0 | 0.0002086 | 459.41 | 0.0002086 | 459.41 | 0 | 0 | 2023-05-14 09:06:53 | 0.0003388 | 6.3329 | 13949.2168 | 0 | 关闭
7672 | 10 | 5 | 恒流充电 | 00:37:30 | 52:21:14 | 0.152 | 2.2296 | 0.095 | 209.24 | 0.095 | 209.24 | 0 | 0 | 0.0002114 | 465.63 | 0.0002114 | 465.63 | 0 | 0 | 2023-05-14 09:07:23 | 0.0003389 | 4.222 | 9299.4779 | 0 | 关闭
7673 | 10 | 5 | 恒流充电 | 00:38:00 | 52:21:44 | 0.152 | 2.23 | 0.0963 | 212.03 | 0.0963 | 212.03 | 0 | 0 | 0.0002142 | 471.85 | 0.0002142 | 471.85 | 0 | 0 | 2023-05-14 09:07:53 | 0.0003389 | 3.1664 | 6974.5472 | 0 | 关闭
7674 | 10 | 5 | 恒流充电 | 00:38:30 | 52:22:14 | 0.152 | 2.2302 | 0.0975 | 214.82 | 0.0975 | 214.82 | 0 | 0 | 0.000217 | 478.08 | 0.000217 | 478.08 | 0 | 0 | 2023-05-14 09:08:23 | 0.000339 | 6.3329 | 13949.2168 | 0 | 关闭
7675 | 10 | 5 | 恒流充电 | 00:39:00 | 52:22:44 | 0.152 | 2.2305 | 0.0988 | 217.61 | 0.0988 | 217.61 | 0 | 0 | 0.0002199 | 484.3 | 0.0002199 | 484.3 | 0 | 0 | 2023-05-14 09:08:53 | 0.000339 | 4.222 | 9299.4779 | 0 | 关闭
7676 | 10 | 5 | 恒流充电 | 00:39:30 | 52:23:14 | 0.152 | 2.2308 | 0.1001 | 220.4 | 0.1001 | 220.4 | 0 | 0 | 0.0002227 | 490.52 | 0.0002227 | 490.52 | 0 | 0 | 2023-05-14 09:09:23 | 0.000339 | 4.222 | 9299.5595 | 0 | 关闭
7677 | 10 | 5 | 恒流充电 | 00:40:00 | 52:23:44 | 0.152 | 2.2311 | 0.1013 | 223.19 | 0.1013 | 223.19 | 0 | 0 | 0.0002255 | 496.75 | 0.0002255 | 496.75 | 0 | 0 | 2023-05-14 09:09:53 | 0.0003391 | 4.222 | 9299.4779 | 0 | 关闭
7678 | 10 | 5 | 恒流充电 | 00:40:30 | 52:24:14 | 0.152 | 2.2315 | 0.1026 | 225.98 | 0.1026 | 225.98 | 0 | 0 | 0.0002283 | 502.97 | 0.0002283 | 502.97 | 0 | 0 | 2023-05-14 09:10:23 | 0.0003392 | 3.1665 | 6974.6084 | 0 | 关闭
7679 | 10 | 5 | 恒流充电 | 00:41:00 | 52:24:44 | 0.152 | 2.232 | 0.1039 | 228.77 | 0.1039 | 228.77 | 0 | 0 | 0.0002312 | 509.2 | 0.0002312 | 509.2 | 0 | 0 | 2023-05-14 09:10:53 | 0.0003393 | 2.5332 | 5579.6867 | 0 | 关闭
7680 | 10 | 5 | 恒流充电 | 00:41:30 | 52:25:14 | 0.152 | 2.2323 | 0.1051 | 231.56 | 0.1051 | 231.56 | 0 | 0 | 0.000234 | 515.42 | 0.000234 | 515.42 | 0 | 0 | 2023-05-14 09:11:23 | 0.0003393 | 4.222 | 9299.5595 | 0 | 关闭
7681 | 10 | 5 | 恒流充电 | 00:42:00 | 52:25:44 | 0.152 | 2.2327 | 0.1064 | 234.35 | 0.1064 | 234.35 | 0 | 0 | 0.0002368 | 521.65 | 0.0002368 | 521.65 | 0 | 0 | 2023-05-14 09:11:53 | 0.0003393 | 3.1665 | 6974.6084 | 0 | 关闭
7682 | 10 | 5 | 恒流充电 | 00:42:30 | 52:26:14 | 0.152 | 2.2331 | 0.1077 | 237.14 | 0.1077 | 237.14 | 0 | 0 | 0.0002397 | 527.88 | 0.0002397 | 527.88 | 0 | 0 | 2023-05-14 09:12:23 | 0.0003394 | 3.1664 | 6974.486 | 0 | 关闭
7683 | 10 | 5 | 恒流充电 | 00:43:00 | 52:26:44 | 0.152 | 2.2336 | 0.1089 | 239.93 | 0.1089 | 239.93 | 0 | 0 | 0.0002425 | 534.11 | 0.0002425 | 534.11 | 0 | 0 | 2023-05-14 09:12:53 | 0.0003395 | 2.5332 | 5579.6867 | 0 | 关闭
7684 | 10 | 5 | 恒流充电 | 00:43:30 | 52:27:14 | 0.152 | 2.234 | 0.1102 | 242.72 | 0.1102 | 242.72 | 0 | 0 | 0.0002453 | 540.34 | 0.0002453 | 540.34 | 0 | 0 | 2023-05-14 09:13:23 | 0.0003395 | 3.1665 | 6974.6084 | 0 | 关闭
7685 | 10 | 5 | 恒流充电 | 00:44:00 | 52:27:44 | 0.152 | 2.2343 | 0.1115 | 245.51 | 0.1115 | 245.51 | 0 | 0 | 0.0002481 | 546.58 | 0.0002481 | 546.58 | 0 | 0 | 2023-05-14 09:13:53 | 0.0003396 | 4.2219 | 9299.2332 | 0 | 关闭
7686 | 10 | 5 | 恒流充电 | 00:44:30 | 52:28:14 | 0.152 | 2.2347 | 0.1127 | 248.3 | 0.1127 | 248.3 | 0 | 0 | 0.000251 | 552.81 | 0.000251 | 552.81 | 0 | 0 | 2023-05-14 09:14:23 | 0.0003397 | 3.1665 | 6974.6084 | 0 | 关闭
7687 | 10 | 5 | 恒流充电 | 00:45:00 | 52:28:44 | 0.152 | 2.235 | 0.114 | 251.08 | 0.114 | 251.08 | 0 | 0 | 0.0002538 | 559.05 | 0.0002538 | 559.05 | 0 | 0 | 2023-05-14 09:14:53 | 0.0003397 | 4.2219 | 9299.3147 | 0 | 关闭
7688 | 10 | 5 | 恒流充电 | 00:45:30 | 52:29:14 | 0.152 | 2.2353 | 0.1153 | 253.87 | 0.1153 | 253.87 | 0 | 0 | 0.0002566 | 565.28 | 0.0002566 | 565.28 | 0 | 0 | 2023-05-14 09:15:23 | 0.0003397 | 4.222 | 9299.4779 | 0 | 关闭
7689 | 10 | 5 | 恒流充电 | 00:46:00 | 52:29:44 | 0.152 | 2.2357 | 0.1165 | 256.66 | 0.1165 | 256.66 | 0 | 0 | 0.0002595 | 571.52 | 0.0002595 | 571.52 | 0 | 0 | 2023-05-14 09:15:53 | 0.0003398 | 3.1665 | 6974.6084 | 0 | 关闭
7690 | 10 | 5 | 恒流充电 | 00:46:30 | 52:30:14 | 0.152 | 2.236 | 0.1178 | 259.45 | 0.1178 | 259.45 | 0 | 0 | 0.0002623 | 577.76 | 0.0002623 | 577.76 | 0 | 0 | 2023-05-14 09:16:23 | 0.0003398 | 4.222 | 9299.4779 | 0 | 关闭
7691 | 10 | 5 | 恒流充电 | 00:47:00 | 52:30:44 | 0.152 | 2.2362 | 0.1191 | 262.24 | 0.1191 | 262.24 | 0 | 0 | 0.0002651 | 583.99 | 0.0002651 | 583.99 | 0 | 0 | 2023-05-14 09:16:53 | 0.0003399 | 6.3328 | 13948.9721 | 0 | 关闭
7692 | 10 | 5 | 恒流充电 | 00:47:30 | 52:31:14 | 0.152 | 2.2365 | 0.1203 | 265.03 | 0.1203 | 265.03 | 0 | 0 | 0.000268 | 590.23 | 0.000268 | 590.23 | 0 | 0 | 2023-05-14 09:17:23 | 0.0003399 | 4.222 | 9299.5595 | 0 | 关闭
7693 | 10 | 5 | 恒流充电 | 00:48:00 | 52:31:44 | 0.152 | 2.2368 | 0.1216 | 267.82 | 0.1216 | 267.82 | 0 | 0 | 0.0002708 | 596.47 | 0.0002708 | 596.47 | 0 | 0 | 2023-05-14 09:17:53 | 0.0003399 | 4.222 | 9299.4779 | 0 | 关闭
7694 | 10 | 5 | 恒流充电 | 00:48:30 | 52:32:14 | 0.152 | 2.2372 | 0.1229 | 270.61 | 0.1229 | 270.61 | 0 | 0 | 0.0002736 | 602.71 | 0.0002736 | 602.71 | 0 | 0 | 2023-05-14 09:18:23 | 0.00034 | 3.1665 | 6974.6084 | 0 | 关闭
7695 | 10 | 5 | 恒流充电 | 00:49:00 | 52:32:44 | 0.152 | 2.2376 | 0.1241 | 273.4 | 0.1241 | 273.4 | 0 | 0 | 0.0002765 | 608.96 | 0.0002765 | 608.96 | 0 | 0 | 2023-05-14 09:18:53 | 0.0003401 | 3.1665 | 6974.6696 | 0 | 关闭
7696 | 10 | 5 | 恒流充电 | 00:49:30 | 52:33:14 | 0.152 | 2.238 | 0.1254 | 276.19 | 0.1254 | 276.19 | 0 | 0 | 0.0002793 | 615.2 | 0.0002793 | 615.2 | 0 | 0 | 2023-05-14 09:19:23 | 0.0003402 | 3.1665 | 6974.6696 | 0 | 关闭
7697 | 10 | 5 | 恒流充电 | 00:50:00 | 52:33:44 | 0.152 | 2.2384 | 0.1267 | 278.98 | 0.1267 | 278.98 | 0 | 0 | 0.0002821 | 621.44 | 0.0002821 | 621.44 | 0 | 0 | 2023-05-14 09:19:53 | 0.0003402 | 3.1665 | 6974.6084 | 0 | 关闭
7698 | 10 | 5 | 恒流充电 | 00:50:30 | 52:34:14 | 0.152 | 2.2387 | 0.1279 | 281.77 | 0.1279 | 281.77 | 0 | 0 | 0.000285 | 627.69 | 0.000285 | 627.69 | 0 | 0 | 2023-05-14 09:20:23 | 0.0003403 | 4.222 | 9299.5595 | 0 | 关闭
7699 | 10 | 5 | 恒流充电 | 00:51:00 | 52:34:44 | 0.152 | 2.2392 | 0.1292 | 284.56 | 0.1292 | 284.56 | 0 | 0 | 0.0002878 | 633.93 | 0.0002878 | 633.93 | 0 | 0 | 2023-05-14 09:20:53 | 0.0003403 | 2.5331 | 5579.5888 | 0 | 关闭
7700 | 10 | 5 | 恒流充电 | 00:51:30 | 52:35:14 | 0.152 | 2.2396 | 0.1305 | 287.35 | 0.1305 | 287.35 | 0 | 0 | 0.0002906 | 640.18 | 0.0002906 | 640.18 | 0 | 0 | 2023-05-14 09:21:23 | 0.0003404 | 3.1665 | 6974.6084 | 0 | 关闭
7701 | 10 | 5 | 恒流充电 | 00:52:00 | 52:35:44 | 0.152 | 2.2401 | 0.1317 | 290.14 | 0.1317 | 290.14 | 0 | 0 | 0.0002935 | 646.43 | 0.0002935 | 646.43 | 0 | 0 | 2023-05-14 09:21:53 | 0.0003405 | 2.5331 | 5579.5888 | 0 | 关闭
7702 | 10 | 5 | 恒流充电 | 00:52:30 | 52:36:14 | 0.152 | 2.2405 | 0.133 | 292.93 | 0.133 | 292.93 | 0 | 0 | 0.0002963 | 652.68 | 0.0002963 | 652.68 | 0 | 0 | 2023-05-14 09:22:23 | 0.0003406 | 3.1664 | 6974.486 | 0 | 关闭
7703 | 10 | 5 | 恒流充电 | 00:53:00 | 52:36:44 | 0.152 | 2.241 | 0.1343 | 295.72 | 0.1343 | 295.72 | 0 | 0 | 0.0002992 | 658.93 | 0.0002992 | 658.93 | 0 | 0 | 2023-05-14 09:22:53 | 0.0003406 | 2.5332 | 5579.6867 | 0 | 关闭
7704 | 10 | 5 | 恒流充电 | 00:53:30 | 52:37:14 | 0.152 | 2.2413 | 0.1355 | 298.51 | 0.1355 | 298.51 | 0 | 0 | 0.000302 | 665.18 | 0.000302 | 665.18 | 0 | 0 | 2023-05-14 09:23:23 | 0.0003407 | 4.2219 | 9299.3963 | 0 | 关闭
7705 | 10 | 5 | 恒流充电 | 00:54:00 | 52:37:44 | 0.152 | 2.2416 | 0.1368 | 301.3 | 0.1368 | 301.3 | 0 | 0 | 0.0003048 | 671.44 | 0.0003048 | 671.44 | 0 | 0 | 2023-05-14 09:23:53 | 0.0003407 | 4.2219 | 9299.3147 | 0 | 关闭
7706 | 10 | 5 | 恒流充电 | 00:54:30 | 52:38:14 | 0.152 | 2.242 | 0.1381 | 304.09 | 0.1381 | 304.09 | 0 | 0 | 0.0003077 | 677.69 | 0.0003077 | 677.69 | 0 | 0 | 2023-05-14 09:24:23 | 0.0003408 | 3.1665 | 6974.6084 | 0 | 关闭
7707 | 10 | 5 | 恒流充电 | 00:55:00 | 52:38:44 | 0.152 | 2.2423 | 0.1393 | 306.88 | 0.1393 | 306.88 | 0 | 0 | 0.0003105 | 683.95 | 0.0003105 | 683.95 | 0 | 0 | 2023-05-14 09:24:53 | 0.0003408 | 4.2219 | 9299.3963 | 0 | 关闭
7708 | 10 | 5 | 恒流充电 | 00:55:30 | 52:39:14 | 0.152 | 2.2425 | 0.1406 | 309.67 | 0.1406 | 309.67 | 0 | 0 | 0.0003134 | 690.2 | 0.0003134 | 690.2 | 0 | 0 | 2023-05-14 09:25:23 | 0.0003408 | 6.333 | 13949.3392 | 0 | 关闭
7709 | 10 | 5 | 恒流充电 | 00:56:00 | 52:39:44 | 0.152 | 2.2428 | 0.1419 | 312.46 | 0.1419 | 312.46 | 0 | 0 | 0.0003162 | 696.46 | 0.0003162 | 696.46 | 0 | 0 | 2023-05-14 09:25:53 | 0.0003409 | 4.2219 | 9299.3147 | 0 | 关闭
7710 | 10 | 5 | 恒流充电 | 00:56:30 | 52:40:14 | 0.152 | 2.2431 | 0.1431 | 315.25 | 0.1431 | 315.25 | 0 | 0 | 0.000319 | 702.72 | 0.000319 | 702.72 | 0 | 0 | 2023-05-14 09:26:23 | 0.0003409 | 4.2219 | 9299.3963 | 0 | 关闭
7711 | 10 | 5 | 恒流充电 | 00:57:00 | 52:40:44 | 0.152 | 2.2435 | 0.1444 | 318.04 | 0.1444 | 318.04 | 0 | 0 | 0.0003219 | 708.98 | 0.0003219 | 708.98 | 0 | 0 | 2023-05-14 09:26:53 | 0.000341 | 3.1664 | 6974.486 | 0 | 关闭
7712 | 10 | 5 | 恒流充电 | 00:57:30 | 52:41:14 | 0.152 | 2.2438 | 0.1457 | 320.83 | 0.1457 | 320.83 | 0 | 0 | 0.0003247 | 715.23 | 0.0003247 | 715.23 | 0 | 0 | 2023-05-14 09:27:23 | 0.0003411 | 4.2219 | 9299.3147 | 0 | 关闭
7713 | 10 | 5 | 恒流充电 | 00:58:00 | 52:41:44 | 0.152 | 2.2442 | 0.1469 | 323.62 | 0.1469 | 323.62 | 0 | 0 | 0.0003276 | 721.5 | 0.0003276 | 721.5 | 0 | 0 | 2023-05-14 09:27:53 | 0.0003411 | 3.1665 | 6974.6696 | 0 | 关闭
7714 | 10 | 5 | 恒流充电 | 00:58:30 | 52:42:14 | 0.152 | 2.2447 | 0.1482 | 326.41 | 0.1482 | 326.41 | 0 | 0 | 0.0003304 | 727.76 | 0.0003304 | 727.76 | 0 | 0 | 2023-05-14 09:28:23 | 0.0003412 | 2.5332 | 5579.6378 | 0 | 关闭
7715 | 10 | 5 | 恒流充电 | 00:59:00 | 52:42:44 | 0.152 | 2.2452 | 0.1495 | 329.2 | 0.1495 | 329.2 | 0 | 0 | 0.0003332 | 734.02 | 0.0003332 | 734.02 | 0 | 0 | 2023-05-14 09:28:53 | 0.0003413 | 2.5331 | 5579.5888 | 0 | 关闭
7716 | 10 | 5 | 恒流充电 | 00:59:30 | 52:43:14 | 0.152 | 2.2457 | 0.1507 | 331.99 | 0.1507 | 331.99 | 0 | 0 | 0.0003361 | 740.28 | 0.0003361 | 740.28 | 0 | 0 | 2023-05-14 09:29:23 | 0.0003413 | 2.5332 | 5579.6378 | 0 | 关闭
7717 | 10 | 5 | 恒流充电 | 01:00:00 | 52:43:44 | 0.152 | 2.2461 | 0.152 | 334.78 | 0.152 | 334.78 | 0 | 0 | 0.0003389 | 746.55 | 0.0003389 | 746.55 | 0 | 0 | 2023-05-14 09:29:53 | 0.0003414 | 3.1666 | 6974.9755 | 0 | 关闭
7718 | 10 | 5 | 恒流充电 | 01:00:30 | 52:44:14 | 0.152 | 2.2466 | 0.1533 | 337.57 | 0.1533 | 337.57 | 0 | 0 | 0.0003418 | 752.82 | 0.0003418 | 752.82 | 0 | 0 | 2023-05-14 09:30:23 | 0.0003415 | 2.5333 | 5580.0294 | 0 | 关闭
7719 | 10 | 5 | 恒流充电 | 01:01:00 | 52:44:44 | 0.152 | 2.247 | 0.1545 | 340.36 | 0.1545 | 340.36 | 0 | 0 | 0.0003446 | 759.09 | 0.0003446 | 759.09 | 0 | 0 | 2023-05-14 09:30:53 | 0.0003415 | 3.1664 | 6974.5472 | 0 | 关闭
7720 | 10 | 5 | 恒流充电 | 01:01:30 | 52:45:14 | 0.152 | 2.2474 | 0.1558 | 343.15 | 0.1558 | 343.15 | 0 | 0 | 0.0003475 | 765.36 | 0.0003475 | 765.36 | 0 | 0 | 2023-05-14 09:31:23 | 0.0003416 | 3.1664 | 6974.3637 | 0 | 关闭
7721 | 10 | 5 | 恒流充电 | 01:02:00 | 52:45:44 | 0.152 | 2.2479 | 0.1571 | 345.94 | 0.1571 | 345.94 | 0 | 0 | 0.0003503 | 771.63 | 0.0003503 | 771.63 | 0 | 0 | 2023-05-14 09:31:53 | 0.0003417 | 2.533 | 5579.3441 | 0 | 关闭
7722 | 10 | 5 | 恒流充电 | 01:02:30 | 52:46:14 | 0.152 | 2.2483 | 0.1583 | 348.73 | 0.1583 | 348.73 | 0 | 0 | 0.0003532 | 777.9 | 0.0003532 | 777.9 | 0 | 0 | 2023-05-14 09:32:23 | 0.0003417 | 3.1665 | 6974.6084 | 0 | 关闭
7723 | 10 | 5 | 恒流充电 | 01:03:00 | 52:46:44 | 0.152 | 2.2488 | 0.1596 | 351.52 | 0.1596 | 351.52 | 0 | 0 | 0.000356 | 784.17 | 0.000356 | 784.17 | 0 | 0 | 2023-05-14 09:32:53 | 0.0003418 | 2.533 | 5579.393 | 0 | 关闭
7724 | 10 | 5 | 恒流充电 | 01:03:30 | 52:47:14 | 0.152 | 2.2492 | 0.1609 | 354.31 | 0.1609 | 354.31 | 0 | 0 | 0.0003589 | 790.44 | 0.0003589 | 790.44 | 0 | 0 | 2023-05-14 09:33:23 | 0.0003418 | 3.1664 | 6974.4249 | 0 | 关闭
7725 | 10 | 5 | 恒流充电 | 01:04:00 | 52:47:44 | 0.152 | 2.2496 | 0.1621 | 357.1 | 0.1621 | 357.1 | 0 | 0 | 0.0003617 | 796.72 | 0.0003617 | 796.72 | 0 | 0 | 2023-05-14 09:33:53 | 0.0003419 | 3.1664 | 6974.3637 | 0 | 关闭
7726 | 10 | 5 | 恒流充电 | 01:04:30 | 52:48:14 | 0.152 | 2.25 | 0.1634 | 359.89 | 0.1634 | 359.89 | 0 | 0 | 0.0003646 | 803 | 0.0003646 | 803 | 0 | 0 | 2023-05-14 09:34:23 | 0.000342 | 3.1664 | 6974.3637 | 0 | 关闭
7727 | 10 | 5 | 恒流充电 | 01:05:00 | 52:48:44 | 0.152 | 2.2504 | 0.1647 | 362.68 | 0.1647 | 362.68 | 0 | 0 | 0.0003674 | 809.27 | 0.0003674 | 809.27 | 0 | 0 | 2023-05-14 09:34:53 | 0.000342 | 3.1664 | 6974.486 | 0 | 关闭
7728 | 10 | 5 | 恒流充电 | 01:05:30 | 52:49:14 | 0.152 | 2.2507 | 0.1659 | 365.47 | 0.1659 | 365.47 | 0 | 0 | 0.0003703 | 815.55 | 0.0003703 | 815.55 | 0 | 0 | 2023-05-14 09:35:23 | 0.0003421 | 4.2218 | 9299.1516 | 0 | 关闭
7729 | 10 | 5 | 恒流充电 | 01:06:00 | 52:49:44 | 0.152 | 2.2511 | 0.1672 | 368.26 | 0.1672 | 368.26 | 0 | 0 | 0.0003731 | 821.83 | 0.0003731 | 821.83 | 0 | 0 | 2023-05-14 09:35:53 | 0.0003422 | 3.1664 | 6974.3637 | 0 | 关闭
7730 | 10 | 5 | 恒流充电 | 01:06:30 | 52:50:14 | 0.152 | 2.2515 | 0.1685 | 371.05 | 0.1685 | 371.05 | 0 | 0 | 0.000376 | 828.11 | 0.000376 | 828.11 | 0 | 0 | 2023-05-14 09:36:23 | 0.0003422 | 3.1664 | 6974.486 | 0 | 关闭
7731 | 10 | 5 | 恒流充电 | 01:07:00 | 52:50:44 | 0.152 | 2.2519 | 0.1697 | 373.84 | 0.1697 | 373.84 | 0 | 0 | 0.0003788 | 834.39 | 0.0003788 | 834.39 | 0 | 0 | 2023-05-14 09:36:53 | 0.0003423 | 3.1664 | 6974.486 | 0 | 关闭
7732 | 10 | 5 | 恒流充电 | 01:07:30 | 52:51:14 | 0.152 | 2.2524 | 0.171 | 376.63 | 0.171 | 376.63 | 0 | 0 | 0.0003817 | 840.68 | 0.0003817 | 840.68 | 0 | 0 | 2023-05-14 09:37:23 | 0.0003423 | 2.5331 | 5579.5888 | 0 | 关闭
7733 | 10 | 5 | 恒流充电 | 01:08:00 | 52:51:44 | 0.152 | 2.2529 | 0.1723 | 379.42 | 0.1723 | 379.42 | 0 | 0 | 0.0003845 | 846.96 | 0.0003845 | 846.96 | 0 | 0 | 2023-05-14 09:37:53 | 0.0003424 | 2.5331 | 5579.5888 | 0 | 关闭
7734 | 10 | 5 | 恒流充电 | 01:08:30 | 52:52:14 | 0.152 | 2.2535 | 0.1735 | 382.21 | 0.1735 | 382.21 | 0 | 0 | 0.0003874 | 853.25 | 0.0003874 | 853.25 | 0 | 0 | 2023-05-14 09:38:23 | 0.0003425 | 2.1109 | 4649.5758 | 0 | 关闭
7735 | 10 | 5 | 恒流充电 | 01:09:00 | 52:52:44 | 0.152 | 2.2541 | 0.1748 | 385 | 0.1748 | 385 | 0 | 0 | 0.0003902 | 859.53 | 0.0003902 | 859.53 | 0 | 0 | 2023-05-14 09:38:53 | 0.0003426 | 2.1109 | 4649.5758 | 0 | 关闭
7736 | 10 | 5 | 恒流充电 | 01:09:30 | 52:53:14 | 0.152 | 2.2546 | 0.1761 | 387.79 | 0.1761 | 387.79 | 0 | 0 | 0.0003931 | 865.82 | 0.0003931 | 865.82 | 0 | 0 | 2023-05-14 09:39:23 | 0.0003427 | 2.5332 | 5579.6378 | 0 | 关闭
7737 | 10 | 5 | 恒流充电 | 01:10:00 | 52:53:44 | 0.152 | 2.2552 | 0.1773 | 390.58 | 0.1773 | 390.58 | 0 | 0 | 0.0003959 | 872.11 | 0.0003959 | 872.11 | 0 | 0 | 2023-05-14 09:39:53 | 0.0003428 | 2.1109 | 4649.6166 | 0 | 关闭
7738 | 10 | 5 | 恒流充电 | 01:10:30 | 52:54:14 | 0.152 | 2.2557 | 0.1786 | 393.37 | 0.1786 | 393.37 | 0 | 0 | 0.0003988 | 878.41 | 0.0003988 | 878.41 | 0 | 0 | 2023-05-14 09:40:23 | 0.0003428 | 2.5331 | 5579.4909 | 0 | 关闭
7739 | 10 | 5 | 恒流充电 | 01:11:00 | 52:54:44 | 0.152 | 2.2563 | 0.1799 | 396.16 | 0.1799 | 396.16 | 0 | 0 | 0.0004017 | 884.7 | 0.0004017 | 884.7 | 0 | 0 | 2023-05-14 09:40:53 | 0.0003429 | 2.111 | 4649.6982 | 0 | 关闭
7740 | 10 | 5 | 恒流充电 | 01:11:30 | 52:55:14 | 0.152 | 2.2568 | 0.1811 | 398.94 | 0.1811 | 398.94 | 0 | 0 | 0.0004045 | 891 | 0.0004045 | 891 | 0 | 0 | 2023-05-14 09:41:23 | 0.000343 | 2.5331 | 5579.5399 | 0 | 关闭
7741 | 10 | 5 | 恒流充电 | 01:12:00 | 52:55:44 | 0.152 | 2.2573 | 0.1824 | 401.73 | 0.1824 | 401.73 | 0 | 0 | 0.0004074 | 897.29 | 0.0004074 | 897.29 | 0 | 0 | 2023-05-14 09:41:53 | 0.000343 | 2.5331 | 5579.4909 | 0 | 关闭
7742 | 10 | 5 | 恒流充电 | 01:12:30 | 52:56:14 | 0.152 | 2.2578 | 0.1837 | 404.52 | 0.1837 | 404.52 | 0 | 0 | 0.0004102 | 903.59 | 0.0004102 | 903.59 | 0 | 0 | 2023-05-14 09:42:23 | 0.0003431 | 2.5331 | 5579.5888 | 0 | 关闭
7743 | 10 | 5 | 恒流充电 | 01:13:00 | 52:56:44 | 0.152 | 2.2583 | 0.1849 | 407.31 | 0.1849 | 407.31 | 0 | 0 | 0.0004131 | 909.89 | 0.0004131 | 909.89 | 0 | 0 | 2023-05-14 09:42:53 | 0.0003432 | 2.5331 | 5579.5399 | 0 | 关闭
7744 | 10 | 5 | 恒流充电 | 01:13:30 | 52:57:14 | 0.152 | 2.2588 | 0.1862 | 410.1 | 0.1862 | 410.1 | 0 | 0 | 0.000416 | 916.19 | 0.000416 | 916.19 | 0 | 0 | 2023-05-14 09:43:23 | 0.0003433 | 2.5332 | 5579.6867 | 0 | 关闭
7745 | 10 | 5 | 恒流充电 | 01:14:00 | 52:57:44 | 0.152 | 2.2592 | 0.1875 | 412.89 | 0.1875 | 412.89 | 0 | 0 | 0.0004188 | 922.49 | 0.0004188 | 922.49 | 0 | 0 | 2023-05-14 09:43:53 | 0.0003434 | 3.1664 | 6974.4249 | 0 | 关闭
7746 | 10 | 5 | 恒流充电 | 01:14:30 | 52:58:14 | 0.152 | 2.2597 | 0.1887 | 415.68 | 0.1887 | 415.68 | 0 | 0 | 0.0004217 | 928.8 | 0.0004217 | 928.8 | 0 | 0 | 2023-05-14 09:44:23 | 0.0003435 | 2.5331 | 5579.5399 | 0 | 关闭
7747 | 10 | 5 | 恒流充电 | 01:15:00 | 52:58:44 | 0.152 | 2.2602 | 0.19 | 418.47 | 0.19 | 418.47 | 0 | 0 | 0.0004245 | 935.1 | 0.0004245 | 935.1 | 0 | 0 | 2023-05-14 09:44:53 | 0.0003435 | 2.5331 | 5579.5399 | 0 | 关闭
7748 | 10 | 5 | 恒流充电 | 01:15:30 | 52:59:14 | 0.152 | 2.2607 | 0.1913 | 421.26 | 0.1913 | 421.26 | 0 | 0 | 0.0004274 | 941.41 | 0.0004274 | 941.41 | 0 | 0 | 2023-05-14 09:45:23 | 0.0003436 | 2.5332 | 5579.6378 | 0 | 关闭
7749 | 10 | 5 | 恒流充电 | 01:16:00 | 52:59:44 | 0.152 | 2.2613 | 0.1925 | 424.05 | 0.1925 | 424.05 | 0 | 0 | 0.0004303 | 947.71 | 0.0004303 | 947.71 | 0 | 0 | 2023-05-14 09:45:53 | 0.0003437 | 2.111 | 4649.6982 | 0 | 关闭
7750 | 10 | 5 | 恒流充电 | 01:16:30 | 53:00:14 | 0.152 | 2.2619 | 0.1938 | 426.84 | 0.1938 | 426.84 | 0 | 0 | 0.0004331 | 954.02 | 0.0004331 | 954.02 | 0 | 0 | 2023-05-14 09:46:23 | 0.0003438 | 2.1109 | 4649.6166 | 0 | 关闭
7751 | 10 | 5 | 恒流充电 | 01:17:00 | 53:00:44 | 0.152 | 2.2625 | 0.1951 | 429.63 | 0.1951 | 429.63 | 0 | 0 | 0.000436 | 960.34 | 0.000436 | 960.34 | 0 | 0 | 2023-05-14 09:46:53 | 0.0003439 | 2.111 | 4649.6982 | 0 | 关闭
7752 | 10 | 5 | 恒流充电 | 01:17:30 | 53:01:14 | 0.152 | 2.2632 | 0.1963 | 432.42 | 0.1963 | 432.42 | 0 | 0 | 0.0004389 | 966.65 | 0.0004389 | 966.65 | 0 | 0 | 2023-05-14 09:47:23 | 0.000344 | 1.8094 | 3985.3856 | 0 | 关闭
7753 | 10 | 5 | 恒流充电 | 01:18:00 | 53:01:44 | 0.152 | 2.2638 | 0.1976 | 435.21 | 0.1976 | 435.21 | 0 | 0 | 0.0004417 | 972.96 | 0.0004417 | 972.96 | 0 | 0 | 2023-05-14 09:47:53 | 0.0003441 | 2.111 | 4649.6982 | 0 | 关闭
7754 | 10 | 5 | 恒流充电 | 01:18:30 | 53:02:14 | 0.152 | 2.2646 | 0.1989 | 438 | 0.1989 | 438 | 0 | 0 | 0.0004446 | 979.28 | 0.0004446 | 979.28 | 0 | 0 | 2023-05-14 09:48:23 | 0.0003442 | 1.5832 | 3487.2736 | 0 | 关闭
7755 | 10 | 5 | 恒流充电 | 01:19:00 | 53:02:44 | 0.152 | 2.2652 | 0.2001 | 440.79 | 0.2001 | 440.79 | 0 | 0 | 0.0004475 | 985.6 | 0.0004475 | 985.6 | 0 | 0 | 2023-05-14 09:48:53 | 0.0003443 | 2.111 | 4649.6982 | 0 | 关闭
7756 | 10 | 5 | 恒流充电 | 01:19:30 | 53:03:14 | 0.152 | 2.266 | 0.2014 | 443.58 | 0.2014 | 443.58 | 0 | 0 | 0.0004503 | 991.92 | 0.0004503 | 991.92 | 0 | 0 | 2023-05-14 09:49:23 | 0.0003444 | 1.5832 | 3487.2736 | 0 | 关闭
7757 | 10 | 5 | 恒流充电 | 01:20:00 | 53:03:44 | 0.152 | 2.2666 | 0.2027 | 446.37 | 0.2027 | 446.37 | 0 | 0 | 0.0004532 | 998.24 | 0.0004532 | 998.24 | 0 | 0 | 2023-05-14 09:49:53 | 0.0003445 | 2.111 | 4649.6982 | 0 | 关闭
7758 | 10 | 5 | 恒流充电 | 01:20:30 | 53:04:14 | 0.152 | 2.2673 | 0.2039 | 449.16 | 0.2039 | 449.16 | 0 | 0 | 0.0004561 | 1004.57 | 0.0004561 | 1004.57 | 0 | 0 | 2023-05-14 09:50:23 | 0.0003446 | 1.8094 | 3985.4556 | 0 | 关闭
7759 | 10 | 5 | 恒流充电 | 01:21:00 | 53:04:44 | 0.152 | 2.2679 | 0.2052 | 451.95 | 0.2052 | 451.95 | 0 | 0 | 0.0004589 | 1010.89 | 0.0004589 | 1010.89 | 0 | 0 | 2023-05-14 09:50:53 | 0.0003447 | 2.111 | 4649.6982 | 0 | 关闭
7760 | 10 | 5 | 恒流充电 | 01:21:30 | 53:05:14 | 0.152 | 2.2685 | 0.2065 | 454.74 | 0.2065 | 454.74 | 0 | 0 | 0.0004618 | 1017.22 | 0.0004618 | 1017.22 | 0 | 0 | 2023-05-14 09:51:23 | 0.0003448 | 2.1109 | 4649.6166 | 0 | 关闭
7761 | 10 | 5 | 恒流充电 | 01:22:00 | 53:05:44 | 0.152 | 2.2692 | 0.2077 | 457.53 | 0.2077 | 457.53 | 0 | 0 | 0.0004647 | 1023.55 | 0.0004647 | 1023.55 | 0 | 0 | 2023-05-14 09:51:53 | 0.0003449 | 1.8094 | 3985.5255 | 0 | 关闭
7762 | 10 | 5 | 恒流充电 | 01:22:30 | 53:06:14 | 0.152 | 2.2698 | 0.209 | 460.32 | 0.209 | 460.32 | 0 | 0 | 0.0004676 | 1029.88 | 0.0004676 | 1029.88 | 0 | 0 | 2023-05-14 09:52:23 | 0.000345 | 2.1109 | 4649.535 | 0 | 关闭
7763 | 10 | 5 | 恒流充电 | 01:23:00 | 53:06:44 | 0.152 | 2.2704 | 0.2103 | 463.11 | 0.2103 | 463.11 | 0 | 0 | 0.0004704 | 1036.21 | 0.0004704 | 1036.21 | 0 | 0 | 2023-05-14 09:52:53 | 0.0003451 | 2.111 | 4649.7797 | 0 | 关闭
7764 | 10 | 5 | 恒流充电 | 01:23:30 | 53:07:14 | 0.152 | 2.271 | 0.2115 | 465.9 | 0.2115 | 465.9 | 0 | 0 | 0.0004733 | 1042.55 | 0.0004733 | 1042.55 | 0 | 0 | 2023-05-14 09:53:23 | 0.0003452 | 2.111 | 4649.6982 | 0 | 关闭
7765 | 10 | 5 | 恒流充电 | 01:24:00 | 53:07:44 | 0.152 | 2.2716 | 0.2128 | 468.69 | 0.2128 | 468.69 | 0 | 0 | 0.0004762 | 1048.88 | 0.0004762 | 1048.88 | 0 | 0 | 2023-05-14 09:53:53 | 0.0003452 | 2.111 | 4649.6982 | 0 | 关闭
7766 | 10 | 5 | 恒流充电 | 01:24:30 | 53:08:14 | 0.152 | 2.2722 | 0.2141 | 471.48 | 0.2141 | 471.48 | 0 | 0 | 0.0004791 | 1055.22 | 0.0004791 | 1055.22 | 0 | 0 | 2023-05-14 09:54:23 | 0.0003454 | 2.1109 | 4649.6166 | 0 | 关闭
7767 | 10 | 5 | 恒流充电 | 01:25:00 | 53:08:44 | 0.152 | 2.2729 | 0.2153 | 474.27 | 0.2153 | 474.27 | 0 | 0 | 0.0004819 | 1061.56 | 0.0004819 | 1061.56 | 0 | 0 | 2023-05-14 09:54:53 | 0.0003455 | 1.8094 | 3985.4556 | 0 | 关闭
7768 | 10 | 5 | 恒流充电 | 01:25:30 | 53:09:14 | 0.152 | 2.2738 | 0.2166 | 477.06 | 0.2166 | 477.06 | 0 | 0 | 0.0004848 | 1067.91 | 0.0004848 | 1067.91 | 0 | 0 | 2023-05-14 09:55:23 | 0.0003456 | 1.4073 | 3099.8532 | 0 | 关闭
7769 | 10 | 5 | 恒流充电 | 01:26:00 | 53:09:44 | 0.152 | 2.2746 | 0.2179 | 479.85 | 0.2179 | 479.85 | 0 | 0 | 0.0004877 | 1074.25 | 0.0004877 | 1074.25 | 0 | 0 | 2023-05-14 09:55:53 | 0.0003457 | 1.5832 | 3487.2736 | 0 | 关闭
7770 | 10 | 5 | 恒流充电 | 01:26:30 | 53:10:14 | 0.152 | 2.2754 | 0.2191 | 482.64 | 0.2191 | 482.64 | 0 | 0 | 0.0004906 | 1080.6 | 0.0004906 | 1080.6 | 0 | 0 | 2023-05-14 09:56:23 | 0.0003458 | 1.5832 | 3487.1512 | 0 | 关闭
7771 | 10 | 5 | 恒流充电 | 01:27:00 | 53:10:44 | 0.152 | 2.2762 | 0.2204 | 485.43 | 0.2204 | 485.43 | 0 | 0 | 0.0004935 | 1086.95 | 0.0004935 | 1086.95 | 0 | 0 | 2023-05-14 09:56:53 | 0.000346 | 1.5832 | 3487.2736 | 0 | 关闭
7772 | 10 | 5 | 恒流充电 | 01:27:30 | 53:11:14 | 0.152 | 2.2771 | 0.2217 | 488.22 | 0.2217 | 488.22 | 0 | 0 | 0.0004964 | 1093.3 | 0.0004964 | 1093.3 | 0 | 0 | 2023-05-14 09:57:23 | 0.0003461 | 1.4073 | 3099.7988 | 0 | 关闭
7773 | 10 | 5 | 恒流充电 | 01:28:00 | 53:11:44 | 0.152 | 2.2781 | 0.2229 | 491.01 | 0.2229 | 491.01 | 0 | 0 | 0.0004992 | 1099.65 | 0.0004992 | 1099.65 | 0 | 0 | 2023-05-14 09:57:53 | 0.0003462 | 1.2666 | 2789.8678 | 0 | 关闭
7774 | 10 | 5 | 恒流充电 | 01:28:30 | 53:12:14 | 0.152 | 2.2789 | 0.2242 | 493.8 | 0.2242 | 493.8 | 0 | 0 | 0.0005021 | 1106.01 | 0.0005021 | 1106.01 | 0 | 0 | 2023-05-14 09:58:23 | 0.0003464 | 1.5832 | 3487.2124 | 0 | 关闭
7775 | 10 | 5 | 恒流充电 | 01:29:00 | 53:12:44 | 0.152 | 2.2797 | 0.2255 | 496.59 | 0.2255 | 496.59 | 0 | 0 | 0.000505 | 1112.37 | 0.000505 | 1112.37 | 0 | 0 | 2023-05-14 09:58:53 | 0.0003465 | 1.5832 | 3487.2736 | 0 | 关闭
7776 | 10 | 5 | 恒流充电 | 01:29:30 | 53:13:14 | 0.152 | 2.2805 | 0.2267 | 499.38 | 0.2267 | 499.38 | 0 | 0 | 0.0005079 | 1118.73 | 0.0005079 | 1118.73 | 0 | 0 | 2023-05-14 09:59:23 | 0.0003466 | 1.5832 | 3487.2124 | 0 | 关闭
7777 | 10 | 5 | 恒流充电 | 01:30:00 | 53:13:44 | 0.152 | 2.2814 | 0.228 | 502.17 | 0.228 | 502.17 | 0 | 0 | 0.0005108 | 1125.09 | 0.0005108 | 1125.09 | 0 | 0 | 2023-05-14 09:59:53 | 0.0003467 | 1.4073 | 3099.7988 | 0 | 关闭
7778 | 10 | 5 | 恒流充电 | 01:30:30 | 53:14:14 | 0.152 | 2.2822 | 0.2293 | 504.96 | 0.2293 | 504.96 | 0 | 0 | 0.0005137 | 1131.46 | 0.0005137 | 1131.46 | 0 | 0 | 2023-05-14 10:00:23 | 0.0003469 | 1.5832 | 3487.2736 | 0 | 关闭
7779 | 10 | 5 | 恒流充电 | 01:31:00 | 53:14:44 | 0.152 | 2.2829 | 0.2305 | 507.75 | 0.2305 | 507.75 | 0 | 0 | 0.0005166 | 1137.82 | 0.0005166 | 1137.82 | 0 | 0 | 2023-05-14 10:00:53 | 0.000347 | 1.8094 | 3985.3856 | 0 | 关闭
7780 | 10 | 5 | 恒流充电 | 01:31:30 | 53:15:14 | 0.152 | 2.2838 | 0.2318 | 510.54 | 0.2318 | 510.54 | 0 | 0 | 0.0005195 | 1144.2 | 0.0005195 | 1144.2 | 0 | 0 | 2023-05-14 10:01:23 | 0.0003471 | 1.4073 | 3099.7444 | 0 | 关闭
7781 | 10 | 5 | 恒流充电 | 01:32:00 | 53:15:44 | 0.152 | 2.2846 | 0.2331 | 513.33 | 0.2331 | 513.33 | 0 | 0 | 0.0005224 | 1150.57 | 0.0005224 | 1150.57 | 0 | 0 | 2023-05-14 10:01:53 | 0.0003472 | 1.5832 | 3487.3348 | 0 | 关闭
7782 | 10 | 5 | 恒流充电 | 01:32:30 | 53:16:14 | 0.152 | 2.2854 | 0.2343 | 516.12 | 0.2343 | 516.12 | 0 | 0 | 0.0005253 | 1156.94 | 0.0005253 | 1156.94 | 0 | 0 | 2023-05-14 10:02:23 | 0.0003474 | 1.5832 | 3487.1512 | 0 | 关闭
7783 | 10 | 5 | 恒流充电 | 01:33:00 | 53:16:44 | 0.152 | 2.2862 | 0.2356 | 518.91 | 0.2356 | 518.91 | 0 | 0 | 0.0005281 | 1163.32 | 0.0005281 | 1163.32 | 0 | 0 | 2023-05-14 10:02:53 | 0.0003475 | 1.5832 | 3487.2736 | 0 | 关闭
7784 | 10 | 5 | 恒流充电 | 01:33:30 | 53:17:14 | 0.152 | 2.2871 | 0.2369 | 521.7 | 0.2369 | 521.7 | 0 | 0 | 0.000531 | 1169.7 | 0.000531 | 1169.7 | 0 | 0 | 2023-05-14 10:03:23 | 0.0003476 | 1.4073 | 3099.7444 | 0 | 关闭
7785 | 10 | 5 | 恒流充电 | 01:34:00 | 53:17:44 | 0.152 | 2.288 | 0.2381 | 524.49 | 0.2381 | 524.49 | 0 | 0 | 0.0005339 | 1176.08 | 0.0005339 | 1176.08 | 0 | 0 | 2023-05-14 10:03:53 | 0.0003478 | 1.4073 | 3099.7444 | 0 | 关闭
7786 | 10 | 5 | 恒流充电 | 01:34:30 | 53:18:14 | 0.152 | 2.2889 | 0.2394 | 527.28 | 0.2394 | 527.28 | 0 | 0 | 0.0005368 | 1182.46 | 0.0005368 | 1182.46 | 0 | 0 | 2023-05-14 10:04:23 | 0.0003479 | 1.4073 | 3099.7988 | 0 | 关闭
7787 | 10 | 5 | 恒流充电 | 01:35:00 | 53:18:44 | 0.152 | 2.2898 | 0.2406 | 530.07 | 0.2406 | 530.07 | 0 | 0 | 0.0005397 | 1188.85 | 0.0005397 | 1188.85 | 0 | 0 | 2023-05-14 10:04:53 | 0.000348 | 1.4073 | 3099.7988 | 0 | 关闭
7788 | 10 | 5 | 恒流充电 | 01:35:30 | 53:19:14 | 0.152 | 2.2908 | 0.2419 | 532.86 | 0.2419 | 532.86 | 0 | 0 | 0.0005426 | 1195.24 | 0.0005426 | 1195.24 | 0 | 0 | 2023-05-14 10:05:23 | 0.0003482 | 1.2666 | 2789.9168 | 0 | 关闭
7789 | 10 | 5 | 恒流充电 | 01:36:00 | 53:19:44 | 0.152 | 2.2919 | 0.2432 | 535.65 | 0.2432 | 535.65 | 0 | 0 | 0.0005455 | 1201.63 | 0.0005455 | 1201.63 | 0 | 0 | 2023-05-14 10:05:53 | 0.0003483 | 1.1514 | 2536.0655 | 0 | 关闭
7790 | 10 | 5 | 恒流充电 | 01:36:30 | 53:20:14 | 0.152 | 2.293 | 0.2444 | 538.43 | 0.2444 | 538.43 | 0 | 0 | 0.0005484 | 1208.03 | 0.0005484 | 1208.03 | 0 | 0 | 2023-05-14 10:06:23 | 0.0003485 | 1.1514 | 2536.0655 | 0 | 关闭
7791 | 10 | 5 | 恒流充电 | 01:37:00 | 53:20:44 | 0.152 | 2.2942 | 0.2457 | 541.22 | 0.2457 | 541.22 | 0 | 0 | 0.0005514 | 1214.43 | 0.0005514 | 1214.43 | 0 | 0 | 2023-05-14 10:06:53 | 0.0003487 | 1.0554 | 2324.7675 | 0 | 关闭
7792 | 10 | 5 | 恒流充电 | 01:37:30 | 53:21:14 | 0.152 | 2.2954 | 0.247 | 544.01 | 0.247 | 544.01 | 0 | 0 | 0.0005543 | 1220.83 | 0.0005543 | 1220.83 | 0 | 0 | 2023-05-14 10:07:23 | 0.0003488 | 1.0554 | 2324.7267 | 0 | 关闭
7793 | 10 | 5 | 恒流充电 | 01:38:00 | 53:21:44 | 0.152 | 2.2965 | 0.2482 | 546.8 | 0.2482 | 546.8 | 0 | 0 | 0.0005572 | 1227.23 | 0.0005572 | 1227.23 | 0 | 0 | 2023-05-14 10:07:53 | 0.000349 | 1.1514 | 2536.0655 | 0 | 关闭
7794 | 10 | 5 | 恒流充电 | 01:38:30 | 53:22:14 | 0.152 | 2.2975 | 0.2495 | 549.59 | 0.2495 | 549.59 | 0 | 0 | 0.0005601 | 1233.64 | 0.0005601 | 1233.64 | 0 | 0 | 2023-05-14 10:08:23 | 0.0003492 | 1.2665 | 2789.721 | 0 | 关闭
7795 | 10 | 5 | 恒流充电 | 01:39:00 | 53:22:44 | 0.152 | 2.2985 | 0.2508 | 552.38 | 0.2508 | 552.38 | 0 | 0 | 0.000563 | 1240.05 | 0.000563 | 1240.05 | 0 | 0 | 2023-05-14 10:08:53 | 0.0003493 | 1.2665 | 2789.721 | 0 | 关闭
7796 | 10 | 5 | 恒流充电 | 01:39:30 | 53:23:14 | 0.152 | 2.2996 | 0.252 | 555.17 | 0.252 | 555.17 | 0 | 0 | 0.0005659 | 1246.47 | 0.0005659 | 1246.47 | 0 | 0 | 2023-05-14 10:09:23 | 0.0003495 | 1.1514 | 2536.0655 | 0 | 关闭
7797 | 10 | 5 | 恒流充电 | 01:40:00 | 53:23:44 | 0.152 | 2.3006 | 0.2533 | 557.96 | 0.2533 | 557.96 | 0 | 0 | 0.0005688 | 1252.88 | 0.0005688 | 1252.88 | 0 | 0 | 2023-05-14 10:09:53 | 0.0003496 | 1.2665 | 2789.6231 | 0 | 关闭
7798 | 10 | 5 | 恒流充电 | 01:40:30 | 53:24:14 | 0.152 | 2.3016 | 0.2546 | 560.75 | 0.2546 | 560.75 | 0 | 0 | 0.0005717 | 1259.3 | 0.0005717 | 1259.3 | 0 | 0 | 2023-05-14 10:10:23 | 0.0003498 | 1.2665 | 2789.6721 | 0 | 关闭
7799 | 10 | 5 | 恒流充电 | 01:41:00 | 53:24:44 | 0.152 | 2.3026 | 0.2558 | 563.54 | 0.2558 | 563.54 | 0 | 0 | 0.0005746 | 1265.72 | 0.0005746 | 1265.72 | 0 | 0 | 2023-05-14 10:10:53 | 0.0003499 | 1.2665 | 2789.721 | 0 | 关闭
7800 | 10 | 5 | 恒流充电 | 01:41:30 | 53:25:14 | 0.152 | 2.3036 | 0.2571 | 566.33 | 0.2571 | 566.33 | 0 | 0 | 0.0005776 | 1272.15 | 0.0005776 | 1272.15 | 0 | 0 | 2023-05-14 10:11:23 | 0.0003501 | 1.2665 | 2789.6721 | 0 | 关闭
7801 | 10 | 5 | 恒流充电 | 01:42:00 | 53:25:44 | 0.152 | 2.3046 | 0.2584 | 569.12 | 0.2584 | 569.12 | 0 | 0 | 0.0005805 | 1278.58 | 0.0005805 | 1278.58 | 0 | 0 | 2023-05-14 10:11:53 | 0.0003502 | 1.2666 | 2789.7699 | 0 | 关闭
7802 | 10 | 5 | 恒流充电 | 01:42:30 | 53:26:14 | 0.152 | 2.3055 | 0.2596 | 571.91 | 0.2596 | 571.91 | 0 | 0 | 0.0005834 | 1285.01 | 0.0005834 | 1285.01 | 0 | 0 | 2023-05-14 10:12:23 | 0.0003504 | 1.4073 | 3099.69 | 0 | 关闭
7803 | 10 | 5 | 恒流充电 | 01:43:00 | 53:26:44 | 0.152 | 2.3067 | 0.2609 | 574.7 | 0.2609 | 574.7 | 0 | 0 | 0.0005863 | 1291.44 | 0.0005863 | 1291.44 | 0 | 0 | 2023-05-14 10:12:53 | 0.0003506 | 1.0554 | 2324.7267 | 0 | 关闭
7804 | 10 | 5 | 恒流充电 | 01:43:30 | 53:27:14 | 0.152 | 2.3077 | 0.2622 | 577.49 | 0.2622 | 577.49 | 0 | 0 | 0.0005892 | 1297.88 | 0.0005892 | 1297.88 | 0 | 0 | 2023-05-14 10:13:23 | 0.0003507 | 1.2665 | 2789.721 | 0 | 关闭
7805 | 10 | 5 | 恒流充电 | 01:44:00 | 53:27:44 | 0.152 | 2.3089 | 0.2634 | 580.28 | 0.2634 | 580.28 | 0 | 0 | 0.0005922 | 1304.32 | 0.0005922 | 1304.32 | 0 | 0 | 2023-05-14 10:13:53 | 0.0003509 | 1.0555 | 2324.8083 | 0 | 关闭
7806 | 10 | 5 | 恒流充电 | 01:44:30 | 53:28:14 | 0.152 | 2.31 | 0.2647 | 583.07 | 0.2647 | 583.07 | 0 | 0 | 0.0005951 | 1310.76 | 0.0005951 | 1310.76 | 0 | 0 | 2023-05-14 10:14:23 | 0.0003511 | 1.1514 | 2536.11 | 0 | 关闭
7807 | 10 | 5 | 恒流充电 | 01:45:00 | 53:28:44 | 0.152 | 2.3112 | 0.266 | 585.86 | 0.266 | 585.86 | 0 | 0 | 0.000598 | 1317.21 | 0.000598 | 1317.21 | 0 | 0 | 2023-05-14 10:14:53 | 0.0003513 | 1.0554 | 2324.7267 | 0 | 关闭
7808 | 10 | 5 | 恒流充电 | 01:45:30 | 53:29:14 | 0.152 | 2.3122 | 0.2672 | 588.65 | 0.2672 | 588.65 | 0 | 0 | 0.0006009 | 1323.65 | 0.0006009 | 1323.65 | 0 | 0 | 2023-05-14 10:15:23 | 0.0003515 | 1.2666 | 2789.7699 | 0 | 关闭
7809 | 10 | 5 | 恒流充电 | 01:46:00 | 53:29:44 | 0.152 | 2.3133 | 0.2685 | 591.44 | 0.2685 | 591.44 | 0 | 0 | 0.0006039 | 1330.11 | 0.0006039 | 1330.11 | 0 | 0 | 2023-05-14 10:15:53 | 0.0003516 | 1.1514 | 2536.0655 | 0 | 关闭
7810 | 10 | 5 | 恒流充电 | 01:46:30 | 53:30:14 | 0.152 | 2.3144 | 0.2698 | 594.23 | 0.2698 | 594.23 | 0 | 0 | 0.0006068 | 1336.56 | 0.0006068 | 1336.56 | 0 | 0 | 2023-05-14 10:16:23 | 0.0003517 | 1.1514 | 2536.1545 | 0 | 关闭
7811 | 10 | 5 | 恒流充电 | 01:47:00 | 53:30:44 | 0.152 | 2.3156 | 0.271 | 597.02 | 0.271 | 597.02 | 0 | 0 | 0.0006097 | 1343.02 | 0.0006097 | 1343.02 | 0 | 0 | 2023-05-14 10:16:53 | 0.0003519 | 1.0555 | 2324.8083 | 0 | 关闭
7812 | 10 | 5 | 恒流充电 | 01:47:30 | 53:31:14 | 0.152 | 2.3167 | 0.2723 | 599.81 | 0.2723 | 599.81 | 0 | 0 | 0.0006127 | 1349.48 | 0.0006127 | 1349.48 | 0 | 0 | 2023-05-14 10:17:23 | 0.0003521 | 1.1514 | 2536.0655 | 0 | 关闭
7813 | 10 | 5 | 恒流充电 | 01:48:00 | 53:31:44 | 0.152 | 2.3179 | 0.2736 | 602.6 | 0.2736 | 602.6 | 0 | 0 | 0.0006156 | 1355.95 | 0.0006156 | 1355.95 | 0 | 0 | 2023-05-14 10:17:53 | 0.0003523 | 1.0554 | 2324.7675 | 0 | 关闭
7814 | 10 | 5 | 恒流充电 | 01:48:30 | 53:32:14 | 0.152 | 2.319 | 0.2748 | 605.39 | 0.2748 | 605.39 | 0 | 0 | 0.0006185 | 1362.41 | 0.0006185 | 1362.41 | 0 | 0 | 2023-05-14 10:18:23 | 0.0003525 | 1.1514 | 2536.11 | 0 | 关闭
7815 | 10 | 5 | 恒流充电 | 01:49:00 | 53:32:44 | 0.152 | 2.32 | 0.2761 | 608.18 | 0.2761 | 608.18 | 0 | 0 | 0.0006215 | 1368.88 | 0.0006215 | 1368.88 | 0 | 0 | 2023-05-14 10:18:53 | 0.0003526 | 1.2665 | 2789.721 | 0 | 关闭
7816 | 10 | 5 | 恒流充电 | 01:49:30 | 53:33:14 | 0.152 | 2.321 | 0.2774 | 610.97 | 0.2774 | 610.97 | 0 | 0 | 0.0006244 | 1375.36 | 0.0006244 | 1375.36 | 0 | 0 | 2023-05-14 10:19:23 | 0.0003528 | 1.2665 | 2789.6721 | 0 | 关闭
7817 | 10 | 5 | 恒流充电 | 01:50:00 | 53:33:44 | 0.152 | 2.322 | 0.2786 | 613.76 | 0.2786 | 613.76 | 0 | 0 | 0.0006274 | 1381.83 | 0.0006274 | 1381.83 | 0 | 0 | 2023-05-14 10:19:53 | 0.0003529 | 1.2665 | 2789.721 | 0 | 关闭
7818 | 10 | 5 | 恒流充电 | 01:50:30 | 53:34:14 | 0.152 | 2.323 | 0.2799 | 616.55 | 0.2799 | 616.55 | 0 | 0 | 0.0006303 | 1388.31 | 0.0006303 | 1388.31 | 0 | 0 | 2023-05-14 10:20:23 | 0.0003531 | 1.2666 | 2789.7699 | 0 | 关闭
7819 | 10 | 5 | 恒流充电 | 01:51:00 | 53:34:44 | 0.152 | 2.3239 | 0.2812 | 619.34 | 0.2812 | 619.34 | 0 | 0 | 0.0006332 | 1394.8 | 0.0006332 | 1394.8 | 0 | 0 | 2023-05-14 10:20:53 | 0.0003532 | 1.4073 | 3099.69 | 0 | 关闭
7820 | 10 | 5 | 恒流充电 | 01:51:30 | 53:35:14 | 0.152 | 2.3248 | 0.2824 | 622.13 | 0.2824 | 622.13 | 0 | 0 | 0.0006362 | 1401.28 | 0.0006362 | 1401.28 | 0 | 0 | 2023-05-14 10:21:23 | 0.0003533 | 1.4072 | 3099.5812 | 0 | 关闭
7821 | 10 | 5 | 恒流充电 | 01:52:00 | 53:35:44 | 0.152 | 2.3257 | 0.2837 | 624.92 | 0.2837 | 624.92 | 0 | 0 | 0.0006391 | 1407.77 | 0.0006391 | 1407.77 | 0 | 0 | 2023-05-14 10:21:53 | 0.0003535 | 1.4073 | 3099.69 | 0 | 关闭
7822 | 10 | 5 | 恒流充电 | 01:52:30 | 53:36:14 | 0.152 | 2.3266 | 0.285 | 627.71 | 0.285 | 627.71 | 0 | 0 | 0.0006421 | 1414.26 | 0.0006421 | 1414.26 | 0 | 0 | 2023-05-14 10:22:23 | 0.0003536 | 1.4073 | 3099.69 | 0 | 关闭
7823 | 10 | 5 | 恒流充电 | 01:53:00 | 53:36:44 | 0.152 | 2.3274 | 0.2862 | 630.5 | 0.2862 | 630.5 | 0 | 0 | 0.000645 | 1420.75 | 0.000645 | 1420.75 | 0 | 0 | 2023-05-14 10:22:53 | 0.0003537 | 1.5831 | 3487.0289 | 0 | 关闭
7824 | 10 | 5 | 恒流充电 | 01:53:30 | 53:37:14 | 0.152 | 2.3282 | 0.2875 | 633.28 | 0.2875 | 633.28 | 0 | 0 | 0.000648 | 1427.24 | 0.000648 | 1427.24 | 0 | 0 | 2023-05-14 10:23:23 | 0.0003538 | 1.5832 | 3487.2124 | 0 | 关闭
7825 | 10 | 5 | 恒流充电 | 01:54:00 | 53:37:44 | 0.152 | 2.3289 | 0.2888 | 636.07 | 0.2888 | 636.07 | 0 | 0 | 0.0006509 | 1433.74 | 0.0006509 | 1433.74 | 0 | 0 | 2023-05-14 10:23:53 | 0.000354 | 1.8093 | 3985.3157 | 0 | 关闭
7826 | 10 | 5 | 恒流充电 | 01:54:30 | 53:38:14 | 0.152 | 2.3293 | 0.29 | 638.86 | 0.29 | 638.86 | 0 | 0 | 0.0006539 | 1440.24 | 0.0006539 | 1440.24 | 0 | 0 | 2023-05-14 10:24:23 | 0.000354 | 3.1664 | 6974.4249 | 0 | 关闭
7827 | 10 | 5 | 恒流充电 | 01:55:00 | 53:38:44 | 0.152 | 2.3297 | 0.2913 | 641.65 | 0.2913 | 641.65 | 0 | 0 | 0.0006568 | 1446.73 | 0.0006568 | 1446.73 | 0 | 0 | 2023-05-14 10:24:53 | 0.0003541 | 3.1662 | 6973.9354 | 0 | 关闭
7828 | 10 | 5 | 恒流充电 | 01:55:30 | 53:39:14 | 0.152 | 2.3299 | 0.2926 | 644.44 | 0.2926 | 644.44 | 0 | 0 | 0.0006598 | 1453.23 | 0.0006598 | 1453.23 | 0 | 0 | 2023-05-14 10:25:23 | 0.0003541 | 6.3328 | 13948.8497 | 0 | 关闭
7829 | 10 | 5 | 恒流充电 | 01:56:00 | 53:39:44 | 0.152 | 2.33 | 0.2938 | 647.23 | 0.2938 | 647.23 | 0 | 0 | 0.0006627 | 1459.73 | 0.0006627 | 1459.73 | 0 | 0 | 2023-05-14 10:25:53 | 0.0003541 | 12.6656 | 27897.6995 | 0 | 关闭
7830 | 10 | 5 | 恒流充电 | 01:56:30 | 53:40:14 | 0.152 | 2.33 | 0.2951 | 650.02 | 0.2951 | 650.02 | 0 | 0 | 0.0006657 | 1466.23 | 0.0006657 | 1466.23 | 0 | 0 | 2023-05-14 10:26:23 | 0.0003542 | 0 | 0 | 0 | 关闭
7831 | 10 | 5 | 恒流充电 | 01:57:00 | 53:40:44 | 0.152 | 2.3302 | 0.2964 | 652.81 | 0.2964 | 652.81 | 0 | 0 | 0.0006686 | 1472.73 | 0.0006686 | 1472.73 | 0 | 0 | 2023-05-14 10:26:53 | 0.0003541 | 6.3328 | 13948.8497 | 0 | 关闭
7832 | 10 | 5 | 恒流充电 | 01:57:30 | 53:41:14 | 0.152 | 2.3301 | 0.2976 | 655.6 | 0.2976 | 655.6 | 0 | 0 | 0.0006716 | 1479.23 | 0.0006716 | 1479.23 | 0 | 0 | 2023-05-14 10:27:23 | 0.0003541 | -12.6644 | -27895.2521 | 0 | 关闭
7833 | 10 | 5 | 恒流充电 | 01:58:00 | 53:41:44 | 0.152 | 2.3303 | 0.2989 | 658.39 | 0.2989 | 658.39 | 0 | 0 | 0.0006745 | 1485.73 | 0.0006745 | 1485.73 | 0 | 0 | 2023-05-14 10:27:53 | 0.0003541 | 6.3326 | 13948.3603 | 0 | 关闭
7834 | 10 | 5 | 恒流充电 | 01:58:30 | 53:42:14 | 0.152 | 2.3303 | 0.3002 | 661.18 | 0.3002 | 661.18 | 0 | 0 | 0.0006775 | 1492.23 | 0.0006775 | 1492.23 | 0 | 0 | 2023-05-14 10:28:23 | 0.0003542 | 0 | 0 | 0 | 关闭
7835 | 10 | 5 | 恒流充电 | 01:59:00 | 53:42:44 | 0.152 | 2.3304 | 0.3014 | 663.97 | 0.3014 | 663.97 | 0 | 0 | 0.0006804 | 1498.74 | 0.0006804 | 1498.74 | 0 | 0 | 2023-05-14 10:28:53 | 0.0003542 | 12.6651 | 27896.7205 | 0 | 关闭
7836 | 10 | 5 | 恒流充电 | 01:59:30 | 53:43:14 | 0.152 | 2.3304 | 0.3027 | 666.76 | 0.3027 | 666.76 | 0 | 0 | 0.0006834 | 1505.24 | 0.0006834 | 1505.24 | 0 | 0 | 2023-05-14 10:29:23 | 0.0003542 | 0 | 0 | 0 | 关闭
7837 | 10 | 5 | 恒流充电 | 02:00:00 | 53:43:44 | 0.152 | 2.3306 | 0.304 | 669.55 | 0.304 | 669.55 | 0 | 0 | 0.0006863 | 1511.74 | 0.0006863 | 1511.74 | 0 | 0 | 2023-05-14 10:29:53 | 0.0003543 | 6.3328 | 13948.8497 | 0 | 关闭
7838 | 10 | 5 | 恒流充电 | 02:00:30 | 53:44:14 | 0.152 | 2.3309 | 0.3052 | 672.34 | 0.3052 | 672.34 | 0 | 0 | 0.0006893 | 1518.24 | 0.0006893 | 1518.24 | 0 | 0 | 2023-05-14 10:30:23 | 0.0003543 | 4.2217 | 9298.9068 | 0 | 关闭
7839 | 10 | 5 | 恒流充电 | 02:01:00 | 53:44:44 | 0.152 | 2.331 | 0.3065 | 675.13 | 0.3065 | 675.13 | 0 | 0 | 0.0006922 | 1524.74 | 0.0006922 | 1524.74 | 0 | 0 | 2023-05-14 10:30:53 | 0.0003543 | 12.6649 | 27896.231 | 0 | 关闭
7840 | 10 | 5 | 恒流充电 | 02:01:30 | 53:45:14 | 0.152 | 2.3313 | 0.3078 | 677.92 | 0.3078 | 677.92 | 0 | 0 | 0.0006952 | 1531.25 | 0.0006952 | 1531.25 | 0 | 0 | 2023-05-14 10:31:23 | 0.0003543 | 4.2219 | 9299.3963 | 0 | 关闭
7841 | 10 | 5 | 恒流充电 | 02:02:00 | 53:45:44 | 0.152 | 2.3315 | 0.309 | 680.71 | 0.309 | 680.71 | 0 | 0 | 0.0006981 | 1537.75 | 0.0006981 | 1537.75 | 0 | 0 | 2023-05-14 10:31:53 | 0.0003544 | 6.3323 | 13947.8708 | 0 | 关闭
7842 | 10 | 5 | 恒流充电 | 02:02:30 | 53:46:14 | 0.152 | 2.3318 | 0.3103 | 683.5 | 0.3103 | 683.5 | 0 | 0 | 0.0007011 | 1544.25 | 0.0007011 | 1544.25 | 0 | 0 | 2023-05-14 10:32:23 | 0.0003544 | 4.2218 | 9299.07 | 0 | 关闭
7843 | 10 | 5 | 恒流充电 | 02:03:00 | 53:46:44 | 0.152 | 2.3322 | 0.3116 | 686.29 | 0.3116 | 686.29 | 0 | 0 | 0.000704 | 1550.76 | 0.000704 | 1550.76 | 0 | 0 | 2023-05-14 10:32:53 | 0.0003544 | 3.1664 | 6974.5472 | 0 | 关闭
7844 | 10 | 5 | 恒流充电 | 02:03:30 | 53:47:14 | 0.152 | 2.3325 | 0.3128 | 689.08 | 0.3128 | 689.08 | 0 | 0 | 0.000707 | 1557.27 | 0.000707 | 1557.27 | 0 | 0 | 2023-05-14 10:33:23 | 0.0003545 | 4.2216 | 9298.5805 | 0 | 关闭
7845 | 10 | 5 | 恒流充电 | 02:04:00 | 53:47:44 | 0.152 | 2.333 | 0.3141 | 691.87 | 0.3141 | 691.87 | 0 | 0 | 0.00071 | 1563.77 | 0.00071 | 1563.77 | 0 | 0 | 2023-05-14 10:33:53 | 0.0003546 | 2.533 | 5579.3441 | 0 | 关闭
7846 | 10 | 5 | 恒流充电 | 02:04:30 | 53:48:14 | 0.152 | 2.3333 | 0.3154 | 694.66 | 0.3154 | 694.66 | 0 | 0 | 0.0007129 | 1570.28 | 0.0007129 | 1570.28 | 0 | 0 | 2023-05-14 10:34:23 | 0.0003546 | 4.2219 | 9299.2332 | 0 | 关闭
7847 | 10 | 5 | 恒流充电 | 02:05:00 | 53:48:44 | 0.152 | 2.3337 | 0.3166 | 697.45 | 0.3166 | 697.45 | 0 | 0 | 0.0007159 | 1576.79 | 0.0007159 | 1576.79 | 0 | 0 | 2023-05-14 10:34:53 | 0.0003547 | 3.1663 | 6974.1801 | 0 | 关闭
7848 | 10 | 5 | 恒流充电 | 02:05:30 | 53:49:14 | 0.152 | 2.3342 | 0.3179 | 700.24 | 0.3179 | 700.24 | 0 | 0 | 0.0007188 | 1583.3 | 0.0007188 | 1583.3 | 0 | 0 | 2023-05-14 10:35:23 | 0.0003548 | 2.533 | 5579.3441 | 0 | 关闭
7849 | 10 | 5 | 恒流充电 | 02:06:00 | 53:49:44 | 0.152 | 2.3346 | 0.3192 | 703.03 | 0.3192 | 703.03 | 0 | 0 | 0.0007218 | 1589.82 | 0.0007218 | 1589.82 | 0 | 0 | 2023-05-14 10:35:53 | 0.0003548 | 3.1664 | 6974.4249 | 0 | 关闭
7850 | 10 | 5 | 恒流充电 | 02:06:30 | 53:50:14 | 0.152 | 2.335 | 0.3204 | 705.82 | 0.3204 | 705.82 | 0 | 0 | 0.0007247 | 1596.33 | 0.0007247 | 1596.33 | 0 | 0 | 2023-05-14 10:36:23 | 0.0003549 | 3.1663 | 6974.3025 | 0 | 关闭
7851 | 10 | 5 | 恒流充电 | 02:07:00 | 53:50:44 | 0.152 | 2.3354 | 0.3217 | 708.61 | 0.3217 | 708.61 | 0 | 0 | 0.0007277 | 1602.84 | 0.0007277 | 1602.84 | 0 | 0 | 2023-05-14 10:36:53 | 0.000355 | 3.1663 | 6974.3025 | 0 | 关闭
7852 | 10 | 5 | 恒流充电 | 02:07:30 | 53:51:14 | 0.152 | 2.3358 | 0.323 | 711.4 | 0.323 | 711.4 | 0 | 0 | 0.0007306 | 1609.36 | 0.0007306 | 1609.36 | 0 | 0 | 2023-05-14 10:37:23 | 0.000355 | 3.1663 | 6974.3025 | 0 | 关闭
7853 | 10 | 5 | 恒流充电 | 02:08:00 | 53:51:44 | 0.152 | 2.3362 | 0.3242 | 714.19 | 0.3242 | 714.19 | 0 | 0 | 0.0007336 | 1615.88 | 0.0007336 | 1615.88 | 0 | 0 | 2023-05-14 10:37:53 | 0.0003551 | 3.1663 | 6974.1801 | 0 | 关闭
7854 | 10 | 5 | 恒流充电 | 02:08:30 | 53:52:14 | 0.152 | 2.3367 | 0.3255 | 716.98 | 0.3255 | 716.98 | 0 | 0 | 0.0007366 | 1622.39 | 0.0007366 | 1622.39 | 0 | 0 | 2023-05-14 10:38:23 | 0.0003551 | 2.533 | 5579.3441 | 0 | 关闭
7855 | 10 | 5 | 恒流充电 | 02:09:00 | 53:52:44 | 0.152 | 2.337 | 0.3268 | 719.77 | 0.3268 | 719.77 | 0 | 0 | 0.0007395 | 1628.91 | 0.0007395 | 1628.91 | 0 | 0 | 2023-05-14 10:38:53 | 0.0003552 | 4.2216 | 9298.7437 | 0 | 关闭
7856 | 10 | 5 | 恒流充电 | 02:09:30 | 53:53:14 | 0.152 | 2.3374 | 0.328 | 722.56 | 0.328 | 722.56 | 0 | 0 | 0.0007425 | 1635.43 | 0.0007425 | 1635.43 | 0 | 0 | 2023-05-14 10:39:23 | 0.0003552 | 3.1664 | 6974.4249 | 0 | 关闭
7857 | 10 | 5 | 恒流充电 | 02:10:00 | 53:53:44 | 0.152 | 2.3379 | 0.3293 | 725.34 | 0.3293 | 725.34 | 0 | 0 | 0.0007454 | 1641.96 | 0.0007454 | 1641.96 | 0 | 0 | 2023-05-14 10:39:53 | 0.0003554 | 2.5331 | 5579.442 | 0 | 关闭
7858 | 10 | 5 | 恒流充电 | 02:10:30 | 53:54:14 | 0.152 | 2.3384 | 0.3306 | 728.13 | 0.3306 | 728.13 | 0 | 0 | 0.0007484 | 1648.48 | 0.0007484 | 1648.48 | 0 | 0 | 2023-05-14 10:40:23 | 0.0003554 | 2.533 | 5579.3441 | 0 | 关闭
7859 | 10 | 5 | 恒流充电 | 02:11:00 | 53:54:44 | 0.152 | 2.3389 | 0.3318 | 730.92 | 0.3318 | 730.92 | 0 | 0 | 0.0007514 | 1655 | 0.0007514 | 1655 | 0 | 0 | 2023-05-14 10:40:53 | 0.0003555 | 2.5332 | 5579.7357 | 0 | 关闭
7860 | 10 | 5 | 恒流充电 | 02:11:30 | 53:55:14 | 0.152 | 2.3393 | 0.3331 | 733.71 | 0.3331 | 733.71 | 0 | 0 | 0.0007543 | 1661.53 | 0.0007543 | 1661.53 | 0 | 0 | 2023-05-14 10:41:23 | 0.0003555 | 3.1662 | 6973.9354 | 0 | 关闭
7861 | 10 | 5 | 恒流充电 | 02:12:00 | 53:55:44 | 0.152 | 2.3399 | 0.3344 | 736.5 | 0.3344 | 736.5 | 0 | 0 | 0.0007573 | 1668.05 | 0.0007573 | 1668.05 | 0 | 0 | 2023-05-14 10:41:53 | 0.0003556 | 2.1109 | 4649.6166 | 0 | 关闭
7862 | 10 | 5 | 恒流充电 | 02:12:30 | 53:56:14 | 0.152 | 2.3404 | 0.3356 | 739.29 | 0.3356 | 739.29 | 0 | 0 | 0.0007603 | 1674.58 | 0.0007603 | 1674.58 | 0 | 0 | 2023-05-14 10:42:23 | 0.0003557 | 2.533 | 5579.3441 | 0 | 关闭
7863 | 10 | 5 | 恒流充电 | 02:13:00 | 53:56:44 | 0.152 | 2.3408 | 0.3369 | 742.08 | 0.3369 | 742.08 | 0 | 0 | 0.0007632 | 1681.11 | 0.0007632 | 1681.11 | 0 | 0 | 2023-05-14 10:42:53 | 0.0003558 | 3.1663 | 6974.3025 | 0 | 关闭
7864 | 10 | 5 | 恒流充电 | 02:13:30 | 53:57:14 | 0.152 | 2.3415 | 0.3382 | 744.87 | 0.3382 | 744.87 | 0 | 0 | 0.0007662 | 1687.64 | 0.0007662 | 1687.64 | 0 | 0 | 2023-05-14 10:43:23 | 0.0003559 | 1.8093 | 3985.3157 | 0 | 关闭
7865 | 10 | 5 | 恒流充电 | 02:14:00 | 53:57:44 | 0.152 | 2.342 | 0.3394 | 747.66 | 0.3394 | 747.66 | 0 | 0 | 0.0007692 | 1694.18 | 0.0007692 | 1694.18 | 0 | 0 | 2023-05-14 10:43:53 | 0.0003559 | 2.5331 | 5579.442 | 0 | 关闭
7866 | 10 | 5 | 恒流充电 | 02:14:30 | 53:58:14 | 0.152 | 2.3426 | 0.3407 | 750.45 | 0.3407 | 750.45 | 0 | 0 | 0.0007721 | 1700.71 | 0.0007721 | 1700.71 | 0 | 0 | 2023-05-14 10:44:23 | 0.0003561 | 2.1109 | 4649.6166 | 0 | 关闭
7867 | 10 | 5 | 恒流充电 | 02:15:00 | 53:58:44 | 0.152 | 2.3432 | 0.342 | 753.24 | 0.342 | 753.24 | 0 | 0 | 0.0007751 | 1707.25 | 0.0007751 | 1707.25 | 0 | 0 | 2023-05-14 10:44:53 | 0.0003561 | 2.1109 | 4649.535 | 0 | 关闭
7868 | 10 | 5 | 恒流充电 | 02:15:30 | 53:59:14 | 0.152 | 2.3437 | 0.3432 | 756.03 | 0.3432 | 756.03 | 0 | 0 | 0.0007781 | 1713.78 | 0.0007781 | 1713.78 | 0 | 0 | 2023-05-14 10:45:23 | 0.0003562 | 2.5331 | 5579.442 | 0 | 关闭
7869 | 10 | 5 | 恒流充电 | 02:16:00 | 53:59:44 | 0.152 | 2.3444 | 0.3445 | 758.82 | 0.3445 | 758.82 | 0 | 0 | 0.000781 | 1720.32 | 0.000781 | 1720.32 | 0 | 0 | 2023-05-14 10:45:53 | 0.0003563 | 1.8093 | 3985.2458 | 0 | 关闭
7870 | 10 | 5 | 恒流充电 | 02:16:30 | 54:00:14 | 0.152 | 2.345 | 0.3458 | 761.61 | 0.3458 | 761.61 | 0 | 0 | 0.000784 | 1726.86 | 0.000784 | 1726.86 | 0 | 0 | 2023-05-14 10:46:23 | 0.0003564 | 2.111 | 4649.6982 | 0 | 关闭
7871 | 10 | 5 | 恒流充电 | 02:17:00 | 54:00:44 | 0.152 | 2.3456 | 0.347 | 764.4 | 0.347 | 764.4 | 0 | 0 | 0.000787 | 1733.41 | 0.000787 | 1733.41 | 0 | 0 | 2023-05-14 10:46:53 | 0.0003565 | 2.1108 | 4649.2903 | 0 | 关闭
7872 | 10 | 5 | 恒流充电 | 02:17:30 | 54:01:14 | 0.152 | 2.3462 | 0.3483 | 767.19 | 0.3483 | 767.19 | 0 | 0 | 0.0007899 | 1739.95 | 0.0007899 | 1739.95 | 0 | 0 | 2023-05-14 10:47:23 | 0.0003566 | 2.1109 | 4649.6166 | 0 | 关闭
7873 | 10 | 5 | 恒流充电 | 02:18:00 | 54:01:44 | 0.152 | 2.3468 | 0.3496 | 769.98 | 0.3496 | 769.98 | 0 | 0 | 0.0007929 | 1746.5 | 0.0007929 | 1746.5 | 0 | 0 | 2023-05-14 10:47:53 | 0.0003567 | 2.1109 | 4649.6166 | 0 | 关闭
7874 | 10 | 5 | 恒流充电 | 02:18:30 | 54:02:14 | 0.152 | 2.3475 | 0.3508 | 772.77 | 0.3508 | 772.77 | 0 | 0 | 0.0007959 | 1753.05 | 0.0007959 | 1753.05 | 0 | 0 | 2023-05-14 10:48:23 | 0.0003568 | 1.8093 | 3985.2458 | 0 | 关闭
7875 | 10 | 5 | 恒流充电 | 02:19:00 | 54:02:44 | 0.152 | 2.3481 | 0.3521 | 775.56 | 0.3521 | 775.56 | 0 | 0 | 0.0007989 | 1759.6 | 0.0007989 | 1759.6 | 0 | 0 | 2023-05-14 10:48:53 | 0.0003568 | 2.1108 | 4649.2903 | 0 | 关闭
7876 | 10 | 5 | 恒流充电 | 02:19:30 | 54:03:14 | 0.152 | 2.3489 | 0.3534 | 778.35 | 0.3534 | 778.35 | 0 | 0 | 0.0008018 | 1766.15 | 0.0008018 | 1766.15 | 0 | 0 | 2023-05-14 10:49:23 | 0.000357 | 1.5831 | 3487.0901 | 0 | 关闭
7877 | 10 | 5 | 恒流充电 | 02:20:00 | 54:03:44 | 0.152 | 2.3496 | 0.3546 | 781.14 | 0.3546 | 781.14 | 0 | 0 | 0.0008048 | 1772.7 | 0.0008048 | 1772.7 | 0 | 0 | 2023-05-14 10:49:53 | 0.0003571 | 1.8094 | 3985.3856 | 0 | 关闭
7878 | 10 | 5 | 恒流充电 | 02:20:30 | 54:04:14 | 0.152 | 2.3504 | 0.3559 | 783.93 | 0.3559 | 783.93 | 0 | 0 | 0.0008078 | 1779.26 | 0.0008078 | 1779.26 | 0 | 0 | 2023-05-14 10:50:23 | 0.0003572 | 1.5831 | 3487.0289 | 0 | 关闭
7879 | 10 | 5 | 恒流充电 | 02:21:00 | 54:04:44 | 0.152 | 2.3511 | 0.3572 | 786.72 | 0.3572 | 786.72 | 0 | 0 | 0.0008108 | 1785.81 | 0.0008108 | 1785.81 | 0 | 0 | 2023-05-14 10:50:53 | 0.0003573 | 1.8093 | 3985.3157 | 0 | 关闭
7880 | 10 | 5 | 恒流充电 | 02:21:30 | 54:05:14 | 0.152 | 2.352 | 0.3584 | 789.51 | 0.3584 | 789.51 | 0 | 0 | 0.0008137 | 1792.37 | 0.0008137 | 1792.37 | 0 | 0 | 2023-05-14 10:51:23 | 0.0003575 | 1.4072 | 3099.6356 | 0 | 关闭
7881 | 10 | 5 | 恒流充电 | 02:22:00 | 54:05:44 | 0.152 | 2.3528 | 0.3597 | 792.3 | 0.3597 | 792.3 | 0 | 0 | 0.0008167 | 1798.94 | 0.0008167 | 1798.94 | 0 | 0 | 2023-05-14 10:51:53 | 0.0003576 | 1.5831 | 3487.0901 | 0 | 关闭
7882 | 10 | 5 | 恒流充电 | 02:22:30 | 54:06:14 | 0.152 | 2.3538 | 0.361 | 795.09 | 0.361 | 795.09 | 0 | 0 | 0.0008197 | 1805.5 | 0.0008197 | 1805.5 | 0 | 0 | 2023-05-14 10:52:23 | 0.0003577 | 1.2666 | 2789.7699 | 0 | 关闭
7883 | 10 | 5 | 恒流充电 | 02:23:00 | 54:06:44 | 0.152 | 2.3547 | 0.3622 | 797.88 | 0.3622 | 797.88 | 0 | 0 | 0.0008227 | 1812.07 | 0.0008227 | 1812.07 | 0 | 0 | 2023-05-14 10:52:53 | 0.0003579 | 1.4072 | 3099.6356 | 0 | 关闭
7884 | 10 | 5 | 恒流充电 | 02:23:30 | 54:07:14 | 0.152 | 2.3558 | 0.3635 | 800.67 | 0.3635 | 800.67 | 0 | 0 | 0.0008257 | 1818.64 | 0.0008257 | 1818.64 | 0 | 0 | 2023-05-14 10:53:23 | 0.000358 | 1.1514 | 2536.1545 | 0 | 关闭
7885 | 10 | 5 | 恒流充电 | 02:24:00 | 54:07:44 | 0.152 | 2.3568 | 0.3648 | 803.46 | 0.3648 | 803.46 | 0 | 0 | 0.0008286 | 1825.21 | 0.0008286 | 1825.21 | 0 | 0 | 2023-05-14 10:53:53 | 0.0003582 | 1.2665 | 2789.5742 | 0 | 关闭
7886 | 10 | 5 | 恒流充电 | 02:24:30 | 54:08:14 | 0.152 | 2.3578 | 0.366 | 806.25 | 0.366 | 806.25 | 0 | 0 | 0.0008316 | 1831.79 | 0.0008316 | 1831.79 | 0 | 0 | 2023-05-14 10:54:23 | 0.0003584 | 1.2666 | 2789.7699 | 0 | 关闭
7887 | 10 | 5 | 恒流充电 | 02:25:00 | 54:08:44 | 0.152 | 2.3589 | 0.3673 | 809.04 | 0.3673 | 809.04 | 0 | 0 | 0.0008346 | 1838.37 | 0.0008346 | 1838.37 | 0 | 0 | 2023-05-14 10:54:53 | 0.0003585 | 1.1513 | 2535.8875 | 0 | 关闭
7888 | 10 | 5 | 恒流充电 | 02:25:30 | 54:09:14 | 0.152 | 2.36 | 0.3686 | 811.83 | 0.3686 | 811.83 | 0 | 0 | 0.0008376 | 1844.95 | 0.0008376 | 1844.95 | 0 | 0 | 2023-05-14 10:55:23 | 0.0003586 | 1.1512 | 2535.7095 | 0 | 关闭
7889 | 10 | 5 | 恒流充电 | 02:26:00 | 54:09:44 | 0.152 | 2.3613 | 0.3698 | 814.61 | 0.3698 | 814.61 | 0 | 0 | 0.0008406 | 1851.53 | 0.0008406 | 1851.53 | 0 | 0 | 2023-05-14 10:55:53 | 0.0003589 | 0.9742 | 2145.8639 | 0 | 关闭
7890 | 10 | 5 | 恒流充电 | 02:26:30 | 54:10:14 | 0.152 | 2.3626 | 0.3711 | 817.4 | 0.3711 | 817.4 | 0 | 0 | 0.0008436 | 1858.12 | 0.0008436 | 1858.12 | 0 | 0 | 2023-05-14 10:56:23 | 0.0003591 | 0.9742 | 2145.8263 | 0 | 关闭
7891 | 10 | 5 | 恒流充电 | 02:27:00 | 54:10:44 | 0.152 | 2.364 | 0.3724 | 820.19 | 0.3724 | 820.19 | 0 | 0 | 0.0008466 | 1864.72 | 0.0008466 | 1864.72 | 0 | 0 | 2023-05-14 10:56:53 | 0.0003593 | 0.9047 | 1992.6229 | 0 | 关闭
7892 | 10 | 5 | 恒流充电 | 02:27:30 | 54:11:14 | 0.152 | 2.3655 | 0.3736 | 822.98 | 0.3736 | 822.98 | 0 | 0 | 0.0008496 | 1871.31 | 0.0008496 | 1871.31 | 0 | 0 | 2023-05-14 10:57:23 | 0.0003595 | 0.8443 | 1859.7814 | 0 | 关闭
7893 | 10 | 5 | 恒流充电 | 02:28:00 | 54:11:44 | 0.152 | 2.3672 | 0.3749 | 825.77 | 0.3749 | 825.77 | 0 | 0 | 0.0008526 | 1877.91 | 0.0008526 | 1877.91 | 0 | 0 | 2023-05-14 10:57:53 | 0.0003598 | 0.745 | 1640.9548 | 0 | 关闭
7894 | 10 | 5 | 恒流充电 | 02:28:30 | 54:12:14 | 0.152 | 2.3689 | 0.3762 | 828.56 | 0.3762 | 828.56 | 0 | 0 | 0.0008556 | 1884.52 | 0.0008556 | 1884.52 | 0 | 0 | 2023-05-14 10:58:23 | 0.00036 | 0.745 | 1640.9548 | 0 | 关闭
7895 | 10 | 5 | 恒流充电 | 02:29:00 | 54:12:44 | 0.152 | 2.3709 | 0.3774 | 831.35 | 0.3774 | 831.35 | 0 | 0 | 0.0008586 | 1891.13 | 0.0008586 | 1891.13 | 0 | 0 | 2023-05-14 10:58:53 | 0.0003603 | 0.6332 | 1394.8116 | 0 | 关闭
7896 | 10 | 5 | 恒流充电 | 02:29:30 | 54:13:14 | 0.152 | 2.373 | 0.3787 | 834.14 | 0.3787 | 834.14 | 0 | 0 | 0.0008616 | 1897.75 | 0.0008616 | 1897.75 | 0 | 0 | 2023-05-14 10:59:23 | 0.0003606 | 0.6031 | 1328.392 | 0 | 关闭
7897 | 10 | 5 | 恒流充电 | 02:30:00 | 54:13:44 | 0.152 | 2.3754 | 0.38 | 836.93 | 0.38 | 836.93 | 0 | 0 | 0.0008646 | 1904.37 | 0.0008646 | 1904.37 | 0 | 0 | 2023-05-14 10:59:53 | 0.000361 | 0.5277 | 1162.3837 | 0 | 关闭
7898 | 10 | 5 | 恒流充电 | 02:30:30 | 54:14:14 | 0.152 | 2.3782 | 0.3812 | 839.72 | 0.3812 | 839.72 | 0 | 0 | 0.0008676 | 1911 | 0.0008676 | 1911 | 0 | 0 | 2023-05-14 11:00:23 | 0.0003615 | 0.4523 | 996.3289 | 0 | 关闭
7899 | 10 | 5 | 恒流充电 | 02:31:00 | 54:14:44 | 0.152 | 2.3813 | 0.3825 | 842.51 | 0.3825 | 842.51 | 0 | 0 | 0.0008706 | 1917.64 | 0.0008706 | 1917.64 | 0 | 0 | 2023-05-14 11:00:53 | 0.0003619 | 0.4085 | 899.8784 | 0 | 关闭
7900 | 10 | 5 | 恒流充电 | 02:31:30 | 54:15:14 | 0.152 | 2.385 | 0.3838 | 845.3 | 0.3838 | 845.3 | 0 | 0 | 0.0008736 | 1924.29 | 0.0008736 | 1924.29 | 0 | 0 | 2023-05-14 11:01:23 | 0.0003625 | 0.3423 | 753.9522 | 0 | 关闭
7901 | 10 | 5 | 恒流充电 | 02:32:00 | 54:15:44 | 0.152 | 2.3896 | 0.385 | 848.09 | 0.385 | 848.09 | 0 | 0 | 0.0008767 | 1930.95 | 0.0008767 | 1930.95 | 0 | 0 | 2023-05-14 11:01:53 | 0.0003632 | 0.2753 | 606.4611 | 0 | 关闭
7902 | 10 | 5 | 恒流充电 | 02:32:30 | 54:16:14 | 0.152 | 2.3953 | 0.3863 | 850.88 | 0.3863 | 850.88 | 0 | 0 | 0.0008797 | 1937.62 | 0.0008797 | 1937.62 | 0 | 0 | 2023-05-14 11:02:23 | 0.000364 | 0.2222 | 489.4076 | 0 | 关闭
7903 | 10 | 5 | 恒流充电 | 02:33:00 | 54:16:44 | 0.152 | 2.4031 | 0.3876 | 853.67 | 0.3876 | 853.67 | 0 | 0 | 0.0008827 | 1944.31 | 0.0008827 | 1944.31 | 0 | 0 | 2023-05-14 11:02:53 | 0.0003652 | 0.1624 | 357.644 | 0 | 关闭
7904 | 10 | 5 | 恒流充电 | 02:33:26 | 54:17:11 | 0.152 | 2.4131 | 0.3887 | 856.17 | 0.3887 | 856.17 | 0 | 0 | 0.0008855 | 1950.34 | 0.0008855 | 1950.34 | 0 | 0 | 2023-05-14 11:03:20 | 0.0003667 | 0.1136 | 250.1419 | 0 | 关闭
7905 | 10 | 5 | 恒流充电 | 02:33:30 | 54:17:14 | 0.152 | 2.4146 | 0.3888 | 856.46 | 0.3888 | 856.46 | 0 | 0 | 0.0008858 | 1951.03 | 0.0008858 | 1951.03 | 0 | 0 | 2023-05-14 11:03:23 | 0.0003669 | 0.0873 | 192.201 | 0 | 关闭
7906 | 10 | 5 | 恒流充电 | 02:33:47 | 54:17:31 | 0.152 | 2.4246 | 0.3896 | 858.06 | 0.3896 | 858.06 | 0 | 0 | 0.0008875 | 1954.9 | 0.0008875 | 1954.9 | 0 | 0 | 2023-05-14 11:03:40 | 0.0003685 | 0.0726 | 159.9315 | 0 | 关闭
7907 | 10 | 5 | 恒流充电 | 02:33:58 | 54:17:43 | 0.152 | 2.4347 | 0.39 | 859.14 | 0.39 | 859.14 | 0 | 0 | 0.0008887 | 1957.52 | 0.0008887 | 1957.52 | 0 | 0 | 2023-05-14 11:03:51 | 0.00037 | 0.0485 | 106.8028 | 0 | 关闭
7908 | 10 | 5 | 恒流充电 | 02:34:00 | 54:17:44 | 0.152 | 2.4359 | 0.3901 | 859.25 | 0.3901 | 859.25 | 0 | 0 | 0.0008888 | 1957.79 | 0.0008888 | 1957.79 | 0 | 0 | 2023-05-14 11:03:53 | 0.0003702 | 0.0422 | 93.0005 | 0 | 关闭
7909 | 10 | 5 | 恒流充电 | 02:34:07 | 54:17:52 | 0.152 | 2.446 | 0.3904 | 859.97 | 0.3904 | 859.97 | 0 | 0 | 0.0008896 | 1959.56 | 0.0008896 | 1959.56 | 0 | 0 | 2023-05-14 11:04:00 | 0.0003717 | 0.0326 | 71.8028 | 0 | 关闭
7910 | 10 | 5 | 恒流充电 | 02:34:13 | 54:17:57 | 0.152 | 2.4562 | 0.3907 | 860.49 | 0.3907 | 860.49 | 0 | 0 | 0.0008902 | 1960.82 | 0.0008902 | 1960.82 | 0 | 0 | 2023-05-14 11:04:06 | 0.0003733 | 0.0228 | 50.1473 | 0 | 关闭
7911 | 10 | 5 | 恒流充电 | 02:34:17 | 54:18:02 | 0.152 | 2.4664 | 0.3908 | 860.87 | 0.3908 | 860.87 | 0 | 0 | 0.0008906 | 1961.76 | 0.0008906 | 1961.76 | 0 | 0 | 2023-05-14 11:04:10 | 0.0003749 | 0.017 | 37.373 | 0 | 关闭
7912 | 10 | 5 | 恒流充电 | 02:34:20 | 54:18:05 | 0.152 | 2.4765 | 0.391 | 861.16 | 0.391 | 861.16 | 0 | 0 | 0.000891 | 1962.49 | 0.000891 | 1962.49 | 0 | 0 | 2023-05-14 11:04:13 | 0.0003764 | 0.0134 | 29.4655 | 0 | 关闭
7913 | 10 | 5 | 恒流充电 | 02:34:23 | 54:18:07 | 0.152 | 2.4865 | 0.3911 | 861.42 | 0.3911 | 861.42 | 0 | 0 | 0.0008913 | 1963.11 | 0.0008913 | 1963.11 | 0 | 0 | 2023-05-14 11:04:16 | 0.0003779 | 0.0114 | 25.1101 | 0 | 关闭
7914 | 10 | 5 | 恒流充电 | 02:34:25 | 54:18:10 | 0.152 | 2.4966 | 0.3912 | 861.64 | 0.3912 | 861.64 | 0 | 0 | 0.0008915 | 1963.67 | 0.0008915 | 1963.67 | 0 | 0 | 2023-05-14 11:04:18 | 0.0003794 | 0.01 | 22.0894 | 0 | 关闭
7915 | 10 | 5 | 恒流充电 | 02:34:28 | 54:18:12 | 0.152 | 2.5068 | 0.3913 | 861.85 | 0.3913 | 861.85 | 0 | 0 | 0.0008917 | 1964.21 | 0.0008917 | 1964.21 | 0 | 0 | 2023-05-14 11:04:21 | 0.000381 | 0.0095 | 20.9803 | 0 | 关闭
7916 | 10 | 5 | 恒流充电 | 02:34:30 | 54:18:14 | 0.152 | 2.5161 | 0.3914 | 862.04 | 0.3914 | 862.04 | 0 | 0 | 0.000892 | 1964.67 | 0.000892 | 1964.67 | 0 | 0 | 2023-05-14 11:04:23 | 0.0003824 | 0.0091 | 20.0001 | 0 | 关闭
7917 | 10 | 5 | 恒流充电 | 02:34:32 | 54:18:16 | 0.152 | 2.5263 | 0.3915 | 862.24 | 0.3915 | 862.24 | 0 | 0 | 0.0008922 | 1965.19 | 0.0008922 | 1965.19 | 0 | 0 | 2023-05-14 11:04:25 | 0.0003839 | 0.0091 | 20.0493 | 0 | 关闭
7918 | 10 | 5 | 恒流充电 | 02:34:34 | 54:18:19 | 0.152 | 2.5367 | 0.3916 | 862.46 | 0.3916 | 862.46 | 0 | 0 | 0.0008924 | 1965.73 | 0.0008924 | 1965.73 | 0 | 0 | 2023-05-14 11:04:27 | 0.0003855 | 0.0093 | 20.558 | 0 | 关闭
7919 | 10 | 5 | 恒流充电 | 02:34:36 | 54:18:21 | 0.152 | 2.547 | 0.3917 | 862.68 | 0.3917 | 862.68 | 0 | 0 | 0.0008927 | 1966.3 | 0.0008927 | 1966.3 | 0 | 0 | 2023-05-14 11:04:30 | 0.0003871 | 0.0098 | 21.6795 | 0 | 关闭
7920 | 10 | 5 | 恒流充电 | 02:34:39 | 54:18:24 | 0.152 | 2.5574 | 0.3918 | 862.92 | 0.3918 | 862.92 | 0 | 0 | 0.000893 | 1966.91 | 0.000893 | 1966.91 | 0 | 0 | 2023-05-14 11:04:32 | 0.0003887 | 0.0106 | 23.2407 | 0 | 关闭
7921 | 10 | 5 | 恒流充电 | 02:34:42 | 54:18:26 | 0.152 | 2.5674 | 0.3919 | 863.18 | 0.3919 | 863.18 | 0 | 0 | 0.0008933 | 1967.58 | 0.0008933 | 1967.58 | 0 | 0 | 2023-05-14 11:04:35 | 0.0003902 | 0.0118 | 26.0401 | 0 | 关闭
7922 | 10 | 5 | 恒流充电 | 02:34:45 | 54:18:30 | 0.152 | 2.5775 | 0.392 | 863.47 | 0.392 | 863.47 | 0 | 0 | 0.0008936 | 1968.32 | 0.0008936 | 1968.32 | 0 | 0 | 2023-05-14 11:04:38 | 0.0003918 | 0.013 | 28.5447 | 0 | 关闭
7923 | 10 | 5 | 恒流充电 | 02:34:48 | 54:18:33 | 0.152 | 2.5877 | 0.3922 | 863.79 | 0.3922 | 863.79 | 0 | 0 | 0.000894 | 1969.14 | 0.000894 | 1969.14 | 0 | 0 | 2023-05-14 11:04:41 | 0.0003933 | 0.0141 | 30.9906 | 0 | 关闭
7924 | 10 | 5 | 恒流充电 | 02:34:52 | 54:18:37 | 0.152 | 2.5978 | 0.3923 | 864.14 | 0.3923 | 864.14 | 0 | 0 | 0.0008944 | 1970.06 | 0.0008944 | 1970.06 | 0 | 0 | 2023-05-14 11:04:45 | 0.0003948 | 0.0159 | 34.9903 | 0 | 关闭
7925 | 10 | 5 | 恒流充电 | 02:34:56 | 54:18:41 | 0.152 | 2.6078 | 0.3925 | 864.52 | 0.3925 | 864.52 | 0 | 0 | 0.0008949 | 1971.05 | 0.0008949 | 1971.05 | 0 | 0 | 2023-05-14 11:04:49 | 0.0003963 | 0.0173 | 38.1204 | 0 | 关闭
7926 | 10 | 5 | 恒流充电 | 02:35:00 | 54:18:44 | 0.152 | 2.6154 | 0.3926 | 864.83 | 0.3926 | 864.83 | 0 | 0 | 0.0008952 | 1971.85 | 0.0008952 | 1971.85 | 0 | 0 | 2023-05-14 11:04:53 | 0.0003975 | 0.0183 | 40.3818 | 0 | 关闭
7927 | 10 | 5 | 恒流充电 | 02:35:04 | 54:18:48 | 0.152 | 2.6254 | 0.3928 | 865.23 | 0.3928 | 865.23 | 0 | 0 | 0.0008957 | 1972.9 | 0.0008957 | 1972.9 | 0 | 0 | 2023-05-14 11:04:57 | 0.000399 | 0.0182 | 39.9804 | 0 | 关闭
7928 | 10 | 5 | 恒流充电 | 02:35:08 | 54:18:53 | 0.152 | 2.6355 | 0.393 | 865.64 | 0.393 | 865.64 | 0 | 0 | 0.0008962 | 1973.97 | 0.0008962 | 1973.97 | 0 | 0 | 2023-05-14 11:05:01 | 0.0004005 | 0.0184 | 40.5151 | 0 | 关闭
7929 | 10 | 5 | 恒流充电 | 02:35:12 | 54:18:57 | 0.152 | 2.6455 | 0.3932 | 866.03 | 0.3932 | 866.03 | 0 | 0 | 0.0008967 | 1975.01 | 0.0008967 | 1975.01 | 0 | 0 | 2023-05-14 11:05:06 | 0.0004021 | 0.0177 | 39.0504 | 0 | 关闭
7930 | 10 | 5 | 恒流充电 | 02:35:17 | 54:19:01 | 0.152 | 2.6556 | 0.3933 | 866.41 | 0.3933 | 866.41 | 0 | 0 | 0.0008971 | 1976.02 | 0.0008971 | 1976.02 | 0 | 0 | 2023-05-14 11:05:10 | 0.0004036 | 0.0171 | 37.7527 | 0 | 关闭
7931 | 10 | 5 | 恒流充电 | 02:35:20 | 54:19:05 | 0.152 | 2.6656 | 0.3935 | 866.77 | 0.3935 | 866.77 | 0 | 0 | 0.0008975 | 1976.98 | 0.0008975 | 1976.98 | 0 | 0 | 2023-05-14 11:05:14 | 0.0004051 | 0.0165 | 36.2702 | 0 | 关闭
7932 | 10 | 5 | 恒流充电 | 02:35:24 | 54:19:09 | 0.152 | 2.6758 | 0.3937 | 867.13 | 0.3937 | 867.13 | 0 | 0 | 0.000898 | 1977.92 | 0.000898 | 1977.92 | 0 | 0 | 2023-05-14 11:05:17 | 0.0004067 | 0.0157 | 34.6376 | 0 | 关闭
7933 | 10 | 5 | 恒流充电 | 02:35:28 | 54:19:12 | 0.152 | 2.6859 | 0.3938 | 867.46 | 0.3938 | 867.46 | 0 | 0 | 0.0008984 | 1978.82 | 0.0008984 | 1978.82 | 0 | 0 | 2023-05-14 11:05:21 | 0.0004082 | 0.015 | 33.1487 | 0 | 关闭
7934 | 10 | 5 | 恒流充电 | 02:35:30 | 54:19:14 | 0.152 | 2.6907 | 0.3939 | 867.62 | 0.3939 | 867.62 | 0 | 0 | 0.0008986 | 1979.25 | 0.0008986 | 1979.25 | 0 | 0 | 2023-05-14 11:05:23 | 0.0004089 | 0.015 | 32.9377 | 0 | 关闭
7935 | 10 | 5 | 恒流充电 | 02:35:33 | 54:19:18 | 0.152 | 2.7008 | 0.394 | 867.94 | 0.394 | 867.94 | 0 | 0 | 0.000899 | 1980.12 | 0.000899 | 1980.12 | 0 | 0 | 2023-05-14 11:05:26 | 0.0004105 | 0.0146 | 32.2182 | 0 | 关闭
7936 | 10 | 5 | 恒流充电 | 02:35:36 | 54:19:21 | 0.152 | 2.7108 | 0.3942 | 868.25 | 0.3942 | 868.25 | 0 | 0 | 0.0008994 | 1980.96 | 0.0008994 | 1980.96 | 0 | 0 | 2023-05-14 11:05:29 | 0.000412 | 0.0139 | 30.6902 | 0 | 关闭
7937 | 10 | 5 | 恒流充电 | 02:35:40 | 54:19:24 | 0.152 | 2.721 | 0.3943 | 868.57 | 0.3943 | 868.57 | 0 | 0 | 0.0008997 | 1981.81 | 0.0008997 | 1981.81 | 0 | 0 | 2023-05-14 11:05:33 | 0.0004135 | 0.0141 | 30.9906 | 0 | 关闭
7938 | 10 | 5 | 恒流充电 | 02:35:43 | 54:19:28 | 0.152 | 2.7311 | 0.3945 | 868.88 | 0.3945 | 868.88 | 0 | 0 | 0.0009001 | 1982.68 | 0.0009001 | 1982.68 | 0 | 0 | 2023-05-14 11:05:36 | 0.0004151 | 0.0142 | 31.3071 | 0 | 关闭
7939 | 10 | 5 | 恒流充电 | 02:35:47 | 54:19:31 | 0.152 | 2.7411 | 0.3946 | 869.2 | 0.3946 | 869.2 | 0 | 0 | 0.0009005 | 1983.54 | 0.0009005 | 1983.54 | 0 | 0 | 2023-05-14 11:05:40 | 0.0004166 | 0.0144 | 31.6104 | 0 | 关闭
7940 | 10 | 5 | 恒流充电 | 02:35:50 | 54:19:35 | 0.152 | 2.7513 | 0.3948 | 869.52 | 0.3948 | 869.52 | 0 | 0 | 0.0009009 | 1984.43 | 0.0009009 | 1984.43 | 0 | 0 | 2023-05-14 11:05:43 | 0.0004181 | 0.0145 | 31.9119 | 0 | 关闭
7941 | 10 | 5 | 恒流充电 | 02:35:54 | 54:19:38 | 0.152 | 2.7614 | 0.3949 | 869.87 | 0.3949 | 869.87 | 0 | 0 | 0.0009014 | 1985.38 | 0.0009014 | 1985.38 | 0 | 0 | 2023-05-14 11:05:47 | 0.0004197 | 0.0155 | 34.0695 | 0 | 关闭
7942 | 10 | 5 | 恒流充电 | 02:35:58 | 54:19:42 | 0.152 | 2.7716 | 0.3951 | 870.23 | 0.3951 | 870.23 | 0 | 0 | 0.0009018 | 1986.39 | 0.0009018 | 1986.39 | 0 | 0 | 2023-05-14 11:05:51 | 0.0004212 | 0.0161 | 35.5494 | 0 | 关闭
7943 | 10 | 5 | 恒流充电 | 02:36:00 | 54:19:44 | 0.152 | 2.7762 | 0.3952 | 870.41 | 0.3952 | 870.41 | 0 | 0 | 0.000902 | 1986.88 | 0.000902 | 1986.88 | 0 | 0 | 2023-05-14 11:05:53 | 0.0004219 | 0.0174 | 38.4345 | 0 | 关闭
7944 | 10 | 5 | 恒流充电 | 02:36:04 | 54:19:49 | 0.152 | 2.7863 | 0.3954 | 870.82 | 0.3954 | 870.82 | 0 | 0 | 0.0009026 | 1988.01 | 0.0009026 | 1988.01 | 0 | 0 | 2023-05-14 11:05:57 | 0.0004235 | 0.0184 | 40.4957 | 0 | 关闭
7945 | 10 | 5 | 恒流充电 | 02:36:09 | 54:19:53 | 0.152 | 2.7963 | 0.3956 | 871.26 | 0.3956 | 871.26 | 0 | 0 | 0.0009031 | 1989.26 | 0.0009031 | 1989.26 | 0 | 0 | 2023-05-14 11:06:02 | 0.000425 | 0.0203 | 44.6402 | 0 | 关闭
7946 | 10 | 5 | 恒流充电 | 02:36:11 | 54:19:55 | 0.152 | 2.8001 | 0.3956 | 871.45 | 0.3956 | 871.45 | 0 | 0 | 0.0009034 | 1989.78 | 0.0009034 | 1989.78 | 0 | 0 | 2023-05-14 11:06:04 | 0.0004256 | 0.0222 | 48.9476 | 0 | 关闭
7947 | 11 | 2 | 搁置 | 00:00:00 | 54:19:55 | 0 | 2.7955 | 0 | 0 | 0 | 0 | 0 | 0 | 0 | 0 | 0 | 0 | 0 | 0 | 2023-05-14 11:06:04 | 0 | 0 | 0 | 0 | 关闭
7948 | 11 | 2 | 搁置 | 00:00:00 | 54:19:56 | 0 | 2.7811 | 0 | 0 | 0 | 0 | 0 | 0 | 0 | 0 | 0 | 0 | 0 | 0 | 2023-05-14 11:06:05 | 0 | 0 | 0 | 0 | 关闭
7949 | 11 | 2 | 搁置 | 00:00:00 | 54:19:56 | 0 | 2.768 | 0 | 0 | 0 | 0 | 0 | 0 | 0 | 0 | 0 | 0 | 0 | 0 | 2023-05-14 11:06:05 | 0 | 0 | 0 | 0 | 关闭
7950 | 11 | 2 | 搁置 | 00:00:01 | 54:19:56 | 0 | 2.7576 | 0 | 0 | 0 | 0 | 0 | 0 | 0 | 0 | 0 | 0 | 0 | 0 | 2023-05-14 11:06:05 | 0 | 0 | 0 | 0 | 关闭
7951 | 11 | 2 | 搁置 | 00:00:01 | 54:19:57 | 0 | 2.745 | 0 | 0 | 0 | 0 | 0 | 0 | 0 | 0 | 0 | 0 | 0 | 0 | 2023-05-14 11:06:06 | 0 | 0 | 0 | 0 | 关闭
7952 | 11 | 2 | 搁置 | 00:00:01 | 54:19:57 | 0 | 2.7325 | 0 | 0 | 0 | 0 | 0 | 0 | 0 | 0 | 0 | 0 | 0 | 0 | 2023-05-14 11:06:06 | 0 | 0 | 0 | 0 | 关闭
7953 | 11 | 2 | 搁置 | 00:00:02 | 54:19:58 | 0 | 2.7217 | 0 | 0 | 0 | 0 | 0 | 0 | 0 | 0 | 0 | 0 | 0 | 0 | 2023-05-14 11:06:06 | 0 | 0 | 0 | 0 | 关闭
7954 | 11 | 2 | 搁置 | 00:00:02 | 54:19:58 | 0 | 2.7107 | 0 | 0 | 0 | 0 | 0 | 0 | 0 | 0 | 0 | 0 | 0 | 0 | 2023-05-14 11:06:07 | 0 | 0 | 0 | 0 | 关闭
7955 | 11 | 2 | 搁置 | 00:00:03 | 54:19:59 | 0 | 2.6986 | 0 | 0 | 0 | 0 | 0 | 0 | 0 | 0 | 0 | 0 | 0 | 0 | 2023-05-14 11:06:07 | 0 | 0 | 0 | 0 | 关闭
7956 | 11 | 2 | 搁置 | 00:00:03 | 54:19:59 | 0 | 2.6867 | 0 | 0 | 0 | 0 | 0 | 0 | 0 | 0 | 0 | 0 | 0 | 0 | 2023-05-14 11:06:08 | 0 | 0 | 0 | 0 | 关闭
7957 | 11 | 2 | 搁置 | 00:00:04 | 54:20:00 | 0 | 2.676 | 0 | 0 | 0 | 0 | 0 | 0 | 0 | 0 | 0 | 0 | 0 | 0 | 2023-05-14 11:06:08 | 0 | 0 | 0 | 0 | 关闭
7958 | 11 | 2 | 搁置 | 00:00:04 | 54:20:00 | 0 | 2.6653 | 0 | 0 | 0 | 0 | 0 | 0 | 0 | 0 | 0 | 0 | 0 | 0 | 2023-05-14 11:06:09 | 0 | 0 | 0 | 0 | 关闭
7959 | 11 | 2 | 搁置 | 00:00:05 | 54:20:01 | 0 | 2.6536 | 0 | 0 | 0 | 0 | 0 | 0 | 0 | 0 | 0 | 0 | 0 | 0 | 2023-05-14 11:06:09 | 0 | 0 | 0 | 0 | 关闭
7960 | 11 | 2 | 搁置 | 00:00:05 | 54:20:01 | 0 | 2.642 | 0 | 0 | 0 | 0 | 0 | 0 | 0 | 0 | 0 | 0 | 0 | 0 | 2023-05-14 11:06:10 | 0 | 0 | 0 | 0 | 关闭
7961 | 11 | 2 | 搁置 | 00:00:06 | 54:20:02 | 0 | 2.631 | 0 | 0 | 0 | 0 | 0 | 0 | 0 | 0 | 0 | 0 | 0 | 0 | 2023-05-14 11:06:11 | 0 | 0 | 0 | 0 | 关闭
7962 | 11 | 2 | 搁置 | 00:00:07 | 54:20:02 | 0 | 2.621 | 0 | 0 | 0 | 0 | 0 | 0 | 0 | 0 | 0 | 0 | 0 | 0 | 2023-05-14 11:06:11 | 0 | 0 | 0 | 0 | 关闭
7963 | 11 | 2 | 搁置 | 00:00:07 | 54:20:03 | 0 | 2.6096 | 0 | 0 | 0 | 0 | 0 | 0 | 0 | 0 | 0 | 0 | 0 | 0 | 2023-05-14 11:06:12 | 0 | 0 | 0 | 0 | 关闭
7964 | 11 | 2 | 搁置 | 00:00:08 | 54:20:04 | 0 | 2.5988 | 0 | 0 | 0 | 0 | 0 | 0 | 0 | 0 | 0 | 0 | 0 | 0 | 2023-05-14 11:06:13 | 0 | 0 | 0 | 0 | 关闭
7965 | 11 | 2 | 搁置 | 00:00:09 | 54:20:05 | 0 | 2.5887 | 0 | 0 | 0 | 0 | 0 | 0 | 0 | 0 | 0 | 0 | 0 | 0 | 2023-05-14 11:06:13 | 0 | 0 | 0 | 0 | 关闭
7966 | 11 | 2 | 搁置 | 00:00:10 | 54:20:05 | 0 | 2.5784 | 0 | 0 | 0 | 0 | 0 | 0 | 0 | 0 | 0 | 0 | 0 | 0 | 2023-05-14 11:06:14 | 0 | 0 | 0 | 0 | 关闭
7967 | 11 | 2 | 搁置 | 00:00:10 | 54:20:06 | 0 | 2.5682 | 0 | 0 | 0 | 0 | 0 | 0 | 0 | 0 | 0 | 0 | 0 | 0 | 2023-05-14 11:06:15 | 0 | 0 | 0 | 0 | 关闭
7968 | 11 | 2 | 搁置 | 00:00:11 | 54:20:07 | 0 | 2.5577 | 0 | 0 | 0 | 0 | 0 | 0 | 0 | 0 | 0 | 0 | 0 | 0 | 2023-05-14 11:06:16 | 0 | 0 | 0 | 0 | 关闭
7969 | 11 | 2 | 搁置 | 00:00:12 | 54:20:08 | 0 | 2.5469 | 0 | 0 | 0 | 0 | 0 | 0 | 0 | 0 | 0 | 0 | 0 | 0 | 2023-05-14 11:06:17 | 0 | 0 | 0 | 0 | 关闭
7970 | 11 | 2 | 搁置 | 00:00:13 | 54:20:09 | 0 | 2.5362 | 0 | 0 | 0 | 0 | 0 | 0 | 0 | 0 | 0 | 0 | 0 | 0 | 2023-05-14 11:06:18 | 0 | 0 | 0 | 0 | 关闭
7971 | 11 | 2 | 搁置 | 00:00:15 | 54:20:10 | 0 | 2.5257 | 0 | 0 | 0 | 0 | 0 | 0 | 0 | 0 | 0 | 0 | 0 | 0 | 2023-05-14 11:06:19 | 0 | 0 | 0 | 0 | 关闭
7972 | 11 | 2 | 搁置 | 00:00:16 | 54:20:12 | 0 | 2.5151 | 0 | 0 | 0 | 0 | 0 | 0 | 0 | 0 | 0 | 0 | 0 | 0 | 2023-05-14 11:06:20 | 0 | 0 | 0 | 0 | 关闭
7973 | 11 | 2 | 搁置 | 00:00:17 | 54:20:13 | 0 | 2.505 | 0 | 0 | 0 | 0 | 0 | 0 | 0 | 0 | 0 | 0 | 0 | 0 | 2023-05-14 11:06:22 | 0 | 0 | 0 | 0 | 关闭
7974 | 11 | 2 | 搁置 | 00:00:19 | 54:20:15 | 0 | 2.4945 | 0 | 0 | 0 | 0 | 0 | 0 | 0 | 0 | 0 | 0 | 0 | 0 | 2023-05-14 11:06:24 | 0 | 0 | 0 | 0 | 关闭
7975 | 11 | 2 | 搁置 | 00:00:21 | 54:20:17 | 0 | 2.4844 | 0 | 0 | 0 | 0 | 0 | 0 | 0 | 0 | 0 | 0 | 0 | 0 | 2023-05-14 11:06:26 | 0 | 0 | 0 | 0 | 关闭
7976 | 11 | 2 | 搁置 | 00:00:24 | 54:20:20 | 0 | 2.4741 | 0 | 0 | 0 | 0 | 0 | 0 | 0 | 0 | 0 | 0 | 0 | 0 | 2023-05-14 11:06:28 | 0 | 0 | 0 | 0 | 关闭
7977 | 11 | 2 | 搁置 | 00:00:27 | 54:20:23 | 0 | 2.464 | 0 | 0 | 0 | 0 | 0 | 0 | 0 | 0 | 0 | 0 | 0 | 0 | 2023-05-14 11:06:32 | 0 | 0 | 0 | 0 | 关闭
7978 | 11 | 2 | 搁置 | 00:00:30 | 54:20:25 | 0 | 2.4591 | 0 | 0 | 0 | 0 | 0 | 0 | 0 | 0 | 0 | 0 | 0 | 0 | 2023-05-14 11:06:34 | 0 | 0 | 0 | 0 | 关闭
7979 | 11 | 2 | 搁置 | 00:00:35 | 54:20:31 | 0 | 2.4491 | 0 | 0 | 0 | 0 | 0 | 0 | 0 | 0 | 0 | 0 | 0 | 0 | 2023-05-14 11:06:39 | 0 | 0 | 0 | 0 | 关闭
7980 | 11 | 2 | 搁置 | 00:00:42 | 54:20:38 | 0 | 2.439 | 0 | 0 | 0 | 0 | 0 | 0 | 0 | 0 | 0 | 0 | 0 | 0 | 2023-05-14 11:06:47 | 0 | 0 | 0 | 0 | 关闭
7981 | 11 | 2 | 搁置 | 00:00:53 | 54:20:48 | 0 | 2.429 | 0 | 0 | 0 | 0 | 0 | 0 | 0 | 0 | 0 | 0 | 0 | 0 | 2023-05-14 11:06:57 | 0 | 0 | 0 | 0 | 关闭
7982 | 11 | 2 | 搁置 | 00:01:00 | 54:20:55 | 0 | 2.4237 | 0 | 0 | 0 | 0 | 0 | 0 | 0 | 0 | 0 | 0 | 0 | 0 | 2023-05-14 11:07:04 | 0 | 0 | 0 | 0 | 关闭
7983 | 11 | 3 | 恒流放电 | 00:00:00 | 54:20:55 | -0.1519 | 2.4184 | 0 | 0 | 0 | 0 | 0 | 0 | 0 | 0 | 0 | 0 | 0 | 0 | 2023-05-14 11:07:04 | -0.0003673 | 0 | 0 | 0 | 关闭
7984 | 11 | 3 | 恒流放电 | 00:00:01 | 54:20:56 | -0.152 | 2.4082 | 0 | 0.09 | 0 | 0 | 0 | 0.09 | 1e-07 | 0.22 | 0 | 0 | 1e-07 | 0.22 | 2023-05-14 11:07:05 | -0.0003661 | -0.0041 | -9.1159 | 0 | 关闭
7985 | 11 | 3 | 恒流放电 | 00:00:03 | 54:20:58 | -0.152 | 2.3979 | 0.0001 | 0.28 | 0 | 0 | 0.0001 | 0.28 | 3e-07 | 0.67 | 0 | 0 | 3e-07 | 0.67 | 2023-05-14 11:07:07 | -0.0003645 | -0.0082 | -18.0589 | 0 | 关闭
7986 | 11 | 3 | 恒流放电 | 00:00:06 | 54:21:02 | -0.152 | 2.3878 | 0.0003 | 0.6 | 0 | 0 | 0.0003 | 0.6 | 7e-07 | 1.45 | 0 | 0 | 7e-07 | 1.45 | 2023-05-14 11:07:11 | -0.0003629 | -0.0146 | -32.2291 | 0 | 关闭
7987 | 11 | 3 | 恒流放电 | 00:00:12 | 54:21:08 | -0.152 | 2.3778 | 0.0005 | 1.17 | 0 | 0 | 0.0005 | 1.17 | 1.3e-06 | 2.8 | 0 | 0 | 1.3e-06 | 2.8 | 2023-05-14 11:07:17 | -0.0003614 | -0.0258 | -56.7315 | 0 | 关闭
7988 | 11 | 3 | 恒流放电 | 00:00:25 | 54:21:20 | -0.152 | 2.3678 | 0.0011 | 2.33 | 0 | 0 | 0.0011 | 2.33 | 2.5e-06 | 5.56 | 0 | 0 | 2.5e-06 | 5.56 | 2023-05-14 11:07:29 | -0.0003599 | -0.0528 | -116.2518 | 0 | 关闭
7989 | 11 | 3 | 恒流放电 | 00:00:30 | 54:21:25 | -0.152 | 2.3653 | 0.0013 | 2.79 | 0 | 0 | 0.0013 | 2.79 | 3e-06 | 6.64 | 0 | 0 | 3e-06 | 6.64 | 2023-05-14 11:07:34 | -0.0003595 | -0.0828 | -182.2834 | 0 | 关闭
7990 | 11 | 3 | 恒流放电 | 00:01:00 | 54:21:55 | -0.152 | 2.3564 | 0.0025 | 5.58 | 0 | 0 | 0.0025 | 5.58 | 6e-06 | 13.22 | 0 | 0 | 6e-06 | 13.22 | 2023-05-14 11:08:04 | -0.0003582 | -0.1423 | -313.4875 | 0 | 关闭
7991 | 11 | 3 | 恒流放电 | 00:01:30 | 54:22:25 | -0.152 | 2.3514 | 0.0038 | 8.37 | 0 | 0 | 0.0038 | 8.37 | 9e-06 | 19.79 | 0 | 0 | 9e-06 | 19.79 | 2023-05-14 11:08:34 | -0.0003574 | -0.2533 | -558.0017 | 0 | 关闭
7992 | 11 | 3 | 恒流放电 | 00:02:00 | 54:22:55 | -0.152 | 2.3479 | 0.0051 | 11.16 | 0 | 0 | 0.0051 | 11.16 | 1.2e-05 | 26.35 | 0 | 0 | 1.2e-05 | 26.35 | 2023-05-14 11:09:04 | -0.0003569 | -0.3619 | -797.1471 | 0 | 关闭
7993 | 11 | 3 | 恒流放电 | 00:02:30 | 54:23:25 | -0.152 | 2.3449 | 0.0063 | 13.95 | 0 | 0 | 0.0063 | 13.95 | 1.49e-05 | 32.89 | 0 | 0 | 1.49e-05 | 32.89 | 2023-05-14 11:09:34 | -0.0003564 | -0.4222 | -930.0008 | 0 | 关闭
7994 | 11 | 3 | 恒流放电 | 00:03:00 | 54:23:55 | -0.152 | 2.3423 | 0.0076 | 16.74 | 0 | 0 | 0.0076 | 16.74 | 1.79e-05 | 39.43 | 0 | 0 | 1.79e-05 | 39.43 | 2023-05-14 11:10:04 | -0.000356 | -0.4872 | -1073.0708 | 0 | 关闭
7995 | 11 | 3 | 恒流放电 | 00:03:30 | 54:24:25 | -0.152 | 2.3401 | 0.0089 | 19.53 | 0 | 0 | 0.0089 | 19.53 | 2.09e-05 | 45.96 | 0 | 0 | 2.09e-05 | 45.96 | 2023-05-14 11:10:34 | -0.0003557 | -0.5758 | -1268.1829 | 0 | 关闭
7996 | 11 | 3 | 恒流放电 | 00:04:00 | 54:24:55 | -0.152 | 2.3382 | 0.0101 | 22.32 | 0 | 0 | 0.0101 | 22.32 | 2.38e-05 | 52.49 | 0 | 0 | 2.38e-05 | 52.49 | 2023-05-14 11:11:04 | -0.0003554 | -0.6667 | -1468.4223 | 0 | 关闭
7997 | 11 | 3 | 恒流放电 | 00:04:30 | 54:25:25 | -0.152 | 2.3364 | 0.0114 | 25.11 | 0 | 0 | 0.0114 | 25.11 | 2.68e-05 | 59.01 | 0 | 0 | 2.68e-05 | 59.01 | 2023-05-14 11:11:34 | -0.0003551 | -0.7037 | -1549.9912 | 0 | 关闭
7998 | 11 | 3 | 恒流放电 | 00:05:00 | 54:25:55 | -0.152 | 2.3348 | 0.0127 | 27.9 | 0 | 0 | 0.0127 | 27.9 | 2.97e-05 | 65.53 | 0 | 0 | 2.97e-05 | 65.53 | 2023-05-14 11:12:04 | -0.0003549 | -0.7917 | -1743.7477 | 0 | 关闭
7999 | 11 | 3 | 恒流放电 | 00:05:30 | 54:26:25 | -0.152 | 2.3334 | 0.0139 | 30.69 | 0 | 0 | 0.0139 | 30.69 | 3.27e-05 | 72.04 | 0 | 0 | 3.27e-05 | 72.04 | 2023-05-14 11:12:34 | -0.0003547 | -0.9048 | -1993.0381 | 0 | 关闭
8000 | 11 | 3 | 恒流放电 | 00:06:00 | 54:26:55 | -0.152 | 2.3318 | 0.0152 | 33.48 | 0 | 0 | 0.0152 | 33.48 | 3.57e-05 | 78.55 | 0 | 0 | 3.57e-05 | 78.55 | 2023-05-14 11:13:04 | -0.0003544 | -0.7917 | -1743.8815 | 0 | 关闭
8001 | 11 | 3 | 恒流放电 | 00:06:30 | 54:27:25 | -0.152 | 2.3305 | 0.0165 | 36.27 | 0 | 0 | 0.0165 | 36.27 | 3.86e-05 | 85.05 | 0 | 0 | 3.86e-05 | 85.05 | 2023-05-14 11:13:34 | -0.0003543 | -0.9743 | -2146.0428 | 0 | 关闭
8002 | 11 | 3 | 恒流放电 | 00:07:00 | 54:27:55 | -0.152 | 2.3292 | 0.0177 | 39.06 | 0 | 0 | 0.0177 | 39.06 | 4.16e-05 | 91.55 | 0 | 0 | 4.16e-05 | 91.55 | 2023-05-14 11:14:04 | -0.000354 | -0.9743 | -2146.0428 | 0 | 关闭
8003 | 11 | 3 | 恒流放电 | 00:07:30 | 54:28:25 | -0.152 | 2.3282 | 0.019 | 41.85 | 0 | 0 | 0.019 | 41.85 | 4.45e-05 | 98.05 | 0 | 0 | 4.45e-05 | 98.05 | 2023-05-14 11:14:34 | -0.0003539 | -1.2666 | -2789.9168 | 0 | 关闭
8004 | 11 | 3 | 恒流放电 | 00:08:00 | 54:28:55 | -0.152 | 2.327 | 0.0203 | 44.64 | 0 | 0 | 0.0203 | 44.64 | 4.75e-05 | 104.54 | 0 | 0 | 4.75e-05 | 104.54 | 2023-05-14 11:15:04 | -0.0003538 | -1.0557 | -2325.3335 | 0 | 关闭
8005 | 11 | 3 | 恒流放电 | 00:08:30 | 54:29:25 | -0.152 | 2.3258 | 0.0215 | 47.43 | 0 | 0 | 0.0215 | 47.43 | 5.04e-05 | 111.03 | 0 | 0 | 5.04e-05 | 111.03 | 2023-05-14 11:15:34 | -0.0003535 | -1.0557 | -2325.3029 | 0 | 关闭
8006 | 11 | 3 | 恒流放电 | 00:09:00 | 54:29:55 | -0.152 | 2.3246 | 0.0228 | 50.22 | 0 | 0 | 0.0228 | 50.22 | 5.34e-05 | 117.52 | 0 | 0 | 5.34e-05 | 117.52 | 2023-05-14 11:16:04 | -0.0003533 | -1.0555 | -2324.9409 | 0 | 关闭
8007 | 11 | 3 | 恒流放电 | 00:09:30 | 54:30:25 | -0.152 | 2.3236 | 0.0241 | 53.01 | 0 | 0 | 0.0241 | 53.01 | 5.63e-05 | 124 | 0 | 0 | 5.63e-05 | 124 | 2023-05-14 11:16:34 | -0.0003532 | -1.2666 | -2789.9351 | 0 | 关闭
8008 | 11 | 3 | 恒流放电 | 00:10:00 | 54:30:55 | -0.152 | 2.3226 | 0.0253 | 55.8 | 0 | 0 | 0.0253 | 55.8 | 5.92e-05 | 130.49 | 0 | 0 | 5.92e-05 | 130.49 | 2023-05-14 11:17:04 | -0.000353 | -1.2666 | -2789.929 | 0 | 关闭
8009 | 11 | 3 | 恒流放电 | 00:10:30 | 54:31:25 | -0.152 | 2.3216 | 0.0266 | 58.59 | 0 | 0 | 0.0266 | 58.59 | 6.22e-05 | 136.96 | 0 | 0 | 6.22e-05 | 136.96 | 2023-05-14 11:17:34 | -0.0003529 | -1.2666 | -2789.9107 | 0 | 关闭
8010 | 11 | 3 | 恒流放电 | 00:11:00 | 54:31:55 | -0.152 | 2.3206 | 0.0279 | 61.38 | 0 | 0 | 0.0279 | 61.38 | 6.51e-05 | 143.44 | 0 | 0 | 6.51e-05 | 143.44 | 2023-05-14 11:18:04 | -0.0003527 | -1.2666 | -2789.9229 | 0 | 关闭
8011 | 11 | 3 | 恒流放电 | 00:11:30 | 54:32:25 | -0.152 | 2.3198 | 0.0291 | 64.17 | 0 | 0 | 0.0291 | 64.17 | 6.81e-05 | 149.91 | 0 | 0 | 6.81e-05 | 149.91 | 2023-05-14 11:18:34 | -0.0003526 | -1.5833 | -3487.3883 | 0 | 关闭
8012 | 11 | 3 | 恒流放电 | 00:12:00 | 54:32:55 | -0.152 | 2.3189 | 0.0304 | 66.96 | 0 | 0 | 0.0304 | 66.96 | 7.1e-05 | 156.38 | 0 | 0 | 7.1e-05 | 156.38 | 2023-05-14 11:19:04 | -0.0003524 | -1.4074 | -3099.9075 | 0 | 关闭
8013 | 11 | 3 | 恒流放电 | 00:12:30 | 54:33:25 | -0.152 | 2.318 | 0.0317 | 69.75 | 0 | 0 | 0.0317 | 69.75 | 7.39e-05 | 162.85 | 0 | 0 | 7.39e-05 | 162.85 | 2023-05-14 11:19:34 | -0.0003523 | -1.4074 | -3099.8939 | 0 | 关闭
8014 | 11 | 3 | 恒流放电 | 00:13:00 | 54:33:55 | -0.152 | 2.3172 | 0.0329 | 72.54 | 0 | 0 | 0.0329 | 72.54 | 7.69e-05 | 169.32 | 0 | 0 | 7.69e-05 | 169.32 | 2023-05-14 11:20:04 | -0.0003522 | -1.5833 | -3487.3654 | 0 | 关闭
8015 | 11 | 3 | 恒流放电 | 00:13:30 | 54:34:25 | -0.152 | 2.3164 | 0.0342 | 75.33 | 0 | 0 | 0.0342 | 75.33 | 7.98e-05 | 175.78 | 0 | 0 | 7.98e-05 | 175.78 | 2023-05-14 11:20:34 | -0.0003521 | -1.5833 | -3487.4036 | 0 | 关闭
8016 | 11 | 3 | 恒流放电 | 00:14:00 | 54:34:55 | -0.152 | 2.3154 | 0.0355 | 78.12 | 0 | 0 | 0.0355 | 78.12 | 8.27e-05 | 182.24 | 0 | 0 | 8.27e-05 | 182.24 | 2023-05-14 11:21:04 | -0.0003519 | -1.2666 | -2789.8984 | 0 | 关闭
8017 | 11 | 3 | 恒流放电 | 00:14:30 | 54:35:25 | -0.152 | 2.3146 | 0.0367 | 80.91 | 0 | 0 | 0.0367 | 80.91 | 8.57e-05 | 188.7 | 0 | 0 | 8.57e-05 | 188.7 | 2023-05-14 11:21:34 | -0.0003518 | -1.5833 | -3487.4113 | 0 | 关闭
8018 | 11 | 3 | 恒流放电 | 00:15:00 | 54:35:55 | -0.152 | 2.3139 | 0.038 | 83.7 | 0 | 0 | 0.038 | 83.7 | 8.86e-05 | 195.16 | 0 | 0 | 8.86e-05 | 195.16 | 2023-05-14 11:22:04 | -0.0003517 | -1.8094 | -3985.5605 | 0 | 关闭
8019 | 11 | 3 | 恒流放电 | 00:15:30 | 54:36:25 | -0.152 | 2.313 | 0.0393 | 86.49 | 0 | 0 | 0.0393 | 86.49 | 9.15e-05 | 201.61 | 0 | 0 | 9.15e-05 | 201.61 | 2023-05-14 11:22:34 | -0.0003516 | -1.4074 | -3099.9075 | 0 | 关闭
8020 | 11 | 3 | 恒流放电 | 00:16:00 | 54:36:55 | -0.152 | 2.3122 | 0.0405 | 89.28 | 0 | 0 | 0.0405 | 89.28 | 9.45e-05 | 208.06 | 0 | 0 | 9.45e-05 | 208.06 | 2023-05-14 11:23:04 | -0.0003515 | -1.5833 | -3487.3654 | 0 | 关闭
8021 | 11 | 3 | 恒流放电 | 00:16:30 | 54:37:25 | -0.152 | 2.3115 | 0.0418 | 92.07 | 0 | 0 | 0.0418 | 92.07 | 9.74e-05 | 214.51 | 0 | 0 | 9.74e-05 | 214.51 | 2023-05-14 11:23:34 | -0.0003513 | -1.8094 | -3985.4905 | 0 | 关闭
8022 | 11 | 3 | 恒流放电 | 00:17:00 | 54:37:55 | -0.152 | 2.3108 | 0.0431 | 94.86 | 0 | 0 | 0.0431 | 94.86 | 0.0001003 | 220.96 | 0 | 0 | 0.0001003 | 220.96 | 2023-05-14 11:24:04 | -0.0003512 | -1.8094 | -3985.5255 | 0 | 关闭
8023 | 11 | 3 | 恒流放电 | 00:17:30 | 54:38:25 | -0.152 | 2.31 | 0.0443 | 97.65 | 0 | 0 | 0.0443 | 97.65 | 0.0001032 | 227.41 | 0 | 0 | 0.0001032 | 227.41 | 2023-05-14 11:24:34 | -0.0003511 | -1.5832 | -3487.3272 | 0 | 关闭
8024 | 11 | 3 | 恒流放电 | 00:18:00 | 54:38:55 | -0.152 | 2.3093 | 0.0456 | 100.44 | 0 | 0 | 0.0456 | 100.44 | 0.0001062 | 233.85 | 0 | 0 | 0.0001062 | 233.85 | 2023-05-14 11:25:04 | -0.000351 | -1.8094 | -3985.4905 | 0 | 关闭
8025 | 11 | 3 | 恒流放电 | 00:18:30 | 54:39:25 | -0.152 | 2.3086 | 0.0469 | 103.23 | 0 | 0 | 0.0469 | 103.23 | 0.0001091 | 240.29 | 0 | 0 | 0.0001091 | 240.29 | 2023-05-14 11:25:34 | -0.0003509 | -1.8094 | -3985.4818 | 0 | 关闭
8026 | 11 | 3 | 恒流放电 | 00:19:00 | 54:39:55 | -0.152 | 2.3078 | 0.0481 | 106.02 | 0 | 0 | 0.0481 | 106.02 | 0.000112 | 246.73 | 0 | 0 | 0.000112 | 246.73 | 2023-05-14 11:26:04 | -0.0003508 | -1.5832 | -3487.3195 | 0 | 关闭
8027 | 11 | 3 | 恒流放电 | 00:19:30 | 54:40:25 | -0.152 | 2.3071 | 0.0494 | 108.81 | 0 | 0 | 0.0494 | 108.81 | 0.0001149 | 253.17 | 0 | 0 | 0.0001149 | 253.17 | 2023-05-14 11:26:34 | -0.0003506 | -1.8094 | -3985.4905 | 0 | 关闭
8028 | 11 | 3 | 恒流放电 | 00:20:00 | 54:40:55 | -0.152 | 2.3063 | 0.0507 | 111.6 | 0 | 0 | 0.0507 | 111.6 | 0.0001179 | 259.6 | 0 | 0 | 0.0001179 | 259.6 | 2023-05-14 11:27:04 | -0.0003505 | -1.5833 | -3487.3501 | 0 | 关闭
8029 | 11 | 3 | 恒流放电 | 00:20:30 | 54:41:25 | -0.152 | 2.3057 | 0.0519 | 114.39 | 0 | 0 | 0.0519 | 114.39 | 0.0001208 | 266.04 | 0 | 0 | 0.0001208 | 266.04 | 2023-05-14 11:27:34 | -0.0003504 | -2.111 | -4649.7797 | 0 | 关闭
8030 | 11 | 3 | 恒流放电 | 00:21:00 | 54:41:55 | -0.152 | 2.3049 | 0.0532 | 117.18 | 0 | 0 | 0.0532 | 117.18 | 0.0001237 | 272.47 | 0 | 0 | 0.0001237 | 272.47 | 2023-05-14 11:28:04 | -0.0003503 | -1.5833 | -3487.3807 | 0 | 关闭
8031 | 11 | 3 | 恒流放电 | 00:21:30 | 54:42:25 | -0.152 | 2.3043 | 0.0545 | 119.97 | 0 | 0 | 0.0545 | 119.97 | 0.0001266 | 278.9 | 0 | 0 | 0.0001266 | 278.9 | 2023-05-14 11:28:34 | -0.0003503 | -2.111 | -4649.7797 | 0 | 关闭
8032 | 11 | 3 | 恒流放电 | 00:22:00 | 54:42:55 | -0.152 | 2.3036 | 0.0557 | 122.76 | 0 | 0 | 0.0557 | 122.76 | 0.0001295 | 285.33 | 0 | 0 | 0.0001295 | 285.33 | 2023-05-14 11:29:04 | -0.0003501 | -1.8094 | -3985.543 | 0 | 关闭
8033 | 11 | 3 | 恒流放电 | 00:22:30 | 54:43:25 | -0.152 | 2.3029 | 0.057 | 125.55 | 0 | 0 | 0.057 | 125.55 | 0.0001325 | 291.75 | 0 | 0 | 0.0001325 | 291.75 | 2023-05-14 11:29:34 | -0.0003501 | -1.8094 | -3985.543 | 0 | 关闭
8034 | 11 | 3 | 恒流放电 | 00:23:00 | 54:43:55 | -0.152 | 2.3021 | 0.0583 | 128.34 | 0 | 0 | 0.0583 | 128.34 | 0.0001354 | 298.18 | 0 | 0 | 0.0001354 | 298.18 | 2023-05-14 11:30:04 | -0.0003499 | -1.5833 | -3487.396 | 0 | 关闭
8035 | 11 | 3 | 恒流放电 | 00:23:30 | 54:44:25 | -0.152 | 2.3014 | 0.0595 | 131.13 | 0 | 0 | 0.0595 | 131.13 | 0.0001383 | 304.6 | 0 | 0 | 0.0001383 | 304.6 | 2023-05-14 11:30:34 | -0.0003498 | -1.8095 | -3985.5779 | 0 | 关闭
8036 | 11 | 3 | 恒流放电 | 00:24:00 | 54:44:55 | -0.152 | 2.3007 | 0.0608 | 133.92 | 0 | 0 | 0.0608 | 133.92 | 0.0001412 | 311.02 | 0 | 0 | 0.0001412 | 311.02 | 2023-05-14 11:31:04 | -0.0003497 | -1.8094 | -3985.5605 | 0 | 关闭
8037 | 11 | 3 | 恒流放电 | 00:24:30 | 54:45:25 | -0.152 | 2.3 | 0.0621 | 136.71 | 0 | 0 | 0.0621 | 136.71 | 0.0001441 | 317.44 | 0 | 0 | 0.0001441 | 317.44 | 2023-05-14 11:31:34 | -0.0003496 | -1.8094 | -3985.508 | 0 | 关闭
8038 | 11 | 3 | 恒流放电 | 00:25:00 | 54:45:55 | -0.152 | 2.2992 | 0.0633 | 139.5 | 0 | 0 | 0.0633 | 139.5 | 0.000147 | 323.85 | 0 | 0 | 0.000147 | 323.85 | 2023-05-14 11:32:04 | -0.0003494 | -1.5832 | -3487.2889 | 0 | 关闭
8039 | 11 | 3 | 恒流放电 | 00:25:30 | 54:46:25 | -0.152 | 2.2985 | 0.0646 | 142.29 | 0 | 0 | 0.0646 | 142.29 | 0.0001499 | 330.26 | 0 | 0 | 0.0001499 | 330.26 | 2023-05-14 11:32:34 | -0.0003494 | -1.8094 | -3985.4905 | 0 | 关闭
8040 | 11 | 3 | 恒流放电 | 00:26:00 | 54:46:55 | -0.152 | 2.2978 | 0.0659 | 145.08 | 0 | 0 | 0.0659 | 145.08 | 0.0001529 | 336.68 | 0 | 0 | 0.0001529 | 336.68 | 2023-05-14 11:33:04 | -0.0003492 | -1.8094 | -3985.5255 | 0 | 关闭
8041 | 11 | 3 | 恒流放电 | 00:26:30 | 54:47:25 | -0.152 | 2.297 | 0.0671 | 147.87 | 0 | 0 | 0.0671 | 147.87 | 0.0001558 | 343.09 | 0 | 0 | 0.0001558 | 343.09 | 2023-05-14 11:33:34 | -0.0003491 | -1.5832 | -3487.3195 | 0 | 关闭
8042 | 11 | 3 | 恒流放电 | 00:27:00 | 54:47:55 | -0.152 | 2.2962 | 0.0684 | 150.66 | 0 | 0 | 0.0684 | 150.66 | 0.0001587 | 349.49 | 0 | 0 | 0.0001587 | 349.49 | 2023-05-14 11:34:04 | -0.000349 | -1.5833 | -3487.3807 | 0 | 关闭
8043 | 11 | 3 | 恒流放电 | 00:27:30 | 54:48:25 | -0.152 | 2.2954 | 0.0697 | 153.45 | 0 | 0 | 0.0697 | 153.45 | 0.0001616 | 355.9 | 0 | 0 | 0.0001616 | 355.9 | 2023-05-14 11:34:34 | -0.0003489 | -1.5833 | -3487.3501 | 0 | 关闭
8044 | 11 | 3 | 恒流放电 | 00:28:00 | 54:48:55 | -0.152 | 2.2946 | 0.0709 | 156.24 | 0 | 0 | 0.0709 | 156.24 | 0.0001645 | 362.3 | 0 | 0 | 0.0001645 | 362.3 | 2023-05-14 11:35:04 | -0.0003488 | -1.5833 | -3487.3654 | 0 | 关闭
8045 | 11 | 3 | 恒流放电 | 00:28:30 | 54:49:25 | -0.152 | 2.2937 | 0.0722 | 159.03 | 0 | 0 | 0.0722 | 159.03 | 0.0001674 | 368.7 | 0 | 0 | 0.0001674 | 368.7 | 2023-05-14 11:35:34 | -0.0003486 | -1.4073 | -3099.8532 | 0 | 关闭
8046 | 11 | 3 | 恒流放电 | 00:29:00 | 54:49:55 | -0.152 | 2.2929 | 0.0735 | 161.82 | 0 | 0 | 0.0735 | 161.82 | 0.0001703 | 375.1 | 0 | 0 | 0.0001703 | 375.1 | 2023-05-14 11:36:04 | -0.0003485 | -1.5833 | -3487.3501 | 0 | 关闭
8047 | 11 | 3 | 恒流放电 | 00:29:30 | 54:50:25 | -0.152 | 2.292 | 0.0747 | 164.61 | 0 | 0 | 0.0747 | 164.61 | 0.0001732 | 381.5 | 0 | 0 | 0.0001732 | 381.5 | 2023-05-14 11:36:34 | -0.0003484 | -1.4073 | -3099.8668 | 0 | 关闭
8048 | 11 | 3 | 恒流放电 | 00:30:00 | 54:50:55 | -0.152 | 2.2911 | 0.076 | 167.4 | 0 | 0 | 0.076 | 167.4 | 0.0001761 | 387.89 | 0 | 0 | 0.0001761 | 387.89 | 2023-05-14 11:37:04 | -0.0003482 | -1.4074 | -3099.8939 | 0 | 关闭
8049 | 11 | 3 | 恒流放电 | 00:30:30 | 54:51:25 | -0.152 | 2.2901 | 0.0773 | 170.19 | 0 | 0 | 0.0773 | 170.19 | 0.000179 | 394.28 | 0 | 0 | 0.000179 | 394.28 | 2023-05-14 11:37:34 | -0.0003481 | -1.2666 | -2789.9046 | 0 | 关闭
8050 | 11 | 3 | 恒流放电 | 00:31:00 | 54:51:55 | -0.152 | 2.289 | 0.0785 | 172.98 | 0 | 0 | 0.0785 | 172.98 | 0.0001819 | 400.67 | 0 | 0 | 0.0001819 | 400.67 | 2023-05-14 11:38:04 | -0.0003479 | -1.1515 | -2536.2546 | 0 | 关闭
8051 | 11 | 3 | 恒流放电 | 00:31:30 | 54:52:25 | -0.152 | 2.2879 | 0.0798 | 175.77 | 0 | 0 | 0.0798 | 175.77 | 0.0001848 | 407.05 | 0 | 0 | 0.0001848 | 407.05 | 2023-05-14 11:38:34 | -0.0003477 | -1.1515 | -2536.2769 | 0 | 关闭
8052 | 11 | 3 | 恒流放电 | 00:32:00 | 54:52:55 | -0.152 | 2.2866 | 0.0811 | 178.56 | 0 | 0 | 0.0811 | 178.56 | 0.0001877 | 413.43 | 0 | 0 | 0.0001877 | 413.43 | 2023-05-14 11:39:04 | -0.0003475 | -0.9743 | -2146.0898 | 0 | 关闭
8053 | 11 | 3 | 恒流放电 | 00:32:30 | 54:53:25 | -0.152 | 2.2852 | 0.0823 | 181.35 | 0 | 0 | 0.0823 | 181.35 | 0.0001906 | 419.81 | 0 | 0 | 0.0001906 | 419.81 | 2023-05-14 11:39:34 | -0.0003473 | -0.9047 | -1992.7715 | 0 | 关闭
8054 | 11 | 3 | 恒流放电 | 00:33:00 | 54:53:55 | -0.152 | 2.2837 | 0.0836 | 184.14 | 0 | 0 | 0.0836 | 184.14 | 0.0001935 | 426.18 | 0 | 0 | 0.0001935 | 426.18 | 2023-05-14 11:40:04 | -0.0003471 | -0.8444 | -1859.9119 | 0 | 关闭
8055 | 11 | 3 | 恒流放电 | 00:33:30 | 54:54:25 | -0.152 | 2.2819 | 0.0849 | 186.93 | 0 | 0 | 0.0849 | 186.93 | 0.0001964 | 432.55 | 0 | 0 | 0.0001964 | 432.55 | 2023-05-14 11:40:34 | -0.0003468 | -0.7037 | -1549.9334 | 0 | 关闭
8056 | 11 | 3 | 恒流放电 | 00:34:00 | 54:54:55 | -0.152 | 2.2799 | 0.0861 | 189.72 | 0 | 0 | 0.0861 | 189.72 | 0.0001993 | 438.92 | 0 | 0 | 0.0001993 | 438.92 | 2023-05-14 11:41:04 | -0.0003465 | -0.6333 | -1394.9523 | 0 | 关闭
8057 | 11 | 3 | 恒流放电 | 00:34:30 | 54:55:25 | -0.152 | 2.2776 | 0.0874 | 192.51 | 0 | 0 | 0.0874 | 192.51 | 0.0002022 | 445.27 | 0 | 0 | 0.0002022 | 445.27 | 2023-05-14 11:41:34 | -0.0003462 | -0.5507 | -1212.9913 | 0 | 关闭
8058 | 11 | 3 | 恒流放电 | 00:35:00 | 54:55:55 | -0.152 | 2.2748 | 0.0887 | 195.29 | 0 | 0 | 0.0887 | 195.29 | 0.000205 | 451.62 | 0 | 0 | 0.000205 | 451.62 | 2023-05-14 11:42:04 | -0.0003458 | -0.4524 | -996.3989 | 0 | 关闭
8059 | 11 | 3 | 恒流放电 | 00:35:30 | 54:56:25 | -0.152 | 2.2718 | 0.0899 | 198.08 | 0 | 0 | 0.0899 | 198.08 | 0.0002079 | 457.97 | 0 | 0 | 0.0002079 | 457.97 | 2023-05-14 11:42:34 | -0.0003453 | -0.4222 | -929.9478 | 0 | 关闭
8060 | 11 | 3 | 恒流放电 | 00:36:00 | 54:56:55 | -0.152 | 2.2682 | 0.0912 | 200.87 | 0 | 0 | 0.0912 | 200.87 | 0.0002108 | 464.3 | 0 | 0 | 0.0002108 | 464.3 | 2023-05-14 11:43:04 | -0.0003447 | -0.3518 | -774.9599 | 0 | 关闭
8061 | 11 | 3 | 恒流放电 | 00:36:30 | 54:57:25 | -0.152 | 2.2641 | 0.0925 | 203.66 | 0 | 0 | 0.0925 | 203.66 | 0.0002137 | 470.62 | 0 | 0 | 0.0002137 | 470.62 | 2023-05-14 11:43:34 | -0.0003441 | -0.3089 | -680.4586 | 0 | 关闭
8062 | 11 | 3 | 恒流放电 | 00:37:00 | 54:57:55 | -0.152 | 2.2595 | 0.0937 | 206.45 | 0 | 0 | 0.0937 | 206.45 | 0.0002165 | 476.93 | 0 | 0 | 0.0002165 | 476.93 | 2023-05-14 11:44:04 | -0.0003434 | -0.2753 | -606.4877 | 0 | 关闭
8063 | 11 | 3 | 恒流放电 | 00:37:30 | 54:58:25 | -0.152 | 2.2546 | 0.095 | 209.24 | 0 | 0 | 0.095 | 209.24 | 0.0002194 | 483.23 | 0 | 0 | 0.0002194 | 483.23 | 2023-05-14 11:44:34 | -0.0003427 | -0.2585 | -569.4157 | 0 | 关闭
8064 | 11 | 3 | 恒流放电 | 00:38:00 | 54:58:55 | -0.152 | 2.2488 | 0.0963 | 212.04 | 0 | 0 | 0.0963 | 212.04 | 0.0002222 | 489.51 | 0 | 0 | 0.0002222 | 489.51 | 2023-05-14 11:45:04 | -0.0003419 | -0.2184 | -481.1172 | 0 | 关闭
8065 | 11 | 3 | 恒流放电 | 00:38:30 | 54:59:25 | -0.152 | 2.2423 | 0.0975 | 214.83 | 0 | 0 | 0.0975 | 214.83 | 0.0002251 | 495.78 | 0 | 0 | 0.0002251 | 495.78 | 2023-05-14 11:45:34 | -0.0003408 | -0.1949 | -429.2556 | 0 | 关闭
8066 | 11 | 3 | 恒流放电 | 00:39:00 | 54:59:55 | -0.152 | 2.2355 | 0.0988 | 217.61 | 0 | 0 | 0.0988 | 217.61 | 0.0002279 | 502.02 | 0 | 0 | 0.0002279 | 502.02 | 2023-05-14 11:46:04 | -0.0003398 | -0.1863 | -410.2495 | 0 | 关闭
8067 | 11 | 3 | 恒流放电 | 00:39:30 | 55:00:25 | -0.152 | 2.2283 | 0.1001 | 220.4 | 0 | 0 | 0.1001 | 220.4 | 0.0002307 | 508.25 | 0 | 0 | 0.0002307 | 508.25 | 2023-05-14 11:46:34 | -0.0003387 | -0.1759 | -387.4612 | 0 | 关闭
8068 | 11 | 3 | 恒流放电 | 00:40:00 | 55:00:55 | -0.152 | 2.2211 | 0.1013 | 223.19 | 0 | 0 | 0.1013 | 223.19 | 0.0002336 | 514.46 | 0 | 0 | 0.0002336 | 514.46 | 2023-05-14 11:47:04 | -0.0003375 | -0.1759 | -387.4612 | 0 | 关闭
8069 | 11 | 3 | 恒流放电 | 00:40:30 | 55:01:25 | -0.152 | 2.2139 | 0.1026 | 225.98 | 0 | 0 | 0.1026 | 225.98 | 0.0002364 | 520.64 | 0 | 0 | 0.0002364 | 520.64 | 2023-05-14 11:47:34 | -0.0003365 | -0.1759 | -387.4646 | 0 | 关闭
8070 | 11 | 3 | 恒流放电 | 00:41:00 | 55:01:55 | -0.152 | 2.2071 | 0.1039 | 228.77 | 0 | 0 | 0.1039 | 228.77 | 0.0002392 | 526.81 | 0 | 0 | 0.0002392 | 526.81 | 2023-05-14 11:48:04 | -0.0003355 | -0.1863 | -410.2495 | 0 | 关闭
8071 | 11 | 3 | 恒流放电 | 00:41:30 | 55:02:25 | -0.152 | 2.2004 | 0.1051 | 231.56 | 0 | 0 | 0.1051 | 231.56 | 0.000242 | 532.96 | 0 | 0 | 0.000242 | 532.96 | 2023-05-14 11:48:34 | -0.0003344 | -0.189 | -416.3763 | 0 | 关闭
8072 | 11 | 3 | 恒流放电 | 00:42:00 | 55:02:55 | -0.152 | 2.1941 | 0.1064 | 234.35 | 0 | 0 | 0.1064 | 234.35 | 0.0002447 | 539.09 | 0 | 0 | 0.0002447 | 539.09 | 2023-05-14 11:49:04 | -0.0003335 | -0.201 | -442.809 | 0 | 关闭
8073 | 11 | 3 | 恒流放电 | 00:42:30 | 55:03:25 | -0.152 | 2.1881 | 0.1077 | 237.14 | 0 | 0 | 0.1077 | 237.14 | 0.0002475 | 545.2 | 0 | 0 | 0.0002475 | 545.2 | 2023-05-14 11:49:34 | -0.0003326 | -0.2111 | -464.9617 | 0 | 关闭
8074 | 11 | 3 | 恒流放电 | 00:43:00 | 55:03:55 | -0.152 | 2.1824 | 0.1089 | 239.93 | 0 | 0 | 0.1089 | 239.93 | 0.0002503 | 551.3 | 0 | 0 | 0.0002503 | 551.3 | 2023-05-14 11:50:04 | -0.0003317 | -0.2222 | -489.429 | 0 | 关闭
8075 | 11 | 3 | 恒流放电 | 00:43:30 | 55:04:25 | -0.152 | 2.1766 | 0.1102 | 242.72 | 0 | 0 | 0.1102 | 242.72 | 0.000253 | 557.38 | 0 | 0 | 0.000253 | 557.38 | 2023-05-14 11:50:34 | -0.0003308 | -0.2184 | -480.9948 | 0 | 关闭
8076 | 11 | 3 | 恒流放电 | 00:44:00 | 55:04:55 | -0.152 | 2.1713 | 0.1115 | 245.51 | 0 | 0 | 0.1115 | 245.51 | 0.0002558 | 563.44 | 0 | 0 | 0.0002558 | 563.44 | 2023-05-14 11:51:04 | -0.00033 | -0.239 | -526.3671 | 0 | 关闭
8077 | 11 | 3 | 恒流放电 | 00:44:30 | 55:05:25 | -0.152 | 2.1661 | 0.1127 | 248.3 | 0 | 0 | 0.1127 | 248.3 | 0.0002585 | 569.49 | 0 | 0 | 0.0002585 | 569.49 | 2023-05-14 11:51:34 | -0.0003292 | -0.2436 | -536.4942 | 0 | 关闭
8078 | 11 | 3 | 恒流放电 | 00:45:00 | 55:05:55 | -0.152 | 2.161 | 0.114 | 251.09 | 0 | 0 | 0.114 | 251.09 | 0.0002613 | 575.53 | 0 | 0 | 0.0002613 | 575.53 | 2023-05-14 11:52:04 | -0.0003284 | -0.2483 | -547.0089 | 0 | 关闭
8079 | 11 | 3 | 恒流放电 | 00:45:30 | 55:06:25 | -0.152 | 2.1561 | 0.1153 | 253.88 | 0 | 0 | 0.1153 | 253.88 | 0.000264 | 581.55 | 0 | 0 | 0.000264 | 581.55 | 2023-05-14 11:52:34 | -0.0003277 | -0.2585 | -569.3308 | 0 | 关闭
8080 | 11 | 3 | 恒流放电 | 00:46:00 | 55:06:55 | -0.152 | 2.1512 | 0.1165 | 256.67 | 0 | 0 | 0.1165 | 256.67 | 0.0002668 | 587.56 | 0 | 0 | 0.0002668 | 587.56 | 2023-05-14 11:53:04 | -0.000327 | -0.2585 | -569.3358 | 0 | 关闭
8081 | 11 | 3 | 恒流放电 | 00:46:30 | 55:07:25 | -0.152 | 2.1465 | 0.1178 | 259.46 | 0 | 0 | 0.1178 | 259.46 | 0.0002695 | 593.55 | 0 | 0 | 0.0002695 | 593.55 | 2023-05-14 11:53:34 | -0.0003262 | -0.2695 | -593.5577 | 0 | 关闭
8082 | 11 | 3 | 恒流放电 | 00:47:00 | 55:07:55 | -0.152 | 2.1417 | 0.1191 | 262.25 | 0 | 0 | 0.1191 | 262.25 | 0.0002722 | 599.53 | 0 | 0 | 0.0002722 | 599.53 | 2023-05-14 11:54:04 | -0.0003255 | -0.2639 | -581.1919 | 0 | 关闭
8083 | 11 | 3 | 恒流放电 | 00:47:30 | 55:08:25 | -0.152 | 2.1369 | 0.1203 | 265.04 | 0 | 0 | 0.1203 | 265.04 | 0.0002749 | 605.5 | 0 | 0 | 0.0002749 | 605.5 | 2023-05-14 11:54:34 | -0.0003248 | -0.2639 | -581.1817 | 0 | 关闭
8084 | 11 | 3 | 恒流放电 | 00:48:00 | 55:08:55 | -0.152 | 2.1322 | 0.1216 | 267.83 | 0 | 0 | 0.1216 | 267.83 | 0.0002776 | 611.46 | 0 | 0 | 0.0002776 | 611.46 | 2023-05-14 11:55:04 | -0.0003241 | -0.2695 | -593.5577 | 0 | 关闭
8085 | 11 | 3 | 恒流放电 | 00:48:30 | 55:09:25 | -0.152 | 2.1276 | 0.1229 | 270.62 | 0 | 0 | 0.1229 | 270.62 | 0.0002803 | 617.4 | 0 | 0 | 0.0002803 | 617.4 | 2023-05-14 11:55:34 | -0.0003233 | -0.2753 | -606.4451 | 0 | 关闭
8086 | 11 | 3 | 恒流放电 | 00:49:00 | 55:09:55 | -0.152 | 2.1228 | 0.1241 | 273.41 | 0 | 0 | 0.1241 | 273.41 | 0.000283 | 623.33 | 0 | 0 | 0.000283 | 623.33 | 2023-05-14 11:56:04 | -0.0003226 | -0.2639 | -581.1868 | 0 | 关闭
8087 | 11 | 3 | 恒流放电 | 00:49:30 | 55:10:25 | -0.152 | 2.1181 | 0.1254 | 276.2 | 0 | 0 | 0.1254 | 276.2 | 0.0002857 | 629.24 | 0 | 0 | 0.0002857 | 629.24 | 2023-05-14 11:56:34 | -0.0003219 | -0.2695 | -593.5525 | 0 | 关闭
8088 | 11 | 3 | 恒流放电 | 00:50:00 | 55:10:55 | -0.152 | 2.1133 | 0.1267 | 278.99 | 0 | 0 | 0.1267 | 278.99 | 0.0002884 | 635.14 | 0 | 0 | 0.0002884 | 635.14 | 2023-05-14 11:57:04 | -0.0003212 | -0.2639 | -581.2276 | 0 | 关闭
8089 | 11 | 3 | 恒流放电 | 00:50:30 | 55:11:25 | -0.152 | 2.1085 | 0.1279 | 281.78 | 0 | 0 | 0.1279 | 281.78 | 0.000291 | 641.03 | 0 | 0 | 0.000291 | 641.03 | 2023-05-14 11:57:34 | -0.0003205 | -0.2639 | -581.2072 | 0 | 关闭
8090 | 11 | 3 | 恒流放电 | 00:51:00 | 55:11:55 | -0.152 | 2.1035 | 0.1292 | 284.57 | 0 | 0 | 0.1292 | 284.57 | 0.0002937 | 646.91 | 0 | 0 | 0.0002937 | 646.91 | 2023-05-14 11:58:04 | -0.0003197 | -0.2533 | -557.9344 | 0 | 关闭
8091 | 11 | 3 | 恒流放电 | 00:51:30 | 55:12:25 | -0.152 | 2.0987 | 0.1305 | 287.36 | 0 | 0 | 0.1305 | 287.36 | 0.0002964 | 652.77 | 0 | 0 | 0.0002964 | 652.77 | 2023-05-14 11:58:34 | -0.000319 | -0.2638 | -581.1562 | 0 | 关闭
8092 | 11 | 3 | 恒流放电 | 00:52:00 | 55:12:55 | -0.152 | 2.094 | 0.1317 | 290.15 | 0 | 0 | 0.1317 | 290.15 | 0.000299 | 658.62 | 0 | 0 | 0.000299 | 658.62 | 2023-05-14 11:59:04 | -0.0003182 | -0.2695 | -593.5368 | 0 | 关闭
8093 | 11 | 3 | 恒流放电 | 00:52:30 | 55:13:25 | -0.152 | 2.0896 | 0.133 | 292.94 | 0 | 0 | 0.133 | 292.94 | 0.0003017 | 664.45 | 0 | 0 | 0.0003017 | 664.45 | 2023-05-14 11:59:34 | -0.0003176 | -0.2878 | -634.0053 | 0 | 关闭
8094 | 11 | 3 | 恒流放电 | 00:53:00 | 55:13:55 | -0.152 | 2.0863 | 0.1343 | 295.73 | 0 | 0 | 0.1343 | 295.73 | 0.0003043 | 670.28 | 0 | 0 | 0.0003043 | 670.28 | 2023-05-14 12:00:04 | -0.0003171 | -0.3838 | -845.3478 | 0 | 关闭
8095 | 11 | 3 | 恒流放电 | 00:53:30 | 55:14:25 | -0.152 | 2.0849 | 0.1355 | 298.52 | 0 | 0 | 0.1355 | 298.52 | 0.0003069 | 676.09 | 0 | 0 | 0.0003069 | 676.09 | 2023-05-14 12:00:34 | -0.0003169 | -0.9046 | -1992.5704 | 0 | 关闭
8096 | 11 | 3 | 恒流放电 | 00:54:00 | 55:14:55 | -0.152 | 2.0856 | 0.1368 | 301.31 | 0 | 0 | 0.1368 | 301.31 | 0.0003096 | 681.91 | 0 | 0 | 0.0003096 | 681.91 | 2023-05-14 12:01:04 | -0.000317 | 1.8093 | 3985.1759 | 0 | 关闭
8097 | 11 | 3 | 恒流放电 | 00:54:30 | 55:15:25 | -0.152 | 2.0878 | 0.1381 | 304.1 | 0 | 0 | 0.1381 | 304.1 | 0.0003122 | 687.73 | 0 | 0 | 0.0003122 | 687.73 | 2023-05-14 12:01:34 | -0.0003173 | 0.5757 | 1267.9994 | 0 | 关闭
8098 | 11 | 3 | 恒流放电 | 00:55:00 | 55:15:55 | -0.152 | 2.0901 | 0.1393 | 306.89 | 0 | 0 | 0.1393 | 306.89 | 0.0003149 | 693.56 | 0 | 0 | 0.0003149 | 693.56 | 2023-05-14 12:02:04 | -0.0003177 | 0.5506 | 1212.869 | 0 | 关闭
8099 | 11 | 3 | 恒流放电 | 00:55:30 | 55:16:25 | -0.152 | 2.0923 | 0.1406 | 309.67 | 0 | 0 | 0.1406 | 309.67 | 0.0003175 | 699.39 | 0 | 0 | 0.0003175 | 699.39 | 2023-05-14 12:02:34 | -0.000318 | 0.5757 | 1268.0216 | 0 | 关闭
8100 | 11 | 3 | 恒流放电 | 00:56:00 | 55:16:55 | -0.152 | 2.0942 | 0.1419 | 312.46 | 0 | 0 | 0.1419 | 312.46 | 0.0003202 | 705.23 | 0 | 0 | 0.0003202 | 705.23 | 2023-05-14 12:03:04 | -0.0003183 | 0.6666 | 1468.1969 | 0 | 关闭
8101 | 11 | 3 | 恒流放电 | 00:56:30 | 55:17:25 | -0.152 | 2.0956 | 0.1431 | 315.25 | 0 | 0 | 0.1431 | 315.25 | 0.0003228 | 711.08 | 0 | 0 | 0.0003228 | 711.08 | 2023-05-14 12:03:34 | -0.0003185 | 0.9046 | 1992.553 | 0 | 关闭
8102 | 11 | 3 | 恒流放电 | 00:57:00 | 55:17:55 | -0.152 | 2.097 | 0.1444 | 318.04 | 0 | 0 | 0.1444 | 318.04 | 0.0003255 | 716.92 | 0 | 0 | 0.0003255 | 716.92 | 2023-05-14 12:04:04 | -0.0003187 | 0.9046 | 1992.5704 | 0 | 关闭
8103 | 11 | 3 | 恒流放电 | 00:57:30 | 55:18:25 | -0.152 | 2.0983 | 0.1457 | 320.83 | 0 | 0 | 0.1457 | 320.83 | 0.0003281 | 722.77 | 0 | 0 | 0.0003281 | 722.77 | 2023-05-14 12:04:34 | -0.0003189 | 0.9742 | 2145.8263 | 0 | 关闭
8104 | 11 | 3 | 恒流放电 | 00:58:00 | 55:18:55 | -0.152 | 2.0994 | 0.1469 | 323.62 | 0 | 0 | 0.1469 | 323.62 | 0.0003308 | 728.63 | 0 | 0 | 0.0003308 | 728.63 | 2023-05-14 12:05:04 | -0.000319 | 1.1513 | 2535.9988 | 0 | 关闭
8105 | 11 | 3 | 恒流放电 | 00:58:30 | 55:19:25 | -0.152 | 2.1003 | 0.1482 | 326.41 | 0 | 0 | 0.1482 | 326.41 | 0.0003335 | 734.49 | 0 | 0 | 0.0003335 | 734.49 | 2023-05-14 12:05:34 | -0.0003192 | 1.4072 | 3099.554 | 0 | 关闭
8106 | 11 | 3 | 恒流放电 | 00:59:00 | 55:19:55 | -0.152 | 2.1013 | 0.1495 | 329.2 | 0 | 0 | 0.1495 | 329.2 | 0.0003361 | 740.35 | 0 | 0 | 0.0003361 | 740.35 | 2023-05-14 12:06:04 | -0.0003193 | 1.2665 | 2789.5742 | 0 | 关闭
8107 | 11 | 3 | 恒流放电 | 00:59:30 | 55:20:25 | -0.152 | 2.1021 | 0.1507 | 331.99 | 0 | 0 | 0.1507 | 331.99 | 0.0003388 | 746.21 | 0 | 0 | 0.0003388 | 746.21 | 2023-05-14 12:06:34 | -0.0003195 | 1.5831 | 3486.9371 | 0 | 关闭
8108 | 11 | 3 | 恒流放电 | 01:00:00 | 55:20:55 | -0.152 | 2.1028 | 0.152 | 334.78 | 0 | 0 | 0.152 | 334.78 | 0.0003414 | 752.08 | 0 | 0 | 0.0003414 | 752.08 | 2023-05-14 12:07:04 | -0.0003196 | 1.8092 | 3985.1059 | 0 | 关闭
8109 | 11 | 3 | 恒流放电 | 01:00:30 | 55:21:25 | -0.152 | 2.1035 | 0.1533 | 337.57 | 0 | 0 | 0.1533 | 337.57 | 0.0003441 | 757.94 | 0 | 0 | 0.0003441 | 757.94 | 2023-05-14 12:07:34 | -0.0003197 | 1.8093 | 3985.1409 | 0 | 关闭
8110 | 11 | 3 | 恒流放电 | 01:01:00 | 55:21:55 | -0.152 | 2.1041 | 0.1545 | 340.36 | 0 | 0 | 0.1545 | 340.36 | 0.0003468 | 763.81 | 0 | 0 | 0.0003468 | 763.81 | 2023-05-14 12:08:04 | -0.0003198 | 2.1108 | 4649.2903 | 0 | 关闭
8111 | 11 | 3 | 恒流放电 | 01:01:30 | 55:22:25 | -0.152 | 2.1047 | 0.1558 | 343.15 | 0 | 0 | 0.1558 | 343.15 | 0.0003494 | 769.68 | 0 | 0 | 0.0003494 | 769.68 | 2023-05-14 12:08:34 | -0.0003199 | 2.1107 | 4649.2087 | 0 | 关闭
8112 | 11 | 3 | 恒流放电 | 01:02:00 | 55:22:55 | -0.152 | 2.1051 | 0.1571 | 345.94 | 0 | 0 | 0.1571 | 345.94 | 0.0003521 | 775.55 | 0 | 0 | 0.0003521 | 775.55 | 2023-05-14 12:09:04 | -0.0003199 | 3.1662 | 6973.9966 | 0 | 关闭
8113 | 11 | 3 | 恒流放电 | 01:02:30 | 55:23:25 | -0.152 | 2.1056 | 0.1583 | 348.73 | 0 | 0 | 0.1583 | 348.73 | 0.0003548 | 781.43 | 0 | 0 | 0.0003548 | 781.43 | 2023-05-14 12:09:34 | -0.00032 | 2.533 | 5579.2952 | 0 | 关闭
8114 | 11 | 3 | 恒流放电 | 01:03:00 | 55:23:55 | -0.152 | 2.1061 | 0.1596 | 351.52 | 0 | 0 | 0.1596 | 351.52 | 0.0003574 | 787.3 | 0 | 0 | 0.0003574 | 787.3 | 2023-05-14 12:10:04 | -0.0003201 | 2.533 | 5579.1973 | 0 | 关闭
8115 | 11 | 3 | 恒流放电 | 01:03:30 | 55:24:25 | -0.152 | 2.1063 | 0.1609 | 354.31 | 0 | 0 | 0.1609 | 354.31 | 0.0003601 | 793.18 | 0 | 0 | 0.0003601 | 793.18 | 2023-05-14 12:10:34 | -0.0003201 | 6.3324 | 13947.9931 | 0 | 关闭
8116 | 11 | 3 | 恒流放电 | 01:04:00 | 55:24:55 | -0.152 | 2.1067 | 0.1621 | 357.1 | 0 | 0 | 0.1621 | 357.1 | 0.0003628 | 799.05 | 0 | 0 | 0.0003628 | 799.05 | 2023-05-14 12:11:04 | -0.0003202 | 3.1662 | 6973.9354 | 0 | 关闭
8117 | 11 | 3 | 恒流放电 | 01:04:30 | 55:25:25 | -0.152 | 2.1071 | 0.1634 | 359.89 | 0 | 0 | 0.1634 | 359.89 | 0.0003654 | 804.93 | 0 | 0 | 0.0003654 | 804.93 | 2023-05-14 12:11:34 | -0.0003202 | 3.1662 | 6973.9966 | 0 | 关闭
8118 | 11 | 3 | 恒流放电 | 01:05:00 | 55:25:55 | -0.152 | 2.1074 | 0.1647 | 362.68 | 0 | 0 | 0.1647 | 362.68 | 0.0003681 | 810.81 | 0 | 0 | 0.0003681 | 810.81 | 2023-05-14 12:12:04 | -0.0003203 | 4.2216 | 9298.6621 | 0 | 关闭
8119 | 11 | 3 | 恒流放电 | 01:05:30 | 55:26:25 | -0.152 | 2.1077 | 0.1659 | 365.47 | 0 | 0 | 0.1659 | 365.47 | 0.0003708 | 816.69 | 0 | 0 | 0.0003708 | 816.69 | 2023-05-14 12:12:34 | -0.0003203 | 4.2216 | 9298.5805 | 0 | 关闭
8120 | 11 | 3 | 恒流放电 | 01:06:00 | 55:26:55 | -0.152 | 2.1081 | 0.1672 | 368.26 | 0 | 0 | 0.1672 | 368.26 | 0.0003734 | 822.57 | 0 | 0 | 0.0003734 | 822.57 | 2023-05-14 12:13:04 | -0.0003204 | 3.1661 | 6973.813 | 0 | 关闭
8121 | 11 | 3 | 恒流放电 | 01:06:30 | 55:27:25 | -0.152 | 2.1084 | 0.1685 | 371.05 | 0 | 0 | 0.1685 | 371.05 | 0.0003761 | 828.45 | 0 | 0 | 0.0003761 | 828.45 | 2023-05-14 12:13:34 | -0.0003205 | 4.2215 | 9298.4174 | 0 | 关闭
8122 | 11 | 3 | 恒流放电 | 01:07:00 | 55:27:55 | -0.152 | 2.1087 | 0.1697 | 373.84 | 0 | 0 | 0.1697 | 373.84 | 0.0003788 | 834.33 | 0 | 0 | 0.0003788 | 834.33 | 2023-05-14 12:14:04 | -0.0003205 | 4.2215 | 9298.4174 | 0 | 关闭
8123 | 11 | 3 | 恒流放电 | 01:07:30 | 55:28:25 | -0.152 | 2.1091 | 0.171 | 376.62 | 0 | 0 | 0.171 | 376.62 | 0.0003815 | 840.21 | 0 | 0 | 0.0003815 | 840.21 | 2023-05-14 12:14:34 | -0.0003205 | 3.1662 | 6973.9966 | 0 | 关闭
8124 | 11 | 3 | 恒流放电 | 01:08:00 | 55:28:55 | -0.152 | 2.1095 | 0.1723 | 379.41 | 0 | 0 | 0.1723 | 379.41 | 0.0003841 | 846.1 | 0 | 0 | 0.0003841 | 846.1 | 2023-05-14 12:15:04 | -0.0003206 | 3.1662 | 6973.9966 | 0 | 关闭
8125 | 11 | 3 | 恒流放电 | 01:08:30 | 55:29:25 | -0.152 | 2.1098 | 0.1735 | 382.2 | 0 | 0 | 0.1735 | 382.2 | 0.0003868 | 851.98 | 0 | 0 | 0.0003868 | 851.98 | 2023-05-14 12:15:34 | -0.0003206 | 4.2216 | 9298.5805 | 0 | 关闭
8126 | 11 | 3 | 恒流放电 | 01:09:00 | 55:29:55 | -0.152 | 2.11 | 0.1748 | 384.99 | 0 | 0 | 0.1748 | 384.99 | 0.0003895 | 857.87 | 0 | 0 | 0.0003895 | 857.87 | 2023-05-14 12:16:04 | -0.0003207 | 6.3324 | 13947.9931 | 0 | 关闭
8127 | 11 | 3 | 恒流放电 | 01:09:30 | 55:30:25 | -0.152 | 2.1103 | 0.1761 | 387.78 | 0 | 0 | 0.1761 | 387.78 | 0.0003921 | 863.76 | 0 | 0 | 0.0003921 | 863.76 | 2023-05-14 12:16:34 | -0.0003207 | 4.2216 | 9298.6621 | 0 | 关闭
8128 | 11 | 3 | 恒流放电 | 01:10:00 | 55:30:55 | -0.152 | 2.1105 | 0.1773 | 390.57 | 0 | 0 | 0.1773 | 390.57 | 0.0003948 | 869.64 | 0 | 0 | 0.0003948 | 869.64 | 2023-05-14 12:17:04 | -0.0003208 | 6.3324 | 13947.9931 | 0 | 关闭
8129 | 11 | 3 | 恒流放电 | 01:10:30 | 55:31:25 | -0.152 | 2.1108 | 0.1786 | 393.36 | 0 | 0 | 0.1786 | 393.36 | 0.0003975 | 875.53 | 0 | 0 | 0.0003975 | 875.53 | 2023-05-14 12:17:34 | -0.0003208 | 4.2216 | 9298.6621 | 0 | 关闭
8130 | 11 | 3 | 恒流放电 | 01:11:00 | 55:31:55 | -0.152 | 2.111 | 0.1799 | 396.15 | 0 | 0 | 0.1799 | 396.15 | 0.0004002 | 881.42 | 0 | 0 | 0.0004002 | 881.42 | 2023-05-14 12:18:04 | -0.0003209 | 6.3323 | 13947.8708 | 0 | 关闭
8131 | 11 | 3 | 恒流放电 | 01:11:30 | 55:32:25 | -0.152 | 2.1111 | 0.1811 | 398.94 | 0 | 0 | 0.1811 | 398.94 | 0.0004028 | 887.31 | 0 | 0 | 0.0004028 | 887.31 | 2023-05-14 12:18:34 | -0.0003208 | 12.6648 | 27895.9863 | 0 | 关闭
8132 | 11 | 3 | 恒流放电 | 01:12:00 | 55:32:55 | -0.152 | 2.1113 | 0.1824 | 401.73 | 0 | 0 | 0.1824 | 401.73 | 0.0004055 | 893.2 | 0 | 0 | 0.0004055 | 893.2 | 2023-05-14 12:19:04 | -0.0003209 | 6.3325 | 13948.2379 | 0 | 关闭
8133 | 11 | 3 | 恒流放电 | 01:12:30 | 55:33:25 | -0.152 | 2.1114 | 0.1837 | 404.52 | 0 | 0 | 0.1837 | 404.52 | 0.0004082 | 899.09 | 0 | 0 | 0.0004082 | 899.09 | 2023-05-14 12:19:34 | -0.0003209 | 12.6648 | 27895.9863 | 0 | 关闭
8134 | 11 | 3 | 恒流放电 | 01:13:00 | 55:33:55 | -0.152 | 2.1115 | 0.1849 | 407.31 | 0 | 0 | 0.1849 | 407.31 | 0.0004109 | 904.98 | 0 | 0 | 0.0004109 | 904.98 | 2023-05-14 12:20:04 | -0.0003209 | 12.6648 | 27895.9863 | 0 | 关闭
8135 | 11 | 3 | 恒流放电 | 01:13:30 | 55:34:25 | -0.152 | 2.1115 | 0.1862 | 410.1 | 0 | 0 | 0.1862 | 410.1 | 0.0004135 | 910.87 | 0 | 0 | 0.0004135 | 910.87 | 2023-05-14 12:20:34 | -0.0003209 | 0 | 0 | 0 | 关闭
8136 | 11 | 3 | 恒流放电 | 01:14:00 | 55:34:55 | -0.152 | 2.1116 | 0.1875 | 412.89 | 0 | 0 | 0.1875 | 412.89 | 0.0004162 | 916.76 | 0 | 0 | 0.0004162 | 916.76 | 2023-05-14 12:21:04 | -0.0003209 | 12.6646 | 27895.4968 | 0 | 关闭
8137 | 11 | 3 | 恒流放电 | 01:14:30 | 55:35:25 | -0.152 | 2.1116 | 0.1887 | 415.68 | 0 | 0 | 0.1887 | 415.68 | 0.0004189 | 922.65 | 0 | 0 | 0.0004189 | 922.65 | 2023-05-14 12:21:34 | -0.0003209 | 0 | 0 | 0 | 关闭
8138 | 11 | 3 | 恒流放电 | 01:15:00 | 55:35:55 | -0.152 | 2.1116 | 0.19 | 418.47 | 0 | 0 | 0.19 | 418.47 | 0.0004216 | 928.54 | 0 | 0 | 0.0004216 | 928.54 | 2023-05-14 12:22:04 | -0.0003209 | 0 | 0 | 0 | 关闭
8139 | 11 | 3 | 恒流放电 | 01:15:30 | 55:36:25 | -0.152 | 2.1118 | 0.1913 | 421.26 | 0 | 0 | 0.1913 | 421.26 | 0.0004242 | 934.43 | 0 | 0 | 0.0004242 | 934.43 | 2023-05-14 12:22:34 | -0.000321 | 6.3324 | 13948.1155 | 0 | 关闭
8140 | 11 | 3 | 恒流放电 | 01:16:00 | 55:36:55 | -0.152 | 2.1117 | 0.1925 | 424.05 | 0 | 0 | 0.1925 | 424.05 | 0.0004269 | 940.32 | 0 | 0 | 0.0004269 | 940.32 | 2023-05-14 12:23:04 | -0.000321 | -12.6649 | -27896.231 | 0 | 关闭
8141 | 11 | 3 | 恒流放电 | 01:16:30 | 55:37:25 | -0.152 | 2.112 | 0.1938 | 426.84 | 0 | 0 | 0.1938 | 426.84 | 0.0004296 | 946.21 | 0 | 0 | 0.0004296 | 946.21 | 2023-05-14 12:23:34 | -0.000321 | 4.2216 | 9298.5805 | 0 | 关闭
8142 | 11 | 3 | 恒流放电 | 01:17:00 | 55:37:55 | -0.152 | 2.1122 | 0.1951 | 429.63 | 0 | 0 | 0.1951 | 429.63 | 0.0004323 | 952.1 | 0 | 0 | 0.0004323 | 952.1 | 2023-05-14 12:24:04 | -0.000321 | 6.3326 | 13948.3603 | 0 | 关闭
8143 | 11 | 3 | 恒流放电 | 01:17:30 | 55:38:25 | -0.152 | 2.1123 | 0.1963 | 432.42 | 0 | 0 | 0.1963 | 432.42 | 0.0004349 | 958 | 0 | 0 | 0.0004349 | 958 | 2023-05-14 12:24:34 | -0.000321 | 12.6651 | 27896.7205 | 0 | 关闭
8144 | 11 | 3 | 恒流放电 | 01:18:00 | 55:38:55 | -0.152 | 2.1125 | 0.1976 | 435.21 | 0 | 0 | 0.1976 | 435.21 | 0.0004376 | 963.89 | 0 | 0 | 0.0004376 | 963.89 | 2023-05-14 12:25:04 | -0.0003211 | 6.3323 | 13947.8708 | 0 | 关闭
8145 | 11 | 3 | 恒流放电 | 01:18:30 | 55:39:25 | -0.152 | 2.1126 | 0.1989 | 438 | 0 | 0 | 0.1989 | 438 | 0.0004403 | 969.78 | 0 | 0 | 0.0004403 | 969.78 | 2023-05-14 12:25:34 | -0.0003211 | 12.6651 | 27896.7205 | 0 | 关闭
8146 | 11 | 3 | 恒流放电 | 01:19:00 | 55:39:55 | -0.152 | 2.1127 | 0.2001 | 440.79 | 0 | 0 | 0.2001 | 440.79 | 0.000443 | 975.68 | 0 | 0 | 0.000443 | 975.68 | 2023-05-14 12:26:04 | -0.0003211 | 12.6649 | 27896.231 | 0 | 关闭
8147 | 11 | 3 | 恒流放电 | 01:19:30 | 55:40:25 | -0.152 | 2.1129 | 0.2014 | 443.58 | 0 | 0 | 0.2014 | 443.58 | 0.0004456 | 981.57 | 0 | 0 | 0.0004456 | 981.57 | 2023-05-14 12:26:34 | -0.0003211 | 6.3324 | 13948.1155 | 0 | 关闭
8148 | 11 | 3 | 恒流放电 | 01:20:00 | 55:40:55 | -0.152 | 2.113 | 0.2026 | 446.37 | 0 | 0 | 0.2026 | 446.37 | 0.0004483 | 987.46 | 0 | 0 | 0.0004483 | 987.46 | 2023-05-14 12:27:04 | -0.0003211 | 12.6653 | 27897.21 | 0 | 关闭
8149 | 11 | 3 | 恒流放电 | 01:20:30 | 55:41:25 | -0.152 | 2.1131 | 0.2039 | 449.15 | 0 | 0 | 0.2039 | 449.15 | 0.000451 | 993.36 | 0 | 0 | 0.000451 | 993.36 | 2023-05-14 12:27:34 | -0.0003211 | 12.6649 | 27896.231 | 0 | 关闭
8150 | 11 | 3 | 恒流放电 | 01:21:00 | 55:41:55 | -0.152 | 2.1131 | 0.2052 | 451.94 | 0 | 0 | 0.2052 | 451.94 | 0.0004537 | 999.25 | 0 | 0 | 0.0004537 | 999.25 | 2023-05-14 12:28:04 | -0.0003211 | 0 | 0 | 0 | 关闭
8151 | 11 | 3 | 恒流放电 | 01:21:30 | 55:42:25 | -0.152 | 2.1131 | 0.2064 | 454.73 | 0 | 0 | 0.2064 | 454.73 | 0.0004563 | 1005.15 | 0 | 0 | 0.0004563 | 1005.15 | 2023-05-14 12:28:34 | -0.0003212 | 0 | 0 | 0 | 关闭
8152 | 11 | 3 | 恒流放电 | 01:22:00 | 55:42:55 | -0.152 | 2.1131 | 0.2077 | 457.52 | 0 | 0 | 0.2077 | 457.52 | 0.000459 | 1011.04 | 0 | 0 | 0.000459 | 1011.04 | 2023-05-14 12:29:04 | -0.0003212 | 0 | 0 | 0 | 关闭
8153 | 11 | 3 | 恒流放电 | 01:22:30 | 55:43:25 | -0.152 | 2.113 | 0.209 | 460.31 | 0 | 0 | 0.209 | 460.31 | 0.0004617 | 1016.94 | 0 | 0 | 0.0004617 | 1016.94 | 2023-05-14 12:29:34 | -0.0003212 | -12.6651 | -27896.7205 | 0 | 关闭
8154 | 11 | 3 | 恒流放电 | 01:23:00 | 55:43:55 | -0.152 | 2.1131 | 0.2102 | 463.1 | 0 | 0 | 0.2102 | 463.1 | 0.0004644 | 1022.83 | 0 | 0 | 0.0004644 | 1022.83 | 2023-05-14 12:30:04 | -0.0003211 | 12.6651 | 27896.7205 | 0 | 关闭
8155 | 11 | 3 | 恒流放电 | 01:23:30 | 55:44:25 | -0.152 | 2.113 | 0.2115 | 465.89 | 0 | 0 | 0.2115 | 465.89 | 0.000467 | 1028.73 | 0 | 0 | 0.000467 | 1028.73 | 2023-05-14 12:30:34 | -0.0003211 | -12.6644 | -27895.2521 | 0 | 关闭
8156 | 11 | 3 | 恒流放电 | 01:24:00 | 55:44:55 | -0.152 | 2.113 | 0.2128 | 468.68 | 0 | 0 | 0.2128 | 468.68 | 0.0004697 | 1034.62 | 0 | 0 | 0.0004697 | 1034.62 | 2023-05-14 12:31:04 | -0.0003211 | 0 | 0 | 0 | 关闭
8157 | 11 | 3 | 恒流放电 | 01:24:30 | 55:45:25 | -0.152 | 2.1129 | 0.214 | 471.47 | 0 | 0 | 0.214 | 471.47 | 0.0004724 | 1040.52 | 0 | 0 | 0.0004724 | 1040.52 | 2023-05-14 12:31:34 | -0.0003211 | -12.6647 | -27895.7416 | 0 | 关闭
8158 | 11 | 3 | 恒流放电 | 01:25:00 | 55:45:55 | -0.152 | 2.113 | 0.2153 | 474.26 | 0 | 0 | 0.2153 | 474.26 | 0.0004751 | 1046.41 | 0 | 0 | 0.0004751 | 1046.41 | 2023-05-14 12:32:04 | -0.0003211 | 12.6647 | 27895.7416 | 0 | 关闭
8159 | 11 | 3 | 恒流放电 | 01:25:30 | 55:46:25 | -0.152 | 2.113 | 0.2166 | 477.05 | 0 | 0 | 0.2166 | 477.05 | 0.0004777 | 1052.31 | 0 | 0 | 0.0004777 | 1052.31 | 2023-05-14 12:32:34 | -0.0003211 | 0 | 0 | 0 | 关闭
8160 | 11 | 3 | 恒流放电 | 01:26:00 | 55:46:55 | -0.152 | 2.1131 | 0.2178 | 479.84 | 0 | 0 | 0.2178 | 479.84 | 0.0004804 | 1058.2 | 0 | 0 | 0.0004804 | 1058.2 | 2023-05-14 12:33:04 | -0.0003211 | 12.6647 | 27895.7416 | 0 | 关闭
8161 | 11 | 3 | 恒流放电 | 01:26:30 | 55:47:25 | -0.152 | 2.1131 | 0.2191 | 482.63 | 0 | 0 | 0.2191 | 482.63 | 0.0004831 | 1064.09 | 0 | 0 | 0.0004831 | 1064.09 | 2023-05-14 12:33:34 | -0.0003211 | 0 | 0 | 0 | 关闭
8162 | 11 | 3 | 恒流放电 | 01:27:00 | 55:47:55 | -0.152 | 2.1131 | 0.2204 | 485.42 | 0 | 0 | 0.2204 | 485.42 | 0.0004858 | 1069.99 | 0 | 0 | 0.0004858 | 1069.99 | 2023-05-14 12:34:04 | -0.0003211 | 0 | 0 | 0 | 关闭
8163 | 11 | 3 | 恒流放电 | 01:27:30 | 55:48:25 | -0.152 | 2.1131 | 0.2216 | 488.21 | 0 | 0 | 0.2216 | 488.21 | 0.0004885 | 1075.88 | 0 | 0 | 0.0004885 | 1075.88 | 2023-05-14 12:34:34 | -0.0003212 | 0 | 0 | 0 | 关闭
8164 | 11 | 3 | 恒流放电 | 01:28:00 | 55:48:55 | -0.152 | 2.1132 | 0.2229 | 491 | 0 | 0 | 0.2229 | 491 | 0.0004911 | 1081.78 | 0 | 0 | 0.0004911 | 1081.78 | 2023-05-14 12:35:04 | -0.0003212 | 12.6649 | 27896.231 | 0 | 关闭
8165 | 11 | 3 | 恒流放电 | 01:28:30 | 55:49:25 | -0.152 | 2.1131 | 0.2242 | 493.79 | 0 | 0 | 0.2242 | 493.79 | 0.0004938 | 1087.67 | 0 | 0 | 0.0004938 | 1087.67 | 2023-05-14 12:35:34 | -0.0003211 | -12.6649 | -27896.231 | 0 | 关闭
8166 | 11 | 3 | 恒流放电 | 01:29:00 | 55:49:55 | -0.152 | 2.1132 | 0.2254 | 496.58 | 0 | 0 | 0.2254 | 496.58 | 0.0004965 | 1093.57 | 0 | 0 | 0.0004965 | 1093.57 | 2023-05-14 12:36:04 | -0.0003212 | 12.6649 | 27896.231 | 0 | 关闭
8167 | 11 | 3 | 恒流放电 | 01:29:30 | 55:50:25 | -0.152 | 2.1133 | 0.2267 | 499.37 | 0 | 0 | 0.2267 | 499.37 | 0.0004992 | 1099.46 | 0 | 0 | 0.0004992 | 1099.46 | 2023-05-14 12:36:34 | -0.0003212 | 12.6647 | 27895.7416 | 0 | 关闭
8168 | 11 | 3 | 恒流放电 | 01:30:00 | 55:50:55 | -0.152 | 2.1132 | 0.228 | 502.16 | 0 | 0 | 0.228 | 502.16 | 0.0005018 | 1105.36 | 0 | 0 | 0.0005018 | 1105.36 | 2023-05-14 12:37:04 | -0.0003212 | -12.6649 | -27896.231 | 0 | 关闭
8169 | 11 | 3 | 恒流放电 | 01:30:30 | 55:51:25 | -0.152 | 2.1132 | 0.2292 | 504.95 | 0 | 0 | 0.2292 | 504.95 | 0.0005045 | 1111.25 | 0 | 0 | 0.0005045 | 1111.25 | 2023-05-14 12:37:34 | -0.0003212 | 0 | 0 | 0 | 关闭
8170 | 11 | 3 | 恒流放电 | 01:31:00 | 55:51:55 | -0.152 | 2.1132 | 0.2305 | 507.74 | 0 | 0 | 0.2305 | 507.74 | 0.0005072 | 1117.15 | 0 | 0 | 0.0005072 | 1117.15 | 2023-05-14 12:38:04 | -0.0003212 | 0 | 0 | 0 | 关闭
8171 | 11 | 3 | 恒流放电 | 01:31:30 | 55:52:25 | -0.152 | 2.113 | 0.2318 | 510.53 | 0 | 0 | 0.2318 | 510.53 | 0.0005099 | 1123.04 | 0 | 0 | 0.0005099 | 1123.04 | 2023-05-14 12:38:34 | -0.0003211 | -6.3324 | -13948.1155 | 0 | 关闭
8172 | 11 | 3 | 恒流放电 | 01:32:00 | 55:52:55 | -0.152 | 2.1129 | 0.233 | 513.32 | 0 | 0 | 0.233 | 513.32 | 0.0005125 | 1128.94 | 0 | 0 | 0.0005125 | 1128.94 | 2023-05-14 12:39:04 | -0.0003211 | -12.6649 | -27896.231 | 0 | 关闭
8173 | 11 | 3 | 恒流放电 | 01:32:30 | 55:53:25 | -0.152 | 2.1128 | 0.2343 | 516.11 | 0 | 0 | 0.2343 | 516.11 | 0.0005152 | 1134.83 | 0 | 0 | 0.0005152 | 1134.83 | 2023-05-14 12:39:34 | -0.0003211 | -12.6649 | -27896.231 | 0 | 关闭
8174 | 11 | 3 | 恒流放电 | 01:33:00 | 55:53:55 | -0.152 | 2.1126 | 0.2356 | 518.9 | 0 | 0 | 0.2356 | 518.9 | 0.0005179 | 1140.73 | 0 | 0 | 0.0005179 | 1140.73 | 2023-05-14 12:40:04 | -0.0003211 | -6.3326 | -13948.3603 | 0 | 关闭
8175 | 11 | 3 | 恒流放电 | 01:33:30 | 55:54:25 | -0.152 | 2.1124 | 0.2368 | 521.69 | 0 | 0 | 0.2368 | 521.69 | 0.0005206 | 1146.62 | 0 | 0 | 0.0005206 | 1146.62 | 2023-05-14 12:40:34 | -0.000321 | -6.3327 | -13948.605 | 0 | 关闭
8176 | 11 | 3 | 恒流放电 | 01:34:00 | 55:54:55 | -0.152 | 2.1124 | 0.2381 | 524.47 | 0 | 0 | 0.2381 | 524.47 | 0.0005232 | 1152.51 | 0 | 0 | 0.0005232 | 1152.51 | 2023-05-14 12:41:04 | -0.000321 | 0 | 0 | 0 | 关闭
8177 | 11 | 3 | 恒流放电 | 01:34:30 | 55:55:25 | -0.152 | 2.1123 | 0.2394 | 527.26 | 0 | 0 | 0.2394 | 527.26 | 0.0005259 | 1158.41 | 0 | 0 | 0.0005259 | 1158.41 | 2023-05-14 12:41:34 | -0.000321 | -12.6649 | -27896.231 | 0 | 关闭
8178 | 11 | 3 | 恒流放电 | 01:35:00 | 55:55:55 | -0.152 | 2.112 | 0.2406 | 530.05 | 0 | 0 | 0.2406 | 530.05 | 0.0005286 | 1164.3 | 0 | 0 | 0.0005286 | 1164.3 | 2023-05-14 12:42:04 | -0.000321 | -4.2216 | -9298.5805 | 0 | 关闭
8179 | 11 | 3 | 恒流放电 | 01:35:30 | 55:56:25 | -0.152 | 2.1119 | 0.2419 | 532.84 | 0 | 0 | 0.2419 | 532.84 | 0.0005313 | 1170.19 | 0 | 0 | 0.0005313 | 1170.19 | 2023-05-14 12:42:34 | -0.0003209 | -12.6649 | -27896.231 | 0 | 关闭
8180 | 11 | 3 | 恒流放电 | 01:36:00 | 55:56:55 | -0.152 | 2.1118 | 0.2432 | 535.63 | 0 | 0 | 0.2432 | 535.63 | 0.0005339 | 1176.08 | 0 | 0 | 0.0005339 | 1176.08 | 2023-05-14 12:43:04 | -0.000321 | -12.6649 | -27896.231 | 0 | 关闭
8181 | 11 | 3 | 恒流放电 | 01:36:30 | 55:57:25 | -0.152 | 2.1117 | 0.2444 | 538.42 | 0 | 0 | 0.2444 | 538.42 | 0.0005366 | 1181.97 | 0 | 0 | 0.0005366 | 1181.97 | 2023-05-14 12:43:34 | -0.0003209 | -12.6647 | -27895.7416 | 0 | 关闭
8182 | 11 | 3 | 恒流放电 | 01:37:00 | 55:57:55 | -0.152 | 2.1115 | 0.2457 | 541.21 | 0 | 0 | 0.2457 | 541.21 | 0.0005393 | 1187.86 | 0 | 0 | 0.0005393 | 1187.86 | 2023-05-14 12:44:04 | -0.0003209 | -6.3324 | -13948.1155 | 0 | 关闭
8183 | 11 | 3 | 恒流放电 | 01:37:30 | 55:58:25 | -0.152 | 2.1115 | 0.247 | 544 | 0 | 0 | 0.247 | 544 | 0.000542 | 1193.75 | 0 | 0 | 0.000542 | 1193.75 | 2023-05-14 12:44:34 | -0.0003209 | 0 | 0 | 0 | 关闭
8184 | 11 | 3 | 恒流放电 | 01:38:00 | 55:58:55 | -0.152 | 2.1114 | 0.2482 | 546.79 | 0 | 0 | 0.2482 | 546.79 | 0.0005446 | 1199.64 | 0 | 0 | 0.0005446 | 1199.64 | 2023-05-14 12:45:04 | -0.0003209 | -12.6651 | -27896.7205 | 0 | 关闭
8185 | 11 | 3 | 恒流放电 | 01:38:30 | 55:59:25 | -0.152 | 2.1114 | 0.2495 | 549.58 | 0 | 0 | 0.2495 | 549.58 | 0.0005473 | 1205.53 | 0 | 0 | 0.0005473 | 1205.53 | 2023-05-14 12:45:34 | -0.0003209 | 0 | 0 | 0 | 关闭
8186 | 11 | 3 | 恒流放电 | 01:39:00 | 55:59:55 | -0.152 | 2.1113 | 0.2508 | 552.37 | 0 | 0 | 0.2508 | 552.37 | 0.00055 | 1211.42 | 0 | 0 | 0.00055 | 1211.42 | 2023-05-14 12:46:04 | -0.0003209 | -12.6647 | -27895.7416 | 0 | 关闭
8187 | 11 | 3 | 恒流放电 | 01:39:30 | 56:00:25 | -0.152 | 2.1112 | 0.252 | 555.16 | 0 | 0 | 0.252 | 555.16 | 0.0005527 | 1217.31 | 0 | 0 | 0.0005527 | 1217.31 | 2023-05-14 12:46:34 | -0.0003209 | -12.6649 | -27896.231 | 0 | 关闭
8188 | 11 | 3 | 恒流放电 | 01:40:00 | 56:00:55 | -0.152 | 2.1111 | 0.2533 | 557.95 | 0 | 0 | 0.2533 | 557.95 | 0.0005553 | 1223.2 | 0 | 0 | 0.0005553 | 1223.2 | 2023-05-14 12:47:04 | -0.0003208 | -12.6651 | -27896.7205 | 0 | 关闭
8189 | 11 | 3 | 恒流放电 | 01:40:30 | 56:01:25 | -0.152 | 2.1111 | 0.2546 | 560.74 | 0 | 0 | 0.2546 | 560.74 | 0.000558 | 1229.09 | 0 | 0 | 0.000558 | 1229.09 | 2023-05-14 12:47:34 | -0.0003208 | 0 | 0 | 0 | 关闭
8190 | 11 | 3 | 恒流放电 | 01:41:00 | 56:01:55 | -0.152 | 2.1109 | 0.2558 | 563.53 | 0 | 0 | 0.2558 | 563.53 | 0.0005607 | 1234.98 | 0 | 0 | 0.0005607 | 1234.98 | 2023-05-14 12:48:04 | -0.0003208 | -6.3326 | -13948.3603 | 0 | 关闭
8191 | 11 | 3 | 恒流放电 | 01:41:30 | 56:02:25 | -0.152 | 2.1107 | 0.2571 | 566.32 | 0 | 0 | 0.2571 | 566.32 | 0.0005634 | 1240.87 | 0 | 0 | 0.0005634 | 1240.87 | 2023-05-14 12:48:34 | -0.0003208 | -6.3326 | -13948.3603 | 0 | 关闭
8192 | 11 | 3 | 恒流放电 | 01:42:00 | 56:02:55 | -0.152 | 2.1105 | 0.2584 | 569.11 | 0 | 0 | 0.2584 | 569.11 | 0.000566 | 1246.75 | 0 | 0 | 0.000566 | 1246.75 | 2023-05-14 12:49:04 | -0.0003208 | -6.3326 | -13948.3603 | 0 | 关闭
8193 | 11 | 3 | 恒流放电 | 01:42:30 | 56:03:25 | -0.152 | 2.1102 | 0.2596 | 571.9 | 0 | 0 | 0.2596 | 571.9 | 0.0005687 | 1252.64 | 0 | 0 | 0.0005687 | 1252.64 | 2023-05-14 12:49:34 | -0.0003207 | -4.2211 | -9297.6016 | 0 | 关闭
8194 | 11 | 3 | 恒流放电 | 01:43:00 | 56:03:55 | -0.152 | 2.1099 | 0.2609 | 574.69 | 0 | 0 | 0.2609 | 574.69 | 0.0005714 | 1258.53 | 0 | 0 | 0.0005714 | 1258.53 | 2023-05-14 12:50:04 | -0.0003206 | -4.2211 | -9297.6016 | 0 | 关闭
8195 | 11 | 3 | 恒流放电 | 01:43:30 | 56:04:25 | -0.152 | 2.1097 | 0.2622 | 577.48 | 0 | 0 | 0.2622 | 577.48 | 0.000574 | 1264.41 | 0 | 0 | 0.000574 | 1264.41 | 2023-05-14 12:50:34 | -0.0003206 | -6.3323 | -13947.8708 | 0 | 关闭
8196 | 11 | 3 | 恒流放电 | 01:44:00 | 56:04:55 | -0.152 | 2.1095 | 0.2634 | 580.27 | 0 | 0 | 0.2634 | 580.27 | 0.0005767 | 1270.3 | 0 | 0 | 0.0005767 | 1270.3 | 2023-05-14 12:51:04 | -0.0003206 | -6.3324 | -13948.1155 | 0 | 关闭
8197 | 11 | 3 | 恒流放电 | 01:44:30 | 56:05:25 | -0.152 | 2.1092 | 0.2647 | 583.06 | 0 | 0 | 0.2647 | 583.06 | 0.0005794 | 1276.18 | 0 | 0 | 0.0005794 | 1276.18 | 2023-05-14 12:51:34 | -0.0003206 | -4.2215 | -9298.4174 | 0 | 关闭
8198 | 11 | 3 | 恒流放电 | 01:45:00 | 56:05:55 | -0.152 | 2.1089 | 0.266 | 585.85 | 0 | 0 | 0.266 | 585.85 | 0.0005821 | 1282.07 | 0 | 0 | 0.0005821 | 1282.07 | 2023-05-14 12:52:04 | -0.0003205 | -4.2216 | -9298.5805 | 0 | 关闭
8199 | 11 | 3 | 恒流放电 | 01:45:30 | 56:06:25 | -0.152 | 2.1088 | 0.2672 | 588.64 | 0 | 0 | 0.2672 | 588.64 | 0.0005847 | 1287.95 | 0 | 0 | 0.0005847 | 1287.95 | 2023-05-14 12:52:34 | -0.0003205 | -12.6651 | -27896.7205 | 0 | 关闭
8200 | 11 | 3 | 恒流放电 | 01:46:00 | 56:06:55 | -0.152 | 2.1085 | 0.2685 | 591.42 | 0 | 0 | 0.2685 | 591.42 | 0.0005874 | 1293.83 | 0 | 0 | 0.0005874 | 1293.83 | 2023-05-14 12:53:04 | -0.0003204 | -4.2215 | -9298.4174 | 0 | 关闭
8201 | 11 | 3 | 恒流放电 | 01:46:30 | 56:07:25 | -0.152 | 2.1082 | 0.2698 | 594.21 | 0 | 0 | 0.2698 | 594.21 | 0.0005901 | 1299.71 | 0 | 0 | 0.0005901 | 1299.71 | 2023-05-14 12:53:34 | -0.0003204 | -4.2216 | -9298.5805 | 0 | 关闭
8202 | 11 | 3 | 恒流放电 | 01:47:00 | 56:07:55 | -0.152 | 2.1078 | 0.271 | 597 | 0 | 0 | 0.271 | 597 | 0.0005927 | 1305.59 | 0 | 0 | 0.0005927 | 1305.59 | 2023-05-14 12:54:04 | -0.0003203 | -3.1661 | -6973.813 | 0 | 关闭
8203 | 11 | 3 | 恒流放电 | 01:47:30 | 56:08:25 | -0.152 | 2.1075 | 0.2723 | 599.79 | 0 | 0 | 0.2723 | 599.79 | 0.0005954 | 1311.47 | 0 | 0 | 0.0005954 | 1311.47 | 2023-05-14 12:54:34 | -0.0003203 | -4.2216 | -9298.7437 | 0 | 关闭
8204 | 11 | 3 | 恒流放电 | 01:48:00 | 56:08:55 | -0.152 | 2.1073 | 0.2736 | 602.58 | 0 | 0 | 0.2736 | 602.58 | 0.0005981 | 1317.35 | 0 | 0 | 0.0005981 | 1317.35 | 2023-05-14 12:55:04 | -0.0003202 | -6.3323 | -13947.8708 | 0 | 关闭
8205 | 11 | 3 | 恒流放电 | 01:48:30 | 56:09:25 | -0.152 | 2.1069 | 0.2748 | 605.37 | 0 | 0 | 0.2748 | 605.37 | 0.0006007 | 1323.23 | 0 | 0 | 0.0006007 | 1323.23 | 2023-05-14 12:55:34 | -0.0003202 | -3.1661 | -6973.813 | 0 | 关闭
8206 | 11 | 3 | 恒流放电 | 01:49:00 | 56:09:55 | -0.152 | 2.1067 | 0.2761 | 608.16 | 0 | 0 | 0.2761 | 608.16 | 0.0006034 | 1329.11 | 0 | 0 | 0.0006034 | 1329.11 | 2023-05-14 12:56:04 | -0.0003202 | -6.3323 | -13947.8708 | 0 | 关闭
8207 | 11 | 3 | 恒流放电 | 01:49:30 | 56:10:25 | -0.152 | 2.1065 | 0.2774 | 610.95 | 0 | 0 | 0.2774 | 610.95 | 0.0006061 | 1334.98 | 0 | 0 | 0.0006061 | 1334.98 | 2023-05-14 12:56:34 | -0.0003201 | -6.3322 | -13947.626 | 0 | 关闭
8208 | 11 | 3 | 恒流放电 | 01:50:00 | 56:10:55 | -0.152 | 2.1062 | 0.2786 | 613.74 | 0 | 0 | 0.2786 | 613.74 | 0.0006087 | 1340.86 | 0 | 0 | 0.0006087 | 1340.86 | 2023-05-14 12:57:04 | -0.0003201 | -4.2215 | -9298.4174 | 0 | 关闭
8209 | 11 | 3 | 恒流放电 | 01:50:30 | 56:11:25 | -0.152 | 2.106 | 0.2799 | 616.53 | 0 | 0 | 0.2799 | 616.53 | 0.0006114 | 1346.73 | 0 | 0 | 0.0006114 | 1346.73 | 2023-05-14 12:57:34 | -0.0003201 | -6.3323 | -13947.8708 | 0 | 关闭
8210 | 11 | 3 | 恒流放电 | 01:51:00 | 56:11:55 | -0.152 | 2.1057 | 0.2812 | 619.32 | 0 | 0 | 0.2812 | 619.32 | 0.0006141 | 1352.61 | 0 | 0 | 0.0006141 | 1352.61 | 2023-05-14 12:58:04 | -0.00032 | -4.2214 | -9298.2542 | 0 | 关闭
8211 | 11 | 3 | 恒流放电 | 01:51:30 | 56:12:25 | -0.152 | 2.1055 | 0.2824 | 622.11 | 0 | 0 | 0.2824 | 622.11 | 0.0006168 | 1358.48 | 0 | 0 | 0.0006168 | 1358.48 | 2023-05-14 12:58:34 | -0.00032 | -6.3326 | -13948.3603 | 0 | 关闭
8212 | 11 | 3 | 恒流放电 | 01:52:00 | 56:12:55 | -0.152 | 2.1051 | 0.2837 | 624.9 | 0 | 0 | 0.2837 | 624.9 | 0.0006194 | 1364.35 | 0 | 0 | 0.0006194 | 1364.35 | 2023-05-14 12:59:04 | -0.0003199 | -3.1661 | -6973.813 | 0 | 关闭
8213 | 11 | 3 | 恒流放电 | 01:52:30 | 56:13:25 | -0.152 | 2.105 | 0.285 | 627.69 | 0 | 0 | 0.285 | 627.69 | 0.0006221 | 1370.23 | 0 | 0 | 0.0006221 | 1370.23 | 2023-05-14 12:59:34 | -0.0003199 | -12.6647 | -27895.7416 | 0 | 关闭
8214 | 11 | 3 | 恒流放电 | 01:53:00 | 56:13:55 | -0.152 | 2.1046 | 0.2862 | 630.48 | 0 | 0 | 0.2862 | 630.48 | 0.0006247 | 1376.1 | 0 | 0 | 0.0006247 | 1376.1 | 2023-05-14 13:00:04 | -0.0003198 | -3.1661 | -6973.813 | 0 | 关闭
8215 | 11 | 3 | 恒流放电 | 01:53:30 | 56:14:25 | -0.152 | 2.1043 | 0.2875 | 633.27 | 0 | 0 | 0.2875 | 633.27 | 0.0006274 | 1381.97 | 0 | 0 | 0.0006274 | 1381.97 | 2023-05-14 13:00:34 | -0.0003198 | -4.2216 | -9298.5805 | 0 | 关闭
8216 | 11 | 3 | 恒流放电 | 01:54:00 | 56:14:55 | -0.152 | 2.1039 | 0.2888 | 636.06 | 0 | 0 | 0.2888 | 636.06 | 0.0006301 | 1387.84 | 0 | 0 | 0.0006301 | 1387.84 | 2023-05-14 13:01:04 | -0.0003197 | -3.1662 | -6974.0578 | 0 | 关闭
8217 | 11 | 3 | 恒流放电 | 01:54:30 | 56:15:25 | -0.152 | 2.1035 | 0.29 | 638.85 | 0 | 0 | 0.29 | 638.85 | 0.0006327 | 1393.71 | 0 | 0 | 0.0006327 | 1393.71 | 2023-05-14 13:01:34 | -0.0003197 | -3.1661 | -6973.813 | 0 | 关闭
8218 | 11 | 3 | 恒流放电 | 01:55:00 | 56:15:55 | -0.152 | 2.1031 | 0.2913 | 641.64 | 0 | 0 | 0.2913 | 641.64 | 0.0006354 | 1399.57 | 0 | 0 | 0.0006354 | 1399.57 | 2023-05-14 13:02:04 | -0.0003196 | -3.1662 | -6974.0578 | 0 | 关闭
8219 | 11 | 3 | 恒流放电 | 01:55:30 | 56:16:25 | -0.152 | 2.1026 | 0.2926 | 644.43 | 0 | 0 | 0.2926 | 644.43 | 0.0006381 | 1405.44 | 0 | 0 | 0.0006381 | 1405.44 | 2023-05-14 13:02:34 | -0.0003195 | -2.5329 | -5579.0504 | 0 | 关闭
8220 | 11 | 3 | 恒流放电 | 01:56:00 | 56:16:55 | -0.152 | 2.102 | 0.2938 | 647.22 | 0 | 0 | 0.2938 | 647.22 | 0.0006407 | 1411.3 | 0 | 0 | 0.0006407 | 1411.3 | 2023-05-14 13:03:04 | -0.0003195 | -2.1107 | -4649.2087 | 0 | 关闭
8221 | 11 | 3 | 恒流放电 | 01:56:30 | 56:17:25 | -0.152 | 2.1014 | 0.2951 | 650.01 | 0 | 0 | 0.2951 | 650.01 | 0.0006434 | 1417.17 | 0 | 0 | 0.0006434 | 1417.17 | 2023-05-14 13:03:34 | -0.0003193 | -2.1107 | -4649.2087 | 0 | 关闭
8222 | 11 | 3 | 恒流放电 | 01:57:00 | 56:17:55 | -0.152 | 2.101 | 0.2964 | 652.79 | 0 | 0 | 0.2964 | 652.79 | 0.0006461 | 1423.03 | 0 | 0 | 0.0006461 | 1423.03 | 2023-05-14 13:04:04 | -0.0003193 | -3.1658 | -6973.2012 | 0 | 关闭
8223 | 11 | 3 | 恒流放电 | 01:57:30 | 56:18:25 | -0.152 | 2.1006 | 0.2976 | 655.58 | 0 | 0 | 0.2976 | 655.58 | 0.0006487 | 1428.89 | 0 | 0 | 0.0006487 | 1428.89 | 2023-05-14 13:04:34 | -0.0003192 | -3.1661 | -6973.6907 | 0 | 关闭
8224 | 11 | 3 | 恒流放电 | 01:58:00 | 56:18:55 | -0.152 | 2.1001 | 0.2989 | 658.37 | 0 | 0 | 0.2989 | 658.37 | 0.0006514 | 1434.75 | 0 | 0 | 0.0006514 | 1434.75 | 2023-05-14 13:05:04 | -0.0003192 | -2.5329 | -5579.1483 | 0 | 关闭
8225 | 11 | 3 | 恒流放电 | 01:58:30 | 56:19:25 | -0.152 | 2.0996 | 0.3002 | 661.16 | 0 | 0 | 0.3002 | 661.16 | 0.000654 | 1440.6 | 0 | 0 | 0.000654 | 1440.6 | 2023-05-14 13:05:34 | -0.0003191 | -2.5329 | -5579.0504 | 0 | 关闭
8226 | 11 | 3 | 恒流放电 | 01:59:00 | 56:19:55 | -0.152 | 2.0992 | 0.3014 | 663.95 | 0 | 0 | 0.3014 | 663.95 | 0.0006567 | 1446.46 | 0 | 0 | 0.0006567 | 1446.46 | 2023-05-14 13:06:04 | -0.000319 | -3.1661 | -6973.813 | 0 | 关闭
8227 | 11 | 3 | 恒流放电 | 01:59:30 | 56:20:25 | -0.152 | 2.0987 | 0.3027 | 666.74 | 0 | 0 | 0.3027 | 666.74 | 0.0006594 | 1452.31 | 0 | 0 | 0.0006594 | 1452.31 | 2023-05-14 13:06:34 | -0.0003189 | -2.533 | -5579.2462 | 0 | 关闭
8228 | 11 | 3 | 恒流放电 | 02:00:00 | 56:20:55 | -0.152 | 2.0982 | 0.304 | 669.53 | 0 | 0 | 0.304 | 669.53 | 0.000662 | 1458.17 | 0 | 0 | 0.000662 | 1458.17 | 2023-05-14 13:07:04 | -0.0003188 | -2.5329 | -5579.0504 | 0 | 关闭
8229 | 11 | 3 | 恒流放电 | 02:00:30 | 56:21:25 | -0.152 | 2.0977 | 0.3052 | 672.32 | 0 | 0 | 0.3052 | 672.32 | 0.0006647 | 1464.02 | 0 | 0 | 0.0006647 | 1464.02 | 2023-05-14 13:07:34 | -0.0003188 | -2.533 | -5579.3441 | 0 | 关闭
8230 | 11 | 3 | 恒流放电 | 02:01:00 | 56:21:55 | -0.152 | 2.0972 | 0.3065 | 675.11 | 0 | 0 | 0.3065 | 675.11 | 0.0006673 | 1469.87 | 0 | 0 | 0.0006673 | 1469.87 | 2023-05-14 13:08:04 | -0.0003187 | -2.5329 | -5579.0504 | 0 | 关闭
8231 | 11 | 3 | 恒流放电 | 02:01:30 | 56:22:25 | -0.152 | 2.0967 | 0.3078 | 677.9 | 0 | 0 | 0.3078 | 677.9 | 0.00067 | 1475.72 | 0 | 0 | 0.00067 | 1475.72 | 2023-05-14 13:08:34 | -0.0003187 | -2.533 | -5579.3441 | 0 | 关闭
8232 | 11 | 3 | 恒流放电 | 02:02:00 | 56:22:55 | -0.152 | 2.0962 | 0.309 | 680.69 | 0 | 0 | 0.309 | 680.69 | 0.0006726 | 1481.57 | 0 | 0 | 0.0006726 | 1481.57 | 2023-05-14 13:09:04 | -0.0003186 | -2.533 | -5579.3441 | 0 | 关闭
8233 | 11 | 3 | 恒流放电 | 02:02:30 | 56:23:25 | -0.152 | 2.0955 | 0.3103 | 683.48 | 0 | 0 | 0.3103 | 683.48 | 0.0006753 | 1487.42 | 0 | 0 | 0.0006753 | 1487.42 | 2023-05-14 13:09:34 | -0.0003185 | -1.8093 | -3985.1759 | 0 | 关闭
8234 | 11 | 3 | 恒流放电 | 02:03:00 | 56:23:55 | -0.152 | 2.0947 | 0.3116 | 686.27 | 0 | 0 | 0.3116 | 686.27 | 0.0006779 | 1493.26 | 0 | 0 | 0.0006779 | 1493.26 | 2023-05-14 13:10:04 | -0.0003184 | -1.5831 | -3487.0901 | 0 | 关闭
8235 | 11 | 3 | 恒流放电 | 02:03:30 | 56:24:25 | -0.152 | 2.094 | 0.3128 | 689.06 | 0 | 0 | 0.3128 | 689.06 | 0.0006806 | 1499.1 | 0 | 0 | 0.0006806 | 1499.1 | 2023-05-14 13:10:34 | -0.0003182 | -1.8092 | -3985.036 | 0 | 关闭
8236 | 11 | 3 | 恒流放电 | 02:04:00 | 56:24:55 | -0.152 | 2.0932 | 0.3141 | 691.85 | 0 | 0 | 0.3141 | 691.85 | 0.0006832 | 1504.94 | 0 | 0 | 0.0006832 | 1504.94 | 2023-05-14 13:11:04 | -0.0003181 | -1.5832 | -3487.2124 | 0 | 关闭
8237 | 11 | 3 | 恒流放电 | 02:04:30 | 56:25:25 | -0.152 | 2.0924 | 0.3154 | 694.64 | 0 | 0 | 0.3154 | 694.64 | 0.0006859 | 1510.78 | 0 | 0 | 0.0006859 | 1510.78 | 2023-05-14 13:11:34 | -0.000318 | -1.5831 | -3487.0901 | 0 | 关闭
8238 | 11 | 3 | 恒流放电 | 02:05:00 | 56:25:55 | -0.152 | 2.0915 | 0.3166 | 697.43 | 0 | 0 | 0.3166 | 697.43 | 0.0006885 | 1516.62 | 0 | 0 | 0.0006885 | 1516.62 | 2023-05-14 13:12:04 | -0.0003179 | -1.4072 | -3099.5268 | 0 | 关闭
8239 | 11 | 3 | 恒流放电 | 02:05:30 | 56:26:25 | -0.152 | 2.0907 | 0.3179 | 700.22 | 0 | 0 | 0.3179 | 700.22 | 0.0006912 | 1522.45 | 0 | 0 | 0.0006912 | 1522.45 | 2023-05-14 13:12:34 | -0.0003177 | -1.5831 | -3487.0289 | 0 | 关闭
8240 | 11 | 3 | 恒流放电 | 02:06:00 | 56:26:55 | -0.152 | 2.09 | 0.3192 | 703.01 | 0 | 0 | 0.3192 | 703.01 | 0.0006938 | 1528.28 | 0 | 0 | 0.0006938 | 1528.28 | 2023-05-14 13:13:04 | -0.0003176 | -1.8093 | -3985.1759 | 0 | 关闭
8241 | 11 | 3 | 恒流放电 | 02:06:30 | 56:27:25 | -0.152 | 2.089 | 0.3204 | 705.8 | 0 | 0 | 0.3204 | 705.8 | 0.0006965 | 1534.11 | 0 | 0 | 0.0006965 | 1534.11 | 2023-05-14 13:13:34 | -0.0003175 | -1.2665 | -2789.5742 | 0 | 关闭
8242 | 11 | 3 | 恒流放电 | 02:07:00 | 56:27:55 | -0.152 | 2.0881 | 0.3217 | 708.59 | 0 | 0 | 0.3217 | 708.59 | 0.0006991 | 1539.94 | 0 | 0 | 0.0006991 | 1539.94 | 2023-05-14 13:14:04 | -0.0003173 | -1.4072 | -3099.6356 | 0 | 关闭
8243 | 11 | 3 | 恒流放电 | 02:07:30 | 56:28:25 | -0.152 | 2.0872 | 0.323 | 711.38 | 0 | 0 | 0.323 | 711.38 | 0.0007018 | 1545.76 | 0 | 0 | 0.0007018 | 1545.76 | 2023-05-14 13:14:34 | -0.0003172 | -1.4072 | -3099.5812 | 0 | 关闭
8244 | 11 | 3 | 恒流放电 | 02:08:00 | 56:28:55 | -0.152 | 2.0863 | 0.3242 | 714.17 | 0 | 0 | 0.3242 | 714.17 | 0.0007044 | 1551.58 | 0 | 0 | 0.0007044 | 1551.58 | 2023-05-14 13:15:04 | -0.0003171 | -1.4072 | -3099.5268 | 0 | 关闭
8245 | 11 | 3 | 恒流放电 | 02:08:30 | 56:29:25 | -0.152 | 2.0853 | 0.3255 | 716.96 | 0 | 0 | 0.3255 | 716.96 | 0.0007071 | 1557.4 | 0 | 0 | 0.0007071 | 1557.4 | 2023-05-14 13:15:34 | -0.0003169 | -1.2664 | -2789.5252 | 0 | 关闭
8246 | 11 | 3 | 恒流放电 | 02:09:00 | 56:29:55 | -0.152 | 2.0844 | 0.3268 | 719.75 | 0 | 0 | 0.3268 | 719.75 | 0.0007097 | 1563.22 | 0 | 0 | 0.0007097 | 1563.22 | 2023-05-14 13:16:04 | -0.0003168 | -1.4073 | -3099.69 | 0 | 关闭
8247 | 11 | 3 | 恒流放电 | 02:09:30 | 56:30:25 | -0.152 | 2.0834 | 0.328 | 722.53 | 0 | 0 | 0.328 | 722.53 | 0.0007123 | 1569.03 | 0 | 0 | 0.0007123 | 1569.03 | 2023-05-14 13:16:34 | -0.0003166 | -1.2665 | -2789.5742 | 0 | 关闭
8248 | 11 | 3 | 恒流放电 | 02:10:00 | 56:30:55 | -0.152 | 2.0825 | 0.3293 | 725.32 | 0 | 0 | 0.3293 | 725.32 | 0.000715 | 1574.84 | 0 | 0 | 0.000715 | 1574.84 | 2023-05-14 13:17:04 | -0.0003165 | -1.4072 | -3099.5812 | 0 | 关闭
8249 | 11 | 3 | 恒流放电 | 02:10:30 | 56:31:25 | -0.152 | 2.0814 | 0.3306 | 728.11 | 0 | 0 | 0.3306 | 728.11 | 0.0007176 | 1580.65 | 0 | 0 | 0.0007176 | 1580.65 | 2023-05-14 13:17:34 | -0.0003163 | -1.1514 | -2536.0655 | 0 | 关闭
8250 | 11 | 3 | 恒流放电 | 02:11:00 | 56:31:55 | -0.152 | 2.0803 | 0.3318 | 730.9 | 0 | 0 | 0.3318 | 730.9 | 0.0007202 | 1586.45 | 0 | 0 | 0.0007202 | 1586.45 | 2023-05-14 13:18:04 | -0.0003161 | -1.1513 | -2535.932 | 0 | 关闭
8251 | 11 | 3 | 恒流放电 | 02:11:30 | 56:32:25 | -0.152 | 2.0792 | 0.3331 | 733.69 | 0 | 0 | 0.3331 | 733.69 | 0.0007229 | 1592.26 | 0 | 0 | 0.0007229 | 1592.26 | 2023-05-14 13:18:34 | -0.000316 | -1.1513 | -2535.9765 | 0 | 关闭
8252 | 11 | 3 | 恒流放电 | 02:12:00 | 56:32:55 | -0.152 | 2.078 | 0.3344 | 736.48 | 0 | 0 | 0.3344 | 736.48 | 0.0007255 | 1598.05 | 0 | 0 | 0.0007255 | 1598.05 | 2023-05-14 13:19:04 | -0.0003158 | -1.0554 | -2324.6043 | 0 | 关闭
8253 | 11 | 3 | 恒流放电 | 02:12:30 | 56:33:25 | -0.152 | 2.0767 | 0.3356 | 739.27 | 0 | 0 | 0.3356 | 739.27 | 0.0007281 | 1603.85 | 0 | 0 | 0.0007281 | 1603.85 | 2023-05-14 13:19:34 | -0.0003156 | -0.9743 | -2145.9392 | 0 | 关闭
8254 | 11 | 3 | 恒流放电 | 02:13:00 | 56:33:55 | -0.152 | 2.0754 | 0.3369 | 742.06 | 0 | 0 | 0.3369 | 742.06 | 0.0007308 | 1609.64 | 0 | 0 | 0.0007308 | 1609.64 | 2023-05-14 13:20:04 | -0.0003154 | -0.9742 | -2145.8263 | 0 | 关闭
8255 | 11 | 3 | 恒流放电 | 02:13:30 | 56:34:25 | -0.152 | 2.0739 | 0.3382 | 744.85 | 0 | 0 | 0.3382 | 744.85 | 0.0007334 | 1615.43 | 0 | 0 | 0.0007334 | 1615.43 | 2023-05-14 13:20:34 | -0.0003152 | -0.8443 | -1859.7487 | 0 | 关闭
8256 | 11 | 3 | 恒流放电 | 02:14:00 | 56:34:55 | -0.152 | 2.0722 | 0.3394 | 747.64 | 0 | 0 | 0.3394 | 747.64 | 0.000736 | 1621.21 | 0 | 0 | 0.000736 | 1621.21 | 2023-05-14 13:21:04 | -0.0003149 | -0.745 | -1640.926 | 0 | 关闭
8257 | 11 | 3 | 恒流放电 | 02:14:30 | 56:35:25 | -0.152 | 2.0704 | 0.3407 | 750.43 | 0 | 0 | 0.3407 | 750.43 | 0.0007387 | 1626.99 | 0 | 0 | 0.0007387 | 1626.99 | 2023-05-14 13:21:34 | -0.0003147 | -0.7036 | -1549.8178 | 0 | 关闭
8258 | 11 | 3 | 恒流放电 | 02:15:00 | 56:35:55 | -0.152 | 2.0684 | 0.342 | 753.22 | 0 | 0 | 0.342 | 753.22 | 0.0007413 | 1632.76 | 0 | 0 | 0.0007413 | 1632.76 | 2023-05-14 13:22:04 | -0.0003143 | -0.6332 | -1394.7626 | 0 | 关闭
8259 | 11 | 3 | 恒流放电 | 02:15:30 | 56:36:25 | -0.152 | 2.0664 | 0.3432 | 756.01 | 0 | 0 | 0.3432 | 756.01 | 0.0007439 | 1638.53 | 0 | 0 | 0.0007439 | 1638.53 | 2023-05-14 13:22:34 | -0.000314 | -0.6332 | -1394.8116 | 0 | 关闭
8260 | 11 | 3 | 恒流放电 | 02:16:00 | 56:36:55 | -0.152 | 2.0643 | 0.3445 | 758.8 | 0 | 0 | 0.3445 | 758.8 | 0.0007465 | 1644.29 | 0 | 0 | 0.0007465 | 1644.29 | 2023-05-14 13:23:04 | -0.0003137 | -0.6031 | -1328.3453 | 0 | 关闭
8261 | 11 | 3 | 恒流放电 | 02:16:30 | 56:37:25 | -0.152 | 2.0619 | 0.3458 | 761.59 | 0 | 0 | 0.3458 | 761.59 | 0.0007491 | 1650.04 | 0 | 0 | 0.0007491 | 1650.04 | 2023-05-14 13:23:34 | -0.0003134 | -0.5277 | -1162.343 | 0 | 关闭
8262 | 11 | 3 | 恒流放电 | 02:17:00 | 56:37:55 | -0.152 | 2.0595 | 0.347 | 764.38 | 0 | 0 | 0.347 | 764.38 | 0.0007517 | 1655.79 | 0 | 0 | 0.0007517 | 1655.79 | 2023-05-14 13:24:04 | -0.000313 | -0.5277 | -1162.3226 | 0 | 关闭
8263 | 11 | 3 | 恒流放电 | 02:17:30 | 56:38:25 | -0.152 | 2.0569 | 0.3483 | 767.17 | 0 | 0 | 0.3483 | 767.17 | 0.0007543 | 1661.53 | 0 | 0 | 0.0007543 | 1661.53 | 2023-05-14 13:24:34 | -0.0003126 | -0.4871 | -1072.8943 | 0 | 关闭
8264 | 11 | 3 | 恒流放电 | 02:18:00 | 56:38:55 | -0.152 | 2.0541 | 0.3496 | 769.96 | 0 | 0 | 0.3496 | 769.96 | 0.0007569 | 1667.27 | 0 | 0 | 0.0007569 | 1667.27 | 2023-05-14 13:25:04 | -0.0003122 | -0.4523 | -996.3114 | 0 | 关闭
8265 | 11 | 3 | 恒流放电 | 02:18:30 | 56:39:25 | -0.152 | 2.0512 | 0.3508 | 772.75 | 0 | 0 | 0.3508 | 772.75 | 0.0007595 | 1673 | 0 | 0 | 0.0007595 | 1673 | 2023-05-14 13:25:34 | -0.0003117 | -0.4367 | -961.9052 | 0 | 关闭
8266 | 11 | 3 | 恒流放电 | 02:19:00 | 56:39:55 | -0.152 | 2.0477 | 0.3521 | 775.54 | 0 | 0 | 0.3521 | 775.54 | 0.0007621 | 1678.71 | 0 | 0 | 0.0007621 | 1678.71 | 2023-05-14 13:26:04 | -0.0003112 | -0.3619 | -797.0631 | 0 | 关闭
8267 | 11 | 3 | 恒流放电 | 02:19:30 | 56:40:25 | -0.152 | 2.044 | 0.3534 | 778.33 | 0 | 0 | 0.3534 | 778.33 | 0.0007647 | 1684.42 | 0 | 0 | 0.0007647 | 1684.42 | 2023-05-14 13:26:34 | -0.0003106 | -0.3423 | -753.939 | 0 | 关闭
8268 | 11 | 3 | 恒流放电 | 02:20:00 | 56:40:55 | -0.152 | 2.0399 | 0.3546 | 781.12 | 0 | 0 | 0.3546 | 781.12 | 0.0007673 | 1690.12 | 0 | 0 | 0.0007673 | 1690.12 | 2023-05-14 13:27:04 | -0.00031 | -0.3089 | -680.3959 | 0 | 关闭
8269 | 11 | 3 | 恒流放电 | 02:20:30 | 56:41:25 | -0.152 | 2.0351 | 0.3559 | 783.91 | 0 | 0 | 0.3559 | 783.91 | 0.0007699 | 1695.8 | 0 | 0 | 0.0007699 | 1695.8 | 2023-05-14 13:27:34 | -0.0003093 | -0.2639 | -581.1817 | 0 | 关闭
8270 | 11 | 3 | 恒流放电 | 02:21:00 | 56:41:55 | -0.152 | 2.0297 | 0.3572 | 786.7 | 0 | 0 | 0.3572 | 786.7 | 0.0007725 | 1701.47 | 0 | 0 | 0.0007725 | 1701.47 | 2023-05-14 13:28:04 | -0.0003085 | -0.2345 | -516.5787 | 0 | 关闭
8271 | 11 | 3 | 恒流放电 | 02:21:30 | 56:42:25 | -0.152 | 2.0234 | 0.3584 | 789.49 | 0 | 0 | 0.3584 | 789.49 | 0.000775 | 1707.12 | 0 | 0 | 0.000775 | 1707.12 | 2023-05-14 13:28:34 | -0.0003075 | -0.201 | -442.8051 | 0 | 关闭
8272 | 11 | 3 | 恒流放电 | 02:22:00 | 56:42:55 | -0.152 | 2.0155 | 0.3597 | 792.27 | 0 | 0 | 0.3597 | 792.27 | 0.0007776 | 1712.76 | 0 | 0 | 0.0007776 | 1712.76 | 2023-05-14 13:29:04 | -0.0003063 | -0.1603 | -353.1168 | 0 | 关闭
8273 | 11 | 3 | 恒流放电 | 02:22:30 | 56:43:25 | -0.152 | 2.0061 | 0.361 | 795.06 | 0 | 0 | 0.361 | 795.06 | 0.0007801 | 1718.37 | 0 | 0 | 0.0007801 | 1718.37 | 2023-05-14 13:29:34 | -0.0003049 | -0.1347 | -296.7788 | 0 | 关闭
8274 | 11 | 3 | 恒流放电 | 02:22:56 | 56:43:52 | -0.152 | 1.9961 | 0.3621 | 797.54 | 0 | 0 | 0.3621 | 797.54 | 0.0007824 | 1723.32 | 0 | 0 | 0.0007824 | 1723.32 | 2023-05-14 13:30:01 | -0.0003034 | -0.1123 | -247.3372 | 0 | 关闭
8275 | 11 | 3 | 恒流放电 | 02:23:00 | 56:43:55 | -0.152 | 1.9948 | 0.3622 | 797.85 | 0 | 0 | 0.3622 | 797.85 | 0.0007827 | 1723.95 | 0 | 0 | 0.0007827 | 1723.95 | 2023-05-14 13:30:04 | -0.0003032 | -0.1104 | -243.2697 | 0 | 关闭
8276 | 11 | 3 | 恒流放电 | 02:23:24 | 56:44:19 | -0.152 | 1.9848 | 0.3632 | 800.1 | 0 | 0 | 0.3632 | 800.1 | 0.0007847 | 1728.41 | 0 | 0 | 0.0007847 | 1728.41 | 2023-05-14 13:30:28 | -0.0003017 | -0.1017 | -224.1018 | 0 | 关闭
8277 | 11 | 3 | 恒流放电 | 02:23:30 | 56:44:25 | -0.152 | 1.9824 | 0.3635 | 800.64 | 0 | 0 | 0.3635 | 800.64 | 0.0007852 | 1729.49 | 0 | 0 | 0.0007852 | 1729.49 | 2023-05-14 13:30:34 | -0.0003013 | -0.1038 | -228.565 | 0 | 关闭
8278 | 11 | 3 | 恒流放电 | 02:23:53 | 56:44:49 | -0.152 | 1.9724 | 0.3645 | 802.83 | 0 | 0 | 0.3645 | 802.83 | 0.0007872 | 1733.82 | 0 | 0 | 0.0007872 | 1733.82 | 2023-05-14 13:30:58 | -0.0002998 | -0.0992 | -218.5218 | 0 | 关闭
8279 | 11 | 3 | 恒流放电 | 02:24:00 | 56:44:55 | -0.152 | 1.9695 | 0.3648 | 803.43 | 0 | 0 | 0.3648 | 803.43 | 0.0007877 | 1735.01 | 0 | 0 | 0.0007877 | 1735.01 | 2023-05-14 13:31:04 | -0.0002993 | -0.0946 | -208.4325 | 0 | 关闭
8280 | 11 | 3 | 恒流放电 | 02:24:22 | 56:45:18 | -0.152 | 1.9595 | 0.3657 | 805.56 | 0 | 0 | 0.3657 | 805.56 | 0.0007896 | 1739.19 | 0 | 0 | 0.0007896 | 1739.19 | 2023-05-14 13:31:27 | -0.0002978 | -0.0967 | -212.9466 | 0 | 关闭
8281 | 11 | 3 | 恒流放电 | 02:24:30 | 56:45:25 | -0.152 | 1.9565 | 0.366 | 806.22 | 0 | 0 | 0.366 | 806.22 | 0.0007902 | 1740.48 | 0 | 0 | 0.0007902 | 1740.48 | 2023-05-14 13:31:34 | -0.0002973 | -0.0999 | -220.0196 | 0 | 关闭
8282 | 11 | 3 | 恒流放电 | 02:24:52 | 56:45:48 | -0.152 | 1.9465 | 0.367 | 808.35 | 0 | 0 | 0.367 | 808.35 | 0.0007921 | 1744.64 | 0 | 0 | 0.0007921 | 1744.64 | 2023-05-14 13:31:57 | -0.0002958 | -0.0967 | -212.9515 | 0 | 关闭
8283 | 11 | 3 | 恒流放电 | 02:25:00 | 56:45:55 | -0.152 | 1.9434 | 0.3673 | 809.01 | 0 | 0 | 0.3673 | 809.01 | 0.0007926 | 1745.92 | 0 | 0 | 0.0007926 | 1745.92 | 2023-05-14 13:32:04 | -0.0002953 | -0.0967 | -212.9695 | 0 | 关闭
8284 | 11 | 3 | 恒流放电 | 02:25:21 | 56:46:17 | -0.152 | 1.9334 | 0.3682 | 811.02 | 0 | 0 | 0.3682 | 811.02 | 0.0007944 | 1749.82 | 0 | 0 | 0.0007944 | 1749.82 | 2023-05-14 13:32:26 | -0.0002938 | -0.0912 | -200.8566 | 0 | 关闭
8285 | 11 | 3 | 恒流放电 | 02:25:30 | 56:46:25 | -0.152 | 1.9293 | 0.3686 | 811.8 | 0 | 0 | 0.3686 | 811.8 | 0.0007951 | 1751.32 | 0 | 0 | 0.0007951 | 1751.32 | 2023-05-14 13:32:34 | -0.0002932 | -0.0865 | -190.5137 | 0 | 关闭
8286 | 11 | 3 | 恒流放电 | 02:25:50 | 56:46:46 | -0.152 | 1.9193 | 0.3694 | 813.71 | 0 | 0 | 0.3694 | 813.71 | 0.0007968 | 1754.99 | 0 | 0 | 0.0007968 | 1754.99 | 2023-05-14 13:32:55 | -0.0002917 | -0.0865 | -190.6167 | 0 | 关闭
8287 | 11 | 3 | 恒流放电 | 02:26:00 | 56:46:55 | -0.152 | 1.9148 | 0.3698 | 814.59 | 0 | 0 | 0.3698 | 814.59 | 0.0007975 | 1756.69 | 0 | 0 | 0.0007975 | 1756.69 | 2023-05-14 13:33:04 | -0.000291 | -0.0891 | -196.3126 | 0 | 关闭
8288 | 11 | 3 | 恒流放电 | 02:26:21 | 56:47:17 | -0.152 | 1.9048 | 0.3707 | 816.57 | 0 | 0 | 0.3707 | 816.57 | 0.0007993 | 1760.47 | 0 | 0 | 0.0007993 | 1760.47 | 2023-05-14 13:33:25 | -0.0002895 | -0.0899 | -198.0666 | 0 | 关闭
8289 | 11 | 3 | 恒流放电 | 02:26:30 | 56:47:25 | -0.152 | 1.9009 | 0.3711 | 817.38 | 0 | 0 | 0.3711 | 817.38 | 0.0008 | 1762.01 | 0 | 0 | 0.0008 | 1762.01 | 2023-05-14 13:33:34 | -0.0002889 | -0.0942 | -207.4375 | 0 | 关闭
8290 | 11 | 3 | 恒流放电 | 02:26:51 | 56:47:47 | -0.152 | 1.8909 | 0.372 | 819.35 | 0 | 0 | 0.372 | 819.35 | 0.0008016 | 1765.75 | 0 | 0 | 0.0008016 | 1765.75 | 2023-05-14 13:33:55 | -0.0002874 | -0.0895 | -197.1268 | 0 | 关闭
8291 | 11 | 3 | 恒流放电 | 02:27:00 | 56:47:55 | -0.152 | 1.8868 | 0.3724 | 820.17 | 0 | 0 | 0.3724 | 820.17 | 0.0008024 | 1767.29 | 0 | 0 | 0.0008024 | 1767.29 | 2023-05-14 13:34:04 | -0.0002868 | -0.0906 | -199.5989 | 0 | 关闭
8292 | 11 | 3 | 恒流放电 | 02:27:21 | 56:48:17 | -0.152 | 1.8768 | 0.3733 | 822.18 | 0 | 0 | 0.3733 | 822.18 | 0.0008041 | 1771.07 | 0 | 0 | 0.0008041 | 1771.07 | 2023-05-14 13:34:26 | -0.0002852 | -0.0912 | -200.8566 | 0 | 关闭
8293 | 11 | 3 | 恒流放电 | 02:27:30 | 56:48:25 | -0.152 | 1.8729 | 0.3736 | 822.96 | 0 | 0 | 0.3736 | 822.96 | 0.0008047 | 1772.54 | 0 | 0 | 0.0008047 | 1772.54 | 2023-05-14 13:34:34 | -0.0002847 | -0.0909 | -200.2836 | 0 | 关闭
8294 | 11 | 3 | 恒流放电 | 02:27:51 | 56:48:47 | -0.152 | 1.8629 | 0.3745 | 824.95 | 0 | 0 | 0.3745 | 824.95 | 0.0008064 | 1776.25 | 0 | 0 | 0.0008064 | 1776.25 | 2023-05-14 13:34:56 | -0.0002831 | -0.0903 | -198.9917 | 0 | 关闭
8295 | 11 | 3 | 恒流放电 | 02:28:00 | 56:48:55 | -0.152 | 1.859 | 0.3749 | 825.75 | 0 | 0 | 0.3749 | 825.75 | 0.0008071 | 1777.74 | 0 | 0 | 0.0008071 | 1777.74 | 2023-05-14 13:35:04 | -0.0002825 | -0.0931 | -205.078 | 0 | 关闭
8296 | 11 | 3 | 恒流放电 | 02:28:22 | 56:49:17 | -0.152 | 1.849 | 0.3758 | 827.8 | 0 | 0 | 0.3758 | 827.8 | 0.0008088 | 1781.53 | 0 | 0 | 0.0008088 | 1781.53 | 2023-05-14 13:35:26 | -0.000281 | -0.0929 | -204.5619 | 0 | 关闭
8297 | 11 | 3 | 恒流放电 | 02:28:30 | 56:49:25 | -0.152 | 1.8453 | 0.3762 | 828.54 | 0 | 0 | 0.3762 | 828.54 | 0.0008094 | 1782.91 | 0 | 0 | 0.0008094 | 1782.91 | 2023-05-14 13:35:34 | -0.0002805 | -0.0913 | -201.0821 | 0 | 关闭
8298 | 11 | 3 | 恒流放电 | 02:28:51 | 56:49:47 | -0.152 | 1.8353 | 0.3771 | 830.55 | 0 | 0 | 0.3771 | 830.55 | 0.0008111 | 1786.6 | 0 | 0 | 0.0008111 | 1786.6 | 2023-05-14 13:35:56 | -0.0002789 | -0.0912 | -200.8615 | 0 | 关闭
8299 | 11 | 3 | 恒流放电 | 02:29:00 | 56:49:55 | -0.152 | 1.8314 | 0.3774 | 831.33 | 0 | 0 | 0.3774 | 831.33 | 0.0008118 | 1788.04 | 0 | 0 | 0.0008118 | 1788.04 | 2023-05-14 13:36:04 | -0.0002784 | -0.0909 | -200.2836 | 0 | 关闭
8300 | 11 | 3 | 恒流放电 | 02:29:21 | 56:50:16 | -0.152 | 1.8214 | 0.3783 | 833.29 | 0 | 0 | 0.3783 | 833.29 | 0.0008134 | 1791.62 | 0 | 0 | 0.0008134 | 1791.62 | 2023-05-14 13:36:25 | -0.0002768 | -0.0891 | -196.2017 | 0 | 关闭
8301 | 11 | 3 | 恒流放电 | 02:29:30 | 56:50:25 | -0.152 | 1.8172 | 0.3787 | 834.12 | 0 | 0 | 0.3787 | 834.12 | 0.0008141 | 1793.13 | 0 | 0 | 0.0008141 | 1793.13 | 2023-05-14 13:36:34 | -0.0002762 | -0.0894 | -197.0258 | 0 | 关闭
8302 | 11 | 3 | 恒流放电 | 02:29:50 | 56:50:46 | -0.152 | 1.8072 | 0.3796 | 836.04 | 0 | 0 | 0.3796 | 836.04 | 0.0008157 | 1796.61 | 0 | 0 | 0.0008157 | 1796.61 | 2023-05-14 13:36:55 | -0.0002747 | -0.0874 | -192.5012 | 0 | 关闭
8303 | 11 | 3 | 恒流放电 | 02:30:00 | 56:50:55 | -0.152 | 1.8026 | 0.38 | 836.91 | 0 | 0 | 0.38 | 836.91 | 0.0008164 | 1798.17 | 0 | 0 | 0.0008164 | 1798.17 | 2023-05-14 13:37:04 | -0.000274 | -0.0854 | -188.0227 | 0 | 关闭
8304 | 11 | 3 | 恒流放电 | 02:30:20 | 56:51:15 | -0.152 | 1.7926 | 0.3808 | 838.78 | 0 | 0 | 0.3808 | 838.78 | 0.0008179 | 1801.53 | 0 | 0 | 0.0008179 | 1801.53 | 2023-05-14 13:37:24 | -0.0002725 | -0.0849 | -186.9016 | 0 | 关闭
8305 | 11 | 3 | 恒流放电 | 02:30:30 | 56:51:25 | -0.152 | 1.7877 | 0.3812 | 839.7 | 0 | 0 | 0.3812 | 839.7 | 0.0008186 | 1803.18 | 0 | 0 | 0.0008186 | 1803.18 | 2023-05-14 13:37:34 | -0.0002717 | -0.0853 | -187.879 | 0 | 关闭
8306 | 11 | 3 | 恒流放电 | 02:30:49 | 56:51:45 | -0.152 | 1.7777 | 0.382 | 841.51 | 0 | 0 | 0.382 | 841.51 | 0.0008201 | 1806.41 | 0 | 0 | 0.0008201 | 1806.41 | 2023-05-14 13:37:54 | -0.0002702 | -0.0823 | -181.3314 | 0 | 关闭
8307 | 11 | 3 | 恒流放电 | 02:31:00 | 56:51:55 | -0.152 | 1.7722 | 0.3825 | 842.49 | 0 | 0 | 0.3825 | 842.49 | 0.0008209 | 1808.15 | 0 | 0 | 0.0008209 | 1808.15 | 2023-05-14 13:38:04 | -0.0002694 | -0.0806 | -177.5286 | 0 | 关闭
8308 | 11 | 3 | 恒流放电 | 02:31:19 | 56:52:14 | -0.152 | 1.7622 | 0.3833 | 844.26 | 0 | 0 | 0.3833 | 844.26 | 0.0008223 | 1811.29 | 0 | 0 | 0.0008223 | 1811.29 | 2023-05-14 13:38:23 | -0.0002678 | -0.0806 | -177.6016 | 0 | 关闭
8309 | 11 | 3 | 恒流放电 | 02:31:30 | 56:52:25 | -0.152 | 1.7565 | 0.3838 | 845.28 | 0 | 0 | 0.3838 | 845.28 | 0.0008231 | 1813.07 | 0 | 0 | 0.0008231 | 1813.07 | 2023-05-14 13:38:34 | -0.000267 | -0.0807 | -177.843 | 0 | 关闭
8310 | 11 | 3 | 恒流放电 | 02:31:48 | 56:52:44 | -0.152 | 1.7465 | 0.3845 | 847.02 | 0 | 0 | 0.3845 | 847.02 | 0.0008245 | 1816.12 | 0 | 0 | 0.0008245 | 1816.12 | 2023-05-14 13:38:53 | -0.0002654 | -0.0789 | -173.8913 | 0 | 关闭
8311 | 11 | 3 | 恒流放电 | 02:32:00 | 56:52:55 | -0.152 | 1.7404 | 0.385 | 848.07 | 0 | 0 | 0.385 | 848.07 | 0.0008253 | 1817.95 | 0 | 0 | 0.0008253 | 1817.95 | 2023-05-14 13:39:04 | -0.0002645 | -0.0782 | -172.2635 | 0 | 关闭
8312 | 11 | 3 | 恒流放电 | 02:32:18 | 56:53:14 | -0.152 | 1.7304 | 0.3858 | 849.76 | 0 | 0 | 0.3858 | 849.76 | 0.0008267 | 1820.88 | 0 | 0 | 0.0008267 | 1820.88 | 2023-05-14 13:39:22 | -0.000263 | -0.0768 | -169.2315 | 0 | 关闭
8313 | 11 | 3 | 恒流放电 | 02:32:30 | 56:53:25 | -0.152 | 1.7239 | 0.3863 | 850.86 | 0 | 0 | 0.3863 | 850.86 | 0.0008275 | 1822.78 | 0 | 0 | 0.0008275 | 1822.78 | 2023-05-14 13:39:34 | -0.000262 | -0.0766 | -168.8015 | 0 | 关闭
8314 | 11 | 3 | 恒流放电 | 02:32:48 | 56:53:43 | -0.152 | 1.7139 | 0.387 | 852.53 | 0 | 0 | 0.387 | 852.53 | 0.0008288 | 1825.66 | 0 | 0 | 0.0008288 | 1825.66 | 2023-05-14 13:39:52 | -0.0002604 | -0.076 | -167.3911 | 0 | 关闭
8315 | 11 | 3 | 恒流放电 | 02:33:00 | 56:53:55 | -0.152 | 1.7075 | 0.3876 | 853.65 | 0 | 0 | 0.3876 | 853.65 | 0.0008297 | 1827.57 | 0 | 0 | 0.0008297 | 1827.57 | 2023-05-14 13:40:04 | -0.0002595 | -0.0792 | -174.3606 | 0 | 关闭
8316 | 11 | 3 | 恒流放电 | 02:33:14 | 56:54:09 | -0.152 | 1.7 | 0.3881 | 854.95 | 0 | 0 | 0.3881 | 854.95 | 0.0008307 | 1829.78 | 0 | 0 | 0.0008307 | 1829.78 | 2023-05-14 13:40:18 | -0.0002584 | -0.0788 | -173.5748 | 0 | 关闭
8317 | 11 | 4 | 搁置 | 00:00:00 | 56:54:09 | 0 | 1.7113 | 0 | 0 | 0 | 0 | 0 | 0 | 0 | 0 | 0 | 0 | 0 | 0 | 2023-05-14 13:40:18 | 0 | 0 | 0 | 0 | 关闭
8318 | 11 | 4 | 搁置 | 00:00:00 | 56:54:10 | 0 | 1.7256 | 0 | 0 | 0 | 0 | 0 | 0 | 0 | 0 | 0 | 0 | 0 | 0 | 2023-05-14 13:40:19 | 0 | 0 | 0 | 0 | 关闭
8319 | 11 | 4 | 搁置 | 00:00:00 | 56:54:10 | 0 | 1.7394 | 0 | 0 | 0 | 0 | 0 | 0 | 0 | 0 | 0 | 0 | 0 | 0 | 2023-05-14 13:40:19 | 0 | 0 | 0 | 0 | 关闭
8320 | 11 | 4 | 搁置 | 00:00:01 | 56:54:10 | 0 | 1.7502 | 0 | 0 | 0 | 0 | 0 | 0 | 0 | 0 | 0 | 0 | 0 | 0 | 2023-05-14 13:40:19 | 0 | 0 | 0 | 0 | 关闭
8321 | 11 | 4 | 搁置 | 00:00:01 | 56:54:11 | 0 | 1.7604 | 0 | 0 | 0 | 0 | 0 | 0 | 0 | 0 | 0 | 0 | 0 | 0 | 2023-05-14 13:40:20 | 0 | 0 | 0 | 0 | 关闭
8322 | 11 | 4 | 搁置 | 00:00:01 | 56:54:11 | 0 | 1.7712 | 0 | 0 | 0 | 0 | 0 | 0 | 0 | 0 | 0 | 0 | 0 | 0 | 2023-05-14 13:40:20 | 0 | 0 | 0 | 0 | 关闭
8323 | 11 | 4 | 搁置 | 00:00:02 | 56:54:12 | 0 | 1.7839 | 0 | 0 | 0 | 0 | 0 | 0 | 0 | 0 | 0 | 0 | 0 | 0 | 2023-05-14 13:40:20 | 0 | 0 | 0 | 0 | 关闭
8324 | 11 | 4 | 搁置 | 00:00:02 | 56:54:12 | 0 | 1.7946 | 0 | 0 | 0 | 0 | 0 | 0 | 0 | 0 | 0 | 0 | 0 | 0 | 2023-05-14 13:40:21 | 0 | 0 | 0 | 0 | 关闭
8325 | 11 | 4 | 搁置 | 00:00:03 | 56:54:13 | 0 | 1.8049 | 0 | 0 | 0 | 0 | 0 | 0 | 0 | 0 | 0 | 0 | 0 | 0 | 2023-05-14 13:40:21 | 0 | 0 | 0 | 0 | 关闭
8326 | 11 | 4 | 搁置 | 00:00:03 | 56:54:13 | 0 | 1.8154 | 0 | 0 | 0 | 0 | 0 | 0 | 0 | 0 | 0 | 0 | 0 | 0 | 2023-05-14 13:40:22 | 0 | 0 | 0 | 0 | 关闭
8327 | 11 | 4 | 搁置 | 00:00:04 | 56:54:14 | 0 | 1.8257 | 0 | 0 | 0 | 0 | 0 | 0 | 0 | 0 | 0 | 0 | 0 | 0 | 2023-05-14 13:40:23 | 0 | 0 | 0 | 0 | 关闭
8328 | 11 | 4 | 搁置 | 00:00:05 | 56:54:14 | 0 | 1.8364 | 0 | 0 | 0 | 0 | 0 | 0 | 0 | 0 | 0 | 0 | 0 | 0 | 2023-05-14 13:40:23 | 0 | 0 | 0 | 0 | 关闭
8329 | 11 | 4 | 搁置 | 00:00:05 | 56:54:15 | 0 | 1.8473 | 0 | 0 | 0 | 0 | 0 | 0 | 0 | 0 | 0 | 0 | 0 | 0 | 2023-05-14 13:40:24 | 0 | 0 | 0 | 0 | 关闭
8330 | 11 | 4 | 搁置 | 00:00:06 | 56:54:16 | 0 | 1.8576 | 0 | 0 | 0 | 0 | 0 | 0 | 0 | 0 | 0 | 0 | 0 | 0 | 2023-05-14 13:40:25 | 0 | 0 | 0 | 0 | 关闭
8331 | 11 | 4 | 搁置 | 00:00:07 | 56:54:17 | 0 | 1.8683 | 0 | 0 | 0 | 0 | 0 | 0 | 0 | 0 | 0 | 0 | 0 | 0 | 2023-05-14 13:40:26 | 0 | 0 | 0 | 0 | 关闭
8332 | 11 | 4 | 搁置 | 00:00:08 | 56:54:18 | 0 | 1.8792 | 0 | 0 | 0 | 0 | 0 | 0 | 0 | 0 | 0 | 0 | 0 | 0 | 2023-05-14 13:40:27 | 0 | 0 | 0 | 0 | 关闭
8333 | 11 | 4 | 搁置 | 00:00:09 | 56:54:19 | 0 | 1.8894 | 0 | 0 | 0 | 0 | 0 | 0 | 0 | 0 | 0 | 0 | 0 | 0 | 2023-05-14 13:40:28 | 0 | 0 | 0 | 0 | 关闭
8334 | 11 | 4 | 搁置 | 00:00:10 | 56:54:20 | 0 | 1.8996 | 0 | 0 | 0 | 0 | 0 | 0 | 0 | 0 | 0 | 0 | 0 | 0 | 2023-05-14 13:40:29 | 0 | 0 | 0 | 0 | 关闭
8335 | 11 | 4 | 搁置 | 00:00:11 | 56:54:21 | 0 | 1.91 | 0 | 0 | 0 | 0 | 0 | 0 | 0 | 0 | 0 | 0 | 0 | 0 | 2023-05-14 13:40:30 | 0 | 0 | 0 | 0 | 关闭
8336 | 11 | 4 | 搁置 | 00:00:13 | 56:54:23 | 0 | 1.9205 | 0 | 0 | 0 | 0 | 0 | 0 | 0 | 0 | 0 | 0 | 0 | 0 | 2023-05-14 13:40:31 | 0 | 0 | 0 | 0 | 关闭
8337 | 11 | 4 | 搁置 | 00:00:14 | 56:54:24 | 0 | 1.9306 | 0 | 0 | 0 | 0 | 0 | 0 | 0 | 0 | 0 | 0 | 0 | 0 | 2023-05-14 13:40:33 | 0 | 0 | 0 | 0 | 关闭
8338 | 11 | 4 | 搁置 | 00:00:16 | 56:54:25 | 0 | 1.9409 | 0 | 0 | 0 | 0 | 0 | 0 | 0 | 0 | 0 | 0 | 0 | 0 | 2023-05-14 13:40:34 | 0 | 0 | 0 | 0 | 关闭
8339 | 11 | 4 | 搁置 | 00:00:17 | 56:54:27 | 0 | 1.9513 | 0 | 0 | 0 | 0 | 0 | 0 | 0 | 0 | 0 | 0 | 0 | 0 | 2023-05-14 13:40:36 | 0 | 0 | 0 | 0 | 关闭
8340 | 11 | 4 | 搁置 | 00:00:19 | 56:54:29 | 0 | 1.9614 | 0 | 0 | 0 | 0 | 0 | 0 | 0 | 0 | 0 | 0 | 0 | 0 | 2023-05-14 13:40:38 | 0 | 0 | 0 | 0 | 关闭
8341 | 11 | 4 | 搁置 | 00:00:21 | 56:54:31 | 0 | 1.9716 | 0 | 0 | 0 | 0 | 0 | 0 | 0 | 0 | 0 | 0 | 0 | 0 | 2023-05-14 13:40:40 | 0 | 0 | 0 | 0 | 关闭
8342 | 11 | 4 | 搁置 | 00:00:23 | 56:54:33 | 0 | 1.9819 | 0 | 0 | 0 | 0 | 0 | 0 | 0 | 0 | 0 | 0 | 0 | 0 | 2023-05-14 13:40:42 | 0 | 0 | 0 | 0 | 关闭
8343 | 11 | 4 | 搁置 | 00:00:26 | 56:54:35 | 0 | 1.9919 | 0 | 0 | 0 | 0 | 0 | 0 | 0 | 0 | 0 | 0 | 0 | 0 | 2023-05-14 13:40:44 | 0 | 0 | 0 | 0 | 关闭
8344 | 11 | 4 | 搁置 | 00:00:28 | 56:54:38 | 0 | 2.0019 | 0 | 0 | 0 | 0 | 0 | 0 | 0 | 0 | 0 | 0 | 0 | 0 | 2023-05-14 13:40:47 | 0 | 0 | 0 | 0 | 关闭
8345 | 11 | 4 | 搁置 | 00:00:30 | 56:54:39 | 0 | 2.0067 | 0 | 0 | 0 | 0 | 0 | 0 | 0 | 0 | 0 | 0 | 0 | 0 | 2023-05-14 13:40:48 | 0 | 0 | 0 | 0 | 关闭
8346 | 11 | 4 | 搁置 | 00:00:33 | 56:54:42 | 0 | 2.017 | 0 | 0 | 0 | 0 | 0 | 0 | 0 | 0 | 0 | 0 | 0 | 0 | 2023-05-14 13:40:51 | 0 | 0 | 0 | 0 | 关闭
8347 | 11 | 4 | 搁置 | 00:00:36 | 56:54:46 | 0 | 2.027 | 0 | 0 | 0 | 0 | 0 | 0 | 0 | 0 | 0 | 0 | 0 | 0 | 2023-05-14 13:40:55 | 0 | 0 | 0 | 0 | 关闭
8348 | 11 | 4 | 搁置 | 00:00:40 | 56:54:49 | 0 | 2.0371 | 0 | 0 | 0 | 0 | 0 | 0 | 0 | 0 | 0 | 0 | 0 | 0 | 2023-05-14 13:40:58 | 0 | 0 | 0 | 0 | 关闭
8349 | 11 | 4 | 搁置 | 00:00:44 | 56:54:54 | 0 | 2.0472 | 0 | 0 | 0 | 0 | 0 | 0 | 0 | 0 | 0 | 0 | 0 | 0 | 2023-05-14 13:41:02 | 0 | 0 | 0 | 0 | 关闭
8350 | 11 | 4 | 搁置 | 00:00:48 | 56:54:58 | 0 | 2.0572 | 0 | 0 | 0 | 0 | 0 | 0 | 0 | 0 | 0 | 0 | 0 | 0 | 2023-05-14 13:41:07 | 0 | 0 | 0 | 0 | 关闭
8351 | 11 | 4 | 搁置 | 00:00:54 | 56:55:04 | 0 | 2.0672 | 0 | 0 | 0 | 0 | 0 | 0 | 0 | 0 | 0 | 0 | 0 | 0 | 2023-05-14 13:41:13 | 0 | 0 | 0 | 0 | 关闭
8352 | 11 | 4 | 搁置 | 00:01:00 | 56:55:09 | 0 | 2.0759 | 0 | 0 | 0 | 0 | 0 | 0 | 0 | 0 | 0 | 0 | 0 | 0 | 2023-05-14 13:41:18 | 0 | 0 | 0 | 0 | 关闭
8353 | 11 | 5 | 恒流充电 | 00:00:00 | 56:55:09 | 0.1519 | 2.0868 | 0 | 0 | 0 | 0 | 0 | 0 | 0 | 0 | 0 | 0 | 0 | 0 | 2023-05-14 13:41:18 | 0.000317 | 0 | 0 | 0 | 关闭
8354 | 11 | 5 | 恒流充电 | 00:00:00 | 56:55:10 | 0.152 | 2.1014 | 0 | 0.04 | 0 | 0.04 | 0 | 0 | 0 | 0.08 | 0 | 0.08 | 0 | 0 | 2023-05-14 13:41:19 | 0.0003193 | 0.0012 | 2.5467 | 0 | 关闭
8355 | 11 | 5 | 恒流充电 | 00:00:00 | 56:55:10 | 0.152 | 2.113 | 0 | 0.06 | 0 | 0.06 | 0 | 0 | 1e-07 | 0.12 | 1e-07 | 0.12 | 0 | 0 | 2023-05-14 13:41:19 | 0.0003211 | 0.0007 | 1.6029 | 0 | 关闭
8356 | 11 | 5 | 恒流充电 | 00:00:00 | 56:55:10 | 0.152 | 2.1243 | 0 | 0.07 | 0 | 0.07 | 0 | 0 | 1e-07 | 0.16 | 1e-07 | 0.16 | 0 | 0 | 2023-05-14 13:41:19 | 0.0003229 | 0.0007 | 1.646 | 0 | 关闭
8357 | 11 | 5 | 恒流充电 | 00:00:01 | 56:55:10 | 0.152 | 2.1364 | 0 | 0.1 | 0 | 0.1 | 0 | 0 | 1e-07 | 0.22 | 1e-07 | 0.22 | 0 | 0 | 2023-05-14 13:41:19 | 0.0003247 | 0.001 | 2.3058 | 0 | 关闭
8358 | 11 | 5 | 恒流充电 | 00:00:01 | 56:55:11 | 0.152 | 2.1466 | 0.0001 | 0.13 | 0.0001 | 0.13 | 0 | 0 | 1e-07 | 0.28 | 1e-07 | 0.28 | 0 | 0 | 2023-05-14 13:41:20 | 0.0003263 | 0.0012 | 2.7353 | 0 | 关闭
8359 | 11 | 5 | 恒流充电 | 00:00:01 | 56:55:11 | 0.152 | 2.1588 | 0.0001 | 0.17 | 0.0001 | 0.17 | 0 | 0 | 2e-07 | 0.36 | 2e-07 | 0.36 | 0 | 0 | 2023-05-14 13:41:20 | 0.0003281 | 0.0014 | 3.0487 | 0 | 关闭
8360 | 11 | 5 | 恒流充电 | 00:00:02 | 56:55:12 | 0.152 | 2.1697 | 0.0001 | 0.21 | 0.0001 | 0.21 | 0 | 0 | 2e-07 | 0.46 | 2e-07 | 0.46 | 0 | 0 | 2023-05-14 13:41:21 | 0.0003298 | 0.0019 | 4.2655 | 0 | 关闭
8361 | 11 | 5 | 恒流充电 | 00:00:02 | 56:55:12 | 0.152 | 2.1799 | 0.0001 | 0.27 | 0.0001 | 0.27 | 0 | 0 | 3e-07 | 0.58 | 3e-07 | 0.58 | 0 | 0 | 2023-05-14 13:41:21 | 0.0003313 | 0.0025 | 5.4706 | 0 | 关闭
8362 | 11 | 5 | 恒流充电 | 00:00:03 | 56:55:13 | 0.152 | 2.1906 | 0.0002 | 0.35 | 0.0002 | 0.35 | 0 | 0 | 3e-07 | 0.76 | 3e-07 | 0.76 | 0 | 0 | 2023-05-14 13:41:22 | 0.0003329 | 0.0036 | 7.8213 | 0 | 关闭
8363 | 11 | 5 | 恒流充电 | 00:00:05 | 56:55:14 | 0.152 | 2.2009 | 0.0002 | 0.47 | 0.0002 | 0.47 | 0 | 0 | 5e-07 | 1.03 | 5e-07 | 1.03 | 0 | 0 | 2023-05-14 13:41:23 | 0.0003345 | 0.0053 | 11.7373 | 0 | 关闭
8364 | 11 | 5 | 恒流充电 | 00:00:07 | 56:55:16 | 0.152 | 2.2113 | 0.0003 | 0.66 | 0.0003 | 0.66 | 0 | 0 | 7e-07 | 1.44 | 7e-07 | 1.44 | 0 | 0 | 2023-05-14 13:41:25 | 0.0003361 | 0.0081 | 17.8835 | 0 | 关闭
8365 | 11 | 5 | 恒流充电 | 00:00:10 | 56:55:19 | 0.152 | 2.2215 | 0.0004 | 0.94 | 0.0004 | 0.94 | 0 | 0 | 9e-07 | 2.06 | 9e-07 | 2.06 | 0 | 0 | 2023-05-14 13:41:28 | 0.0003376 | 0.0124 | 27.3513 | 0 | 关闭
8366 | 11 | 5 | 恒流充电 | 00:00:14 | 56:55:24 | 0.152 | 2.2315 | 0.0006 | 1.34 | 0.0006 | 1.34 | 0 | 0 | 1.3e-06 | 2.95 | 1.3e-06 | 2.95 | 0 | 0 | 2023-05-14 13:41:33 | 0.0003392 | 0.0182 | 39.9896 | 0 | 关闭
8367 | 11 | 5 | 恒流充电 | 00:00:20 | 56:55:30 | 0.152 | 2.2415 | 0.0009 | 1.93 | 0.0009 | 1.93 | 0 | 0 | 1.9e-06 | 4.28 | 1.9e-06 | 4.28 | 0 | 0 | 2023-05-14 13:41:39 | 0.0003407 | 0.027 | 59.5166 | 0 | 关闭
8368 | 11 | 5 | 恒流充电 | 00:00:30 | 56:55:39 | 0.152 | 2.2507 | 0.0013 | 2.79 | 0.0013 | 2.79 | 0 | 0 | 2.8e-06 | 6.2 | 2.8e-06 | 6.2 | 0 | 0 | 2023-05-14 13:41:48 | 0.0003421 | 0.0422 | 92.9938 | 0 | 关闭
8369 | 11 | 5 | 恒流充电 | 00:00:50 | 56:56:00 | 0.152 | 2.2607 | 0.0021 | 4.71 | 0.0021 | 4.71 | 0 | 0 | 4.8e-06 | 10.54 | 4.8e-06 | 10.54 | 0 | 0 | 2023-05-14 13:42:09 | 0.0003436 | 0.0874 | 192.4988 | 0 | 关闭
8370 | 11 | 5 | 恒流充电 | 00:01:00 | 56:56:09 | 0.152 | 2.2624 | 0.0025 | 5.58 | 0.0025 | 5.58 | 0 | 0 | 5.7e-06 | 12.5 | 5.7e-06 | 12.5 | 0 | 0 | 2023-05-14 13:42:18 | 0.0003438 | 0.231 | 508.7386 | 0 | 关闭
8371 | 11 | 5 | 恒流充电 | 00:01:30 | 56:56:39 | 0.152 | 2.2628 | 0.0038 | 8.37 | 0.0038 | 8.37 | 0 | 0 | 8.5e-06 | 18.81 | 8.5e-06 | 18.81 | 0 | 0 | 2023-05-14 13:42:48 | 0.0003439 | 3.1665 | 6974.5931 | 0 | 关闭
8372 | 11 | 5 | 恒流充电 | 00:02:00 | 56:57:09 | 0.152 | 2.259 | 0.0051 | 11.16 | 0.0051 | 11.16 | 0 | 0 | 1.14e-05 | 25.12 | 1.14e-05 | 25.12 | 0 | 0 | 2023-05-14 13:43:18 | 0.0003433 | -0.3333 | -734.1613 | 0 | 关闭
8373 | 11 | 5 | 恒流充电 | 00:02:30 | 56:57:39 | 0.152 | 2.2541 | 0.0063 | 13.95 | 0.0063 | 13.95 | 0 | 0 | 1.43e-05 | 31.42 | 1.43e-05 | 31.42 | 0 | 0 | 2023-05-14 13:43:48 | 0.0003426 | -0.2585 | -569.3421 | 0 | 关闭
8374 | 11 | 5 | 恒流充电 | 00:03:00 | 56:58:09 | 0.152 | 2.249 | 0.0076 | 16.74 | 0.0076 | 16.74 | 0 | 0 | 1.71e-05 | 37.7 | 1.71e-05 | 37.7 | 0 | 0 | 2023-05-14 13:44:18 | 0.0003418 | -0.2483 | -547.0173 | 0 | 关闭
8375 | 11 | 5 | 恒流充电 | 00:03:30 | 56:58:39 | 0.152 | 2.2443 | 0.0089 | 19.53 | 0.0089 | 19.53 | 0 | 0 | 2e-05 | 43.97 | 2e-05 | 43.97 | 0 | 0 | 2023-05-14 13:44:48 | 0.0003411 | -0.2695 | -593.572 | 0 | 关闭
8376 | 11 | 5 | 恒流充电 | 00:04:00 | 56:59:09 | 0.152 | 2.2402 | 0.0101 | 22.32 | 0.0101 | 22.32 | 0 | 0 | 2.28e-05 | 50.22 | 2.28e-05 | 50.22 | 0 | 0 | 2023-05-14 13:45:18 | 0.0003405 | -0.3089 | -680.4377 | 0 | 关闭
8377 | 11 | 5 | 恒流充电 | 00:04:30 | 56:59:39 | 0.152 | 2.2365 | 0.0114 | 25.11 | 0.0114 | 25.11 | 0 | 0 | 2.56e-05 | 56.46 | 2.56e-05 | 56.46 | 0 | 0 | 2023-05-14 13:45:48 | 0.0003399 | -0.3423 | -754.0018 | 0 | 关闭
8378 | 11 | 5 | 恒流充电 | 00:05:00 | 57:00:09 | 0.152 | 2.2333 | 0.0127 | 27.9 | 0.0127 | 27.9 | 0 | 0 | 2.85e-05 | 62.7 | 2.85e-05 | 62.7 | 0 | 0 | 2023-05-14 13:46:18 | 0.0003394 | -0.3958 | -871.8184 | 0 | 关闭
8379 | 11 | 5 | 恒流充电 | 00:05:30 | 57:00:39 | 0.152 | 2.2307 | 0.0139 | 30.69 | 0.0139 | 30.69 | 0 | 0 | 3.13e-05 | 68.93 | 3.13e-05 | 68.93 | 0 | 0 | 2023-05-14 13:46:48 | 0.0003391 | -0.4871 | -1072.9908 | 0 | 关闭
8380 | 11 | 5 | 恒流充电 | 00:06:00 | 57:01:09 | 0.152 | 2.2283 | 0.0152 | 33.48 | 0.0152 | 33.48 | 0 | 0 | 3.41e-05 | 75.15 | 3.41e-05 | 75.15 | 0 | 0 | 2023-05-14 13:47:18 | 0.0003387 | -0.5277 | -1162.4092 | 0 | 关闭
8381 | 11 | 5 | 恒流充电 | 00:06:30 | 57:01:39 | 0.152 | 2.2263 | 0.0165 | 36.27 | 0.0165 | 36.27 | 0 | 0 | 3.69e-05 | 81.36 | 3.69e-05 | 81.36 | 0 | 0 | 2023-05-14 13:47:48 | 0.0003384 | -0.6333 | -1394.888 | 0 | 关闭
8382 | 11 | 5 | 恒流充电 | 00:07:00 | 57:02:09 | 0.152 | 2.2246 | 0.0177 | 39.06 | 0.0177 | 39.06 | 0 | 0 | 3.98e-05 | 87.57 | 3.98e-05 | 87.57 | 0 | 0 | 2023-05-14 13:48:18 | 0.0003381 | -0.745 | -1641.0375 | 0 | 关闭
8383 | 11 | 5 | 恒流充电 | 00:07:30 | 57:02:39 | 0.152 | 2.2233 | 0.019 | 41.85 | 0.019 | 41.85 | 0 | 0 | 4.26e-05 | 93.77 | 4.26e-05 | 93.77 | 0 | 0 | 2023-05-14 13:48:48 | 0.0003379 | -0.9743 | -2145.9769 | 0 | 关闭
8384 | 11 | 5 | 恒流充电 | 00:08:00 | 57:03:09 | 0.152 | 2.2222 | 0.0203 | 44.64 | 0.0203 | 44.64 | 0 | 0 | 4.54e-05 | 99.97 | 4.54e-05 | 99.97 | 0 | 0 | 2023-05-14 13:49:18 | 0.0003378 | -1.1514 | -2536.1712 | 0 | 关闭
8385 | 11 | 5 | 恒流充电 | 00:08:30 | 57:03:39 | 0.152 | 2.2214 | 0.0215 | 47.43 | 0.0215 | 47.43 | 0 | 0 | 4.82e-05 | 106.17 | 4.82e-05 | 106.17 | 0 | 0 | 2023-05-14 13:49:48 | 0.0003377 | -1.5833 | -3487.5031 | 0 | 关闭
8386 | 11 | 5 | 恒流充电 | 00:09:00 | 57:04:09 | 0.152 | 2.2205 | 0.0228 | 50.22 | 0.0228 | 50.22 | 0 | 0 | 5.1e-05 | 112.37 | 5.1e-05 | 112.37 | 0 | 0 | 2023-05-14 13:50:18 | 0.0003375 | -1.4074 | -3100.0707 | 0 | 关闭
8387 | 11 | 5 | 恒流充电 | 00:09:30 | 57:04:39 | 0.152 | 2.2199 | 0.0241 | 53.01 | 0.0241 | 53.01 | 0 | 0 | 5.38e-05 | 118.56 | 5.38e-05 | 118.56 | 0 | 0 | 2023-05-14 13:50:48 | 0.0003374 | -2.1111 | -4650.0653 | 0 | 关闭
8388 | 11 | 5 | 恒流充电 | 00:10:00 | 57:05:09 | 0.152 | 2.2192 | 0.0253 | 55.8 | 0.0253 | 55.8 | 0 | 0 | 5.66e-05 | 124.76 | 5.66e-05 | 124.76 | 0 | 0 | 2023-05-14 13:51:18 | 0.0003373 | -1.8095 | -3985.7178 | 0 | 关闭
8389 | 11 | 5 | 恒流充电 | 00:10:30 | 57:05:39 | 0.152 | 2.2188 | 0.0266 | 58.59 | 0.0266 | 58.59 | 0 | 0 | 5.94e-05 | 130.95 | 5.94e-05 | 130.95 | 0 | 0 | 2023-05-14 13:51:48 | 0.0003372 | -3.1667 | -6975.0367 | 0 | 关闭
8390 | 11 | 5 | 恒流充电 | 00:11:00 | 57:06:09 | 0.152 | 2.2184 | 0.0279 | 61.38 | 0.0279 | 61.38 | 0 | 0 | 6.23e-05 | 137.14 | 6.23e-05 | 137.14 | 0 | 0 | 2023-05-14 13:52:18 | 0.0003372 | -3.1666 | -6974.9908 | 0 | 关闭
8391 | 11 | 5 | 恒流充电 | 00:11:30 | 57:06:39 | 0.152 | 2.2181 | 0.0291 | 64.17 | 0.0291 | 64.17 | 0 | 0 | 6.51e-05 | 143.33 | 6.51e-05 | 143.33 | 0 | 0 | 2023-05-14 13:52:48 | 0.0003372 | -4.2229 | -9301.4766 | 0 | 关闭
8392 | 11 | 5 | 恒流充电 | 00:12:00 | 57:07:09 | 0.152 | 2.2177 | 0.0304 | 66.96 | 0.0304 | 66.96 | 0 | 0 | 6.79e-05 | 149.52 | 6.79e-05 | 149.52 | 0 | 0 | 2023-05-14 13:53:18 | 0.0003372 | -3.1673 | -6976.3522 | 0 | 关闭
8393 | 11 | 5 | 恒流充电 | 00:12:30 | 57:07:39 | 0.152 | 2.2172 | 0.0317 | 69.75 | 0.0317 | 69.75 | 0 | 0 | 7.07e-05 | 155.7 | 7.07e-05 | 155.7 | 0 | 0 | 2023-05-14 13:53:48 | 0.000337 | -2.5334 | -5580.2129 | 0 | 关闭
8394 | 11 | 5 | 恒流充电 | 00:13:00 | 57:08:09 | 0.152 | 2.2168 | 0.0329 | 72.54 | 0.0329 | 72.54 | 0 | 0 | 7.35e-05 | 161.89 | 7.35e-05 | 161.89 | 0 | 0 | 2023-05-14 13:54:18 | 0.0003369 | -3.1666 | -6974.8379 | 0 | 关闭
8395 | 11 | 5 | 恒流充电 | 00:13:30 | 57:08:39 | 0.152 | 2.2166 | 0.0342 | 75.33 | 0.0342 | 75.33 | 0 | 0 | 7.63e-05 | 168.07 | 7.63e-05 | 168.07 | 0 | 0 | 2023-05-14 13:54:48 | 0.0003369 | -6.3332 | -13949.7675 | 0 | 关闭
8396 | 11 | 5 | 恒流充电 | 00:14:00 | 57:09:09 | 0.152 | 2.2163 | 0.0355 | 78.12 | 0.0355 | 78.12 | 0 | 0 | 7.91e-05 | 174.26 | 7.91e-05 | 174.26 | 0 | 0 | 2023-05-14 13:55:18 | 0.0003369 | -4.2222 | -9299.9674 | 0 | 关闭
8397 | 11 | 5 | 恒流充电 | 00:14:30 | 57:09:39 | 0.152 | 2.2162 | 0.0367 | 80.91 | 0.0367 | 80.91 | 0 | 0 | 8.19e-05 | 180.44 | 8.19e-05 | 180.44 | 0 | 0 | 2023-05-14 13:55:48 | 0.0003369 | -12.6663 | -27899.3514 | 0 | 关闭
8398 | 11 | 5 | 恒流充电 | 00:15:00 | 57:10:09 | 0.152 | 2.2162 | 0.038 | 83.7 | 0.038 | 83.7 | 0 | 0 | 8.47e-05 | 186.62 | 8.47e-05 | 186.62 | 0 | 0 | 2023-05-14 13:56:18 | 0.0003369 | 0 | 0 | 0 | 关闭
8399 | 11 | 5 | 恒流充电 | 00:15:30 | 57:10:39 | 0.152 | 2.2162 | 0.0393 | 86.49 | 0.0393 | 86.49 | 0 | 0 | 8.75e-05 | 192.8 | 8.75e-05 | 192.8 | 0 | 0 | 2023-05-14 13:56:48 | 0.0003369 | 0 | 0 | 0 | 关闭
8400 | 11 | 5 | 恒流充电 | 00:16:00 | 57:11:09 | 0.152 | 2.2163 | 0.0405 | 89.28 | 0.0405 | 89.28 | 0 | 0 | 9.03e-05 | 198.99 | 9.03e-05 | 198.99 | 0 | 0 | 2023-05-14 13:57:18 | 0.0003369 | 12.6665 | 27899.7797 | 0 | 关闭
8401 | 11 | 5 | 恒流充电 | 00:16:30 | 57:11:39 | 0.152 | 2.2165 | 0.0418 | 92.07 | 0.0418 | 92.07 | 0 | 0 | 9.31e-05 | 205.17 | 9.31e-05 | 205.17 | 0 | 0 | 2023-05-14 13:57:48 | 0.0003369 | 6.3331 | 13949.6451 | 0 | 关闭
8402 | 11 | 5 | 恒流充电 | 00:17:00 | 57:12:09 | 0.152 | 2.2166 | 0.0431 | 94.86 | 0.0431 | 94.86 | 0 | 0 | 9.6e-05 | 211.36 | 9.6e-05 | 211.36 | 0 | 0 | 2023-05-14 13:58:18 | 0.0003369 | 12.6663 | 27899.3514 | 0 | 关闭
8403 | 11 | 5 | 恒流充电 | 00:17:30 | 57:12:39 | 0.152 | 2.217 | 0.0443 | 97.65 | 0.0443 | 97.65 | 0 | 0 | 9.88e-05 | 217.54 | 9.88e-05 | 217.54 | 0 | 0 | 2023-05-14 13:58:48 | 0.000337 | 3.1666 | 6974.8226 | 0 | 关闭
8404 | 11 | 5 | 恒流充电 | 00:18:00 | 57:13:09 | 0.152 | 2.2172 | 0.0456 | 100.44 | 0.0456 | 100.44 | 0 | 0 | 0.0001016 | 223.73 | 0.0001016 | 223.73 | 0 | 0 | 2023-05-14 13:59:18 | 0.000337 | 6.3332 | 13949.7981 | 0 | 关闭
8405 | 11 | 5 | 恒流充电 | 00:18:30 | 57:13:39 | 0.152 | 2.2174 | 0.0469 | 103.23 | 0.0469 | 103.23 | 0 | 0 | 0.0001044 | 229.91 | 0.0001044 | 229.91 | 0 | 0 | 2023-05-14 13:59:48 | 0.000337 | 6.3332 | 13949.8287 | 0 | 关闭
8406 | 11 | 5 | 恒流充电 | 00:19:00 | 57:14:09 | 0.152 | 2.2177 | 0.0481 | 106.02 | 0.0481 | 106.02 | 0 | 0 | 0.0001072 | 236.1 | 0.0001072 | 236.1 | 0 | 0 | 2023-05-14 14:00:18 | 0.0003371 | 4.2221 | 9299.8042 | 0 | 关闭
8407 | 11 | 5 | 恒流充电 | 00:19:30 | 57:14:39 | 0.152 | 2.2179 | 0.0494 | 108.81 | 0.0494 | 108.81 | 0 | 0 | 0.00011 | 242.29 | 0.00011 | 242.29 | 0 | 0 | 2023-05-14 14:00:48 | 0.0003371 | 6.3332 | 13949.7063 | 0 | 关闭
8408 | 11 | 5 | 恒流充电 | 00:20:00 | 57:15:09 | 0.152 | 2.218 | 0.0507 | 111.6 | 0.0507 | 111.6 | 0 | 0 | 0.0001128 | 248.47 | 0.0001128 | 248.47 | 0 | 0 | 2023-05-14 14:01:18 | 0.0003371 | 12.6663 | 27899.2903 | 0 | 关闭
8409 | 11 | 5 | 恒流充电 | 00:20:30 | 57:15:39 | 0.152 | 2.2182 | 0.0519 | 114.39 | 0.0519 | 114.39 | 0 | 0 | 0.0001156 | 254.66 | 0.0001156 | 254.66 | 0 | 0 | 2023-05-14 14:01:48 | 0.0003371 | 6.3331 | 13949.6451 | 0 | 关闭
8410 | 11 | 5 | 恒流充电 | 00:21:00 | 57:16:09 | 0.152 | 2.2185 | 0.0532 | 117.18 | 0.0532 | 117.18 | 0 | 0 | 0.0001184 | 260.85 | 0.0001184 | 260.85 | 0 | 0 | 2023-05-14 14:02:18 | 0.0003372 | 4.2221 | 9299.7634 | 0 | 关闭
8411 | 11 | 5 | 恒流充电 | 00:21:30 | 57:16:39 | 0.152 | 2.2186 | 0.0545 | 119.97 | 0.0545 | 119.97 | 0 | 0 | 0.0001212 | 267.04 | 0.0001212 | 267.04 | 0 | 0 | 2023-05-14 14:02:48 | 0.0003372 | 12.6664 | 27899.6574 | 0 | 关闭
8412 | 11 | 5 | 恒流充电 | 00:22:00 | 57:17:09 | 0.152 | 2.2187 | 0.0557 | 122.76 | 0.0557 | 122.76 | 0 | 0 | 0.000124 | 273.23 | 0.000124 | 273.23 | 0 | 0 | 2023-05-14 14:03:18 | 0.0003372 | 12.6664 | 27899.6574 | 0 | 关闭
8413 | 11 | 5 | 恒流充电 | 00:22:30 | 57:17:39 | 0.152 | 2.219 | 0.057 | 125.55 | 0.057 | 125.55 | 0 | 0 | 0.0001269 | 279.42 | 0.0001269 | 279.42 | 0 | 0 | 2023-05-14 14:03:48 | 0.0003373 | 4.2221 | 9299.7634 | 0 | 关闭
8414 | 11 | 5 | 恒流充电 | 00:23:00 | 57:18:09 | 0.152 | 2.2192 | 0.0583 | 128.34 | 0.0583 | 128.34 | 0 | 0 | 0.0001297 | 285.61 | 0.0001297 | 285.61 | 0 | 0 | 2023-05-14 14:04:18 | 0.0003373 | 6.3332 | 13949.8287 | 0 | 关闭
8415 | 11 | 5 | 恒流充电 | 00:23:30 | 57:18:39 | 0.152 | 2.2194 | 0.0595 | 131.13 | 0.0595 | 131.13 | 0 | 0 | 0.0001325 | 291.8 | 0.0001325 | 291.8 | 0 | 0 | 2023-05-14 14:04:48 | 0.0003374 | 6.3332 | 13949.7675 | 0 | 关闭
8416 | 11 | 5 | 恒流充电 | 00:24:00 | 57:19:09 | 0.152 | 2.2196 | 0.0608 | 133.92 | 0.0608 | 133.92 | 0 | 0 | 0.0001353 | 298 | 0.0001353 | 298 | 0 | 0 | 2023-05-14 14:05:18 | 0.0003374 | 6.3332 | 13949.7675 | 0 | 关闭
8417 | 11 | 5 | 恒流充电 | 00:24:30 | 57:19:39 | 0.152 | 2.2201 | 0.0621 | 136.71 | 0.0621 | 136.71 | 0 | 0 | 0.0001381 | 304.19 | 0.0001381 | 304.19 | 0 | 0 | 2023-05-14 14:05:48 | 0.0003374 | 2.5333 | 5579.8581 | 0 | 关闭
8418 | 11 | 5 | 恒流充电 | 00:25:00 | 57:20:09 | 0.152 | 2.2205 | 0.0633 | 139.5 | 0.0633 | 139.5 | 0 | 0 | 0.0001409 | 310.39 | 0.0001409 | 310.39 | 0 | 0 | 2023-05-14 14:06:18 | 0.0003375 | 3.1666 | 6974.8532 | 0 | 关闭
8419 | 11 | 5 | 恒流充电 | 00:25:30 | 57:20:39 | 0.152 | 2.2208 | 0.0646 | 142.29 | 0.0646 | 142.29 | 0 | 0 | 0.0001437 | 316.58 | 0.0001437 | 316.58 | 0 | 0 | 2023-05-14 14:06:48 | 0.0003375 | 4.2221 | 9299.7634 | 0 | 关闭
8420 | 11 | 5 | 恒流充电 | 00:26:00 | 57:21:09 | 0.152 | 2.2212 | 0.0659 | 145.08 | 0.0659 | 145.08 | 0 | 0 | 0.0001465 | 322.78 | 0.0001465 | 322.78 | 0 | 0 | 2023-05-14 14:07:18 | 0.0003376 | 3.1666 | 6974.9143 | 0 | 关闭
8421 | 11 | 5 | 恒流充电 | 00:26:30 | 57:21:39 | 0.152 | 2.2217 | 0.0671 | 147.87 | 0.0671 | 147.87 | 0 | 0 | 0.0001494 | 328.97 | 0.0001494 | 328.97 | 0 | 0 | 2023-05-14 14:07:48 | 0.0003377 | 2.5333 | 5579.907 | 0 | 关闭
8422 | 11 | 5 | 恒流充电 | 00:27:00 | 57:22:09 | 0.152 | 2.2221 | 0.0684 | 150.66 | 0.0684 | 150.66 | 0 | 0 | 0.0001522 | 335.17 | 0.0001522 | 335.17 | 0 | 0 | 2023-05-14 14:08:18 | 0.0003378 | 3.1666 | 6974.8532 | 0 | 关闭
8423 | 11 | 5 | 恒流充电 | 00:27:30 | 57:22:39 | 0.152 | 2.2225 | 0.0697 | 153.45 | 0.0697 | 153.45 | 0 | 0 | 0.000155 | 341.37 | 0.000155 | 341.37 | 0 | 0 | 2023-05-14 14:08:48 | 0.0003378 | 3.1666 | 6974.9143 | 0 | 关闭
8424 | 11 | 5 | 恒流充电 | 00:28:00 | 57:23:09 | 0.152 | 2.223 | 0.0709 | 156.24 | 0.0709 | 156.24 | 0 | 0 | 0.0001578 | 347.58 | 0.0001578 | 347.58 | 0 | 0 | 2023-05-14 14:09:18 | 0.0003379 | 2.5332 | 5579.8336 | 0 | 关闭
8425 | 11 | 5 | 恒流充电 | 00:28:30 | 57:23:39 | 0.152 | 2.2233 | 0.0722 | 159.03 | 0.0722 | 159.03 | 0 | 0 | 0.0001606 | 353.78 | 0.0001606 | 353.78 | 0 | 0 | 2023-05-14 14:09:48 | 0.0003379 | 4.2221 | 9299.8042 | 0 | 关闭
8426 | 11 | 5 | 恒流充电 | 00:29:00 | 57:24:09 | 0.152 | 2.2237 | 0.0735 | 161.82 | 0.0735 | 161.82 | 0 | 0 | 0.0001634 | 359.98 | 0.0001634 | 359.98 | 0 | 0 | 2023-05-14 14:10:18 | 0.000338 | 3.1666 | 6974.9143 | 0 | 关闭
8427 | 11 | 5 | 恒流充电 | 00:29:30 | 57:24:39 | 0.152 | 2.224 | 0.0747 | 164.61 | 0.0747 | 164.61 | 0 | 0 | 0.0001662 | 366.19 | 0.0001662 | 366.19 | 0 | 0 | 2023-05-14 14:10:48 | 0.000338 | 4.2221 | 9299.845 | 0 | 关闭
8428 | 11 | 5 | 恒流充电 | 00:30:00 | 57:25:09 | 0.152 | 2.2243 | 0.076 | 167.4 | 0.076 | 167.4 | 0 | 0 | 0.0001691 | 372.39 | 0.0001691 | 372.39 | 0 | 0 | 2023-05-14 14:11:18 | 0.0003381 | 4.2222 | 9299.9266 | 0 | 关闭
8429 | 11 | 5 | 恒流充电 | 00:30:30 | 57:25:39 | 0.152 | 2.2245 | 0.0773 | 170.19 | 0.0773 | 170.19 | 0 | 0 | 0.0001719 | 378.6 | 0.0001719 | 378.6 | 0 | 0 | 2023-05-14 14:11:48 | 0.0003381 | 6.3332 | 13949.7063 | 0 | 关闭
8430 | 11 | 5 | 恒流充电 | 00:31:00 | 57:26:09 | 0.152 | 2.2248 | 0.0785 | 172.98 | 0.0785 | 172.98 | 0 | 0 | 0.0001747 | 384.8 | 0.0001747 | 384.8 | 0 | 0 | 2023-05-14 14:12:18 | 0.0003382 | 4.2221 | 9299.7634 | 0 | 关闭
8431 | 11 | 5 | 恒流充电 | 00:31:30 | 57:26:39 | 0.152 | 2.2251 | 0.0798 | 175.77 | 0.0798 | 175.77 | 0 | 0 | 0.0001775 | 391.01 | 0.0001775 | 391.01 | 0 | 0 | 2023-05-14 14:12:48 | 0.0003382 | 4.2221 | 9299.8858 | 0 | 关闭
8432 | 11 | 5 | 恒流充电 | 00:32:00 | 57:27:09 | 0.152 | 2.2253 | 0.0811 | 178.56 | 0.0811 | 178.56 | 0 | 0 | 0.0001803 | 397.22 | 0.0001803 | 397.22 | 0 | 0 | 2023-05-14 14:13:18 | 0.0003382 | 6.3331 | 13949.6451 | 0 | 关闭
8433 | 11 | 5 | 恒流充电 | 00:32:30 | 57:27:39 | 0.152 | 2.2257 | 0.0823 | 181.35 | 0.0823 | 181.35 | 0 | 0 | 0.0001832 | 403.43 | 0.0001832 | 403.43 | 0 | 0 | 2023-05-14 14:13:48 | 0.0003383 | 3.1666 | 6974.9449 | 0 | 关闭
8434 | 11 | 5 | 恒流充电 | 00:33:00 | 57:28:09 | 0.152 | 2.2259 | 0.0836 | 184.14 | 0.0836 | 184.14 | 0 | 0 | 0.000186 | 409.64 | 0.000186 | 409.64 | 0 | 0 | 2023-05-14 14:14:18 | 0.0003383 | 6.3332 | 13949.7063 | 0 | 关闭
8435 | 11 | 5 | 恒流充电 | 00:33:30 | 57:28:39 | 0.152 | 2.2262 | 0.0849 | 186.93 | 0.0849 | 186.93 | 0 | 0 | 0.0001888 | 415.85 | 0.0001888 | 415.85 | 0 | 0 | 2023-05-14 14:14:48 | 0.0003384 | 4.2221 | 9299.845 | 0 | 关闭
8436 | 11 | 5 | 恒流充电 | 00:34:00 | 57:29:09 | 0.152 | 2.2266 | 0.0861 | 189.72 | 0.0861 | 189.72 | 0 | 0 | 0.0001916 | 422.06 | 0.0001916 | 422.06 | 0 | 0 | 2023-05-14 14:15:18 | 0.0003384 | 3.1666 | 6974.8532 | 0 | 关闭
8437 | 11 | 5 | 恒流充电 | 00:34:30 | 57:29:39 | 0.152 | 2.227 | 0.0874 | 192.51 | 0.0874 | 192.51 | 0 | 0 | 0.0001944 | 428.27 | 0.0001944 | 428.27 | 0 | 0 | 2023-05-14 14:15:48 | 0.0003385 | 3.1665 | 6974.7614 | 0 | 关闭
8438 | 11 | 5 | 恒流充电 | 00:35:00 | 57:30:09 | 0.152 | 2.2274 | 0.0887 | 195.3 | 0.0887 | 195.3 | 0 | 0 | 0.0001973 | 434.49 | 0.0001973 | 434.49 | 0 | 0 | 2023-05-14 14:16:18 | 0.0003385 | 3.1666 | 6974.8532 | 0 | 关闭
8439 | 11 | 5 | 恒流充电 | 00:35:30 | 57:30:39 | 0.152 | 2.2278 | 0.0899 | 198.09 | 0.0899 | 198.09 | 0 | 0 | 0.0002001 | 440.7 | 0.0002001 | 440.7 | 0 | 0 | 2023-05-14 14:16:48 | 0.0003386 | 3.1666 | 6974.8226 | 0 | 关闭
8440 | 11 | 5 | 恒流充电 | 00:36:00 | 57:31:09 | 0.152 | 2.2282 | 0.0912 | 200.88 | 0.0912 | 200.88 | 0 | 0 | 0.0002029 | 446.92 | 0.0002029 | 446.92 | 0 | 0 | 2023-05-14 14:17:18 | 0.0003387 | 3.1666 | 6974.9143 | 0 | 关闭
8441 | 11 | 5 | 恒流充电 | 00:36:30 | 57:31:39 | 0.152 | 2.2286 | 0.0925 | 203.67 | 0.0925 | 203.67 | 0 | 0 | 0.0002057 | 453.13 | 0.0002057 | 453.13 | 0 | 0 | 2023-05-14 14:17:48 | 0.0003387 | 3.1665 | 6974.7308 | 0 | 关闭
8442 | 11 | 5 | 恒流充电 | 00:37:00 | 57:32:09 | 0.152 | 2.2289 | 0.0937 | 206.46 | 0.0937 | 206.46 | 0 | 0 | 0.0002085 | 459.35 | 0.0002085 | 459.35 | 0 | 0 | 2023-05-14 14:18:18 | 0.0003388 | 4.2221 | 9299.8858 | 0 | 关闭
8443 | 11 | 5 | 恒流充电 | 00:37:30 | 57:32:39 | 0.152 | 2.2294 | 0.095 | 209.25 | 0.095 | 209.25 | 0 | 0 | 0.0002114 | 465.57 | 0.0002114 | 465.57 | 0 | 0 | 2023-05-14 14:18:48 | 0.0003388 | 2.5332 | 5579.8336 | 0 | 关闭
8444 | 11 | 5 | 恒流充电 | 00:38:00 | 57:33:09 | 0.152 | 2.2297 | 0.0963 | 212.04 | 0.0963 | 212.04 | 0 | 0 | 0.0002142 | 471.79 | 0.0002142 | 471.79 | 0 | 0 | 2023-05-14 14:19:18 | 0.0003389 | 4.2221 | 9299.8042 | 0 | 关闭
8445 | 11 | 5 | 恒流充电 | 00:38:30 | 57:33:39 | 0.152 | 2.2299 | 0.0975 | 214.83 | 0.0975 | 214.83 | 0 | 0 | 0.000217 | 478.01 | 0.000217 | 478.01 | 0 | 0 | 2023-05-14 14:19:48 | 0.0003389 | 6.3331 | 13949.4616 | 0 | 关闭
8446 | 11 | 5 | 恒流充电 | 00:39:00 | 57:34:09 | 0.152 | 2.2302 | 0.0988 | 217.62 | 0.0988 | 217.62 | 0 | 0 | 0.0002198 | 484.23 | 0.0002198 | 484.23 | 0 | 0 | 2023-05-14 14:20:18 | 0.000339 | 4.2221 | 9299.8858 | 0 | 关闭
8447 | 11 | 5 | 恒流充电 | 00:39:30 | 57:34:39 | 0.152 | 2.2306 | 0.1001 | 220.4 | 0.1001 | 220.4 | 0 | 0 | 0.0002227 | 490.46 | 0.0002227 | 490.46 | 0 | 0 | 2023-05-14 14:20:48 | 0.000339 | 3.1665 | 6974.6696 | 0 | 关闭
8448 | 11 | 5 | 恒流充电 | 00:40:00 | 57:35:09 | 0.152 | 2.2308 | 0.1013 | 223.19 | 0.1013 | 223.19 | 0 | 0 | 0.0002255 | 496.68 | 0.0002255 | 496.68 | 0 | 0 | 2023-05-14 14:21:18 | 0.0003391 | 6.3331 | 13949.5839 | 0 | 关闭
8449 | 11 | 5 | 恒流充电 | 00:40:30 | 57:35:39 | 0.152 | 2.2311 | 0.1026 | 225.98 | 0.1026 | 225.98 | 0 | 0 | 0.0002283 | 502.91 | 0.0002283 | 502.91 | 0 | 0 | 2023-05-14 14:21:48 | 0.0003391 | 4.2221 | 9299.7226 | 0 | 关闭
8450 | 11 | 5 | 恒流充电 | 00:41:00 | 57:36:09 | 0.152 | 2.2314 | 0.1039 | 228.77 | 0.1039 | 228.77 | 0 | 0 | 0.0002311 | 509.13 | 0.0002311 | 509.13 | 0 | 0 | 2023-05-14 14:22:18 | 0.0003392 | 4.2221 | 9299.8042 | 0 | 关闭
8451 | 11 | 5 | 恒流充电 | 00:41:30 | 57:36:39 | 0.152 | 2.2317 | 0.1051 | 231.56 | 0.1051 | 231.56 | 0 | 0 | 0.000234 | 515.36 | 0.000234 | 515.36 | 0 | 0 | 2023-05-14 14:22:48 | 0.0003392 | 4.2222 | 9299.9674 | 0 | 关闭
8452 | 11 | 5 | 恒流充电 | 00:42:00 | 57:37:09 | 0.152 | 2.2321 | 0.1064 | 234.35 | 0.1064 | 234.35 | 0 | 0 | 0.0002368 | 521.58 | 0.0002368 | 521.58 | 0 | 0 | 2023-05-14 14:23:18 | 0.0003393 | 3.1668 | 6975.3426 | 0 | 关闭
8453 | 11 | 5 | 恒流充电 | 00:42:30 | 57:37:39 | 0.152 | 2.2323 | 0.1077 | 237.14 | 0.1077 | 237.14 | 0 | 0 | 0.0002396 | 527.81 | 0.0002396 | 527.81 | 0 | 0 | 2023-05-14 14:23:48 | 0.0003393 | 6.3335 | 13950.4405 | 0 | 关闭
8454 | 11 | 5 | 恒流充电 | 00:43:00 | 57:38:09 | 0.152 | 2.2327 | 0.1089 | 239.93 | 0.1089 | 239.93 | 0 | 0 | 0.0002425 | 534.04 | 0.0002425 | 534.04 | 0 | 0 | 2023-05-14 14:24:18 | 0.0003393 | 3.1665 | 6974.7308 | 0 | 关闭
8455 | 11 | 5 | 恒流充电 | 00:43:30 | 57:38:39 | 0.152 | 2.2332 | 0.1102 | 242.72 | 0.1102 | 242.72 | 0 | 0 | 0.0002453 | 540.27 | 0.0002453 | 540.27 | 0 | 0 | 2023-05-14 14:24:48 | 0.0003394 | 2.5332 | 5579.7357 | 0 | 关闭
8456 | 11 | 5 | 恒流充电 | 00:44:00 | 57:39:09 | 0.152 | 2.2335 | 0.1115 | 245.51 | 0.1115 | 245.51 | 0 | 0 | 0.0002481 | 546.5 | 0.0002481 | 546.5 | 0 | 0 | 2023-05-14 14:25:18 | 0.0003395 | 4.2221 | 9299.7226 | 0 | 关闭
8457 | 11 | 5 | 恒流充电 | 00:44:30 | 57:39:39 | 0.152 | 2.2341 | 0.1127 | 248.3 | 0.1127 | 248.3 | 0 | 0 | 0.0002509 | 552.73 | 0.0002509 | 552.73 | 0 | 0 | 2023-05-14 14:25:48 | 0.0003396 | 2.111 | 4649.8205 | 0 | 关闭
8458 | 11 | 5 | 恒流充电 | 00:45:00 | 57:40:09 | 0.152 | 2.2344 | 0.114 | 251.09 | 0.114 | 251.09 | 0 | 0 | 0.0002538 | 558.97 | 0.0002538 | 558.97 | 0 | 0 | 2023-05-14 14:26:18 | 0.0003396 | 4.2221 | 9299.7226 | 0 | 关闭
8459 | 11 | 5 | 恒流充电 | 00:45:30 | 57:40:39 | 0.152 | 2.2349 | 0.1153 | 253.88 | 0.1153 | 253.88 | 0 | 0 | 0.0002566 | 565.2 | 0.0002566 | 565.2 | 0 | 0 | 2023-05-14 14:26:48 | 0.0003397 | 2.5332 | 5579.7846 | 0 | 关闭
8460 | 11 | 5 | 恒流充电 | 00:46:00 | 57:41:09 | 0.152 | 2.2352 | 0.1165 | 256.67 | 0.1165 | 256.67 | 0 | 0 | 0.0002594 | 571.44 | 0.0002594 | 571.44 | 0 | 0 | 2023-05-14 14:27:18 | 0.0003398 | 4.222 | 9299.6411 | 0 | 关闭
8461 | 11 | 5 | 恒流充电 | 00:46:30 | 57:41:39 | 0.152 | 2.2357 | 0.1178 | 259.46 | 0.1178 | 259.46 | 0 | 0 | 0.0002623 | 577.67 | 0.0002623 | 577.67 | 0 | 0 | 2023-05-14 14:27:48 | 0.0003398 | 2.5332 | 5579.7846 | 0 | 关闭
8462 | 11 | 5 | 恒流充电 | 00:47:00 | 57:42:09 | 0.152 | 2.2361 | 0.1191 | 262.25 | 0.1191 | 262.25 | 0 | 0 | 0.0002651 | 583.91 | 0.0002651 | 583.91 | 0 | 0 | 2023-05-14 14:28:18 | 0.0003399 | 3.1665 | 6974.6696 | 0 | 关闭
8463 | 11 | 5 | 恒流充电 | 00:47:30 | 57:42:39 | 0.152 | 2.2364 | 0.1203 | 265.04 | 0.1203 | 265.04 | 0 | 0 | 0.0002679 | 590.15 | 0.0002679 | 590.15 | 0 | 0 | 2023-05-14 14:28:48 | 0.0003399 | 4.222 | 9299.5595 | 0 | 关闭
8464 | 11 | 5 | 恒流充电 | 00:48:00 | 57:43:09 | 0.152 | 2.2368 | 0.1216 | 267.83 | 0.1216 | 267.83 | 0 | 0 | 0.0002708 | 596.39 | 0.0002708 | 596.39 | 0 | 0 | 2023-05-14 14:29:18 | 0.00034 | 3.1665 | 6974.7308 | 0 | 关闭
8465 | 11 | 5 | 恒流充电 | 00:48:30 | 57:43:39 | 0.152 | 2.2372 | 0.1229 | 270.62 | 0.1229 | 270.62 | 0 | 0 | 0.0002736 | 602.63 | 0.0002736 | 602.63 | 0 | 0 | 2023-05-14 14:29:48 | 0.0003401 | 3.1665 | 6974.7308 | 0 | 关闭
8466 | 11 | 5 | 恒流充电 | 00:49:00 | 57:44:09 | 0.152 | 2.2374 | 0.1241 | 273.41 | 0.1241 | 273.41 | 0 | 0 | 0.0002764 | 608.87 | 0.0002764 | 608.87 | 0 | 0 | 2023-05-14 14:30:18 | 0.0003401 | 6.3331 | 13949.5839 | 0 | 关闭
8467 | 11 | 5 | 恒流充电 | 00:49:30 | 57:44:39 | 0.152 | 2.2377 | 0.1254 | 276.2 | 0.1254 | 276.2 | 0 | 0 | 0.0002793 | 615.11 | 0.0002793 | 615.11 | 0 | 0 | 2023-05-14 14:30:48 | 0.0003401 | 4.222 | 9299.6411 | 0 | 关闭
8468 | 11 | 5 | 恒流充电 | 00:50:00 | 57:45:09 | 0.152 | 2.2381 | 0.1267 | 278.99 | 0.1267 | 278.99 | 0 | 0 | 0.0002821 | 621.36 | 0.0002821 | 621.36 | 0 | 0 | 2023-05-14 14:31:18 | 0.0003402 | 3.1665 | 6974.7308 | 0 | 关闭
8469 | 11 | 5 | 恒流充电 | 00:50:30 | 57:45:39 | 0.152 | 2.2384 | 0.1279 | 281.78 | 0.1279 | 281.78 | 0 | 0 | 0.0002849 | 627.6 | 0.0002849 | 627.6 | 0 | 0 | 2023-05-14 14:31:48 | 0.0003402 | 4.2221 | 9299.7226 | 0 | 关闭
8470 | 11 | 5 | 恒流充电 | 00:51:00 | 57:46:09 | 0.152 | 2.2387 | 0.1292 | 284.57 | 0.1292 | 284.57 | 0 | 0 | 0.0002878 | 633.85 | 0.0002878 | 633.85 | 0 | 0 | 2023-05-14 14:32:18 | 0.0003403 | 4.222 | 9299.6411 | 0 | 关闭
8471 | 11 | 5 | 恒流充电 | 00:51:30 | 57:46:39 | 0.152 | 2.239 | 0.1305 | 287.36 | 0.1305 | 287.36 | 0 | 0 | 0.0002906 | 640.09 | 0.0002906 | 640.09 | 0 | 0 | 2023-05-14 14:32:48 | 0.0003403 | 4.2221 | 9299.7226 | 0 | 关闭
8472 | 11 | 5 | 恒流充电 | 00:52:00 | 57:47:09 | 0.152 | 2.2392 | 0.1317 | 290.15 | 0.1317 | 290.15 | 0 | 0 | 0.0002934 | 646.34 | 0.0002934 | 646.34 | 0 | 0 | 2023-05-14 14:33:18 | 0.0003403 | 6.3331 | 13949.5839 | 0 | 关闭
8473 | 11 | 5 | 恒流充电 | 00:52:30 | 57:47:39 | 0.152 | 2.2396 | 0.133 | 292.94 | 0.133 | 292.94 | 0 | 0 | 0.0002963 | 652.59 | 0.0002963 | 652.59 | 0 | 0 | 2023-05-14 14:33:48 | 0.0003404 | 3.1666 | 6974.792 | 0 | 关闭
8474 | 11 | 5 | 恒流充电 | 00:53:00 | 57:48:09 | 0.152 | 2.24 | 0.1343 | 295.73 | 0.1343 | 295.73 | 0 | 0 | 0.0002991 | 658.84 | 0.0002991 | 658.84 | 0 | 0 | 2023-05-14 14:34:18 | 0.0003405 | 3.1666 | 6974.792 | 0 | 关闭
8475 | 11 | 5 | 恒流充电 | 00:53:30 | 57:48:39 | 0.152 | 2.2405 | 0.1355 | 298.52 | 0.1355 | 298.52 | 0 | 0 | 0.000302 | 665.09 | 0.000302 | 665.09 | 0 | 0 | 2023-05-14 14:34:48 | 0.0003405 | 2.5333 | 5579.8825 | 0 | 关闭
8476 | 11 | 5 | 恒流充电 | 00:54:00 | 57:49:09 | 0.152 | 2.241 | 0.1368 | 301.31 | 0.1368 | 301.31 | 0 | 0 | 0.0003048 | 671.34 | 0.0003048 | 671.34 | 0 | 0 | 2023-05-14 14:35:18 | 0.0003407 | 2.5332 | 5579.8336 | 0 | 关闭
8477 | 11 | 5 | 恒流充电 | 00:54:30 | 57:49:39 | 0.152 | 2.2413 | 0.1381 | 304.1 | 0.1381 | 304.1 | 0 | 0 | 0.0003076 | 677.59 | 0.0003076 | 677.59 | 0 | 0 | 2023-05-14 14:35:48 | 0.0003407 | 4.2221 | 9299.8858 | 0 | 关闭
8478 | 11 | 5 | 恒流充电 | 00:55:00 | 57:50:09 | 0.152 | 2.2417 | 0.1393 | 306.89 | 0.1393 | 306.89 | 0 | 0 | 0.0003105 | 683.85 | 0.0003105 | 683.85 | 0 | 0 | 2023-05-14 14:36:18 | 0.0003408 | 3.1666 | 6974.9143 | 0 | 关闭
8479 | 11 | 5 | 恒流充电 | 00:55:30 | 57:50:39 | 0.152 | 2.2422 | 0.1406 | 309.68 | 0.1406 | 309.68 | 0 | 0 | 0.0003133 | 690.1 | 0.0003133 | 690.1 | 0 | 0 | 2023-05-14 14:36:48 | 0.0003408 | 2.5332 | 5579.7846 | 0 | 关闭
8480 | 11 | 5 | 恒流充电 | 00:56:00 | 57:51:09 | 0.152 | 2.2425 | 0.1419 | 312.47 | 0.1419 | 312.47 | 0 | 0 | 0.0003161 | 696.36 | 0.0003161 | 696.36 | 0 | 0 | 2023-05-14 14:37:18 | 0.0003409 | 4.222 | 9299.5595 | 0 | 关闭
8481 | 11 | 5 | 恒流充电 | 00:56:30 | 57:51:39 | 0.152 | 2.2431 | 0.1431 | 315.26 | 0.1431 | 315.26 | 0 | 0 | 0.000319 | 702.61 | 0.000319 | 702.61 | 0 | 0 | 2023-05-14 14:37:48 | 0.0003409 | 2.111 | 4649.8205 | 0 | 关闭
8482 | 11 | 5 | 恒流充电 | 00:57:00 | 57:52:09 | 0.152 | 2.2435 | 0.1444 | 318.05 | 0.1444 | 318.05 | 0 | 0 | 0.0003218 | 708.87 | 0.0003218 | 708.87 | 0 | 0 | 2023-05-14 14:38:18 | 0.000341 | 3.1665 | 6974.7308 | 0 | 关闭
8483 | 11 | 5 | 恒流充电 | 00:57:30 | 57:52:39 | 0.152 | 2.244 | 0.1457 | 320.84 | 0.1457 | 320.84 | 0 | 0 | 0.0003247 | 715.13 | 0.0003247 | 715.13 | 0 | 0 | 2023-05-14 14:38:48 | 0.000341 | 2.5332 | 5579.7846 | 0 | 关闭
8484 | 11 | 5 | 恒流充电 | 00:58:00 | 57:53:09 | 0.152 | 2.2445 | 0.1469 | 323.63 | 0.1469 | 323.63 | 0 | 0 | 0.0003275 | 721.39 | 0.0003275 | 721.39 | 0 | 0 | 2023-05-14 14:39:18 | 0.0003411 | 2.5332 | 5579.7357 | 0 | 关闭
8485 | 11 | 5 | 恒流充电 | 00:58:30 | 57:53:39 | 0.152 | 2.2448 | 0.1482 | 326.42 | 0.1482 | 326.42 | 0 | 0 | 0.0003304 | 727.66 | 0.0003304 | 727.66 | 0 | 0 | 2023-05-14 14:39:48 | 0.0003412 | 4.222 | 9299.4779 | 0 | 关闭
8486 | 11 | 5 | 恒流充电 | 00:59:00 | 57:54:09 | 0.152 | 2.2451 | 0.1495 | 329.21 | 0.1495 | 329.21 | 0 | 0 | 0.0003332 | 733.92 | 0.0003332 | 733.92 | 0 | 0 | 2023-05-14 14:40:18 | 0.0003412 | 4.222 | 9299.4779 | 0 | 关闭
8487 | 11 | 5 | 恒流充电 | 00:59:30 | 57:54:39 | 0.152 | 2.2456 | 0.1507 | 332 | 0.1507 | 332 | 0 | 0 | 0.000336 | 740.18 | 0.000336 | 740.18 | 0 | 0 | 2023-05-14 14:40:48 | 0.0003413 | 2.5332 | 5579.7357 | 0 | 关闭
8488 | 11 | 5 | 恒流充电 | 01:00:00 | 57:55:09 | 0.152 | 2.2459 | 0.152 | 334.79 | 0.152 | 334.79 | 0 | 0 | 0.0003389 | 746.45 | 0.0003389 | 746.45 | 0 | 0 | 2023-05-14 14:41:18 | 0.0003414 | 4.222 | 9299.4779 | 0 | 关闭
8489 | 11 | 5 | 恒流充电 | 01:00:30 | 57:55:39 | 0.152 | 2.2462 | 0.1533 | 337.58 | 0.1533 | 337.58 | 0 | 0 | 0.0003417 | 752.71 | 0.0003417 | 752.71 | 0 | 0 | 2023-05-14 14:41:48 | 0.0003414 | 4.222 | 9299.4779 | 0 | 关闭
8490 | 11 | 5 | 恒流充电 | 01:01:00 | 57:56:09 | 0.152 | 2.2464 | 0.1545 | 340.37 | 0.1545 | 340.37 | 0 | 0 | 0.0003446 | 758.98 | 0.0003446 | 758.98 | 0 | 0 | 2023-05-14 14:42:18 | 0.0003414 | 6.333 | 13949.3392 | 0 | 关闭
8491 | 11 | 5 | 恒流充电 | 01:01:30 | 57:56:39 | 0.152 | 2.2468 | 0.1558 | 343.16 | 0.1558 | 343.16 | 0 | 0 | 0.0003474 | 765.25 | 0.0003474 | 765.25 | 0 | 0 | 2023-05-14 14:42:48 | 0.0003415 | 3.1662 | 6973.9966 | 0 | 关闭
8492 | 11 | 5 | 恒流充电 | 01:02:00 | 57:57:09 | 0.152 | 2.2472 | 0.1571 | 345.95 | 0.1571 | 345.95 | 0 | 0 | 0.0003503 | 771.52 | 0.0003503 | 771.52 | 0 | 0 | 2023-05-14 14:43:18 | 0.0003416 | 3.1661 | 6973.813 | 0 | 关闭
8493 | 11 | 5 | 恒流充电 | 01:02:30 | 57:57:39 | 0.152 | 2.2475 | 0.1583 | 348.74 | 0.1583 | 348.74 | 0 | 0 | 0.0003531 | 777.79 | 0.0003531 | 777.79 | 0 | 0 | 2023-05-14 14:43:48 | 0.0003416 | 4.222 | 9299.4779 | 0 | 关闭
8494 | 11 | 5 | 恒流充电 | 01:03:00 | 57:58:09 | 0.152 | 2.2479 | 0.1596 | 351.53 | 0.1596 | 351.53 | 0 | 0 | 0.000356 | 784.06 | 0.000356 | 784.06 | 0 | 0 | 2023-05-14 14:44:18 | 0.0003417 | 3.1665 | 6974.6696 | 0 | 关闭
8495 | 11 | 5 | 恒流充电 | 01:03:30 | 57:58:39 | 0.152 | 2.2483 | 0.1609 | 354.32 | 0.1609 | 354.32 | 0 | 0 | 0.0003588 | 790.33 | 0.0003588 | 790.33 | 0 | 0 | 2023-05-14 14:44:48 | 0.0003417 | 3.1664 | 6974.5472 | 0 | 关闭
8496 | 11 | 5 | 恒流充电 | 01:04:00 | 57:59:09 | 0.152 | 2.2487 | 0.1621 | 357.11 | 0.1621 | 357.11 | 0 | 0 | 0.0003617 | 796.6 | 0.0003617 | 796.6 | 0 | 0 | 2023-05-14 14:45:18 | 0.0003418 | 3.1664 | 6974.486 | 0 | 关闭
8497 | 11 | 5 | 恒流充电 | 01:04:30 | 57:59:39 | 0.152 | 2.2492 | 0.1634 | 359.9 | 0.1634 | 359.9 | 0 | 0 | 0.0003645 | 802.88 | 0.0003645 | 802.88 | 0 | 0 | 2023-05-14 14:45:48 | 0.0003419 | 2.5331 | 5579.5399 | 0 | 关闭
8498 | 11 | 5 | 恒流充电 | 01:05:00 | 58:00:09 | 0.152 | 2.2498 | 0.1647 | 362.69 | 0.1647 | 362.69 | 0 | 0 | 0.0003674 | 809.15 | 0.0003674 | 809.15 | 0 | 0 | 2023-05-14 14:46:18 | 0.0003419 | 2.111 | 4649.7389 | 0 | 关闭
8499 | 11 | 5 | 恒流充电 | 01:05:30 | 58:00:39 | 0.152 | 2.2503 | 0.1659 | 365.48 | 0.1659 | 365.48 | 0 | 0 | 0.0003702 | 815.43 | 0.0003702 | 815.43 | 0 | 0 | 2023-05-14 14:46:48 | 0.000342 | 2.5331 | 5579.5888 | 0 | 关闭
8500 | 11 | 5 | 恒流充电 | 01:06:00 | 58:01:09 | 0.152 | 2.2507 | 0.1672 | 368.27 | 0.1672 | 368.27 | 0 | 0 | 0.0003731 | 821.71 | 0.0003731 | 821.71 | 0 | 0 | 2023-05-14 14:47:18 | 0.0003421 | 3.1664 | 6974.5472 | 0 | 关闭
8501 | 11 | 5 | 恒流充电 | 01:06:30 | 58:01:39 | 0.152 | 2.2512 | 0.1685 | 371.06 | 0.1685 | 371.06 | 0 | 0 | 0.0003759 | 827.99 | 0.0003759 | 827.99 | 0 | 0 | 2023-05-14 14:47:48 | 0.0003421 | 2.5331 | 5579.5888 | 0 | 关闭
8502 | 11 | 5 | 恒流充电 | 01:07:00 | 58:02:09 | 0.152 | 2.2517 | 0.1697 | 373.85 | 0.1697 | 373.85 | 0 | 0 | 0.0003788 | 834.27 | 0.0003788 | 834.27 | 0 | 0 | 2023-05-14 14:48:18 | 0.0003422 | 2.5331 | 5579.5399 | 0 | 关闭
8503 | 11 | 5 | 恒流充电 | 01:07:30 | 58:02:39 | 0.152 | 2.2522 | 0.171 | 376.64 | 0.171 | 376.64 | 0 | 0 | 0.0003816 | 840.55 | 0.0003816 | 840.55 | 0 | 0 | 2023-05-14 14:48:48 | 0.0003423 | 2.5331 | 5579.5399 | 0 | 关闭
8504 | 11 | 5 | 恒流充电 | 01:08:00 | 58:03:09 | 0.152 | 2.2528 | 0.1723 | 379.43 | 0.1723 | 379.43 | 0 | 0 | 0.0003845 | 846.83 | 0.0003845 | 846.83 | 0 | 0 | 2023-05-14 14:49:18 | 0.0003424 | 2.1109 | 4649.6166 | 0 | 关闭
8505 | 11 | 5 | 恒流充电 | 01:08:30 | 58:03:39 | 0.152 | 2.2533 | 0.1735 | 382.22 | 0.1735 | 382.22 | 0 | 0 | 0.0003873 | 853.12 | 0.0003873 | 853.12 | 0 | 0 | 2023-05-14 14:49:48 | 0.0003425 | 2.5331 | 5579.5888 | 0 | 关闭
8506 | 11 | 5 | 恒流充电 | 01:09:00 | 58:04:09 | 0.152 | 2.2537 | 0.1748 | 385.01 | 0.1748 | 385.01 | 0 | 0 | 0.0003902 | 859.41 | 0.0003902 | 859.41 | 0 | 0 | 2023-05-14 14:50:18 | 0.0003425 | 3.1663 | 6974.3025 | 0 | 关闭
8507 | 11 | 5 | 恒流充电 | 01:09:30 | 58:04:39 | 0.152 | 2.2543 | 0.1761 | 387.8 | 0.1761 | 387.8 | 0 | 0 | 0.000393 | 865.69 | 0.000393 | 865.69 | 0 | 0 | 2023-05-14 14:50:48 | 0.0003426 | 2.111 | 4649.7797 | 0 | 关闭
8508 | 11 | 5 | 恒流充电 | 01:10:00 | 58:05:09 | 0.152 | 2.2547 | 0.1773 | 390.59 | 0.1773 | 390.59 | 0 | 0 | 0.0003959 | 871.98 | 0.0003959 | 871.98 | 0 | 0 | 2023-05-14 14:51:18 | 0.0003427 | 3.1664 | 6974.3637 | 0 | 关闭
8509 | 11 | 5 | 恒流充电 | 01:10:30 | 58:05:39 | 0.152 | 2.2552 | 0.1786 | 393.38 | 0.1786 | 393.38 | 0 | 0 | 0.0003987 | 878.27 | 0.0003987 | 878.27 | 0 | 0 | 2023-05-14 14:51:48 | 0.0003427 | 2.5331 | 5579.4909 | 0 | 关闭
8510 | 11 | 5 | 恒流充电 | 01:11:00 | 58:06:09 | 0.152 | 2.2555 | 0.1799 | 396.17 | 0.1799 | 396.17 | 0 | 0 | 0.0004016 | 884.57 | 0.0004016 | 884.57 | 0 | 0 | 2023-05-14 14:52:18 | 0.0003428 | 4.2219 | 9299.3147 | 0 | 关闭
8511 | 11 | 5 | 恒流充电 | 01:11:30 | 58:06:39 | 0.152 | 2.256 | 0.1811 | 398.96 | 0.1811 | 398.96 | 0 | 0 | 0.0004045 | 890.86 | 0.0004045 | 890.86 | 0 | 0 | 2023-05-14 14:52:48 | 0.0003429 | 2.5331 | 5579.5888 | 0 | 关闭
8512 | 11 | 5 | 恒流充电 | 01:12:00 | 58:07:09 | 0.152 | 2.2565 | 0.1824 | 401.75 | 0.1824 | 401.75 | 0 | 0 | 0.0004073 | 897.15 | 0.0004073 | 897.15 | 0 | 0 | 2023-05-14 14:53:18 | 0.000343 | 2.5331 | 5579.5888 | 0 | 关闭
8513 | 11 | 5 | 恒流充电 | 01:12:30 | 58:07:39 | 0.152 | 2.2569 | 0.1837 | 404.54 | 0.1837 | 404.54 | 0 | 0 | 0.0004102 | 903.45 | 0.0004102 | 903.45 | 0 | 0 | 2023-05-14 14:53:48 | 0.000343 | 3.1664 | 6974.5472 | 0 | 关闭
8514 | 11 | 5 | 恒流充电 | 01:13:00 | 58:08:09 | 0.152 | 2.2573 | 0.1849 | 407.33 | 0.1849 | 407.33 | 0 | 0 | 0.000413 | 909.75 | 0.000413 | 909.75 | 0 | 0 | 2023-05-14 14:54:18 | 0.0003431 | 3.1665 | 6974.6696 | 0 | 关闭
8515 | 11 | 5 | 恒流充电 | 01:13:30 | 58:08:39 | 0.152 | 2.2578 | 0.1862 | 410.12 | 0.1862 | 410.12 | 0 | 0 | 0.0004159 | 916.05 | 0.0004159 | 916.05 | 0 | 0 | 2023-05-14 14:54:48 | 0.0003431 | 2.5331 | 5579.5888 | 0 | 关闭
8516 | 11 | 5 | 恒流充电 | 01:14:00 | 58:09:09 | 0.152 | 2.2583 | 0.1875 | 412.91 | 0.1875 | 412.91 | 0 | 0 | 0.0004187 | 922.34 | 0.0004187 | 922.34 | 0 | 0 | 2023-05-14 14:55:18 | 0.0003432 | 2.5332 | 5579.6378 | 0 | 关闭
8517 | 11 | 5 | 恒流充电 | 01:14:30 | 58:09:39 | 0.152 | 2.2589 | 0.1887 | 415.7 | 0.1887 | 415.7 | 0 | 0 | 0.0004216 | 928.65 | 0.0004216 | 928.65 | 0 | 0 | 2023-05-14 14:55:48 | 0.0003433 | 2.1109 | 4649.6166 | 0 | 关闭
8518 | 11 | 5 | 恒流充电 | 01:15:00 | 58:10:09 | 0.152 | 2.2595 | 0.19 | 418.48 | 0.19 | 418.48 | 0 | 0 | 0.0004245 | 934.95 | 0.0004245 | 934.95 | 0 | 0 | 2023-05-14 14:56:18 | 0.0003434 | 2.111 | 4649.6982 | 0 | 关闭
8519 | 11 | 5 | 恒流充电 | 01:15:30 | 58:10:39 | 0.152 | 2.26 | 0.1913 | 421.27 | 0.1913 | 421.27 | 0 | 0 | 0.0004273 | 941.25 | 0.0004273 | 941.25 | 0 | 0 | 2023-05-14 14:56:48 | 0.0003435 | 2.5331 | 5579.5399 | 0 | 关闭
8520 | 11 | 5 | 恒流充电 | 01:16:00 | 58:11:09 | 0.152 | 2.2607 | 0.1925 | 424.06 | 0.1925 | 424.06 | 0 | 0 | 0.0004302 | 947.56 | 0.0004302 | 947.56 | 0 | 0 | 2023-05-14 14:57:18 | 0.0003436 | 1.8094 | 3985.4556 | 0 | 关闭
8521 | 11 | 5 | 恒流充电 | 01:16:30 | 58:11:39 | 0.152 | 2.2614 | 0.1938 | 426.85 | 0.1938 | 426.85 | 0 | 0 | 0.0004331 | 953.87 | 0.0004331 | 953.87 | 0 | 0 | 2023-05-14 14:57:48 | 0.0003437 | 1.8094 | 3985.4556 | 0 | 关闭
8522 | 11 | 5 | 恒流充电 | 01:17:00 | 58:12:09 | 0.152 | 2.2621 | 0.1951 | 429.64 | 0.1951 | 429.64 | 0 | 0 | 0.0004359 | 960.18 | 0.0004359 | 960.18 | 0 | 0 | 2023-05-14 14:58:18 | 0.0003438 | 1.8094 | 3985.4556 | 0 | 关闭
8523 | 11 | 5 | 恒流充电 | 01:17:30 | 58:12:39 | 0.152 | 2.2627 | 0.1963 | 432.43 | 0.1963 | 432.43 | 0 | 0 | 0.0004388 | 966.49 | 0.0004388 | 966.49 | 0 | 0 | 2023-05-14 14:58:48 | 0.0003439 | 2.111 | 4649.6982 | 0 | 关闭
8524 | 11 | 5 | 恒流充电 | 01:18:00 | 58:13:09 | 0.152 | 2.2634 | 0.1976 | 435.22 | 0.1976 | 435.22 | 0 | 0 | 0.0004417 | 972.8 | 0.0004417 | 972.8 | 0 | 0 | 2023-05-14 14:59:18 | 0.000344 | 1.8094 | 3985.3856 | 0 | 关闭
8525 | 11 | 5 | 恒流充电 | 01:18:30 | 58:13:39 | 0.152 | 2.2641 | 0.1989 | 438.01 | 0.1989 | 438.01 | 0 | 0 | 0.0004445 | 979.12 | 0.0004445 | 979.12 | 0 | 0 | 2023-05-14 14:59:48 | 0.0003441 | 1.8094 | 3985.3856 | 0 | 关闭
8526 | 11 | 5 | 恒流充电 | 01:19:00 | 58:14:09 | 0.152 | 2.2647 | 0.2001 | 440.8 | 0.2001 | 440.8 | 0 | 0 | 0.0004474 | 985.43 | 0.0004474 | 985.43 | 0 | 0 | 2023-05-14 15:00:18 | 0.0003442 | 2.1109 | 4649.6166 | 0 | 关闭
8527 | 11 | 5 | 恒流充电 | 01:19:30 | 58:14:39 | 0.152 | 2.2655 | 0.2014 | 443.59 | 0.2014 | 443.59 | 0 | 0 | 0.0004503 | 991.75 | 0.0004503 | 991.75 | 0 | 0 | 2023-05-14 15:00:48 | 0.0003443 | 1.5832 | 3487.2124 | 0 | 关闭
8528 | 11 | 5 | 恒流充电 | 01:20:00 | 58:15:09 | 0.152 | 2.2663 | 0.2027 | 446.38 | 0.2027 | 446.38 | 0 | 0 | 0.0004531 | 998.08 | 0.0004531 | 998.08 | 0 | 0 | 2023-05-14 15:01:18 | 0.0003445 | 1.5835 | 3487.8855 | 0 | 关闭
8529 | 11 | 5 | 恒流充电 | 01:20:30 | 58:15:39 | 0.152 | 2.2671 | 0.2039 | 449.17 | 0.2039 | 449.17 | 0 | 0 | 0.000456 | 1004.4 | 0.000456 | 1004.4 | 0 | 0 | 2023-05-14 15:01:48 | 0.0003446 | 1.5836 | 3488.0078 | 0 | 关闭
8530 | 11 | 5 | 恒流充电 | 01:21:00 | 58:16:09 | 0.152 | 2.2676 | 0.2052 | 451.96 | 0.2052 | 451.96 | 0 | 0 | 0.0004589 | 1010.73 | 0.0004589 | 1010.73 | 0 | 0 | 2023-05-14 15:02:18 | 0.0003447 | 2.5332 | 5579.7357 | 0 | 关闭
8531 | 11 | 5 | 恒流充电 | 01:21:30 | 58:16:39 | 0.152 | 2.2682 | 0.2065 | 454.75 | 0.2065 | 454.75 | 0 | 0 | 0.0004617 | 1017.05 | 0.0004617 | 1017.05 | 0 | 0 | 2023-05-14 15:02:48 | 0.0003447 | 2.111 | 4649.6982 | 0 | 关闭
8532 | 11 | 5 | 恒流充电 | 01:22:00 | 58:17:09 | 0.152 | 2.2688 | 0.2077 | 457.54 | 0.2077 | 457.54 | 0 | 0 | 0.0004646 | 1023.38 | 0.0004646 | 1023.38 | 0 | 0 | 2023-05-14 15:03:18 | 0.0003448 | 2.1109 | 4649.535 | 0 | 关闭
8533 | 11 | 5 | 恒流充电 | 01:22:30 | 58:17:39 | 0.152 | 2.2694 | 0.209 | 460.33 | 0.209 | 460.33 | 0 | 0 | 0.0004675 | 1029.71 | 0.0004675 | 1029.71 | 0 | 0 | 2023-05-14 15:03:48 | 0.0003449 | 2.1109 | 4649.6166 | 0 | 关闭
8534 | 11 | 5 | 恒流充电 | 01:23:00 | 58:18:09 | 0.152 | 2.27 | 0.2103 | 463.12 | 0.2103 | 463.12 | 0 | 0 | 0.0004704 | 1036.04 | 0.0004704 | 1036.04 | 0 | 0 | 2023-05-14 15:04:18 | 0.000345 | 2.111 | 4649.6982 | 0 | 关闭
8535 | 11 | 5 | 恒流充电 | 01:23:30 | 58:18:39 | 0.152 | 2.2707 | 0.2115 | 465.91 | 0.2115 | 465.91 | 0 | 0 | 0.0004732 | 1042.38 | 0.0004732 | 1042.38 | 0 | 0 | 2023-05-14 15:04:48 | 0.0003451 | 1.8094 | 3985.4556 | 0 | 关闭
8536 | 11 | 5 | 恒流充电 | 01:24:00 | 58:19:09 | 0.152 | 2.2712 | 0.2128 | 468.7 | 0.2128 | 468.7 | 0 | 0 | 0.0004761 | 1048.71 | 0.0004761 | 1048.71 | 0 | 0 | 2023-05-14 15:05:18 | 0.0003452 | 2.5331 | 5579.442 | 0 | 关闭
8537 | 11 | 5 | 恒流充电 | 01:24:30 | 58:19:39 | 0.152 | 2.2719 | 0.2141 | 471.49 | 0.2141 | 471.49 | 0 | 0 | 0.000479 | 1055.05 | 0.000479 | 1055.05 | 0 | 0 | 2023-05-14 15:05:48 | 0.0003453 | 1.8094 | 3985.4556 | 0 | 关闭
8538 | 11 | 5 | 恒流充电 | 01:25:00 | 58:20:09 | 0.152 | 2.2725 | 0.2153 | 474.28 | 0.2153 | 474.28 | 0 | 0 | 0.0004819 | 1061.39 | 0.0004819 | 1061.39 | 0 | 0 | 2023-05-14 15:06:18 | 0.0003454 | 2.111 | 4649.6982 | 0 | 关闭
8539 | 11 | 5 | 恒流充电 | 01:25:30 | 58:20:39 | 0.152 | 2.2731 | 0.2166 | 477.07 | 0.2166 | 477.07 | 0 | 0 | 0.0004847 | 1067.73 | 0.0004847 | 1067.73 | 0 | 0 | 2023-05-14 15:06:48 | 0.0003455 | 2.111 | 4649.7797 | 0 | 关闭
8540 | 11 | 5 | 恒流充电 | 01:26:00 | 58:21:09 | 0.152 | 2.2737 | 0.2179 | 479.86 | 0.2179 | 479.86 | 0 | 0 | 0.0004876 | 1074.07 | 0.0004876 | 1074.07 | 0 | 0 | 2023-05-14 15:07:18 | 0.0003456 | 2.1109 | 4649.6166 | 0 | 关闭
8541 | 11 | 5 | 恒流充电 | 01:26:30 | 58:21:39 | 0.152 | 2.2745 | 0.2191 | 482.65 | 0.2191 | 482.65 | 0 | 0 | 0.0004905 | 1080.42 | 0.0004905 | 1080.42 | 0 | 0 | 2023-05-14 15:07:48 | 0.0003457 | 1.5832 | 3487.2736 | 0 | 关闭
8542 | 11 | 5 | 恒流充电 | 01:27:00 | 58:22:09 | 0.152 | 2.2753 | 0.2204 | 485.44 | 0.2204 | 485.44 | 0 | 0 | 0.0004934 | 1086.76 | 0.0004934 | 1086.76 | 0 | 0 | 2023-05-14 15:08:18 | 0.0003458 | 1.5832 | 3487.2736 | 0 | 关闭
8543 | 11 | 5 | 恒流充电 | 01:27:30 | 58:22:39 | 0.152 | 2.2761 | 0.2217 | 488.23 | 0.2217 | 488.23 | 0 | 0 | 0.0004963 | 1093.11 | 0.0004963 | 1093.11 | 0 | 0 | 2023-05-14 15:08:48 | 0.0003459 | 1.5833 | 3487.3348 | 0 | 关闭
8544 | 11 | 5 | 恒流充电 | 01:28:00 | 58:23:09 | 0.152 | 2.2769 | 0.2229 | 491.02 | 0.2229 | 491.02 | 0 | 0 | 0.0004992 | 1099.46 | 0.0004992 | 1099.46 | 0 | 0 | 2023-05-14 15:09:18 | 0.000346 | 1.5832 | 3487.2736 | 0 | 关闭
8545 | 11 | 5 | 恒流充电 | 01:28:30 | 58:23:39 | 0.152 | 2.2778 | 0.2242 | 493.81 | 0.2242 | 493.81 | 0 | 0 | 0.000502 | 1105.82 | 0.000502 | 1105.82 | 0 | 0 | 2023-05-14 15:09:48 | 0.0003462 | 1.4073 | 3099.8532 | 0 | 关闭
8546 | 11 | 5 | 恒流充电 | 01:29:00 | 58:24:09 | 0.152 | 2.2787 | 0.2255 | 496.6 | 0.2255 | 496.6 | 0 | 0 | 0.0005049 | 1112.17 | 0.0005049 | 1112.17 | 0 | 0 | 2023-05-14 15:10:18 | 0.0003463 | 1.4073 | 3099.8532 | 0 | 关闭
8547 | 11 | 5 | 恒流充电 | 01:29:30 | 58:24:39 | 0.152 | 2.2796 | 0.2267 | 499.39 | 0.2267 | 499.39 | 0 | 0 | 0.0005078 | 1118.53 | 0.0005078 | 1118.53 | 0 | 0 | 2023-05-14 15:10:48 | 0.0003465 | 1.4073 | 3099.7988 | 0 | 关闭
8548 | 11 | 5 | 恒流充电 | 01:30:00 | 58:25:09 | 0.152 | 2.2806 | 0.228 | 502.18 | 0.228 | 502.18 | 0 | 0 | 0.0005107 | 1124.89 | 0.0005107 | 1124.89 | 0 | 0 | 2023-05-14 15:11:18 | 0.0003467 | 1.2666 | 2789.8189 | 0 | 关闭
8549 | 11 | 5 | 恒流充电 | 01:30:30 | 58:25:39 | 0.152 | 2.2815 | 0.2293 | 504.97 | 0.2293 | 504.97 | 0 | 0 | 0.0005136 | 1131.25 | 0.0005136 | 1131.25 | 0 | 0 | 2023-05-14 15:11:48 | 0.0003468 | 1.4073 | 3099.7988 | 0 | 关闭
8550 | 11 | 5 | 恒流充电 | 01:31:00 | 58:26:09 | 0.152 | 2.2824 | 0.2305 | 507.76 | 0.2305 | 507.76 | 0 | 0 | 0.0005165 | 1137.62 | 0.0005165 | 1137.62 | 0 | 0 | 2023-05-14 15:12:18 | 0.0003469 | 1.4073 | 3099.7988 | 0 | 关闭
8551 | 11 | 5 | 恒流充电 | 01:31:30 | 58:26:39 | 0.152 | 2.2832 | 0.2318 | 510.55 | 0.2318 | 510.55 | 0 | 0 | 0.0005194 | 1143.99 | 0.0005194 | 1143.99 | 0 | 0 | 2023-05-14 15:12:48 | 0.000347 | 1.5832 | 3487.2736 | 0 | 关闭
8552 | 11 | 5 | 恒流充电 | 01:32:00 | 58:27:09 | 0.152 | 2.2841 | 0.2331 | 513.34 | 0.2331 | 513.34 | 0 | 0 | 0.0005223 | 1150.36 | 0.0005223 | 1150.36 | 0 | 0 | 2023-05-14 15:13:18 | 0.0003472 | 1.4073 | 3099.7988 | 0 | 关闭
8553 | 11 | 5 | 恒流充电 | 01:32:30 | 58:27:39 | 0.152 | 2.2851 | 0.2343 | 516.13 | 0.2343 | 516.13 | 0 | 0 | 0.0005252 | 1156.73 | 0.0005252 | 1156.73 | 0 | 0 | 2023-05-14 15:13:48 | 0.0003473 | 1.2666 | 2789.8189 | 0 | 关闭
8554 | 11 | 5 | 恒流充电 | 01:33:00 | 58:28:09 | 0.152 | 2.2861 | 0.2356 | 518.92 | 0.2356 | 518.92 | 0 | 0 | 0.0005281 | 1163.11 | 0.0005281 | 1163.11 | 0 | 0 | 2023-05-14 15:14:18 | 0.0003475 | 1.2666 | 2789.7699 | 0 | 关闭
8555 | 11 | 5 | 恒流充电 | 01:33:30 | 58:28:39 | 0.152 | 2.287 | 0.2369 | 521.71 | 0.2369 | 521.71 | 0 | 0 | 0.0005309 | 1169.49 | 0.0005309 | 1169.49 | 0 | 0 | 2023-05-14 15:14:48 | 0.0003476 | 1.4073 | 3099.7988 | 0 | 关闭
8556 | 11 | 5 | 恒流充电 | 01:34:00 | 58:29:09 | 0.152 | 2.288 | 0.2381 | 524.5 | 0.2381 | 524.5 | 0 | 0 | 0.0005338 | 1175.87 | 0.0005338 | 1175.87 | 0 | 0 | 2023-05-14 15:15:18 | 0.0003478 | 1.2666 | 2789.7699 | 0 | 关闭
8557 | 11 | 5 | 恒流充电 | 01:34:30 | 58:29:39 | 0.152 | 2.2889 | 0.2394 | 527.29 | 0.2394 | 527.29 | 0 | 0 | 0.0005367 | 1182.26 | 0.0005367 | 1182.26 | 0 | 0 | 2023-05-14 15:15:48 | 0.0003479 | 1.4073 | 3099.7444 | 0 | 关闭
8558 | 11 | 5 | 恒流充电 | 01:35:00 | 58:30:09 | 0.152 | 2.29 | 0.2407 | 530.08 | 0.2407 | 530.08 | 0 | 0 | 0.0005396 | 1188.64 | 0.0005396 | 1188.64 | 0 | 0 | 2023-05-14 15:16:18 | 0.0003481 | 1.1514 | 2536.199 | 0 | 关闭
8559 | 11 | 5 | 恒流充电 | 01:35:30 | 58:30:39 | 0.152 | 2.291 | 0.2419 | 532.87 | 0.2419 | 532.87 | 0 | 0 | 0.0005425 | 1195.03 | 0.0005425 | 1195.03 | 0 | 0 | 2023-05-14 15:16:48 | 0.0003482 | 1.2665 | 2789.721 | 0 | 关闭
8560 | 11 | 5 | 恒流充电 | 01:36:00 | 58:31:09 | 0.152 | 2.292 | 0.2432 | 535.66 | 0.2432 | 535.66 | 0 | 0 | 0.0005454 | 1201.43 | 0.0005454 | 1201.43 | 0 | 0 | 2023-05-14 15:17:18 | 0.0003484 | 1.2666 | 2789.8189 | 0 | 关闭
8561 | 11 | 5 | 恒流充电 | 01:36:30 | 58:31:39 | 0.152 | 2.2929 | 0.2445 | 538.45 | 0.2445 | 538.45 | 0 | 0 | 0.0005484 | 1207.82 | 0.0005484 | 1207.82 | 0 | 0 | 2023-05-14 15:17:48 | 0.0003485 | 1.4073 | 3099.7988 | 0 | 关闭
8562 | 11 | 5 | 恒流充电 | 01:37:00 | 58:32:09 | 0.152 | 2.2939 | 0.2457 | 541.24 | 0.2457 | 541.24 | 0 | 0 | 0.0005513 | 1214.22 | 0.0005513 | 1214.22 | 0 | 0 | 2023-05-14 15:18:18 | 0.0003486 | 1.2665 | 2789.721 | 0 | 关闭
8563 | 11 | 5 | 恒流充电 | 01:37:30 | 58:32:39 | 0.152 | 2.2948 | 0.247 | 544.03 | 0.247 | 544.03 | 0 | 0 | 0.0005542 | 1220.62 | 0.0005542 | 1220.62 | 0 | 0 | 2023-05-14 15:18:48 | 0.0003488 | 1.4073 | 3099.7988 | 0 | 关闭
8564 | 11 | 5 | 恒流充电 | 01:38:00 | 58:33:09 | 0.152 | 2.2957 | 0.2483 | 546.82 | 0.2483 | 546.82 | 0 | 0 | 0.0005571 | 1227.02 | 0.0005571 | 1227.02 | 0 | 0 | 2023-05-14 15:19:18 | 0.0003489 | 1.4073 | 3099.7444 | 0 | 关闭
8565 | 11 | 5 | 恒流充电 | 01:38:30 | 58:33:39 | 0.152 | 2.2966 | 0.2495 | 549.61 | 0.2495 | 549.61 | 0 | 0 | 0.00056 | 1233.43 | 0.00056 | 1233.43 | 0 | 0 | 2023-05-14 15:19:48 | 0.0003491 | 1.4073 | 3099.69 | 0 | 关闭
8566 | 11 | 5 | 恒流充电 | 01:39:00 | 58:34:09 | 0.152 | 2.2976 | 0.2508 | 552.4 | 0.2508 | 552.4 | 0 | 0 | 0.0005629 | 1239.84 | 0.0005629 | 1239.84 | 0 | 0 | 2023-05-14 15:20:18 | 0.0003492 | 1.2666 | 2789.8189 | 0 | 关闭
8567 | 11 | 5 | 恒流充电 | 01:39:30 | 58:34:39 | 0.152 | 2.2985 | 0.2521 | 555.19 | 0.2521 | 555.19 | 0 | 0 | 0.0005658 | 1246.25 | 0.0005658 | 1246.25 | 0 | 0 | 2023-05-14 15:20:48 | 0.0003493 | 1.4073 | 3099.7988 | 0 | 关闭
8568 | 11 | 5 | 恒流充电 | 01:40:00 | 58:35:09 | 0.152 | 2.2994 | 0.2533 | 557.98 | 0.2533 | 557.98 | 0 | 0 | 0.0005687 | 1252.66 | 0.0005687 | 1252.66 | 0 | 0 | 2023-05-14 15:21:18 | 0.0003495 | 1.4073 | 3099.7444 | 0 | 关闭
8569 | 11 | 5 | 恒流充电 | 01:40:30 | 58:35:39 | 0.152 | 2.3004 | 0.2546 | 560.77 | 0.2546 | 560.77 | 0 | 0 | 0.0005716 | 1259.08 | 0.0005716 | 1259.08 | 0 | 0 | 2023-05-14 15:21:48 | 0.0003496 | 1.2666 | 2789.8189 | 0 | 关闭
8570 | 11 | 5 | 恒流充电 | 01:41:00 | 58:36:09 | 0.152 | 2.3014 | 0.2559 | 563.56 | 0.2559 | 563.56 | 0 | 0 | 0.0005745 | 1265.5 | 0.0005745 | 1265.5 | 0 | 0 | 2023-05-14 15:22:18 | 0.0003497 | 1.2666 | 2789.8189 | 0 | 关闭
8571 | 11 | 5 | 恒流充电 | 01:41:30 | 58:36:39 | 0.152 | 2.3024 | 0.2571 | 566.35 | 0.2571 | 566.35 | 0 | 0 | 0.0005775 | 1271.92 | 0.0005775 | 1271.92 | 0 | 0 | 2023-05-14 15:22:48 | 0.00035 | 1.2666 | 2789.7699 | 0 | 关闭
8572 | 11 | 5 | 恒流充电 | 01:42:00 | 58:37:09 | 0.152 | 2.3035 | 0.2584 | 569.14 | 0.2584 | 569.14 | 0 | 0 | 0.0005804 | 1278.34 | 0.0005804 | 1278.34 | 0 | 0 | 2023-05-14 15:23:18 | 0.0003501 | 1.1514 | 2536.199 | 0 | 关闭
8573 | 11 | 5 | 恒流充电 | 01:42:30 | 58:37:39 | 0.152 | 2.3045 | 0.2597 | 571.93 | 0.2597 | 571.93 | 0 | 0 | 0.0005833 | 1284.77 | 0.0005833 | 1284.77 | 0 | 0 | 2023-05-14 15:23:48 | 0.0003503 | 1.2666 | 2789.8189 | 0 | 关闭
8574 | 11 | 5 | 恒流充电 | 01:43:00 | 58:38:09 | 0.152 | 2.3056 | 0.2609 | 574.71 | 0.2609 | 574.71 | 0 | 0 | 0.0005862 | 1291.2 | 0.0005862 | 1291.2 | 0 | 0 | 2023-05-14 15:24:18 | 0.0003504 | 1.1514 | 2536.199 | 0 | 关闭
8575 | 11 | 5 | 恒流充电 | 01:43:30 | 58:38:39 | 0.152 | 2.3067 | 0.2622 | 577.5 | 0.2622 | 577.5 | 0 | 0 | 0.0005891 | 1297.64 | 0.0005891 | 1297.64 | 0 | 0 | 2023-05-14 15:24:48 | 0.0003506 | 1.1514 | 2536.1545 | 0 | 关闭
8576 | 11 | 5 | 恒流充电 | 01:44:00 | 58:39:09 | 0.152 | 2.3078 | 0.2635 | 580.29 | 0.2635 | 580.29 | 0 | 0 | 0.000592 | 1304.07 | 0.000592 | 1304.07 | 0 | 0 | 2023-05-14 15:25:18 | 0.0003508 | 1.1514 | 2536.199 | 0 | 关闭
8577 | 11 | 5 | 恒流充电 | 01:44:30 | 58:39:39 | 0.152 | 2.309 | 0.2647 | 583.08 | 0.2647 | 583.08 | 0 | 0 | 0.000595 | 1310.51 | 0.000595 | 1310.51 | 0 | 0 | 2023-05-14 15:25:48 | 0.0003509 | 1.0555 | 2324.8083 | 0 | 关闭
8578 | 11 | 5 | 恒流充电 | 01:45:00 | 58:40:09 | 0.152 | 2.3101 | 0.266 | 585.87 | 0.266 | 585.87 | 0 | 0 | 0.0005979 | 1316.96 | 0.0005979 | 1316.96 | 0 | 0 | 2023-05-14 15:26:18 | 0.0003511 | 1.1514 | 2536.199 | 0 | 关闭
8579 | 11 | 5 | 恒流充电 | 01:45:30 | 58:40:39 | 0.152 | 2.3113 | 0.2673 | 588.66 | 0.2673 | 588.66 | 0 | 0 | 0.0006008 | 1323.4 | 0.0006008 | 1323.4 | 0 | 0 | 2023-05-14 15:26:48 | 0.0003513 | 1.0554 | 2324.7675 | 0 | 关闭
8580 | 11 | 5 | 恒流充电 | 01:46:00 | 58:41:09 | 0.152 | 2.3124 | 0.2685 | 591.45 | 0.2685 | 591.45 | 0 | 0 | 0.0006038 | 1329.85 | 0.0006038 | 1329.85 | 0 | 0 | 2023-05-14 15:27:18 | 0.0003515 | 1.1514 | 2536.1545 | 0 | 关闭
8581 | 11 | 5 | 恒流充电 | 01:46:30 | 58:41:39 | 0.152 | 2.3137 | 0.2698 | 594.24 | 0.2698 | 594.24 | 0 | 0 | 0.0006067 | 1336.3 | 0.0006067 | 1336.3 | 0 | 0 | 2023-05-14 15:27:48 | 0.0003516 | 0.9743 | 2146.0522 | 0 | 关闭
8582 | 11 | 5 | 恒流充电 | 01:47:00 | 58:42:09 | 0.152 | 2.3147 | 0.2711 | 597.03 | 0.2711 | 597.03 | 0 | 0 | 0.0006096 | 1342.76 | 0.0006096 | 1342.76 | 0 | 0 | 2023-05-14 15:28:18 | 0.0003518 | 1.2666 | 2789.7699 | 0 | 关闭
8583 | 11 | 5 | 恒流充电 | 01:47:30 | 58:42:39 | 0.152 | 2.3158 | 0.2723 | 599.82 | 0.2723 | 599.82 | 0 | 0 | 0.0006125 | 1349.22 | 0.0006125 | 1349.22 | 0 | 0 | 2023-05-14 15:28:48 | 0.000352 | 1.1514 | 2536.11 | 0 | 关闭
8584 | 11 | 5 | 恒流充电 | 01:48:00 | 58:43:09 | 0.152 | 2.3169 | 0.2736 | 602.61 | 0.2736 | 602.61 | 0 | 0 | 0.0006155 | 1355.68 | 0.0006155 | 1355.68 | 0 | 0 | 2023-05-14 15:29:18 | 0.0003521 | 1.1514 | 2536.1545 | 0 | 关闭
8585 | 11 | 5 | 恒流充电 | 01:48:30 | 58:43:39 | 0.152 | 2.3179 | 0.2749 | 605.4 | 0.2749 | 605.4 | 0 | 0 | 0.0006184 | 1362.15 | 0.0006184 | 1362.15 | 0 | 0 | 2023-05-14 15:29:48 | 0.0003523 | 1.2666 | 2789.8189 | 0 | 关闭
8586 | 11 | 5 | 恒流充电 | 01:49:00 | 58:44:09 | 0.152 | 2.3189 | 0.2761 | 608.19 | 0.2761 | 608.19 | 0 | 0 | 0.0006214 | 1368.61 | 0.0006214 | 1368.61 | 0 | 0 | 2023-05-14 15:30:18 | 0.0003524 | 1.2665 | 2789.6721 | 0 | 关闭
8587 | 11 | 5 | 恒流充电 | 01:49:30 | 58:44:39 | 0.152 | 2.3199 | 0.2774 | 610.98 | 0.2774 | 610.98 | 0 | 0 | 0.0006243 | 1375.09 | 0.0006243 | 1375.09 | 0 | 0 | 2023-05-14 15:30:48 | 0.0003526 | 1.2666 | 2789.8678 | 0 | 关闭
8588 | 11 | 5 | 恒流充电 | 01:50:00 | 58:45:09 | 0.152 | 2.3209 | 0.2787 | 613.77 | 0.2787 | 613.77 | 0 | 0 | 0.0006272 | 1381.56 | 0.0006272 | 1381.56 | 0 | 0 | 2023-05-14 15:31:18 | 0.0003528 | 1.2665 | 2789.721 | 0 | 关闭
8589 | 11 | 5 | 恒流充电 | 01:50:30 | 58:45:39 | 0.152 | 2.3219 | 0.2799 | 616.56 | 0.2799 | 616.56 | 0 | 0 | 0.0006302 | 1388.03 | 0.0006302 | 1388.03 | 0 | 0 | 2023-05-14 15:31:48 | 0.0003529 | 1.2666 | 2789.7699 | 0 | 关闭
8590 | 11 | 5 | 恒流充电 | 01:51:00 | 58:46:09 | 0.152 | 2.3228 | 0.2812 | 619.35 | 0.2812 | 619.35 | 0 | 0 | 0.0006331 | 1394.51 | 0.0006331 | 1394.51 | 0 | 0 | 2023-05-14 15:32:18 | 0.000353 | 1.4073 | 3099.7444 | 0 | 关闭
8591 | 11 | 5 | 恒流充电 | 01:51:30 | 58:46:39 | 0.152 | 2.3237 | 0.2825 | 622.14 | 0.2825 | 622.14 | 0 | 0 | 0.0006361 | 1400.99 | 0.0006361 | 1400.99 | 0 | 0 | 2023-05-14 15:32:48 | 0.0003532 | 1.4073 | 3099.7988 | 0 | 关闭
8592 | 11 | 5 | 恒流充电 | 01:52:00 | 58:47:09 | 0.152 | 2.3246 | 0.2837 | 624.93 | 0.2837 | 624.93 | 0 | 0 | 0.000639 | 1407.48 | 0.000639 | 1407.48 | 0 | 0 | 2023-05-14 15:33:18 | 0.0003533 | 1.4073 | 3099.8532 | 0 | 关闭
8593 | 11 | 5 | 恒流充电 | 01:52:30 | 58:47:39 | 0.152 | 2.3255 | 0.285 | 627.72 | 0.285 | 627.72 | 0 | 0 | 0.0006419 | 1413.96 | 0.0006419 | 1413.96 | 0 | 0 | 2023-05-14 15:33:48 | 0.0003534 | 1.4073 | 3099.8532 | 0 | 关闭
8594 | 11 | 5 | 恒流充电 | 01:53:00 | 58:48:09 | 0.152 | 2.3264 | 0.2863 | 630.51 | 0.2863 | 630.51 | 0 | 0 | 0.0006449 | 1420.45 | 0.0006449 | 1420.45 | 0 | 0 | 2023-05-14 15:34:18 | 0.0003536 | 1.4073 | 3099.7444 | 0 | 关闭
8595 | 11 | 5 | 恒流充电 | 01:53:30 | 58:48:39 | 0.152 | 2.3273 | 0.2875 | 633.3 | 0.2875 | 633.3 | 0 | 0 | 0.0006478 | 1426.95 | 0.0006478 | 1426.95 | 0 | 0 | 2023-05-14 15:34:48 | 0.0003537 | 1.4074 | 3099.9075 | 0 | 关闭
8596 | 11 | 5 | 恒流充电 | 01:54:00 | 58:49:09 | 0.152 | 2.3281 | 0.2888 | 636.09 | 0.2888 | 636.09 | 0 | 0 | 0.0006508 | 1433.44 | 0.0006508 | 1433.44 | 0 | 0 | 2023-05-14 15:35:18 | 0.0003538 | 1.5832 | 3487.1512 | 0 | 关闭
8597 | 11 | 5 | 恒流充电 | 01:54:30 | 58:49:39 | 0.152 | 2.3288 | 0.2901 | 638.88 | 0.2901 | 638.88 | 0 | 0 | 0.0006537 | 1439.93 | 0.0006537 | 1439.93 | 0 | 0 | 2023-05-14 15:35:48 | 0.000354 | 1.8094 | 3985.4556 | 0 | 关闭
8598 | 11 | 5 | 恒流充电 | 01:55:00 | 58:50:09 | 0.152 | 2.3292 | 0.2913 | 641.67 | 0.2913 | 641.67 | 0 | 0 | 0.0006567 | 1446.43 | 0.0006567 | 1446.43 | 0 | 0 | 2023-05-14 15:36:18 | 0.000354 | 3.1663 | 6974.1801 | 0 | 关闭
8599 | 11 | 5 | 恒流充电 | 01:55:30 | 58:50:39 | 0.152 | 2.3296 | 0.2926 | 644.46 | 0.2926 | 644.46 | 0 | 0 | 0.0006596 | 1452.93 | 0.0006596 | 1452.93 | 0 | 0 | 2023-05-14 15:36:48 | 0.0003541 | 3.1665 | 6974.6696 | 0 | 关闭
8600 | 11 | 5 | 恒流充电 | 01:56:00 | 58:51:09 | 0.152 | 2.3298 | 0.2939 | 647.25 | 0.2939 | 647.25 | 0 | 0 | 0.0006626 | 1459.43 | 0.0006626 | 1459.43 | 0 | 0 | 2023-05-14 15:37:18 | 0.0003541 | 6.3327 | 13948.605 | 0 | 关闭
8601 | 11 | 5 | 恒流充电 | 01:56:30 | 58:51:39 | 0.152 | 2.3298 | 0.2951 | 650.04 | 0.2951 | 650.04 | 0 | 0 | 0.0006655 | 1465.93 | 0.0006655 | 1465.93 | 0 | 0 | 2023-05-14 15:37:48 | 0.0003541 | 0 | 0 | 0 | 关闭
8602 | 11 | 5 | 恒流充电 | 01:57:00 | 58:52:09 | 0.152 | 2.3299 | 0.2964 | 652.83 | 0.2964 | 652.83 | 0 | 0 | 0.0006685 | 1472.43 | 0.0006685 | 1472.43 | 0 | 0 | 2023-05-14 15:38:18 | 0.0003541 | 12.6651 | 27896.7205 | 0 | 关闭
8603 | 11 | 5 | 恒流充电 | 01:57:30 | 58:52:39 | 0.152 | 2.3298 | 0.2977 | 655.62 | 0.2977 | 655.62 | 0 | 0 | 0.0006714 | 1478.93 | 0.0006714 | 1478.93 | 0 | 0 | 2023-05-14 15:38:48 | 0.0003541 | -12.6658 | -27898.1889 | 0 | 关闭
8604 | 11 | 5 | 恒流充电 | 01:58:00 | 58:53:09 | 0.152 | 2.3298 | 0.2989 | 658.41 | 0.2989 | 658.41 | 0 | 0 | 0.0006744 | 1485.43 | 0.0006744 | 1485.43 | 0 | 0 | 2023-05-14 15:39:18 | 0.0003541 | 0 | 0 | 0 | 关闭
8605 | 11 | 5 | 恒流充电 | 01:58:30 | 58:53:39 | 0.152 | 2.3298 | 0.3002 | 661.2 | 0.3002 | 661.2 | 0 | 0 | 0.0006773 | 1491.93 | 0.0006773 | 1491.93 | 0 | 0 | 2023-05-14 15:39:48 | 0.0003541 | 0 | 0 | 0 | 关闭
8606 | 11 | 5 | 恒流充电 | 01:59:00 | 58:54:09 | 0.152 | 2.3299 | 0.3015 | 663.99 | 0.3015 | 663.99 | 0 | 0 | 0.0006803 | 1498.43 | 0.0006803 | 1498.43 | 0 | 0 | 2023-05-14 15:40:18 | 0.0003541 | 12.6653 | 27897.21 | 0 | 关闭
8607 | 11 | 5 | 恒流充电 | 01:59:30 | 58:54:39 | 0.152 | 2.33 | 0.3027 | 666.78 | 0.3027 | 666.78 | 0 | 0 | 0.0006832 | 1504.93 | 0.0006832 | 1504.93 | 0 | 0 | 2023-05-14 15:40:48 | 0.0003541 | 12.6658 | 27898.1889 | 0 | 关闭
8608 | 11 | 5 | 恒流充电 | 02:00:00 | 58:55:09 | 0.152 | 2.3301 | 0.304 | 669.57 | 0.304 | 669.57 | 0 | 0 | 0.0006862 | 1511.43 | 0.0006862 | 1511.43 | 0 | 0 | 2023-05-14 15:41:18 | 0.0003542 | 12.6658 | 27898.1889 | 0 | 关闭
8609 | 11 | 5 | 恒流充电 | 02:00:30 | 58:55:39 | 0.152 | 2.3303 | 0.3053 | 672.36 | 0.3053 | 672.36 | 0 | 0 | 0.0006891 | 1517.93 | 0.0006891 | 1517.93 | 0 | 0 | 2023-05-14 15:41:48 | 0.0003542 | 6.333 | 13949.3392 | 0 | 关闭
8610 | 11 | 5 | 恒流充电 | 02:01:00 | 58:56:09 | 0.152 | 2.3306 | 0.3065 | 675.15 | 0.3065 | 675.15 | 0 | 0 | 0.0006921 | 1524.43 | 0.0006921 | 1524.43 | 0 | 0 | 2023-05-14 15:42:18 | 0.0003542 | 4.2219 | 9299.3963 | 0 | 关闭
8611 | 11 | 5 | 恒流充电 | 02:01:30 | 58:56:39 | 0.152 | 2.3308 | 0.3078 | 677.94 | 0.3078 | 677.94 | 0 | 0 | 0.000695 | 1530.93 | 0.000695 | 1530.93 | 0 | 0 | 2023-05-14 15:42:48 | 0.0003543 | 6.3329 | 13949.0945 | 0 | 关闭
8612 | 11 | 5 | 恒流充电 | 02:02:00 | 58:57:09 | 0.152 | 2.331 | 0.3091 | 680.73 | 0.3091 | 680.73 | 0 | 0 | 0.000698 | 1537.44 | 0.000698 | 1537.44 | 0 | 0 | 2023-05-14 15:43:18 | 0.0003543 | 6.3328 | 13948.8497 | 0 | 关闭
8613 | 11 | 5 | 恒流充电 | 02:02:30 | 58:57:39 | 0.152 | 2.3313 | 0.3103 | 683.52 | 0.3103 | 683.52 | 0 | 0 | 0.0007009 | 1543.94 | 0.0007009 | 1543.94 | 0 | 0 | 2023-05-14 15:43:48 | 0.0003543 | 4.2218 | 9299.07 | 0 | 关闭
8614 | 11 | 5 | 恒流充电 | 02:03:00 | 58:58:09 | 0.152 | 2.3317 | 0.3116 | 686.31 | 0.3116 | 686.31 | 0 | 0 | 0.0007039 | 1550.44 | 0.0007039 | 1550.44 | 0 | 0 | 2023-05-14 15:44:18 | 0.0003544 | 3.1666 | 6974.792 | 0 | 关闭
8615 | 11 | 5 | 恒流充电 | 02:03:30 | 58:58:39 | 0.152 | 2.332 | 0.3128 | 689.1 | 0.3128 | 689.1 | 0 | 0 | 0.0007069 | 1556.95 | 0.0007069 | 1556.95 | 0 | 0 | 2023-05-14 15:44:48 | 0.0003544 | 4.2218 | 9299.07 | 0 | 关闭
8616 | 11 | 5 | 恒流充电 | 02:04:00 | 58:59:09 | 0.152 | 2.3325 | 0.3141 | 691.89 | 0.3141 | 691.89 | 0 | 0 | 0.0007098 | 1563.46 | 0.0007098 | 1563.46 | 0 | 0 | 2023-05-14 15:45:18 | 0.0003545 | 2.5332 | 5579.7357 | 0 | 关闭
8617 | 11 | 5 | 恒流充电 | 02:04:30 | 58:59:39 | 0.152 | 2.3328 | 0.3154 | 694.68 | 0.3154 | 694.68 | 0 | 0 | 0.0007128 | 1569.96 | 0.0007128 | 1569.96 | 0 | 0 | 2023-05-14 15:45:48 | 0.0003546 | 4.2218 | 9299.07 | 0 | 关闭
8618 | 11 | 5 | 恒流充电 | 02:05:00 | 59:00:09 | 0.152 | 2.3333 | 0.3166 | 697.47 | 0.3166 | 697.47 | 0 | 0 | 0.0007157 | 1576.47 | 0.0007157 | 1576.47 | 0 | 0 | 2023-05-14 15:46:18 | 0.0003546 | 2.5332 | 5579.6378 | 0 | 关闭
8619 | 11 | 5 | 恒流充电 | 02:05:30 | 59:00:39 | 0.152 | 2.3337 | 0.3179 | 700.26 | 0.3179 | 700.26 | 0 | 0 | 0.0007187 | 1582.98 | 0.0007187 | 1582.98 | 0 | 0 | 2023-05-14 15:46:48 | 0.0003547 | 3.1666 | 6974.792 | 0 | 关闭
8620 | 11 | 5 | 恒流充电 | 02:06:00 | 59:01:09 | 0.152 | 2.334 | 0.3192 | 703.05 | 0.3192 | 703.05 | 0 | 0 | 0.0007216 | 1589.49 | 0.0007216 | 1589.49 | 0 | 0 | 2023-05-14 15:47:18 | 0.0003547 | 4.2217 | 9298.9068 | 0 | 关闭
8621 | 11 | 5 | 恒流充电 | 02:06:30 | 59:01:39 | 0.152 | 2.3343 | 0.3204 | 705.84 | 0.3204 | 705.84 | 0 | 0 | 0.0007246 | 1596.01 | 0.0007246 | 1596.01 | 0 | 0 | 2023-05-14 15:47:48 | 0.0003548 | 4.2219 | 9299.3963 | 0 | 关闭
8622 | 11 | 5 | 恒流充电 | 02:07:00 | 59:02:09 | 0.152 | 2.3348 | 0.3217 | 708.63 | 0.3217 | 708.63 | 0 | 0 | 0.0007275 | 1602.52 | 0.0007275 | 1602.52 | 0 | 0 | 2023-05-14 15:48:18 | 0.0003548 | 2.533 | 5579.3441 | 0 | 关闭
8623 | 11 | 5 | 恒流充电 | 02:07:30 | 59:02:39 | 0.152 | 2.3351 | 0.323 | 711.41 | 0.323 | 711.41 | 0 | 0 | 0.0007305 | 1609.03 | 0.0007305 | 1609.03 | 0 | 0 | 2023-05-14 15:48:48 | 0.0003549 | 4.2221 | 9299.7226 | 0 | 关闭
8624 | 11 | 5 | 恒流充电 | 02:08:00 | 59:03:09 | 0.152 | 2.3356 | 0.3242 | 714.2 | 0.3242 | 714.2 | 0 | 0 | 0.0007335 | 1615.55 | 0.0007335 | 1615.55 | 0 | 0 | 2023-05-14 15:49:18 | 0.000355 | 2.533 | 5579.3441 | 0 | 关闭
8625 | 11 | 5 | 恒流充电 | 02:08:30 | 59:03:39 | 0.152 | 2.3359 | 0.3255 | 716.99 | 0.3255 | 716.99 | 0 | 0 | 0.0007364 | 1622.06 | 0.0007364 | 1622.06 | 0 | 0 | 2023-05-14 15:49:48 | 0.000355 | 4.2221 | 9299.7226 | 0 | 关闭
8626 | 11 | 5 | 恒流充电 | 02:09:00 | 59:04:09 | 0.152 | 2.3364 | 0.3268 | 719.78 | 0.3268 | 719.78 | 0 | 0 | 0.0007394 | 1628.58 | 0.0007394 | 1628.58 | 0 | 0 | 2023-05-14 15:50:18 | 0.0003551 | 2.5331 | 5579.5399 | 0 | 关闭
8627 | 11 | 5 | 恒流充电 | 02:09:30 | 59:04:39 | 0.152 | 2.3368 | 0.328 | 722.57 | 0.328 | 722.57 | 0 | 0 | 0.0007423 | 1635.1 | 0.0007423 | 1635.1 | 0 | 0 | 2023-05-14 15:50:48 | 0.0003552 | 3.1663 | 6974.3025 | 0 | 关闭
8628 | 11 | 5 | 恒流充电 | 02:10:00 | 59:05:09 | 0.152 | 2.3372 | 0.3293 | 725.36 | 0.3293 | 725.36 | 0 | 0 | 0.0007453 | 1641.62 | 0.0007453 | 1641.62 | 0 | 0 | 2023-05-14 15:51:18 | 0.0003552 | 3.1664 | 6974.4249 | 0 | 关闭
8629 | 11 | 5 | 恒流充电 | 02:10:30 | 59:05:39 | 0.152 | 2.3376 | 0.3306 | 728.15 | 0.3306 | 728.15 | 0 | 0 | 0.0007483 | 1648.14 | 0.0007483 | 1648.14 | 0 | 0 | 2023-05-14 15:51:48 | 0.0003553 | 3.1664 | 6974.5472 | 0 | 关闭
8630 | 11 | 5 | 恒流充电 | 02:11:00 | 59:06:09 | 0.152 | 2.338 | 0.3318 | 730.94 | 0.3318 | 730.94 | 0 | 0 | 0.0007512 | 1654.66 | 0.0007512 | 1654.66 | 0 | 0 | 2023-05-14 15:52:18 | 0.0003554 | 3.1664 | 6974.4249 | 0 | 关闭
8631 | 11 | 5 | 恒流充电 | 02:11:30 | 59:06:39 | 0.152 | 2.3386 | 0.3331 | 733.73 | 0.3331 | 733.73 | 0 | 0 | 0.0007542 | 1661.19 | 0.0007542 | 1661.19 | 0 | 0 | 2023-05-14 15:52:48 | 0.0003554 | 2.111 | 4649.6982 | 0 | 关闭
8632 | 11 | 5 | 恒流充电 | 02:12:00 | 59:07:09 | 0.152 | 2.3392 | 0.3344 | 736.52 | 0.3344 | 736.52 | 0 | 0 | 0.0007571 | 1667.71 | 0.0007571 | 1667.71 | 0 | 0 | 2023-05-14 15:53:18 | 0.0003555 | 2.111 | 4649.7797 | 0 | 关闭
8633 | 11 | 5 | 恒流充电 | 02:12:30 | 59:07:39 | 0.152 | 2.3397 | 0.3356 | 739.31 | 0.3356 | 739.31 | 0 | 0 | 0.0007601 | 1674.24 | 0.0007601 | 1674.24 | 0 | 0 | 2023-05-14 15:53:48 | 0.0003556 | 2.5331 | 5579.5399 | 0 | 关闭
8634 | 11 | 5 | 恒流充电 | 02:13:00 | 59:08:09 | 0.152 | 2.3403 | 0.3369 | 742.1 | 0.3369 | 742.1 | 0 | 0 | 0.0007631 | 1680.77 | 0.0007631 | 1680.77 | 0 | 0 | 2023-05-14 15:54:18 | 0.0003557 | 2.111 | 4649.6982 | 0 | 关闭
8635 | 11 | 5 | 恒流充电 | 02:13:30 | 59:08:39 | 0.152 | 2.3407 | 0.3382 | 744.89 | 0.3382 | 744.89 | 0 | 0 | 0.000766 | 1687.29 | 0.000766 | 1687.29 | 0 | 0 | 2023-05-14 15:54:48 | 0.0003558 | 3.1664 | 6974.4249 | 0 | 关闭
8636 | 11 | 5 | 恒流充电 | 02:14:00 | 59:09:09 | 0.152 | 2.3414 | 0.3394 | 747.68 | 0.3394 | 747.68 | 0 | 0 | 0.000769 | 1693.83 | 0.000769 | 1693.83 | 0 | 0 | 2023-05-14 15:55:18 | 0.0003559 | 1.8094 | 3985.4556 | 0 | 关闭
8637 | 11 | 5 | 恒流充电 | 02:14:30 | 59:09:39 | 0.152 | 2.3419 | 0.3407 | 750.47 | 0.3407 | 750.47 | 0 | 0 | 0.000772 | 1700.36 | 0.000772 | 1700.36 | 0 | 0 | 2023-05-14 15:55:48 | 0.0003559 | 2.5332 | 5579.6378 | 0 | 关闭
8638 | 11 | 5 | 恒流充电 | 02:15:00 | 59:10:09 | 0.152 | 2.3424 | 0.342 | 753.26 | 0.342 | 753.26 | 0 | 0 | 0.0007749 | 1706.89 | 0.0007749 | 1706.89 | 0 | 0 | 2023-05-14 15:56:18 | 0.000356 | 2.5332 | 5579.6378 | 0 | 关闭
8639 | 11 | 5 | 恒流充电 | 02:15:30 | 59:10:39 | 0.152 | 2.3431 | 0.3432 | 756.05 | 0.3432 | 756.05 | 0 | 0 | 0.0007779 | 1713.43 | 0.0007779 | 1713.43 | 0 | 0 | 2023-05-14 15:56:48 | 0.0003561 | 1.8094 | 3985.3856 | 0 | 关闭
8640 | 11 | 5 | 恒流充电 | 02:16:00 | 59:11:09 | 0.152 | 2.3436 | 0.3445 | 758.84 | 0.3445 | 758.84 | 0 | 0 | 0.0007809 | 1719.97 | 0.0007809 | 1719.97 | 0 | 0 | 2023-05-14 15:57:18 | 0.0003562 | 2.5332 | 5579.6378 | 0 | 关闭
8641 | 11 | 5 | 恒流充电 | 02:16:30 | 59:11:39 | 0.152 | 2.3441 | 0.3458 | 761.63 | 0.3458 | 761.63 | 0 | 0 | 0.0007838 | 1726.5 | 0.0007838 | 1726.5 | 0 | 0 | 2023-05-14 15:57:48 | 0.0003563 | 2.5331 | 5579.5399 | 0 | 关闭
8642 | 11 | 5 | 恒流充电 | 02:17:00 | 59:12:09 | 0.152 | 2.3447 | 0.347 | 764.42 | 0.347 | 764.42 | 0 | 0 | 0.0007868 | 1733.04 | 0.0007868 | 1733.04 | 0 | 0 | 2023-05-14 15:58:18 | 0.0003564 | 2.111 | 4649.6982 | 0 | 关闭
8643 | 11 | 5 | 恒流充电 | 02:17:30 | 59:12:39 | 0.152 | 2.3453 | 0.3483 | 767.21 | 0.3483 | 767.21 | 0 | 0 | 0.0007898 | 1739.59 | 0.0007898 | 1739.59 | 0 | 0 | 2023-05-14 15:58:48 | 0.0003564 | 2.1109 | 4649.6166 | 0 | 关闭
8644 | 11 | 5 | 恒流充电 | 02:18:00 | 59:13:09 | 0.152 | 2.3459 | 0.3496 | 770 | 0.3496 | 770 | 0 | 0 | 0.0007927 | 1746.13 | 0.0007927 | 1746.13 | 0 | 0 | 2023-05-14 15:59:18 | 0.0003566 | 2.111 | 4649.6982 | 0 | 关闭
8645 | 11 | 5 | 恒流充电 | 02:18:30 | 59:13:39 | 0.152 | 2.3466 | 0.3508 | 772.79 | 0.3508 | 772.79 | 0 | 0 | 0.0007957 | 1752.68 | 0.0007957 | 1752.68 | 0 | 0 | 2023-05-14 15:59:48 | 0.0003566 | 1.8094 | 3985.4556 | 0 | 关闭
8646 | 11 | 5 | 恒流充电 | 02:19:00 | 59:14:09 | 0.152 | 2.3472 | 0.3521 | 775.58 | 0.3521 | 775.58 | 0 | 0 | 0.0007987 | 1759.22 | 0.0007987 | 1759.22 | 0 | 0 | 2023-05-14 16:00:18 | 0.0003568 | 2.1109 | 4649.535 | 0 | 关闭
8647 | 11 | 5 | 恒流充电 | 02:19:30 | 59:14:39 | 0.152 | 2.348 | 0.3534 | 778.37 | 0.3534 | 778.37 | 0 | 0 | 0.0008017 | 1765.77 | 0.0008017 | 1765.77 | 0 | 0 | 2023-05-14 16:00:48 | 0.0003569 | 1.5833 | 3487.3348 | 0 | 关闭
8648 | 11 | 5 | 恒流充电 | 02:20:00 | 59:15:09 | 0.152 | 2.3487 | 0.3546 | 781.16 | 0.3546 | 781.16 | 0 | 0 | 0.0008046 | 1772.32 | 0.0008046 | 1772.32 | 0 | 0 | 2023-05-14 16:01:18 | 0.000357 | 1.8093 | 3985.3157 | 0 | 关闭
8649 | 11 | 5 | 恒流充电 | 02:20:30 | 59:15:39 | 0.152 | 2.3495 | 0.3559 | 783.95 | 0.3559 | 783.95 | 0 | 0 | 0.0008076 | 1778.88 | 0.0008076 | 1778.88 | 0 | 0 | 2023-05-14 16:01:48 | 0.0003571 | 1.5833 | 3487.396 | 0 | 关闭
8650 | 11 | 5 | 恒流充电 | 02:21:00 | 59:16:09 | 0.152 | 2.3503 | 0.3572 | 786.74 | 0.3572 | 786.74 | 0 | 0 | 0.0008106 | 1785.43 | 0.0008106 | 1785.43 | 0 | 0 | 2023-05-14 16:02:18 | 0.0003572 | 1.5831 | 3487.0901 | 0 | 关闭
8651 | 11 | 5 | 恒流充电 | 02:21:30 | 59:16:39 | 0.152 | 2.3512 | 0.3584 | 789.53 | 0.3584 | 789.53 | 0 | 0 | 0.0008136 | 1791.99 | 0.0008136 | 1791.99 | 0 | 0 | 2023-05-14 16:02:48 | 0.0003574 | 1.4073 | 3099.7988 | 0 | 关闭
8652 | 11 | 5 | 恒流充电 | 02:22:00 | 59:17:09 | 0.152 | 2.352 | 0.3597 | 792.32 | 0.3597 | 792.32 | 0 | 0 | 0.0008165 | 1798.55 | 0.0008165 | 1798.55 | 0 | 0 | 2023-05-14 16:03:18 | 0.0003575 | 1.5832 | 3487.2124 | 0 | 关闭
8653 | 11 | 5 | 恒流充电 | 02:22:30 | 59:17:39 | 0.152 | 2.3528 | 0.361 | 795.11 | 0.361 | 795.11 | 0 | 0 | 0.0008195 | 1805.12 | 0.0008195 | 1805.12 | 0 | 0 | 2023-05-14 16:03:48 | 0.0003576 | 1.5832 | 3487.1512 | 0 | 关闭
8654 | 11 | 5 | 恒流充电 | 02:23:00 | 59:18:09 | 0.152 | 2.3537 | 0.3622 | 797.9 | 0.3622 | 797.9 | 0 | 0 | 0.0008225 | 1811.68 | 0.0008225 | 1811.68 | 0 | 0 | 2023-05-14 16:04:18 | 0.0003577 | 1.4073 | 3099.7444 | 0 | 关闭
8655 | 11 | 5 | 恒流充电 | 02:23:30 | 59:18:39 | 0.152 | 2.3547 | 0.3635 | 800.69 | 0.3635 | 800.69 | 0 | 0 | 0.0008255 | 1818.25 | 0.0008255 | 1818.25 | 0 | 0 | 2023-05-14 16:04:48 | 0.0003579 | 1.2666 | 2789.9168 | 0 | 关闭
8656 | 11 | 5 | 恒流充电 | 02:24:00 | 59:19:09 | 0.152 | 2.3557 | 0.3648 | 803.48 | 0.3648 | 803.48 | 0 | 0 | 0.0008285 | 1824.82 | 0.0008285 | 1824.82 | 0 | 0 | 2023-05-14 16:05:18 | 0.0003581 | 1.2665 | 2789.721 | 0 | 关闭
8657 | 11 | 5 | 恒流充电 | 02:24:30 | 59:19:39 | 0.152 | 2.3567 | 0.366 | 806.27 | 0.366 | 806.27 | 0 | 0 | 0.0008315 | 1831.39 | 0.0008315 | 1831.39 | 0 | 0 | 2023-05-14 16:05:48 | 0.0003582 | 1.2666 | 2789.7699 | 0 | 关闭
8658 | 11 | 5 | 恒流充电 | 02:25:00 | 59:20:09 | 0.152 | 2.3578 | 0.3673 | 809.06 | 0.3673 | 809.06 | 0 | 0 | 0.0008344 | 1837.97 | 0.0008344 | 1837.97 | 0 | 0 | 2023-05-14 16:06:18 | 0.0003583 | 1.1514 | 2536.199 | 0 | 关闭
8659 | 11 | 5 | 恒流充电 | 02:25:30 | 59:20:39 | 0.152 | 2.359 | 0.3686 | 811.85 | 0.3686 | 811.85 | 0 | 0 | 0.0008374 | 1844.55 | 0.0008374 | 1844.55 | 0 | 0 | 2023-05-14 16:06:48 | 0.0003585 | 1.0555 | 2324.8083 | 0 | 关闭
8660 | 11 | 5 | 恒流充电 | 02:26:00 | 59:21:09 | 0.152 | 2.3601 | 0.3698 | 814.64 | 0.3698 | 814.64 | 0 | 0 | 0.0008404 | 1851.13 | 0.0008404 | 1851.13 | 0 | 0 | 2023-05-14 16:07:18 | 0.0003587 | 1.1514 | 2536.199 | 0 | 关闭
8661 | 11 | 5 | 恒流充电 | 02:26:30 | 59:21:39 | 0.152 | 2.3612 | 0.3711 | 817.43 | 0.3711 | 817.43 | 0 | 0 | 0.0008434 | 1857.72 | 0.0008434 | 1857.72 | 0 | 0 | 2023-05-14 16:07:48 | 0.0003589 | 1.1514 | 2536.0655 | 0 | 关闭
8662 | 11 | 5 | 恒流充电 | 02:27:00 | 59:22:09 | 0.152 | 2.3627 | 0.3724 | 820.22 | 0.3724 | 820.22 | 0 | 0 | 0.0008464 | 1864.31 | 0.0008464 | 1864.31 | 0 | 0 | 2023-05-14 16:08:18 | 0.0003591 | 0.8443 | 1859.7814 | 0 | 关闭
8663 | 11 | 5 | 恒流充电 | 02:27:30 | 59:22:39 | 0.152 | 2.3641 | 0.3736 | 823.01 | 0.3736 | 823.01 | 0 | 0 | 0.0008494 | 1870.9 | 0.0008494 | 1870.9 | 0 | 0 | 2023-05-14 16:08:48 | 0.0003593 | 0.9047 | 1992.6229 | 0 | 关闭
8664 | 11 | 5 | 恒流充电 | 02:28:00 | 59:23:09 | 0.152 | 2.3656 | 0.3749 | 825.8 | 0.3749 | 825.8 | 0 | 0 | 0.0008524 | 1877.5 | 0.0008524 | 1877.5 | 0 | 0 | 2023-05-14 16:09:18 | 0.0003595 | 0.8444 | 1859.8793 | 0 | 关闭
8665 | 11 | 5 | 恒流充电 | 02:28:30 | 59:23:39 | 0.152 | 2.3674 | 0.3762 | 828.59 | 0.3762 | 828.59 | 0 | 0 | 0.0008554 | 1884.1 | 0.0008554 | 1884.1 | 0 | 0 | 2023-05-14 16:09:48 | 0.0003598 | 0.7037 | 1549.8994 | 0 | 关闭
8666 | 11 | 5 | 恒流充电 | 02:29:00 | 59:24:09 | 0.152 | 2.3692 | 0.3774 | 831.38 | 0.3774 | 831.38 | 0 | 0 | 0.0008584 | 1890.7 | 0.0008584 | 1890.7 | 0 | 0 | 2023-05-14 16:10:18 | 0.0003601 | 0.7037 | 1549.8994 | 0 | 关闭
8667 | 11 | 5 | 恒流充电 | 02:29:30 | 59:24:39 | 0.152 | 2.3713 | 0.3787 | 834.17 | 0.3787 | 834.17 | 0 | 0 | 0.0008614 | 1897.32 | 0.0008614 | 1897.32 | 0 | 0 | 2023-05-14 16:10:48 | 0.0003604 | 0.6031 | 1328.4386 | 0 | 关闭
8668 | 11 | 5 | 恒流充电 | 02:30:00 | 59:25:09 | 0.152 | 2.3735 | 0.38 | 836.96 | 0.38 | 836.96 | 0 | 0 | 0.0008644 | 1903.94 | 0.0008644 | 1903.94 | 0 | 0 | 2023-05-14 16:11:18 | 0.0003607 | 0.5757 | 1268.0105 | 0 | 关闭
8669 | 11 | 5 | 恒流充电 | 02:30:30 | 59:25:39 | 0.152 | 2.3762 | 0.3812 | 839.74 | 0.3812 | 839.74 | 0 | 0 | 0.0008674 | 1910.56 | 0.0008674 | 1910.56 | 0 | 0 | 2023-05-14 16:11:48 | 0.0003612 | 0.4691 | 1033.3025 | 0 | 关闭
8670 | 11 | 5 | 恒流充电 | 02:31:00 | 59:26:09 | 0.152 | 2.3792 | 0.3825 | 842.53 | 0.3825 | 842.53 | 0 | 0 | 0.0008704 | 1917.19 | 0.0008704 | 1917.19 | 0 | 0 | 2023-05-14 16:12:18 | 0.0003616 | 0.4222 | 929.907 | 0 | 关闭
8671 | 11 | 5 | 恒流充电 | 02:31:30 | 59:26:39 | 0.152 | 2.3827 | 0.3838 | 845.32 | 0.3838 | 845.32 | 0 | 0 | 0.0008734 | 1923.84 | 0.0008734 | 1923.84 | 0 | 0 | 2023-05-14 16:12:48 | 0.0003621 | 0.3619 | 797.0631 | 0 | 关闭
8672 | 11 | 5 | 恒流充电 | 02:32:00 | 59:27:09 | 0.152 | 2.3869 | 0.385 | 848.11 | 0.385 | 848.11 | 0 | 0 | 0.0008764 | 1930.49 | 0.0008764 | 1930.49 | 0 | 0 | 2023-05-14 16:13:18 | 0.0003628 | 0.3016 | 664.2193 | 0 | 关闭
8673 | 11 | 5 | 恒流充电 | 02:32:30 | 59:27:39 | 0.152 | 2.392 | 0.3863 | 850.9 | 0.3863 | 850.9 | 0 | 0 | 0.0008795 | 1937.15 | 0.0008795 | 1937.15 | 0 | 0 | 2023-05-14 16:13:48 | 0.0003636 | 0.2483 | 547.0041 | 0 | 关闭
8674 | 11 | 5 | 恒流充电 | 02:33:00 | 59:28:09 | 0.152 | 2.3987 | 0.3876 | 853.69 | 0.3876 | 853.69 | 0 | 0 | 0.0008825 | 1943.84 | 0.0008825 | 1943.84 | 0 | 0 | 2023-05-14 16:14:18 | 0.0003646 | 0.189 | 416.3763 | 0 | 关闭
8675 | 11 | 5 | 恒流充电 | 02:33:30 | 59:28:39 | 0.152 | 2.4081 | 0.3888 | 856.48 | 0.3888 | 856.48 | 0 | 0 | 0.0008855 | 1950.54 | 0.0008855 | 1950.54 | 0 | 0 | 2023-05-14 16:14:48 | 0.000366 | 0.1347 | 296.7892 | 0 | 关闭
8676 | 11 | 5 | 恒流充电 | 02:33:51 | 59:29:01 | 0.152 | 2.4181 | 0.3898 | 858.5 | 0.3898 | 858.5 | 0 | 0 | 0.0008878 | 1955.41 | 0.0008878 | 1955.41 | 0 | 0 | 2023-05-14 16:15:10 | 0.0003675 | 0.0916 | 201.7915 | 0 | 关闭
8677 | 11 | 5 | 恒流充电 | 02:34:00 | 59:29:09 | 0.152 | 2.4235 | 0.3901 | 859.27 | 0.3901 | 859.27 | 0 | 0 | 0.0008886 | 1957.28 | 0.0008886 | 1957.28 | 0 | 0 | 2023-05-14 16:15:18 | 0.0003684 | 0.0649 | 142.9271 | 0 | 关闭
8678 | 11 | 5 | 恒流充电 | 02:34:12 | 59:29:21 | 0.152 | 2.4335 | 0.3906 | 860.39 | 0.3906 | 860.39 | 0 | 0 | 0.0008898 | 1959.99 | 0.0008898 | 1959.99 | 0 | 0 | 2023-05-14 16:15:30 | 0.0003699 | 0.0507 | 111.5908 | 0 | 关闭
8679 | 11 | 5 | 恒流充电 | 02:34:20 | 59:29:29 | 0.152 | 2.4435 | 0.391 | 861.14 | 0.391 | 861.14 | 0 | 0 | 0.0008907 | 1961.82 | 0.0008907 | 1961.82 | 0 | 0 | 2023-05-14 16:15:38 | 0.0003714 | 0.0342 | 75.3206 | 0 | 关闭
8680 | 11 | 5 | 恒流充电 | 02:34:25 | 59:29:35 | 0.152 | 2.4535 | 0.3912 | 861.67 | 0.3912 | 861.67 | 0 | 0 | 0.0008913 | 1963.12 | 0.0008913 | 1963.12 | 0 | 0 | 2023-05-14 16:15:44 | 0.0003729 | 0.0241 | 53.0201 | 0 | 关闭
8681 | 11 | 5 | 恒流充电 | 02:34:30 | 59:29:39 | 0.152 | 2.4634 | 0.3914 | 862.06 | 0.3914 | 862.06 | 0 | 0 | 0.0008917 | 1964.08 | 0.0008917 | 1964.08 | 0 | 0 | 2023-05-14 16:15:48 | 0.0003744 | 0.0179 | 39.435 | 0 | 关闭
8682 | 11 | 5 | 恒流充电 | 02:34:33 | 59:29:43 | 0.152 | 2.4735 | 0.3915 | 862.38 | 0.3915 | 862.38 | 0 | 0 | 0.000892 | 1964.86 | 0.000892 | 1964.86 | 0 | 0 | 2023-05-14 16:15:52 | 0.0003759 | 0.0142 | 31.3071 | 0 | 关闭
8683 | 11 | 5 | 恒流充电 | 02:34:36 | 59:29:46 | 0.152 | 2.4835 | 0.3916 | 862.64 | 0.3916 | 862.64 | 0 | 0 | 0.0008923 | 1965.51 | 0.0008923 | 1965.51 | 0 | 0 | 2023-05-14 16:15:55 | 0.0003774 | 0.0118 | 26.0401 | 0 | 关闭
8684 | 11 | 5 | 恒流充电 | 02:34:38 | 59:29:48 | 0.152 | 2.4935 | 0.3917 | 862.87 | 0.3917 | 862.87 | 0 | 0 | 0.0008926 | 1966.09 | 0.0008926 | 1966.09 | 0 | 0 | 2023-05-14 16:15:57 | 0.000379 | 0.0106 | 23.2403 | 0 | 关闭
8685 | 11 | 5 | 恒流充电 | 02:34:41 | 59:29:50 | 0.152 | 2.5035 | 0.3918 | 863.09 | 0.3918 | 863.09 | 0 | 0 | 0.0008928 | 1966.62 | 0.0008928 | 1966.62 | 0 | 0 | 2023-05-14 16:15:59 | 0.0003805 | 0.0097 | 21.3999 | 0 | 关闭
8686 | 11 | 5 | 恒流充电 | 02:34:43 | 59:29:53 | 0.152 | 2.5135 | 0.3919 | 863.29 | 0.3919 | 863.29 | 0 | 0 | 0.0008931 | 1967.13 | 0.0008931 | 1967.13 | 0 | 0 | 2023-05-14 16:16:02 | 0.0003821 | 0.0093 | 20.4503 | 0 | 关闭
8687 | 11 | 5 | 恒流充电 | 02:34:45 | 59:29:55 | 0.152 | 2.5239 | 0.392 | 863.5 | 0.392 | 863.5 | 0 | 0 | 0.0008933 | 1967.67 | 0.0008933 | 1967.67 | 0 | 0 | 2023-05-14 16:16:04 | 0.0003836 | 0.0093 | 20.5674 | 0 | 关闭
8688 | 11 | 5 | 恒流充电 | 02:34:47 | 59:29:57 | 0.152 | 2.534 | 0.3921 | 863.72 | 0.3921 | 863.72 | 0 | 0 | 0.0008936 | 1968.21 | 0.0008936 | 1968.21 | 0 | 0 | 2023-05-14 16:16:06 | 0.0003851 | 0.0096 | 21.1783 | 0 | 关闭
8689 | 11 | 5 | 恒流充电 | 02:34:50 | 59:30:00 | 0.152 | 2.5443 | 0.3922 | 863.94 | 0.3922 | 863.94 | 0 | 0 | 0.0008938 | 1968.78 | 0.0008938 | 1968.78 | 0 | 0 | 2023-05-14 16:16:09 | 0.0003867 | 0.0098 | 21.6605 | 0 | 关闭
8690 | 11 | 5 | 恒流充电 | 02:34:52 | 59:30:02 | 0.152 | 2.5546 | 0.3923 | 864.18 | 0.3923 | 864.18 | 0 | 0 | 0.0008941 | 1969.4 | 0.0008941 | 1969.4 | 0 | 0 | 2023-05-14 16:16:11 | 0.0003883 | 0.0107 | 23.4854 | 0 | 关闭
8691 | 11 | 5 | 恒流充电 | 02:34:55 | 59:30:05 | 0.152 | 2.565 | 0.3925 | 864.45 | 0.3925 | 864.45 | 0 | 0 | 0.0008944 | 1970.09 | 0.0008944 | 1970.09 | 0 | 0 | 2023-05-14 16:16:14 | 0.0003898 | 0.0118 | 25.9328 | 0 | 关闭
8692 | 11 | 5 | 恒流充电 | 02:34:58 | 59:30:08 | 0.152 | 2.5751 | 0.3926 | 864.75 | 0.3926 | 864.75 | 0 | 0 | 0.0008948 | 1970.85 | 0.0008948 | 1970.85 | 0 | 0 | 2023-05-14 16:16:17 | 0.0003914 | 0.0134 | 29.4558 | 0 | 关闭
8693 | 11 | 5 | 恒流充电 | 02:35:00 | 59:30:09 | 0.152 | 2.5785 | 0.3926 | 864.85 | 0.3926 | 864.85 | 0 | 0 | 0.0008949 | 1971.12 | 0.0008949 | 1971.12 | 0 | 0 | 2023-05-14 16:16:18 | 0.0003919 | 0.0137 | 30.0884 | 0 | 关闭
8694 | 11 | 5 | 恒流充电 | 02:35:03 | 59:30:13 | 0.152 | 2.5885 | 0.3928 | 865.19 | 0.3928 | 865.19 | 0 | 0 | 0.0008953 | 1971.98 | 0.0008953 | 1971.98 | 0 | 0 | 2023-05-14 16:16:22 | 0.0003934 | 0.0152 | 33.4802 | 0 | 关闭
8695 | 11 | 5 | 恒流充电 | 02:35:07 | 59:30:17 | 0.152 | 2.5985 | 0.393 | 865.56 | 0.393 | 865.56 | 0 | 0 | 0.0008957 | 1972.95 | 0.0008957 | 1972.95 | 0 | 0 | 2023-05-14 16:16:26 | 0.0003949 | 0.0169 | 37.1904 | 0 | 关闭
8696 | 11 | 5 | 恒流充电 | 02:35:11 | 59:30:21 | 0.152 | 2.6085 | 0.3931 | 865.96 | 0.3931 | 865.96 | 0 | 0 | 0.0008962 | 1973.99 | 0.0008962 | 1973.99 | 0 | 0 | 2023-05-14 16:16:30 | 0.0003964 | 0.0182 | 39.9902 | 0 | 关闭
8697 | 11 | 5 | 恒流充电 | 02:35:16 | 59:30:26 | 0.152 | 2.6186 | 0.3933 | 866.38 | 0.3933 | 866.38 | 0 | 0 | 0.0008967 | 1975.08 | 0.0008967 | 1975.08 | 0 | 0 | 2023-05-14 16:16:35 | 0.000398 | 0.0188 | 41.4359 | 0 | 关闭
8698 | 11 | 5 | 恒流充电 | 02:35:21 | 59:30:30 | 0.152 | 2.6288 | 0.3935 | 866.81 | 0.3935 | 866.81 | 0 | 0 | 0.0008972 | 1976.2 | 0.0008972 | 1976.2 | 0 | 0 | 2023-05-14 16:16:39 | 0.0003996 | 0.019 | 41.9318 | 0 | 关闭
8699 | 11 | 5 | 恒流充电 | 02:35:25 | 59:30:35 | 0.152 | 2.639 | 0.3937 | 867.22 | 0.3937 | 867.22 | 0 | 0 | 0.0008977 | 1977.3 | 0.0008977 | 1977.3 | 0 | 0 | 2023-05-14 16:16:44 | 0.0004011 | 0.0186 | 41.0296 | 0 | 关闭
8700 | 11 | 5 | 恒流充电 | 02:35:29 | 59:30:39 | 0.152 | 2.6491 | 0.3939 | 867.62 | 0.3939 | 867.62 | 0 | 0 | 0.0008982 | 1978.36 | 0.0008982 | 1978.36 | 0 | 0 | 2023-05-14 16:16:48 | 0.0004026 | 0.018 | 39.5943 | 0 | 关闭
8701 | 11 | 5 | 恒流充电 | 02:35:30 | 59:30:39 | 0.152 | 2.6496 | 0.3939 | 867.64 | 0.3939 | 867.64 | 0 | 0 | 0.0008982 | 1978.41 | 0.0008982 | 1978.41 | 0 | 0 | 2023-05-14 16:16:48 | 0.0004027 | 0.0169 | 37.2002 | 0 | 关闭
8702 | 11 | 5 | 恒流充电 | 02:35:34 | 59:30:43 | 0.152 | 2.6597 | 0.3941 | 868.02 | 0.3941 | 868.02 | 0 | 0 | 0.0008987 | 1979.42 | 0.0008987 | 1979.42 | 0 | 0 | 2023-05-14 16:16:52 | 0.0004043 | 0.0171 | 37.743 | 0 | 关闭
8703 | 11 | 5 | 恒流充电 | 02:35:38 | 59:30:47 | 0.152 | 2.6699 | 0.3942 | 868.39 | 0.3942 | 868.39 | 0 | 0 | 0.0008991 | 1980.39 | 0.0008991 | 1980.39 | 0 | 0 | 2023-05-14 16:16:56 | 0.0004058 | 0.0161 | 35.559 | 0 | 关闭
8704 | 11 | 5 | 恒流充电 | 02:35:41 | 59:30:51 | 0.152 | 2.6799 | 0.3944 | 868.73 | 0.3944 | 868.73 | 0 | 0 | 0.0008995 | 1981.31 | 0.0008995 | 1981.31 | 0 | 0 | 2023-05-14 16:17:00 | 0.0004073 | 0.0156 | 34.4004 | 0 | 关闭
8705 | 11 | 5 | 恒流充电 | 02:35:45 | 59:30:55 | 0.152 | 2.69 | 0.3946 | 869.07 | 0.3946 | 869.07 | 0 | 0 | 0.0008999 | 1982.21 | 0.0008999 | 1982.21 | 0 | 0 | 2023-05-14 16:17:04 | 0.0004089 | 0.015 | 33.1487 | 0 | 关闭
8706 | 11 | 5 | 恒流充电 | 02:35:48 | 59:30:58 | 0.152 | 2.7001 | 0.3947 | 869.39 | 0.3947 | 869.39 | 0 | 0 | 0.0009003 | 1983.09 | 0.0009003 | 1983.09 | 0 | 0 | 2023-05-14 16:17:07 | 0.0004104 | 0.0146 | 32.2279 | 0 | 关闭
8707 | 11 | 5 | 恒流充电 | 02:35:52 | 59:31:02 | 0.152 | 2.7102 | 0.3948 | 869.71 | 0.3948 | 869.71 | 0 | 0 | 0.0009007 | 1983.94 | 0.0009007 | 1983.94 | 0 | 0 | 2023-05-14 16:17:11 | 0.0004119 | 0.0142 | 31.3071 | 0 | 关闭
8708 | 11 | 5 | 恒流充电 | 02:35:55 | 59:31:05 | 0.152 | 2.7203 | 0.395 | 870.02 | 0.395 | 870.02 | 0 | 0 | 0.0009011 | 1984.8 | 0.0009011 | 1984.8 | 0 | 0 | 2023-05-14 16:17:14 | 0.0004135 | 0.0142 | 31.3071 | 0 | 关闭
8709 | 11 | 5 | 恒流充电 | 02:35:59 | 59:31:08 | 0.152 | 2.7303 | 0.3951 | 870.34 | 0.3951 | 870.34 | 0 | 0 | 0.0009015 | 1985.66 | 0.0009015 | 1985.66 | 0 | 0 | 2023-05-14 16:17:17 | 0.000415 | 0.0144 | 31.6104 | 0 | 关闭
8710 | 11 | 5 | 恒流充电 | 02:36:00 | 59:31:09 | 0.152 | 2.7333 | 0.3952 | 870.43 | 0.3952 | 870.43 | 0 | 0 | 0.0009016 | 1985.92 | 0.0009016 | 1985.92 | 0 | 0 | 2023-05-14 16:17:18 | 0.0004154 | 0.0141 | 31.0002 | 0 | 关闭
8711 | 11 | 5 | 恒流充电 | 02:36:03 | 59:31:13 | 0.152 | 2.7436 | 0.3953 | 870.76 | 0.3953 | 870.76 | 0 | 0 | 0.000902 | 1986.81 | 0.000902 | 1986.81 | 0 | 0 | 2023-05-14 16:17:22 | 0.000417 | 0.0143 | 31.6021 | 0 | 关闭
8712 | 11 | 5 | 恒流充电 | 02:36:07 | 59:31:16 | 0.152 | 2.7536 | 0.3955 | 871.09 | 0.3955 | 871.09 | 0 | 0 | 0.0009024 | 1987.73 | 0.0009024 | 1987.73 | 0 | 0 | 2023-05-14 16:17:25 | 0.0004185 | 0.0152 | 33.4802 | 0 | 关闭
8713 | 11 | 5 | 恒流充电 | 02:36:10 | 59:31:20 | 0.152 | 2.7638 | 0.3956 | 871.45 | 0.3956 | 871.45 | 0 | 0 | 0.0009029 | 1988.7 | 0.0009029 | 1988.7 | 0 | 0 | 2023-05-14 16:17:29 | 0.00042 | 0.0157 | 34.6376 | 0 | 关闭
8714 | 11 | 5 | 恒流充电 | 02:36:14 | 59:31:24 | 0.152 | 2.7738 | 0.3958 | 871.82 | 0.3958 | 871.82 | 0 | 0 | 0.0009033 | 1989.73 | 0.0009033 | 1989.73 | 0 | 0 | 2023-05-14 16:17:33 | 0.0004216 | 0.0169 | 37.1904 | 0 | 关闭
8715 | 11 | 5 | 恒流充电 | 02:36:19 | 59:31:29 | 0.152 | 2.7838 | 0.396 | 872.23 | 0.396 | 872.23 | 0 | 0 | 0.0009039 | 1990.87 | 0.0009039 | 1990.87 | 0 | 0 | 2023-05-14 16:17:38 | 0.0004231 | 0.0186 | 40.9202 | 0 | 关闭
8716 | 11 | 5 | 恒流充电 | 02:36:24 | 59:31:33 | 0.152 | 2.7938 | 0.3962 | 872.67 | 0.3962 | 872.67 | 0 | 0 | 0.0009044 | 1992.11 | 0.0009044 | 1992.11 | 0 | 0 | 2023-05-14 16:17:42 | 0.0004246 | 0.0203 | 44.6402 | 0 | 关闭
8717 | 11 | 5 | 恒流充电 | 02:36:27 | 59:31:37 | 0.152 | 2.8001 | 0.3963 | 872.99 | 0.3963 | 872.99 | 0 | 0 | 0.0009048 | 1993 | 0.0009048 | 1993 | 0 | 0 | 2023-05-14 16:17:46 | 0.0004256 | 0.0228 | 50.1907 | 0 | 关闭
8718 | 12 | 2 | 搁置 | 00:00:00 | 59:31:37 | 0 | 2.7941 | 0 | 0 | 0 | 0 | 0 | 0 | 0 | 0 | 0 | 0 | 0 | 0 | 2023-05-14 16:17:46 | 0 | 0 | 0 | 0 | 关闭
8719 | 12 | 2 | 搁置 | 00:00:00 | 59:31:37 | 0 | 2.7804 | 0 | 0 | 0 | 0 | 0 | 0 | 0 | 0 | 0 | 0 | 0 | 0 | 2023-05-14 16:17:47 | 0 | 0 | 0 | 0 | 关闭
8720 | 12 | 2 | 搁置 | 00:00:00 | 59:31:38 | 0 | 2.7688 | 0 | 0 | 0 | 0 | 0 | 0 | 0 | 0 | 0 | 0 | 0 | 0 | 2023-05-14 16:17:47 | 0 | 0 | 0 | 0 | 关闭
8721 | 12 | 2 | 搁置 | 00:00:01 | 59:31:38 | 0 | 2.7584 | 0 | 0 | 0 | 0 | 0 | 0 | 0 | 0 | 0 | 0 | 0 | 0 | 2023-05-14 16:17:47 | 0 | 0 | 0 | 0 | 关闭
8722 | 12 | 2 | 搁置 | 00:00:01 | 59:31:38 | 0 | 2.7478 | 0 | 0 | 0 | 0 | 0 | 0 | 0 | 0 | 0 | 0 | 0 | 0 | 2023-05-14 16:17:47 | 0 | 0 | 0 | 0 | 关闭
8723 | 12 | 2 | 搁置 | 00:00:01 | 59:31:39 | 0 | 2.7361 | 0 | 0 | 0 | 0 | 0 | 0 | 0 | 0 | 0 | 0 | 0 | 0 | 2023-05-14 16:17:48 | 0 | 0 | 0 | 0 | 关闭
8724 | 12 | 2 | 搁置 | 00:00:02 | 59:31:39 | 0 | 2.7244 | 0 | 0 | 0 | 0 | 0 | 0 | 0 | 0 | 0 | 0 | 0 | 0 | 2023-05-14 16:17:48 | 0 | 0 | 0 | 0 | 关闭
8725 | 12 | 2 | 搁置 | 00:00:02 | 59:31:39 | 0 | 2.7141 | 0 | 0 | 0 | 0 | 0 | 0 | 0 | 0 | 0 | 0 | 0 | 0 | 2023-05-14 16:17:49 | 0 | 0 | 0 | 0 | 关闭
8726 | 12 | 2 | 搁置 | 00:00:03 | 59:31:40 | 0 | 2.7021 | 0 | 0 | 0 | 0 | 0 | 0 | 0 | 0 | 0 | 0 | 0 | 0 | 2023-05-14 16:17:49 | 0 | 0 | 0 | 0 | 关闭
8727 | 12 | 2 | 搁置 | 00:00:03 | 59:31:40 | 0 | 2.6901 | 0 | 0 | 0 | 0 | 0 | 0 | 0 | 0 | 0 | 0 | 0 | 0 | 2023-05-14 16:17:50 | 0 | 0 | 0 | 0 | 关闭
8728 | 12 | 2 | 搁置 | 00:00:04 | 59:31:41 | 0 | 2.6793 | 0 | 0 | 0 | 0 | 0 | 0 | 0 | 0 | 0 | 0 | 0 | 0 | 2023-05-14 16:17:50 | 0 | 0 | 0 | 0 | 关闭
8729 | 12 | 2 | 搁置 | 00:00:04 | 59:31:41 | 0 | 2.6685 | 0 | 0 | 0 | 0 | 0 | 0 | 0 | 0 | 0 | 0 | 0 | 0 | 2023-05-14 16:17:51 | 0 | 0 | 0 | 0 | 关闭
8730 | 12 | 2 | 搁置 | 00:00:05 | 59:31:42 | 0 | 2.6562 | 0 | 0 | 0 | 0 | 0 | 0 | 0 | 0 | 0 | 0 | 0 | 0 | 2023-05-14 16:17:51 | 0 | 0 | 0 | 0 | 关闭
8731 | 12 | 2 | 搁置 | 00:00:05 | 59:31:43 | 0 | 2.6452 | 0 | 0 | 0 | 0 | 0 | 0 | 0 | 0 | 0 | 0 | 0 | 0 | 2023-05-14 16:17:52 | 0 | 0 | 0 | 0 | 关闭
8732 | 12 | 2 | 搁置 | 00:00:06 | 59:31:43 | 0 | 2.6341 | 0 | 0 | 0 | 0 | 0 | 0 | 0 | 0 | 0 | 0 | 0 | 0 | 2023-05-14 16:17:52 | 0 | 0 | 0 | 0 | 关闭
8733 | 12 | 2 | 搁置 | 00:00:07 | 59:31:44 | 0 | 2.6226 | 0 | 0 | 0 | 0 | 0 | 0 | 0 | 0 | 0 | 0 | 0 | 0 | 2023-05-14 16:17:53 | 0 | 0 | 0 | 0 | 关闭
8734 | 12 | 2 | 搁置 | 00:00:07 | 59:31:45 | 0 | 2.6113 | 0 | 0 | 0 | 0 | 0 | 0 | 0 | 0 | 0 | 0 | 0 | 0 | 2023-05-14 16:17:54 | 0 | 0 | 0 | 0 | 关闭
8735 | 12 | 2 | 搁置 | 00:00:08 | 59:31:45 | 0 | 2.6007 | 0 | 0 | 0 | 0 | 0 | 0 | 0 | 0 | 0 | 0 | 0 | 0 | 2023-05-14 16:17:55 | 0 | 0 | 0 | 0 | 关闭
8736 | 12 | 2 | 搁置 | 00:00:09 | 59:31:46 | 0 | 2.5905 | 0 | 0 | 0 | 0 | 0 | 0 | 0 | 0 | 0 | 0 | 0 | 0 | 2023-05-14 16:17:55 | 0 | 0 | 0 | 0 | 关闭
8737 | 12 | 2 | 搁置 | 00:00:10 | 59:31:47 | 0 | 2.5802 | 0 | 0 | 0 | 0 | 0 | 0 | 0 | 0 | 0 | 0 | 0 | 0 | 2023-05-14 16:17:56 | 0 | 0 | 0 | 0 | 关闭
8738 | 12 | 2 | 搁置 | 00:00:10 | 59:31:48 | 0 | 2.5702 | 0 | 0 | 0 | 0 | 0 | 0 | 0 | 0 | 0 | 0 | 0 | 0 | 2023-05-14 16:17:57 | 0 | 0 | 0 | 0 | 关闭
8739 | 12 | 2 | 搁置 | 00:00:11 | 59:31:49 | 0 | 2.5597 | 0 | 0 | 0 | 0 | 0 | 0 | 0 | 0 | 0 | 0 | 0 | 0 | 2023-05-14 16:17:58 | 0 | 0 | 0 | 0 | 关闭
8740 | 12 | 2 | 搁置 | 00:00:12 | 59:31:50 | 0 | 2.5489 | 0 | 0 | 0 | 0 | 0 | 0 | 0 | 0 | 0 | 0 | 0 | 0 | 2023-05-14 16:17:59 | 0 | 0 | 0 | 0 | 关闭
8741 | 12 | 2 | 搁置 | 00:00:13 | 59:31:51 | 0 | 2.5382 | 0 | 0 | 0 | 0 | 0 | 0 | 0 | 0 | 0 | 0 | 0 | 0 | 2023-05-14 16:18:00 | 0 | 0 | 0 | 0 | 关闭
8742 | 12 | 2 | 搁置 | 00:00:15 | 59:31:52 | 0 | 2.5275 | 0 | 0 | 0 | 0 | 0 | 0 | 0 | 0 | 0 | 0 | 0 | 0 | 2023-05-14 16:18:01 | 0 | 0 | 0 | 0 | 关闭
8743 | 12 | 2 | 搁置 | 00:00:16 | 59:31:53 | 0 | 2.5172 | 0 | 0 | 0 | 0 | 0 | 0 | 0 | 0 | 0 | 0 | 0 | 0 | 2023-05-14 16:18:02 | 0 | 0 | 0 | 0 | 关闭
8744 | 12 | 2 | 搁置 | 00:00:17 | 59:31:55 | 0 | 2.507 | 0 | 0 | 0 | 0 | 0 | 0 | 0 | 0 | 0 | 0 | 0 | 0 | 2023-05-14 16:18:04 | 0 | 0 | 0 | 0 | 关闭
8745 | 12 | 2 | 搁置 | 00:00:19 | 59:31:56 | 0 | 2.497 | 0 | 0 | 0 | 0 | 0 | 0 | 0 | 0 | 0 | 0 | 0 | 0 | 2023-05-14 16:18:06 | 0 | 0 | 0 | 0 | 关闭
8746 | 12 | 2 | 搁置 | 00:00:21 | 59:31:58 | 0 | 2.4868 | 0 | 0 | 0 | 0 | 0 | 0 | 0 | 0 | 0 | 0 | 0 | 0 | 2023-05-14 16:18:08 | 0 | 0 | 0 | 0 | 关闭
8747 | 12 | 2 | 搁置 | 00:00:24 | 59:32:01 | 0 | 2.4765 | 0 | 0 | 0 | 0 | 0 | 0 | 0 | 0 | 0 | 0 | 0 | 0 | 2023-05-14 16:18:10 | 0 | 0 | 0 | 0 | 关闭
8748 | 12 | 2 | 搁置 | 00:00:27 | 59:32:04 | 0 | 2.4664 | 0 | 0 | 0 | 0 | 0 | 0 | 0 | 0 | 0 | 0 | 0 | 0 | 2023-05-14 16:18:14 | 0 | 0 | 0 | 0 | 关闭
8749 | 12 | 2 | 搁置 | 00:00:30 | 59:32:07 | 0 | 2.4606 | 0 | 0 | 0 | 0 | 0 | 0 | 0 | 0 | 0 | 0 | 0 | 0 | 2023-05-14 16:18:16 | 0 | 0 | 0 | 0 | 关闭
8750 | 12 | 2 | 搁置 | 00:00:35 | 59:32:12 | 0 | 2.4506 | 0 | 0 | 0 | 0 | 0 | 0 | 0 | 0 | 0 | 0 | 0 | 0 | 2023-05-14 16:18:21 | 0 | 0 | 0 | 0 | 关闭
8751 | 12 | 2 | 搁置 | 00:00:42 | 59:32:19 | 0 | 2.4406 | 0 | 0 | 0 | 0 | 0 | 0 | 0 | 0 | 0 | 0 | 0 | 0 | 2023-05-14 16:18:28 | 0 | 0 | 0 | 0 | 关闭
8752 | 12 | 2 | 搁置 | 00:00:52 | 59:32:29 | 0 | 2.4306 | 0 | 0 | 0 | 0 | 0 | 0 | 0 | 0 | 0 | 0 | 0 | 0 | 2023-05-14 16:18:38 | 0 | 0 | 0 | 0 | 关闭
8753 | 12 | 2 | 搁置 | 00:01:00 | 59:32:37 | 0 | 2.4245 | 0 | 0 | 0 | 0 | 0 | 0 | 0 | 0 | 0 | 0 | 0 | 0 | 2023-05-14 16:18:46 | 0 | 0 | 0 | 0 | 关闭
8754 | 12 | 3 | 恒流放电 | 00:00:00 | 59:32:37 | -0.1519 | 2.4187 | 0 | 0 | 0 | 0 | 0 | 0 | 0 | 0 | 0 | 0 | 0 | 0 | 2023-05-14 16:18:46 | -0.0003675 | 0 | 0 | 0 | 关闭
8755 | 12 | 3 | 恒流放电 | 00:00:01 | 59:32:38 | -0.152 | 2.4082 | 0 | 0.1 | 0 | 0 | 0 | 0.1 | 1e-07 | 0.25 | 0 | 0 | 1e-07 | 0.25 | 2023-05-14 16:18:47 | -0.000366 | -0.0044 | -9.7417 | 0 | 关闭
8756 | 12 | 3 | 恒流放电 | 00:00:03 | 59:32:40 | -0.152 | 2.3982 | 0.0001 | 0.29 | 0 | 0 | 0.0001 | 0.29 | 3e-07 | 0.69 | 0 | 0 | 3e-07 | 0.69 | 2023-05-14 16:18:49 | -0.0003645 | -0.0084 | -18.6007 | 0 | 关闭
8757 | 12 | 3 | 恒流放电 | 00:00:06 | 59:32:43 | -0.152 | 2.3882 | 0.0003 | 0.6 | 0 | 0 | 0.0003 | 0.6 | 7e-07 | 1.45 | 0 | 0 | 7e-07 | 1.45 | 2023-05-14 16:18:53 | -0.000363 | -0.0144 | -31.6214 | 0 | 关闭
8758 | 12 | 3 | 恒流放电 | 00:00:12 | 59:32:49 | -0.152 | 2.3782 | 0.0005 | 1.17 | 0 | 0 | 0.0005 | 1.17 | 1.3e-06 | 2.8 | 0 | 0 | 1.3e-06 | 2.8 | 2023-05-14 16:18:59 | -0.0003615 | -0.0258 | -56.7327 | 0 | 关闭
8759 | 12 | 3 | 恒流放电 | 00:00:24 | 59:33:01 | -0.152 | 2.3682 | 0.001 | 2.28 | 0 | 0 | 0.001 | 2.28 | 2.5e-06 | 5.43 | 0 | 0 | 2.5e-06 | 5.43 | 2023-05-14 16:19:11 | -0.00036 | -0.0502 | -110.6755 | 0 | 关闭
8760 | 12 | 3 | 恒流放电 | 00:00:30 | 59:33:07 | -0.152 | 2.3655 | 0.0013 | 2.79 | 0 | 0 | 0.0013 | 2.79 | 3e-06 | 6.64 | 0 | 0 | 3e-06 | 6.64 | 2023-05-14 16:19:16 | -0.0003596 | -0.086 | -189.4522 | 0 | 关闭
8761 | 12 | 3 | 恒流放电 | 00:01:00 | 59:33:37 | -0.152 | 2.3564 | 0.0025 | 5.58 | 0 | 0 | 0.0025 | 5.58 | 6e-06 | 13.22 | 0 | 0 | 6e-06 | 13.22 | 2023-05-14 16:19:46 | -0.0003582 | -0.1392 | -306.6078 | 0 | 关闭
8762 | 12 | 3 | 恒流放电 | 00:01:30 | 59:34:07 | -0.152 | 2.3514 | 0.0038 | 8.37 | 0 | 0 | 0.0038 | 8.37 | 9e-06 | 19.79 | 0 | 0 | 9e-06 | 19.79 | 2023-05-14 16:20:16 | -0.0003574 | -0.2533 | -558.0152 | 0 | 关闭
8763 | 12 | 3 | 恒流放电 | 00:02:00 | 59:34:37 | -0.152 | 2.3477 | 0.0051 | 11.16 | 0 | 0 | 0.0051 | 11.16 | 1.2e-05 | 26.35 | 0 | 0 | 1.2e-05 | 26.35 | 2023-05-14 16:20:46 | -0.0003569 | -0.3423 | -754.0746 | 0 | 关闭
8764 | 12 | 3 | 恒流放电 | 00:02:30 | 59:35:07 | -0.152 | 2.3448 | 0.0063 | 13.95 | 0 | 0 | 0.0063 | 13.95 | 1.49e-05 | 32.89 | 0 | 0 | 1.49e-05 | 32.89 | 2023-05-14 16:21:16 | -0.0003564 | -0.4368 | -962.1078 | 0 | 关闭
8765 | 12 | 3 | 恒流放电 | 00:03:00 | 59:35:37 | -0.152 | 2.3423 | 0.0076 | 16.74 | 0 | 0 | 0.0076 | 16.74 | 1.79e-05 | 39.43 | 0 | 0 | 1.79e-05 | 39.43 | 2023-05-14 16:21:46 | -0.000356 | -0.5067 | -1116.0132 | 0 | 关闭
8766 | 12 | 3 | 恒流放电 | 00:03:30 | 59:36:07 | -0.152 | 2.34 | 0.0089 | 19.53 | 0 | 0 | 0.0089 | 19.53 | 2.09e-05 | 45.96 | 0 | 0 | 2.09e-05 | 45.96 | 2023-05-14 16:22:16 | -0.0003557 | -0.5507 | -1213.0552 | 0 | 关闭
8767 | 12 | 3 | 恒流放电 | 00:04:00 | 59:36:37 | -0.152 | 2.3381 | 0.0101 | 22.32 | 0 | 0 | 0.0101 | 22.32 | 2.38e-05 | 52.49 | 0 | 0 | 2.38e-05 | 52.49 | 2023-05-14 16:22:46 | -0.0003554 | -0.6667 | -1468.432 | 0 | 关闭
8768 | 12 | 3 | 恒流放电 | 00:04:30 | 59:37:07 | -0.152 | 2.3363 | 0.0114 | 25.11 | 0 | 0 | 0.0114 | 25.11 | 2.68e-05 | 59.01 | 0 | 0 | 2.68e-05 | 59.01 | 2023-05-14 16:23:16 | -0.0003551 | -0.7037 | -1550.0116 | 0 | 关闭
8769 | 12 | 3 | 恒流放电 | 00:05:00 | 59:37:37 | -0.152 | 2.3347 | 0.0127 | 27.9 | 0 | 0 | 0.0127 | 27.9 | 2.97e-05 | 65.53 | 0 | 0 | 2.97e-05 | 65.53 | 2023-05-14 16:23:46 | -0.0003548 | -0.7917 | -1743.7668 | 0 | 关闭
8770 | 12 | 3 | 恒流放电 | 00:05:30 | 59:38:07 | -0.152 | 2.3332 | 0.0139 | 30.69 | 0 | 0 | 0.0139 | 30.69 | 3.27e-05 | 72.04 | 0 | 0 | 3.27e-05 | 72.04 | 2023-05-14 16:24:16 | -0.0003547 | -0.8445 | -1860.0669 | 0 | 关闭
8771 | 12 | 3 | 恒流放电 | 00:06:00 | 59:38:37 | -0.152 | 2.3318 | 0.0152 | 33.48 | 0 | 0 | 0.0152 | 33.48 | 3.57e-05 | 78.55 | 0 | 0 | 3.57e-05 | 78.55 | 2023-05-14 16:24:46 | -0.0003544 | -0.9049 | -1993.073 | 0 | 关闭
8772 | 12 | 3 | 恒流放电 | 00:06:30 | 59:39:07 | -0.152 | 2.3303 | 0.0165 | 36.27 | 0 | 0 | 0.0165 | 36.27 | 3.86e-05 | 85.05 | 0 | 0 | 3.86e-05 | 85.05 | 2023-05-14 16:25:16 | -0.0003542 | -0.8445 | -1860.1036 | 0 | 关闭
8773 | 12 | 3 | 恒流放电 | 00:07:00 | 59:39:37 | -0.152 | 2.329 | 0.0177 | 39.06 | 0 | 0 | 0.0177 | 39.06 | 4.16e-05 | 91.55 | 0 | 0 | 4.16e-05 | 91.55 | 2023-05-14 16:25:46 | -0.000354 | -0.9743 | -2146.1087 | 0 | 关闭
8774 | 12 | 3 | 恒流放电 | 00:07:30 | 59:40:07 | -0.152 | 2.3278 | 0.019 | 41.85 | 0 | 0 | 0.019 | 41.85 | 4.45e-05 | 98.05 | 0 | 0 | 4.45e-05 | 98.05 | 2023-05-14 16:26:16 | -0.0003538 | -1.0555 | -2324.9409 | 0 | 关闭
8775 | 12 | 3 | 恒流放电 | 00:08:00 | 59:40:37 | -0.152 | 2.3266 | 0.0203 | 44.64 | 0 | 0 | 0.0203 | 44.64 | 4.75e-05 | 104.54 | 0 | 0 | 4.75e-05 | 104.54 | 2023-05-14 16:26:46 | -0.0003536 | -1.0555 | -2324.9307 | 0 | 关闭
8776 | 12 | 3 | 恒流放电 | 00:08:30 | 59:41:07 | -0.152 | 2.3255 | 0.0215 | 47.43 | 0 | 0 | 0.0215 | 47.43 | 5.04e-05 | 111.03 | 0 | 0 | 5.04e-05 | 111.03 | 2023-05-14 16:27:16 | -0.0003535 | -1.1515 | -2536.2991 | 0 | 关闭
8777 | 12 | 3 | 恒流放电 | 00:09:00 | 59:41:37 | -0.152 | 2.3245 | 0.0228 | 50.22 | 0 | 0 | 0.0228 | 50.22 | 5.34e-05 | 117.51 | 0 | 0 | 5.34e-05 | 117.51 | 2023-05-14 16:27:46 | -0.0003533 | -1.2666 | -2789.929 | 0 | 关闭
8778 | 12 | 3 | 恒流放电 | 00:09:30 | 59:42:07 | -0.152 | 2.3235 | 0.0241 | 53.01 | 0 | 0 | 0.0241 | 53.01 | 5.63e-05 | 124 | 0 | 0 | 5.63e-05 | 124 | 2023-05-14 16:28:16 | -0.0003531 | -1.2666 | -2789.9107 | 0 | 关闭
8779 | 12 | 3 | 恒流放电 | 00:10:00 | 59:42:37 | -0.152 | 2.3224 | 0.0253 | 55.8 | 0 | 0 | 0.0253 | 55.8 | 5.92e-05 | 130.48 | 0 | 0 | 5.92e-05 | 130.48 | 2023-05-14 16:28:46 | -0.000353 | -1.1515 | -2536.3047 | 0 | 关闭
8780 | 12 | 3 | 恒流放电 | 00:10:30 | 59:43:07 | -0.152 | 2.3214 | 0.0266 | 58.59 | 0 | 0 | 0.0266 | 58.59 | 6.22e-05 | 136.96 | 0 | 0 | 6.22e-05 | 136.96 | 2023-05-14 16:29:16 | -0.0003529 | -1.2666 | -2789.9413 | 0 | 关闭
8781 | 12 | 3 | 恒流放电 | 00:11:00 | 59:43:37 | -0.152 | 2.3205 | 0.0279 | 61.38 | 0 | 0 | 0.0279 | 61.38 | 6.51e-05 | 143.43 | 0 | 0 | 6.51e-05 | 143.43 | 2023-05-14 16:29:46 | -0.0003527 | -1.4074 | -3099.9483 | 0 | 关闭
8782 | 12 | 3 | 恒流放电 | 00:11:30 | 59:44:07 | -0.152 | 2.3196 | 0.0291 | 64.17 | 0 | 0 | 0.0291 | 64.17 | 6.81e-05 | 149.9 | 0 | 0 | 6.81e-05 | 149.9 | 2023-05-14 16:30:16 | -0.0003526 | -1.4074 | -3099.9211 | 0 | 关闭
8783 | 12 | 3 | 恒流放电 | 00:12:00 | 59:44:37 | -0.152 | 2.3186 | 0.0304 | 66.96 | 0 | 0 | 0.0304 | 66.96 | 7.1e-05 | 156.38 | 0 | 0 | 7.1e-05 | 156.38 | 2023-05-14 16:30:46 | -0.0003524 | -1.2666 | -2789.9046 | 0 | 关闭
8784 | 12 | 3 | 恒流放电 | 00:12:30 | 59:45:07 | -0.152 | 2.3179 | 0.0317 | 69.75 | 0 | 0 | 0.0317 | 69.75 | 7.39e-05 | 162.84 | 0 | 0 | 7.39e-05 | 162.84 | 2023-05-14 16:31:16 | -0.0003523 | -1.8095 | -3985.6129 | 0 | 关闭
8785 | 12 | 3 | 恒流放电 | 00:13:00 | 59:45:37 | -0.152 | 2.317 | 0.0329 | 72.54 | 0 | 0 | 0.0329 | 72.54 | 7.69e-05 | 169.31 | 0 | 0 | 7.69e-05 | 169.31 | 2023-05-14 16:31:46 | -0.0003522 | -1.4073 | -3099.8668 | 0 | 关闭
8786 | 12 | 3 | 恒流放电 | 00:13:30 | 59:46:07 | -0.152 | 2.3161 | 0.0342 | 75.33 | 0 | 0 | 0.0342 | 75.33 | 7.98e-05 | 175.77 | 0 | 0 | 7.98e-05 | 175.77 | 2023-05-14 16:32:16 | -0.000352 | -1.4074 | -3099.9075 | 0 | 关闭
8787 | 12 | 3 | 恒流放电 | 00:14:00 | 59:46:37 | -0.152 | 2.3154 | 0.0355 | 78.12 | 0 | 0 | 0.0355 | 78.12 | 8.27e-05 | 182.23 | 0 | 0 | 8.27e-05 | 182.23 | 2023-05-14 16:32:46 | -0.0003519 | -1.8095 | -3985.5867 | 0 | 关闭
8788 | 12 | 3 | 恒流放电 | 00:14:30 | 59:47:07 | -0.152 | 2.3144 | 0.0367 | 80.91 | 0 | 0 | 0.0367 | 80.91 | 8.57e-05 | 188.69 | 0 | 0 | 8.57e-05 | 188.69 | 2023-05-14 16:33:16 | -0.0003517 | -1.2666 | -2789.9107 | 0 | 关闭
8789 | 12 | 3 | 恒流放电 | 00:15:00 | 59:47:37 | -0.152 | 2.3137 | 0.038 | 83.7 | 0 | 0 | 0.038 | 83.7 | 8.86e-05 | 195.15 | 0 | 0 | 8.86e-05 | 195.15 | 2023-05-14 16:33:46 | -0.0003517 | -1.8095 | -3985.6042 | 0 | 关闭
8790 | 12 | 3 | 恒流放电 | 00:15:30 | 59:48:07 | -0.152 | 2.3129 | 0.0393 | 86.49 | 0 | 0 | 0.0393 | 86.49 | 9.15e-05 | 201.6 | 0 | 0 | 9.15e-05 | 201.6 | 2023-05-14 16:34:16 | -0.0003516 | -1.5833 | -3487.3654 | 0 | 关闭
8791 | 12 | 3 | 恒流放电 | 00:16:00 | 59:48:37 | -0.152 | 2.3121 | 0.0405 | 89.28 | 0 | 0 | 0.0405 | 89.28 | 9.45e-05 | 208.05 | 0 | 0 | 9.45e-05 | 208.05 | 2023-05-14 16:34:46 | -0.0003514 | -1.5833 | -3487.3654 | 0 | 关闭
8792 | 12 | 3 | 恒流放电 | 00:16:30 | 59:49:07 | -0.152 | 2.3114 | 0.0418 | 92.07 | 0 | 0 | 0.0418 | 92.07 | 9.74e-05 | 214.5 | 0 | 0 | 9.74e-05 | 214.5 | 2023-05-14 16:35:16 | -0.0003513 | -1.8094 | -3985.5255 | 0 | 关闭
8793 | 12 | 3 | 恒流放电 | 00:17:00 | 59:49:37 | -0.152 | 2.3106 | 0.0431 | 94.86 | 0 | 0 | 0.0431 | 94.86 | 0.0001003 | 220.95 | 0 | 0 | 0.0001003 | 220.95 | 2023-05-14 16:35:46 | -0.0003512 | -1.5833 | -3487.3654 | 0 | 关闭
8794 | 12 | 3 | 恒流放电 | 00:17:30 | 59:50:07 | -0.152 | 2.3099 | 0.0443 | 97.65 | 0 | 0 | 0.0443 | 97.65 | 0.0001032 | 227.39 | 0 | 0 | 0.0001032 | 227.39 | 2023-05-14 16:36:16 | -0.0003511 | -1.8095 | -3985.5867 | 0 | 关闭
8795 | 12 | 3 | 恒流放电 | 00:18:00 | 59:50:37 | -0.152 | 2.3091 | 0.0456 | 100.44 | 0 | 0 | 0.0456 | 100.44 | 0.0001062 | 233.84 | 0 | 0 | 0.0001062 | 233.84 | 2023-05-14 16:36:46 | -0.000351 | -1.5834 | -3487.7401 | 0 | 关闭
8796 | 12 | 3 | 恒流放电 | 00:18:30 | 59:51:07 | -0.152 | 2.3085 | 0.0469 | 103.23 | 0 | 0 | 0.0469 | 103.23 | 0.0001091 | 240.28 | 0 | 0 | 0.0001091 | 240.28 | 2023-05-14 16:37:16 | -0.0003509 | -2.1112 | -4650.2182 | 0 | 关闭
8797 | 12 | 3 | 恒流放电 | 00:19:00 | 59:51:37 | -0.152 | 2.3077 | 0.0481 | 106.02 | 0 | 0 | 0.0481 | 106.02 | 0.000112 | 246.72 | 0 | 0 | 0.000112 | 246.72 | 2023-05-14 16:37:46 | -0.0003508 | -1.5832 | -3487.3042 | 0 | 关闭
8798 | 12 | 3 | 恒流放电 | 00:19:30 | 59:52:07 | -0.152 | 2.307 | 0.0494 | 108.81 | 0 | 0 | 0.0494 | 108.81 | 0.0001149 | 253.16 | 0 | 0 | 0.0001149 | 253.16 | 2023-05-14 16:38:16 | -0.0003506 | -1.8095 | -3985.6129 | 0 | 关闭
8799 | 12 | 3 | 恒流放电 | 00:20:00 | 59:52:37 | -0.152 | 2.3062 | 0.0507 | 111.6 | 0 | 0 | 0.0507 | 111.6 | 0.0001179 | 259.59 | 0 | 0 | 0.0001179 | 259.59 | 2023-05-14 16:38:46 | -0.0003505 | -1.5833 | -3487.396 | 0 | 关闭
8800 | 12 | 3 | 恒流放电 | 00:20:30 | 59:53:07 | -0.152 | 2.3055 | 0.0519 | 114.39 | 0 | 0 | 0.0519 | 114.39 | 0.0001208 | 266.03 | 0 | 0 | 0.0001208 | 266.03 | 2023-05-14 16:39:16 | -0.0003504 | -1.8094 | -3985.543 | 0 | 关闭
8801 | 12 | 3 | 恒流放电 | 00:21:00 | 59:53:37 | -0.152 | 2.3048 | 0.0532 | 117.18 | 0 | 0 | 0.0532 | 117.18 | 0.0001237 | 272.46 | 0 | 0 | 0.0001237 | 272.46 | 2023-05-14 16:39:46 | -0.0003503 | -1.8094 | -3985.5605 | 0 | 关闭
8802 | 12 | 3 | 恒流放电 | 00:21:30 | 59:54:07 | -0.152 | 2.304 | 0.0545 | 119.97 | 0 | 0 | 0.0545 | 119.97 | 0.0001266 | 278.89 | 0 | 0 | 0.0001266 | 278.89 | 2023-05-14 16:40:16 | -0.0003502 | -1.5833 | -3487.3501 | 0 | 关闭
8803 | 12 | 3 | 恒流放电 | 00:22:00 | 59:54:37 | -0.152 | 2.3033 | 0.0557 | 122.76 | 0 | 0 | 0.0557 | 122.76 | 0.0001295 | 285.31 | 0 | 0 | 0.0001295 | 285.31 | 2023-05-14 16:40:46 | -0.0003501 | -1.8094 | -3985.4556 | 0 | 关闭
8804 | 12 | 3 | 恒流放电 | 00:22:30 | 59:55:07 | -0.152 | 2.3027 | 0.057 | 125.55 | 0 | 0 | 0.057 | 125.55 | 0.0001324 | 291.74 | 0 | 0 | 0.0001324 | 291.74 | 2023-05-14 16:41:16 | -0.00035 | -2.111 | -4649.7389 | 0 | 关闭
8805 | 12 | 3 | 恒流放电 | 00:23:00 | 59:55:37 | -0.152 | 2.3019 | 0.0583 | 128.34 | 0 | 0 | 0.0583 | 128.34 | 0.0001354 | 298.16 | 0 | 0 | 0.0001354 | 298.16 | 2023-05-14 16:41:46 | -0.0003499 | -1.5832 | -3487.3195 | 0 | 关闭
8806 | 12 | 3 | 恒流放电 | 00:23:30 | 59:56:07 | -0.152 | 2.3012 | 0.0595 | 131.13 | 0 | 0 | 0.0595 | 131.13 | 0.0001383 | 304.58 | 0 | 0 | 0.0001383 | 304.58 | 2023-05-14 16:42:16 | -0.0003498 | -1.8094 | -3985.5605 | 0 | 关闭
8807 | 12 | 3 | 恒流放电 | 00:24:00 | 59:56:37 | -0.152 | 2.3005 | 0.0608 | 133.92 | 0 | 0 | 0.0608 | 133.92 | 0.0001412 | 311 | 0 | 0 | 0.0001412 | 311 | 2023-05-14 16:42:46 | -0.0003497 | -1.8094 | -3985.543 | 0 | 关闭
8808 | 12 | 3 | 恒流放电 | 00:24:30 | 59:57:07 | -0.152 | 2.2997 | 0.0621 | 136.71 | 0 | 0 | 0.0621 | 136.71 | 0.0001441 | 317.42 | 0 | 0 | 0.0001441 | 317.42 | 2023-05-14 16:43:16 | -0.0003495 | -1.5833 | -3487.3654 | 0 | 关闭
8809 | 12 | 3 | 恒流放电 | 00:25:00 | 59:57:37 | -0.152 | 2.299 | 0.0633 | 139.5 | 0 | 0 | 0.0633 | 139.5 | 0.000147 | 323.83 | 0 | 0 | 0.000147 | 323.83 | 2023-05-14 16:43:46 | -0.0003494 | -1.8094 | -3985.5605 | 0 | 关闭
8810 | 12 | 3 | 恒流放电 | 00:25:30 | 59:58:07 | -0.152 | 2.2983 | 0.0646 | 142.29 | 0 | 0 | 0.0646 | 142.29 | 0.0001499 | 330.25 | 0 | 0 | 0.0001499 | 330.25 | 2023-05-14 16:44:16 | -0.0003493 | -1.8094 | -3985.543 | 0 | 关闭
8811 | 12 | 3 | 恒流放电 | 00:26:00 | 59:58:37 | -0.152 | 2.2975 | 0.0659 | 145.08 | 0 | 0 | 0.0659 | 145.08 | 0.0001528 | 336.66 | 0 | 0 | 0.0001528 | 336.66 | 2023-05-14 16:44:46 | -0.0003492 | -1.5832 | -3487.3042 | 0 | 关闭
8812 | 12 | 3 | 恒流放电 | 00:26:30 | 59:59:07 | -0.152 | 2.2968 | 0.0671 | 147.87 | 0 | 0 | 0.0671 | 147.87 | 0.0001558 | 343.06 | 0 | 0 | 0.0001558 | 343.06 | 2023-05-14 16:45:16 | -0.0003491 | -1.8094 | -3985.5255 | 0 | 关闭
8813 | 12 | 3 | 恒流放电 | 00:27:00 | 59:59:37 | -0.152 | 2.296 | 0.0684 | 150.66 | 0 | 0 | 0.0684 | 150.66 | 0.0001587 | 349.47 | 0 | 0 | 0.0001587 | 349.47 | 2023-05-14 16:45:46 | -0.000349 | -1.5832 | -3487.3195 | 0 | 关闭
8814 | 12 | 3 | 恒流放电 | 00:27:30 | 60:00:07 | -0.152 | 2.2952 | 0.0697 | 153.45 | 0 | 0 | 0.0697 | 153.45 | 0.0001616 | 355.88 | 0 | 0 | 0.0001616 | 355.88 | 2023-05-14 16:46:16 | -0.0003488 | -1.5833 | -3487.3501 | 0 | 关闭
8815 | 12 | 3 | 恒流放电 | 00:28:00 | 60:00:37 | -0.152 | 2.2943 | 0.0709 | 156.24 | 0 | 0 | 0.0709 | 156.24 | 0.0001645 | 362.28 | 0 | 0 | 0.0001645 | 362.28 | 2023-05-14 16:46:46 | -0.0003487 | -1.4073 | -3099.8396 | 0 | 关闭
8816 | 12 | 3 | 恒流放电 | 00:28:30 | 60:01:07 | -0.152 | 2.2935 | 0.0722 | 159.03 | 0 | 0 | 0.0722 | 159.03 | 0.0001674 | 368.68 | 0 | 0 | 0.0001674 | 368.68 | 2023-05-14 16:47:16 | -0.0003486 | -1.5832 | -3487.2889 | 0 | 关闭
8817 | 12 | 3 | 恒流放电 | 00:29:00 | 60:01:37 | -0.152 | 2.2926 | 0.0735 | 161.82 | 0 | 0 | 0.0735 | 161.82 | 0.0001703 | 375.07 | 0 | 0 | 0.0001703 | 375.07 | 2023-05-14 16:47:46 | -0.0003485 | -1.4073 | -3099.8668 | 0 | 关闭
8818 | 12 | 3 | 恒流放电 | 00:29:30 | 60:02:07 | -0.152 | 2.2917 | 0.0747 | 164.61 | 0 | 0 | 0.0747 | 164.61 | 0.0001732 | 381.47 | 0 | 0 | 0.0001732 | 381.47 | 2023-05-14 16:48:16 | -0.0003483 | -1.4073 | -3099.7852 | 0 | 关闭
8819 | 12 | 3 | 恒流放电 | 00:30:00 | 60:02:37 | -0.152 | 2.2907 | 0.076 | 167.4 | 0 | 0 | 0.076 | 167.4 | 0.0001761 | 387.86 | 0 | 0 | 0.0001761 | 387.86 | 2023-05-14 16:48:46 | -0.0003482 | -1.2666 | -2789.8311 | 0 | 关闭
8820 | 12 | 3 | 恒流放电 | 00:30:30 | 60:03:07 | -0.152 | 2.2898 | 0.0773 | 170.19 | 0 | 0 | 0.0773 | 170.19 | 0.000179 | 394.25 | 0 | 0 | 0.000179 | 394.25 | 2023-05-14 16:49:16 | -0.000348 | -1.4073 | -3099.826 | 0 | 关闭
8821 | 12 | 3 | 恒流放电 | 00:31:00 | 60:03:37 | -0.152 | 2.2886 | 0.0785 | 172.98 | 0 | 0 | 0.0785 | 172.98 | 0.0001819 | 400.64 | 0 | 0 | 0.0001819 | 400.64 | 2023-05-14 16:49:46 | -0.0003478 | -1.0555 | -2324.8695 | 0 | 关闭
8822 | 12 | 3 | 恒流放电 | 00:31:30 | 60:04:07 | -0.152 | 2.2874 | 0.0798 | 175.77 | 0 | 0 | 0.0798 | 175.77 | 0.0001848 | 407.02 | 0 | 0 | 0.0001848 | 407.02 | 2023-05-14 16:50:16 | -0.0003477 | -1.0555 | -2324.9816 | 0 | 关闭
8823 | 12 | 3 | 恒流放电 | 00:32:00 | 60:04:37 | -0.152 | 2.2861 | 0.0811 | 178.56 | 0 | 0 | 0.0811 | 178.56 | 0.0001877 | 413.4 | 0 | 0 | 0.0001877 | 413.4 | 2023-05-14 16:50:46 | -0.0003475 | -0.9744 | -2146.1651 | 0 | 关闭
8824 | 12 | 3 | 恒流放电 | 00:32:30 | 60:05:07 | -0.152 | 2.2845 | 0.0823 | 181.35 | 0 | 0 | 0.0823 | 181.35 | 0.0001906 | 419.78 | 0 | 0 | 0.0001906 | 419.78 | 2023-05-14 16:51:16 | -0.0003472 | -0.7916 | -1743.6292 | 0 | 关闭
8825 | 12 | 3 | 恒流放电 | 00:33:00 | 60:05:37 | -0.152 | 2.2828 | 0.0836 | 184.14 | 0 | 0 | 0.0836 | 184.14 | 0.0001935 | 426.15 | 0 | 0 | 0.0001935 | 426.15 | 2023-05-14 16:51:46 | -0.000347 | -0.745 | -1641.0196 | 0 | 关闭
8826 | 12 | 3 | 恒流放电 | 00:33:30 | 60:06:07 | -0.152 | 2.2809 | 0.0849 | 186.93 | 0 | 0 | 0.0849 | 186.93 | 0.0001964 | 432.51 | 0 | 0 | 0.0001964 | 432.51 | 2023-05-14 16:52:16 | -0.0003467 | -0.6666 | -1468.2678 | 0 | 关闭
8827 | 12 | 3 | 恒流放电 | 00:34:00 | 60:06:37 | -0.152 | 2.2787 | 0.0861 | 189.72 | 0 | 0 | 0.0861 | 189.72 | 0.0001992 | 438.87 | 0 | 0 | 0.0001992 | 438.87 | 2023-05-14 16:52:46 | -0.0003463 | -0.5757 | -1268.0772 | 0 | 关闭
8828 | 12 | 3 | 恒流放电 | 00:34:30 | 60:07:07 | -0.152 | 2.2762 | 0.0874 | 192.51 | 0 | 0 | 0.0874 | 192.51 | 0.0002021 | 445.23 | 0 | 0 | 0.0002021 | 445.23 | 2023-05-14 16:53:16 | -0.000346 | -0.5066 | -1115.9129 | 0 | 关闭
8829 | 12 | 3 | 恒流放电 | 00:35:00 | 60:07:37 | -0.152 | 2.2732 | 0.0887 | 195.29 | 0 | 0 | 0.0887 | 195.29 | 0.000205 | 451.57 | 0 | 0 | 0.000205 | 451.57 | 2023-05-14 16:53:46 | -0.0003455 | -0.4222 | -929.9152 | 0 | 关闭
8830 | 12 | 3 | 恒流放电 | 00:35:30 | 60:08:07 | -0.152 | 2.2697 | 0.0899 | 198.08 | 0 | 0 | 0.0899 | 198.08 | 0.0002079 | 457.91 | 0 | 0 | 0.0002079 | 457.91 | 2023-05-14 16:54:16 | -0.0003449 | -0.3619 | -797.0596 | 0 | 关闭
8831 | 12 | 3 | 恒流放电 | 00:36:00 | 60:08:37 | -0.152 | 2.2659 | 0.0912 | 200.87 | 0 | 0 | 0.0912 | 200.87 | 0.0002108 | 464.24 | 0 | 0 | 0.0002108 | 464.24 | 2023-05-14 16:54:46 | -0.0003444 | -0.3333 | -734.1371 | 0 | 关闭
8832 | 12 | 3 | 恒流放电 | 00:36:30 | 60:09:07 | -0.152 | 2.2614 | 0.0925 | 203.66 | 0 | 0 | 0.0925 | 203.66 | 0.0002136 | 470.55 | 0 | 0 | 0.0002136 | 470.55 | 2023-05-14 16:55:16 | -0.0003437 | -0.2815 | -619.9489 | 0 | 关闭
8833 | 12 | 3 | 恒流放电 | 00:37:00 | 60:09:37 | -0.152 | 2.2564 | 0.0937 | 206.45 | 0 | 0 | 0.0937 | 206.45 | 0.0002165 | 476.85 | 0 | 0 | 0.0002165 | 476.85 | 2023-05-14 16:55:46 | -0.0003429 | -0.2533 | -557.9466 | 0 | 关闭
8834 | 12 | 3 | 恒流放电 | 00:37:30 | 60:10:07 | -0.152 | 2.2509 | 0.095 | 209.24 | 0 | 0 | 0.095 | 209.24 | 0.0002193 | 483.14 | 0 | 0 | 0.0002193 | 483.14 | 2023-05-14 16:56:16 | -0.0003421 | -0.2303 | -507.2264 | 0 | 关闭
8835 | 12 | 3 | 恒流放电 | 00:38:00 | 60:10:37 | -0.152 | 2.2447 | 0.0963 | 212.03 | 0 | 0 | 0.0963 | 212.03 | 0.0002222 | 489.41 | 0 | 0 | 0.0002222 | 489.41 | 2023-05-14 16:56:46 | -0.0003411 | -0.2043 | -449.955 | 0 | 关闭
8836 | 12 | 3 | 恒流放电 | 00:38:30 | 60:11:07 | -0.152 | 2.2378 | 0.0975 | 214.82 | 0 | 0 | 0.0975 | 214.82 | 0.000225 | 495.66 | 0 | 0 | 0.000225 | 495.66 | 2023-05-14 16:57:16 | -0.0003401 | -0.1836 | -404.3074 | 0 | 关闭
8837 | 12 | 3 | 恒流放电 | 00:39:00 | 60:11:37 | -0.152 | 2.2306 | 0.0988 | 217.61 | 0 | 0 | 0.0988 | 217.61 | 0.0002279 | 501.9 | 0 | 0 | 0.0002279 | 501.9 | 2023-05-14 16:57:46 | -0.000339 | -0.1759 | -387.4646 | 0 | 关闭
8838 | 12 | 3 | 恒流放电 | 00:39:30 | 60:12:07 | -0.152 | 2.2233 | 0.1001 | 220.4 | 0 | 0 | 0.1001 | 220.4 | 0.0002307 | 508.11 | 0 | 0 | 0.0002307 | 508.11 | 2023-05-14 16:58:16 | -0.0003379 | -0.1735 | -382.1569 | 0 | 关闭
8839 | 12 | 3 | 恒流放电 | 00:40:00 | 60:12:37 | -0.152 | 2.2161 | 0.1013 | 223.19 | 0 | 0 | 0.1013 | 223.19 | 0.0002335 | 514.3 | 0 | 0 | 0.0002335 | 514.3 | 2023-05-14 16:58:46 | -0.0003368 | -0.1759 | -387.468 | 0 | 关闭
8840 | 12 | 3 | 恒流放电 | 00:40:30 | 60:13:07 | -0.152 | 2.209 | 0.1026 | 225.98 | 0 | 0 | 0.1026 | 225.98 | 0.0002363 | 520.47 | 0 | 0 | 0.0002363 | 520.47 | 2023-05-14 16:59:16 | -0.0003358 | -0.1784 | -392.9253 | 0 | 关闭
8841 | 12 | 3 | 恒流放电 | 00:41:00 | 60:13:37 | -0.152 | 2.2024 | 0.1039 | 228.77 | 0 | 0 | 0.1039 | 228.77 | 0.0002391 | 526.63 | 0 | 0 | 0.0002391 | 526.63 | 2023-05-14 16:59:46 | -0.0003347 | -0.1919 | -422.6924 | 0 | 关闭
8842 | 12 | 3 | 恒流放电 | 00:41:30 | 60:14:07 | -0.152 | 2.1959 | 0.1051 | 231.56 | 0 | 0 | 0.1051 | 231.56 | 0.0002419 | 532.76 | 0 | 0 | 0.0002419 | 532.76 | 2023-05-14 17:00:16 | -0.0003338 | -0.1949 | -429.1954 | 0 | 关闭
8843 | 12 | 3 | 恒流放电 | 00:42:00 | 60:14:37 | -0.152 | 2.1898 | 0.1064 | 234.35 | 0 | 0 | 0.1064 | 234.35 | 0.0002447 | 538.88 | 0 | 0 | 0.0002447 | 538.88 | 2023-05-14 17:00:46 | -0.0003328 | -0.2076 | -457.3313 | 0 | 关闭
8844 | 12 | 3 | 恒流放电 | 00:42:30 | 60:15:07 | -0.152 | 2.1838 | 0.1077 | 237.14 | 0 | 0 | 0.1077 | 237.14 | 0.0002474 | 544.98 | 0 | 0 | 0.0002474 | 544.98 | 2023-05-14 17:01:16 | -0.0003319 | -0.2111 | -464.9576 | 0 | 关闭
8845 | 12 | 3 | 恒流放电 | 00:43:00 | 60:15:37 | -0.152 | 2.1782 | 0.1089 | 239.93 | 0 | 0 | 0.1089 | 239.93 | 0.0002502 | 551.06 | 0 | 0 | 0.0002502 | 551.06 | 2023-05-14 17:01:46 | -0.000331 | -0.2262 | -498.1688 | 0 | 关闭
8846 | 12 | 3 | 恒流放电 | 00:43:30 | 60:16:07 | -0.152 | 2.1727 | 0.1102 | 242.72 | 0 | 0 | 0.1102 | 242.72 | 0.0002529 | 557.13 | 0 | 0 | 0.0002529 | 557.13 | 2023-05-14 17:02:16 | -0.0003302 | -0.2303 | -507.222 | 0 | 关闭
8847 | 12 | 3 | 恒流放电 | 00:44:00 | 60:16:37 | -0.152 | 2.1674 | 0.1115 | 245.51 | 0 | 0 | 0.1115 | 245.51 | 0.0002557 | 563.19 | 0 | 0 | 0.0002557 | 563.19 | 2023-05-14 17:02:46 | -0.0003294 | -0.239 | -526.3578 | 0 | 关闭
8848 | 12 | 3 | 恒流放电 | 00:44:30 | 60:17:07 | -0.152 | 2.1624 | 0.1127 | 248.3 | 0 | 0 | 0.1127 | 248.3 | 0.0002584 | 569.23 | 0 | 0 | 0.0002584 | 569.23 | 2023-05-14 17:03:16 | -0.0003286 | -0.2533 | -557.9442 | 0 | 关闭
8849 | 12 | 3 | 恒流放电 | 00:45:00 | 60:17:37 | -0.152 | 2.1573 | 0.114 | 251.09 | 0 | 0 | 0.114 | 251.09 | 0.0002612 | 575.25 | 0 | 0 | 0.0002612 | 575.25 | 2023-05-14 17:03:46 | -0.0003279 | -0.2483 | -546.9993 | 0 | 关闭
8850 | 12 | 3 | 恒流放电 | 00:45:30 | 60:18:07 | -0.152 | 2.1525 | 0.1153 | 253.88 | 0 | 0 | 0.1153 | 253.88 | 0.0002639 | 581.26 | 0 | 0 | 0.0002639 | 581.26 | 2023-05-14 17:04:16 | -0.0003272 | -0.2639 | -581.197 | 0 | 关闭
8851 | 12 | 3 | 恒流放电 | 00:46:00 | 60:18:37 | -0.152 | 2.1476 | 0.1165 | 256.67 | 0 | 0 | 0.1165 | 256.67 | 0.0002666 | 587.26 | 0 | 0 | 0.0002666 | 587.26 | 2023-05-14 17:04:46 | -0.0003264 | -0.2585 | -569.3308 | 0 | 关闭
8852 | 12 | 3 | 恒流放电 | 00:46:30 | 60:19:07 | -0.152 | 2.143 | 0.1178 | 259.46 | 0 | 0 | 0.1178 | 259.46 | 0.0002693 | 593.25 | 0 | 0 | 0.0002693 | 593.25 | 2023-05-14 17:05:16 | -0.0003257 | -0.2753 | -606.4611 | 0 | 关闭
8853 | 12 | 3 | 恒流放电 | 00:47:00 | 60:19:37 | -0.152 | 2.1382 | 0.1191 | 262.25 | 0 | 0 | 0.1191 | 262.25 | 0.000272 | 599.22 | 0 | 0 | 0.000272 | 599.22 | 2023-05-14 17:05:46 | -0.000325 | -0.2639 | -581.2021 | 0 | 关闭
8854 | 12 | 3 | 恒流放电 | 00:47:30 | 60:20:07 | -0.152 | 2.1335 | 0.1203 | 265.04 | 0 | 0 | 0.1203 | 265.04 | 0.0002747 | 605.18 | 0 | 0 | 0.0002747 | 605.18 | 2023-05-14 17:06:16 | -0.0003243 | -0.2695 | -593.5681 | 0 | 关闭
8855 | 12 | 3 | 恒流放电 | 00:48:00 | 60:20:37 | -0.152 | 2.1288 | 0.1216 | 267.83 | 0 | 0 | 0.1216 | 267.83 | 0.0002774 | 611.12 | 0 | 0 | 0.0002774 | 611.12 | 2023-05-14 17:06:46 | -0.0003236 | -0.2695 | -593.5681 | 0 | 关闭
8856 | 12 | 3 | 恒流放电 | 00:48:30 | 60:21:07 | -0.152 | 2.1242 | 0.1229 | 270.62 | 0 | 0 | 0.1229 | 270.62 | 0.0002801 | 617.05 | 0 | 0 | 0.0002801 | 617.05 | 2023-05-14 17:07:16 | -0.0003229 | -0.2753 | -606.4611 | 0 | 关闭
8857 | 12 | 3 | 恒流放电 | 00:49:00 | 60:21:37 | -0.152 | 2.1194 | 0.1241 | 273.41 | 0 | 0 | 0.1241 | 273.41 | 0.0002828 | 622.97 | 0 | 0 | 0.0002828 | 622.97 | 2023-05-14 17:07:46 | -0.0003221 | -0.2639 | -581.2123 | 0 | 关闭
8858 | 12 | 3 | 恒流放电 | 00:49:30 | 60:22:07 | -0.152 | 2.1145 | 0.1254 | 276.2 | 0 | 0 | 0.1254 | 276.2 | 0.0002855 | 628.88 | 0 | 0 | 0.0002855 | 628.88 | 2023-05-14 17:08:16 | -0.0003214 | -0.2585 | -569.3458 | 0 | 关闭
8859 | 12 | 3 | 恒流放电 | 00:50:00 | 60:22:37 | -0.152 | 2.1096 | 0.1267 | 278.99 | 0 | 0 | 0.1267 | 278.99 | 0.0002882 | 634.77 | 0 | 0 | 0.0002882 | 634.77 | 2023-05-14 17:08:46 | -0.0003206 | -0.2585 | -569.3308 | 0 | 关闭
8860 | 12 | 3 | 恒流放电 | 00:50:30 | 60:23:07 | -0.152 | 2.1048 | 0.1279 | 281.78 | 0 | 0 | 0.1279 | 281.78 | 0.0002909 | 640.65 | 0 | 0 | 0.0002909 | 640.65 | 2023-05-14 17:09:16 | -0.0003199 | -0.2639 | -581.2123 | 0 | 关闭
8861 | 12 | 3 | 恒流放电 | 00:51:00 | 60:23:37 | -0.152 | 2.0998 | 0.1292 | 284.57 | 0 | 0 | 0.1292 | 284.57 | 0.0002935 | 646.51 | 0 | 0 | 0.0002935 | 646.51 | 2023-05-14 17:09:46 | -0.0003191 | -0.2533 | -557.954 | 0 | 关闭
8862 | 12 | 3 | 恒流放电 | 00:51:30 | 60:24:07 | -0.152 | 2.095 | 0.1305 | 287.36 | 0 | 0 | 0.1305 | 287.36 | 0.0002962 | 652.37 | 0 | 0 | 0.0002962 | 652.37 | 2023-05-14 17:10:16 | -0.0003184 | -0.2639 | -581.2021 | 0 | 关闭
8863 | 12 | 3 | 恒流放电 | 00:52:00 | 60:24:37 | -0.152 | 2.0903 | 0.1317 | 290.15 | 0 | 0 | 0.1317 | 290.15 | 0.0002988 | 658.2 | 0 | 0 | 0.0002988 | 658.2 | 2023-05-14 17:10:46 | -0.0003177 | -0.2695 | -593.5681 | 0 | 关闭
8864 | 12 | 3 | 恒流放电 | 00:52:30 | 60:25:07 | -0.152 | 2.0867 | 0.133 | 292.94 | 0 | 0 | 0.133 | 292.94 | 0.0003015 | 664.03 | 0 | 0 | 0.0003015 | 664.03 | 2023-05-14 17:11:16 | -0.0003171 | -0.3518 | -774.9361 | 0 | 关闭
8865 | 12 | 3 | 恒流放电 | 00:53:00 | 60:25:37 | -0.152 | 2.0848 | 0.1343 | 295.73 | 0 | 0 | 0.1343 | 295.73 | 0.0003041 | 669.85 | 0 | 0 | 0.0003041 | 669.85 | 2023-05-14 17:11:46 | -0.0003169 | -0.6666 | -1468.2871 | 0 | 关闭
8866 | 12 | 3 | 恒流放电 | 00:53:30 | 60:26:07 | -0.152 | 2.0854 | 0.1355 | 298.52 | 0 | 0 | 0.1355 | 298.52 | 0.0003068 | 675.66 | 0 | 0 | 0.0003068 | 675.66 | 2023-05-14 17:12:16 | -0.000317 | 2.1109 | 4649.535 | 0 | 关闭
8867 | 12 | 3 | 恒流放电 | 00:54:00 | 60:26:37 | -0.152 | 2.0876 | 0.1368 | 301.31 | 0 | 0 | 0.1368 | 301.31 | 0.0003094 | 681.49 | 0 | 0 | 0.0003094 | 681.49 | 2023-05-14 17:12:46 | -0.0003173 | 0.5757 | 1268.0772 | 0 | 关闭
8868 | 12 | 3 | 恒流放电 | 00:54:30 | 60:27:07 | -0.152 | 2.0902 | 0.1381 | 304.1 | 0 | 0 | 0.1381 | 304.1 | 0.000312 | 687.31 | 0 | 0 | 0.000312 | 687.31 | 2023-05-14 17:13:16 | -0.0003177 | 0.4871 | 1072.9884 | 0 | 关闭
8869 | 12 | 3 | 恒流放电 | 00:55:00 | 60:27:37 | -0.152 | 2.0925 | 0.1393 | 306.88 | 0 | 0 | 0.1393 | 306.88 | 0.0003147 | 693.15 | 0 | 0 | 0.0003147 | 693.15 | 2023-05-14 17:13:46 | -0.000318 | 0.5507 | 1212.9115 | 0 | 关闭
8870 | 12 | 3 | 恒流放电 | 00:55:30 | 60:28:07 | -0.152 | 2.0945 | 0.1406 | 309.67 | 0 | 0 | 0.1406 | 309.67 | 0.0003173 | 698.99 | 0 | 0 | 0.0003173 | 698.99 | 2023-05-14 17:14:16 | -0.0003183 | 0.6333 | 1394.8727 | 0 | 关闭
8871 | 12 | 3 | 恒流放电 | 00:56:00 | 60:28:37 | -0.152 | 2.0961 | 0.1419 | 312.46 | 0 | 0 | 0.1419 | 312.46 | 0.00032 | 704.83 | 0 | 0 | 0.00032 | 704.83 | 2023-05-14 17:14:46 | -0.0003186 | 0.7916 | 1743.5909 | 0 | 关闭
8872 | 12 | 3 | 恒流放电 | 00:56:30 | 60:29:07 | -0.152 | 2.0976 | 0.1431 | 315.25 | 0 | 0 | 0.1431 | 315.25 | 0.0003226 | 710.68 | 0 | 0 | 0.0003226 | 710.68 | 2023-05-14 17:15:16 | -0.0003188 | 0.8444 | 1859.814 | 0 | 关闭
8873 | 12 | 3 | 恒流放电 | 00:57:00 | 60:29:37 | -0.152 | 2.0988 | 0.1444 | 318.04 | 0 | 0 | 0.1444 | 318.04 | 0.0003253 | 716.54 | 0 | 0 | 0.0003253 | 716.54 | 2023-05-14 17:15:46 | -0.000319 | 1.0555 | 2324.7879 | 0 | 关闭
8874 | 12 | 3 | 恒流放电 | 00:57:30 | 60:30:07 | -0.152 | 2.0999 | 0.1457 | 320.83 | 0 | 0 | 0.1457 | 320.83 | 0.000328 | 722.39 | 0 | 0 | 0.000328 | 722.39 | 2023-05-14 17:16:16 | -0.0003192 | 1.1514 | 2536.11 | 0 | 关闭
8875 | 12 | 3 | 恒流放电 | 00:58:00 | 60:30:37 | -0.152 | 2.1009 | 0.1469 | 323.62 | 0 | 0 | 0.1469 | 323.62 | 0.0003306 | 728.25 | 0 | 0 | 0.0003306 | 728.25 | 2023-05-14 17:16:46 | -0.0003193 | 1.2665 | 2789.721 | 0 | 关闭
8876 | 12 | 3 | 恒流放电 | 00:58:30 | 60:31:07 | -0.152 | 2.1018 | 0.1482 | 326.41 | 0 | 0 | 0.1482 | 326.41 | 0.0003333 | 734.11 | 0 | 0 | 0.0003333 | 734.11 | 2023-05-14 17:17:16 | -0.0003194 | 1.4073 | 3099.7444 | 0 | 关闭
8877 | 12 | 3 | 恒流放电 | 00:59:00 | 60:31:37 | -0.152 | 2.1025 | 0.1495 | 329.2 | 0 | 0 | 0.1495 | 329.2 | 0.000336 | 739.98 | 0 | 0 | 0.000336 | 739.98 | 2023-05-14 17:17:46 | -0.0003195 | 1.8094 | 3985.3856 | 0 | 关闭
8878 | 12 | 3 | 恒流放电 | 00:59:30 | 60:32:07 | -0.152 | 2.1031 | 0.1507 | 331.99 | 0 | 0 | 0.1507 | 331.99 | 0.0003386 | 745.84 | 0 | 0 | 0.0003386 | 745.84 | 2023-05-14 17:18:16 | -0.0003197 | 2.1109 | 4649.4942 | 0 | 关闭
8879 | 12 | 3 | 恒流放电 | 01:00:00 | 60:32:37 | -0.152 | 2.1036 | 0.152 | 334.78 | 0 | 0 | 0.152 | 334.78 | 0.0003413 | 751.71 | 0 | 0 | 0.0003413 | 751.71 | 2023-05-14 17:18:46 | -0.0003197 | 2.5331 | 5579.442 | 0 | 关闭
8880 | 12 | 3 | 恒流放电 | 01:00:30 | 60:33:07 | -0.152 | 2.1041 | 0.1533 | 337.57 | 0 | 0 | 0.1533 | 337.57 | 0.0003439 | 757.58 | 0 | 0 | 0.0003439 | 757.58 | 2023-05-14 17:19:16 | -0.0003198 | 2.5331 | 5579.442 | 0 | 关闭
8881 | 12 | 3 | 恒流放电 | 01:01:00 | 60:33:37 | -0.152 | 2.1047 | 0.1545 | 340.36 | 0 | 0 | 0.1545 | 340.36 | 0.0003466 | 763.45 | 0 | 0 | 0.0003466 | 763.45 | 2023-05-14 17:19:46 | -0.0003199 | 2.1109 | 4649.5758 | 0 | 关闭
8882 | 12 | 3 | 恒流放电 | 01:01:30 | 60:34:07 | -0.152 | 2.1052 | 0.1558 | 343.15 | 0 | 0 | 0.1558 | 343.15 | 0.0003493 | 769.33 | 0 | 0 | 0.0003493 | 769.33 | 2023-05-14 17:20:16 | -0.0003199 | 2.533 | 5579.3441 | 0 | 关闭
8883 | 12 | 3 | 恒流放电 | 01:02:00 | 60:34:37 | -0.152 | 2.1056 | 0.1571 | 345.94 | 0 | 0 | 0.1571 | 345.94 | 0.0003519 | 775.2 | 0 | 0 | 0.0003519 | 775.2 | 2023-05-14 17:20:46 | -0.00032 | 3.1664 | 6974.4249 | 0 | 关闭
8884 | 12 | 3 | 恒流放电 | 01:02:30 | 60:35:07 | -0.152 | 2.106 | 0.1583 | 348.73 | 0 | 0 | 0.1583 | 348.73 | 0.0003546 | 781.07 | 0 | 0 | 0.0003546 | 781.07 | 2023-05-14 17:21:16 | -0.0003201 | 3.1663 | 6974.2413 | 0 | 关闭
8885 | 12 | 3 | 恒流放电 | 01:03:00 | 60:35:37 | -0.152 | 2.1065 | 0.1596 | 351.52 | 0 | 0 | 0.1596 | 351.52 | 0.0003573 | 786.95 | 0 | 0 | 0.0003573 | 786.95 | 2023-05-14 17:21:46 | -0.0003202 | 2.5331 | 5579.5888 | 0 | 关闭
8886 | 12 | 3 | 恒流放电 | 01:03:30 | 60:36:07 | -0.152 | 2.1069 | 0.1609 | 354.31 | 0 | 0 | 0.1609 | 354.31 | 0.0003599 | 792.83 | 0 | 0 | 0.0003599 | 792.83 | 2023-05-14 17:22:16 | -0.0003202 | 3.1663 | 6974.1801 | 0 | 关闭
8887 | 12 | 3 | 恒流放电 | 01:04:00 | 60:36:37 | -0.152 | 2.1075 | 0.1621 | 357.1 | 0 | 0 | 0.1621 | 357.1 | 0.0003626 | 798.7 | 0 | 0 | 0.0003626 | 798.7 | 2023-05-14 17:22:46 | -0.0003203 | 2.1109 | 4649.6166 | 0 | 关闭
8888 | 12 | 3 | 恒流放电 | 01:04:30 | 60:37:07 | -0.152 | 2.1079 | 0.1634 | 359.89 | 0 | 0 | 0.1634 | 359.89 | 0.0003653 | 804.58 | 0 | 0 | 0.0003653 | 804.58 | 2023-05-14 17:23:16 | -0.0003204 | 3.1663 | 6974.2413 | 0 | 关闭
8889 | 12 | 3 | 恒流放电 | 01:05:00 | 60:37:37 | -0.152 | 2.1083 | 0.1647 | 362.68 | 0 | 0 | 0.1647 | 362.68 | 0.000368 | 810.47 | 0 | 0 | 0.000368 | 810.47 | 2023-05-14 17:23:46 | -0.0003204 | 3.1664 | 6974.486 | 0 | 关闭
8890 | 12 | 3 | 恒流放电 | 01:05:30 | 60:38:07 | -0.152 | 2.1087 | 0.1659 | 365.47 | 0 | 0 | 0.1659 | 365.47 | 0.0003706 | 816.35 | 0 | 0 | 0.0003706 | 816.35 | 2023-05-14 17:24:16 | -0.0003205 | 3.1663 | 6974.3025 | 0 | 关闭
8891 | 12 | 3 | 恒流放电 | 01:06:00 | 60:38:37 | -0.152 | 2.1091 | 0.1672 | 368.26 | 0 | 0 | 0.1672 | 368.26 | 0.0003733 | 822.23 | 0 | 0 | 0.0003733 | 822.23 | 2023-05-14 17:24:46 | -0.0003205 | 3.1663 | 6974.3025 | 0 | 关闭
8892 | 12 | 3 | 恒流放电 | 01:06:30 | 60:39:07 | -0.152 | 2.1094 | 0.1685 | 371.05 | 0 | 0 | 0.1685 | 371.05 | 0.000376 | 828.12 | 0 | 0 | 0.000376 | 828.12 | 2023-05-14 17:25:16 | -0.0003206 | 4.2218 | 9299.1516 | 0 | 关闭
8893 | 12 | 3 | 恒流放电 | 01:07:00 | 60:39:37 | -0.152 | 2.1098 | 0.1697 | 373.84 | 0 | 0 | 0.1697 | 373.84 | 0.0003786 | 834 | 0 | 0 | 0.0003786 | 834 | 2023-05-14 17:25:46 | -0.0003207 | 3.1663 | 6974.3025 | 0 | 关闭
8894 | 12 | 3 | 恒流放电 | 01:07:30 | 60:40:07 | -0.152 | 2.1101 | 0.171 | 376.63 | 0 | 0 | 0.171 | 376.63 | 0.0003813 | 839.89 | 0 | 0 | 0.0003813 | 839.89 | 2023-05-14 17:26:16 | -0.0003207 | 4.2218 | 9299.1516 | 0 | 关闭
8895 | 12 | 3 | 恒流放电 | 01:08:00 | 60:40:37 | -0.152 | 2.1103 | 0.1723 | 379.42 | 0 | 0 | 0.1723 | 379.42 | 0.000384 | 845.77 | 0 | 0 | 0.000384 | 845.77 | 2023-05-14 17:26:46 | -0.0003207 | 6.3327 | 13948.7274 | 0 | 关闭
8896 | 12 | 3 | 恒流放电 | 01:08:30 | 60:41:07 | -0.152 | 2.1105 | 0.1735 | 382.21 | 0 | 0 | 0.1735 | 382.21 | 0.0003867 | 851.66 | 0 | 0 | 0.0003867 | 851.66 | 2023-05-14 17:27:16 | -0.0003208 | 6.3327 | 13948.7274 | 0 | 关闭
8897 | 12 | 3 | 恒流放电 | 01:09:00 | 60:41:37 | -0.152 | 2.1106 | 0.1748 | 385 | 0 | 0 | 0.1748 | 385 | 0.0003893 | 857.55 | 0 | 0 | 0.0003893 | 857.55 | 2023-05-14 17:27:46 | -0.0003208 | 12.6653 | 27897.21 | 0 | 关闭
8898 | 12 | 3 | 恒流放电 | 01:09:30 | 60:42:07 | -0.152 | 2.1109 | 0.1761 | 387.79 | 0 | 0 | 0.1761 | 387.79 | 0.000392 | 863.44 | 0 | 0 | 0.000392 | 863.44 | 2023-05-14 17:28:16 | -0.0003209 | 4.2219 | 9299.3147 | 0 | 关闭
8899 | 12 | 3 | 恒流放电 | 01:10:00 | 60:42:37 | -0.152 | 2.111 | 0.1773 | 390.58 | 0 | 0 | 0.1773 | 390.58 | 0.0003947 | 869.33 | 0 | 0 | 0.0003947 | 869.33 | 2023-05-14 17:28:46 | -0.0003209 | 12.6654 | 27897.4547 | 0 | 关闭
8900 | 12 | 3 | 恒流放电 | 01:10:30 | 60:43:07 | -0.152 | 2.1112 | 0.1786 | 393.37 | 0 | 0 | 0.1786 | 393.37 | 0.0003973 | 875.22 | 0 | 0 | 0.0003973 | 875.22 | 2023-05-14 17:29:16 | -0.0003209 | 6.3327 | 13948.7274 | 0 | 关闭
8901 | 12 | 3 | 恒流放电 | 01:11:00 | 60:43:37 | -0.152 | 2.1113 | 0.1799 | 396.16 | 0 | 0 | 0.1799 | 396.16 | 0.0004 | 881.11 | 0 | 0 | 0.0004 | 881.11 | 2023-05-14 17:29:46 | -0.0003209 | 12.6657 | 27897.9442 | 0 | 关闭
8902 | 12 | 3 | 恒流放电 | 01:11:30 | 60:44:07 | -0.152 | 2.1115 | 0.1811 | 398.95 | 0 | 0 | 0.1811 | 398.95 | 0.0004027 | 887 | 0 | 0 | 0.0004027 | 887 | 2023-05-14 17:30:16 | -0.0003209 | 6.3327 | 13948.7274 | 0 | 关闭
8903 | 12 | 3 | 恒流放电 | 01:12:00 | 60:44:37 | -0.152 | 2.1116 | 0.1824 | 401.74 | 0 | 0 | 0.1824 | 401.74 | 0.0004054 | 892.89 | 0 | 0 | 0.0004054 | 892.89 | 2023-05-14 17:30:46 | -0.0003209 | 12.6657 | 27897.9442 | 0 | 关闭
8904 | 12 | 3 | 恒流放电 | 01:12:30 | 60:45:07 | -0.152 | 2.1119 | 0.1837 | 404.53 | 0 | 0 | 0.1837 | 404.53 | 0.000408 | 898.78 | 0 | 0 | 0.000408 | 898.78 | 2023-05-14 17:31:16 | -0.000321 | 4.222 | 9299.5595 | 0 | 关闭
8905 | 12 | 3 | 恒流放电 | 01:13:00 | 60:45:37 | -0.152 | 2.1121 | 0.1849 | 407.32 | 0 | 0 | 0.1849 | 407.32 | 0.0004107 | 904.67 | 0 | 0 | 0.0004107 | 904.67 | 2023-05-14 17:31:46 | -0.000321 | 6.3327 | 13948.7274 | 0 | 关闭
8906 | 12 | 3 | 恒流放电 | 01:13:30 | 60:46:07 | -0.152 | 2.1123 | 0.1862 | 410.11 | 0 | 0 | 0.1862 | 410.11 | 0.0004134 | 910.56 | 0 | 0 | 0.0004134 | 910.56 | 2023-05-14 17:32:16 | -0.000321 | 6.3328 | 13948.9721 | 0 | 关闭
8907 | 12 | 3 | 恒流放电 | 01:14:00 | 60:46:37 | -0.152 | 2.1125 | 0.1875 | 412.9 | 0 | 0 | 0.1875 | 412.9 | 0.0004161 | 916.46 | 0 | 0 | 0.0004161 | 916.46 | 2023-05-14 17:32:46 | -0.0003211 | 6.3329 | 13949.2168 | 0 | 关闭
8908 | 12 | 3 | 恒流放电 | 01:14:30 | 60:47:07 | -0.152 | 2.1127 | 0.1887 | 415.68 | 0 | 0 | 0.1887 | 415.68 | 0.0004187 | 922.35 | 0 | 0 | 0.0004187 | 922.35 | 2023-05-14 17:33:16 | -0.0003211 | 6.3328 | 13948.8497 | 0 | 关闭
8909 | 12 | 3 | 恒流放电 | 01:15:00 | 60:47:37 | -0.152 | 2.1128 | 0.19 | 418.47 | 0 | 0 | 0.19 | 418.47 | 0.0004214 | 928.24 | 0 | 0 | 0.0004214 | 928.24 | 2023-05-14 17:33:46 | -0.0003211 | 12.6656 | 27897.6995 | 0 | 关闭
8910 | 12 | 3 | 恒流放电 | 01:15:30 | 60:48:07 | -0.152 | 2.113 | 0.1913 | 421.26 | 0 | 0 | 0.1913 | 421.26 | 0.0004241 | 934.14 | 0 | 0 | 0.0004241 | 934.14 | 2023-05-14 17:34:16 | -0.0003212 | 6.3328 | 13948.8497 | 0 | 关闭
8911 | 12 | 3 | 恒流放电 | 01:16:00 | 60:48:37 | -0.152 | 2.1132 | 0.1925 | 424.05 | 0 | 0 | 0.1925 | 424.05 | 0.0004268 | 940.03 | 0 | 0 | 0.0004268 | 940.03 | 2023-05-14 17:34:46 | -0.0003212 | 6.3329 | 13949.0945 | 0 | 关闭
8912 | 12 | 3 | 恒流放电 | 01:16:30 | 60:49:07 | -0.152 | 2.1131 | 0.1938 | 426.84 | 0 | 0 | 0.1938 | 426.84 | 0.0004295 | 945.93 | 0 | 0 | 0.0004295 | 945.93 | 2023-05-14 17:35:16 | -0.0003212 | -12.6658 | -27898.1889 | 0 | 关闭
8913 | 12 | 3 | 恒流放电 | 01:17:00 | 60:49:37 | -0.152 | 2.1133 | 0.1951 | 429.63 | 0 | 0 | 0.1951 | 429.63 | 0.0004321 | 951.83 | 0 | 0 | 0.0004321 | 951.83 | 2023-05-14 17:35:46 | -0.0003212 | 6.3328 | 13948.8497 | 0 | 关闭
8914 | 12 | 3 | 恒流放电 | 01:17:30 | 60:50:07 | -0.152 | 2.1133 | 0.1963 | 432.42 | 0 | 0 | 0.1963 | 432.42 | 0.0004348 | 957.72 | 0 | 0 | 0.0004348 | 957.72 | 2023-05-14 17:36:16 | -0.0003212 | 0 | 0 | 0 | 关闭
8915 | 12 | 3 | 恒流放电 | 01:18:00 | 60:50:37 | -0.152 | 2.1133 | 0.1976 | 435.21 | 0 | 0 | 0.1976 | 435.21 | 0.0004375 | 963.62 | 0 | 0 | 0.0004375 | 963.62 | 2023-05-14 17:36:46 | -0.0003212 | 0 | 0 | 0 | 关闭
8916 | 12 | 3 | 恒流放电 | 01:18:30 | 60:51:07 | -0.152 | 2.1133 | 0.1989 | 438 | 0 | 0 | 0.1989 | 438 | 0.0004402 | 969.51 | 0 | 0 | 0.0004402 | 969.51 | 2023-05-14 17:37:16 | -0.0003212 | 0 | 0 | 0 | 关闭
8917 | 12 | 3 | 恒流放电 | 01:19:00 | 60:51:37 | -0.152 | 2.1133 | 0.2001 | 440.79 | 0 | 0 | 0.2001 | 440.79 | 0.0004428 | 975.41 | 0 | 0 | 0.0004428 | 975.41 | 2023-05-14 17:37:46 | -0.0003212 | 0 | 0 | 0 | 关闭
8918 | 12 | 3 | 恒流放电 | 01:19:30 | 60:52:07 | -0.152 | 2.1133 | 0.2014 | 443.58 | 0 | 0 | 0.2014 | 443.58 | 0.0004455 | 981.3 | 0 | 0 | 0.0004455 | 981.3 | 2023-05-14 17:38:16 | -0.0003212 | 0 | 0 | 0 | 关闭
8919 | 12 | 3 | 恒流放电 | 01:20:00 | 60:52:37 | -0.152 | 2.1132 | 0.2027 | 446.37 | 0 | 0 | 0.2027 | 446.37 | 0.0004482 | 987.2 | 0 | 0 | 0.0004482 | 987.2 | 2023-05-14 17:38:46 | -0.0003212 | -12.6653 | -27897.21 | 0 | 关闭
8920 | 12 | 3 | 恒流放电 | 01:20:30 | 60:53:07 | -0.152 | 2.1133 | 0.2039 | 449.16 | 0 | 0 | 0.2039 | 449.16 | 0.0004509 | 993.09 | 0 | 0 | 0.0004509 | 993.09 | 2023-05-14 17:39:16 | -0.0003212 | 12.6656 | 27897.6995 | 0 | 关闭
8921 | 12 | 3 | 恒流放电 | 01:21:00 | 60:53:37 | -0.152 | 2.1134 | 0.2052 | 451.95 | 0 | 0 | 0.2052 | 451.95 | 0.0004535 | 998.99 | 0 | 0 | 0.0004535 | 998.99 | 2023-05-14 17:39:46 | -0.0003212 | 12.6656 | 27897.6995 | 0 | 关闭
8922 | 12 | 3 | 恒流放电 | 01:21:30 | 60:54:07 | -0.152 | 2.1134 | 0.2065 | 454.74 | 0 | 0 | 0.2065 | 454.74 | 0.0004562 | 1004.89 | 0 | 0 | 0.0004562 | 1004.89 | 2023-05-14 17:40:16 | -0.0003212 | 0 | 0 | 0 | 关闭
8923 | 12 | 3 | 恒流放电 | 01:22:00 | 60:54:37 | -0.152 | 2.1136 | 0.2077 | 457.53 | 0 | 0 | 0.2077 | 457.53 | 0.0004589 | 1010.78 | 0 | 0 | 0.0004589 | 1010.78 | 2023-05-14 17:40:46 | -0.0003212 | 6.3328 | 13948.8497 | 0 | 关闭
8924 | 12 | 3 | 恒流放电 | 01:22:30 | 60:55:07 | -0.152 | 2.1136 | 0.209 | 460.32 | 0 | 0 | 0.209 | 460.32 | 0.0004616 | 1016.68 | 0 | 0 | 0.0004616 | 1016.68 | 2023-05-14 17:41:16 | -0.0003212 | 0 | 0 | 0 | 关闭
8925 | 12 | 3 | 恒流放电 | 01:23:00 | 60:55:37 | -0.152 | 2.1137 | 0.2103 | 463.11 | 0 | 0 | 0.2103 | 463.11 | 0.0004642 | 1022.58 | 0 | 0 | 0.0004642 | 1022.58 | 2023-05-14 17:41:46 | -0.0003212 | 12.6653 | 27897.21 | 0 | 关闭
8926 | 12 | 3 | 恒流放电 | 01:23:30 | 60:56:07 | -0.152 | 2.1138 | 0.2115 | 465.9 | 0 | 0 | 0.2115 | 465.9 | 0.0004669 | 1028.47 | 0 | 0 | 0.0004669 | 1028.47 | 2023-05-14 17:42:16 | -0.0003213 | 12.6658 | 27898.1889 | 0 | 关闭
8927 | 12 | 3 | 恒流放电 | 01:24:00 | 60:56:37 | -0.152 | 2.1139 | 0.2128 | 468.69 | 0 | 0 | 0.2128 | 468.69 | 0.0004696 | 1034.37 | 0 | 0 | 0.0004696 | 1034.37 | 2023-05-14 17:42:46 | -0.0003213 | 12.6656 | 27897.6995 | 0 | 关闭
8928 | 12 | 3 | 恒流放电 | 01:24:30 | 60:57:07 | -0.152 | 2.114 | 0.2141 | 471.48 | 0 | 0 | 0.2141 | 471.48 | 0.0004723 | 1040.27 | 0 | 0 | 0.0004723 | 1040.27 | 2023-05-14 17:43:16 | -0.0003213 | 12.6658 | 27898.1889 | 0 | 关闭
8929 | 12 | 3 | 恒流放电 | 01:25:00 | 60:57:37 | -0.152 | 2.1141 | 0.2153 | 474.27 | 0 | 0 | 0.2153 | 474.27 | 0.000475 | 1046.16 | 0 | 0 | 0.000475 | 1046.16 | 2023-05-14 17:43:46 | -0.0003213 | 12.6653 | 27897.21 | 0 | 关闭
8930 | 12 | 3 | 恒流放电 | 01:25:30 | 60:58:07 | -0.152 | 2.1141 | 0.2166 | 477.06 | 0 | 0 | 0.2166 | 477.06 | 0.0004776 | 1052.06 | 0 | 0 | 0.0004776 | 1052.06 | 2023-05-14 17:44:16 | -0.0003213 | 0 | 0 | 0 | 关闭
8931 | 12 | 3 | 恒流放电 | 01:26:00 | 60:58:37 | -0.152 | 2.1141 | 0.2179 | 479.85 | 0 | 0 | 0.2179 | 479.85 | 0.0004803 | 1057.96 | 0 | 0 | 0.0004803 | 1057.96 | 2023-05-14 17:44:46 | -0.0003213 | 0 | 0 | 0 | 关闭
8932 | 12 | 3 | 恒流放电 | 01:26:30 | 60:59:07 | -0.152 | 2.1141 | 0.2191 | 482.64 | 0 | 0 | 0.2191 | 482.64 | 0.000483 | 1063.86 | 0 | 0 | 0.000483 | 1063.86 | 2023-05-14 17:45:16 | -0.0003213 | 0 | 0 | 0 | 关闭
8933 | 12 | 3 | 恒流放电 | 01:27:00 | 60:59:37 | -0.152 | 2.114 | 0.2204 | 485.43 | 0 | 0 | 0.2204 | 485.43 | 0.0004857 | 1069.76 | 0 | 0 | 0.0004857 | 1069.76 | 2023-05-14 17:45:46 | -0.0003213 | -12.6656 | -27897.6995 | 0 | 关闭
8934 | 12 | 3 | 恒流放电 | 01:27:30 | 61:00:07 | -0.152 | 2.1139 | 0.2217 | 488.22 | 0 | 0 | 0.2217 | 488.22 | 0.0004883 | 1075.65 | 0 | 0 | 0.0004883 | 1075.65 | 2023-05-14 17:46:16 | -0.0003212 | -12.6656 | -27897.6995 | 0 | 关闭
8935 | 12 | 3 | 恒流放电 | 01:28:00 | 61:00:37 | -0.152 | 2.1139 | 0.2229 | 491.01 | 0 | 0 | 0.2229 | 491.01 | 0.000491 | 1081.55 | 0 | 0 | 0.000491 | 1081.55 | 2023-05-14 17:46:46 | -0.0003213 | 0 | 0 | 0 | 关闭
8936 | 12 | 3 | 恒流放电 | 01:28:30 | 61:01:07 | -0.152 | 2.1136 | 0.2242 | 493.8 | 0 | 0 | 0.2242 | 493.8 | 0.0004937 | 1087.45 | 0 | 0 | 0.0004937 | 1087.45 | 2023-05-14 17:47:16 | -0.0003212 | -4.2219 | -9299.2332 | 0 | 关闭
8937 | 12 | 3 | 恒流放电 | 01:29:00 | 61:01:37 | -0.152 | 2.1135 | 0.2255 | 496.59 | 0 | 0 | 0.2255 | 496.59 | 0.0004964 | 1093.34 | 0 | 0 | 0.0004964 | 1093.34 | 2023-05-14 17:47:46 | -0.0003212 | -12.6656 | -27897.6995 | 0 | 关闭
8938 | 12 | 3 | 恒流放电 | 01:29:30 | 61:02:07 | -0.152 | 2.1134 | 0.2267 | 499.38 | 0 | 0 | 0.2267 | 499.38 | 0.0004991 | 1099.24 | 0 | 0 | 0.0004991 | 1099.24 | 2023-05-14 17:48:16 | -0.0003212 | -12.6656 | -27897.6995 | 0 | 关闭
8939 | 12 | 3 | 恒流放电 | 01:30:00 | 61:02:37 | -0.152 | 2.1133 | 0.228 | 502.17 | 0 | 0 | 0.228 | 502.17 | 0.0005017 | 1105.14 | 0 | 0 | 0.0005017 | 1105.14 | 2023-05-14 17:48:46 | -0.0003212 | -12.6658 | -27898.1889 | 0 | 关闭
8940 | 12 | 3 | 恒流放电 | 01:30:30 | 61:03:07 | -0.152 | 2.1133 | 0.2293 | 504.96 | 0 | 0 | 0.2293 | 504.96 | 0.0005044 | 1111.03 | 0 | 0 | 0.0005044 | 1111.03 | 2023-05-14 17:49:16 | -0.0003212 | 0 | 0 | 0 | 关闭
8941 | 12 | 3 | 恒流放电 | 01:31:00 | 61:03:37 | -0.152 | 2.1132 | 0.2305 | 507.75 | 0 | 0 | 0.2305 | 507.75 | 0.0005071 | 1116.93 | 0 | 0 | 0.0005071 | 1116.93 | 2023-05-14 17:49:46 | -0.0003212 | -12.6656 | -27897.6995 | 0 | 关闭
8942 | 12 | 3 | 恒流放电 | 01:31:30 | 61:04:07 | -0.152 | 2.1133 | 0.2318 | 510.54 | 0 | 0 | 0.2318 | 510.54 | 0.0005098 | 1122.82 | 0 | 0 | 0.0005098 | 1122.82 | 2023-05-14 17:50:16 | -0.0003212 | 12.6653 | 27897.21 | 0 | 关闭
8943 | 12 | 3 | 恒流放电 | 01:32:00 | 61:04:37 | -0.152 | 2.1133 | 0.2331 | 513.33 | 0 | 0 | 0.2331 | 513.33 | 0.0005124 | 1128.72 | 0 | 0 | 0.0005124 | 1128.72 | 2023-05-14 17:50:46 | -0.0003212 | 0 | 0 | 0 | 关闭
8944 | 12 | 3 | 恒流放电 | 01:32:30 | 61:05:07 | -0.152 | 2.1132 | 0.2343 | 516.12 | 0 | 0 | 0.2343 | 516.12 | 0.0005151 | 1134.61 | 0 | 0 | 0.0005151 | 1134.61 | 2023-05-14 17:51:16 | -0.0003212 | -12.6656 | -27897.6995 | 0 | 关闭
8945 | 12 | 3 | 恒流放电 | 01:33:00 | 61:05:37 | -0.152 | 2.1132 | 0.2356 | 518.91 | 0 | 0 | 0.2356 | 518.91 | 0.0005178 | 1140.51 | 0 | 0 | 0.0005178 | 1140.51 | 2023-05-14 17:51:46 | -0.0003212 | 0 | 0 | 0 | 关闭
8946 | 12 | 3 | 恒流放电 | 01:33:30 | 61:06:07 | -0.152 | 2.1131 | 0.2369 | 521.7 | 0 | 0 | 0.2369 | 521.7 | 0.0005205 | 1146.4 | 0 | 0 | 0.0005205 | 1146.4 | 2023-05-14 17:52:16 | -0.0003212 | -12.6656 | -27897.6995 | 0 | 关闭
8947 | 12 | 3 | 恒流放电 | 01:34:00 | 61:06:37 | -0.152 | 2.1132 | 0.2381 | 524.49 | 0 | 0 | 0.2381 | 524.49 | 0.0005231 | 1152.3 | 0 | 0 | 0.0005231 | 1152.3 | 2023-05-14 17:52:46 | -0.0003212 | 12.6658 | 27898.1889 | 0 | 关闭
8948 | 12 | 3 | 恒流放电 | 01:34:30 | 61:07:07 | -0.152 | 2.1131 | 0.2394 | 527.28 | 0 | 0 | 0.2394 | 527.28 | 0.0005258 | 1158.19 | 0 | 0 | 0.0005258 | 1158.19 | 2023-05-14 17:53:16 | -0.0003211 | -12.6653 | -27897.21 | 0 | 关闭
8949 | 12 | 3 | 恒流放电 | 01:35:00 | 61:07:37 | -0.152 | 2.113 | 0.2406 | 530.07 | 0 | 0 | 0.2406 | 530.07 | 0.0005285 | 1164.09 | 0 | 0 | 0.0005285 | 1164.09 | 2023-05-14 17:53:46 | -0.0003212 | -12.6658 | -27898.1889 | 0 | 关闭
8950 | 12 | 3 | 恒流放电 | 01:35:30 | 61:08:07 | -0.152 | 2.1128 | 0.2419 | 532.86 | 0 | 0 | 0.2419 | 532.86 | 0.0005312 | 1169.98 | 0 | 0 | 0.0005312 | 1169.98 | 2023-05-14 17:54:16 | -0.0003211 | -6.3329 | -13949.0945 | 0 | 关闭
8951 | 12 | 3 | 恒流放电 | 01:36:00 | 61:08:37 | -0.152 | 2.1126 | 0.2432 | 535.65 | 0 | 0 | 0.2432 | 535.65 | 0.0005338 | 1175.88 | 0 | 0 | 0.0005338 | 1175.88 | 2023-05-14 17:54:46 | -0.0003211 | -6.3328 | -13948.8497 | 0 | 关闭
8952 | 12 | 3 | 恒流放电 | 01:36:30 | 61:09:07 | -0.152 | 2.1125 | 0.2444 | 538.44 | 0 | 0 | 0.2444 | 538.44 | 0.0005365 | 1181.77 | 0 | 0 | 0.0005365 | 1181.77 | 2023-05-14 17:55:16 | -0.0003211 | -12.6656 | -27897.6995 | 0 | 关闭
8953 | 12 | 3 | 恒流放电 | 01:37:00 | 61:09:37 | -0.152 | 2.1123 | 0.2457 | 541.22 | 0 | 0 | 0.2457 | 541.22 | 0.0005392 | 1187.66 | 0 | 0 | 0.0005392 | 1187.66 | 2023-05-14 17:55:46 | -0.000321 | -6.3326 | -13948.3603 | 0 | 关闭
8954 | 12 | 3 | 恒流放电 | 01:37:30 | 61:10:07 | -0.152 | 2.1121 | 0.247 | 544.01 | 0 | 0 | 0.247 | 544.01 | 0.0005419 | 1193.56 | 0 | 0 | 0.0005419 | 1193.56 | 2023-05-14 17:56:16 | -0.000321 | -6.3328 | -13948.8497 | 0 | 关闭
8955 | 12 | 3 | 恒流放电 | 01:38:00 | 61:10:37 | -0.152 | 2.1119 | 0.2482 | 546.8 | 0 | 0 | 0.2482 | 546.8 | 0.0005446 | 1199.45 | 0 | 0 | 0.0005446 | 1199.45 | 2023-05-14 17:56:46 | -0.000321 | -6.3328 | -13948.8497 | 0 | 关闭
8956 | 12 | 3 | 恒流放电 | 01:38:30 | 61:11:07 | -0.152 | 2.1118 | 0.2495 | 549.59 | 0 | 0 | 0.2495 | 549.59 | 0.0005472 | 1205.34 | 0 | 0 | 0.0005472 | 1205.34 | 2023-05-14 17:57:16 | -0.000321 | -12.6653 | -27897.21 | 0 | 关闭
8957 | 12 | 3 | 恒流放电 | 01:39:00 | 61:11:37 | -0.152 | 2.1117 | 0.2508 | 552.38 | 0 | 0 | 0.2508 | 552.38 | 0.0005499 | 1211.23 | 0 | 0 | 0.0005499 | 1211.23 | 2023-05-14 17:57:46 | -0.0003209 | -12.6658 | -27898.1889 | 0 | 关闭
8958 | 12 | 3 | 恒流放电 | 01:39:30 | 61:12:07 | -0.152 | 2.1116 | 0.252 | 555.17 | 0 | 0 | 0.252 | 555.17 | 0.0005526 | 1217.12 | 0 | 0 | 0.0005526 | 1217.12 | 2023-05-14 17:58:16 | -0.000321 | -12.6656 | -27897.6995 | 0 | 关闭
8959 | 12 | 3 | 恒流放电 | 01:40:00 | 61:12:37 | -0.152 | 2.1115 | 0.2533 | 557.96 | 0 | 0 | 0.2533 | 557.96 | 0.0005552 | 1223.01 | 0 | 0 | 0.0005552 | 1223.01 | 2023-05-14 17:58:46 | -0.0003209 | -12.6653 | -27897.21 | 0 | 关闭
8960 | 12 | 3 | 恒流放电 | 01:40:30 | 61:13:07 | -0.152 | 2.1114 | 0.2546 | 560.75 | 0 | 0 | 0.2546 | 560.75 | 0.0005579 | 1228.9 | 0 | 0 | 0.0005579 | 1228.9 | 2023-05-14 17:59:16 | -0.0003209 | -12.6658 | -27898.1889 | 0 | 关闭
8961 | 12 | 3 | 恒流放电 | 01:41:00 | 61:13:37 | -0.152 | 2.1113 | 0.2558 | 563.54 | 0 | 0 | 0.2558 | 563.54 | 0.0005606 | 1234.79 | 0 | 0 | 0.0005606 | 1234.79 | 2023-05-14 17:59:46 | -0.0003209 | -12.666 | -27898.6784 | 0 | 关闭
8962 | 12 | 3 | 恒流放电 | 01:41:30 | 61:14:07 | -0.152 | 2.1113 | 0.2571 | 566.33 | 0 | 0 | 0.2571 | 566.33 | 0.0005633 | 1240.68 | 0 | 0 | 0.0005633 | 1240.68 | 2023-05-14 18:00:15 | -0.0003209 | 0 | 0 | 0 | 关闭
8963 | 12 | 3 | 恒流放电 | 01:42:00 | 61:14:37 | -0.152 | 2.1112 | 0.2584 | 569.12 | 0 | 0 | 0.2584 | 569.12 | 0.0005659 | 1246.57 | 0 | 0 | 0.0005659 | 1246.57 | 2023-05-14 18:00:45 | -0.0003209 | -12.6656 | -27897.6995 | 0 | 关闭
8964 | 12 | 3 | 恒流放电 | 01:42:30 | 61:15:07 | -0.152 | 2.111 | 0.2596 | 571.91 | 0 | 0 | 0.2596 | 571.91 | 0.0005686 | 1252.46 | 0 | 0 | 0.0005686 | 1252.46 | 2023-05-14 18:01:15 | -0.0003208 | -6.3328 | -13948.8497 | 0 | 关闭
8965 | 12 | 3 | 恒流放电 | 01:43:00 | 61:15:37 | -0.152 | 2.1109 | 0.2609 | 574.7 | 0 | 0 | 0.2609 | 574.7 | 0.0005713 | 1258.35 | 0 | 0 | 0.0005713 | 1258.35 | 2023-05-14 18:01:45 | -0.0003208 | -12.6658 | -27898.1889 | 0 | 关闭
8966 | 12 | 3 | 恒流放电 | 01:43:30 | 61:16:07 | -0.152 | 2.1107 | 0.2622 | 577.49 | 0 | 0 | 0.2622 | 577.49 | 0.000574 | 1264.24 | 0 | 0 | 0.000574 | 1264.24 | 2023-05-14 18:02:15 | -0.0003208 | -6.3328 | -13948.8497 | 0 | 关闭
8967 | 12 | 3 | 恒流放电 | 01:44:00 | 61:16:37 | -0.152 | 2.1104 | 0.2634 | 580.28 | 0 | 0 | 0.2634 | 580.28 | 0.0005766 | 1270.13 | 0 | 0 | 0.0005766 | 1270.13 | 2023-05-14 18:02:45 | -0.0003208 | -4.2219 | -9299.2332 | 0 | 关闭
8968 | 12 | 3 | 恒流放电 | 01:44:30 | 61:17:07 | -0.152 | 2.1101 | 0.2647 | 583.07 | 0 | 0 | 0.2647 | 583.07 | 0.0005793 | 1276.02 | 0 | 0 | 0.0005793 | 1276.02 | 2023-05-14 18:03:15 | -0.0003207 | -4.2219 | -9299.2332 | 0 | 关闭
8969 | 12 | 3 | 恒流放电 | 01:45:00 | 61:17:37 | -0.152 | 2.1098 | 0.266 | 585.86 | 0 | 0 | 0.266 | 585.86 | 0.000582 | 1281.9 | 0 | 0 | 0.000582 | 1281.9 | 2023-05-14 18:03:45 | -0.0003207 | -4.2219 | -9299.3963 | 0 | 关闭
8970 | 12 | 3 | 恒流放电 | 01:45:30 | 61:18:07 | -0.152 | 2.1095 | 0.2672 | 588.65 | 0 | 0 | 0.2672 | 588.65 | 0.0005847 | 1287.79 | 0 | 0 | 0.0005847 | 1287.79 | 2023-05-14 18:04:15 | -0.0003206 | -4.2219 | -9299.3963 | 0 | 关闭
8971 | 12 | 3 | 恒流放电 | 01:46:00 | 61:18:37 | -0.152 | 2.109 | 0.2685 | 591.44 | 0 | 0 | 0.2685 | 591.44 | 0.0005873 | 1293.67 | 0 | 0 | 0.0005873 | 1293.67 | 2023-05-14 18:04:45 | -0.0003205 | -2.5331 | -5579.442 | 0 | 关闭
8972 | 12 | 3 | 恒流放电 | 01:46:30 | 61:19:07 | -0.152 | 2.1087 | 0.2698 | 594.23 | 0 | 0 | 0.2698 | 594.23 | 0.00059 | 1299.56 | 0 | 0 | 0.00059 | 1299.56 | 2023-05-14 18:05:15 | -0.0003205 | -4.2219 | -9299.2332 | 0 | 关闭
8973 | 12 | 3 | 恒流放电 | 01:47:00 | 61:19:37 | -0.152 | 2.1083 | 0.271 | 597.02 | 0 | 0 | 0.271 | 597.02 | 0.0005927 | 1305.44 | 0 | 0 | 0.0005927 | 1305.44 | 2023-05-14 18:05:45 | -0.0003204 | -3.1663 | -6974.3025 | 0 | 关闭
8974 | 12 | 3 | 恒流放电 | 01:47:30 | 61:20:07 | -0.152 | 2.108 | 0.2723 | 599.81 | 0 | 0 | 0.2723 | 599.81 | 0.0005953 | 1311.32 | 0 | 0 | 0.0005953 | 1311.32 | 2023-05-14 18:06:15 | -0.0003204 | -4.2219 | -9299.2332 | 0 | 关闭
8975 | 12 | 3 | 恒流放电 | 01:48:00 | 61:20:37 | -0.152 | 2.1078 | 0.2736 | 602.6 | 0 | 0 | 0.2736 | 602.6 | 0.000598 | 1317.2 | 0 | 0 | 0.000598 | 1317.2 | 2023-05-14 18:06:45 | -0.0003204 | -6.3326 | -13948.3603 | 0 | 关闭
8976 | 12 | 3 | 恒流放电 | 01:48:30 | 61:21:07 | -0.152 | 2.1075 | 0.2748 | 605.39 | 0 | 0 | 0.2748 | 605.39 | 0.0006007 | 1323.08 | 0 | 0 | 0.0006007 | 1323.08 | 2023-05-14 18:07:15 | -0.0003203 | -4.2219 | -9299.3963 | 0 | 关闭
8977 | 12 | 3 | 恒流放电 | 01:49:00 | 61:21:37 | -0.152 | 2.1073 | 0.2761 | 608.18 | 0 | 0 | 0.2761 | 608.18 | 0.0006033 | 1328.96 | 0 | 0 | 0.0006033 | 1328.96 | 2023-05-14 18:07:45 | -0.0003203 | -6.3327 | -13948.605 | 0 | 关闭
8978 | 12 | 3 | 恒流放电 | 01:49:30 | 61:22:07 | -0.152 | 2.1071 | 0.2774 | 610.97 | 0 | 0 | 0.2774 | 610.97 | 0.000606 | 1334.84 | 0 | 0 | 0.000606 | 1334.84 | 2023-05-14 18:08:15 | -0.0003202 | -6.3327 | -13948.605 | 0 | 关闭
8979 | 12 | 3 | 恒流放电 | 01:50:00 | 61:22:37 | -0.152 | 2.1069 | 0.2786 | 613.76 | 0 | 0 | 0.2786 | 613.76 | 0.0006087 | 1340.71 | 0 | 0 | 0.0006087 | 1340.71 | 2023-05-14 18:08:45 | -0.0003202 | -6.3328 | -13948.8497 | 0 | 关闭
8980 | 12 | 3 | 恒流放电 | 01:50:30 | 61:23:07 | -0.152 | 2.1067 | 0.2799 | 616.55 | 0 | 0 | 0.2799 | 616.55 | 0.0006114 | 1346.59 | 0 | 0 | 0.0006114 | 1346.59 | 2023-05-14 18:09:15 | -0.0003202 | -6.3328 | -13948.8497 | 0 | 关闭
8981 | 12 | 3 | 恒流放电 | 01:51:00 | 61:23:37 | -0.152 | 2.1065 | 0.2812 | 619.34 | 0 | 0 | 0.2812 | 619.34 | 0.000614 | 1352.47 | 0 | 0 | 0.000614 | 1352.47 | 2023-05-14 18:09:45 | -0.0003202 | -6.3328 | -13948.8497 | 0 | 关闭
8982 | 12 | 3 | 恒流放电 | 01:51:30 | 61:24:07 | -0.152 | 2.1063 | 0.2824 | 622.13 | 0 | 0 | 0.2824 | 622.13 | 0.0006167 | 1358.34 | 0 | 0 | 0.0006167 | 1358.34 | 2023-05-14 18:10:15 | -0.0003201 | -6.3328 | -13948.8497 | 0 | 关闭
8983 | 12 | 3 | 恒流放电 | 01:52:00 | 61:24:37 | -0.152 | 2.106 | 0.2837 | 624.92 | 0 | 0 | 0.2837 | 624.92 | 0.0006194 | 1364.22 | 0 | 0 | 0.0006194 | 1364.22 | 2023-05-14 18:10:45 | -0.0003201 | -4.2218 | -9299.07 | 0 | 关闭
8984 | 12 | 3 | 恒流放电 | 01:52:30 | 61:25:07 | -0.152 | 2.1058 | 0.285 | 627.71 | 0 | 0 | 0.285 | 627.71 | 0.000622 | 1370.1 | 0 | 0 | 0.000622 | 1370.1 | 2023-05-14 18:11:15 | -0.0003201 | -6.3333 | -13950.0734 | 0 | 关闭
8985 | 12 | 3 | 恒流放电 | 01:53:00 | 61:25:37 | -0.152 | 2.1055 | 0.2862 | 630.5 | 0 | 0 | 0.2862 | 630.5 | 0.0006247 | 1375.97 | 0 | 0 | 0.0006247 | 1375.97 | 2023-05-14 18:11:45 | -0.0003201 | -4.2227 | -9301.0279 | 0 | 关闭
8986 | 12 | 3 | 恒流放电 | 01:53:30 | 61:26:07 | -0.152 | 2.1049 | 0.2875 | 633.29 | 0 | 0 | 0.2875 | 633.29 | 0.0006274 | 1381.85 | 0 | 0 | 0.0006274 | 1381.85 | 2023-05-14 18:12:15 | -0.0003199 | -2.1112 | -4650.2692 | 0 | 关闭
8987 | 12 | 3 | 恒流放电 | 01:54:00 | 61:26:37 | -0.152 | 2.1044 | 0.2888 | 636.08 | 0 | 0 | 0.2888 | 636.08 | 0.00063 | 1387.72 | 0 | 0 | 0.00063 | 1387.72 | 2023-05-14 18:12:45 | -0.0003198 | -2.533 | -5579.2462 | 0 | 关闭
8988 | 12 | 3 | 恒流放电 | 01:54:30 | 61:27:07 | -0.152 | 2.1039 | 0.29 | 638.87 | 0 | 0 | 0.29 | 638.87 | 0.0006327 | 1393.59 | 0 | 0 | 0.0006327 | 1393.59 | 2023-05-14 18:13:15 | -0.0003198 | -2.5331 | -5579.5399 | 0 | 关闭
8989 | 12 | 3 | 恒流放电 | 01:55:00 | 61:27:37 | -0.152 | 2.1034 | 0.2913 | 641.66 | 0 | 0 | 0.2913 | 641.66 | 0.0006354 | 1399.46 | 0 | 0 | 0.0006354 | 1399.46 | 2023-05-14 18:13:45 | -0.0003197 | -2.533 | -5579.3441 | 0 | 关闭
8990 | 12 | 3 | 恒流放电 | 01:55:30 | 61:28:07 | -0.152 | 2.1029 | 0.2926 | 644.45 | 0 | 0 | 0.2926 | 644.45 | 0.000638 | 1405.32 | 0 | 0 | 0.000638 | 1405.32 | 2023-05-14 18:14:15 | -0.0003196 | -2.533 | -5579.3441 | 0 | 关闭
8991 | 12 | 3 | 恒流放电 | 01:56:00 | 61:28:37 | -0.152 | 2.1024 | 0.2938 | 647.24 | 0 | 0 | 0.2938 | 647.24 | 0.0006407 | 1411.19 | 0 | 0 | 0.0006407 | 1411.19 | 2023-05-14 18:14:45 | -0.0003195 | -2.533 | -5579.3441 | 0 | 关闭
8992 | 12 | 3 | 恒流放电 | 01:56:30 | 61:29:07 | -0.152 | 2.1018 | 0.2951 | 650.03 | 0 | 0 | 0.2951 | 650.03 | 0.0006433 | 1417.05 | 0 | 0 | 0.0006433 | 1417.05 | 2023-05-14 18:15:15 | -0.0003195 | -2.1109 | -4649.4534 | 0 | 关闭
8993 | 12 | 3 | 恒流放电 | 01:57:00 | 61:29:37 | -0.152 | 2.1014 | 0.2964 | 652.82 | 0 | 0 | 0.2964 | 652.82 | 0.000646 | 1422.91 | 0 | 0 | 0.000646 | 1422.91 | 2023-05-14 18:15:45 | -0.0003194 | -3.1663 | -6974.1801 | 0 | 关闭
8994 | 12 | 3 | 恒流放电 | 01:57:30 | 61:30:07 | -0.152 | 2.1011 | 0.2976 | 655.61 | 0 | 0 | 0.2976 | 655.61 | 0.0006487 | 1428.78 | 0 | 0 | 0.0006487 | 1428.78 | 2023-05-14 18:16:15 | -0.0003193 | -4.2217 | -9298.9068 | 0 | 关闭
8995 | 12 | 3 | 恒流放电 | 01:58:00 | 61:30:37 | -0.152 | 2.1006 | 0.2989 | 658.4 | 0 | 0 | 0.2989 | 658.4 | 0.0006513 | 1434.64 | 0 | 0 | 0.0006513 | 1434.64 | 2023-05-14 18:16:45 | -0.0003192 | -2.533 | -5579.3441 | 0 | 关闭
8996 | 12 | 3 | 恒流放电 | 01:58:30 | 61:31:07 | -0.152 | 2.1002 | 0.3002 | 661.18 | 0 | 0 | 0.3002 | 661.18 | 0.000654 | 1440.5 | 0 | 0 | 0.000654 | 1440.5 | 2023-05-14 18:17:15 | -0.0003192 | -3.1663 | -6974.1801 | 0 | 关闭
8997 | 12 | 3 | 恒流放电 | 01:59:00 | 61:31:37 | -0.152 | 2.0997 | 0.3014 | 663.97 | 0 | 0 | 0.3014 | 663.97 | 0.0006566 | 1446.35 | 0 | 0 | 0.0006566 | 1446.35 | 2023-05-14 18:17:45 | -0.0003191 | -2.533 | -5579.3441 | 0 | 关闭
8998 | 12 | 3 | 恒流放电 | 01:59:30 | 61:32:07 | -0.152 | 2.0993 | 0.3027 | 666.76 | 0 | 0 | 0.3027 | 666.76 | 0.0006593 | 1452.21 | 0 | 0 | 0.0006593 | 1452.21 | 2023-05-14 18:18:15 | -0.0003191 | -3.1663 | -6974.3025 | 0 | 关闭
8999 | 12 | 3 | 恒流放电 | 02:00:00 | 61:32:37 | -0.152 | 2.0989 | 0.304 | 669.55 | 0 | 0 | 0.304 | 669.55 | 0.000662 | 1458.07 | 0 | 0 | 0.000662 | 1458.07 | 2023-05-14 18:18:45 | -0.000319 | -3.1662 | -6973.9354 | 0 | 关闭
9000 | 12 | 3 | 恒流放电 | 02:00:30 | 61:33:07 | -0.152 | 2.0984 | 0.3052 | 672.34 | 0 | 0 | 0.3052 | 672.34 | 0.0006646 | 1463.92 | 0 | 0 | 0.0006646 | 1463.92 | 2023-05-14 18:19:15 | -0.0003189 | -2.533 | -5579.3441 | 0 | 关闭
9001 | 12 | 3 | 恒流放电 | 02:01:00 | 61:33:37 | -0.152 | 2.098 | 0.3065 | 675.13 | 0 | 0 | 0.3065 | 675.13 | 0.0006673 | 1469.78 | 0 | 0 | 0.0006673 | 1469.78 | 2023-05-14 18:19:45 | -0.0003189 | -3.1663 | -6974.1801 | 0 | 关闭
9002 | 12 | 3 | 恒流放电 | 02:01:30 | 61:34:07 | -0.152 | 2.0973 | 0.3078 | 677.92 | 0 | 0 | 0.3078 | 677.92 | 0.0006699 | 1475.63 | 0 | 0 | 0.0006699 | 1475.63 | 2023-05-14 18:20:15 | -0.0003187 | -1.8094 | -3985.3856 | 0 | 关闭
9003 | 12 | 3 | 恒流放电 | 02:02:00 | 61:34:37 | -0.152 | 2.0967 | 0.309 | 680.71 | 0 | 0 | 0.309 | 680.71 | 0.0006726 | 1481.48 | 0 | 0 | 0.0006726 | 1481.48 | 2023-05-14 18:20:45 | -0.0003187 | -2.1108 | -4649.3718 | 0 | 关闭
9004 | 12 | 3 | 恒流放电 | 02:02:30 | 61:35:07 | -0.152 | 2.096 | 0.3103 | 683.5 | 0 | 0 | 0.3103 | 683.5 | 0.0006752 | 1487.32 | 0 | 0 | 0.0006752 | 1487.32 | 2023-05-14 18:21:15 | -0.0003186 | -1.8093 | -3985.2458 | 0 | 关闭
9005 | 12 | 3 | 恒流放电 | 02:03:00 | 61:35:37 | -0.152 | 2.0952 | 0.3116 | 686.29 | 0 | 0 | 0.3116 | 686.29 | 0.0006779 | 1493.17 | 0 | 0 | 0.0006779 | 1493.17 | 2023-05-14 18:21:45 | -0.0003184 | -1.5832 | -3487.1512 | 0 | 关闭
9006 | 12 | 3 | 恒流放电 | 02:03:30 | 61:36:07 | -0.152 | 2.0944 | 0.3128 | 689.08 | 0 | 0 | 0.3128 | 689.08 | 0.0006806 | 1499.01 | 0 | 0 | 0.0006806 | 1499.01 | 2023-05-14 18:22:15 | -0.0003183 | -1.5831 | -3487.0901 | 0 | 关闭
9007 | 12 | 3 | 恒流放电 | 02:04:00 | 61:36:37 | -0.152 | 2.0935 | 0.3141 | 691.87 | 0 | 0 | 0.3141 | 691.87 | 0.0006832 | 1504.86 | 0 | 0 | 0.0006832 | 1504.86 | 2023-05-14 18:22:45 | -0.0003182 | -1.4073 | -3099.7444 | 0 | 关闭
9008 | 12 | 3 | 恒流放电 | 02:04:30 | 61:37:07 | -0.152 | 2.0927 | 0.3154 | 694.66 | 0 | 0 | 0.3154 | 694.66 | 0.0006859 | 1510.7 | 0 | 0 | 0.0006859 | 1510.7 | 2023-05-14 18:23:15 | -0.000318 | -1.5831 | -3487.0901 | 0 | 关闭
9009 | 12 | 3 | 恒流放电 | 02:05:00 | 61:37:37 | -0.152 | 2.0918 | 0.3166 | 697.45 | 0 | 0 | 0.3166 | 697.45 | 0.0006885 | 1516.53 | 0 | 0 | 0.0006885 | 1516.53 | 2023-05-14 18:23:45 | -0.0003179 | -1.4073 | -3099.7444 | 0 | 关闭
9010 | 12 | 3 | 恒流放电 | 02:05:30 | 61:38:07 | -0.152 | 2.0911 | 0.3179 | 700.24 | 0 | 0 | 0.3179 | 700.24 | 0.0006912 | 1522.37 | 0 | 0 | 0.0006912 | 1522.37 | 2023-05-14 18:24:15 | -0.0003178 | -1.8092 | -3985.1059 | 0 | 关闭
9011 | 12 | 3 | 恒流放电 | 02:06:00 | 61:38:37 | -0.152 | 2.0903 | 0.3192 | 703.03 | 0 | 0 | 0.3192 | 703.03 | 0.0006938 | 1528.2 | 0 | 0 | 0.0006938 | 1528.2 | 2023-05-14 18:24:45 | -0.0003177 | -1.5832 | -3487.2124 | 0 | 关闭
9012 | 12 | 3 | 恒流放电 | 02:06:30 | 61:39:07 | -0.152 | 2.0894 | 0.3204 | 705.82 | 0 | 0 | 0.3204 | 705.82 | 0.0006964 | 1534.03 | 0 | 0 | 0.0006964 | 1534.03 | 2023-05-14 18:25:15 | -0.0003175 | -1.4072 | -3099.6356 | 0 | 关闭
9013 | 12 | 3 | 恒流放电 | 02:07:00 | 61:39:37 | -0.152 | 2.0887 | 0.3217 | 708.61 | 0 | 0 | 0.3217 | 708.61 | 0.0006991 | 1539.86 | 0 | 0 | 0.0006991 | 1539.86 | 2023-05-14 18:25:45 | -0.0003174 | -1.8093 | -3985.2458 | 0 | 关闭
9014 | 12 | 3 | 恒流放电 | 02:07:30 | 61:40:07 | -0.152 | 2.0878 | 0.323 | 711.4 | 0 | 0 | 0.323 | 711.4 | 0.0007017 | 1545.68 | 0 | 0 | 0.0007017 | 1545.68 | 2023-05-14 18:26:15 | -0.0003173 | -1.4073 | -3099.7988 | 0 | 关闭
9015 | 12 | 3 | 恒流放电 | 02:08:00 | 61:40:37 | -0.152 | 2.087 | 0.3242 | 714.19 | 0 | 0 | 0.3242 | 714.19 | 0.0007044 | 1551.51 | 0 | 0 | 0.0007044 | 1551.51 | 2023-05-14 18:26:45 | -0.0003172 | -1.5831 | -3487.0289 | 0 | 关闭
9016 | 12 | 3 | 恒流放电 | 02:08:30 | 61:41:07 | -0.152 | 2.0861 | 0.3255 | 716.98 | 0 | 0 | 0.3255 | 716.98 | 0.000707 | 1557.33 | 0 | 0 | 0.000707 | 1557.33 | 2023-05-14 18:27:15 | -0.0003171 | -1.4073 | -3099.7444 | 0 | 关闭
9017 | 12 | 3 | 恒流放电 | 02:09:00 | 61:41:37 | -0.152 | 2.0852 | 0.3268 | 719.77 | 0 | 0 | 0.3268 | 719.77 | 0.0007097 | 1563.15 | 0 | 0 | 0.0007097 | 1563.15 | 2023-05-14 18:27:45 | -0.0003169 | -1.4072 | -3099.5268 | 0 | 关闭
9018 | 12 | 3 | 恒流放电 | 02:09:30 | 61:42:07 | -0.152 | 2.0841 | 0.328 | 722.56 | 0 | 0 | 0.328 | 722.56 | 0.0007123 | 1568.96 | 0 | 0 | 0.0007123 | 1568.96 | 2023-05-14 18:28:15 | -0.0003167 | -1.1514 | -2536.1545 | 0 | 关闭
9019 | 12 | 3 | 恒流放电 | 02:10:00 | 61:42:37 | -0.152 | 2.0831 | 0.3293 | 725.35 | 0 | 0 | 0.3293 | 725.35 | 0.0007149 | 1574.77 | 0 | 0 | 0.0007149 | 1574.77 | 2023-05-14 18:28:45 | -0.0003166 | -1.2665 | -2789.6721 | 0 | 关闭
9020 | 12 | 3 | 恒流放电 | 02:10:30 | 61:43:07 | -0.152 | 2.082 | 0.3306 | 728.14 | 0 | 0 | 0.3306 | 728.14 | 0.0007176 | 1580.58 | 0 | 0 | 0.0007176 | 1580.58 | 2023-05-14 18:29:15 | -0.0003164 | -1.1514 | -2536.0655 | 0 | 关闭
9021 | 12 | 3 | 恒流放电 | 02:11:00 | 61:43:37 | -0.152 | 2.0806 | 0.3318 | 730.93 | 0 | 0 | 0.3318 | 730.93 | 0.0007202 | 1586.39 | 0 | 0 | 0.0007202 | 1586.39 | 2023-05-14 18:29:45 | -0.0003162 | -0.9046 | -1992.553 | 0 | 关闭
9022 | 12 | 3 | 恒流放电 | 02:11:30 | 61:44:07 | -0.152 | 2.0793 | 0.3331 | 733.72 | 0 | 0 | 0.3331 | 733.72 | 0.0007229 | 1592.19 | 0 | 0 | 0.0007229 | 1592.19 | 2023-05-14 18:30:15 | -0.0003159 | -0.9741 | -2145.638 | 0 | 关闭
9023 | 12 | 3 | 恒流放电 | 02:12:00 | 61:44:37 | -0.152 | 2.0778 | 0.3344 | 736.51 | 0 | 0 | 0.3344 | 736.51 | 0.0007255 | 1597.99 | 0 | 0 | 0.0007255 | 1597.99 | 2023-05-14 18:30:45 | -0.0003158 | -0.8443 | -1859.7814 | 0 | 关闭
9024 | 12 | 3 | 恒流放电 | 02:12:30 | 61:45:07 | -0.152 | 2.0764 | 0.3356 | 739.3 | 0 | 0 | 0.3356 | 739.3 | 0.0007281 | 1603.78 | 0 | 0 | 0.0007281 | 1603.78 | 2023-05-14 18:31:15 | -0.0003156 | -0.9047 | -1992.6928 | 0 | 关闭
9025 | 12 | 3 | 恒流放电 | 02:13:00 | 61:45:37 | -0.152 | 2.0748 | 0.3369 | 742.09 | 0 | 0 | 0.3369 | 742.09 | 0.0007307 | 1609.57 | 0 | 0 | 0.0007307 | 1609.57 | 2023-05-14 18:31:45 | -0.0003153 | -0.7916 | -1743.545 | 0 | 关闭
9026 | 12 | 3 | 恒流放电 | 02:13:30 | 61:46:07 | -0.152 | 2.0734 | 0.3382 | 744.88 | 0 | 0 | 0.3382 | 744.88 | 0.0007334 | 1615.36 | 0 | 0 | 0.0007334 | 1615.36 | 2023-05-14 18:32:15 | -0.0003151 | -0.9047 | -1992.6579 | 0 | 关闭
9027 | 12 | 3 | 恒流放电 | 02:14:00 | 61:46:37 | -0.152 | 2.0717 | 0.3394 | 747.67 | 0 | 0 | 0.3394 | 747.67 | 0.000736 | 1621.14 | 0 | 0 | 0.000736 | 1621.14 | 2023-05-14 18:32:45 | -0.0003149 | -0.745 | -1641.0124 | 0 | 关闭
9028 | 12 | 3 | 恒流放电 | 02:14:30 | 61:47:07 | -0.152 | 2.0698 | 0.3407 | 750.45 | 0 | 0 | 0.3407 | 750.45 | 0.0007386 | 1626.92 | 0 | 0 | 0.0007386 | 1626.92 | 2023-05-14 18:33:15 | -0.0003146 | -0.6666 | -1468.2742 | 0 | 关闭
9029 | 12 | 3 | 恒流放电 | 02:15:00 | 61:47:37 | -0.152 | 2.068 | 0.342 | 753.24 | 0 | 0 | 0.342 | 753.24 | 0.0007412 | 1632.69 | 0 | 0 | 0.0007412 | 1632.69 | 2023-05-14 18:33:45 | -0.0003143 | -0.7036 | -1549.8178 | 0 | 关闭
9030 | 12 | 3 | 恒流放电 | 02:15:30 | 61:48:07 | -0.152 | 2.0659 | 0.3432 | 756.03 | 0 | 0 | 0.3432 | 756.03 | 0.0007439 | 1638.46 | 0 | 0 | 0.0007439 | 1638.46 | 2023-05-14 18:34:15 | -0.000314 | -0.6031 | -1328.4852 | 0 | 关闭
9031 | 12 | 3 | 恒流放电 | 02:16:00 | 61:48:37 | -0.152 | 2.0636 | 0.3445 | 758.82 | 0 | 0 | 0.3445 | 758.82 | 0.0007465 | 1644.22 | 0 | 0 | 0.0007465 | 1644.22 | 2023-05-14 18:34:45 | -0.0003136 | -0.5507 | -1212.9222 | 0 | 关闭
9032 | 12 | 3 | 恒流放电 | 02:16:30 | 61:49:07 | -0.152 | 2.0614 | 0.3458 | 761.61 | 0 | 0 | 0.3458 | 761.61 | 0.0007491 | 1649.97 | 0 | 0 | 0.0007491 | 1649.97 | 2023-05-14 18:35:15 | -0.0003133 | -0.5757 | -1268.0995 | 0 | 关闭
9033 | 12 | 3 | 恒流放电 | 02:17:00 | 61:49:37 | -0.152 | 2.0591 | 0.347 | 764.4 | 0 | 0 | 0.347 | 764.4 | 0.0007517 | 1655.72 | 0 | 0 | 0.0007517 | 1655.72 | 2023-05-14 18:35:45 | -0.0003129 | -0.5507 | -1212.9222 | 0 | 关闭
9034 | 12 | 3 | 恒流放电 | 02:17:30 | 61:50:07 | -0.152 | 2.0566 | 0.3483 | 767.19 | 0 | 0 | 0.3483 | 767.19 | 0.0007543 | 1661.46 | 0 | 0 | 0.0007543 | 1661.46 | 2023-05-14 18:36:15 | -0.0003126 | -0.5066 | -1115.8688 | 0 | 关闭
9035 | 12 | 3 | 恒流放电 | 02:18:00 | 61:50:37 | -0.152 | 2.0538 | 0.3496 | 769.98 | 0 | 0 | 0.3496 | 769.98 | 0.0007569 | 1667.19 | 0 | 0 | 0.0007569 | 1667.19 | 2023-05-14 18:36:45 | -0.0003121 | -0.4523 | -996.3464 | 0 | 关闭
9036 | 12 | 3 | 恒流放电 | 02:18:30 | 61:51:07 | -0.152 | 2.0508 | 0.3508 | 772.77 | 0 | 0 | 0.3508 | 772.77 | 0.0007595 | 1672.92 | 0 | 0 | 0.0007595 | 1672.92 | 2023-05-14 18:37:15 | -0.0003117 | -0.4222 | -929.9233 | 0 | 关闭
9037 | 12 | 3 | 恒流放电 | 02:19:00 | 61:51:37 | -0.152 | 2.0475 | 0.3521 | 775.56 | 0 | 0 | 0.3521 | 775.56 | 0.0007621 | 1678.64 | 0 | 0 | 0.0007621 | 1678.64 | 2023-05-14 18:37:45 | -0.0003112 | -0.3838 | -845.37 | 0 | 关闭
9038 | 12 | 3 | 恒流放电 | 02:19:30 | 61:52:07 | -0.152 | 2.0434 | 0.3534 | 778.35 | 0 | 0 | 0.3534 | 778.35 | 0.0007647 | 1684.34 | 0 | 0 | 0.0007647 | 1684.34 | 2023-05-14 18:38:15 | -0.0003106 | -0.3089 | -680.4078 | 0 | 关闭
9039 | 12 | 3 | 恒流放电 | 02:20:00 | 61:52:37 | -0.152 | 2.0387 | 0.3546 | 781.14 | 0 | 0 | 0.3546 | 781.14 | 0.0007673 | 1690.04 | 0 | 0 | 0.0007673 | 1690.04 | 2023-05-14 18:38:45 | -0.0003098 | -0.2695 | -593.5681 | 0 | 关闭
9040 | 12 | 3 | 恒流放电 | 02:20:30 | 61:53:07 | -0.152 | 2.0331 | 0.3559 | 783.93 | 0 | 0 | 0.3559 | 783.93 | 0.0007699 | 1695.72 | 0 | 0 | 0.0007699 | 1695.72 | 2023-05-14 18:39:15 | -0.000309 | -0.2262 | -498.1557 | 0 | 关闭
9041 | 12 | 3 | 恒流放电 | 02:21:00 | 61:53:37 | -0.152 | 2.0267 | 0.3572 | 786.72 | 0 | 0 | 0.3572 | 786.72 | 0.0007724 | 1701.38 | 0 | 0 | 0.0007724 | 1701.38 | 2023-05-14 18:39:45 | -0.000308 | -0.1979 | -435.9016 | 0 | 关闭
9042 | 12 | 3 | 恒流放电 | 02:21:30 | 61:54:07 | -0.152 | 2.0186 | 0.3584 | 789.51 | 0 | 0 | 0.3584 | 789.51 | 0.000775 | 1707.02 | 0 | 0 | 0.000775 | 1707.02 | 2023-05-14 18:40:15 | -0.0003068 | -0.1564 | -344.4221 | 0 | 关闭
9043 | 12 | 3 | 恒流放电 | 02:22:00 | 61:54:37 | -0.152 | 2.009 | 0.3597 | 792.3 | 0 | 0 | 0.3597 | 792.3 | 0.0007775 | 1712.64 | 0 | 0 | 0.0007775 | 1712.64 | 2023-05-14 18:40:45 | -0.0003053 | -0.1319 | -290.5908 | 0 | 关闭
9044 | 12 | 3 | 恒流放电 | 02:22:24 | 61:55:02 | -0.152 | 1.999 | 0.3608 | 794.62 | 0 | 0 | 0.3608 | 794.62 | 0.0007796 | 1717.28 | 0 | 0 | 0.0007796 | 1717.28 | 2023-05-14 18:41:10 | -0.0003038 | -0.1051 | -231.5467 | 0 | 关闭
9045 | 12 | 3 | 恒流放电 | 02:22:30 | 61:55:07 | -0.152 | 1.9969 | 0.361 | 795.09 | 0 | 0 | 0.361 | 795.09 | 0.0007801 | 1718.23 | 0 | 0 | 0.0007801 | 1718.23 | 2023-05-14 18:41:15 | -0.0003035 | -0.1025 | -225.8583 | 0 | 关闭
9046 | 12 | 3 | 恒流放电 | 02:22:52 | 61:55:30 | -0.152 | 1.9869 | 0.3619 | 797.22 | 0 | 0 | 0.3619 | 797.22 | 0.000782 | 1722.47 | 0 | 0 | 0.000782 | 1722.47 | 2023-05-14 18:41:38 | -0.000302 | -0.0967 | -212.9418 | 0 | 关闭
9047 | 12 | 3 | 恒流放电 | 02:23:00 | 61:55:37 | -0.152 | 1.9839 | 0.3622 | 797.88 | 0 | 0 | 0.3622 | 797.88 | 0.0007826 | 1723.78 | 0 | 0 | 0.0007826 | 1723.78 | 2023-05-14 18:41:45 | -0.0003015 | -0.0999 | -220.1012 | 0 | 关闭
9048 | 12 | 3 | 恒流放电 | 02:23:22 | 61:56:00 | -0.152 | 1.9739 | 0.3632 | 800.01 | 0 | 0 | 0.3632 | 800.01 | 0.0007845 | 1727.99 | 0 | 0 | 0.0007845 | 1727.99 | 2023-05-14 18:42:08 | -0.0003001 | -0.0967 | -212.9515 | 0 | 关闭
9049 | 12 | 3 | 恒流放电 | 02:23:30 | 61:56:07 | -0.152 | 1.9709 | 0.3635 | 800.67 | 0 | 0 | 0.3635 | 800.67 | 0.0007851 | 1729.3 | 0 | 0 | 0.0007851 | 1729.3 | 2023-05-14 18:42:15 | -0.0002995 | -0.0999 | -220.0848 | 0 | 关闭
9050 | 12 | 3 | 恒流放电 | 02:23:52 | 61:56:30 | -0.152 | 1.9609 | 0.3645 | 802.79 | 0 | 0 | 0.3645 | 802.79 | 0.000787 | 1733.47 | 0 | 0 | 0.000787 | 1733.47 | 2023-05-14 18:42:37 | -0.000298 | -0.0963 | -212.0166 | 0 | 关闭
9051 | 12 | 3 | 恒流放电 | 02:24:00 | 61:56:37 | -0.152 | 1.9577 | 0.3648 | 803.46 | 0 | 0 | 0.3648 | 803.46 | 0.0007876 | 1734.78 | 0 | 0 | 0.0007876 | 1734.78 | 2023-05-14 18:42:45 | -0.0002975 | -0.095 | -209.2205 | 0 | 关闭
9052 | 12 | 3 | 恒流放电 | 02:24:22 | 61:57:00 | -0.152 | 1.9477 | 0.3657 | 805.57 | 0 | 0 | 0.3657 | 805.57 | 0.0007895 | 1738.9 | 0 | 0 | 0.0007895 | 1738.9 | 2023-05-14 18:43:07 | -0.000296 | -0.0958 | -211.0964 | 0 | 关闭
9053 | 12 | 3 | 恒流放电 | 02:24:30 | 61:57:07 | -0.152 | 1.9445 | 0.366 | 806.25 | 0 | 0 | 0.366 | 806.25 | 0.0007901 | 1740.22 | 0 | 0 | 0.0007901 | 1740.22 | 2023-05-14 18:43:15 | -0.0002955 | -0.0963 | -212.1421 | 0 | 关闭
9054 | 12 | 3 | 恒流放电 | 02:24:52 | 61:57:30 | -0.152 | 1.9345 | 0.367 | 808.36 | 0 | 0 | 0.367 | 808.36 | 0.0007919 | 1744.31 | 0 | 0 | 0.0007919 | 1744.31 | 2023-05-14 18:43:37 | -0.000294 | -0.0958 | -211.0915 | 0 | 关闭
9055 | 12 | 3 | 恒流放电 | 02:25:00 | 61:57:37 | -0.152 | 1.9312 | 0.3673 | 809.04 | 0 | 0 | 0.3673 | 809.04 | 0.0007925 | 1745.63 | 0 | 0 | 0.0007925 | 1745.63 | 2023-05-14 18:43:45 | -0.0002935 | -0.0934 | -205.6839 | 0 | 关闭
9056 | 12 | 3 | 恒流放电 | 02:25:22 | 61:57:59 | -0.152 | 1.9212 | 0.3682 | 811.09 | 0 | 0 | 0.3682 | 811.09 | 0.0007943 | 1749.57 | 0 | 0 | 0.0007943 | 1749.57 | 2023-05-14 18:44:07 | -0.000292 | -0.0929 | -204.5864 | 0 | 关闭
9057 | 12 | 3 | 恒流放电 | 02:25:30 | 61:58:07 | -0.152 | 1.9175 | 0.3686 | 811.83 | 0 | 0 | 0.3686 | 811.83 | 0.000795 | 1750.99 | 0 | 0 | 0.000795 | 1750.99 | 2023-05-14 18:44:15 | -0.0002914 | -0.0913 | -201.0689 | 0 | 关闭
9058 | 12 | 3 | 恒流放电 | 02:25:51 | 61:58:28 | -0.152 | 1.9075 | 0.3695 | 813.78 | 0 | 0 | 0.3695 | 813.78 | 0.0007966 | 1754.73 | 0 | 0 | 0.0007966 | 1754.73 | 2023-05-14 18:44:36 | -0.0002899 | -0.0887 | -195.2814 | 0 | 关闭
9059 | 12 | 3 | 恒流放电 | 02:26:00 | 61:58:37 | -0.152 | 1.9033 | 0.3698 | 814.62 | 0 | 0 | 0.3698 | 814.62 | 0.0007974 | 1756.32 | 0 | 0 | 0.0007974 | 1756.32 | 2023-05-14 18:44:45 | -0.0002893 | -0.0905 | -199.2984 | 0 | 关闭
9060 | 12 | 3 | 恒流放电 | 02:26:20 | 61:58:58 | -0.152 | 1.8933 | 0.3707 | 816.56 | 0 | 0 | 0.3707 | 816.56 | 0.000799 | 1760.01 | 0 | 0 | 0.000799 | 1760.01 | 2023-05-14 18:45:06 | -0.0002877 | -0.0882 | -194.3417 | 0 | 关闭
9061 | 12 | 3 | 恒流放电 | 02:26:30 | 61:59:07 | -0.152 | 1.8889 | 0.3711 | 817.41 | 0 | 0 | 0.3711 | 817.41 | 0.0007998 | 1761.61 | 0 | 0 | 0.0007998 | 1761.61 | 2023-05-14 18:45:15 | -0.0002871 | -0.0873 | -192.3308 | 0 | 关闭
9062 | 12 | 3 | 恒流放电 | 02:26:51 | 61:59:28 | -0.152 | 1.8789 | 0.372 | 819.36 | 0 | 0 | 0.372 | 819.36 | 0.0008014 | 1765.29 | 0 | 0 | 0.0008014 | 1765.29 | 2023-05-14 18:45:36 | -0.0002856 | -0.0887 | -195.2863 | 0 | 关闭
9063 | 12 | 3 | 恒流放电 | 02:27:00 | 61:59:37 | -0.152 | 1.8746 | 0.3724 | 820.2 | 0 | 0 | 0.3724 | 820.2 | 0.0008022 | 1766.86 | 0 | 0 | 0.0008022 | 1766.86 | 2023-05-14 18:45:45 | -0.0002849 | -0.0884 | -194.6408 | 0 | 关闭
9064 | 12 | 3 | 恒流放电 | 02:27:21 | 61:59:58 | -0.152 | 1.8646 | 0.3733 | 822.16 | 0 | 0 | 0.3733 | 822.16 | 0.0008038 | 1770.53 | 0 | 0 | 0.0008038 | 1770.53 | 2023-05-14 18:46:06 | -0.0002834 | -0.0891 | -196.2066 | 0 | 关闭
9065 | 12 | 3 | 恒流放电 | 02:27:30 | 62:00:07 | -0.152 | 1.8604 | 0.3736 | 822.99 | 0 | 0 | 0.3736 | 822.99 | 0.0008045 | 1772.07 | 0 | 0 | 0.0008045 | 1772.07 | 2023-05-14 18:46:15 | -0.0002827 | -0.0895 | -197.0725 | 0 | 关闭
9066 | 12 | 3 | 恒流放电 | 02:27:50 | 62:00:27 | -0.152 | 1.8504 | 0.3745 | 824.9 | 0 | 0 | 0.3745 | 824.9 | 0.0008061 | 1775.63 | 0 | 0 | 0.0008061 | 1775.63 | 2023-05-14 18:46:35 | -0.0002812 | -0.087 | -191.5614 | 0 | 关闭
9067 | 12 | 3 | 恒流放电 | 02:28:00 | 62:00:37 | -0.152 | 1.8459 | 0.3749 | 825.78 | 0 | 0 | 0.3749 | 825.78 | 0.0008069 | 1777.24 | 0 | 0 | 0.0008069 | 1777.24 | 2023-05-14 18:46:45 | -0.0002805 | -0.0882 | -194.2459 | 0 | 关闭
9068 | 12 | 3 | 恒流放电 | 02:28:20 | 62:00:57 | -0.152 | 1.8359 | 0.3758 | 827.69 | 0 | 0 | 0.3758 | 827.69 | 0.0008085 | 1780.77 | 0 | 0 | 0.0008085 | 1780.77 | 2023-05-14 18:47:05 | -0.000279 | -0.087 | -191.5614 | 0 | 关闭
9069 | 12 | 3 | 恒流放电 | 02:28:30 | 62:01:07 | -0.152 | 1.8311 | 0.3762 | 828.57 | 0 | 0 | 0.3762 | 828.57 | 0.0008092 | 1782.37 | 0 | 0 | 0.0008092 | 1782.37 | 2023-05-14 18:47:15 | -0.0002783 | -0.0827 | -182.1056 | 0 | 关闭
9070 | 12 | 3 | 恒流放电 | 02:28:49 | 62:01:26 | -0.152 | 1.8211 | 0.377 | 830.39 | 0 | 0 | 0.377 | 830.39 | 0.0008107 | 1785.7 | 0 | 0 | 0.0008107 | 1785.7 | 2023-05-14 18:47:34 | -0.0002768 | -0.0828 | -182.2712 | 0 | 关闭
9071 | 12 | 3 | 恒流放电 | 02:29:00 | 62:01:37 | -0.152 | 1.8158 | 0.3774 | 831.36 | 0 | 0 | 0.3774 | 831.36 | 0.0008115 | 1787.46 | 0 | 0 | 0.0008115 | 1787.46 | 2023-05-14 18:47:45 | -0.000276 | -0.0828 | -182.4731 | 0 | 关闭
9072 | 12 | 3 | 恒流放电 | 02:29:19 | 62:01:56 | -0.152 | 1.8058 | 0.3782 | 833.14 | 0 | 0 | 0.3782 | 833.14 | 0.000813 | 1790.69 | 0 | 0 | 0.000813 | 1790.69 | 2023-05-14 18:48:04 | -0.0002744 | -0.0811 | -178.5512 | 0 | 关闭
9073 | 12 | 3 | 恒流放电 | 02:29:30 | 62:02:07 | -0.152 | 1.8001 | 0.3787 | 834.15 | 0 | 0 | 0.3787 | 834.15 | 0.0008138 | 1792.5 | 0 | 0 | 0.0008138 | 1792.5 | 2023-05-14 18:48:15 | -0.0002736 | -0.08 | -176.1771 | 0 | 关闭
9074 | 12 | 3 | 恒流放电 | 02:29:48 | 62:02:25 | -0.152 | 1.7901 | 0.3795 | 835.84 | 0 | 0 | 0.3795 | 835.84 | 0.0008152 | 1795.54 | 0 | 0 | 0.0008152 | 1795.54 | 2023-05-14 18:48:33 | -0.0002721 | -0.0768 | -169.2511 | 0 | 关闭
9075 | 12 | 3 | 恒流放电 | 02:30:00 | 62:02:37 | -0.152 | 1.7836 | 0.38 | 836.94 | 0 | 0 | 0.38 | 836.94 | 0.0008161 | 1797.5 | 0 | 0 | 0.0008161 | 1797.5 | 2023-05-14 18:48:45 | -0.0002711 | -0.0766 | -168.8166 | 0 | 关闭
9076 | 12 | 3 | 恒流放电 | 02:30:17 | 62:02:54 | -0.152 | 1.7736 | 0.3807 | 838.57 | 0 | 0 | 0.3807 | 838.57 | 0.0008174 | 1800.41 | 0 | 0 | 0.0008174 | 1800.41 | 2023-05-14 18:49:02 | -0.0002696 | -0.0743 | -163.6613 | 0 | 关闭
9077 | 12 | 3 | 恒流放电 | 02:30:30 | 62:03:07 | -0.152 | 1.7667 | 0.3812 | 839.73 | 0 | 0 | 0.3812 | 839.73 | 0.0008183 | 1802.45 | 0 | 0 | 0.0008183 | 1802.45 | 2023-05-14 18:49:15 | -0.0002685 | -0.0759 | -167.1171 | 0 | 关闭
9078 | 12 | 3 | 恒流放电 | 02:30:48 | 62:03:25 | -0.152 | 1.7567 | 0.382 | 841.4 | 0 | 0 | 0.382 | 841.4 | 0.0008197 | 1805.4 | 0 | 0 | 0.0008197 | 1805.4 | 2023-05-14 18:49:33 | -0.000267 | -0.076 | -167.3813 | 0 | 关闭
9079 | 12 | 3 | 恒流放电 | 02:31:00 | 62:03:37 | -0.152 | 1.7502 | 0.3825 | 842.52 | 0 | 0 | 0.3825 | 842.52 | 0.0008205 | 1807.36 | 0 | 0 | 0.0008205 | 1807.36 | 2023-05-14 18:49:45 | -0.000266 | -0.0779 | -171.6631 | 0 | 关闭
9080 | 12 | 3 | 恒流放电 | 02:31:17 | 62:03:55 | -0.152 | 1.7402 | 0.3833 | 844.17 | 0 | 0 | 0.3833 | 844.17 | 0.0008219 | 1810.25 | 0 | 0 | 0.0008219 | 1810.25 | 2023-05-14 18:50:02 | -0.0002645 | -0.0751 | -165.5213 | 0 | 关闭
9081 | 12 | 3 | 恒流放电 | 02:31:30 | 62:04:07 | -0.152 | 1.7333 | 0.3838 | 845.31 | 0 | 0 | 0.3838 | 845.31 | 0.0008227 | 1812.22 | 0 | 0 | 0.0008227 | 1812.22 | 2023-05-14 18:50:15 | -0.0002634 | -0.0746 | -164.4215 | 0 | 关闭
9082 | 12 | 3 | 恒流放电 | 02:31:47 | 62:04:24 | -0.152 | 1.7233 | 0.3845 | 846.92 | 0 | 0 | 0.3845 | 846.92 | 0.000824 | 1815.02 | 0 | 0 | 0.000824 | 1815.02 | 2023-05-14 18:50:32 | -0.0002619 | -0.0735 | -161.8111 | 0 | 关闭
9083 | 12 | 3 | 恒流放电 | 02:32:00 | 62:04:37 | -0.152 | 1.7163 | 0.385 | 848.1 | 0 | 0 | 0.385 | 848.1 | 0.0008249 | 1817.03 | 0 | 0 | 0.0008249 | 1817.03 | 2023-05-14 18:50:45 | -0.0002609 | -0.076 | -167.3729 | 0 | 关闭
9084 | 12 | 3 | 恒流放电 | 02:32:17 | 62:04:55 | -0.152 | 1.7063 | 0.3858 | 849.75 | 0 | 0 | 0.3858 | 849.75 | 0.0008262 | 1819.86 | 0 | 0 | 0.0008262 | 1819.86 | 2023-05-14 18:51:02 | -0.0002593 | -0.0751 | -165.5213 | 0 | 关闭
9085 | 12 | 3 | 恒流放电 | 02:32:29 | 62:05:06 | -0.152 | 1.7 | 0.3863 | 850.83 | 0 | 0 | 0.3863 | 850.83 | 0.0008271 | 1821.7 | 0 | 0 | 0.0008271 | 1821.7 | 2023-05-14 18:51:14 | -0.0002584 | -0.0777 | -171.2235 | 0 | 关闭
9086 | 12 | 4 | 搁置 | 00:00:00 | 62:05:06 | 0 | 1.7104 | 0 | 0 | 0 | 0 | 0 | 0 | 0 | 0 | 0 | 0 | 0 | 0 | 2023-05-14 18:51:14 | 0 | 0 | 0 | 0 | 关闭
9087 | 12 | 4 | 搁置 | 00:00:00 | 62:05:07 | 0 | 1.7246 | 0 | 0 | 0 | 0 | 0 | 0 | 0 | 0 | 0 | 0 | 0 | 0 | 2023-05-14 18:51:15 | 0 | 0 | 0 | 0 | 关闭
9088 | 12 | 4 | 搁置 | 00:00:00 | 62:05:07 | 0 | 1.7381 | 0 | 0 | 0 | 0 | 0 | 0 | 0 | 0 | 0 | 0 | 0 | 0 | 2023-05-14 18:51:15 | 0 | 0 | 0 | 0 | 关闭
9089 | 12 | 4 | 搁置 | 00:00:01 | 62:05:07 | 0 | 1.7486 | 0 | 0 | 0 | 0 | 0 | 0 | 0 | 0 | 0 | 0 | 0 | 0 | 2023-05-14 18:51:15 | 0 | 0 | 0 | 0 | 关闭
9090 | 12 | 4 | 搁置 | 00:00:01 | 62:05:08 | 0 | 1.7588 | 0 | 0 | 0 | 0 | 0 | 0 | 0 | 0 | 0 | 0 | 0 | 0 | 2023-05-14 18:51:15 | 0 | 0 | 0 | 0 | 关闭
9091 | 12 | 4 | 搁置 | 00:00:01 | 62:05:08 | 0 | 1.7695 | 0 | 0 | 0 | 0 | 0 | 0 | 0 | 0 | 0 | 0 | 0 | 0 | 2023-05-14 18:51:16 | 0 | 0 | 0 | 0 | 关闭
9092 | 12 | 4 | 搁置 | 00:00:02 | 62:05:08 | 0 | 1.7799 | 0 | 0 | 0 | 0 | 0 | 0 | 0 | 0 | 0 | 0 | 0 | 0 | 2023-05-14 18:51:16 | 0 | 0 | 0 | 0 | 关闭
9093 | 12 | 4 | 搁置 | 00:00:02 | 62:05:09 | 0 | 1.7906 | 0 | 0 | 0 | 0 | 0 | 0 | 0 | 0 | 0 | 0 | 0 | 0 | 2023-05-14 18:51:17 | 0 | 0 | 0 | 0 | 关闭
9094 | 12 | 4 | 搁置 | 00:00:03 | 62:05:09 | 0 | 1.8011 | 0 | 0 | 0 | 0 | 0 | 0 | 0 | 0 | 0 | 0 | 0 | 0 | 2023-05-14 18:51:17 | 0 | 0 | 0 | 0 | 关闭
9095 | 12 | 4 | 搁置 | 00:00:03 | 62:05:10 | 0 | 1.8118 | 0 | 0 | 0 | 0 | 0 | 0 | 0 | 0 | 0 | 0 | 0 | 0 | 2023-05-14 18:51:18 | 0 | 0 | 0 | 0 | 关闭
9096 | 12 | 4 | 搁置 | 00:00:04 | 62:05:11 | 0 | 1.8222 | 0 | 0 | 0 | 0 | 0 | 0 | 0 | 0 | 0 | 0 | 0 | 0 | 2023-05-14 18:51:18 | 0 | 0 | 0 | 0 | 关闭
9097 | 12 | 4 | 搁置 | 00:00:05 | 62:05:11 | 0 | 1.8326 | 0 | 0 | 0 | 0 | 0 | 0 | 0 | 0 | 0 | 0 | 0 | 0 | 2023-05-14 18:51:19 | 0 | 0 | 0 | 0 | 关闭
9098 | 12 | 4 | 搁置 | 00:00:05 | 62:05:12 | 0 | 1.8427 | 0 | 0 | 0 | 0 | 0 | 0 | 0 | 0 | 0 | 0 | 0 | 0 | 2023-05-14 18:51:20 | 0 | 0 | 0 | 0 | 关闭
9099 | 12 | 4 | 搁置 | 00:00:06 | 62:05:13 | 0 | 1.8533 | 0 | 0 | 0 | 0 | 0 | 0 | 0 | 0 | 0 | 0 | 0 | 0 | 2023-05-14 18:51:21 | 0 | 0 | 0 | 0 | 关闭
9100 | 12 | 4 | 搁置 | 00:00:07 | 62:05:14 | 0 | 1.8641 | 0 | 0 | 0 | 0 | 0 | 0 | 0 | 0 | 0 | 0 | 0 | 0 | 2023-05-14 18:51:22 | 0 | 0 | 0 | 0 | 关闭
9101 | 12 | 4 | 搁置 | 00:00:08 | 62:05:15 | 0 | 1.8742 | 0 | 0 | 0 | 0 | 0 | 0 | 0 | 0 | 0 | 0 | 0 | 0 | 2023-05-14 18:51:22 | 0 | 0 | 0 | 0 | 关闭
9102 | 12 | 4 | 搁置 | 00:00:09 | 62:05:16 | 0 | 1.8846 | 0 | 0 | 0 | 0 | 0 | 0 | 0 | 0 | 0 | 0 | 0 | 0 | 2023-05-14 18:51:23 | 0 | 0 | 0 | 0 | 关闭
9103 | 12 | 4 | 搁置 | 00:00:10 | 62:05:17 | 0 | 1.8951 | 0 | 0 | 0 | 0 | 0 | 0 | 0 | 0 | 0 | 0 | 0 | 0 | 2023-05-14 18:51:25 | 0 | 0 | 0 | 0 | 关闭
9104 | 12 | 4 | 搁置 | 00:00:11 | 62:05:18 | 0 | 1.9059 | 0 | 0 | 0 | 0 | 0 | 0 | 0 | 0 | 0 | 0 | 0 | 0 | 2023-05-14 18:51:26 | 0 | 0 | 0 | 0 | 关闭
9105 | 12 | 4 | 搁置 | 00:00:12 | 62:05:19 | 0 | 1.9166 | 0 | 0 | 0 | 0 | 0 | 0 | 0 | 0 | 0 | 0 | 0 | 0 | 2023-05-14 18:51:27 | 0 | 0 | 0 | 0 | 关闭
9106 | 12 | 4 | 搁置 | 00:00:14 | 62:05:21 | 0 | 1.9271 | 0 | 0 | 0 | 0 | 0 | 0 | 0 | 0 | 0 | 0 | 0 | 0 | 2023-05-14 18:51:28 | 0 | 0 | 0 | 0 | 关闭
9107 | 12 | 4 | 搁置 | 00:00:15 | 62:05:22 | 0 | 1.9373 | 0 | 0 | 0 | 0 | 0 | 0 | 0 | 0 | 0 | 0 | 0 | 0 | 2023-05-14 18:51:30 | 0 | 0 | 0 | 0 | 关闭
9108 | 12 | 4 | 搁置 | 00:00:17 | 62:05:24 | 0 | 1.9476 | 0 | 0 | 0 | 0 | 0 | 0 | 0 | 0 | 0 | 0 | 0 | 0 | 2023-05-14 18:51:32 | 0 | 0 | 0 | 0 | 关闭
9109 | 12 | 4 | 搁置 | 00:00:19 | 62:05:25 | 0 | 1.9576 | 0 | 0 | 0 | 0 | 0 | 0 | 0 | 0 | 0 | 0 | 0 | 0 | 2023-05-14 18:51:33 | 0 | 0 | 0 | 0 | 关闭
9110 | 12 | 4 | 搁置 | 00:00:21 | 62:05:27 | 0 | 1.968 | 0 | 0 | 0 | 0 | 0 | 0 | 0 | 0 | 0 | 0 | 0 | 0 | 2023-05-14 18:51:35 | 0 | 0 | 0 | 0 | 关闭
9111 | 12 | 4 | 搁置 | 00:00:23 | 62:05:29 | 0 | 1.9781 | 0 | 0 | 0 | 0 | 0 | 0 | 0 | 0 | 0 | 0 | 0 | 0 | 2023-05-14 18:51:37 | 0 | 0 | 0 | 0 | 关闭
9112 | 12 | 4 | 搁置 | 00:00:25 | 62:05:32 | 0 | 1.9884 | 0 | 0 | 0 | 0 | 0 | 0 | 0 | 0 | 0 | 0 | 0 | 0 | 2023-05-14 18:51:40 | 0 | 0 | 0 | 0 | 关闭
9113 | 12 | 4 | 搁置 | 00:00:27 | 62:05:34 | 0 | 1.9986 | 0 | 0 | 0 | 0 | 0 | 0 | 0 | 0 | 0 | 0 | 0 | 0 | 2023-05-14 18:51:42 | 0 | 0 | 0 | 0 | 关闭
9114 | 12 | 4 | 搁置 | 00:00:30 | 62:05:36 | 0 | 2.0064 | 0 | 0 | 0 | 0 | 0 | 0 | 0 | 0 | 0 | 0 | 0 | 0 | 2023-05-14 18:51:44 | 0 | 0 | 0 | 0 | 关闭
9115 | 12 | 4 | 搁置 | 00:00:32 | 62:05:39 | 0 | 2.0164 | 0 | 0 | 0 | 0 | 0 | 0 | 0 | 0 | 0 | 0 | 0 | 0 | 2023-05-14 18:51:47 | 0 | 0 | 0 | 0 | 关闭
9116 | 12 | 4 | 搁置 | 00:00:36 | 62:05:42 | 0 | 2.0264 | 0 | 0 | 0 | 0 | 0 | 0 | 0 | 0 | 0 | 0 | 0 | 0 | 2023-05-14 18:51:50 | 0 | 0 | 0 | 0 | 关闭
9117 | 12 | 4 | 搁置 | 00:00:39 | 62:05:46 | 0 | 2.0365 | 0 | 0 | 0 | 0 | 0 | 0 | 0 | 0 | 0 | 0 | 0 | 0 | 2023-05-14 18:51:54 | 0 | 0 | 0 | 0 | 关闭
9118 | 12 | 4 | 搁置 | 00:00:43 | 62:05:50 | 0 | 2.0466 | 0 | 0 | 0 | 0 | 0 | 0 | 0 | 0 | 0 | 0 | 0 | 0 | 2023-05-14 18:51:58 | 0 | 0 | 0 | 0 | 关闭
9119 | 12 | 4 | 搁置 | 00:00:48 | 62:05:55 | 0 | 2.0566 | 0 | 0 | 0 | 0 | 0 | 0 | 0 | 0 | 0 | 0 | 0 | 0 | 2023-05-14 18:52:02 | 0 | 0 | 0 | 0 | 关闭
9120 | 12 | 4 | 搁置 | 00:00:53 | 62:06:00 | 0 | 2.0667 | 0 | 0 | 0 | 0 | 0 | 0 | 0 | 0 | 0 | 0 | 0 | 0 | 2023-05-14 18:52:08 | 0 | 0 | 0 | 0 | 关闭
9121 | 12 | 4 | 搁置 | 00:01:00 | 62:06:06 | 0 | 2.0767 | 0 | 0 | 0 | 0 | 0 | 0 | 0 | 0 | 0 | 0 | 0 | 0 | 2023-05-14 18:52:14 | 0 | 0 | 0 | 0 | 关闭
9122 | 12 | 5 | 恒流充电 | 00:00:00 | 62:06:06 | 0.1519 | 2.0864 | 0 | 0 | 0 | 0 | 0 | 0 | 0 | 0 | 0 | 0 | 0 | 0 | 2023-05-14 18:52:14 | 0.0003169 | 0 | 0 | 0 | 关闭
9123 | 12 | 5 | 恒流充电 | 00:00:00 | 62:06:07 | 0.152 | 2.1009 | 0 | 0.04 | 0 | 0.04 | 0 | 0 | 0 | 0.08 | 0 | 0.08 | 0 | 0 | 2023-05-14 18:52:15 | 0.0003193 | 0.0012 | 2.5638 | 0 | 关闭
9124 | 12 | 5 | 恒流充电 | 00:00:00 | 62:06:07 | 0.152 | 2.1124 | 0 | 0.06 | 0 | 0.06 | 0 | 0 | 1e-07 | 0.12 | 1e-07 | 0.12 | 0 | 0 | 2023-05-14 18:52:15 | 0.0003211 | 0.0007 | 1.6174 | 0 | 关闭
9125 | 12 | 5 | 恒流充电 | 00:00:00 | 62:06:07 | 0.152 | 2.1235 | 0 | 0.07 | 0 | 0.07 | 0 | 0 | 1e-07 | 0.16 | 1e-07 | 0.16 | 0 | 0 | 2023-05-14 18:52:15 | 0.0003228 | 0.0008 | 1.6757 | 0 | 关闭
9126 | 12 | 5 | 恒流充电 | 00:00:01 | 62:06:07 | 0.152 | 2.1354 | 0 | 0.1 | 0 | 0.1 | 0 | 0 | 1e-07 | 0.22 | 1e-07 | 0.22 | 0 | 0 | 2023-05-14 18:52:15 | 0.0003246 | 0.0011 | 2.3446 | 0 | 关闭
9127 | 12 | 5 | 恒流充电 | 00:00:01 | 62:06:08 | 0.152 | 2.1456 | 0.0001 | 0.13 | 0.0001 | 0.13 | 0 | 0 | 1e-07 | 0.28 | 1e-07 | 0.28 | 0 | 0 | 2023-05-14 18:52:16 | 0.0003261 | 0.0012 | 2.7347 | 0 | 关闭
9128 | 12 | 5 | 恒流充电 | 00:00:01 | 62:06:08 | 0.152 | 2.1575 | 0.0001 | 0.17 | 0.0001 | 0.17 | 0 | 0 | 2e-07 | 0.36 | 2e-07 | 0.36 | 0 | 0 | 2023-05-14 18:52:16 | 0.0003279 | 0.0014 | 3.1261 | 0 | 关闭
9129 | 12 | 5 | 恒流充电 | 00:00:02 | 62:06:09 | 0.152 | 2.1682 | 0.0001 | 0.21 | 0.0001 | 0.21 | 0 | 0 | 2e-07 | 0.46 | 2e-07 | 0.46 | 0 | 0 | 2023-05-14 18:52:17 | 0.0003295 | 0.002 | 4.3452 | 0 | 关闭
9130 | 12 | 5 | 恒流充电 | 00:00:02 | 62:06:09 | 0.152 | 2.1783 | 0.0001 | 0.27 | 0.0001 | 0.27 | 0 | 0 | 3e-07 | 0.58 | 3e-07 | 0.58 | 0 | 0 | 2023-05-14 18:52:17 | 0.0003311 | 0.0025 | 5.5242 | 0 | 关闭
9131 | 12 | 5 | 恒流充电 | 00:00:03 | 62:06:10 | 0.152 | 2.189 | 0.0002 | 0.35 | 0.0002 | 0.35 | 0 | 0 | 3e-07 | 0.76 | 3e-07 | 0.76 | 0 | 0 | 2023-05-14 18:52:18 | 0.0003327 | 0.0036 | 7.8219 | 0 | 关闭
9132 | 12 | 5 | 恒流充电 | 00:00:05 | 62:06:11 | 0.152 | 2.1991 | 0.0002 | 0.47 | 0.0002 | 0.47 | 0 | 0 | 5e-07 | 1.03 | 5e-07 | 1.03 | 0 | 0 | 2023-05-14 18:52:19 | 0.0003342 | 0.0054 | 11.9691 | 0 | 关闭
9133 | 12 | 5 | 恒流充电 | 00:00:07 | 62:06:13 | 0.152 | 2.2091 | 0.0003 | 0.65 | 0.0003 | 0.65 | 0 | 0 | 6e-07 | 1.42 | 6e-07 | 1.42 | 0 | 0 | 2023-05-14 18:52:21 | 0.0003357 | 0.008 | 17.6689 | 0 | 关闭
9134 | 12 | 5 | 恒流充电 | 00:00:09 | 62:06:16 | 0.152 | 2.2192 | 0.0004 | 0.92 | 0.0004 | 0.92 | 0 | 0 | 9e-07 | 2.01 | 9e-07 | 2.01 | 0 | 0 | 2023-05-14 18:52:24 | 0.0003373 | 0.0121 | 26.7007 | 0 | 关闭
9135 | 12 | 5 | 恒流充电 | 00:00:14 | 62:06:20 | 0.152 | 2.2292 | 0.0006 | 1.31 | 0.0006 | 1.31 | 0 | 0 | 1.3e-06 | 2.88 | 1.3e-06 | 2.88 | 0 | 0 | 2023-05-14 18:52:28 | 0.0003388 | 0.0177 | 39.0571 | 0 | 关闭
9136 | 12 | 5 | 恒流充电 | 00:00:20 | 62:06:27 | 0.152 | 2.2394 | 0.0009 | 1.9 | 0.0009 | 1.9 | 0 | 0 | 1.9e-06 | 4.19 | 1.9e-06 | 4.19 | 0 | 0 | 2023-05-14 18:52:35 | 0.0003404 | 0.0261 | 57.4367 | 0 | 关闭
9137 | 12 | 5 | 恒流充电 | 00:00:30 | 62:06:36 | 0.152 | 2.2491 | 0.0013 | 2.79 | 0.0013 | 2.79 | 0 | 0 | 2.8e-06 | 6.19 | 2.8e-06 | 6.19 | 0 | 0 | 2023-05-14 18:52:44 | 0.0003418 | 0.0418 | 92.0342 | 0 | 关闭
9138 | 12 | 5 | 恒流充电 | 00:00:48 | 62:06:55 | 0.152 | 2.2591 | 0.0021 | 4.55 | 0.0021 | 4.55 | 0 | 0 | 4.6e-06 | 10.16 | 4.6e-06 | 10.16 | 0 | 0 | 2023-05-14 18:53:03 | 0.0003433 | 0.0798 | 175.7556 | 0 | 关闭
9139 | 12 | 5 | 恒流充电 | 00:01:00 | 62:07:06 | 0.152 | 2.2615 | 0.0025 | 5.58 | 0.0025 | 5.58 | 0 | 0 | 5.7e-06 | 12.49 | 5.7e-06 | 12.49 | 0 | 0 | 2023-05-14 18:53:14 | 0.0003437 | 0.1953 | 430.089 | 0 | 关闭
9140 | 12 | 5 | 恒流充电 | 00:01:30 | 62:07:36 | 0.152 | 2.262 | 0.0038 | 8.37 | 0.0038 | 8.37 | 0 | 0 | 8.5e-06 | 18.8 | 8.5e-06 | 18.8 | 0 | 0 | 2023-05-14 18:53:44 | 0.0003438 | 2.5331 | 5579.5521 | 0 | 关闭
9141 | 12 | 5 | 恒流充电 | 00:02:00 | 62:08:06 | 0.152 | 2.2586 | 0.0051 | 11.16 | 0.0051 | 11.16 | 0 | 0 | 1.14e-05 | 25.11 | 1.14e-05 | 25.11 | 0 | 0 | 2023-05-14 18:54:14 | 0.0003433 | -0.3725 | -820.508 | 0 | 关闭
9142 | 12 | 5 | 恒流充电 | 00:02:30 | 62:08:36 | 0.152 | 2.2538 | 0.0063 | 13.95 | 0.0063 | 13.95 | 0 | 0 | 1.43e-05 | 31.4 | 1.43e-05 | 31.4 | 0 | 0 | 2023-05-14 18:54:44 | 0.0003425 | -0.2639 | -581.1931 | 0 | 关闭
9143 | 12 | 5 | 恒流充电 | 00:03:00 | 62:09:06 | 0.152 | 2.2486 | 0.0076 | 16.74 | 0.0076 | 16.74 | 0 | 0 | 1.71e-05 | 37.68 | 1.71e-05 | 37.68 | 0 | 0 | 2023-05-14 18:55:14 | 0.0003417 | -0.2436 | -536.4907 | 0 | 关闭
9144 | 12 | 5 | 恒流充电 | 00:03:30 | 62:09:36 | 0.152 | 2.244 | 0.0089 | 19.53 | 0.0089 | 19.53 | 0 | 0 | 2e-05 | 43.95 | 2e-05 | 43.95 | 0 | 0 | 2023-05-14 18:55:44 | 0.0003411 | -0.2753 | -606.4544 | 0 | 关闭
9145 | 12 | 5 | 恒流充电 | 00:04:00 | 62:10:06 | 0.152 | 2.2399 | 0.0101 | 22.32 | 0.0101 | 22.32 | 0 | 0 | 2.28e-05 | 50.2 | 2.28e-05 | 50.2 | 0 | 0 | 2023-05-14 18:56:14 | 0.0003404 | -0.3089 | -680.4153 | 0 | 关闭
9146 | 12 | 5 | 恒流充电 | 00:04:30 | 62:10:36 | 0.152 | 2.2362 | 0.0114 | 25.11 | 0.0114 | 25.11 | 0 | 0 | 2.56e-05 | 56.45 | 2.56e-05 | 56.45 | 0 | 0 | 2023-05-14 18:56:44 | 0.0003399 | -0.3423 | -753.9803 | 0 | 关闭
9147 | 12 | 5 | 恒流充电 | 00:05:00 | 62:11:06 | 0.152 | 2.2331 | 0.0127 | 27.9 | 0.0127 | 27.9 | 0 | 0 | 2.85e-05 | 62.68 | 2.85e-05 | 62.68 | 0 | 0 | 2023-05-14 18:57:14 | 0.0003394 | -0.4086 | -899.912 | 0 | 关闭
9148 | 12 | 5 | 恒流充电 | 00:05:30 | 62:11:36 | 0.152 | 2.2304 | 0.0139 | 30.69 | 0.0139 | 30.69 | 0 | 0 | 3.13e-05 | 68.91 | 3.13e-05 | 68.91 | 0 | 0 | 2023-05-14 18:57:44 | 0.000339 | -0.4691 | -1033.23 | 0 | 关闭
9149 | 12 | 5 | 恒流充电 | 00:06:00 | 62:12:06 | 0.152 | 2.228 | 0.0152 | 33.48 | 0.0152 | 33.48 | 0 | 0 | 3.41e-05 | 75.13 | 3.41e-05 | 75.13 | 0 | 0 | 2023-05-14 18:58:14 | 0.0003386 | -0.5277 | -1162.4016 | 0 | 关闭
9150 | 12 | 5 | 恒流充电 | 00:06:30 | 62:12:36 | 0.152 | 2.226 | 0.0165 | 36.27 | 0.0165 | 36.27 | 0 | 0 | 3.69e-05 | 81.34 | 3.69e-05 | 81.34 | 0 | 0 | 2023-05-14 18:58:44 | 0.0003383 | -0.6333 | -1394.8697 | 0 | 关闭
9151 | 12 | 5 | 恒流充电 | 00:07:00 | 62:13:06 | 0.152 | 2.2243 | 0.0177 | 39.06 | 0.0177 | 39.06 | 0 | 0 | 3.97e-05 | 87.55 | 3.97e-05 | 87.55 | 0 | 0 | 2023-05-14 18:59:14 | 0.000338 | -0.745 | -1641.0231 | 0 | 关闭
9152 | 12 | 5 | 恒流充电 | 00:07:30 | 62:13:36 | 0.152 | 2.2229 | 0.019 | 41.85 | 0.019 | 41.85 | 0 | 0 | 4.26e-05 | 93.75 | 4.26e-05 | 93.75 | 0 | 0 | 2023-05-14 18:59:44 | 0.0003378 | -0.9047 | -1992.6491 | 0 | 关闭
9153 | 12 | 5 | 恒流充电 | 00:08:00 | 62:14:06 | 0.152 | 2.2218 | 0.0203 | 44.64 | 0.0203 | 44.64 | 0 | 0 | 4.54e-05 | 99.95 | 4.54e-05 | 99.95 | 0 | 0 | 2023-05-14 19:00:14 | 0.0003376 | -1.1514 | -2536.1156 | 0 | 关闭
9154 | 12 | 5 | 恒流充电 | 00:08:30 | 62:14:36 | 0.152 | 2.2207 | 0.0215 | 47.43 | 0.0215 | 47.43 | 0 | 0 | 4.82e-05 | 106.15 | 4.82e-05 | 106.15 | 0 | 0 | 2023-05-14 19:00:44 | 0.0003375 | -1.1514 | -2536.0766 | 0 | 关闭
9155 | 12 | 5 | 恒流充电 | 00:09:00 | 62:15:06 | 0.152 | 2.22 | 0.0228 | 50.22 | 0.0228 | 50.22 | 0 | 0 | 5.1e-05 | 112.34 | 5.1e-05 | 112.34 | 0 | 0 | 2023-05-14 19:01:14 | 0.0003374 | -1.8093 | -3985.2545 | 0 | 关闭
9156 | 12 | 5 | 恒流充电 | 00:09:30 | 62:15:36 | 0.152 | 2.2194 | 0.0241 | 53.01 | 0.0241 | 53.01 | 0 | 0 | 5.38e-05 | 118.53 | 5.38e-05 | 118.53 | 0 | 0 | 2023-05-14 19:01:44 | 0.0003373 | -2.1111 | -4649.9531 | 0 | 关闭
9157 | 12 | 5 | 恒流充电 | 00:10:00 | 62:16:06 | 0.152 | 2.2188 | 0.0253 | 55.8 | 0.0253 | 55.8 | 0 | 0 | 5.66e-05 | 124.72 | 5.66e-05 | 124.72 | 0 | 0 | 2023-05-14 19:02:14 | 0.0003372 | -2.1111 | -4649.9837 | 0 | 关闭
9158 | 12 | 5 | 恒流充电 | 00:10:30 | 62:16:36 | 0.152 | 2.2183 | 0.0266 | 58.58 | 0.0266 | 58.58 | 0 | 0 | 5.94e-05 | 130.91 | 5.94e-05 | 130.91 | 0 | 0 | 2023-05-14 19:02:44 | 0.0003371 | -2.5331 | -5579.5888 | 0 | 关闭
9159 | 12 | 5 | 恒流充电 | 00:11:00 | 62:17:06 | 0.152 | 2.2179 | 0.0279 | 61.37 | 0.0279 | 61.37 | 0 | 0 | 6.22e-05 | 137.1 | 6.22e-05 | 137.1 | 0 | 0 | 2023-05-14 19:03:14 | 0.0003371 | -3.1664 | -6974.4555 | 0 | 关闭
9160 | 12 | 5 | 恒流充电 | 00:11:30 | 62:17:36 | 0.152 | 2.2175 | 0.0291 | 64.16 | 0.0291 | 64.16 | 0 | 0 | 6.51e-05 | 143.29 | 6.51e-05 | 143.29 | 0 | 0 | 2023-05-14 19:03:44 | 0.000337 | -3.1664 | -6974.379 | 0 | 关闭
9161 | 12 | 5 | 恒流充电 | 00:12:00 | 62:18:06 | 0.152 | 2.2172 | 0.0304 | 66.95 | 0.0304 | 66.95 | 0 | 0 | 6.79e-05 | 149.47 | 6.79e-05 | 149.47 | 0 | 0 | 2023-05-14 19:04:14 | 0.000337 | -4.2218 | -9299.07 | 0 | 关闭
9162 | 12 | 5 | 恒流充电 | 00:12:30 | 62:18:36 | 0.152 | 2.2171 | 0.0317 | 69.74 | 0.0317 | 69.74 | 0 | 0 | 7.07e-05 | 155.66 | 7.07e-05 | 155.66 | 0 | 0 | 2023-05-14 19:04:44 | 0.000337 | -12.6656 | -27897.8218 | 0 | 关闭
9163 | 12 | 5 | 恒流充电 | 00:13:00 | 62:19:06 | 0.152 | 2.2169 | 0.0329 | 72.53 | 0.0329 | 72.53 | 0 | 0 | 7.35e-05 | 161.84 | 7.35e-05 | 161.84 | 0 | 0 | 2023-05-14 19:05:14 | 0.0003369 | -6.3327 | -13948.6662 | 0 | 关闭
9164 | 12 | 5 | 恒流充电 | 00:13:30 | 62:19:36 | 0.152 | 2.2167 | 0.0342 | 75.32 | 0.0342 | 75.32 | 0 | 0 | 7.63e-05 | 168.03 | 7.63e-05 | 168.03 | 0 | 0 | 2023-05-14 19:05:44 | 0.0003369 | -6.3327 | -13948.6968 | 0 | 关闭
9165 | 12 | 5 | 恒流充电 | 00:14:00 | 62:20:06 | 0.152 | 2.2166 | 0.0355 | 78.11 | 0.0355 | 78.11 | 0 | 0 | 7.91e-05 | 174.21 | 7.91e-05 | 174.21 | 0 | 0 | 2023-05-14 19:06:14 | 0.0003369 | -12.6648 | -27896.1087 | 0 | 关闭
9166 | 12 | 5 | 恒流充电 | 00:14:30 | 62:20:36 | 0.152 | 2.2165 | 0.0367 | 80.9 | 0.0367 | 80.9 | 0 | 0 | 8.19e-05 | 180.39 | 8.19e-05 | 180.39 | 0 | 0 | 2023-05-14 19:06:44 | 0.0003369 | -12.6661 | -27898.9232 | 0 | 关闭
9167 | 12 | 5 | 恒流充电 | 00:15:00 | 62:21:06 | 0.152 | 2.2163 | 0.038 | 83.69 | 0.038 | 83.69 | 0 | 0 | 8.47e-05 | 186.58 | 8.47e-05 | 186.58 | 0 | 0 | 2023-05-14 19:07:14 | 0.0003369 | -6.3329 | -13949.2168 | 0 | 关闭
9168 | 12 | 5 | 恒流充电 | 00:15:30 | 62:21:36 | 0.152 | 2.2163 | 0.0393 | 86.48 | 0.0393 | 86.48 | 0 | 0 | 8.75e-05 | 192.76 | 8.75e-05 | 192.76 | 0 | 0 | 2023-05-14 19:07:44 | 0.0003369 | 0 | 0 | 0 | 关闭
9169 | 12 | 5 | 恒流充电 | 00:16:00 | 62:22:06 | 0.152 | 2.2164 | 0.0405 | 89.27 | 0.0405 | 89.27 | 0 | 0 | 9.03e-05 | 198.94 | 9.03e-05 | 198.94 | 0 | 0 | 2023-05-14 19:08:14 | 0.0003368 | 12.6653 | 27897.1488 | 0 | 关闭
9170 | 12 | 5 | 恒流充电 | 00:16:30 | 62:22:36 | 0.152 | 2.2163 | 0.0418 | 92.06 | 0.0418 | 92.06 | 0 | 0 | 9.31e-05 | 205.13 | 9.31e-05 | 205.13 | 0 | 0 | 2023-05-14 19:08:44 | 0.0003369 | -12.6653 | -27897.1488 | 0 | 关闭
9171 | 12 | 5 | 恒流充电 | 00:17:00 | 62:23:06 | 0.152 | 2.2163 | 0.0431 | 94.85 | 0.0431 | 94.85 | 0 | 0 | 9.59e-05 | 211.31 | 9.59e-05 | 211.31 | 0 | 0 | 2023-05-14 19:09:14 | 0.0003368 | 0 | 0 | 0 | 关闭
9172 | 12 | 5 | 恒流充电 | 00:17:30 | 62:23:36 | 0.152 | 2.2164 | 0.0443 | 97.64 | 0.0443 | 97.64 | 0 | 0 | 9.87e-05 | 217.49 | 9.87e-05 | 217.49 | 0 | 0 | 2023-05-14 19:09:44 | 0.0003369 | 12.6654 | 27897.2712 | 0 | 关闭
9173 | 12 | 5 | 恒流充电 | 00:18:00 | 62:24:06 | 0.152 | 2.2165 | 0.0456 | 100.43 | 0.0456 | 100.43 | 0 | 0 | 0.0001015 | 223.68 | 0.0001015 | 223.68 | 0 | 0 | 2023-05-14 19:10:14 | 0.0003369 | 12.6653 | 27897.0876 | 0 | 关闭
9174 | 12 | 5 | 恒流充电 | 00:18:30 | 62:24:36 | 0.152 | 2.2168 | 0.0469 | 103.22 | 0.0469 | 103.22 | 0 | 0 | 0.0001044 | 229.86 | 0.0001044 | 229.86 | 0 | 0 | 2023-05-14 19:10:44 | 0.0003369 | 4.2218 | 9299.07 | 0 | 关闭
9175 | 12 | 5 | 恒流充电 | 00:19:00 | 62:25:06 | 0.152 | 2.217 | 0.0481 | 106.01 | 0.0481 | 106.01 | 0 | 0 | 0.0001072 | 236.04 | 0.0001072 | 236.04 | 0 | 0 | 2023-05-14 19:11:14 | 0.0003369 | 6.3327 | 13948.7274 | 0 | 关闭
9176 | 12 | 5 | 恒流充电 | 00:19:30 | 62:25:36 | 0.152 | 2.2173 | 0.0494 | 108.8 | 0.0494 | 108.8 | 0 | 0 | 0.00011 | 242.23 | 0.00011 | 242.23 | 0 | 0 | 2023-05-14 19:11:44 | 0.000337 | 4.2218 | 9299.1924 | 0 | 关闭
9177 | 12 | 5 | 恒流充电 | 00:20:00 | 62:26:06 | 0.152 | 2.2176 | 0.0507 | 111.59 | 0.0507 | 111.59 | 0 | 0 | 0.0001128 | 248.42 | 0.0001128 | 248.42 | 0 | 0 | 2023-05-14 19:12:14 | 0.000337 | 4.2218 | 9299.1924 | 0 | 关闭
9178 | 12 | 5 | 恒流充电 | 00:20:30 | 62:26:36 | 0.152 | 2.2179 | 0.0519 | 114.38 | 0.0519 | 114.38 | 0 | 0 | 0.0001156 | 254.6 | 0.0001156 | 254.6 | 0 | 0 | 2023-05-14 19:12:44 | 0.0003371 | 4.2218 | 9299.1108 | 0 | 关闭
9179 | 12 | 5 | 恒流充电 | 00:21:00 | 62:27:06 | 0.152 | 2.2183 | 0.0532 | 117.17 | 0.0532 | 117.17 | 0 | 0 | 0.0001184 | 260.79 | 0.0001184 | 260.79 | 0 | 0 | 2023-05-14 19:13:14 | 0.0003371 | 3.1663 | 6974.3025 | 0 | 关闭
9180 | 12 | 5 | 恒流充电 | 00:21:30 | 62:27:36 | 0.152 | 2.2186 | 0.0545 | 119.96 | 0.0545 | 119.96 | 0 | 0 | 0.0001212 | 266.98 | 0.0001212 | 266.98 | 0 | 0 | 2023-05-14 19:13:44 | 0.0003372 | 4.2218 | 9299.07 | 0 | 关闭
9181 | 12 | 5 | 恒流充电 | 00:22:00 | 62:28:06 | 0.152 | 2.2188 | 0.0557 | 122.75 | 0.0557 | 122.75 | 0 | 0 | 0.000124 | 273.17 | 0.000124 | 273.17 | 0 | 0 | 2023-05-14 19:14:14 | 0.0003372 | 6.3328 | 13948.8497 | 0 | 关闭
9182 | 12 | 5 | 恒流充电 | 00:22:30 | 62:28:36 | 0.152 | 2.2192 | 0.057 | 125.54 | 0.057 | 125.54 | 0 | 0 | 0.0001268 | 279.36 | 0.0001268 | 279.36 | 0 | 0 | 2023-05-14 19:14:44 | 0.0003373 | 3.1663 | 6974.2413 | 0 | 关闭
9183 | 12 | 5 | 恒流充电 | 00:23:00 | 62:29:06 | 0.152 | 2.2196 | 0.0583 | 128.33 | 0.0583 | 128.33 | 0 | 0 | 0.0001296 | 285.55 | 0.0001296 | 285.55 | 0 | 0 | 2023-05-14 19:15:14 | 0.0003374 | 3.1668 | 6975.4038 | 0 | 关闭
9184 | 12 | 5 | 恒流充电 | 00:23:30 | 62:29:36 | 0.152 | 2.2198 | 0.0595 | 131.12 | 0.0595 | 131.12 | 0 | 0 | 0.0001325 | 291.75 | 0.0001325 | 291.75 | 0 | 0 | 2023-05-14 19:15:44 | 0.0003375 | 6.334 | 13951.4807 | 0 | 关闭
9185 | 12 | 5 | 恒流充电 | 00:24:00 | 62:30:06 | 0.152 | 2.2199 | 0.0608 | 133.91 | 0.0608 | 133.91 | 0 | 0 | 0.0001353 | 297.94 | 0.0001353 | 297.94 | 0 | 0 | 2023-05-14 19:16:14 | 0.0003374 | 12.6667 | 27900.2692 | 0 | 关闭
9186 | 12 | 5 | 恒流充电 | 00:24:30 | 62:30:36 | 0.152 | 2.2201 | 0.0621 | 136.7 | 0.0621 | 136.7 | 0 | 0 | 0.0001381 | 304.13 | 0.0001381 | 304.13 | 0 | 0 | 2023-05-14 19:16:44 | 0.0003374 | 6.3332 | 13949.7063 | 0 | 关闭
9187 | 12 | 5 | 恒流充电 | 00:25:00 | 62:31:06 | 0.152 | 2.2203 | 0.0633 | 139.49 | 0.0633 | 139.49 | 0 | 0 | 0.0001409 | 310.33 | 0.0001409 | 310.33 | 0 | 0 | 2023-05-14 19:17:14 | 0.0003375 | 6.3329 | 13949.0945 | 0 | 关闭
9188 | 12 | 5 | 恒流充电 | 00:25:30 | 62:31:36 | 0.152 | 2.2206 | 0.0646 | 142.28 | 0.0646 | 142.28 | 0 | 0 | 0.0001437 | 316.52 | 0.0001437 | 316.52 | 0 | 0 | 2023-05-14 19:17:44 | 0.0003375 | 4.2219 | 9299.4371 | 0 | 关闭
9189 | 12 | 5 | 恒流充电 | 00:26:00 | 62:32:06 | 0.152 | 2.2208 | 0.0659 | 145.07 | 0.0659 | 145.07 | 0 | 0 | 0.0001465 | 322.72 | 0.0001465 | 322.72 | 0 | 0 | 2023-05-14 19:18:14 | 0.0003375 | 6.3328 | 13948.9721 | 0 | 关闭
9190 | 12 | 5 | 恒流充电 | 00:26:30 | 62:32:36 | 0.152 | 2.2211 | 0.0671 | 147.86 | 0.0671 | 147.86 | 0 | 0 | 0.0001493 | 328.91 | 0.0001493 | 328.91 | 0 | 0 | 2023-05-14 19:18:44 | 0.0003376 | 4.2219 | 9299.3555 | 0 | 关闭
9191 | 12 | 5 | 恒流充电 | 00:27:00 | 62:33:06 | 0.152 | 2.2213 | 0.0684 | 150.65 | 0.0684 | 150.65 | 0 | 0 | 0.0001521 | 335.11 | 0.0001521 | 335.11 | 0 | 0 | 2023-05-14 19:19:14 | 0.0003376 | 6.3329 | 13949.0945 | 0 | 关闭
9192 | 12 | 5 | 恒流充电 | 00:27:30 | 62:33:36 | 0.152 | 2.2217 | 0.0697 | 153.44 | 0.0697 | 153.44 | 0 | 0 | 0.000155 | 341.31 | 0.000155 | 341.31 | 0 | 0 | 2023-05-14 19:19:44 | 0.0003377 | 3.1664 | 6974.486 | 0 | 关闭
9193 | 12 | 5 | 恒流充电 | 00:28:00 | 62:34:06 | 0.152 | 2.2221 | 0.0709 | 156.23 | 0.0709 | 156.23 | 0 | 0 | 0.0001578 | 347.5 | 0.0001578 | 347.5 | 0 | 0 | 2023-05-14 19:20:14 | 0.0003377 | 3.1664 | 6974.5166 | 0 | 关闭
9194 | 12 | 5 | 恒流充电 | 00:28:30 | 62:34:36 | 0.152 | 2.2225 | 0.0722 | 159.02 | 0.0722 | 159.02 | 0 | 0 | 0.0001606 | 353.7 | 0.0001606 | 353.7 | 0 | 0 | 2023-05-14 19:20:44 | 0.0003378 | 3.1664 | 6974.486 | 0 | 关闭
9195 | 12 | 5 | 恒流充电 | 00:29:00 | 62:35:06 | 0.152 | 2.223 | 0.0735 | 161.81 | 0.0735 | 161.81 | 0 | 0 | 0.0001634 | 359.91 | 0.0001634 | 359.91 | 0 | 0 | 2023-05-14 19:21:14 | 0.0003379 | 2.5331 | 5579.5888 | 0 | 关闭
9196 | 12 | 5 | 恒流充电 | 00:29:30 | 62:35:36 | 0.152 | 2.2234 | 0.0747 | 164.6 | 0.0747 | 164.6 | 0 | 0 | 0.0001662 | 366.11 | 0.0001662 | 366.11 | 0 | 0 | 2023-05-14 19:21:44 | 0.0003379 | 3.1664 | 6974.4555 | 0 | 关闭
9197 | 12 | 5 | 恒流充电 | 00:30:00 | 62:36:06 | 0.152 | 2.2238 | 0.076 | 167.39 | 0.076 | 167.39 | 0 | 0 | 0.000169 | 372.31 | 0.000169 | 372.31 | 0 | 0 | 2023-05-14 19:22:14 | 0.000338 | 3.1664 | 6974.486 | 0 | 关闭
9198 | 12 | 5 | 恒流充电 | 00:30:30 | 62:36:36 | 0.152 | 2.2241 | 0.0773 | 170.18 | 0.0773 | 170.18 | 0 | 0 | 0.0001718 | 378.52 | 0.0001718 | 378.52 | 0 | 0 | 2023-05-14 19:22:44 | 0.000338 | 4.2219 | 9299.2739 | 0 | 关闭
9199 | 12 | 5 | 恒流充电 | 00:31:00 | 62:37:06 | 0.152 | 2.2245 | 0.0785 | 172.97 | 0.0785 | 172.97 | 0 | 0 | 0.0001747 | 384.72 | 0.0001747 | 384.72 | 0 | 0 | 2023-05-14 19:23:14 | 0.0003381 | 3.1664 | 6974.5472 | 0 | 关闭
9200 | 12 | 5 | 恒流充电 | 00:31:30 | 62:37:36 | 0.152 | 2.2248 | 0.0798 | 175.76 | 0.0798 | 175.76 | 0 | 0 | 0.0001775 | 390.93 | 0.0001775 | 390.93 | 0 | 0 | 2023-05-14 19:23:44 | 0.0003381 | 4.2219 | 9299.2739 | 0 | 关闭
9201 | 12 | 5 | 恒流充电 | 00:32:00 | 62:38:06 | 0.152 | 2.2252 | 0.0811 | 178.55 | 0.0811 | 178.55 | 0 | 0 | 0.0001803 | 397.13 | 0.0001803 | 397.13 | 0 | 0 | 2023-05-14 19:24:14 | 0.0003382 | 3.1664 | 6974.5166 | 0 | 关闭
9202 | 12 | 5 | 恒流充电 | 00:32:30 | 62:38:36 | 0.152 | 2.2255 | 0.0823 | 181.34 | 0.0823 | 181.34 | 0 | 0 | 0.0001831 | 403.34 | 0.0001831 | 403.34 | 0 | 0 | 2023-05-14 19:24:44 | 0.0003383 | 4.2219 | 9299.3147 | 0 | 关闭
9203 | 12 | 5 | 恒流充电 | 00:33:00 | 62:39:06 | 0.152 | 2.2258 | 0.0836 | 184.13 | 0.0836 | 184.13 | 0 | 0 | 0.0001859 | 409.55 | 0.0001859 | 409.55 | 0 | 0 | 2023-05-14 19:25:14 | 0.0003383 | 4.222 | 9299.4779 | 0 | 关闭
9204 | 12 | 5 | 恒流充电 | 00:33:30 | 62:39:36 | 0.152 | 2.2261 | 0.0849 | 186.92 | 0.0849 | 186.92 | 0 | 0 | 0.0001888 | 415.76 | 0.0001888 | 415.76 | 0 | 0 | 2023-05-14 19:25:44 | 0.0003383 | 4.2219 | 9299.2739 | 0 | 关闭
9205 | 12 | 5 | 恒流充电 | 00:34:00 | 62:40:06 | 0.152 | 2.2263 | 0.0861 | 189.71 | 0.0861 | 189.71 | 0 | 0 | 0.0001916 | 421.97 | 0.0001916 | 421.97 | 0 | 0 | 2023-05-14 19:26:14 | 0.0003384 | 6.3329 | 13949.1557 | 0 | 关闭
9206 | 12 | 5 | 恒流充电 | 00:34:30 | 62:40:36 | 0.152 | 2.2266 | 0.0874 | 192.5 | 0.0874 | 192.5 | 0 | 0 | 0.0001944 | 428.18 | 0.0001944 | 428.18 | 0 | 0 | 2023-05-14 19:26:44 | 0.0003384 | 4.2219 | 9299.3147 | 0 | 关闭
9207 | 12 | 5 | 恒流充电 | 00:35:00 | 62:41:06 | 0.152 | 2.2269 | 0.0887 | 195.28 | 0.0887 | 195.28 | 0 | 0 | 0.0001972 | 434.4 | 0.0001972 | 434.4 | 0 | 0 | 2023-05-14 19:27:14 | 0.0003385 | 4.2219 | 9299.3963 | 0 | 关闭
9208 | 12 | 5 | 恒流充电 | 00:35:30 | 62:41:36 | 0.152 | 2.2272 | 0.0899 | 198.07 | 0.0899 | 198.07 | 0 | 0 | 0.0002 | 440.61 | 0.0002 | 440.61 | 0 | 0 | 2023-05-14 19:27:44 | 0.0003385 | 4.2219 | 9299.3555 | 0 | 关闭
9209 | 12 | 5 | 恒流充电 | 00:36:00 | 62:42:06 | 0.152 | 2.2275 | 0.0912 | 200.86 | 0.0912 | 200.86 | 0 | 0 | 0.0002029 | 446.82 | 0.0002029 | 446.82 | 0 | 0 | 2023-05-14 19:28:14 | 0.0003386 | 4.2219 | 9299.3555 | 0 | 关闭
9210 | 12 | 5 | 恒流充电 | 00:36:30 | 62:42:36 | 0.152 | 2.2279 | 0.0925 | 203.65 | 0.0925 | 203.65 | 0 | 0 | 0.0002057 | 453.04 | 0.0002057 | 453.04 | 0 | 0 | 2023-05-14 19:28:44 | 0.0003386 | 3.1665 | 6974.5778 | 0 | 关闭
9211 | 12 | 5 | 恒流充电 | 00:37:00 | 62:43:06 | 0.152 | 2.2283 | 0.0937 | 206.44 | 0.0937 | 206.44 | 0 | 0 | 0.0002085 | 459.25 | 0.0002085 | 459.25 | 0 | 0 | 2023-05-14 19:29:14 | 0.0003387 | 3.1664 | 6974.5472 | 0 | 关闭
9212 | 12 | 5 | 恒流充电 | 00:37:30 | 62:43:36 | 0.152 | 2.2287 | 0.095 | 209.23 | 0.095 | 209.23 | 0 | 0 | 0.0002113 | 465.47 | 0.0002113 | 465.47 | 0 | 0 | 2023-05-14 19:29:44 | 0.0003387 | 3.1664 | 6974.486 | 0 | 关闭
9213 | 12 | 5 | 恒流充电 | 00:38:00 | 62:44:06 | 0.152 | 2.2291 | 0.0963 | 212.02 | 0.0963 | 212.02 | 0 | 0 | 0.0002141 | 471.69 | 0.0002141 | 471.69 | 0 | 0 | 2023-05-14 19:30:14 | 0.0003388 | 3.1665 | 6974.6084 | 0 | 关闭
9214 | 12 | 5 | 恒流充电 | 00:38:30 | 62:44:36 | 0.152 | 2.2296 | 0.0975 | 214.81 | 0.0975 | 214.81 | 0 | 0 | 0.000217 | 477.91 | 0.000217 | 477.91 | 0 | 0 | 2023-05-14 19:30:44 | 0.0003389 | 2.5332 | 5579.6378 | 0 | 关闭
9215 | 12 | 5 | 恒流充电 | 00:39:00 | 62:45:06 | 0.152 | 2.2299 | 0.0988 | 217.6 | 0.0988 | 217.6 | 0 | 0 | 0.0002198 | 484.13 | 0.0002198 | 484.13 | 0 | 0 | 2023-05-14 19:31:14 | 0.0003389 | 4.2219 | 9299.3147 | 0 | 关闭
9216 | 12 | 5 | 恒流充电 | 00:39:30 | 62:45:36 | 0.152 | 2.2303 | 0.1001 | 220.39 | 0.1001 | 220.39 | 0 | 0 | 0.0002226 | 490.35 | 0.0002226 | 490.35 | 0 | 0 | 2023-05-14 19:31:44 | 0.000339 | 3.1664 | 6974.5472 | 0 | 关闭
9217 | 12 | 5 | 恒流充电 | 00:40:00 | 62:46:06 | 0.152 | 2.2307 | 0.1013 | 223.18 | 0.1013 | 223.18 | 0 | 0 | 0.0002254 | 496.57 | 0.0002254 | 496.57 | 0 | 0 | 2023-05-14 19:32:14 | 0.000339 | 3.1664 | 6974.4249 | 0 | 关闭
9218 | 12 | 5 | 恒流充电 | 00:40:30 | 62:46:36 | 0.152 | 2.2311 | 0.1026 | 225.97 | 0.1026 | 225.97 | 0 | 0 | 0.0002283 | 502.8 | 0.0002283 | 502.8 | 0 | 0 | 2023-05-14 19:32:44 | 0.0003391 | 3.1664 | 6974.3637 | 0 | 关闭
9219 | 12 | 5 | 恒流充电 | 00:41:00 | 62:47:06 | 0.152 | 2.2314 | 0.1039 | 228.76 | 0.1039 | 228.76 | 0 | 0 | 0.0002311 | 509.02 | 0.0002311 | 509.02 | 0 | 0 | 2023-05-14 19:33:14 | 0.0003392 | 4.2219 | 9299.3147 | 0 | 关闭
9220 | 12 | 5 | 恒流充电 | 00:41:30 | 62:47:36 | 0.152 | 2.2317 | 0.1051 | 231.55 | 0.1051 | 231.55 | 0 | 0 | 0.0002339 | 515.25 | 0.0002339 | 515.25 | 0 | 0 | 2023-05-14 19:33:44 | 0.0003392 | 4.2218 | 9299.1516 | 0 | 关闭
9221 | 12 | 5 | 恒流充电 | 00:42:00 | 62:48:06 | 0.152 | 2.232 | 0.1064 | 234.34 | 0.1064 | 234.34 | 0 | 0 | 0.0002367 | 521.47 | 0.0002367 | 521.47 | 0 | 0 | 2023-05-14 19:34:14 | 0.0003392 | 4.2218 | 9299.1516 | 0 | 关闭
9222 | 12 | 5 | 恒流充电 | 00:42:30 | 62:48:36 | 0.152 | 2.2323 | 0.1077 | 237.13 | 0.1077 | 237.13 | 0 | 0 | 0.0002396 | 527.7 | 0.0002396 | 527.7 | 0 | 0 | 2023-05-14 19:34:44 | 0.0003393 | 4.2219 | 9299.2332 | 0 | 关闭
9223 | 12 | 5 | 恒流充电 | 00:43:00 | 62:49:06 | 0.152 | 2.2327 | 0.1089 | 239.92 | 0.1089 | 239.92 | 0 | 0 | 0.0002424 | 533.93 | 0.0002424 | 533.93 | 0 | 0 | 2023-05-14 19:35:14 | 0.0003393 | 3.1664 | 6974.4249 | 0 | 关闭
9224 | 12 | 5 | 恒流充电 | 00:43:30 | 62:49:36 | 0.152 | 2.233 | 0.1102 | 242.71 | 0.1102 | 242.71 | 0 | 0 | 0.0002452 | 540.16 | 0.0002452 | 540.16 | 0 | 0 | 2023-05-14 19:35:44 | 0.0003394 | 4.2219 | 9299.3147 | 0 | 关闭
9225 | 12 | 5 | 恒流充电 | 00:44:00 | 62:50:06 | 0.152 | 2.2332 | 0.1115 | 245.5 | 0.1115 | 245.5 | 0 | 0 | 0.0002481 | 546.39 | 0.0002481 | 546.39 | 0 | 0 | 2023-05-14 19:36:14 | 0.0003394 | 6.3327 | 13948.7274 | 0 | 关闭
9226 | 12 | 5 | 恒流充电 | 00:44:30 | 62:50:36 | 0.152 | 2.2336 | 0.1127 | 248.29 | 0.1127 | 248.29 | 0 | 0 | 0.0002509 | 552.62 | 0.0002509 | 552.62 | 0 | 0 | 2023-05-14 19:36:44 | 0.0003395 | 3.1664 | 6974.4249 | 0 | 关闭
9227 | 12 | 5 | 恒流充电 | 00:45:00 | 62:51:06 | 0.152 | 2.2339 | 0.114 | 251.08 | 0.114 | 251.08 | 0 | 0 | 0.0002537 | 558.85 | 0.0002537 | 558.85 | 0 | 0 | 2023-05-14 19:37:14 | 0.0003395 | 4.2219 | 9299.2332 | 0 | 关闭
9228 | 12 | 5 | 恒流充电 | 00:45:30 | 62:51:36 | 0.152 | 2.2342 | 0.1153 | 253.87 | 0.1153 | 253.87 | 0 | 0 | 0.0002565 | 565.08 | 0.0002565 | 565.08 | 0 | 0 | 2023-05-14 19:37:44 | 0.0003396 | 4.2218 | 9299.1516 | 0 | 关闭
9229 | 12 | 5 | 恒流充电 | 00:46:00 | 62:52:06 | 0.152 | 2.2345 | 0.1165 | 256.66 | 0.1165 | 256.66 | 0 | 0 | 0.0002594 | 571.32 | 0.0002594 | 571.32 | 0 | 0 | 2023-05-14 19:38:14 | 0.0003396 | 4.2219 | 9299.3147 | 0 | 关闭
9230 | 12 | 5 | 恒流充电 | 00:46:30 | 62:52:36 | 0.152 | 2.2349 | 0.1178 | 259.45 | 0.1178 | 259.45 | 0 | 0 | 0.0002622 | 577.55 | 0.0002622 | 577.55 | 0 | 0 | 2023-05-14 19:38:44 | 0.0003397 | 3.1663 | 6974.3025 | 0 | 关闭
9231 | 12 | 5 | 恒流充电 | 00:47:00 | 62:53:06 | 0.152 | 2.2353 | 0.1191 | 262.24 | 0.1191 | 262.24 | 0 | 0 | 0.000265 | 583.79 | 0.000265 | 583.79 | 0 | 0 | 2023-05-14 19:39:14 | 0.0003397 | 3.1664 | 6974.4249 | 0 | 关闭
9232 | 12 | 5 | 恒流充电 | 00:47:30 | 62:53:36 | 0.152 | 2.2357 | 0.1203 | 265.03 | 0.1203 | 265.03 | 0 | 0 | 0.0002679 | 590.02 | 0.0002679 | 590.02 | 0 | 0 | 2023-05-14 19:39:44 | 0.0003398 | 3.1663 | 6974.3025 | 0 | 关闭
9233 | 12 | 5 | 恒流充电 | 00:48:00 | 62:54:06 | 0.152 | 2.2362 | 0.1216 | 267.82 | 0.1216 | 267.82 | 0 | 0 | 0.0002707 | 596.26 | 0.0002707 | 596.26 | 0 | 0 | 2023-05-14 19:40:14 | 0.0003399 | 2.5331 | 5579.5888 | 0 | 关闭
9234 | 12 | 5 | 恒流充电 | 00:48:30 | 62:54:36 | 0.152 | 2.2367 | 0.1229 | 270.61 | 0.1229 | 270.61 | 0 | 0 | 0.0002735 | 602.5 | 0.0002735 | 602.5 | 0 | 0 | 2023-05-14 19:40:44 | 0.00034 | 2.5331 | 5579.4909 | 0 | 关闭
9235 | 12 | 5 | 恒流充电 | 00:49:00 | 62:55:06 | 0.152 | 2.2372 | 0.1241 | 273.4 | 0.1241 | 273.4 | 0 | 0 | 0.0002764 | 608.74 | 0.0002764 | 608.74 | 0 | 0 | 2023-05-14 19:41:14 | 0.0003401 | 2.5331 | 5579.5888 | 0 | 关闭
9236 | 12 | 5 | 恒流充电 | 00:49:30 | 62:55:36 | 0.152 | 2.2376 | 0.1254 | 276.19 | 0.1254 | 276.19 | 0 | 0 | 0.0002792 | 614.98 | 0.0002792 | 614.98 | 0 | 0 | 2023-05-14 19:41:44 | 0.0003401 | 3.1664 | 6974.486 | 0 | 关闭
9237 | 12 | 5 | 恒流充电 | 00:50:00 | 62:56:06 | 0.152 | 2.2379 | 0.1267 | 278.98 | 0.1267 | 278.98 | 0 | 0 | 0.000282 | 621.22 | 0.000282 | 621.22 | 0 | 0 | 2023-05-14 19:42:14 | 0.0003401 | 4.2219 | 9299.2332 | 0 | 关闭
9238 | 12 | 5 | 恒流充电 | 00:50:30 | 62:56:36 | 0.152 | 2.2383 | 0.1279 | 281.77 | 0.1279 | 281.77 | 0 | 0 | 0.0002849 | 627.47 | 0.0002849 | 627.47 | 0 | 0 | 2023-05-14 19:42:44 | 0.0003402 | 3.1664 | 6974.486 | 0 | 关闭
9239 | 12 | 5 | 恒流充电 | 00:51:00 | 62:57:06 | 0.152 | 2.2386 | 0.1292 | 284.56 | 0.1292 | 284.56 | 0 | 0 | 0.0002877 | 633.71 | 0.0002877 | 633.71 | 0 | 0 | 2023-05-14 19:43:14 | 0.0003402 | 4.2219 | 9299.3147 | 0 | 关闭
9240 | 12 | 5 | 恒流充电 | 00:51:30 | 62:57:36 | 0.152 | 2.2389 | 0.1305 | 287.35 | 0.1305 | 287.35 | 0 | 0 | 0.0002905 | 639.96 | 0.0002905 | 639.96 | 0 | 0 | 2023-05-14 19:43:44 | 0.0003403 | 4.2218 | 9299.1516 | 0 | 关闭
9241 | 12 | 5 | 恒流充电 | 00:52:00 | 62:58:06 | 0.152 | 2.2391 | 0.1317 | 290.14 | 0.1317 | 290.14 | 0 | 0 | 0.0002934 | 646.21 | 0.0002934 | 646.21 | 0 | 0 | 2023-05-14 19:44:14 | 0.0003403 | 6.3328 | 13948.8497 | 0 | 关闭
9242 | 12 | 5 | 恒流充电 | 00:52:30 | 62:58:36 | 0.152 | 2.2395 | 0.133 | 292.93 | 0.133 | 292.93 | 0 | 0 | 0.0002962 | 652.45 | 0.0002962 | 652.45 | 0 | 0 | 2023-05-14 19:44:44 | 0.0003404 | 3.1665 | 6974.6084 | 0 | 关闭
9243 | 12 | 5 | 恒流充电 | 00:53:00 | 62:59:06 | 0.152 | 2.2399 | 0.1343 | 295.72 | 0.1343 | 295.72 | 0 | 0 | 0.0002991 | 658.7 | 0.0002991 | 658.7 | 0 | 0 | 2023-05-14 19:45:14 | 0.0003404 | 3.1664 | 6974.5472 | 0 | 关闭
9244 | 12 | 5 | 恒流充电 | 00:53:30 | 62:59:36 | 0.152 | 2.2401 | 0.1355 | 298.51 | 0.1355 | 298.51 | 0 | 0 | 0.0003019 | 664.95 | 0.0003019 | 664.95 | 0 | 0 | 2023-05-14 19:45:44 | 0.0003405 | 6.3328 | 13948.9721 | 0 | 关闭
9245 | 12 | 5 | 恒流充电 | 00:54:00 | 63:00:06 | 0.152 | 2.2405 | 0.1368 | 301.3 | 0.1368 | 301.3 | 0 | 0 | 0.0003047 | 671.2 | 0.0003047 | 671.2 | 0 | 0 | 2023-05-14 19:46:14 | 0.0003405 | 3.1665 | 6974.6696 | 0 | 关闭
9246 | 12 | 5 | 恒流充电 | 00:54:30 | 63:00:36 | 0.152 | 2.2408 | 0.1381 | 304.09 | 0.1381 | 304.09 | 0 | 0 | 0.0003076 | 677.45 | 0.0003076 | 677.45 | 0 | 0 | 2023-05-14 19:46:44 | 0.0003406 | 4.2219 | 9299.3147 | 0 | 关闭
9247 | 12 | 5 | 恒流充电 | 00:55:00 | 63:01:06 | 0.152 | 2.2411 | 0.1393 | 306.88 | 0.1393 | 306.88 | 0 | 0 | 0.0003104 | 683.7 | 0.0003104 | 683.7 | 0 | 0 | 2023-05-14 19:47:14 | 0.0003406 | 4.2219 | 9299.3147 | 0 | 关闭
9248 | 12 | 5 | 恒流充电 | 00:55:30 | 63:01:36 | 0.152 | 2.2416 | 0.1406 | 309.67 | 0.1406 | 309.67 | 0 | 0 | 0.0003132 | 689.96 | 0.0003132 | 689.96 | 0 | 0 | 2023-05-14 19:47:44 | 0.0003407 | 2.5331 | 5579.4909 | 0 | 关闭
9249 | 12 | 5 | 恒流充电 | 00:56:00 | 63:02:06 | 0.152 | 2.242 | 0.1419 | 312.46 | 0.1419 | 312.46 | 0 | 0 | 0.0003161 | 696.21 | 0.0003161 | 696.21 | 0 | 0 | 2023-05-14 19:48:14 | 0.0003407 | 3.1664 | 6974.4249 | 0 | 关闭
9250 | 12 | 5 | 恒流充电 | 00:56:30 | 63:02:36 | 0.152 | 2.2426 | 0.1431 | 315.25 | 0.1431 | 315.25 | 0 | 0 | 0.0003189 | 702.47 | 0.0003189 | 702.47 | 0 | 0 | 2023-05-14 19:48:44 | 0.0003409 | 2.1109 | 4649.6166 | 0 | 关闭
9251 | 12 | 5 | 恒流充电 | 00:57:00 | 63:03:06 | 0.152 | 2.243 | 0.1444 | 318.04 | 0.1444 | 318.04 | 0 | 0 | 0.0003218 | 708.72 | 0.0003218 | 708.72 | 0 | 0 | 2023-05-14 19:49:14 | 0.0003409 | 3.1664 | 6974.486 | 0 | 关闭
9252 | 12 | 5 | 恒流充电 | 00:57:30 | 63:03:36 | 0.152 | 2.2435 | 0.1457 | 320.83 | 0.1457 | 320.83 | 0 | 0 | 0.0003246 | 714.98 | 0.0003246 | 714.98 | 0 | 0 | 2023-05-14 19:49:44 | 0.000341 | 2.5331 | 5579.5888 | 0 | 关闭
9253 | 12 | 5 | 恒流充电 | 00:58:00 | 63:04:06 | 0.152 | 2.2439 | 0.1469 | 323.62 | 0.1469 | 323.62 | 0 | 0 | 0.0003274 | 721.24 | 0.0003274 | 721.24 | 0 | 0 | 2023-05-14 19:50:14 | 0.000341 | 3.1664 | 6974.486 | 0 | 关闭
9254 | 12 | 5 | 恒流充电 | 00:58:30 | 63:04:36 | 0.152 | 2.2444 | 0.1482 | 326.4 | 0.1482 | 326.4 | 0 | 0 | 0.0003303 | 727.5 | 0.0003303 | 727.5 | 0 | 0 | 2023-05-14 19:50:44 | 0.0003411 | 2.5331 | 5579.5399 | 0 | 关闭
9255 | 12 | 5 | 恒流充电 | 00:59:00 | 63:05:06 | 0.152 | 2.2448 | 0.1495 | 329.19 | 0.1495 | 329.19 | 0 | 0 | 0.0003331 | 733.76 | 0.0003331 | 733.76 | 0 | 0 | 2023-05-14 19:51:14 | 0.0003412 | 3.1664 | 6974.486 | 0 | 关闭
9256 | 12 | 5 | 恒流充电 | 00:59:30 | 63:05:36 | 0.152 | 2.2453 | 0.1507 | 331.98 | 0.1507 | 331.98 | 0 | 0 | 0.000336 | 740.03 | 0.000336 | 740.03 | 0 | 0 | 2023-05-14 19:51:44 | 0.0003413 | 2.5331 | 5579.4909 | 0 | 关闭
9257 | 12 | 5 | 恒流充电 | 01:00:00 | 63:06:06 | 0.152 | 2.2456 | 0.152 | 334.77 | 0.152 | 334.77 | 0 | 0 | 0.0003388 | 746.29 | 0.0003388 | 746.29 | 0 | 0 | 2023-05-14 19:52:14 | 0.0003413 | 4.2219 | 9299.3147 | 0 | 关闭
9258 | 12 | 5 | 恒流充电 | 01:00:30 | 63:06:36 | 0.152 | 2.246 | 0.1533 | 337.56 | 0.1533 | 337.56 | 0 | 0 | 0.0003417 | 752.56 | 0.0003417 | 752.56 | 0 | 0 | 2023-05-14 19:52:44 | 0.0003413 | 3.1664 | 6974.5472 | 0 | 关闭
9259 | 12 | 5 | 恒流充电 | 01:01:00 | 63:07:06 | 0.152 | 2.2464 | 0.1545 | 340.35 | 0.1545 | 340.35 | 0 | 0 | 0.0003445 | 758.82 | 0.0003445 | 758.82 | 0 | 0 | 2023-05-14 19:53:14 | 0.0003414 | 3.1664 | 6974.4249 | 0 | 关闭
9260 | 12 | 5 | 恒流充电 | 01:01:30 | 63:07:36 | 0.152 | 2.2467 | 0.1558 | 343.14 | 0.1558 | 343.14 | 0 | 0 | 0.0003474 | 765.09 | 0.0003474 | 765.09 | 0 | 0 | 2023-05-14 19:53:44 | 0.0003415 | 4.2219 | 9299.3963 | 0 | 关闭
9261 | 12 | 5 | 恒流充电 | 01:02:00 | 63:08:06 | 0.152 | 2.2471 | 0.1571 | 345.93 | 0.1571 | 345.93 | 0 | 0 | 0.0003502 | 771.36 | 0.0003502 | 771.36 | 0 | 0 | 2023-05-14 19:54:14 | 0.0003415 | 3.1664 | 6974.486 | 0 | 关闭
9262 | 12 | 5 | 恒流充电 | 01:02:30 | 63:08:36 | 0.152 | 2.2475 | 0.1583 | 348.72 | 0.1583 | 348.72 | 0 | 0 | 0.000353 | 777.63 | 0.000353 | 777.63 | 0 | 0 | 2023-05-14 19:54:44 | 0.0003416 | 3.1664 | 6974.5472 | 0 | 关闭
9263 | 12 | 5 | 恒流充电 | 01:03:00 | 63:09:06 | 0.152 | 2.2478 | 0.1596 | 351.51 | 0.1596 | 351.51 | 0 | 0 | 0.0003559 | 783.9 | 0.0003559 | 783.9 | 0 | 0 | 2023-05-14 19:55:14 | 0.0003416 | 4.2219 | 9299.3147 | 0 | 关闭
9264 | 12 | 5 | 恒流充电 | 01:03:30 | 63:09:36 | 0.152 | 2.2483 | 0.1609 | 354.3 | 0.1609 | 354.3 | 0 | 0 | 0.0003587 | 790.17 | 0.0003587 | 790.17 | 0 | 0 | 2023-05-14 19:55:44 | 0.0003417 | 2.5331 | 5579.5888 | 0 | 关闭
9265 | 12 | 5 | 恒流充电 | 01:04:00 | 63:10:06 | 0.152 | 2.2486 | 0.1621 | 357.09 | 0.1621 | 357.09 | 0 | 0 | 0.0003616 | 796.44 | 0.0003616 | 796.44 | 0 | 0 | 2023-05-14 19:56:14 | 0.0003418 | 4.2219 | 9299.3963 | 0 | 关闭
9266 | 12 | 5 | 恒流充电 | 01:04:30 | 63:10:36 | 0.152 | 2.2491 | 0.1634 | 359.88 | 0.1634 | 359.88 | 0 | 0 | 0.0003644 | 802.72 | 0.0003644 | 802.72 | 0 | 0 | 2023-05-14 19:56:44 | 0.0003418 | 2.5332 | 5579.6378 | 0 | 关闭
9267 | 12 | 5 | 恒流充电 | 01:05:00 | 63:11:06 | 0.152 | 2.2495 | 0.1647 | 362.67 | 0.1647 | 362.67 | 0 | 0 | 0.0003673 | 808.99 | 0.0003673 | 808.99 | 0 | 0 | 2023-05-14 19:57:14 | 0.0003419 | 3.1665 | 6974.6084 | 0 | 关闭
9268 | 12 | 5 | 恒流充电 | 01:05:30 | 63:11:36 | 0.152 | 2.25 | 0.1659 | 365.46 | 0.1659 | 365.46 | 0 | 0 | 0.0003701 | 815.27 | 0.0003701 | 815.27 | 0 | 0 | 2023-05-14 19:57:44 | 0.000342 | 2.5331 | 5579.5399 | 0 | 关闭
9269 | 12 | 5 | 恒流充电 | 01:06:00 | 63:12:06 | 0.152 | 2.2506 | 0.1672 | 368.25 | 0.1672 | 368.25 | 0 | 0 | 0.000373 | 821.55 | 0.000373 | 821.55 | 0 | 0 | 2023-05-14 19:58:14 | 0.0003421 | 2.111 | 4649.7389 | 0 | 关闭
9270 | 12 | 5 | 恒流充电 | 01:06:30 | 63:12:36 | 0.152 | 2.2512 | 0.1685 | 371.04 | 0.1685 | 371.04 | 0 | 0 | 0.0003758 | 827.83 | 0.0003758 | 827.83 | 0 | 0 | 2023-05-14 19:58:44 | 0.0003422 | 2.1109 | 4649.6166 | 0 | 关闭
9271 | 12 | 5 | 恒流充电 | 01:07:00 | 63:13:06 | 0.152 | 2.2518 | 0.1697 | 373.83 | 0.1697 | 373.83 | 0 | 0 | 0.0003787 | 834.11 | 0.0003787 | 834.11 | 0 | 0 | 2023-05-14 19:59:14 | 0.0003423 | 2.111 | 4649.7389 | 0 | 关闭
9272 | 12 | 5 | 恒流充电 | 01:07:30 | 63:13:36 | 0.152 | 2.2524 | 0.171 | 376.62 | 0.171 | 376.62 | 0 | 0 | 0.0003815 | 840.39 | 0.0003815 | 840.39 | 0 | 0 | 2023-05-14 19:59:44 | 0.0003423 | 2.1109 | 4649.6574 | 0 | 关闭
9273 | 12 | 5 | 恒流充电 | 01:08:00 | 63:14:06 | 0.152 | 2.253 | 0.1723 | 379.41 | 0.1723 | 379.41 | 0 | 0 | 0.0003844 | 846.67 | 0.0003844 | 846.67 | 0 | 0 | 2023-05-14 20:00:14 | 0.0003424 | 2.1109 | 4649.6166 | 0 | 关闭
9274 | 12 | 5 | 恒流充电 | 01:08:30 | 63:14:36 | 0.152 | 2.2537 | 0.1735 | 382.2 | 0.1735 | 382.2 | 0 | 0 | 0.0003872 | 852.96 | 0.0003872 | 852.96 | 0 | 0 | 2023-05-14 20:00:44 | 0.0003425 | 1.8094 | 3985.3856 | 0 | 关闭
9275 | 12 | 5 | 恒流充电 | 01:09:00 | 63:15:06 | 0.152 | 2.2541 | 0.1748 | 384.99 | 0.1748 | 384.99 | 0 | 0 | 0.0003901 | 859.25 | 0.0003901 | 859.25 | 0 | 0 | 2023-05-14 20:01:14 | 0.0003426 | 3.1664 | 6974.5472 | 0 | 关闭
9276 | 12 | 5 | 恒流充电 | 01:09:30 | 63:15:36 | 0.152 | 2.2546 | 0.1761 | 387.78 | 0.1761 | 387.78 | 0 | 0 | 0.000393 | 865.54 | 0.000393 | 865.54 | 0 | 0 | 2023-05-14 20:01:44 | 0.0003427 | 2.5331 | 5579.4909 | 0 | 关闭
9277 | 12 | 5 | 恒流充电 | 01:10:00 | 63:16:06 | 0.152 | 2.2551 | 0.1773 | 390.57 | 0.1773 | 390.57 | 0 | 0 | 0.0003958 | 871.83 | 0.0003958 | 871.83 | 0 | 0 | 2023-05-14 20:02:14 | 0.0003427 | 2.5331 | 5579.5888 | 0 | 关闭
9278 | 12 | 5 | 恒流充电 | 01:10:30 | 63:16:36 | 0.152 | 2.2554 | 0.1786 | 393.36 | 0.1786 | 393.36 | 0 | 0 | 0.0003987 | 878.12 | 0.0003987 | 878.12 | 0 | 0 | 2023-05-14 20:02:44 | 0.0003428 | 4.2219 | 9299.3963 | 0 | 关闭
9279 | 12 | 5 | 恒流充电 | 01:11:00 | 63:17:06 | 0.152 | 2.2559 | 0.1799 | 396.15 | 0.1799 | 396.15 | 0 | 0 | 0.0004015 | 884.41 | 0.0004015 | 884.41 | 0 | 0 | 2023-05-14 20:03:14 | 0.0003428 | 2.5332 | 5579.7357 | 0 | 关闭
9280 | 12 | 5 | 恒流充电 | 01:11:30 | 63:17:36 | 0.152 | 2.2564 | 0.1811 | 398.94 | 0.1811 | 398.94 | 0 | 0 | 0.0004044 | 890.71 | 0.0004044 | 890.71 | 0 | 0 | 2023-05-14 20:03:44 | 0.000343 | 2.5331 | 5579.4909 | 0 | 关闭
9281 | 12 | 5 | 恒流充电 | 01:12:00 | 63:18:06 | 0.152 | 2.2568 | 0.1824 | 401.73 | 0.1824 | 401.73 | 0 | 0 | 0.0004072 | 897 | 0.0004072 | 897 | 0 | 0 | 2023-05-14 20:04:14 | 0.000343 | 3.1664 | 6974.486 | 0 | 关闭
9282 | 12 | 5 | 恒流充电 | 01:12:30 | 63:18:36 | 0.152 | 2.2573 | 0.1837 | 404.52 | 0.1837 | 404.52 | 0 | 0 | 0.0004101 | 903.3 | 0.0004101 | 903.3 | 0 | 0 | 2023-05-14 20:04:44 | 0.0003431 | 2.5332 | 5579.6378 | 0 | 关闭
9283 | 12 | 5 | 恒流充电 | 01:13:00 | 63:19:06 | 0.152 | 2.2577 | 0.1849 | 407.31 | 0.1849 | 407.31 | 0 | 0 | 0.000413 | 909.6 | 0.000413 | 909.6 | 0 | 0 | 2023-05-14 20:05:14 | 0.0003431 | 3.1665 | 6974.6696 | 0 | 关闭
9284 | 12 | 5 | 恒流充电 | 01:13:30 | 63:19:36 | 0.152 | 2.2581 | 0.1862 | 410.1 | 0.1862 | 410.1 | 0 | 0 | 0.0004158 | 915.9 | 0.0004158 | 915.9 | 0 | 0 | 2023-05-14 20:05:44 | 0.0003432 | 3.1665 | 6974.6696 | 0 | 关闭
9285 | 12 | 5 | 恒流充电 | 01:14:00 | 63:20:06 | 0.152 | 2.2586 | 0.1875 | 412.89 | 0.1875 | 412.89 | 0 | 0 | 0.0004187 | 922.2 | 0.0004187 | 922.2 | 0 | 0 | 2023-05-14 20:06:14 | 0.0003433 | 2.5332 | 5579.6378 | 0 | 关闭
9286 | 12 | 5 | 恒流充电 | 01:14:30 | 63:20:36 | 0.152 | 2.2592 | 0.1887 | 415.68 | 0.1887 | 415.68 | 0 | 0 | 0.0004215 | 928.5 | 0.0004215 | 928.5 | 0 | 0 | 2023-05-14 20:06:44 | 0.0003434 | 2.111 | 4649.7797 | 0 | 关闭
9287 | 12 | 5 | 恒流充电 | 01:15:00 | 63:21:06 | 0.152 | 2.2599 | 0.19 | 418.47 | 0.19 | 418.47 | 0 | 0 | 0.0004244 | 934.8 | 0.0004244 | 934.8 | 0 | 0 | 2023-05-14 20:07:14 | 0.0003435 | 1.8094 | 3985.4556 | 0 | 关闭
9288 | 12 | 5 | 恒流充电 | 01:15:30 | 63:21:36 | 0.152 | 2.2606 | 0.1913 | 421.26 | 0.1913 | 421.26 | 0 | 0 | 0.0004273 | 941.11 | 0.0004273 | 941.11 | 0 | 0 | 2023-05-14 20:07:44 | 0.0003436 | 1.8094 | 3985.4556 | 0 | 关闭
9289 | 12 | 5 | 恒流充电 | 01:16:00 | 63:22:06 | 0.152 | 2.2613 | 0.1925 | 424.05 | 0.1925 | 424.05 | 0 | 0 | 0.0004301 | 947.42 | 0.0004301 | 947.42 | 0 | 0 | 2023-05-14 20:08:14 | 0.0003437 | 1.8094 | 3985.4556 | 0 | 关闭
9290 | 12 | 5 | 恒流充电 | 01:16:30 | 63:22:36 | 0.152 | 2.262 | 0.1938 | 426.84 | 0.1938 | 426.84 | 0 | 0 | 0.000433 | 953.73 | 0.000433 | 953.73 | 0 | 0 | 2023-05-14 20:08:44 | 0.0003438 | 1.8094 | 3985.3856 | 0 | 关闭
9291 | 12 | 5 | 恒流充电 | 01:17:00 | 63:23:06 | 0.152 | 2.2626 | 0.1951 | 429.63 | 0.1951 | 429.63 | 0 | 0 | 0.0004359 | 960.04 | 0.0004359 | 960.04 | 0 | 0 | 2023-05-14 20:09:14 | 0.0003439 | 2.111 | 4649.6982 | 0 | 关闭
9292 | 12 | 5 | 恒流充电 | 01:17:30 | 63:23:36 | 0.152 | 2.2633 | 0.1963 | 432.42 | 0.1963 | 432.42 | 0 | 0 | 0.0004387 | 966.35 | 0.0004387 | 966.35 | 0 | 0 | 2023-05-14 20:09:44 | 0.000344 | 1.8094 | 3985.5255 | 0 | 关闭
9293 | 12 | 5 | 恒流充电 | 01:18:00 | 63:24:06 | 0.152 | 2.264 | 0.1976 | 435.21 | 0.1976 | 435.21 | 0 | 0 | 0.0004416 | 972.67 | 0.0004416 | 972.67 | 0 | 0 | 2023-05-14 20:10:14 | 0.0003441 | 1.8094 | 3985.4556 | 0 | 关闭
9294 | 12 | 5 | 恒流充电 | 01:18:30 | 63:24:36 | 0.152 | 2.2646 | 0.1989 | 438 | 0.1989 | 438 | 0 | 0 | 0.0004445 | 978.98 | 0.0004445 | 978.98 | 0 | 0 | 2023-05-14 20:10:44 | 0.0003442 | 2.111 | 4649.6982 | 0 | 关闭
9295 | 12 | 5 | 恒流充电 | 01:19:00 | 63:25:06 | 0.152 | 2.2653 | 0.2001 | 440.79 | 0.2001 | 440.79 | 0 | 0 | 0.0004473 | 985.3 | 0.0004473 | 985.3 | 0 | 0 | 2023-05-14 20:11:14 | 0.0003443 | 1.8094 | 3985.3856 | 0 | 关闭
9296 | 12 | 5 | 恒流充电 | 01:19:30 | 63:25:36 | 0.152 | 2.266 | 0.2014 | 443.58 | 0.2014 | 443.58 | 0 | 0 | 0.0004502 | 991.62 | 0.0004502 | 991.62 | 0 | 0 | 2023-05-14 20:11:44 | 0.0003444 | 1.8094 | 3985.5255 | 0 | 关闭
9297 | 12 | 5 | 恒流充电 | 01:20:00 | 63:26:06 | 0.152 | 2.2666 | 0.2027 | 446.37 | 0.2027 | 446.37 | 0 | 0 | 0.0004531 | 997.95 | 0.0004531 | 997.95 | 0 | 0 | 2023-05-14 20:12:14 | 0.0003445 | 2.111 | 4649.6982 | 0 | 关闭
9298 | 12 | 5 | 恒流充电 | 01:20:30 | 63:26:36 | 0.152 | 2.2673 | 0.2039 | 449.16 | 0.2039 | 449.16 | 0 | 0 | 0.0004559 | 1004.27 | 0.0004559 | 1004.27 | 0 | 0 | 2023-05-14 20:12:44 | 0.0003446 | 1.8094 | 3985.4556 | 0 | 关闭
9299 | 12 | 5 | 恒流充电 | 01:21:00 | 63:27:06 | 0.152 | 2.2682 | 0.2052 | 451.95 | 0.2052 | 451.95 | 0 | 0 | 0.0004588 | 1010.6 | 0.0004588 | 1010.6 | 0 | 0 | 2023-05-14 20:13:14 | 0.0003447 | 1.4073 | 3099.7444 | 0 | 关闭
9300 | 12 | 5 | 恒流充电 | 01:21:30 | 63:27:36 | 0.152 | 2.2689 | 0.2065 | 454.74 | 0.2065 | 454.74 | 0 | 0 | 0.0004617 | 1016.93 | 0.0004617 | 1016.93 | 0 | 0 | 2023-05-14 20:13:44 | 0.0003449 | 1.8094 | 3985.4556 | 0 | 关闭
9301 | 12 | 5 | 恒流充电 | 01:22:00 | 63:28:06 | 0.152 | 2.2695 | 0.2077 | 457.53 | 0.2077 | 457.53 | 0 | 0 | 0.0004646 | 1023.26 | 0.0004646 | 1023.26 | 0 | 0 | 2023-05-14 20:14:14 | 0.0003449 | 2.111 | 4649.6982 | 0 | 关闭
9302 | 12 | 5 | 恒流充电 | 01:22:30 | 63:28:36 | 0.152 | 2.2702 | 0.209 | 460.32 | 0.209 | 460.32 | 0 | 0 | 0.0004674 | 1029.59 | 0.0004674 | 1029.59 | 0 | 0 | 2023-05-14 20:14:44 | 0.000345 | 1.8093 | 3985.3157 | 0 | 关闭
9303 | 12 | 5 | 恒流充电 | 01:23:00 | 63:29:06 | 0.152 | 2.2708 | 0.2102 | 463.11 | 0.2102 | 463.11 | 0 | 0 | 0.0004703 | 1035.92 | 0.0004703 | 1035.92 | 0 | 0 | 2023-05-14 20:15:14 | 0.0003451 | 2.111 | 4649.6982 | 0 | 关闭
9304 | 12 | 5 | 恒流充电 | 01:23:30 | 63:29:36 | 0.152 | 2.2714 | 0.2115 | 465.9 | 0.2115 | 465.9 | 0 | 0 | 0.0004732 | 1042.26 | 0.0004732 | 1042.26 | 0 | 0 | 2023-05-14 20:15:44 | 0.0003452 | 2.1109 | 4649.535 | 0 | 关闭
9305 | 12 | 5 | 恒流充电 | 01:24:00 | 63:30:06 | 0.152 | 2.272 | 0.2128 | 468.68 | 0.2128 | 468.68 | 0 | 0 | 0.0004761 | 1048.6 | 0.0004761 | 1048.6 | 0 | 0 | 2023-05-14 20:16:14 | 0.0003453 | 2.111 | 4649.6982 | 0 | 关闭
9306 | 12 | 5 | 恒流充电 | 01:24:30 | 63:30:36 | 0.152 | 2.2727 | 0.214 | 471.47 | 0.214 | 471.47 | 0 | 0 | 0.0004789 | 1054.93 | 0.0004789 | 1054.93 | 0 | 0 | 2023-05-14 20:16:44 | 0.0003454 | 1.8094 | 3985.3856 | 0 | 关闭
9307 | 12 | 5 | 恒流充电 | 01:25:00 | 63:31:06 | 0.152 | 2.2733 | 0.2153 | 474.26 | 0.2153 | 474.26 | 0 | 0 | 0.0004818 | 1061.28 | 0.0004818 | 1061.28 | 0 | 0 | 2023-05-14 20:17:14 | 0.0003455 | 2.1109 | 4649.6166 | 0 | 关闭
9308 | 12 | 5 | 恒流充电 | 01:25:30 | 63:31:36 | 0.152 | 2.274 | 0.2166 | 477.05 | 0.2166 | 477.05 | 0 | 0 | 0.0004847 | 1067.62 | 0.0004847 | 1067.62 | 0 | 0 | 2023-05-14 20:17:44 | 0.0003456 | 1.8094 | 3985.4556 | 0 | 关闭
9309 | 12 | 5 | 恒流充电 | 01:26:00 | 63:32:06 | 0.152 | 2.2747 | 0.2178 | 479.84 | 0.2178 | 479.84 | 0 | 0 | 0.0004876 | 1073.96 | 0.0004876 | 1073.96 | 0 | 0 | 2023-05-14 20:18:14 | 0.0003457 | 1.8094 | 3985.3856 | 0 | 关闭
9310 | 12 | 5 | 恒流充电 | 01:26:30 | 63:32:36 | 0.152 | 2.2753 | 0.2191 | 482.63 | 0.2191 | 482.63 | 0 | 0 | 0.0004905 | 1080.31 | 0.0004905 | 1080.31 | 0 | 0 | 2023-05-14 20:18:44 | 0.0003458 | 2.111 | 4649.6982 | 0 | 关闭
9311 | 12 | 5 | 恒流充电 | 01:27:00 | 63:33:06 | 0.152 | 2.2763 | 0.2204 | 485.42 | 0.2204 | 485.42 | 0 | 0 | 0.0004933 | 1086.66 | 0.0004933 | 1086.66 | 0 | 0 | 2023-05-14 20:19:14 | 0.000346 | 1.2666 | 2789.7699 | 0 | 关闭
9312 | 12 | 5 | 恒流充电 | 01:27:30 | 63:33:36 | 0.152 | 2.2771 | 0.2216 | 488.21 | 0.2216 | 488.21 | 0 | 0 | 0.0004962 | 1093.01 | 0.0004962 | 1093.01 | 0 | 0 | 2023-05-14 20:19:44 | 0.0003461 | 1.5832 | 3487.1512 | 0 | 关闭
9313 | 12 | 5 | 恒流充电 | 01:28:00 | 63:34:06 | 0.152 | 2.278 | 0.2229 | 491 | 0.2229 | 491 | 0 | 0 | 0.0004991 | 1099.36 | 0.0004991 | 1099.36 | 0 | 0 | 2023-05-14 20:20:14 | 0.0003462 | 1.4073 | 3099.7444 | 0 | 关闭
9314 | 12 | 5 | 恒流充电 | 01:28:30 | 63:34:36 | 0.152 | 2.2789 | 0.2242 | 493.79 | 0.2242 | 493.79 | 0 | 0 | 0.000502 | 1105.72 | 0.000502 | 1105.72 | 0 | 0 | 2023-05-14 20:20:44 | 0.0003463 | 1.4073 | 3099.7444 | 0 | 关闭
9315 | 12 | 5 | 恒流充电 | 01:29:00 | 63:35:06 | 0.152 | 2.2797 | 0.2254 | 496.58 | 0.2254 | 496.58 | 0 | 0 | 0.0005049 | 1112.08 | 0.0005049 | 1112.08 | 0 | 0 | 2023-05-14 20:21:14 | 0.0003465 | 1.5832 | 3487.2124 | 0 | 关闭
9316 | 12 | 5 | 恒流充电 | 01:29:30 | 63:35:36 | 0.152 | 2.2806 | 0.2267 | 499.37 | 0.2267 | 499.37 | 0 | 0 | 0.0005078 | 1118.44 | 0.0005078 | 1118.44 | 0 | 0 | 2023-05-14 20:21:44 | 0.0003466 | 1.4073 | 3099.7444 | 0 | 关闭
9317 | 12 | 5 | 恒流充电 | 01:30:00 | 63:36:06 | 0.152 | 2.2815 | 0.228 | 502.16 | 0.228 | 502.16 | 0 | 0 | 0.0005107 | 1124.8 | 0.0005107 | 1124.8 | 0 | 0 | 2023-05-14 20:22:14 | 0.0003468 | 1.4073 | 3099.7444 | 0 | 关闭
9318 | 12 | 5 | 恒流充电 | 01:30:30 | 63:36:36 | 0.152 | 2.2824 | 0.2292 | 504.95 | 0.2292 | 504.95 | 0 | 0 | 0.0005136 | 1131.17 | 0.0005136 | 1131.17 | 0 | 0 | 2023-05-14 20:22:44 | 0.0003469 | 1.4073 | 3099.7444 | 0 | 关闭
9319 | 12 | 5 | 恒流充电 | 01:31:00 | 63:37:06 | 0.152 | 2.2832 | 0.2305 | 507.74 | 0.2305 | 507.74 | 0 | 0 | 0.0005164 | 1137.54 | 0.0005164 | 1137.54 | 0 | 0 | 2023-05-14 20:23:14 | 0.000347 | 1.5832 | 3487.2124 | 0 | 关闭
9320 | 12 | 5 | 恒流充电 | 01:31:30 | 63:37:36 | 0.152 | 2.284 | 0.2318 | 510.53 | 0.2318 | 510.53 | 0 | 0 | 0.0005193 | 1143.91 | 0.0005193 | 1143.91 | 0 | 0 | 2023-05-14 20:23:44 | 0.0003471 | 1.5831 | 3486.9065 | 0 | 关闭
9321 | 12 | 5 | 恒流充电 | 01:32:00 | 63:38:06 | 0.152 | 2.2848 | 0.233 | 513.32 | 0.233 | 513.32 | 0 | 0 | 0.0005222 | 1150.28 | 0.0005222 | 1150.28 | 0 | 0 | 2023-05-14 20:24:14 | 0.0003472 | 1.583 | 3486.7841 | 0 | 关闭
9322 | 12 | 5 | 恒流充电 | 01:32:30 | 63:38:36 | 0.152 | 2.2857 | 0.2343 | 516.11 | 0.2343 | 516.11 | 0 | 0 | 0.0005251 | 1156.66 | 0.0005251 | 1156.66 | 0 | 0 | 2023-05-14 20:24:44 | 0.0003474 | 1.4073 | 3099.69 | 0 | 关闭
9323 | 12 | 5 | 恒流充电 | 01:33:00 | 63:39:06 | 0.152 | 2.2865 | 0.2356 | 518.9 | 0.2356 | 518.9 | 0 | 0 | 0.000528 | 1163.03 | 0.000528 | 1163.03 | 0 | 0 | 2023-05-14 20:25:14 | 0.0003475 | 1.5832 | 3487.2736 | 0 | 关闭
9324 | 12 | 5 | 恒流充电 | 01:33:30 | 63:39:36 | 0.152 | 2.2873 | 0.2368 | 521.69 | 0.2368 | 521.69 | 0 | 0 | 0.0005309 | 1169.41 | 0.0005309 | 1169.41 | 0 | 0 | 2023-05-14 20:25:44 | 0.0003476 | 1.5833 | 3487.3348 | 0 | 关闭
9325 | 12 | 5 | 恒流充电 | 01:34:00 | 63:40:06 | 0.152 | 2.2882 | 0.2381 | 524.48 | 0.2381 | 524.48 | 0 | 0 | 0.0005338 | 1175.8 | 0.0005338 | 1175.8 | 0 | 0 | 2023-05-14 20:26:14 | 0.0003478 | 1.4073 | 3099.8532 | 0 | 关闭
9326 | 12 | 5 | 恒流充电 | 01:34:30 | 63:40:36 | 0.152 | 2.289 | 0.2394 | 527.27 | 0.2394 | 527.27 | 0 | 0 | 0.0005367 | 1182.18 | 0.0005367 | 1182.18 | 0 | 0 | 2023-05-14 20:26:44 | 0.0003479 | 1.5832 | 3487.3348 | 0 | 关闭
9327 | 12 | 5 | 恒流充电 | 01:35:00 | 63:41:06 | 0.152 | 2.2899 | 0.2406 | 530.06 | 0.2406 | 530.06 | 0 | 0 | 0.0005396 | 1188.57 | 0.0005396 | 1188.57 | 0 | 0 | 2023-05-14 20:27:14 | 0.000348 | 1.4073 | 3099.8532 | 0 | 关闭
9328 | 12 | 5 | 恒流充电 | 01:35:30 | 63:41:36 | 0.152 | 2.2908 | 0.2419 | 532.85 | 0.2419 | 532.85 | 0 | 0 | 0.0005425 | 1194.96 | 0.0005425 | 1194.96 | 0 | 0 | 2023-05-14 20:27:44 | 0.0003482 | 1.4074 | 3099.9075 | 0 | 关闭
9329 | 12 | 5 | 恒流充电 | 01:36:00 | 63:42:06 | 0.152 | 2.2917 | 0.2432 | 535.64 | 0.2432 | 535.64 | 0 | 0 | 0.0005454 | 1201.35 | 0.0005454 | 1201.35 | 0 | 0 | 2023-05-14 20:28:14 | 0.0003483 | 1.4073 | 3099.7988 | 0 | 关闭
9330 | 12 | 5 | 恒流充电 | 01:36:30 | 63:42:36 | 0.152 | 2.2928 | 0.2444 | 538.43 | 0.2444 | 538.43 | 0 | 0 | 0.0005483 | 1207.75 | 0.0005483 | 1207.75 | 0 | 0 | 2023-05-14 20:28:44 | 0.0003485 | 1.1515 | 2536.2435 | 0 | 关闭
9331 | 12 | 5 | 恒流充电 | 01:37:00 | 63:43:06 | 0.152 | 2.2939 | 0.2457 | 541.22 | 0.2457 | 541.22 | 0 | 0 | 0.0005512 | 1214.14 | 0.0005512 | 1214.14 | 0 | 0 | 2023-05-14 20:29:14 | 0.0003486 | 1.1515 | 2536.2435 | 0 | 关闭
9332 | 12 | 5 | 恒流充电 | 01:37:30 | 63:43:36 | 0.152 | 2.2949 | 0.247 | 544.01 | 0.247 | 544.01 | 0 | 0 | 0.0005541 | 1220.55 | 0.0005541 | 1220.55 | 0 | 0 | 2023-05-14 20:29:44 | 0.0003488 | 1.2666 | 2789.8189 | 0 | 关闭
9333 | 12 | 5 | 恒流充电 | 01:38:00 | 63:44:06 | 0.152 | 2.296 | 0.2482 | 546.8 | 0.2482 | 546.8 | 0 | 0 | 0.000557 | 1226.95 | 0.000557 | 1226.95 | 0 | 0 | 2023-05-14 20:30:14 | 0.000349 | 1.1515 | 2536.3325 | 0 | 关闭
9334 | 12 | 5 | 恒流充电 | 01:38:30 | 63:44:36 | 0.152 | 2.297 | 0.2495 | 549.59 | 0.2495 | 549.59 | 0 | 0 | 0.0005599 | 1233.36 | 0.0005599 | 1233.36 | 0 | 0 | 2023-05-14 20:30:44 | 0.0003491 | 1.2666 | 2789.9168 | 0 | 关闭
9335 | 12 | 5 | 恒流充电 | 01:39:00 | 63:45:06 | 0.152 | 2.2982 | 0.2508 | 552.38 | 0.2508 | 552.38 | 0 | 0 | 0.0005629 | 1239.77 | 0.0005629 | 1239.77 | 0 | 0 | 2023-05-14 20:31:14 | 0.0003493 | 1.0555 | 2324.8083 | 0 | 关闭
9336 | 12 | 5 | 恒流充电 | 01:39:30 | 63:45:36 | 0.152 | 2.2993 | 0.252 | 555.17 | 0.252 | 555.17 | 0 | 0 | 0.0005658 | 1246.18 | 0.0005658 | 1246.18 | 0 | 0 | 2023-05-14 20:31:44 | 0.0003494 | 1.1514 | 2536.1545 | 0 | 关闭
9337 | 12 | 5 | 恒流充电 | 01:40:00 | 63:46:06 | 0.152 | 2.3005 | 0.2533 | 557.96 | 0.2533 | 557.96 | 0 | 0 | 0.0005687 | 1252.6 | 0.0005687 | 1252.6 | 0 | 0 | 2023-05-14 20:32:14 | 0.0003497 | 1.0555 | 2324.8899 | 0 | 关闭
9338 | 12 | 5 | 恒流充电 | 01:40:30 | 63:46:36 | 0.152 | 2.3015 | 0.2546 | 560.75 | 0.2546 | 560.75 | 0 | 0 | 0.0005716 | 1259.02 | 0.0005716 | 1259.02 | 0 | 0 | 2023-05-14 20:32:44 | 0.0003498 | 1.2666 | 2789.8189 | 0 | 关闭
9339 | 12 | 5 | 恒流充电 | 01:41:00 | 63:47:06 | 0.152 | 2.3028 | 0.2558 | 563.54 | 0.2558 | 563.54 | 0 | 0 | 0.0005745 | 1265.44 | 0.0005745 | 1265.44 | 0 | 0 | 2023-05-14 20:33:14 | 0.00035 | 0.9743 | 2146.0145 | 0 | 关闭
9340 | 12 | 5 | 恒流充电 | 01:41:30 | 63:47:36 | 0.152 | 2.3039 | 0.2571 | 566.33 | 0.2571 | 566.33 | 0 | 0 | 0.0005774 | 1271.86 | 0.0005774 | 1271.86 | 0 | 0 | 2023-05-14 20:33:44 | 0.0003502 | 1.1514 | 2536.1545 | 0 | 关闭
9341 | 12 | 5 | 恒流充电 | 01:42:00 | 63:48:06 | 0.152 | 2.305 | 0.2584 | 569.12 | 0.2584 | 569.12 | 0 | 0 | 0.0005803 | 1278.29 | 0.0005803 | 1278.29 | 0 | 0 | 2023-05-14 20:34:14 | 0.0003503 | 1.1515 | 2536.2435 | 0 | 关闭
9342 | 12 | 5 | 恒流充电 | 01:42:30 | 63:48:36 | 0.152 | 2.3061 | 0.2596 | 571.91 | 0.2596 | 571.91 | 0 | 0 | 0.0005833 | 1284.72 | 0.0005833 | 1284.72 | 0 | 0 | 2023-05-14 20:34:44 | 0.0003505 | 1.1514 | 2536.199 | 0 | 关闭
9343 | 12 | 5 | 恒流充电 | 01:43:00 | 63:49:06 | 0.152 | 2.3071 | 0.2609 | 574.7 | 0.2609 | 574.7 | 0 | 0 | 0.0005862 | 1291.16 | 0.0005862 | 1291.16 | 0 | 0 | 2023-05-14 20:35:14 | 0.0003507 | 1.2666 | 2789.8189 | 0 | 关闭
9344 | 12 | 5 | 恒流充电 | 01:43:30 | 63:49:36 | 0.152 | 2.3081 | 0.2622 | 577.49 | 0.2622 | 577.49 | 0 | 0 | 0.0005891 | 1297.6 | 0.0005891 | 1297.6 | 0 | 0 | 2023-05-14 20:35:44 | 0.0003508 | 1.2666 | 2789.8678 | 0 | 关闭
9345 | 12 | 5 | 恒流充电 | 01:44:00 | 63:50:06 | 0.152 | 2.3091 | 0.2634 | 580.28 | 0.2634 | 580.28 | 0 | 0 | 0.000592 | 1304.04 | 0.000592 | 1304.04 | 0 | 0 | 2023-05-14 20:36:14 | 0.000351 | 1.2666 | 2789.8678 | 0 | 关闭
9346 | 12 | 5 | 恒流充电 | 01:44:30 | 63:50:36 | 0.152 | 2.3101 | 0.2647 | 583.07 | 0.2647 | 583.07 | 0 | 0 | 0.000595 | 1310.48 | 0.000595 | 1310.48 | 0 | 0 | 2023-05-14 20:36:44 | 0.0003511 | 1.2666 | 2789.8189 | 0 | 关闭
9347 | 12 | 5 | 恒流充电 | 01:45:00 | 63:51:06 | 0.152 | 2.3112 | 0.266 | 585.86 | 0.266 | 585.86 | 0 | 0 | 0.0005979 | 1316.93 | 0.0005979 | 1316.93 | 0 | 0 | 2023-05-14 20:37:14 | 0.0003513 | 1.1515 | 2536.2435 | 0 | 关闭
9348 | 12 | 5 | 恒流充电 | 01:45:30 | 63:51:36 | 0.152 | 2.3122 | 0.2672 | 588.65 | 0.2672 | 588.65 | 0 | 0 | 0.0006008 | 1323.38 | 0.0006008 | 1323.38 | 0 | 0 | 2023-05-14 20:37:44 | 0.0003514 | 1.2666 | 2789.8678 | 0 | 关闭
9349 | 12 | 5 | 恒流充电 | 01:46:00 | 63:52:06 | 0.152 | 2.3132 | 0.2685 | 591.44 | 0.2685 | 591.44 | 0 | 0 | 0.0006037 | 1329.83 | 0.0006037 | 1329.83 | 0 | 0 | 2023-05-14 20:38:14 | 0.0003516 | 1.2666 | 2789.8678 | 0 | 关闭
9350 | 12 | 5 | 恒流充电 | 01:46:30 | 63:52:36 | 0.152 | 2.3143 | 0.2698 | 594.23 | 0.2698 | 594.23 | 0 | 0 | 0.0006067 | 1336.28 | 0.0006067 | 1336.28 | 0 | 0 | 2023-05-14 20:38:44 | 0.0003518 | 1.1515 | 2536.2435 | 0 | 关闭
9351 | 12 | 5 | 恒流充电 | 01:47:00 | 63:53:06 | 0.152 | 2.3154 | 0.271 | 597.02 | 0.271 | 597.02 | 0 | 0 | 0.0006096 | 1342.74 | 0.0006096 | 1342.74 | 0 | 0 | 2023-05-14 20:39:14 | 0.0003519 | 1.1514 | 2536.199 | 0 | 关闭
9352 | 12 | 5 | 恒流充电 | 01:47:30 | 63:53:36 | 0.152 | 2.3164 | 0.2723 | 599.81 | 0.2723 | 599.81 | 0 | 0 | 0.0006125 | 1349.2 | 0.0006125 | 1349.2 | 0 | 0 | 2023-05-14 20:39:44 | 0.000352 | 1.2666 | 2789.8189 | 0 | 关闭
9353 | 12 | 5 | 恒流充电 | 01:48:00 | 63:54:06 | 0.152 | 2.3175 | 0.2736 | 602.6 | 0.2736 | 602.6 | 0 | 0 | 0.0006155 | 1355.67 | 0.0006155 | 1355.67 | 0 | 0 | 2023-05-14 20:40:14 | 0.0003522 | 1.1514 | 2536.199 | 0 | 关闭
9354 | 12 | 5 | 恒流充电 | 01:48:30 | 63:54:36 | 0.152 | 2.3186 | 0.2748 | 605.39 | 0.2748 | 605.39 | 0 | 0 | 0.0006184 | 1362.13 | 0.0006184 | 1362.13 | 0 | 0 | 2023-05-14 20:40:44 | 0.0003524 | 1.1515 | 2536.2435 | 0 | 关闭
9355 | 12 | 5 | 恒流充电 | 01:49:00 | 63:55:06 | 0.152 | 2.3196 | 0.2761 | 608.18 | 0.2761 | 608.18 | 0 | 0 | 0.0006213 | 1368.6 | 0.0006213 | 1368.6 | 0 | 0 | 2023-05-14 20:41:14 | 0.0003525 | 1.2666 | 2789.8678 | 0 | 关闭
9356 | 12 | 5 | 恒流充电 | 01:49:30 | 63:55:36 | 0.152 | 2.3208 | 0.2774 | 610.97 | 0.2774 | 610.97 | 0 | 0 | 0.0006243 | 1375.08 | 0.0006243 | 1375.08 | 0 | 0 | 2023-05-14 20:41:44 | 0.0003527 | 1.0555 | 2324.8899 | 0 | 关闭
9357 | 12 | 5 | 恒流充电 | 01:50:00 | 63:56:06 | 0.152 | 2.3218 | 0.2786 | 613.76 | 0.2786 | 613.76 | 0 | 0 | 0.0006272 | 1381.55 | 0.0006272 | 1381.55 | 0 | 0 | 2023-05-14 20:42:14 | 0.0003529 | 1.2666 | 2789.8189 | 0 | 关闭
9358 | 12 | 5 | 恒流充电 | 01:50:30 | 63:56:36 | 0.152 | 2.3228 | 0.2799 | 616.54 | 0.2799 | 616.54 | 0 | 0 | 0.0006302 | 1388.03 | 0.0006302 | 1388.03 | 0 | 0 | 2023-05-14 20:42:44 | 0.000353 | 1.2666 | 2789.8189 | 0 | 关闭
9359 | 12 | 5 | 恒流充电 | 01:51:00 | 63:57:06 | 0.152 | 2.3238 | 0.2812 | 619.33 | 0.2812 | 619.33 | 0 | 0 | 0.0006331 | 1394.51 | 0.0006331 | 1394.51 | 0 | 0 | 2023-05-14 20:43:14 | 0.0003532 | 1.2666 | 2789.8678 | 0 | 关闭
9360 | 12 | 5 | 恒流充电 | 01:51:30 | 63:57:36 | 0.152 | 2.3249 | 0.2824 | 622.12 | 0.2824 | 622.12 | 0 | 0 | 0.0006361 | 1401 | 0.0006361 | 1401 | 0 | 0 | 2023-05-14 20:43:44 | 0.0003534 | 1.1515 | 2536.2435 | 0 | 关闭
9361 | 12 | 5 | 恒流充电 | 01:52:00 | 63:58:06 | 0.152 | 2.3258 | 0.2837 | 624.91 | 0.2837 | 624.91 | 0 | 0 | 0.000639 | 1407.49 | 0.000639 | 1407.49 | 0 | 0 | 2023-05-14 20:44:14 | 0.0003535 | 1.4073 | 3099.7444 | 0 | 关闭
9362 | 12 | 5 | 恒流充电 | 01:52:30 | 63:58:36 | 0.152 | 2.3267 | 0.285 | 627.7 | 0.285 | 627.7 | 0 | 0 | 0.0006419 | 1413.98 | 0.0006419 | 1413.98 | 0 | 0 | 2023-05-14 20:44:44 | 0.0003536 | 1.4073 | 3099.8532 | 0 | 关闭
9363 | 12 | 5 | 恒流充电 | 01:53:00 | 63:59:06 | 0.152 | 2.3276 | 0.2862 | 630.49 | 0.2862 | 630.49 | 0 | 0 | 0.0006449 | 1420.47 | 0.0006449 | 1420.47 | 0 | 0 | 2023-05-14 20:45:14 | 0.0003537 | 1.4073 | 3099.7444 | 0 | 关闭
9364 | 12 | 5 | 恒流充电 | 01:53:30 | 63:59:36 | 0.152 | 2.3284 | 0.2875 | 633.28 | 0.2875 | 633.28 | 0 | 0 | 0.0006478 | 1426.96 | 0.0006478 | 1426.96 | 0 | 0 | 2023-05-14 20:45:44 | 0.0003539 | 1.5832 | 3487.2736 | 0 | 关闭
9365 | 12 | 5 | 恒流充电 | 01:54:00 | 64:00:06 | 0.152 | 2.329 | 0.2888 | 636.07 | 0.2888 | 636.07 | 0 | 0 | 0.0006508 | 1433.46 | 0.0006508 | 1433.46 | 0 | 0 | 2023-05-14 20:46:14 | 0.000354 | 2.111 | 4649.7797 | 0 | 关闭
9366 | 12 | 5 | 恒流充电 | 01:54:30 | 64:00:36 | 0.152 | 2.3295 | 0.29 | 638.86 | 0.29 | 638.86 | 0 | 0 | 0.0006537 | 1439.96 | 0.0006537 | 1439.96 | 0 | 0 | 2023-05-14 20:46:44 | 0.0003541 | 2.5331 | 5579.5399 | 0 | 关闭
9367 | 12 | 5 | 恒流充电 | 01:55:00 | 64:01:06 | 0.152 | 2.3296 | 0.2913 | 641.65 | 0.2913 | 641.65 | 0 | 0 | 0.0006567 | 1446.46 | 0.0006567 | 1446.46 | 0 | 0 | 2023-05-14 20:47:14 | 0.0003541 | 12.6662 | 27899.1679 | 0 | 关闭
9368 | 12 | 5 | 恒流充电 | 01:55:30 | 64:01:36 | 0.152 | 2.3297 | 0.2926 | 644.44 | 0.2926 | 644.44 | 0 | 0 | 0.0006596 | 1452.96 | 0.0006596 | 1452.96 | 0 | 0 | 2023-05-14 20:47:44 | 0.0003541 | 12.6658 | 27898.1889 | 0 | 关闭
9369 | 12 | 5 | 恒流充电 | 01:56:00 | 64:02:06 | 0.152 | 2.3297 | 0.2938 | 647.23 | 0.2938 | 647.23 | 0 | 0 | 0.0006626 | 1459.46 | 0.0006626 | 1459.46 | 0 | 0 | 2023-05-14 20:48:14 | 0.0003541 | 0 | 0 | 0 | 关闭
9370 | 12 | 5 | 恒流充电 | 01:56:30 | 64:02:36 | 0.152 | 2.3297 | 0.2951 | 650.02 | 0.2951 | 650.02 | 0 | 0 | 0.0006655 | 1465.96 | 0.0006655 | 1465.96 | 0 | 0 | 2023-05-14 20:48:44 | 0.0003541 | 0 | 0 | 0 | 关闭
9371 | 12 | 5 | 恒流充电 | 01:57:00 | 64:03:06 | 0.152 | 2.3298 | 0.2964 | 652.81 | 0.2964 | 652.81 | 0 | 0 | 0.0006685 | 1472.46 | 0.0006685 | 1472.46 | 0 | 0 | 2023-05-14 20:49:14 | 0.0003541 | 12.6662 | 27899.1679 | 0 | 关闭
9372 | 12 | 5 | 恒流充电 | 01:57:30 | 64:03:36 | 0.152 | 2.3297 | 0.2976 | 655.6 | 0.2976 | 655.6 | 0 | 0 | 0.0006714 | 1478.96 | 0.0006714 | 1478.96 | 0 | 0 | 2023-05-14 20:49:44 | 0.0003541 | -12.6658 | -27898.1889 | 0 | 关闭
9373 | 12 | 5 | 恒流充电 | 01:58:00 | 64:04:06 | 0.152 | 2.3299 | 0.2989 | 658.39 | 0.2989 | 658.39 | 0 | 0 | 0.0006744 | 1485.46 | 0.0006744 | 1485.46 | 0 | 0 | 2023-05-14 20:50:14 | 0.0003541 | 6.3331 | 13949.5839 | 0 | 关闭
9374 | 12 | 5 | 恒流充电 | 01:58:30 | 64:04:36 | 0.152 | 2.3299 | 0.3002 | 661.18 | 0.3002 | 661.18 | 0 | 0 | 0.0006773 | 1491.96 | 0.0006773 | 1491.96 | 0 | 0 | 2023-05-14 20:50:44 | 0.0003541 | 0 | 0 | 0 | 关闭
9375 | 12 | 5 | 恒流充电 | 01:59:00 | 64:05:06 | 0.152 | 2.33 | 0.3014 | 663.97 | 0.3014 | 663.97 | 0 | 0 | 0.0006803 | 1498.46 | 0.0006803 | 1498.46 | 0 | 0 | 2023-05-14 20:51:14 | 0.0003541 | 12.6664 | 27899.6574 | 0 | 关闭
9376 | 12 | 5 | 恒流充电 | 01:59:30 | 64:05:36 | 0.152 | 2.3301 | 0.3027 | 666.76 | 0.3027 | 666.76 | 0 | 0 | 0.0006833 | 1504.96 | 0.0006833 | 1504.96 | 0 | 0 | 2023-05-14 20:51:44 | 0.0003542 | 12.6658 | 27898.1889 | 0 | 关闭
9377 | 12 | 5 | 恒流充电 | 02:00:00 | 64:06:06 | 0.152 | 2.3304 | 0.304 | 669.55 | 0.304 | 669.55 | 0 | 0 | 0.0006862 | 1511.46 | 0.0006862 | 1511.46 | 0 | 0 | 2023-05-14 20:52:14 | 0.0003542 | 4.2221 | 9299.7226 | 0 | 关闭
9378 | 12 | 5 | 恒流充电 | 02:00:30 | 64:06:36 | 0.152 | 2.3307 | 0.3052 | 672.34 | 0.3052 | 672.34 | 0 | 0 | 0.0006892 | 1517.96 | 0.0006892 | 1517.96 | 0 | 0 | 2023-05-14 20:52:44 | 0.0003543 | 4.2219 | 9299.3963 | 0 | 关闭
9379 | 12 | 5 | 恒流充电 | 02:01:00 | 64:07:06 | 0.152 | 2.3309 | 0.3065 | 675.13 | 0.3065 | 675.13 | 0 | 0 | 0.0006921 | 1524.46 | 0.0006921 | 1524.46 | 0 | 0 | 2023-05-14 20:53:14 | 0.0003543 | 6.3332 | 13949.8287 | 0 | 关闭
9380 | 12 | 5 | 恒流充电 | 02:01:30 | 64:07:36 | 0.152 | 2.3313 | 0.3078 | 677.92 | 0.3078 | 677.92 | 0 | 0 | 0.0006951 | 1530.97 | 0.0006951 | 1530.97 | 0 | 0 | 2023-05-14 20:53:44 | 0.0003543 | 3.1664 | 6974.4249 | 0 | 关闭
9381 | 12 | 5 | 恒流充电 | 02:02:00 | 64:08:06 | 0.152 | 2.3316 | 0.309 | 680.71 | 0.309 | 680.71 | 0 | 0 | 0.000698 | 1537.47 | 0.000698 | 1537.47 | 0 | 0 | 2023-05-14 20:54:14 | 0.0003544 | 4.2221 | 9299.7226 | 0 | 关闭
9382 | 12 | 5 | 恒流充电 | 02:02:30 | 64:08:36 | 0.152 | 2.3319 | 0.3103 | 683.5 | 0.3103 | 683.5 | 0 | 0 | 0.000701 | 1543.98 | 0.000701 | 1543.98 | 0 | 0 | 2023-05-14 20:54:44 | 0.0003544 | 4.222 | 9299.5595 | 0 | 关闭
9383 | 12 | 5 | 恒流充电 | 02:03:00 | 64:09:06 | 0.152 | 2.3322 | 0.3116 | 686.29 | 0.3116 | 686.29 | 0 | 0 | 0.0007039 | 1550.48 | 0.0007039 | 1550.48 | 0 | 0 | 2023-05-14 20:55:14 | 0.0003545 | 4.2221 | 9299.7226 | 0 | 关闭
9384 | 12 | 5 | 恒流充电 | 02:03:30 | 64:09:36 | 0.152 | 2.3325 | 0.3128 | 689.08 | 0.3128 | 689.08 | 0 | 0 | 0.0007069 | 1556.99 | 0.0007069 | 1556.99 | 0 | 0 | 2023-05-14 20:55:44 | 0.0003545 | 4.2221 | 9299.7226 | 0 | 关闭
9385 | 12 | 5 | 恒流充电 | 02:04:00 | 64:10:06 | 0.152 | 2.3329 | 0.3141 | 691.87 | 0.3141 | 691.87 | 0 | 0 | 0.0007098 | 1563.5 | 0.0007098 | 1563.5 | 0 | 0 | 2023-05-14 20:56:14 | 0.0003546 | 3.1665 | 6974.6696 | 0 | 关闭
9386 | 12 | 5 | 恒流充电 | 02:04:30 | 64:10:36 | 0.152 | 2.3332 | 0.3154 | 694.66 | 0.3154 | 694.66 | 0 | 0 | 0.0007128 | 1570.01 | 0.0007128 | 1570.01 | 0 | 0 | 2023-05-14 20:56:44 | 0.0003546 | 4.222 | 9299.5595 | 0 | 关闭
9387 | 12 | 5 | 恒流充电 | 02:05:00 | 64:11:06 | 0.152 | 2.3336 | 0.3166 | 697.45 | 0.3166 | 697.45 | 0 | 0 | 0.0007157 | 1576.51 | 0.0007157 | 1576.51 | 0 | 0 | 2023-05-14 20:57:14 | 0.0003547 | 3.1665 | 6974.6696 | 0 | 关闭
9388 | 12 | 5 | 恒流充电 | 02:05:30 | 64:11:36 | 0.152 | 2.3339 | 0.3179 | 700.24 | 0.3179 | 700.24 | 0 | 0 | 0.0007187 | 1583.03 | 0.0007187 | 1583.03 | 0 | 0 | 2023-05-14 20:57:44 | 0.0003547 | 4.2219 | 9299.3963 | 0 | 关闭
9389 | 12 | 5 | 恒流充电 | 02:06:00 | 64:12:06 | 0.152 | 2.3342 | 0.3192 | 703.03 | 0.3192 | 703.03 | 0 | 0 | 0.0007217 | 1589.54 | 0.0007217 | 1589.54 | 0 | 0 | 2023-05-14 20:58:14 | 0.0003548 | 4.2221 | 9299.7226 | 0 | 关闭
9390 | 12 | 5 | 恒流充电 | 02:06:30 | 64:12:36 | 0.152 | 2.3346 | 0.3204 | 705.82 | 0.3204 | 705.82 | 0 | 0 | 0.0007246 | 1596.05 | 0.0007246 | 1596.05 | 0 | 0 | 2023-05-14 20:58:44 | 0.0003548 | 3.1664 | 6974.4249 | 0 | 关闭
9391 | 12 | 5 | 恒流充电 | 02:07:00 | 64:13:06 | 0.152 | 2.335 | 0.3217 | 708.61 | 0.3217 | 708.61 | 0 | 0 | 0.0007276 | 1602.56 | 0.0007276 | 1602.56 | 0 | 0 | 2023-05-14 20:59:14 | 0.0003549 | 3.1665 | 6974.6696 | 0 | 关闭
9392 | 12 | 5 | 恒流充电 | 02:07:30 | 64:13:36 | 0.152 | 2.3354 | 0.323 | 711.4 | 0.323 | 711.4 | 0 | 0 | 0.0007305 | 1609.08 | 0.0007305 | 1609.08 | 0 | 0 | 2023-05-14 20:59:44 | 0.000355 | 3.1665 | 6974.6696 | 0 | 关闭
9393 | 12 | 5 | 恒流充电 | 02:08:00 | 64:14:06 | 0.152 | 2.3358 | 0.3242 | 714.19 | 0.3242 | 714.19 | 0 | 0 | 0.0007335 | 1615.59 | 0.0007335 | 1615.59 | 0 | 0 | 2023-05-14 21:00:14 | 0.000355 | 3.1666 | 6974.9143 | 0 | 关闭
9394 | 12 | 5 | 恒流充电 | 02:08:30 | 64:14:36 | 0.152 | 2.3364 | 0.3255 | 716.98 | 0.3255 | 716.98 | 0 | 0 | 0.0007364 | 1622.11 | 0.0007364 | 1622.11 | 0 | 0 | 2023-05-14 21:00:44 | 0.0003551 | 2.111 | 4649.6982 | 0 | 关闭
9395 | 12 | 5 | 恒流充电 | 02:09:00 | 64:15:06 | 0.152 | 2.3368 | 0.3268 | 719.77 | 0.3268 | 719.77 | 0 | 0 | 0.0007394 | 1628.63 | 0.0007394 | 1628.63 | 0 | 0 | 2023-05-14 21:01:14 | 0.0003552 | 3.1666 | 6974.792 | 0 | 关闭
9396 | 12 | 5 | 恒流充电 | 02:09:30 | 64:15:36 | 0.152 | 2.3373 | 0.328 | 722.56 | 0.328 | 722.56 | 0 | 0 | 0.0007424 | 1635.15 | 0.0007424 | 1635.15 | 0 | 0 | 2023-05-14 21:01:44 | 0.0003552 | 2.5332 | 5579.6378 | 0 | 关闭
9397 | 12 | 5 | 恒流充电 | 02:10:00 | 64:16:06 | 0.152 | 2.3378 | 0.3293 | 725.35 | 0.3293 | 725.35 | 0 | 0 | 0.0007453 | 1641.67 | 0.0007453 | 1641.67 | 0 | 0 | 2023-05-14 21:02:14 | 0.0003553 | 2.5332 | 5579.7357 | 0 | 关闭
9398 | 12 | 5 | 恒流充电 | 02:10:30 | 64:16:36 | 0.152 | 2.3383 | 0.3306 | 728.14 | 0.3306 | 728.14 | 0 | 0 | 0.0007483 | 1648.2 | 0.0007483 | 1648.2 | 0 | 0 | 2023-05-14 21:02:44 | 0.0003554 | 2.5332 | 5579.8336 | 0 | 关闭
9399 | 12 | 5 | 恒流充电 | 02:11:00 | 64:17:06 | 0.152 | 2.3388 | 0.3318 | 730.93 | 0.3318 | 730.93 | 0 | 0 | 0.0007512 | 1654.72 | 0.0007512 | 1654.72 | 0 | 0 | 2023-05-14 21:03:14 | 0.0003555 | 2.5332 | 5579.6378 | 0 | 关闭
9400 | 12 | 5 | 恒流充电 | 02:11:30 | 64:17:36 | 0.152 | 2.3393 | 0.3331 | 733.72 | 0.3331 | 733.72 | 0 | 0 | 0.0007542 | 1661.25 | 0.0007542 | 1661.25 | 0 | 0 | 2023-05-14 21:03:44 | 0.0003556 | 2.5333 | 5579.9315 | 0 | 关闭
9401 | 12 | 5 | 恒流充电 | 02:12:00 | 64:18:06 | 0.152 | 2.3399 | 0.3344 | 736.51 | 0.3344 | 736.51 | 0 | 0 | 0.0007572 | 1667.77 | 0.0007572 | 1667.77 | 0 | 0 | 2023-05-14 21:04:14 | 0.0003556 | 2.111 | 4649.8613 | 0 | 关闭
9402 | 12 | 5 | 恒流充电 | 02:12:30 | 64:18:36 | 0.152 | 2.3403 | 0.3356 | 739.3 | 0.3356 | 739.3 | 0 | 0 | 0.0007601 | 1674.3 | 0.0007601 | 1674.3 | 0 | 0 | 2023-05-14 21:04:44 | 0.0003557 | 3.1666 | 6974.792 | 0 | 关闭
9403 | 12 | 5 | 恒流充电 | 02:13:00 | 64:19:06 | 0.152 | 2.3409 | 0.3369 | 742.09 | 0.3369 | 742.09 | 0 | 0 | 0.0007631 | 1680.83 | 0.0007631 | 1680.83 | 0 | 0 | 2023-05-14 21:05:14 | 0.0003558 | 2.111 | 4649.6982 | 0 | 关闭
9404 | 12 | 5 | 恒流充电 | 02:13:30 | 64:19:36 | 0.152 | 2.3414 | 0.3382 | 744.88 | 0.3382 | 744.88 | 0 | 0 | 0.0007661 | 1687.36 | 0.0007661 | 1687.36 | 0 | 0 | 2023-05-14 21:05:44 | 0.0003559 | 2.5332 | 5579.8336 | 0 | 关闭
9405 | 12 | 5 | 恒流充电 | 02:14:00 | 64:20:06 | 0.152 | 2.3419 | 0.3394 | 747.67 | 0.3394 | 747.67 | 0 | 0 | 0.000769 | 1693.9 | 0.000769 | 1693.9 | 0 | 0 | 2023-05-14 21:06:14 | 0.0003559 | 2.5332 | 5579.6378 | 0 | 关闭
9406 | 12 | 5 | 恒流充电 | 02:14:30 | 64:20:36 | 0.152 | 2.3424 | 0.3407 | 750.46 | 0.3407 | 750.46 | 0 | 0 | 0.000772 | 1700.43 | 0.000772 | 1700.43 | 0 | 0 | 2023-05-14 21:06:44 | 0.000356 | 2.5332 | 5579.7357 | 0 | 关闭
9407 | 12 | 5 | 恒流充电 | 02:15:00 | 64:21:06 | 0.152 | 2.343 | 0.342 | 753.25 | 0.342 | 753.25 | 0 | 0 | 0.000775 | 1706.97 | 0.000775 | 1706.97 | 0 | 0 | 2023-05-14 21:07:14 | 0.0003561 | 2.1109 | 4649.6166 | 0 | 关闭
9408 | 12 | 5 | 恒流充电 | 02:15:30 | 64:21:36 | 0.152 | 2.3435 | 0.3432 | 756.04 | 0.3432 | 756.04 | 0 | 0 | 0.0007779 | 1713.5 | 0.0007779 | 1713.5 | 0 | 0 | 2023-05-14 21:07:44 | 0.0003562 | 2.5332 | 5579.8336 | 0 | 关闭
9409 | 12 | 5 | 恒流充电 | 02:16:00 | 64:22:06 | 0.152 | 2.3441 | 0.3445 | 758.83 | 0.3445 | 758.83 | 0 | 0 | 0.0007809 | 1720.04 | 0.0007809 | 1720.04 | 0 | 0 | 2023-05-14 21:08:14 | 0.0003563 | 2.1109 | 4649.535 | 0 | 关闭
9410 | 12 | 5 | 恒流充电 | 02:16:30 | 64:22:36 | 0.152 | 2.3447 | 0.3458 | 761.62 | 0.3458 | 761.62 | 0 | 0 | 0.0007839 | 1726.58 | 0.0007839 | 1726.58 | 0 | 0 | 2023-05-14 21:08:44 | 0.0003563 | 2.111 | 4649.8613 | 0 | 关闭
9411 | 12 | 5 | 恒流充电 | 02:17:00 | 64:23:06 | 0.152 | 2.3453 | 0.347 | 764.41 | 0.347 | 764.41 | 0 | 0 | 0.0007868 | 1733.12 | 0.0007868 | 1733.12 | 0 | 0 | 2023-05-14 21:09:14 | 0.0003565 | 2.111 | 4649.6982 | 0 | 关闭
9412 | 12 | 5 | 恒流充电 | 02:17:30 | 64:23:36 | 0.152 | 2.346 | 0.3483 | 767.2 | 0.3483 | 767.2 | 0 | 0 | 0.0007898 | 1739.67 | 0.0007898 | 1739.67 | 0 | 0 | 2023-05-14 21:09:44 | 0.0003566 | 1.8095 | 3985.5954 | 0 | 关闭
9413 | 12 | 5 | 恒流充电 | 02:18:00 | 64:24:06 | 0.152 | 2.3467 | 0.3496 | 769.99 | 0.3496 | 769.99 | 0 | 0 | 0.0007928 | 1746.21 | 0.0007928 | 1746.21 | 0 | 0 | 2023-05-14 21:10:14 | 0.0003567 | 1.8094 | 3985.3856 | 0 | 关闭
9414 | 12 | 5 | 恒流充电 | 02:18:30 | 64:24:36 | 0.152 | 2.3475 | 0.3508 | 772.78 | 0.3508 | 772.78 | 0 | 0 | 0.0007958 | 1752.76 | 0.0007958 | 1752.76 | 0 | 0 | 2023-05-14 21:10:44 | 0.0003568 | 1.5832 | 3487.3348 | 0 | 关闭
9415 | 12 | 5 | 恒流充电 | 02:19:00 | 64:25:06 | 0.152 | 2.3482 | 0.3521 | 775.57 | 0.3521 | 775.57 | 0 | 0 | 0.0007987 | 1759.31 | 0.0007987 | 1759.31 | 0 | 0 | 2023-05-14 21:11:14 | 0.0003569 | 1.8094 | 3985.4556 | 0 | 关闭
9416 | 12 | 5 | 恒流充电 | 02:19:30 | 64:25:36 | 0.152 | 2.349 | 0.3534 | 778.36 | 0.3534 | 778.36 | 0 | 0 | 0.0008017 | 1765.86 | 0.0008017 | 1765.86 | 0 | 0 | 2023-05-14 21:11:44 | 0.000357 | 1.5832 | 3487.3348 | 0 | 关闭
9417 | 12 | 5 | 恒流充电 | 02:20:00 | 64:26:06 | 0.152 | 2.3497 | 0.3546 | 781.15 | 0.3546 | 781.15 | 0 | 0 | 0.0008047 | 1772.42 | 0.0008047 | 1772.42 | 0 | 0 | 2023-05-14 21:12:14 | 0.0003571 | 1.8094 | 3985.4556 | 0 | 关闭
9418 | 12 | 5 | 恒流充电 | 02:20:30 | 64:26:36 | 0.152 | 2.3505 | 0.3559 | 783.94 | 0.3559 | 783.94 | 0 | 0 | 0.0008077 | 1778.98 | 0.0008077 | 1778.98 | 0 | 0 | 2023-05-14 21:12:44 | 0.0003572 | 1.5833 | 3487.3348 | 0 | 关闭
9419 | 12 | 5 | 恒流充电 | 02:21:00 | 64:27:06 | 0.152 | 2.3513 | 0.3572 | 786.73 | 0.3572 | 786.73 | 0 | 0 | 0.0008106 | 1785.53 | 0.0008106 | 1785.53 | 0 | 0 | 2023-05-14 21:13:14 | 0.0003574 | 1.5832 | 3487.3348 | 0 | 关闭
9420 | 12 | 5 | 恒流充电 | 02:21:30 | 64:27:36 | 0.152 | 2.3522 | 0.3584 | 789.52 | 0.3584 | 789.52 | 0 | 0 | 0.0008136 | 1792.1 | 0.0008136 | 1792.1 | 0 | 0 | 2023-05-14 21:13:44 | 0.0003575 | 1.4073 | 3099.8532 | 0 | 关闭
9421 | 12 | 5 | 恒流充电 | 02:22:00 | 64:28:06 | 0.152 | 2.3531 | 0.3597 | 792.31 | 0.3597 | 792.31 | 0 | 0 | 0.0008166 | 1798.66 | 0.0008166 | 1798.66 | 0 | 0 | 2023-05-14 21:14:14 | 0.0003576 | 1.4073 | 3099.7988 | 0 | 关闭
9422 | 12 | 5 | 恒流充电 | 02:22:30 | 64:28:36 | 0.152 | 2.3539 | 0.361 | 795.1 | 0.361 | 795.1 | 0 | 0 | 0.0008196 | 1805.22 | 0.0008196 | 1805.22 | 0 | 0 | 2023-05-14 21:14:44 | 0.0003578 | 1.5833 | 3487.396 | 0 | 关闭
9423 | 12 | 5 | 恒流充电 | 02:23:00 | 64:29:06 | 0.152 | 2.3549 | 0.3622 | 797.89 | 0.3622 | 797.89 | 0 | 0 | 0.0008226 | 1811.79 | 0.0008226 | 1811.79 | 0 | 0 | 2023-05-14 21:15:14 | 0.0003579 | 1.2666 | 2789.8189 | 0 | 关闭
9424 | 12 | 5 | 恒流充电 | 02:23:30 | 64:29:36 | 0.152 | 2.3559 | 0.3635 | 800.68 | 0.3635 | 800.68 | 0 | 0 | 0.0008255 | 1818.36 | 0.0008255 | 1818.36 | 0 | 0 | 2023-05-14 21:15:44 | 0.0003581 | 1.2666 | 2789.8189 | 0 | 关闭
9425 | 12 | 5 | 恒流充电 | 02:24:00 | 64:30:06 | 0.152 | 2.357 | 0.3648 | 803.47 | 0.3648 | 803.47 | 0 | 0 | 0.0008285 | 1824.94 | 0.0008285 | 1824.94 | 0 | 0 | 2023-05-14 21:16:14 | 0.0003582 | 1.1515 | 2536.288 | 0 | 关闭
9426 | 12 | 5 | 恒流充电 | 02:24:30 | 64:30:36 | 0.152 | 2.358 | 0.366 | 806.26 | 0.366 | 806.26 | 0 | 0 | 0.0008315 | 1831.52 | 0.0008315 | 1831.52 | 0 | 0 | 2023-05-14 21:16:44 | 0.0003584 | 1.2666 | 2789.9168 | 0 | 关闭
9427 | 12 | 5 | 恒流充电 | 02:25:00 | 64:31:06 | 0.152 | 2.3593 | 0.3673 | 809.05 | 0.3673 | 809.05 | 0 | 0 | 0.0008345 | 1838.1 | 0.0008345 | 1838.1 | 0 | 0 | 2023-05-14 21:17:14 | 0.0003586 | 0.9743 | 2146.0522 | 0 | 关闭
9428 | 12 | 5 | 恒流充电 | 02:25:30 | 64:31:36 | 0.152 | 2.3604 | 0.3686 | 811.84 | 0.3686 | 811.84 | 0 | 0 | 0.0008375 | 1844.68 | 0.0008375 | 1844.68 | 0 | 0 | 2023-05-14 21:17:44 | 0.0003588 | 1.1515 | 2536.2435 | 0 | 关闭
9429 | 12 | 5 | 恒流充电 | 02:26:00 | 64:32:06 | 0.152 | 2.3617 | 0.3698 | 814.63 | 0.3698 | 814.63 | 0 | 0 | 0.0008405 | 1851.27 | 0.0008405 | 1851.27 | 0 | 0 | 2023-05-14 21:18:14 | 0.000359 | 0.9743 | 2146.0522 | 0 | 关闭
9430 | 12 | 5 | 恒流充电 | 02:26:30 | 64:32:36 | 0.152 | 2.3632 | 0.3711 | 817.41 | 0.3711 | 817.41 | 0 | 0 | 0.0008435 | 1857.86 | 0.0008435 | 1857.86 | 0 | 0 | 2023-05-14 21:18:44 | 0.0003592 | 0.8444 | 1859.8793 | 0 | 关闭
9431 | 12 | 5 | 恒流充电 | 02:27:00 | 64:33:06 | 0.152 | 2.3647 | 0.3724 | 820.2 | 0.3724 | 820.2 | 0 | 0 | 0.0008465 | 1864.45 | 0.0008465 | 1864.45 | 0 | 0 | 2023-05-14 21:19:14 | 0.0003594 | 0.8444 | 1859.9445 | 0 | 关闭
9432 | 12 | 5 | 恒流充电 | 02:27:30 | 64:33:36 | 0.152 | 2.3665 | 0.3736 | 822.99 | 0.3736 | 822.99 | 0 | 0 | 0.0008495 | 1871.05 | 0.0008495 | 1871.05 | 0 | 0 | 2023-05-14 21:19:44 | 0.0003597 | 0.7037 | 1549.8994 | 0 | 关闭
9433 | 12 | 5 | 恒流充电 | 02:28:00 | 64:34:06 | 0.152 | 2.3684 | 0.3749 | 825.78 | 0.3749 | 825.78 | 0 | 0 | 0.0008525 | 1877.66 | 0.0008525 | 1877.66 | 0 | 0 | 2023-05-14 21:20:14 | 0.0003599 | 0.6666 | 1468.3773 | 0 | 关闭
9434 | 12 | 5 | 恒流充电 | 02:28:30 | 64:34:36 | 0.152 | 2.3704 | 0.3762 | 828.57 | 0.3762 | 828.57 | 0 | 0 | 0.0008555 | 1884.27 | 0.0008555 | 1884.27 | 0 | 0 | 2023-05-14 21:20:44 | 0.0003603 | 0.6333 | 1394.8605 | 0 | 关闭
9435 | 12 | 5 | 恒流充电 | 02:29:00 | 64:35:06 | 0.152 | 2.3726 | 0.3774 | 831.36 | 0.3774 | 831.36 | 0 | 0 | 0.0008585 | 1890.88 | 0.0008585 | 1890.88 | 0 | 0 | 2023-05-14 21:21:14 | 0.0003606 | 0.5757 | 1268.144 | 0 | 关闭
9436 | 12 | 5 | 恒流充电 | 02:29:30 | 64:35:36 | 0.152 | 2.3751 | 0.3787 | 834.15 | 0.3787 | 834.15 | 0 | 0 | 0.0008615 | 1897.51 | 0.0008615 | 1897.51 | 0 | 0 | 2023-05-14 21:21:44 | 0.000361 | 0.5066 | 1115.9276 | 0 | 关闭
9437 | 12 | 5 | 恒流充电 | 02:30:00 | 64:36:06 | 0.152 | 2.378 | 0.38 | 836.94 | 0.38 | 836.94 | 0 | 0 | 0.0008645 | 1904.14 | 0.0008645 | 1904.14 | 0 | 0 | 2023-05-14 21:22:14 | 0.0003614 | 0.4368 | 962.0403 | 0 | 关闭
9438 | 12 | 5 | 恒流充电 | 02:30:30 | 64:36:36 | 0.152 | 2.3812 | 0.3812 | 839.73 | 0.3812 | 839.73 | 0 | 0 | 0.0008675 | 1910.77 | 0.0008675 | 1910.77 | 0 | 0 | 2023-05-14 21:22:44 | 0.0003619 | 0.3958 | 871.8184 | 0 | 关闭
9439 | 12 | 5 | 恒流充电 | 02:31:00 | 64:37:06 | 0.152 | 2.3851 | 0.3825 | 842.52 | 0.3825 | 842.52 | 0 | 0 | 0.0008705 | 1917.42 | 0.0008705 | 1917.42 | 0 | 0 | 2023-05-14 21:23:14 | 0.0003625 | 0.3248 | 715.3633 | 0 | 关闭
9440 | 12 | 5 | 恒流充电 | 02:31:30 | 64:37:36 | 0.152 | 2.3897 | 0.3838 | 845.31 | 0.3838 | 845.31 | 0 | 0 | 0.0008735 | 1924.08 | 0.0008735 | 1924.08 | 0 | 0 | 2023-05-14 21:23:44 | 0.0003632 | 0.2753 | 606.4824 | 0 | 关闭
9441 | 12 | 5 | 恒流充电 | 02:32:00 | 64:38:06 | 0.152 | 2.3958 | 0.385 | 848.1 | 0.385 | 848.1 | 0 | 0 | 0.0008766 | 1930.76 | 0.0008766 | 1930.76 | 0 | 0 | 2023-05-14 21:24:14 | 0.0003641 | 0.2076 | 457.3634 | 0 | 关闭
9442 | 12 | 5 | 恒流充电 | 02:32:30 | 64:38:36 | 0.152 | 2.404 | 0.3863 | 850.89 | 0.3863 | 850.89 | 0 | 0 | 0.0008796 | 1937.45 | 0.0008796 | 1937.45 | 0 | 0 | 2023-05-14 21:24:44 | 0.0003654 | 0.1545 | 340.2218 | 0 | 关闭
9443 | 12 | 5 | 恒流充电 | 02:32:54 | 64:39:01 | 0.152 | 2.414 | 0.3873 | 853.19 | 0.3873 | 853.19 | 0 | 0 | 0.0008821 | 1942.99 | 0.0008821 | 1942.99 | 0 | 0 | 2023-05-14 21:25:09 | 0.0003669 | 0.1043 | 229.6916 | 0 | 关闭
9444 | 12 | 5 | 恒流充电 | 02:33:00 | 64:39:06 | 0.152 | 2.4167 | 0.3876 | 853.68 | 0.3876 | 853.68 | 0 | 0 | 0.0008827 | 1944.18 | 0.0008827 | 1944.18 | 0 | 0 | 2023-05-14 21:25:14 | 0.0003673 | 0.0829 | 182.5928 | 0 | 关闭
9445 | 12 | 5 | 恒流充电 | 02:33:14 | 64:39:21 | 0.152 | 2.4267 | 0.3882 | 855.07 | 0.3882 | 855.07 | 0 | 0 | 0.0008842 | 1947.53 | 0.0008842 | 1947.53 | 0 | 0 | 2023-05-14 21:25:29 | 0.0003688 | 0.0629 | 138.5512 | 0 | 关闭
9446 | 12 | 5 | 恒流充电 | 02:33:25 | 64:39:31 | 0.152 | 2.4368 | 0.3886 | 856.03 | 0.3886 | 856.03 | 0 | 0 | 0.0008852 | 1949.86 | 0.0008852 | 1949.86 | 0 | 0 | 2023-05-14 21:25:39 | 0.0003704 | 0.0431 | 94.8421 | 0 | 关闭
9447 | 12 | 5 | 恒流充电 | 02:33:30 | 64:39:36 | 0.152 | 2.4431 | 0.3888 | 856.47 | 0.3888 | 856.47 | 0 | 0 | 0.0008857 | 1950.95 | 0.0008857 | 1950.95 | 0 | 0 | 2023-05-14 21:25:44 | 0.0003713 | 0.0322 | 70.842 | 0 | 关闭
9448 | 12 | 5 | 恒流充电 | 02:33:35 | 64:39:42 | 0.152 | 2.4531 | 0.3891 | 857 | 0.3891 | 857 | 0 | 0 | 0.0008863 | 1952.25 | 0.0008863 | 1952.25 | 0 | 0 | 2023-05-14 21:25:50 | 0.0003728 | 0.0241 | 53.0103 | 0 | 关闭
9449 | 12 | 5 | 恒流充电 | 02:33:39 | 64:39:46 | 0.152 | 2.4632 | 0.3893 | 857.39 | 0.3893 | 857.39 | 0 | 0 | 0.0008868 | 1953.21 | 0.0008868 | 1953.21 | 0 | 0 | 2023-05-14 21:25:54 | 0.0003744 | 0.0176 | 38.6735 | 0 | 关闭
9450 | 12 | 5 | 恒流充电 | 02:33:43 | 64:39:50 | 0.152 | 2.4733 | 0.3894 | 857.71 | 0.3894 | 857.71 | 0 | 0 | 0.0008871 | 1953.99 | 0.0008871 | 1953.99 | 0 | 0 | 2023-05-14 21:25:58 | 0.0003759 | 0.0142 | 31.2974 | 0 | 关闭
9451 | 12 | 5 | 恒流充电 | 02:33:46 | 64:39:52 | 0.152 | 2.4834 | 0.3895 | 857.98 | 0.3895 | 857.98 | 0 | 0 | 0.0008874 | 1954.66 | 0.0008874 | 1954.66 | 0 | 0 | 2023-05-14 21:26:00 | 0.0003775 | 0.0121 | 26.7031 | 0 | 关闭
9452 | 12 | 5 | 恒流充电 | 02:33:48 | 64:39:55 | 0.152 | 2.4936 | 0.3896 | 858.21 | 0.3896 | 858.21 | 0 | 0 | 0.0008877 | 1955.23 | 0.0008877 | 1955.23 | 0 | 0 | 2023-05-14 21:26:03 | 0.000379 | 0.0103 | 22.7942 | 0 | 关闭
9453 | 12 | 5 | 恒流充电 | 02:33:51 | 64:39:57 | 0.152 | 2.5039 | 0.3897 | 858.43 | 0.3897 | 858.43 | 0 | 0 | 0.0008879 | 1955.79 | 0.0008879 | 1955.79 | 0 | 0 | 2023-05-14 21:26:05 | 0.0003806 | 0.0098 | 21.6605 | 0 | 关闭
9454 | 12 | 5 | 恒流充电 | 02:33:53 | 64:40:00 | 0.152 | 2.5142 | 0.3898 | 858.65 | 0.3898 | 858.65 | 0 | 0 | 0.0008882 | 1956.33 | 0.0008882 | 1956.33 | 0 | 0 | 2023-05-14 21:26:08 | 0.0003822 | 0.0094 | 20.7671 | 0 | 关闭
9455 | 12 | 5 | 恒流充电 | 02:33:55 | 64:40:02 | 0.152 | 2.5242 | 0.3899 | 858.85 | 0.3899 | 858.85 | 0 | 0 | 0.0008884 | 1956.84 | 0.0008884 | 1956.84 | 0 | 0 | 2023-05-14 21:26:10 | 0.0003837 | 0.0093 | 20.4601 | 0 | 关闭
9456 | 12 | 5 | 恒流充电 | 02:33:57 | 64:40:04 | 0.152 | 2.5343 | 0.39 | 859.07 | 0.39 | 859.07 | 0 | 0 | 0.0008887 | 1957.39 | 0.0008887 | 1957.39 | 0 | 0 | 2023-05-14 21:26:12 | 0.0003852 | 0.0096 | 21.188 | 0 | 关闭
9457 | 12 | 5 | 恒流充电 | 02:34:00 | 64:40:06 | 0.152 | 2.5431 | 0.3901 | 859.26 | 0.3901 | 859.26 | 0 | 0 | 0.0008889 | 1957.88 | 0.0008889 | 1957.88 | 0 | 0 | 2023-05-14 21:26:14 | 0.0003865 | 0.0101 | 22.1822 | 0 | 关闭
9458 | 12 | 5 | 恒流充电 | 02:34:02 | 64:40:09 | 0.152 | 2.5534 | 0.3902 | 859.5 | 0.3902 | 859.5 | 0 | 0 | 0.0008892 | 1958.5 | 0.0008892 | 1958.5 | 0 | 0 | 2023-05-14 21:26:17 | 0.0003881 | 0.0107 | 23.4759 | 0 | 关闭
9459 | 12 | 5 | 恒流充电 | 02:34:05 | 64:40:12 | 0.152 | 2.5635 | 0.3903 | 859.76 | 0.3903 | 859.76 | 0 | 0 | 0.0008895 | 1959.16 | 0.0008895 | 1959.16 | 0 | 0 | 2023-05-14 21:26:20 | 0.0003896 | 0.0117 | 25.7823 | 0 | 关闭
9460 | 12 | 5 | 恒流充电 | 02:34:08 | 64:40:15 | 0.152 | 2.5737 | 0.3905 | 860.05 | 0.3905 | 860.05 | 0 | 0 | 0.0008898 | 1959.9 | 0.0008898 | 1959.9 | 0 | 0 | 2023-05-14 21:26:23 | 0.0003912 | 0.0128 | 28.2553 | 0 | 关闭
9461 | 12 | 5 | 恒流充电 | 02:34:11 | 64:40:18 | 0.152 | 2.5837 | 0.3906 | 860.37 | 0.3906 | 860.37 | 0 | 0 | 0.0008902 | 1960.72 | 0.0008902 | 1960.72 | 0 | 0 | 2023-05-14 21:26:26 | 0.0003927 | 0.0144 | 31.6202 | 0 | 关闭
9462 | 12 | 5 | 恒流充电 | 02:34:15 | 64:40:22 | 0.152 | 2.5938 | 0.3908 | 860.72 | 0.3908 | 860.72 | 0 | 0 | 0.0008906 | 1961.63 | 0.0008906 | 1961.63 | 0 | 0 | 2023-05-14 21:26:30 | 0.0003942 | 0.0159 | 34.9903 | 0 | 关闭
9463 | 12 | 5 | 恒流充电 | 02:34:19 | 64:40:26 | 0.152 | 2.6039 | 0.3909 | 861.1 | 0.3909 | 861.1 | 0 | 0 | 0.000891 | 1962.63 | 0.000891 | 1962.63 | 0 | 0 | 2023-05-14 21:26:34 | 0.0003957 | 0.0171 | 37.7527 | 0 | 关闭
9464 | 12 | 5 | 恒流充电 | 02:34:24 | 64:40:30 | 0.152 | 2.614 | 0.3911 | 861.5 | 0.3911 | 861.5 | 0 | 0 | 0.0008915 | 1963.67 | 0.0008915 | 1963.67 | 0 | 0 | 2023-05-14 21:26:38 | 0.0003973 | 0.018 | 39.5846 | 0 | 关闭
9465 | 12 | 5 | 恒流充电 | 02:34:28 | 64:40:35 | 0.152 | 2.624 | 0.3913 | 861.91 | 0.3913 | 861.91 | 0 | 0 | 0.000892 | 1964.74 | 0.000892 | 1964.74 | 0 | 0 | 2023-05-14 21:26:43 | 0.0003988 | 0.0186 | 40.9104 | 0 | 关闭
9466 | 12 | 5 | 恒流充电 | 02:34:30 | 64:40:36 | 0.152 | 2.6274 | 0.3914 | 862.05 | 0.3914 | 862.05 | 0 | 0 | 0.0008922 | 1965.11 | 0.0008922 | 1965.11 | 0 | 0 | 2023-05-14 21:26:44 | 0.0003993 | 0.0186 | 41.0296 | 0 | 关闭
9467 | 12 | 5 | 恒流充电 | 02:34:34 | 64:40:41 | 0.152 | 2.6374 | 0.3916 | 862.45 | 0.3916 | 862.45 | 0 | 0 | 0.0008926 | 1966.16 | 0.0008926 | 1966.16 | 0 | 0 | 2023-05-14 21:26:49 | 0.0004009 | 0.0182 | 40 | 0 | 关闭
9468 | 12 | 5 | 恒流充电 | 02:34:38 | 64:40:45 | 0.152 | 2.6475 | 0.3917 | 862.83 | 0.3917 | 862.83 | 0 | 0 | 0.0008931 | 1967.17 | 0.0008931 | 1967.17 | 0 | 0 | 2023-05-14 21:26:53 | 0.0004024 | 0.0171 | 37.7333 | 0 | 关闭
9469 | 12 | 5 | 恒流充电 | 02:34:42 | 64:40:49 | 0.152 | 2.6575 | 0.3919 | 863.21 | 0.3919 | 863.21 | 0 | 0 | 0.0008935 | 1968.15 | 0.0008935 | 1968.15 | 0 | 0 | 2023-05-14 21:26:57 | 0.0004039 | 0.0169 | 37.21 | 0 | 关闭
9470 | 12 | 5 | 恒流充电 | 02:34:46 | 64:40:52 | 0.152 | 2.6676 | 0.3921 | 863.56 | 0.3921 | 863.56 | 0 | 0 | 0.000894 | 1969.09 | 0.000894 | 1969.09 | 0 | 0 | 2023-05-14 21:27:00 | 0.0004054 | 0.0159 | 34.9806 | 0 | 关闭
9471 | 12 | 5 | 恒流充电 | 02:34:49 | 64:40:56 | 0.152 | 2.6777 | 0.3922 | 863.9 | 0.3922 | 863.9 | 0 | 0 | 0.0008944 | 1970.01 | 0.0008944 | 1970.01 | 0 | 0 | 2023-05-14 21:27:04 | 0.000407 | 0.0155 | 34.0792 | 0 | 关闭
9472 | 12 | 5 | 恒流充电 | 02:34:53 | 64:41:00 | 0.152 | 2.6877 | 0.3924 | 864.23 | 0.3924 | 864.23 | 0 | 0 | 0.0008948 | 1970.89 | 0.0008948 | 1970.89 | 0 | 0 | 2023-05-14 21:27:08 | 0.0004085 | 0.0148 | 32.5404 | 0 | 关闭
9473 | 12 | 5 | 恒流充电 | 02:34:56 | 64:41:03 | 0.152 | 2.6979 | 0.3925 | 864.55 | 0.3925 | 864.55 | 0 | 0 | 0.0008952 | 1971.76 | 0.0008952 | 1971.76 | 0 | 0 | 2023-05-14 21:27:11 | 0.0004101 | 0.0145 | 31.9119 | 0 | 关闭
9474 | 12 | 5 | 恒流充电 | 02:35:00 | 64:41:06 | 0.152 | 2.7071 | 0.3926 | 864.84 | 0.3926 | 864.84 | 0 | 0 | 0.0008955 | 1972.54 | 0.0008955 | 1972.54 | 0 | 0 | 2023-05-14 21:27:14 | 0.0004115 | 0.0142 | 31.3371 | 0 | 关闭
9475 | 12 | 5 | 恒流充电 | 02:35:03 | 64:41:10 | 0.152 | 2.7171 | 0.3928 | 865.15 | 0.3928 | 865.15 | 0 | 0 | 0.0008959 | 1973.38 | 0.0008959 | 1973.38 | 0 | 0 | 2023-05-14 21:27:18 | 0.000413 | 0.0139 | 30.6804 | 0 | 关闭
9476 | 12 | 5 | 恒流充电 | 02:35:06 | 64:41:13 | 0.152 | 2.7271 | 0.3929 | 865.47 | 0.3929 | 865.47 | 0 | 0 | 0.0008963 | 1974.24 | 0.0008963 | 1974.24 | 0 | 0 | 2023-05-14 21:27:21 | 0.0004145 | 0.0144 | 31.6202 | 0 | 关闭
9477 | 12 | 5 | 恒流充电 | 02:35:10 | 64:41:16 | 0.152 | 2.7372 | 0.3931 | 865.78 | 0.3931 | 865.78 | 0 | 0 | 0.0008967 | 1975.1 | 0.0008967 | 1975.1 | 0 | 0 | 2023-05-14 21:27:24 | 0.0004161 | 0.0142 | 31.3071 | 0 | 关闭
9478 | 12 | 5 | 恒流充电 | 02:35:13 | 64:41:20 | 0.152 | 2.7474 | 0.3932 | 866.12 | 0.3932 | 866.12 | 0 | 0 | 0.0008971 | 1976.02 | 0.0008971 | 1976.02 | 0 | 0 | 2023-05-14 21:27:28 | 0.0004176 | 0.0149 | 32.8237 | 0 | 关闭
9479 | 12 | 5 | 恒流充电 | 02:35:17 | 64:41:24 | 0.152 | 2.7574 | 0.3934 | 866.45 | 0.3934 | 866.45 | 0 | 0 | 0.0008975 | 1976.94 | 0.0008975 | 1976.94 | 0 | 0 | 2023-05-14 21:27:32 | 0.0004191 | 0.0152 | 33.4704 | 0 | 关闭
9480 | 12 | 5 | 恒流充电 | 02:35:21 | 64:41:27 | 0.152 | 2.7674 | 0.3935 | 866.8 | 0.3935 | 866.8 | 0 | 0 | 0.000898 | 1977.92 | 0.000898 | 1977.92 | 0 | 0 | 2023-05-14 21:27:35 | 0.0004206 | 0.016 | 35.3402 | 0 | 关闭
9481 | 12 | 5 | 恒流充电 | 02:35:25 | 64:41:32 | 0.152 | 2.7776 | 0.3937 | 867.2 | 0.3937 | 867.2 | 0 | 0 | 0.0008985 | 1979 | 0.0008985 | 1979 | 0 | 0 | 2023-05-14 21:27:40 | 0.0004222 | 0.0174 | 38.2943 | 0 | 关闭
9482 | 12 | 5 | 恒流充电 | 02:35:29 | 64:41:36 | 0.152 | 2.7877 | 0.3939 | 867.62 | 0.3939 | 867.62 | 0 | 0 | 0.000899 | 1980.19 | 0.000899 | 1980.19 | 0 | 0 | 2023-05-14 21:27:44 | 0.0004236 | 0.0192 | 42.3567 | 0 | 关闭
9483 | 12 | 5 | 恒流充电 | 02:35:30 | 64:41:36 | 0.152 | 2.7879 | 0.3939 | 867.63 | 0.3939 | 867.63 | 0 | 0 | 0.000899 | 1980.21 | 0.000899 | 1980.21 | 0 | 0 | 2023-05-14 21:27:44 | 0.0004237 | 0.0211 | 46.5002 | 0 | 关闭
9484 | 12 | 5 | 恒流充电 | 02:35:35 | 64:41:41 | 0.152 | 2.798 | 0.3941 | 868.11 | 0.3941 | 868.11 | 0 | 0 | 0.0008996 | 1981.54 | 0.0008996 | 1981.54 | 0 | 0 | 2023-05-14 21:27:49 | 0.0004253 | 0.0213 | 46.951 | 0 | 关闭
9485 | 12 | 5 | 恒流充电 | 02:35:36 | 64:41:43 | 0.152 | 2.8001 | 0.3942 | 868.22 | 0.3942 | 868.22 | 0 | 0 | 0.0008998 | 1981.85 | 0.0008998 | 1981.85 | 0 | 0 | 2023-05-14 21:27:51 | 0.0004256 | 0.0241 | 53.1431 | 0 | 关闭
9486 | 13 | 2 | 搁置 | 00:00:00 | 64:41:43 | 0 | 2.7937 | 0 | 0 | 0 | 0 | 0 | 0 | 0 | 0 | 0 | 0 | 0 | 0 | 2023-05-14 21:27:51 | 0 | 0 | 0 | 0 | 关闭
9487 | 13 | 2 | 搁置 | 00:00:00 | 64:41:43 | 0 | 2.7806 | 0 | 0 | 0 | 0 | 0 | 0 | 0 | 0 | 0 | 0 | 0 | 0 | 2023-05-14 21:27:51 | 0 | 0 | 0 | 0 | 关闭
9488 | 13 | 2 | 搁置 | 00:00:00 | 64:41:43 | 0 | 2.7689 | 0 | 0 | 0 | 0 | 0 | 0 | 0 | 0 | 0 | 0 | 0 | 0 | 2023-05-14 21:27:52 | 0 | 0 | 0 | 0 | 关闭
9489 | 13 | 2 | 搁置 | 00:00:01 | 64:41:44 | 0 | 2.7587 | 0 | 0 | 0 | 0 | 0 | 0 | 0 | 0 | 0 | 0 | 0 | 0 | 2023-05-14 21:27:52 | 0 | 0 | 0 | 0 | 关闭
9490 | 13 | 2 | 搁置 | 00:00:01 | 64:41:44 | 0 | 2.7481 | 0 | 0 | 0 | 0 | 0 | 0 | 0 | 0 | 0 | 0 | 0 | 0 | 2023-05-14 21:27:52 | 0 | 0 | 0 | 0 | 关闭
9491 | 13 | 2 | 搁置 | 00:00:01 | 64:41:44 | 0 | 2.7363 | 0 | 0 | 0 | 0 | 0 | 0 | 0 | 0 | 0 | 0 | 0 | 0 | 2023-05-14 21:27:53 | 0 | 0 | 0 | 0 | 关闭
9492 | 13 | 2 | 搁置 | 00:00:02 | 64:41:45 | 0 | 2.7255 | 0 | 0 | 0 | 0 | 0 | 0 | 0 | 0 | 0 | 0 | 0 | 0 | 2023-05-14 21:27:53 | 0 | 0 | 0 | 0 | 关闭
9493 | 13 | 2 | 搁置 | 00:00:02 | 64:41:45 | 0 | 2.7144 | 0 | 0 | 0 | 0 | 0 | 0 | 0 | 0 | 0 | 0 | 0 | 0 | 2023-05-14 21:27:53 | 0 | 0 | 0 | 0 | 关闭
9494 | 13 | 2 | 搁置 | 00:00:03 | 64:41:46 | 0 | 2.7025 | 0 | 0 | 0 | 0 | 0 | 0 | 0 | 0 | 0 | 0 | 0 | 0 | 2023-05-14 21:27:54 | 0 | 0 | 0 | 0 | 关闭
9495 | 13 | 2 | 搁置 | 00:00:03 | 64:41:46 | 0 | 2.6905 | 0 | 0 | 0 | 0 | 0 | 0 | 0 | 0 | 0 | 0 | 0 | 0 | 2023-05-14 21:27:54 | 0 | 0 | 0 | 0 | 关闭
9496 | 13 | 2 | 搁置 | 00:00:04 | 64:41:47 | 0 | 2.6799 | 0 | 0 | 0 | 0 | 0 | 0 | 0 | 0 | 0 | 0 | 0 | 0 | 2023-05-14 21:27:55 | 0 | 0 | 0 | 0 | 关闭
9497 | 13 | 2 | 搁置 | 00:00:04 | 64:41:47 | 0 | 2.6691 | 0 | 0 | 0 | 0 | 0 | 0 | 0 | 0 | 0 | 0 | 0 | 0 | 2023-05-14 21:27:55 | 0 | 0 | 0 | 0 | 关闭
9498 | 13 | 2 | 搁置 | 00:00:05 | 64:41:48 | 0 | 2.6569 | 0 | 0 | 0 | 0 | 0 | 0 | 0 | 0 | 0 | 0 | 0 | 0 | 2023-05-14 21:27:56 | 0 | 0 | 0 | 0 | 关闭
9499 | 13 | 2 | 搁置 | 00:00:05 | 64:41:48 | 0 | 2.646 | 0 | 0 | 0 | 0 | 0 | 0 | 0 | 0 | 0 | 0 | 0 | 0 | 2023-05-14 21:27:57 | 0 | 0 | 0 | 0 | 关闭
9500 | 13 | 2 | 搁置 | 00:00:06 | 64:41:49 | 0 | 2.6349 | 0 | 0 | 0 | 0 | 0 | 0 | 0 | 0 | 0 | 0 | 0 | 0 | 2023-05-14 21:27:57 | 0 | 0 | 0 | 0 | 关闭
9501 | 13 | 2 | 搁置 | 00:00:07 | 64:41:50 | 0 | 2.6234 | 0 | 0 | 0 | 0 | 0 | 0 | 0 | 0 | 0 | 0 | 0 | 0 | 2023-05-14 21:27:58 | 0 | 0 | 0 | 0 | 关闭
9502 | 13 | 2 | 搁置 | 00:00:07 | 64:41:50 | 0 | 2.6121 | 0 | 0 | 0 | 0 | 0 | 0 | 0 | 0 | 0 | 0 | 0 | 0 | 2023-05-14 21:27:59 | 0 | 0 | 0 | 0 | 关闭
9503 | 13 | 2 | 搁置 | 00:00:08 | 64:41:51 | 0 | 2.6014 | 0 | 0 | 0 | 0 | 0 | 0 | 0 | 0 | 0 | 0 | 0 | 0 | 2023-05-14 21:27:59 | 0 | 0 | 0 | 0 | 关闭
9504 | 13 | 2 | 搁置 | 00:00:09 | 64:41:52 | 0 | 2.5913 | 0 | 0 | 0 | 0 | 0 | 0 | 0 | 0 | 0 | 0 | 0 | 0 | 2023-05-14 21:28:00 | 0 | 0 | 0 | 0 | 关闭
9505 | 13 | 2 | 搁置 | 00:00:10 | 64:41:53 | 0 | 2.5811 | 0 | 0 | 0 | 0 | 0 | 0 | 0 | 0 | 0 | 0 | 0 | 0 | 2023-05-14 21:28:01 | 0 | 0 | 0 | 0 | 关闭
9506 | 13 | 2 | 搁置 | 00:00:10 | 64:41:53 | 0 | 2.571 | 0 | 0 | 0 | 0 | 0 | 0 | 0 | 0 | 0 | 0 | 0 | 0 | 2023-05-14 21:28:02 | 0 | 0 | 0 | 0 | 关闭
9507 | 13 | 2 | 搁置 | 00:00:11 | 64:41:54 | 0 | 2.5605 | 0 | 0 | 0 | 0 | 0 | 0 | 0 | 0 | 0 | 0 | 0 | 0 | 2023-05-14 21:28:02 | 0 | 0 | 0 | 0 | 关闭
9508 | 13 | 2 | 搁置 | 00:00:12 | 64:41:55 | 0 | 2.5499 | 0 | 0 | 0 | 0 | 0 | 0 | 0 | 0 | 0 | 0 | 0 | 0 | 2023-05-14 21:28:03 | 0 | 0 | 0 | 0 | 关闭
9509 | 13 | 2 | 搁置 | 00:00:13 | 64:41:56 | 0 | 2.5392 | 0 | 0 | 0 | 0 | 0 | 0 | 0 | 0 | 0 | 0 | 0 | 0 | 2023-05-14 21:28:05 | 0 | 0 | 0 | 0 | 关闭
9510 | 13 | 2 | 搁置 | 00:00:14 | 64:41:57 | 0 | 2.5292 | 0 | 0 | 0 | 0 | 0 | 0 | 0 | 0 | 0 | 0 | 0 | 0 | 2023-05-14 21:28:06 | 0 | 0 | 0 | 0 | 关闭
9511 | 13 | 2 | 搁置 | 00:00:16 | 64:41:59 | 0 | 2.5189 | 0 | 0 | 0 | 0 | 0 | 0 | 0 | 0 | 0 | 0 | 0 | 0 | 2023-05-14 21:28:07 | 0 | 0 | 0 | 0 | 关闭
9512 | 13 | 2 | 搁置 | 00:00:17 | 64:42:00 | 0 | 2.5085 | 0 | 0 | 0 | 0 | 0 | 0 | 0 | 0 | 0 | 0 | 0 | 0 | 2023-05-14 21:28:08 | 0 | 0 | 0 | 0 | 关闭
9513 | 13 | 2 | 搁置 | 00:00:19 | 64:42:02 | 0 | 2.4983 | 0 | 0 | 0 | 0 | 0 | 0 | 0 | 0 | 0 | 0 | 0 | 0 | 2023-05-14 21:28:10 | 0 | 0 | 0 | 0 | 关闭
9514 | 13 | 2 | 搁置 | 00:00:21 | 64:42:04 | 0 | 2.4883 | 0 | 0 | 0 | 0 | 0 | 0 | 0 | 0 | 0 | 0 | 0 | 0 | 2023-05-14 21:28:12 | 0 | 0 | 0 | 0 | 关闭
9515 | 13 | 2 | 搁置 | 00:00:23 | 64:42:06 | 0 | 2.4782 | 0 | 0 | 0 | 0 | 0 | 0 | 0 | 0 | 0 | 0 | 0 | 0 | 2023-05-14 21:28:15 | 0 | 0 | 0 | 0 | 关闭
9516 | 13 | 2 | 搁置 | 00:00:27 | 64:42:10 | 0 | 2.4681 | 0 | 0 | 0 | 0 | 0 | 0 | 0 | 0 | 0 | 0 | 0 | 0 | 2023-05-14 21:28:18 | 0 | 0 | 0 | 0 | 关闭
9517 | 13 | 2 | 搁置 | 00:00:30 | 64:42:13 | 0 | 2.461 | 0 | 0 | 0 | 0 | 0 | 0 | 0 | 0 | 0 | 0 | 0 | 0 | 2023-05-14 21:28:21 | 0 | 0 | 0 | 0 | 关闭
9518 | 13 | 2 | 搁置 | 00:00:35 | 64:42:18 | 0 | 2.451 | 0 | 0 | 0 | 0 | 0 | 0 | 0 | 0 | 0 | 0 | 0 | 0 | 2023-05-14 21:28:26 | 0 | 0 | 0 | 0 | 关闭
9519 | 13 | 2 | 搁置 | 00:00:42 | 64:42:25 | 0 | 2.4409 | 0 | 0 | 0 | 0 | 0 | 0 | 0 | 0 | 0 | 0 | 0 | 0 | 2023-05-14 21:28:33 | 0 | 0 | 0 | 0 | 关闭
9520 | 13 | 2 | 搁置 | 00:00:52 | 64:42:35 | 0 | 2.4309 | 0 | 0 | 0 | 0 | 0 | 0 | 0 | 0 | 0 | 0 | 0 | 0 | 2023-05-14 21:28:43 | 0 | 0 | 0 | 0 | 关闭
9521 | 13 | 2 | 搁置 | 00:01:00 | 64:42:43 | 0 | 2.4246 | 0 | 0 | 0 | 0 | 0 | 0 | 0 | 0 | 0 | 0 | 0 | 0 | 2023-05-14 21:28:51 | 0 | 0 | 0 | 0 | 关闭
9522 | 13 | 3 | 恒流放电 | 00:00:00 | 64:42:43 | -0.1519 | 2.4191 | 0 | 0 | 0 | 0 | 0 | 0 | 0 | 0 | 0 | 0 | 0 | 0 | 2023-05-14 21:28:51 | -0.0003675 | 0 | 0 | 0 | 关闭
9523 | 13 | 3 | 恒流放电 | 00:00:01 | 64:42:44 | -0.152 | 2.4085 | 0 | 0.1 | 0 | 0 | 0 | 0.1 | 1e-07 | 0.25 | 0 | 0 | 1e-07 | 0.25 | 2023-05-14 21:28:52 | -0.0003661 | -0.0044 | -9.6498 | 0 | 关闭
9524 | 13 | 3 | 恒流放电 | 00:00:03 | 64:42:46 | -0.152 | 2.3984 | 0.0001 | 0.29 | 0 | 0 | 0.0001 | 0.29 | 3e-07 | 0.69 | 0 | 0 | 3e-07 | 0.69 | 2023-05-14 21:28:54 | -0.0003646 | -0.0084 | -18.4165 | 0 | 关闭
9525 | 13 | 3 | 恒流放电 | 00:00:06 | 64:42:49 | -0.152 | 2.3882 | 0.0003 | 0.61 | 0 | 0 | 0.0003 | 0.61 | 7e-07 | 1.47 | 0 | 0 | 7e-07 | 1.47 | 2023-05-14 21:28:57 | -0.000363 | -0.0145 | -31.9131 | 0 | 关闭
9526 | 13 | 3 | 恒流放电 | 00:00:12 | 64:42:55 | -0.152 | 2.3782 | 0.0005 | 1.18 | 0 | 0 | 0.0005 | 1.18 | 1.3e-06 | 2.82 | 0 | 0 | 1.3e-06 | 2.82 | 2023-05-14 21:29:04 | -0.0003615 | -0.0258 | -56.7327 | 0 | 关闭
9527 | 13 | 3 | 恒流放电 | 00:00:24 | 64:43:07 | -0.152 | 2.3682 | 0.001 | 2.3 | 0 | 0 | 0.001 | 2.3 | 2.5e-06 | 5.47 | 0 | 0 | 2.5e-06 | 5.47 | 2023-05-14 21:29:16 | -0.00036 | -0.0507 | -111.6043 | 0 | 关闭
9528 | 13 | 3 | 恒流放电 | 00:00:30 | 64:43:13 | -0.152 | 2.3655 | 0.0013 | 2.79 | 0 | 0 | 0.0013 | 2.79 | 3e-06 | 6.64 | 0 | 0 | 3e-06 | 6.64 | 2023-05-14 21:29:21 | -0.0003596 | -0.0829 | -182.561 | 0 | 关闭
9529 | 13 | 3 | 恒流放电 | 00:01:00 | 64:43:43 | -0.1521 | 2.3567 | 0.0025 | 5.58 | 0 | 0 | 0.0025 | 5.58 | 6e-06 | 13.23 | 0 | 0 | 6e-06 | 13.23 | 2023-05-14 21:29:51 | -0.0003583 | -0.1439 | -317.0659 | 0 | 关闭
9530 | 13 | 3 | 恒流放电 | 00:01:30 | 64:44:13 | -0.152 | 2.3516 | 0.0038 | 8.37 | 0 | 0 | 0.0038 | 8.37 | 9e-06 | 19.79 | 0 | 0 | 9e-06 | 19.79 | 2023-05-14 21:30:21 | -0.0003575 | -0.2484 | -547.1997 | 0 | 关闭
9531 | 13 | 3 | 恒流放电 | 00:02:00 | 64:44:43 | -0.152 | 2.3477 | 0.0051 | 11.16 | 0 | 0 | 0.0051 | 11.16 | 1.2e-05 | 26.35 | 0 | 0 | 1.2e-05 | 26.35 | 2023-05-14 21:30:51 | -0.0003569 | -0.3249 | -715.5343 | 0 | 关闭
9532 | 13 | 3 | 恒流放电 | 00:02:30 | 64:45:13 | -0.152 | 2.3447 | 0.0063 | 13.95 | 0 | 0 | 0.0063 | 13.95 | 1.49e-05 | 32.9 | 0 | 0 | 1.49e-05 | 32.9 | 2023-05-14 21:31:21 | -0.0003564 | -0.4222 | -930.0416 | 0 | 关闭
9533 | 13 | 3 | 恒流放电 | 00:03:00 | 64:45:43 | -0.152 | 2.3423 | 0.0076 | 16.74 | 0 | 0 | 0.0076 | 16.74 | 1.79e-05 | 39.44 | 0 | 0 | 1.79e-05 | 39.44 | 2023-05-14 21:31:51 | -0.0003561 | -0.5278 | -1162.5495 | 0 | 关闭
9534 | 13 | 3 | 恒流放电 | 00:03:30 | 64:46:13 | -0.152 | 2.3401 | 0.0089 | 19.53 | 0 | 0 | 0.0089 | 19.53 | 2.09e-05 | 45.97 | 0 | 0 | 2.09e-05 | 45.97 | 2023-05-14 21:32:21 | -0.0003557 | -0.5758 | -1268.2274 | 0 | 关闭
9535 | 13 | 3 | 恒流放电 | 00:04:00 | 64:46:43 | -0.152 | 2.338 | 0.0101 | 22.32 | 0 | 0 | 0.0101 | 22.32 | 2.38e-05 | 52.49 | 0 | 0 | 2.38e-05 | 52.49 | 2023-05-14 21:32:51 | -0.0003554 | -0.6032 | -1328.6017 | 0 | 关闭
9536 | 13 | 3 | 恒流放电 | 00:04:30 | 64:47:13 | -0.152 | 2.3363 | 0.0114 | 25.11 | 0 | 0 | 0.0114 | 25.11 | 2.68e-05 | 59.01 | 0 | 0 | 2.68e-05 | 59.01 | 2023-05-14 21:33:21 | -0.0003552 | -0.7451 | -1641.2103 | 0 | 关闭
9537 | 13 | 3 | 恒流放电 | 00:05:00 | 64:47:43 | -0.152 | 2.3346 | 0.0127 | 27.9 | 0 | 0 | 0.0127 | 27.9 | 2.98e-05 | 65.53 | 0 | 0 | 2.98e-05 | 65.53 | 2023-05-14 21:33:51 | -0.0003549 | -0.7451 | -1641.1995 | 0 | 关闭
9538 | 13 | 3 | 恒流放电 | 00:05:30 | 64:48:13 | -0.152 | 2.333 | 0.0139 | 30.69 | 0 | 0 | 0.0139 | 30.69 | 3.27e-05 | 72.04 | 0 | 0 | 3.27e-05 | 72.04 | 2023-05-14 21:34:21 | -0.0003546 | -0.7917 | -1743.7821 | 0 | 关闭
9539 | 13 | 3 | 恒流放电 | 00:06:00 | 64:48:43 | -0.152 | 2.3317 | 0.0152 | 33.48 | 0 | 0 | 0.0152 | 33.48 | 3.57e-05 | 78.55 | 0 | 0 | 3.57e-05 | 78.55 | 2023-05-14 21:34:51 | -0.0003544 | -0.9744 | -2146.2216 | 0 | 关闭
9540 | 13 | 3 | 恒流放电 | 00:06:30 | 64:49:13 | -0.152 | 2.3305 | 0.0165 | 36.27 | 0 | 0 | 0.0165 | 36.27 | 3.86e-05 | 85.05 | 0 | 0 | 3.86e-05 | 85.05 | 2023-05-14 21:35:21 | -0.0003543 | -1.0556 | -2325.0887 | 0 | 关闭
9541 | 13 | 3 | 恒流放电 | 00:07:00 | 64:49:43 | -0.152 | 2.3291 | 0.0177 | 39.06 | 0 | 0 | 0.0177 | 39.06 | 4.16e-05 | 91.55 | 0 | 0 | 4.16e-05 | 91.55 | 2023-05-14 21:35:51 | -0.0003541 | -0.9049 | -1993.1124 | 0 | 关闭
9542 | 13 | 3 | 恒流放电 | 00:07:30 | 64:50:13 | -0.152 | 2.3278 | 0.019 | 41.85 | 0 | 0 | 0.019 | 41.85 | 4.45e-05 | 98.05 | 0 | 0 | 4.45e-05 | 98.05 | 2023-05-14 21:36:21 | -0.0003538 | -0.9744 | -2146.3581 | 0 | 关闭
9543 | 13 | 3 | 恒流放电 | 00:08:00 | 64:50:43 | -0.152 | 2.3265 | 0.0203 | 44.64 | 0 | 0 | 0.0203 | 44.64 | 4.75e-05 | 104.54 | 0 | 0 | 4.75e-05 | 104.54 | 2023-05-14 21:36:51 | -0.0003536 | -0.9743 | -2146.0757 | 0 | 关闭
9544 | 13 | 3 | 恒流放电 | 00:08:30 | 64:51:13 | -0.152 | 2.3255 | 0.0215 | 47.43 | 0 | 0 | 0.0215 | 47.43 | 5.04e-05 | 111.03 | 0 | 0 | 5.04e-05 | 111.03 | 2023-05-14 21:37:21 | -0.0003535 | -1.2666 | -2789.9229 | 0 | 关闭
9545 | 13 | 3 | 恒流放电 | 00:09:00 | 64:51:43 | -0.152 | 2.3244 | 0.0228 | 50.22 | 0 | 0 | 0.0228 | 50.22 | 5.34e-05 | 117.52 | 0 | 0 | 5.34e-05 | 117.52 | 2023-05-14 21:37:51 | -0.0003533 | -1.1515 | -2536.2769 | 0 | 关闭
9546 | 13 | 3 | 恒流放电 | 00:09:30 | 64:52:13 | -0.152 | 2.3234 | 0.0241 | 53.01 | 0 | 0 | 0.0241 | 53.01 | 5.63e-05 | 124 | 0 | 0 | 5.63e-05 | 124 | 2023-05-14 21:38:21 | -0.0003531 | -1.2666 | -2789.8801 | 0 | 关闭
9547 | 13 | 3 | 恒流放电 | 00:10:00 | 64:52:43 | -0.152 | 2.3224 | 0.0253 | 55.8 | 0 | 0 | 0.0253 | 55.8 | 5.92e-05 | 130.48 | 0 | 0 | 5.92e-05 | 130.48 | 2023-05-14 21:38:51 | -0.000353 | -1.2666 | -2789.9474 | 0 | 关闭
9548 | 13 | 3 | 恒流放电 | 00:10:30 | 64:53:13 | -0.152 | 2.3215 | 0.0266 | 58.59 | 0 | 0 | 0.0266 | 58.59 | 6.22e-05 | 136.96 | 0 | 0 | 6.22e-05 | 136.96 | 2023-05-14 21:39:21 | -0.0003528 | -1.4074 | -3099.8939 | 0 | 关闭
9549 | 13 | 3 | 恒流放电 | 00:11:00 | 64:53:43 | -0.152 | 2.3205 | 0.0279 | 61.38 | 0 | 0 | 0.0279 | 61.38 | 6.51e-05 | 143.44 | 0 | 0 | 6.51e-05 | 143.44 | 2023-05-14 21:39:51 | -0.0003527 | -1.2666 | -2789.929 | 0 | 关闭
9550 | 13 | 3 | 恒流放电 | 00:11:30 | 64:54:13 | -0.152 | 2.3196 | 0.0291 | 64.17 | 0 | 0 | 0.0291 | 64.17 | 6.81e-05 | 149.91 | 0 | 0 | 6.81e-05 | 149.91 | 2023-05-14 21:40:21 | -0.0003526 | -1.4074 | -3099.9075 | 0 | 关闭
9551 | 13 | 3 | 恒流放电 | 00:12:00 | 64:54:43 | -0.152 | 2.3187 | 0.0304 | 66.96 | 0 | 0 | 0.0304 | 66.96 | 7.1e-05 | 156.38 | 0 | 0 | 7.1e-05 | 156.38 | 2023-05-14 21:40:51 | -0.0003524 | -1.4074 | -3099.9075 | 0 | 关闭
9552 | 13 | 3 | 恒流放电 | 00:12:30 | 64:55:13 | -0.152 | 2.3178 | 0.0317 | 69.75 | 0 | 0 | 0.0317 | 69.75 | 7.39e-05 | 162.85 | 0 | 0 | 7.39e-05 | 162.85 | 2023-05-14 21:41:21 | -0.0003523 | -1.4074 | -3099.9007 | 0 | 关闭
9553 | 13 | 3 | 恒流放电 | 00:13:00 | 64:55:43 | -0.152 | 2.3169 | 0.0329 | 72.54 | 0 | 0 | 0.0329 | 72.54 | 7.69e-05 | 169.31 | 0 | 0 | 7.69e-05 | 169.31 | 2023-05-14 21:41:51 | -0.0003522 | -1.4074 | -3099.9075 | 0 | 关闭
9554 | 13 | 3 | 恒流放电 | 00:13:30 | 64:56:13 | -0.152 | 2.3161 | 0.0342 | 75.33 | 0 | 0 | 0.0342 | 75.33 | 7.98e-05 | 175.78 | 0 | 0 | 7.98e-05 | 175.78 | 2023-05-14 21:42:21 | -0.000352 | -1.5833 | -3487.3883 | 0 | 关闭
9555 | 13 | 3 | 恒流放电 | 00:14:00 | 64:56:43 | -0.152 | 2.3153 | 0.0355 | 78.12 | 0 | 0 | 0.0355 | 78.12 | 8.27e-05 | 182.24 | 0 | 0 | 8.27e-05 | 182.24 | 2023-05-14 21:42:51 | -0.0003519 | -1.5833 | -3487.5489 | 0 | 关闭
9556 | 13 | 3 | 恒流放电 | 00:14:30 | 64:57:13 | -0.152 | 2.3145 | 0.0367 | 80.91 | 0 | 0 | 0.0367 | 80.91 | 8.57e-05 | 188.7 | 0 | 0 | 8.57e-05 | 188.7 | 2023-05-14 21:43:21 | -0.0003518 | -1.5834 | -3487.5642 | 0 | 关闭
9557 | 13 | 3 | 恒流放电 | 00:15:00 | 64:57:43 | -0.152 | 2.3136 | 0.038 | 83.7 | 0 | 0 | 0.038 | 83.7 | 8.86e-05 | 195.15 | 0 | 0 | 8.86e-05 | 195.15 | 2023-05-14 21:43:51 | -0.0003516 | -1.4073 | -3099.826 | 0 | 关闭
9558 | 13 | 3 | 恒流放电 | 00:15:30 | 64:58:13 | -0.152 | 2.3128 | 0.0393 | 86.49 | 0 | 0 | 0.0393 | 86.49 | 9.15e-05 | 201.6 | 0 | 0 | 9.15e-05 | 201.6 | 2023-05-14 21:44:21 | -0.0003515 | -1.5832 | -3487.2813 | 0 | 关闭
9559 | 13 | 3 | 恒流放电 | 00:16:00 | 64:58:43 | -0.152 | 2.3121 | 0.0405 | 89.28 | 0 | 0 | 0.0405 | 89.28 | 9.45e-05 | 208.06 | 0 | 0 | 9.45e-05 | 208.06 | 2023-05-14 21:44:51 | -0.0003514 | -1.8094 | -3985.4818 | 0 | 关闭
9560 | 13 | 3 | 恒流放电 | 00:16:30 | 64:59:13 | -0.152 | 2.3113 | 0.0418 | 92.07 | 0 | 0 | 0.0418 | 92.07 | 9.74e-05 | 214.5 | 0 | 0 | 9.74e-05 | 214.5 | 2023-05-14 21:45:21 | -0.0003513 | -1.5832 | -3487.3042 | 0 | 关闭
9561 | 13 | 3 | 恒流放电 | 00:17:00 | 64:59:43 | -0.152 | 2.3105 | 0.0431 | 94.86 | 0 | 0 | 0.0431 | 94.86 | 0.0001003 | 220.95 | 0 | 0 | 0.0001003 | 220.95 | 2023-05-14 21:45:51 | -0.0003511 | -1.5832 | -3487.3195 | 0 | 关闭
9562 | 13 | 3 | 恒流放电 | 00:17:30 | 65:00:13 | -0.152 | 2.3098 | 0.0443 | 97.65 | 0 | 0 | 0.0443 | 97.65 | 0.0001032 | 227.4 | 0 | 0 | 0.0001032 | 227.4 | 2023-05-14 21:46:21 | -0.0003511 | -1.8094 | -3985.508 | 0 | 关闭
9563 | 13 | 3 | 恒流放电 | 00:18:00 | 65:00:43 | -0.152 | 2.309 | 0.0456 | 100.44 | 0 | 0 | 0.0456 | 100.44 | 0.0001062 | 233.84 | 0 | 0 | 0.0001062 | 233.84 | 2023-05-14 21:46:51 | -0.000351 | -1.5832 | -3487.3042 | 0 | 关闭
9564 | 13 | 3 | 恒流放电 | 00:18:30 | 65:01:13 | -0.152 | 2.3083 | 0.0469 | 103.23 | 0 | 0 | 0.0469 | 103.23 | 0.0001091 | 240.28 | 0 | 0 | 0.0001091 | 240.28 | 2023-05-14 21:47:21 | -0.0003508 | -1.8094 | -3985.4643 | 0 | 关闭
9565 | 13 | 3 | 恒流放电 | 00:19:00 | 65:01:43 | -0.152 | 2.3076 | 0.0481 | 106.02 | 0 | 0 | 0.0481 | 106.02 | 0.000112 | 246.72 | 0 | 0 | 0.000112 | 246.72 | 2023-05-14 21:47:51 | -0.0003507 | -1.8094 | -3985.473 | 0 | 关闭
9566 | 13 | 3 | 恒流放电 | 00:19:30 | 65:02:13 | -0.152 | 2.3069 | 0.0494 | 108.81 | 0 | 0 | 0.0494 | 108.81 | 0.0001149 | 253.16 | 0 | 0 | 0.0001149 | 253.16 | 2023-05-14 21:48:21 | -0.0003506 | -1.8094 | -3985.508 | 0 | 关闭
9567 | 13 | 3 | 恒流放电 | 00:20:00 | 65:02:43 | -0.152 | 2.3061 | 0.0507 | 111.6 | 0 | 0 | 0.0507 | 111.6 | 0.0001179 | 259.59 | 0 | 0 | 0.0001179 | 259.59 | 2023-05-14 21:48:51 | -0.0003505 | -1.5832 | -3487.3195 | 0 | 关闭
9568 | 13 | 3 | 恒流放电 | 00:20:30 | 65:03:13 | -0.152 | 2.3054 | 0.0519 | 114.39 | 0 | 0 | 0.0519 | 114.39 | 0.0001208 | 266.02 | 0 | 0 | 0.0001208 | 266.02 | 2023-05-14 21:49:21 | -0.0003504 | -1.8094 | -3985.508 | 0 | 关闭
9569 | 13 | 3 | 恒流放电 | 00:21:00 | 65:03:43 | -0.152 | 2.3047 | 0.0532 | 117.18 | 0 | 0 | 0.0532 | 117.18 | 0.0001237 | 272.45 | 0 | 0 | 0.0001237 | 272.45 | 2023-05-14 21:49:51 | -0.0003503 | -1.8094 | -3985.5255 | 0 | 关闭
9570 | 13 | 3 | 恒流放电 | 00:21:30 | 65:04:13 | -0.152 | 2.304 | 0.0545 | 119.97 | 0 | 0 | 0.0545 | 119.97 | 0.0001266 | 278.88 | 0 | 0 | 0.0001266 | 278.88 | 2023-05-14 21:50:21 | -0.0003502 | -1.8094 | -3985.508 | 0 | 关闭
9571 | 13 | 3 | 恒流放电 | 00:22:00 | 65:04:43 | -0.152 | 2.3032 | 0.0557 | 122.76 | 0 | 0 | 0.0557 | 122.76 | 0.0001295 | 285.31 | 0 | 0 | 0.0001295 | 285.31 | 2023-05-14 21:50:51 | -0.00035 | -1.5832 | -3487.2736 | 0 | 关闭
9572 | 13 | 3 | 恒流放电 | 00:22:30 | 65:05:13 | -0.152 | 2.3024 | 0.057 | 125.55 | 0 | 0 | 0.057 | 125.55 | 0.0001324 | 291.73 | 0 | 0 | 0.0001324 | 291.73 | 2023-05-14 21:51:21 | -0.0003499 | -1.5832 | -3487.2736 | 0 | 关闭
9573 | 13 | 3 | 恒流放电 | 00:23:00 | 65:05:43 | -0.152 | 2.3018 | 0.0583 | 128.34 | 0 | 0 | 0.0583 | 128.34 | 0.0001354 | 298.16 | 0 | 0 | 0.0001354 | 298.16 | 2023-05-14 21:51:51 | -0.0003498 | -2.111 | -4649.7389 | 0 | 关闭
9574 | 13 | 3 | 恒流放电 | 00:23:30 | 65:06:13 | -0.152 | 2.3011 | 0.0595 | 131.13 | 0 | 0 | 0.0595 | 131.13 | 0.0001383 | 304.58 | 0 | 0 | 0.0001383 | 304.58 | 2023-05-14 21:52:21 | -0.0003497 | -1.8094 | -3985.4905 | 0 | 关闭
9575 | 13 | 3 | 恒流放电 | 00:24:00 | 65:06:43 | -0.152 | 2.3003 | 0.0608 | 133.92 | 0 | 0 | 0.0608 | 133.92 | 0.0001412 | 311 | 0 | 0 | 0.0001412 | 311 | 2023-05-14 21:52:51 | -0.0003496 | -1.5832 | -3487.243 | 0 | 关闭
9576 | 13 | 3 | 恒流放电 | 00:24:30 | 65:07:13 | -0.152 | 2.2996 | 0.0621 | 136.71 | 0 | 0 | 0.0621 | 136.71 | 0.0001441 | 317.41 | 0 | 0 | 0.0001441 | 317.41 | 2023-05-14 21:53:21 | -0.0003495 | -1.8094 | -3985.4381 | 0 | 关闭
9577 | 13 | 3 | 恒流放电 | 00:25:00 | 65:07:43 | -0.152 | 2.2989 | 0.0633 | 139.5 | 0 | 0 | 0.0633 | 139.5 | 0.000147 | 323.83 | 0 | 0 | 0.000147 | 323.83 | 2023-05-14 21:53:51 | -0.0003494 | -1.8094 | -3985.4905 | 0 | 关闭
9578 | 13 | 3 | 恒流放电 | 00:25:30 | 65:08:13 | -0.152 | 2.2982 | 0.0646 | 142.29 | 0 | 0 | 0.0646 | 142.29 | 0.0001499 | 330.24 | 0 | 0 | 0.0001499 | 330.24 | 2023-05-14 21:54:21 | -0.0003493 | -1.8094 | -3985.508 | 0 | 关闭
9579 | 13 | 3 | 恒流放电 | 00:26:00 | 65:08:43 | -0.152 | 2.2974 | 0.0659 | 145.08 | 0 | 0 | 0.0659 | 145.08 | 0.0001528 | 336.65 | 0 | 0 | 0.0001528 | 336.65 | 2023-05-14 21:54:51 | -0.0003492 | -1.5832 | -3487.2736 | 0 | 关闭
9580 | 13 | 3 | 恒流放电 | 00:26:30 | 65:09:13 | -0.152 | 2.2965 | 0.0671 | 147.87 | 0 | 0 | 0.0671 | 147.87 | 0.0001557 | 343.06 | 0 | 0 | 0.0001557 | 343.06 | 2023-05-14 21:55:21 | -0.000349 | -1.4073 | -3099.7716 | 0 | 关闭
9581 | 13 | 3 | 恒流放电 | 00:27:00 | 65:09:43 | -0.152 | 2.2958 | 0.0684 | 150.66 | 0 | 0 | 0.0684 | 150.66 | 0.0001587 | 349.46 | 0 | 0 | 0.0001587 | 349.46 | 2023-05-14 21:55:51 | -0.0003489 | -1.8094 | -3985.473 | 0 | 关闭
9582 | 13 | 3 | 恒流放电 | 00:27:30 | 65:10:13 | -0.152 | 2.295 | 0.0697 | 153.45 | 0 | 0 | 0.0697 | 153.45 | 0.0001616 | 355.87 | 0 | 0 | 0.0001616 | 355.87 | 2023-05-14 21:56:21 | -0.0003488 | -1.5832 | -3487.2736 | 0 | 关闭
9583 | 13 | 3 | 恒流放电 | 00:28:00 | 65:10:43 | -0.152 | 2.2941 | 0.0709 | 156.24 | 0 | 0 | 0.0709 | 156.24 | 0.0001645 | 362.27 | 0 | 0 | 0.0001645 | 362.27 | 2023-05-14 21:56:51 | -0.0003487 | -1.4073 | -3099.7716 | 0 | 关闭
9584 | 13 | 3 | 恒流放电 | 00:28:30 | 65:11:13 | -0.152 | 2.2932 | 0.0722 | 159.03 | 0 | 0 | 0.0722 | 159.03 | 0.0001674 | 368.67 | 0 | 0 | 0.0001674 | 368.67 | 2023-05-14 21:57:21 | -0.0003485 | -1.4073 | -3099.758 | 0 | 关闭
9585 | 13 | 3 | 恒流放电 | 00:29:00 | 65:11:43 | -0.152 | 2.2924 | 0.0735 | 161.82 | 0 | 0 | 0.0735 | 161.82 | 0.0001703 | 375.06 | 0 | 0 | 0.0001703 | 375.06 | 2023-05-14 21:57:51 | -0.0003484 | -1.5832 | -3487.2583 | 0 | 关闭
9586 | 13 | 3 | 恒流放电 | 00:29:30 | 65:12:13 | -0.152 | 2.2914 | 0.0747 | 164.61 | 0 | 0 | 0.0747 | 164.61 | 0.0001732 | 381.46 | 0 | 0 | 0.0001732 | 381.46 | 2023-05-14 21:58:21 | -0.0003483 | -1.2666 | -2789.7944 | 0 | 关闭
9587 | 13 | 3 | 恒流放电 | 00:30:00 | 65:12:43 | -0.152 | 2.2905 | 0.076 | 167.4 | 0 | 0 | 0.076 | 167.4 | 0.0001761 | 387.85 | 0 | 0 | 0.0001761 | 387.85 | 2023-05-14 21:58:51 | -0.0003481 | -1.4073 | -3099.7716 | 0 | 关闭
9588 | 13 | 3 | 恒流放电 | 00:30:30 | 65:13:13 | -0.152 | 2.2895 | 0.0773 | 170.19 | 0 | 0 | 0.0773 | 170.19 | 0.000179 | 394.24 | 0 | 0 | 0.000179 | 394.24 | 2023-05-14 21:59:21 | -0.000348 | -1.2666 | -2789.8556 | 0 | 关闭
9589 | 13 | 3 | 恒流放电 | 00:31:00 | 65:13:43 | -0.152 | 2.2883 | 0.0785 | 172.98 | 0 | 0 | 0.0785 | 172.98 | 0.0001819 | 400.62 | 0 | 0 | 0.0001819 | 400.62 | 2023-05-14 21:59:51 | -0.0003479 | -1.0557 | -2325.2468 | 0 | 关闭
9590 | 13 | 3 | 恒流放电 | 00:31:30 | 65:14:13 | -0.152 | 2.2869 | 0.0798 | 175.77 | 0 | 0 | 0.0798 | 175.77 | 0.0001848 | 407.01 | 0 | 0 | 0.0001848 | 407.01 | 2023-05-14 22:00:21 | -0.0003476 | -0.9048 | -1993.0512 | 0 | 关闭
9591 | 13 | 3 | 恒流放电 | 00:32:00 | 65:14:43 | -0.152 | 2.2855 | 0.0811 | 178.56 | 0 | 0 | 0.0811 | 178.56 | 0.0001877 | 413.39 | 0 | 0 | 0.0001877 | 413.39 | 2023-05-14 22:00:51 | -0.0003474 | -0.9047 | -1992.7453 | 0 | 关闭
9592 | 13 | 3 | 恒流放电 | 00:32:30 | 65:15:13 | -0.152 | 2.2839 | 0.0823 | 181.35 | 0 | 0 | 0.0823 | 181.35 | 0.0001906 | 419.76 | 0 | 0 | 0.0001906 | 419.76 | 2023-05-14 22:01:21 | -0.0003472 | -0.7916 | -1743.6521 | 0 | 关闭
9593 | 13 | 3 | 恒流放电 | 00:33:00 | 65:15:43 | -0.152 | 2.2822 | 0.0836 | 184.14 | 0 | 0 | 0.0836 | 184.14 | 0.0001935 | 426.13 | 0 | 0 | 0.0001935 | 426.13 | 2023-05-14 22:01:51 | -0.0003469 | -0.7451 | -1641.0915 | 0 | 关闭
9594 | 13 | 3 | 恒流放电 | 00:33:30 | 65:16:13 | -0.152 | 2.2801 | 0.0849 | 186.93 | 0 | 0 | 0.0849 | 186.93 | 0.0001964 | 432.49 | 0 | 0 | 0.0001964 | 432.49 | 2023-05-14 22:02:21 | -0.0003465 | -0.6031 | -1328.4968 | 0 | 关闭
9595 | 13 | 3 | 恒流放电 | 00:34:00 | 65:16:43 | -0.152 | 2.2777 | 0.0861 | 189.72 | 0 | 0 | 0.0861 | 189.72 | 0.0001992 | 438.85 | 0 | 0 | 0.0001992 | 438.85 | 2023-05-14 22:02:51 | -0.0003462 | -0.5277 | -1162.4398 | 0 | 关闭
9596 | 13 | 3 | 恒流放电 | 00:34:30 | 65:17:13 | -0.152 | 2.275 | 0.0874 | 192.51 | 0 | 0 | 0.0874 | 192.51 | 0.0002021 | 445.2 | 0 | 0 | 0.0002021 | 445.2 | 2023-05-14 22:03:21 | -0.0003458 | -0.4691 | -1033.2708 | 0 | 关闭
9597 | 13 | 3 | 恒流放电 | 00:35:00 | 65:17:43 | -0.152 | 2.2717 | 0.0887 | 195.3 | 0 | 0 | 0.0887 | 195.3 | 0.000205 | 451.54 | 0 | 0 | 0.000205 | 451.54 | 2023-05-14 22:03:51 | -0.0003453 | -0.3838 | -845.4071 | 0 | 关闭
9598 | 13 | 3 | 恒流放电 | 00:35:30 | 65:18:13 | -0.152 | 2.2679 | 0.0899 | 198.09 | 0 | 0 | 0.0899 | 198.09 | 0.0002079 | 457.88 | 0 | 0 | 0.0002079 | 457.88 | 2023-05-14 22:04:21 | -0.0003447 | -0.3333 | -734.1693 | 0 | 关闭
9599 | 13 | 3 | 恒流放电 | 00:36:00 | 65:18:43 | -0.152 | 2.2636 | 0.0912 | 200.88 | 0 | 0 | 0.0912 | 200.88 | 0.0002107 | 464.2 | 0 | 0 | 0.0002107 | 464.2 | 2023-05-14 22:04:51 | -0.0003441 | -0.2946 | -648.8065 | 0 | 关闭
9600 | 13 | 3 | 恒流放电 | 00:36:30 | 65:19:13 | -0.152 | 2.2586 | 0.0925 | 203.67 | 0 | 0 | 0.0925 | 203.67 | 0.0002136 | 470.51 | 0 | 0 | 0.0002136 | 470.51 | 2023-05-14 22:05:21 | -0.0003433 | -0.2533 | -557.9687 | 0 | 关闭
9601 | 13 | 3 | 恒流放电 | 00:37:00 | 65:19:43 | -0.152 | 2.2531 | 0.0937 | 206.46 | 0 | 0 | 0.0937 | 206.46 | 0.0002165 | 476.8 | 0 | 0 | 0.0002165 | 476.8 | 2023-05-14 22:05:51 | -0.0003424 | -0.2303 | -507.2465 | 0 | 关闭
9602 | 13 | 3 | 恒流放电 | 00:37:30 | 65:20:13 | -0.152 | 2.2469 | 0.095 | 209.25 | 0 | 0 | 0.095 | 209.25 | 0.0002193 | 483.08 | 0 | 0 | 0.0002193 | 483.08 | 2023-05-14 22:06:21 | -0.0003415 | -0.2043 | -449.9668 | 0 | 关闭
9603 | 13 | 3 | 恒流放电 | 00:38:00 | 65:20:43 | -0.152 | 2.2401 | 0.0963 | 212.04 | 0 | 0 | 0.0963 | 212.04 | 0.0002222 | 489.34 | 0 | 0 | 0.0002222 | 489.34 | 2023-05-14 22:06:51 | -0.0003405 | -0.1863 | -410.2711 | 0 | 关闭
9604 | 13 | 3 | 恒流放电 | 00:38:30 | 65:21:13 | -0.152 | 2.2328 | 0.0975 | 214.82 | 0 | 0 | 0.0975 | 214.82 | 0.000225 | 495.58 | 0 | 0 | 0.000225 | 495.58 | 2023-05-14 22:07:21 | -0.0003394 | -0.1735 | -382.167 | 0 | 关闭
9605 | 13 | 3 | 恒流放电 | 00:39:00 | 65:21:43 | -0.152 | 2.2253 | 0.0988 | 217.61 | 0 | 0 | 0.0988 | 217.61 | 0.0002278 | 501.79 | 0 | 0 | 0.0002278 | 501.79 | 2023-05-14 22:07:51 | -0.0003382 | -0.1689 | -371.9726 | 0 | 关闭
9606 | 13 | 3 | 恒流放电 | 00:39:30 | 65:22:13 | -0.152 | 2.2178 | 0.1001 | 220.4 | 0 | 0 | 0.1001 | 220.4 | 0.0002306 | 507.99 | 0 | 0 | 0.0002306 | 507.99 | 2023-05-14 22:08:21 | -0.0003371 | -0.1689 | -371.9693 | 0 | 关闭
9607 | 13 | 3 | 恒流放电 | 00:40:00 | 65:22:43 | -0.152 | 2.2107 | 0.1013 | 223.19 | 0 | 0 | 0.1013 | 223.19 | 0.0002334 | 514.17 | 0 | 0 | 0.0002334 | 514.17 | 2023-05-14 22:08:51 | -0.000336 | -0.1784 | -392.9288 | 0 | 关闭
9608 | 13 | 3 | 恒流放电 | 00:40:30 | 65:23:13 | -0.152 | 2.2038 | 0.1026 | 225.98 | 0 | 0 | 0.1026 | 225.98 | 0.0002362 | 520.33 | 0 | 0 | 0.0002362 | 520.33 | 2023-05-14 22:09:21 | -0.0003349 | -0.1836 | -404.3145 | 0 | 关闭
9609 | 13 | 3 | 恒流放电 | 00:41:00 | 65:23:43 | -0.152 | 2.1972 | 0.1039 | 228.77 | 0 | 0 | 0.1039 | 228.77 | 0.000239 | 526.47 | 0 | 0 | 0.000239 | 526.47 | 2023-05-14 22:09:51 | -0.000334 | -0.1919 | -422.6961 | 0 | 关闭
9610 | 13 | 3 | 恒流放电 | 00:41:30 | 65:24:13 | -0.152 | 2.1909 | 0.1051 | 231.56 | 0 | 0 | 0.1051 | 231.56 | 0.0002418 | 532.59 | 0 | 0 | 0.0002418 | 532.59 | 2023-05-14 22:10:21 | -0.000333 | -0.201 | -442.8206 | 0 | 关闭
9611 | 13 | 3 | 恒流放电 | 00:42:00 | 65:24:43 | -0.152 | 2.1849 | 0.1064 | 234.35 | 0 | 0 | 0.1064 | 234.35 | 0.0002446 | 538.69 | 0 | 0 | 0.0002446 | 538.69 | 2023-05-14 22:10:51 | -0.0003321 | -0.2111 | -464.9535 | 0 | 关闭
9612 | 13 | 3 | 恒流放电 | 00:42:30 | 65:25:13 | -0.152 | 2.1792 | 0.1077 | 237.14 | 0 | 0 | 0.1077 | 237.14 | 0.0002473 | 544.78 | 0 | 0 | 0.0002473 | 544.78 | 2023-05-14 22:11:21 | -0.0003312 | -0.2222 | -489.4076 | 0 | 关闭
9613 | 13 | 3 | 恒流放电 | 00:43:00 | 65:25:43 | -0.152 | 2.1738 | 0.1089 | 239.93 | 0 | 0 | 0.1089 | 239.93 | 0.0002501 | 550.85 | 0 | 0 | 0.0002501 | 550.85 | 2023-05-14 22:11:51 | -0.0003304 | -0.2345 | -516.5969 | 0 | 关闭
9614 | 13 | 3 | 恒流放电 | 00:43:30 | 65:26:13 | -0.152 | 2.1685 | 0.1102 | 242.72 | 0 | 0 | 0.1102 | 242.72 | 0.0002528 | 556.91 | 0 | 0 | 0.0002528 | 556.91 | 2023-05-14 22:12:21 | -0.0003296 | -0.239 | -526.3671 | 0 | 关闭
9615 | 13 | 3 | 恒流放电 | 00:44:00 | 65:26:43 | -0.152 | 2.1633 | 0.1115 | 245.51 | 0 | 0 | 0.1115 | 245.51 | 0.0002556 | 562.95 | 0 | 0 | 0.0002556 | 562.95 | 2023-05-14 22:12:51 | -0.0003288 | -0.2436 | -536.4848 | 0 | 关闭
9616 | 13 | 3 | 恒流放电 | 00:44:30 | 65:27:13 | -0.152 | 2.1584 | 0.1127 | 248.3 | 0 | 0 | 0.1127 | 248.3 | 0.0002583 | 568.98 | 0 | 0 | 0.0002583 | 568.98 | 2023-05-14 22:13:21 | -0.0003281 | -0.2585 | -569.3408 | 0 | 关闭
9617 | 13 | 3 | 恒流放电 | 00:45:00 | 65:27:43 | -0.152 | 2.1534 | 0.114 | 251.09 | 0 | 0 | 0.114 | 251.09 | 0.000261 | 574.99 | 0 | 0 | 0.000261 | 574.99 | 2023-05-14 22:13:51 | -0.0003273 | -0.2533 | -557.9491 | 0 | 关闭
9618 | 13 | 3 | 恒流放电 | 00:45:30 | 65:28:13 | -0.152 | 2.1485 | 0.1153 | 253.88 | 0 | 0 | 0.1153 | 253.88 | 0.0002638 | 580.99 | 0 | 0 | 0.0002638 | 580.99 | 2023-05-14 22:14:21 | -0.0003266 | -0.2585 | -569.3308 | 0 | 关闭
9619 | 13 | 3 | 恒流放电 | 00:46:00 | 65:28:43 | -0.152 | 2.1438 | 0.1165 | 256.67 | 0 | 0 | 0.1165 | 256.67 | 0.0002665 | 586.98 | 0 | 0 | 0.0002665 | 586.98 | 2023-05-14 22:14:51 | -0.0003258 | -0.2695 | -593.5629 | 0 | 关闭
9620 | 13 | 3 | 恒流放电 | 00:46:30 | 65:29:13 | -0.152 | 2.1391 | 0.1178 | 259.46 | 0 | 0 | 0.1178 | 259.46 | 0.0002692 | 592.95 | 0 | 0 | 0.0002692 | 592.95 | 2023-05-14 22:15:21 | -0.0003251 | -0.2695 | -593.5577 | 0 | 关闭
9621 | 13 | 3 | 恒流放电 | 00:47:00 | 65:29:43 | -0.152 | 2.1343 | 0.1191 | 262.25 | 0 | 0 | 0.1191 | 262.25 | 0.0002719 | 598.91 | 0 | 0 | 0.0002719 | 598.91 | 2023-05-14 22:15:51 | -0.0003243 | -0.2638 | -581.1256 | 0 | 关闭
9622 | 13 | 3 | 恒流放电 | 00:47:30 | 65:30:13 | -0.152 | 2.1295 | 0.1203 | 265.04 | 0 | 0 | 0.1203 | 265.04 | 0.0002746 | 604.86 | 0 | 0 | 0.0002746 | 604.86 | 2023-05-14 22:16:21 | -0.0003236 | -0.2638 | -581.1205 | 0 | 关闭
9623 | 13 | 3 | 恒流放电 | 00:48:00 | 65:30:43 | -0.152 | 2.1248 | 0.1216 | 267.83 | 0 | 0 | 0.1216 | 267.83 | 0.0002773 | 610.79 | 0 | 0 | 0.0002773 | 610.79 | 2023-05-14 22:16:51 | -0.0003229 | -0.2695 | -593.5577 | 0 | 关闭
9624 | 13 | 3 | 恒流放电 | 00:48:30 | 65:31:13 | -0.152 | 2.1199 | 0.1229 | 270.62 | 0 | 0 | 0.1229 | 270.62 | 0.00028 | 616.71 | 0 | 0 | 0.00028 | 616.71 | 2023-05-14 22:17:21 | -0.0003222 | -0.2585 | -569.3408 | 0 | 关闭
9625 | 13 | 3 | 恒流放电 | 00:49:00 | 65:31:43 | -0.152 | 2.1151 | 0.1241 | 273.41 | 0 | 0 | 0.1241 | 273.41 | 0.0002827 | 622.62 | 0 | 0 | 0.0002827 | 622.62 | 2023-05-14 22:17:51 | -0.0003215 | -0.2639 | -581.197 | 0 | 关闭
9626 | 13 | 3 | 恒流放电 | 00:49:30 | 65:32:13 | -0.152 | 2.1101 | 0.1254 | 276.2 | 0 | 0 | 0.1254 | 276.2 | 0.0002853 | 628.52 | 0 | 0 | 0.0002853 | 628.52 | 2023-05-14 22:18:21 | -0.0003207 | -0.2533 | -557.954 | 0 | 关闭
9627 | 13 | 3 | 恒流放电 | 00:50:00 | 65:32:43 | -0.152 | 2.1051 | 0.1267 | 278.99 | 0 | 0 | 0.1267 | 278.99 | 0.000288 | 634.4 | 0 | 0 | 0.000288 | 634.4 | 2023-05-14 22:18:51 | -0.0003199 | -0.2533 | -557.9393 | 0 | 关闭
9628 | 13 | 3 | 恒流放电 | 00:50:30 | 65:33:13 | -0.152 | 2.1001 | 0.1279 | 281.78 | 0 | 0 | 0.1279 | 281.78 | 0.0002907 | 640.26 | 0 | 0 | 0.0002907 | 640.26 | 2023-05-14 22:19:21 | -0.0003192 | -0.2533 | -557.9491 | 0 | 关闭
9629 | 13 | 3 | 恒流放电 | 00:51:00 | 65:33:43 | -0.152 | 2.0951 | 0.1292 | 284.57 | 0 | 0 | 0.1292 | 284.57 | 0.0002933 | 646.11 | 0 | 0 | 0.0002933 | 646.11 | 2023-05-14 22:19:51 | -0.0003184 | -0.2533 | -557.9393 | 0 | 关闭
9630 | 13 | 3 | 恒流放电 | 00:51:30 | 65:34:13 | -0.152 | 2.0905 | 0.1305 | 287.36 | 0 | 0 | 0.1305 | 287.36 | 0.000296 | 651.95 | 0 | 0 | 0.000296 | 651.95 | 2023-05-14 22:20:21 | -0.0003177 | -0.2753 | -606.4664 | 0 | 关闭
9631 | 13 | 3 | 恒流放电 | 00:52:00 | 65:34:43 | -0.152 | 2.0867 | 0.1317 | 290.15 | 0 | 0 | 0.1317 | 290.15 | 0.0002986 | 657.78 | 0 | 0 | 0.0002986 | 657.78 | 2023-05-14 22:20:51 | -0.0003171 | -0.3333 | -734.1371 | 0 | 关闭
9632 | 13 | 3 | 恒流放电 | 00:52:30 | 65:35:13 | -0.152 | 2.0845 | 0.133 | 292.94 | 0 | 0 | 0.133 | 292.94 | 0.0003013 | 663.59 | 0 | 0 | 0.0003013 | 663.59 | 2023-05-14 22:21:21 | -0.0003168 | -0.5757 | -1268.0439 | 0 | 关闭
9633 | 13 | 3 | 恒流放电 | 00:53:00 | 65:35:43 | -0.152 | 2.0848 | 0.1343 | 295.73 | 0 | 0 | 0.1343 | 295.73 | 0.0003039 | 669.41 | 0 | 0 | 0.0003039 | 669.41 | 2023-05-14 22:21:51 | -0.0003169 | 4.2218 | 9299.1516 | 0 | 关闭
9634 | 13 | 3 | 恒流放电 | 00:53:30 | 65:36:13 | -0.152 | 2.0867 | 0.1355 | 298.52 | 0 | 0 | 0.1355 | 298.52 | 0.0003066 | 675.23 | 0 | 0 | 0.0003066 | 675.23 | 2023-05-14 22:22:21 | -0.0003171 | 0.6666 | 1468.2613 | 0 | 关闭
9635 | 13 | 3 | 恒流放电 | 00:54:00 | 65:36:43 | -0.152 | 2.0893 | 0.1368 | 301.31 | 0 | 0 | 0.1368 | 301.31 | 0.0003092 | 681.05 | 0 | 0 | 0.0003092 | 681.05 | 2023-05-14 22:22:51 | -0.0003176 | 0.4871 | 1072.9696 | 0 | 关闭
9636 | 13 | 3 | 恒流放电 | 00:54:30 | 65:37:13 | -0.152 | 2.0916 | 0.1381 | 304.1 | 0 | 0 | 0.1381 | 304.1 | 0.0003118 | 686.89 | 0 | 0 | 0.0003118 | 686.89 | 2023-05-14 22:23:21 | -0.0003179 | 0.5507 | 1212.9115 | 0 | 关闭
9637 | 13 | 3 | 恒流放电 | 00:55:00 | 65:37:43 | -0.152 | 2.0936 | 0.1393 | 306.89 | 0 | 0 | 0.1393 | 306.89 | 0.0003145 | 692.72 | 0 | 0 | 0.0003145 | 692.72 | 2023-05-14 22:23:51 | -0.0003182 | 0.6333 | 1394.8605 | 0 | 关闭
9638 | 13 | 3 | 恒流放电 | 00:55:30 | 65:38:13 | -0.152 | 2.0952 | 0.1406 | 309.68 | 0 | 0 | 0.1406 | 309.68 | 0.0003171 | 698.57 | 0 | 0 | 0.0003171 | 698.57 | 2023-05-14 22:24:21 | -0.0003184 | 0.7916 | 1743.5756 | 0 | 关闭
9639 | 13 | 3 | 恒流放电 | 00:56:00 | 65:38:43 | -0.152 | 2.0967 | 0.1419 | 312.46 | 0 | 0 | 0.1419 | 312.46 | 0.0003198 | 704.41 | 0 | 0 | 0.0003198 | 704.41 | 2023-05-14 22:24:51 | -0.0003187 | 0.8443 | 1859.7814 | 0 | 关闭
9640 | 13 | 3 | 恒流放电 | 00:56:30 | 65:39:13 | -0.152 | 2.0981 | 0.1431 | 315.25 | 0 | 0 | 0.1431 | 315.25 | 0.0003225 | 710.26 | 0 | 0 | 0.0003225 | 710.26 | 2023-05-14 22:25:21 | -0.0003189 | 0.9047 | 1992.6928 | 0 | 关闭
9641 | 13 | 3 | 恒流放电 | 00:57:00 | 65:39:43 | -0.152 | 2.0991 | 0.1444 | 318.04 | 0 | 0 | 0.1444 | 318.04 | 0.0003251 | 716.12 | 0 | 0 | 0.0003251 | 716.12 | 2023-05-14 22:25:51 | -0.000319 | 1.2665 | 2789.6721 | 0 | 关闭
9642 | 13 | 3 | 恒流放电 | 00:57:30 | 65:40:13 | -0.152 | 2.1001 | 0.1457 | 320.83 | 0 | 0 | 0.1457 | 320.83 | 0.0003278 | 721.98 | 0 | 0 | 0.0003278 | 721.98 | 2023-05-14 22:26:21 | -0.0003192 | 1.2665 | 2789.721 | 0 | 关闭
9643 | 13 | 3 | 恒流放电 | 00:58:00 | 65:40:43 | -0.152 | 2.101 | 0.1469 | 323.62 | 0 | 0 | 0.1469 | 323.62 | 0.0003304 | 727.84 | 0 | 0 | 0.0003304 | 727.84 | 2023-05-14 22:26:51 | -0.0003193 | 1.4073 | 3099.69 | 0 | 关闭
9644 | 13 | 3 | 恒流放电 | 00:58:30 | 65:41:13 | -0.152 | 2.1019 | 0.1482 | 326.41 | 0 | 0 | 0.1482 | 326.41 | 0.0003331 | 733.7 | 0 | 0 | 0.0003331 | 733.7 | 2023-05-14 22:27:21 | -0.0003195 | 1.4072 | 3099.6628 | 0 | 关闭
9645 | 13 | 3 | 恒流放电 | 00:59:00 | 65:41:43 | -0.152 | 2.1026 | 0.1495 | 329.2 | 0 | 0 | 0.1495 | 329.2 | 0.0003358 | 739.56 | 0 | 0 | 0.0003358 | 739.56 | 2023-05-14 22:27:51 | -0.0003196 | 1.8093 | 3985.3157 | 0 | 关闭
9646 | 13 | 3 | 恒流放电 | 00:59:30 | 65:42:13 | -0.152 | 2.1033 | 0.1507 | 331.99 | 0 | 0 | 0.1507 | 331.99 | 0.0003384 | 745.43 | 0 | 0 | 0.0003384 | 745.43 | 2023-05-14 22:28:21 | -0.0003197 | 1.8093 | 3985.3157 | 0 | 关闭
9647 | 13 | 3 | 恒流放电 | 01:00:00 | 65:42:43 | -0.152 | 2.1039 | 0.152 | 334.78 | 0 | 0 | 0.152 | 334.78 | 0.0003411 | 751.3 | 0 | 0 | 0.0003411 | 751.3 | 2023-05-14 22:28:51 | -0.0003198 | 2.1109 | 4649.6574 | 0 | 关闭
9648 | 13 | 3 | 恒流放电 | 01:00:30 | 65:43:13 | -0.152 | 2.1044 | 0.1533 | 337.57 | 0 | 0 | 0.1533 | 337.57 | 0.0003438 | 757.17 | 0 | 0 | 0.0003438 | 757.17 | 2023-05-14 22:29:21 | -0.0003198 | 2.5331 | 5579.4909 | 0 | 关闭
9649 | 13 | 3 | 恒流放电 | 01:01:00 | 65:43:43 | -0.152 | 2.1049 | 0.1545 | 340.36 | 0 | 0 | 0.1545 | 340.36 | 0.0003464 | 763.04 | 0 | 0 | 0.0003464 | 763.04 | 2023-05-14 22:29:51 | -0.0003199 | 2.5331 | 5579.4909 | 0 | 关闭
9650 | 13 | 3 | 恒流放电 | 01:01:30 | 65:44:13 | -0.152 | 2.1053 | 0.1558 | 343.15 | 0 | 0 | 0.1558 | 343.15 | 0.0003491 | 768.91 | 0 | 0 | 0.0003491 | 768.91 | 2023-05-14 22:30:21 | -0.00032 | 3.1664 | 6974.3637 | 0 | 关闭
9651 | 13 | 3 | 恒流放电 | 01:02:00 | 65:44:43 | -0.152 | 2.1058 | 0.1571 | 345.94 | 0 | 0 | 0.1571 | 345.94 | 0.0003518 | 774.79 | 0 | 0 | 0.0003518 | 774.79 | 2023-05-14 22:30:51 | -0.00032 | 2.533 | 5579.393 | 0 | 关闭
9652 | 13 | 3 | 恒流放电 | 01:02:30 | 65:45:13 | -0.152 | 2.1061 | 0.1583 | 348.73 | 0 | 0 | 0.1583 | 348.73 | 0.0003544 | 780.66 | 0 | 0 | 0.0003544 | 780.66 | 2023-05-14 22:31:21 | -0.0003201 | 4.2219 | 9299.2332 | 0 | 关闭
9653 | 13 | 3 | 恒流放电 | 01:03:00 | 65:45:43 | -0.152 | 2.1065 | 0.1596 | 351.52 | 0 | 0 | 0.1596 | 351.52 | 0.0003571 | 786.54 | 0 | 0 | 0.0003571 | 786.54 | 2023-05-14 22:31:51 | -0.0003201 | 3.1663 | 6974.1801 | 0 | 关闭
9654 | 13 | 3 | 恒流放电 | 01:03:30 | 65:46:13 | -0.152 | 2.1069 | 0.1609 | 354.31 | 0 | 0 | 0.1609 | 354.31 | 0.0003598 | 792.41 | 0 | 0 | 0.0003598 | 792.41 | 2023-05-14 22:32:21 | -0.0003202 | 3.1663 | 6974.3025 | 0 | 关闭
9655 | 13 | 3 | 恒流放电 | 01:04:00 | 65:46:43 | -0.152 | 2.1073 | 0.1621 | 357.1 | 0 | 0 | 0.1621 | 357.1 | 0.0003624 | 798.29 | 0 | 0 | 0.0003624 | 798.29 | 2023-05-14 22:32:51 | -0.0003203 | 3.1663 | 6974.3025 | 0 | 关闭
9656 | 13 | 3 | 恒流放电 | 01:04:30 | 65:47:13 | -0.152 | 2.1077 | 0.1634 | 359.89 | 0 | 0 | 0.1634 | 359.89 | 0.0003651 | 804.17 | 0 | 0 | 0.0003651 | 804.17 | 2023-05-14 22:33:21 | -0.0003203 | 3.1664 | 6974.3637 | 0 | 关闭
9657 | 13 | 3 | 恒流放电 | 01:05:00 | 65:47:43 | -0.152 | 2.1081 | 0.1647 | 362.68 | 0 | 0 | 0.1647 | 362.68 | 0.0003678 | 810.05 | 0 | 0 | 0.0003678 | 810.05 | 2023-05-14 22:33:51 | -0.0003204 | 3.1664 | 6974.3637 | 0 | 关闭
9658 | 13 | 3 | 恒流放电 | 01:05:30 | 65:48:13 | -0.152 | 2.1084 | 0.1659 | 365.47 | 0 | 0 | 0.1659 | 365.47 | 0.0003704 | 815.93 | 0 | 0 | 0.0003704 | 815.93 | 2023-05-14 22:34:21 | -0.0003204 | 4.2217 | 9298.9884 | 0 | 关闭
9659 | 13 | 3 | 恒流放电 | 01:06:00 | 65:48:43 | -0.152 | 2.1088 | 0.1672 | 368.26 | 0 | 0 | 0.1672 | 368.26 | 0.0003731 | 821.82 | 0 | 0 | 0.0003731 | 821.82 | 2023-05-14 22:34:51 | -0.0003205 | 3.1664 | 6974.4249 | 0 | 关闭
9660 | 13 | 3 | 恒流放电 | 01:06:30 | 65:49:13 | -0.152 | 2.1091 | 0.1685 | 371.05 | 0 | 0 | 0.1685 | 371.05 | 0.0003758 | 827.7 | 0 | 0 | 0.0003758 | 827.7 | 2023-05-14 22:35:21 | -0.0003205 | 4.2218 | 9299.07 | 0 | 关闭
9661 | 13 | 3 | 恒流放电 | 01:07:00 | 65:49:43 | -0.152 | 2.1095 | 0.1697 | 373.84 | 0 | 0 | 0.1697 | 373.84 | 0.0003784 | 833.58 | 0 | 0 | 0.0003784 | 833.58 | 2023-05-14 22:35:51 | -0.0003206 | 3.1663 | 6974.3025 | 0 | 关闭
9662 | 13 | 3 | 恒流放电 | 01:07:30 | 65:50:13 | -0.152 | 2.1098 | 0.171 | 376.63 | 0 | 0 | 0.171 | 376.63 | 0.0003811 | 839.47 | 0 | 0 | 0.0003811 | 839.47 | 2023-05-14 22:36:21 | -0.0003206 | 4.2218 | 9299.07 | 0 | 关闭
9663 | 13 | 3 | 恒流放电 | 01:08:00 | 65:50:43 | -0.152 | 2.1101 | 0.1723 | 379.42 | 0 | 0 | 0.1723 | 379.42 | 0.0003838 | 845.35 | 0 | 0 | 0.0003838 | 845.35 | 2023-05-14 22:36:51 | -0.0003207 | 4.2218 | 9299.1516 | 0 | 关闭
9664 | 13 | 3 | 恒流放电 | 01:08:30 | 65:51:13 | -0.152 | 2.1103 | 0.1735 | 382.21 | 0 | 0 | 0.1735 | 382.21 | 0.0003865 | 851.24 | 0 | 0 | 0.0003865 | 851.24 | 2023-05-14 22:37:21 | -0.0003207 | 6.3327 | 13948.7274 | 0 | 关闭
9665 | 13 | 3 | 恒流放电 | 01:09:00 | 65:51:43 | -0.152 | 2.1106 | 0.1748 | 385 | 0 | 0 | 0.1748 | 385 | 0.0003891 | 857.13 | 0 | 0 | 0.0003891 | 857.13 | 2023-05-14 22:37:51 | -0.0003208 | 4.2219 | 9299.3147 | 0 | 关闭
9666 | 13 | 3 | 恒流放电 | 01:09:30 | 65:52:13 | -0.152 | 2.1107 | 0.1761 | 387.79 | 0 | 0 | 0.1761 | 387.79 | 0.0003918 | 863.02 | 0 | 0 | 0.0003918 | 863.02 | 2023-05-14 22:38:21 | -0.0003208 | 12.6657 | 27897.9442 | 0 | 关闭
9667 | 13 | 3 | 恒流放电 | 01:10:00 | 65:52:43 | -0.152 | 2.1109 | 0.1773 | 390.58 | 0 | 0 | 0.1773 | 390.58 | 0.0003945 | 868.91 | 0 | 0 | 0.0003945 | 868.91 | 2023-05-14 22:38:51 | -0.0003208 | 6.3326 | 13948.4826 | 0 | 关闭
9668 | 13 | 3 | 恒流放电 | 01:10:30 | 65:53:13 | -0.152 | 2.111 | 0.1786 | 393.37 | 0 | 0 | 0.1786 | 393.37 | 0.0003972 | 874.8 | 0 | 0 | 0.0003972 | 874.8 | 2023-05-14 22:39:21 | -0.0003208 | 12.6657 | 27897.9442 | 0 | 关闭
9669 | 13 | 3 | 恒流放电 | 01:11:00 | 65:53:43 | -0.152 | 2.1111 | 0.1799 | 396.16 | 0 | 0 | 0.1799 | 396.16 | 0.0003998 | 880.69 | 0 | 0 | 0.0003998 | 880.69 | 2023-05-14 22:39:51 | -0.0003209 | 12.6656 | 27897.6995 | 0 | 关闭
9670 | 13 | 3 | 恒流放电 | 01:11:30 | 65:54:13 | -0.152 | 2.1112 | 0.1811 | 398.95 | 0 | 0 | 0.1811 | 398.95 | 0.0004025 | 886.57 | 0 | 0 | 0.0004025 | 886.57 | 2023-05-14 22:40:21 | -0.0003209 | 12.6654 | 27897.4547 | 0 | 关闭
9671 | 13 | 3 | 恒流放电 | 01:12:00 | 65:54:43 | -0.152 | 2.1114 | 0.1824 | 401.74 | 0 | 0 | 0.1824 | 401.74 | 0.0004052 | 892.46 | 0 | 0 | 0.0004052 | 892.46 | 2023-05-14 22:40:51 | -0.0003209 | 6.3328 | 13948.9721 | 0 | 关闭
9672 | 13 | 3 | 恒流放电 | 01:12:30 | 65:55:13 | -0.152 | 2.1115 | 0.1837 | 404.53 | 0 | 0 | 0.1837 | 404.53 | 0.0004079 | 898.35 | 0 | 0 | 0.0004079 | 898.35 | 2023-05-14 22:41:21 | -0.0003209 | 12.6656 | 27897.6995 | 0 | 关闭
9673 | 13 | 3 | 恒流放电 | 01:13:00 | 65:55:43 | -0.152 | 2.1116 | 0.1849 | 407.32 | 0 | 0 | 0.1849 | 407.32 | 0.0004105 | 904.25 | 0 | 0 | 0.0004105 | 904.25 | 2023-05-14 22:41:51 | -0.0003209 | 12.6653 | 27897.21 | 0 | 关闭
9674 | 13 | 3 | 恒流放电 | 01:13:30 | 65:56:13 | -0.152 | 2.1118 | 0.1862 | 410.11 | 0 | 0 | 0.1862 | 410.11 | 0.0004132 | 910.14 | 0 | 0 | 0.0004132 | 910.14 | 2023-05-14 22:42:21 | -0.000321 | 6.3328 | 13948.9721 | 0 | 关闭
9675 | 13 | 3 | 恒流放电 | 01:14:00 | 65:56:43 | -0.152 | 2.112 | 0.1875 | 412.9 | 0 | 0 | 0.1875 | 412.9 | 0.0004159 | 916.03 | 0 | 0 | 0.0004159 | 916.03 | 2023-05-14 22:42:51 | -0.000321 | 6.3328 | 13948.8497 | 0 | 关闭
9676 | 13 | 3 | 恒流放电 | 01:14:30 | 65:57:13 | -0.152 | 2.1121 | 0.1887 | 415.69 | 0 | 0 | 0.1887 | 415.69 | 0.0004186 | 921.92 | 0 | 0 | 0.0004186 | 921.92 | 2023-05-14 22:43:21 | -0.000321 | 12.6656 | 27897.6995 | 0 | 关闭
9677 | 13 | 3 | 恒流放电 | 01:15:00 | 65:57:43 | -0.152 | 2.1123 | 0.19 | 418.48 | 0 | 0 | 0.19 | 418.48 | 0.0004212 | 927.81 | 0 | 0 | 0.0004212 | 927.81 | 2023-05-14 22:43:51 | -0.000321 | 6.3328 | 13948.8497 | 0 | 关闭
9678 | 13 | 3 | 恒流放电 | 01:15:30 | 65:58:13 | -0.152 | 2.1124 | 0.1913 | 421.26 | 0 | 0 | 0.1913 | 421.26 | 0.0004239 | 933.71 | 0 | 0 | 0.0004239 | 933.71 | 2023-05-14 22:44:21 | -0.0003211 | 12.6658 | 27898.1889 | 0 | 关闭
9679 | 13 | 3 | 恒流放电 | 01:16:00 | 65:58:43 | -0.152 | 2.1127 | 0.1925 | 424.05 | 0 | 0 | 0.1925 | 424.05 | 0.0004266 | 939.6 | 0 | 0 | 0.0004266 | 939.6 | 2023-05-14 22:44:51 | -0.0003211 | 4.2218 | 9299.07 | 0 | 关闭
9680 | 13 | 3 | 恒流放电 | 01:16:30 | 65:59:13 | -0.152 | 2.1128 | 0.1938 | 426.84 | 0 | 0 | 0.1938 | 426.84 | 0.0004293 | 945.49 | 0 | 0 | 0.0004293 | 945.49 | 2023-05-14 22:45:21 | -0.0003211 | 12.6656 | 27897.6995 | 0 | 关闭
9681 | 13 | 3 | 恒流放电 | 01:17:00 | 65:59:43 | -0.152 | 2.1129 | 0.1951 | 429.63 | 0 | 0 | 0.1951 | 429.63 | 0.0004319 | 951.39 | 0 | 0 | 0.0004319 | 951.39 | 2023-05-14 22:45:51 | -0.0003211 | 12.6656 | 27897.6995 | 0 | 关闭
9682 | 13 | 3 | 恒流放电 | 01:17:30 | 66:00:13 | -0.152 | 2.1131 | 0.1963 | 432.42 | 0 | 0 | 0.1963 | 432.42 | 0.0004346 | 957.28 | 0 | 0 | 0.0004346 | 957.28 | 2023-05-14 22:46:21 | -0.0003211 | 6.3328 | 13948.8497 | 0 | 关闭
9683 | 13 | 3 | 恒流放电 | 01:18:00 | 66:00:43 | -0.152 | 2.1131 | 0.1976 | 435.21 | 0 | 0 | 0.1976 | 435.21 | 0.0004373 | 963.18 | 0 | 0 | 0.0004373 | 963.18 | 2023-05-14 22:46:51 | -0.0003211 | 0 | 0 | 0 | 关闭
9684 | 13 | 3 | 恒流放电 | 01:18:30 | 66:01:13 | -0.152 | 2.1132 | 0.1989 | 438 | 0 | 0 | 0.1989 | 438 | 0.00044 | 969.07 | 0 | 0 | 0.00044 | 969.07 | 2023-05-14 22:47:21 | -0.0003212 | 12.6653 | 27897.21 | 0 | 关闭
9685 | 13 | 3 | 恒流放电 | 01:19:00 | 66:01:43 | -0.152 | 2.1132 | 0.2001 | 440.79 | 0 | 0 | 0.2001 | 440.79 | 0.0004426 | 974.97 | 0 | 0 | 0.0004426 | 974.97 | 2023-05-14 22:47:51 | -0.0003212 | 0 | 0 | 0 | 关闭
9686 | 13 | 3 | 恒流放电 | 01:19:30 | 66:02:13 | -0.152 | 2.1133 | 0.2014 | 443.58 | 0 | 0 | 0.2014 | 443.58 | 0.0004453 | 980.86 | 0 | 0 | 0.0004453 | 980.86 | 2023-05-14 22:48:21 | -0.0003212 | 12.6656 | 27897.6995 | 0 | 关闭
9687 | 13 | 3 | 恒流放电 | 01:20:00 | 66:02:43 | -0.152 | 2.1133 | 0.2027 | 446.37 | 0 | 0 | 0.2027 | 446.37 | 0.000448 | 986.76 | 0 | 0 | 0.000448 | 986.76 | 2023-05-14 22:48:51 | -0.0003212 | 0 | 0 | 0 | 关闭
9688 | 13 | 3 | 恒流放电 | 01:20:30 | 66:03:13 | -0.152 | 2.1133 | 0.2039 | 449.16 | 0 | 0 | 0.2039 | 449.16 | 0.0004507 | 992.66 | 0 | 0 | 0.0004507 | 992.66 | 2023-05-14 22:49:21 | -0.0003212 | 0 | 0 | 0 | 关闭
9689 | 13 | 3 | 恒流放电 | 01:21:00 | 66:03:43 | -0.152 | 2.1134 | 0.2052 | 451.95 | 0 | 0 | 0.2052 | 451.95 | 0.0004533 | 998.55 | 0 | 0 | 0.0004533 | 998.55 | 2023-05-14 22:49:51 | -0.0003212 | 12.6656 | 27897.6995 | 0 | 关闭
9690 | 13 | 3 | 恒流放电 | 01:21:30 | 66:04:13 | -0.152 | 2.1133 | 0.2065 | 454.74 | 0 | 0 | 0.2065 | 454.74 | 0.000456 | 1004.45 | 0 | 0 | 0.000456 | 1004.45 | 2023-05-14 22:50:21 | -0.0003212 | -12.6656 | -27897.6995 | 0 | 关闭
9691 | 13 | 3 | 恒流放电 | 01:22:00 | 66:04:43 | -0.152 | 2.1133 | 0.2077 | 457.53 | 0 | 0 | 0.2077 | 457.53 | 0.0004587 | 1010.34 | 0 | 0 | 0.0004587 | 1010.34 | 2023-05-14 22:50:51 | -0.0003212 | 0 | 0 | 0 | 关闭
9692 | 13 | 3 | 恒流放电 | 01:22:30 | 66:05:13 | -0.152 | 2.1133 | 0.209 | 460.32 | 0 | 0 | 0.209 | 460.32 | 0.0004614 | 1016.24 | 0 | 0 | 0.0004614 | 1016.24 | 2023-05-14 22:51:21 | -0.0003212 | 0 | 0 | 0 | 关闭
9693 | 13 | 3 | 恒流放电 | 01:23:00 | 66:05:43 | -0.152 | 2.1132 | 0.2103 | 463.11 | 0 | 0 | 0.2103 | 463.11 | 0.000464 | 1022.13 | 0 | 0 | 0.000464 | 1022.13 | 2023-05-14 22:51:51 | -0.0003212 | -12.6653 | -27897.21 | 0 | 关闭
9694 | 13 | 3 | 恒流放电 | 01:23:30 | 66:06:13 | -0.152 | 2.1132 | 0.2115 | 465.9 | 0 | 0 | 0.2115 | 465.9 | 0.0004667 | 1028.03 | 0 | 0 | 0.0004667 | 1028.03 | 2023-05-14 22:52:21 | -0.0003212 | 0 | 0 | 0 | 关闭
9695 | 13 | 3 | 恒流放电 | 01:24:00 | 66:06:43 | -0.152 | 2.1133 | 0.2128 | 468.69 | 0 | 0 | 0.2128 | 468.69 | 0.0004694 | 1033.92 | 0 | 0 | 0.0004694 | 1033.92 | 2023-05-14 22:52:51 | -0.0003212 | 12.6656 | 27897.6995 | 0 | 关闭
9696 | 13 | 3 | 恒流放电 | 01:24:30 | 66:07:13 | -0.152 | 2.1133 | 0.2141 | 471.48 | 0 | 0 | 0.2141 | 471.48 | 0.0004721 | 1039.82 | 0 | 0 | 0.0004721 | 1039.82 | 2023-05-14 22:53:21 | -0.0003212 | 0 | 0 | 0 | 关闭
9697 | 13 | 3 | 恒流放电 | 01:25:00 | 66:07:43 | -0.152 | 2.1133 | 0.2153 | 474.27 | 0 | 0 | 0.2153 | 474.27 | 0.0004748 | 1045.71 | 0 | 0 | 0.0004748 | 1045.71 | 2023-05-14 22:53:51 | -0.0003212 | 0 | 0 | 0 | 关闭
9698 | 13 | 3 | 恒流放电 | 01:25:30 | 66:08:13 | -0.152 | 2.1133 | 0.2166 | 477.06 | 0 | 0 | 0.2166 | 477.06 | 0.0004774 | 1051.61 | 0 | 0 | 0.0004774 | 1051.61 | 2023-05-14 22:54:21 | -0.0003212 | 0 | 0 | 0 | 关闭
9699 | 13 | 3 | 恒流放电 | 01:26:00 | 66:08:43 | -0.152 | 2.1134 | 0.2179 | 479.85 | 0 | 0 | 0.2179 | 479.85 | 0.0004801 | 1057.51 | 0 | 0 | 0.0004801 | 1057.51 | 2023-05-14 22:54:51 | -0.0003212 | 12.6653 | 27897.21 | 0 | 关闭
9700 | 13 | 3 | 恒流放电 | 01:26:30 | 66:09:13 | -0.152 | 2.1134 | 0.2191 | 482.64 | 0 | 0 | 0.2191 | 482.64 | 0.0004828 | 1063.4 | 0 | 0 | 0.0004828 | 1063.4 | 2023-05-14 22:55:21 | -0.0003212 | 0 | 0 | 0 | 关闭
9701 | 13 | 3 | 恒流放电 | 01:27:00 | 66:09:43 | -0.152 | 2.1136 | 0.2204 | 485.43 | 0 | 0 | 0.2204 | 485.43 | 0.0004855 | 1069.3 | 0 | 0 | 0.0004855 | 1069.3 | 2023-05-14 22:55:51 | -0.0003212 | 6.3327 | 13948.605 | 0 | 关闭
9702 | 13 | 3 | 恒流放电 | 01:27:30 | 66:10:13 | -0.152 | 2.1136 | 0.2217 | 488.22 | 0 | 0 | 0.2217 | 488.22 | 0.0004881 | 1075.19 | 0 | 0 | 0.0004881 | 1075.19 | 2023-05-14 22:56:21 | -0.0003213 | 0 | 0 | 0 | 关闭
9703 | 13 | 3 | 恒流放电 | 01:28:00 | 66:10:43 | -0.152 | 2.1136 | 0.2229 | 491.01 | 0 | 0 | 0.2229 | 491.01 | 0.0004908 | 1081.09 | 0 | 0 | 0.0004908 | 1081.09 | 2023-05-14 22:56:51 | -0.0003213 | 0 | 0 | 0 | 关闭
9704 | 13 | 3 | 恒流放电 | 01:28:30 | 66:11:13 | -0.152 | 2.1136 | 0.2242 | 493.8 | 0 | 0 | 0.2242 | 493.8 | 0.0004935 | 1086.99 | 0 | 0 | 0.0004935 | 1086.99 | 2023-05-14 22:57:21 | -0.0003212 | 0 | 0 | 0 | 关闭
9705 | 13 | 3 | 恒流放电 | 01:29:00 | 66:11:43 | -0.152 | 2.1135 | 0.2255 | 496.59 | 0 | 0 | 0.2255 | 496.59 | 0.0004962 | 1092.88 | 0 | 0 | 0.0004962 | 1092.88 | 2023-05-14 22:57:51 | -0.0003212 | -12.6656 | -27897.6995 | 0 | 关闭
9706 | 13 | 3 | 恒流放电 | 01:29:30 | 66:12:13 | -0.152 | 2.1134 | 0.2267 | 499.38 | 0 | 0 | 0.2267 | 499.38 | 0.0004988 | 1098.78 | 0 | 0 | 0.0004988 | 1098.78 | 2023-05-14 22:58:21 | -0.0003212 | -12.6653 | -27897.21 | 0 | 关闭
9707 | 13 | 3 | 恒流放电 | 01:30:00 | 66:12:43 | -0.152 | 2.1132 | 0.228 | 502.17 | 0 | 0 | 0.228 | 502.17 | 0.0005015 | 1104.67 | 0 | 0 | 0.0005015 | 1104.67 | 2023-05-14 22:58:51 | -0.0003211 | -6.3326 | -13948.3603 | 0 | 关闭
9708 | 13 | 3 | 恒流放电 | 01:30:30 | 66:13:13 | -0.152 | 2.1131 | 0.2293 | 504.96 | 0 | 0 | 0.2293 | 504.96 | 0.0005042 | 1110.57 | 0 | 0 | 0.0005042 | 1110.57 | 2023-05-14 22:59:21 | -0.0003212 | -12.6653 | -27897.21 | 0 | 关闭
9709 | 13 | 3 | 恒流放电 | 01:31:00 | 66:13:43 | -0.152 | 2.113 | 0.2305 | 507.75 | 0 | 0 | 0.2305 | 507.75 | 0.0005069 | 1116.46 | 0 | 0 | 0.0005069 | 1116.46 | 2023-05-14 22:59:51 | -0.0003212 | -12.6651 | -27896.7205 | 0 | 关闭
9710 | 13 | 3 | 恒流放电 | 01:31:30 | 66:14:13 | -0.152 | 2.1128 | 0.2318 | 510.54 | 0 | 0 | 0.2318 | 510.54 | 0.0005096 | 1122.36 | 0 | 0 | 0.0005096 | 1122.36 | 2023-05-14 23:00:21 | -0.0003211 | -6.3327 | -13948.605 | 0 | 关闭
9711 | 13 | 3 | 恒流放电 | 01:32:00 | 66:14:43 | -0.152 | 2.1126 | 0.2331 | 513.33 | 0 | 0 | 0.2331 | 513.33 | 0.0005122 | 1128.25 | 0 | 0 | 0.0005122 | 1128.25 | 2023-05-14 23:00:51 | -0.0003211 | -6.3329 | -13949.0945 | 0 | 关闭
9712 | 13 | 3 | 恒流放电 | 01:32:30 | 66:15:13 | -0.152 | 2.1125 | 0.2343 | 516.12 | 0 | 0 | 0.2343 | 516.12 | 0.0005149 | 1134.15 | 0 | 0 | 0.0005149 | 1134.15 | 2023-05-14 23:01:21 | -0.0003211 | -12.6653 | -27897.21 | 0 | 关闭
9713 | 13 | 3 | 恒流放电 | 01:33:00 | 66:15:43 | -0.152 | 2.1125 | 0.2356 | 518.91 | 0 | 0 | 0.2356 | 518.91 | 0.0005176 | 1140.04 | 0 | 0 | 0.0005176 | 1140.04 | 2023-05-14 23:01:51 | -0.0003211 | 0 | 0 | 0 | 关闭
9714 | 13 | 3 | 恒流放电 | 01:33:30 | 66:16:13 | -0.152 | 2.1123 | 0.2368 | 521.7 | 0 | 0 | 0.2368 | 521.7 | 0.0005203 | 1145.93 | 0 | 0 | 0.0005203 | 1145.93 | 2023-05-14 23:02:21 | -0.000321 | -6.3328 | -13948.8497 | 0 | 关闭
9715 | 13 | 3 | 恒流放电 | 01:34:00 | 66:16:43 | -0.152 | 2.1123 | 0.2381 | 524.49 | 0 | 0 | 0.2381 | 524.49 | 0.0005229 | 1151.83 | 0 | 0 | 0.0005229 | 1151.83 | 2023-05-14 23:02:51 | -0.0003211 | 0 | 0 | 0 | 关闭
9716 | 13 | 3 | 恒流放电 | 01:34:30 | 66:17:13 | -0.152 | 2.1124 | 0.2394 | 527.28 | 0 | 0 | 0.2394 | 527.28 | 0.0005256 | 1157.72 | 0 | 0 | 0.0005256 | 1157.72 | 2023-05-14 23:03:21 | -0.0003211 | 12.6656 | 27897.6995 | 0 | 关闭
9717 | 13 | 3 | 恒流放电 | 01:35:00 | 66:17:43 | -0.152 | 2.1123 | 0.2406 | 530.07 | 0 | 0 | 0.2406 | 530.07 | 0.0005283 | 1163.61 | 0 | 0 | 0.0005283 | 1163.61 | 2023-05-14 23:03:51 | -0.000321 | -12.6653 | -27897.21 | 0 | 关闭
9718 | 13 | 3 | 恒流放电 | 01:35:30 | 66:18:13 | -0.152 | 2.1124 | 0.2419 | 532.85 | 0 | 0 | 0.2419 | 532.85 | 0.000531 | 1169.5 | 0 | 0 | 0.000531 | 1169.5 | 2023-05-14 23:04:21 | -0.0003211 | 12.6658 | 27898.1889 | 0 | 关闭
9719 | 13 | 3 | 恒流放电 | 01:36:00 | 66:18:43 | -0.152 | 2.1123 | 0.2432 | 535.64 | 0 | 0 | 0.2432 | 535.64 | 0.0005336 | 1175.4 | 0 | 0 | 0.0005336 | 1175.4 | 2023-05-14 23:04:51 | -0.000321 | -12.6653 | -27897.21 | 0 | 关闭
9720 | 13 | 3 | 恒流放电 | 01:36:30 | 66:19:13 | -0.152 | 2.1122 | 0.2444 | 538.43 | 0 | 0 | 0.2444 | 538.43 | 0.0005363 | 1181.29 | 0 | 0 | 0.0005363 | 1181.29 | 2023-05-14 23:05:21 | -0.000321 | -12.6653 | -27897.21 | 0 | 关闭
9721 | 13 | 3 | 恒流放电 | 01:37:00 | 66:19:43 | -0.152 | 2.1122 | 0.2457 | 541.22 | 0 | 0 | 0.2457 | 541.22 | 0.000539 | 1187.18 | 0 | 0 | 0.000539 | 1187.18 | 2023-05-14 23:05:51 | -0.0003211 | 0 | 0 | 0 | 关闭
9722 | 13 | 3 | 恒流放电 | 01:37:30 | 66:20:13 | -0.152 | 2.112 | 0.247 | 544.01 | 0 | 0 | 0.247 | 544.01 | 0.0005417 | 1193.07 | 0 | 0 | 0.0005417 | 1193.07 | 2023-05-14 23:06:21 | -0.000321 | -6.3327 | -13948.605 | 0 | 关闭
9723 | 13 | 3 | 恒流放电 | 01:38:00 | 66:20:43 | -0.152 | 2.1118 | 0.2482 | 546.8 | 0 | 0 | 0.2482 | 546.8 | 0.0005443 | 1198.97 | 0 | 0 | 0.0005443 | 1198.97 | 2023-05-14 23:06:51 | -0.000321 | -6.3329 | -13949.0945 | 0 | 关闭
9724 | 13 | 3 | 恒流放电 | 01:38:30 | 66:21:13 | -0.152 | 2.1115 | 0.2495 | 549.59 | 0 | 0 | 0.2495 | 549.59 | 0.000547 | 1204.86 | 0 | 0 | 0.000547 | 1204.86 | 2023-05-14 23:07:21 | -0.0003209 | -4.2219 | -9299.2332 | 0 | 关闭
9725 | 13 | 3 | 恒流放电 | 01:39:00 | 66:21:43 | -0.152 | 2.1112 | 0.2508 | 552.38 | 0 | 0 | 0.2508 | 552.38 | 0.0005497 | 1210.75 | 0 | 0 | 0.0005497 | 1210.75 | 2023-05-14 23:07:51 | -0.0003209 | -4.2219 | -9299.2332 | 0 | 关闭
9726 | 13 | 3 | 恒流放电 | 01:39:30 | 66:22:13 | -0.152 | 2.1111 | 0.252 | 555.17 | 0 | 0 | 0.252 | 555.17 | 0.0005524 | 1216.64 | 0 | 0 | 0.0005524 | 1216.64 | 2023-05-14 23:08:21 | -0.0003209 | -12.6656 | -27897.6995 | 0 | 关闭
9727 | 13 | 3 | 恒流放电 | 01:40:00 | 66:22:43 | -0.152 | 2.1109 | 0.2533 | 557.96 | 0 | 0 | 0.2533 | 557.96 | 0.000555 | 1222.53 | 0 | 0 | 0.000555 | 1222.53 | 2023-05-14 23:08:51 | -0.0003208 | -6.3327 | -13948.605 | 0 | 关闭
9728 | 13 | 3 | 恒流放电 | 01:40:30 | 66:23:13 | -0.152 | 2.1107 | 0.2546 | 560.75 | 0 | 0 | 0.2546 | 560.75 | 0.0005577 | 1228.41 | 0 | 0 | 0.0005577 | 1228.41 | 2023-05-14 23:09:21 | -0.0003208 | -6.3328 | -13948.8497 | 0 | 关闭
9729 | 13 | 3 | 恒流放电 | 01:41:00 | 66:23:43 | -0.152 | 2.1104 | 0.2558 | 563.54 | 0 | 0 | 0.2558 | 563.54 | 0.0005604 | 1234.3 | 0 | 0 | 0.0005604 | 1234.3 | 2023-05-14 23:09:51 | -0.0003207 | -4.2218 | -9299.07 | 0 | 关闭
9730 | 13 | 3 | 恒流放电 | 01:41:30 | 66:24:13 | -0.152 | 2.1103 | 0.2571 | 566.33 | 0 | 0 | 0.2571 | 566.33 | 0.000563 | 1240.19 | 0 | 0 | 0.000563 | 1240.19 | 2023-05-14 23:10:21 | -0.0003207 | -12.6656 | -27897.6995 | 0 | 关闭
9731 | 13 | 3 | 恒流放电 | 01:42:00 | 66:24:43 | -0.152 | 2.1101 | 0.2584 | 569.12 | 0 | 0 | 0.2584 | 569.12 | 0.0005657 | 1246.08 | 0 | 0 | 0.0005657 | 1246.08 | 2023-05-14 23:10:51 | -0.0003207 | -6.3328 | -13948.8497 | 0 | 关闭
9732 | 13 | 3 | 恒流放电 | 01:42:30 | 66:25:13 | -0.152 | 2.1099 | 0.2596 | 571.91 | 0 | 0 | 0.2596 | 571.91 | 0.0005684 | 1251.96 | 0 | 0 | 0.0005684 | 1251.96 | 2023-05-14 23:11:21 | -0.0003207 | -6.3328 | -13948.8497 | 0 | 关闭
9733 | 13 | 3 | 恒流放电 | 01:43:00 | 66:25:43 | -0.152 | 2.1098 | 0.2609 | 574.7 | 0 | 0 | 0.2609 | 574.7 | 0.0005711 | 1257.85 | 0 | 0 | 0.0005711 | 1257.85 | 2023-05-14 23:11:51 | -0.0003207 | -12.6656 | -27897.6995 | 0 | 关闭
9734 | 13 | 3 | 恒流放电 | 01:43:30 | 66:26:13 | -0.152 | 2.1096 | 0.2622 | 577.49 | 0 | 0 | 0.2622 | 577.49 | 0.0005737 | 1263.73 | 0 | 0 | 0.0005737 | 1263.73 | 2023-05-14 23:12:21 | -0.0003206 | -6.3327 | -13948.605 | 0 | 关闭
9735 | 13 | 3 | 恒流放电 | 01:44:00 | 66:26:43 | -0.152 | 2.1095 | 0.2634 | 580.28 | 0 | 0 | 0.2634 | 580.28 | 0.0005764 | 1269.62 | 0 | 0 | 0.0005764 | 1269.62 | 2023-05-14 23:12:51 | -0.0003206 | -12.6658 | -27898.1889 | 0 | 关闭
9736 | 13 | 3 | 恒流放电 | 01:44:30 | 66:27:13 | -0.152 | 2.1093 | 0.2647 | 583.07 | 0 | 0 | 0.2647 | 583.07 | 0.0005791 | 1275.5 | 0 | 0 | 0.0005791 | 1275.5 | 2023-05-14 23:13:21 | -0.0003206 | -6.3327 | -13948.605 | 0 | 关闭
9737 | 13 | 3 | 恒流放电 | 01:45:00 | 66:27:43 | -0.152 | 2.1091 | 0.266 | 585.86 | 0 | 0 | 0.266 | 585.86 | 0.0005818 | 1281.39 | 0 | 0 | 0.0005818 | 1281.39 | 2023-05-14 23:13:51 | -0.0003206 | -6.3327 | -13948.605 | 0 | 关闭
9738 | 13 | 3 | 恒流放电 | 01:45:30 | 66:28:13 | -0.152 | 2.1089 | 0.2672 | 588.65 | 0 | 0 | 0.2672 | 588.65 | 0.0005844 | 1287.27 | 0 | 0 | 0.0005844 | 1287.27 | 2023-05-14 23:14:21 | -0.0003205 | -6.3328 | -13948.8497 | 0 | 关闭
9739 | 13 | 3 | 恒流放电 | 01:46:00 | 66:28:43 | -0.152 | 2.1087 | 0.2685 | 591.44 | 0 | 0 | 0.2685 | 591.44 | 0.0005871 | 1293.16 | 0 | 0 | 0.0005871 | 1293.16 | 2023-05-14 23:14:51 | -0.0003205 | -6.3327 | -13948.605 | 0 | 关闭
9740 | 13 | 3 | 恒流放电 | 01:46:30 | 66:29:13 | -0.152 | 2.1084 | 0.2698 | 594.23 | 0 | 0 | 0.2698 | 594.23 | 0.0005898 | 1299.04 | 0 | 0 | 0.0005898 | 1299.04 | 2023-05-14 23:15:21 | -0.0003204 | -4.2218 | -9299.07 | 0 | 关闭
9741 | 13 | 3 | 恒流放电 | 01:47:00 | 66:29:43 | -0.152 | 2.1081 | 0.271 | 597.02 | 0 | 0 | 0.271 | 597.02 | 0.0005924 | 1304.92 | 0 | 0 | 0.0005924 | 1304.92 | 2023-05-14 23:15:51 | -0.0003204 | -4.2219 | -9299.3963 | 0 | 关闭
9742 | 13 | 3 | 恒流放电 | 01:47:30 | 66:30:13 | -0.152 | 2.1078 | 0.2723 | 599.81 | 0 | 0 | 0.2723 | 599.81 | 0.0005951 | 1310.8 | 0 | 0 | 0.0005951 | 1310.8 | 2023-05-14 23:16:21 | -0.0003204 | -4.2218 | -9299.07 | 0 | 关闭
9743 | 13 | 3 | 恒流放电 | 01:48:00 | 66:30:43 | -0.152 | 2.1074 | 0.2736 | 602.6 | 0 | 0 | 0.2736 | 602.6 | 0.0005978 | 1316.68 | 0 | 0 | 0.0005978 | 1316.68 | 2023-05-14 23:16:51 | -0.0003203 | -3.1664 | -6974.5472 | 0 | 关闭
9744 | 13 | 3 | 恒流放电 | 01:48:30 | 66:31:13 | -0.152 | 2.107 | 0.2748 | 605.39 | 0 | 0 | 0.2748 | 605.39 | 0.0006004 | 1322.56 | 0 | 0 | 0.0006004 | 1322.56 | 2023-05-14 23:17:21 | -0.0003202 | -3.1663 | -6974.3025 | 0 | 关闭
9745 | 13 | 3 | 恒流放电 | 01:49:00 | 66:31:43 | -0.152 | 2.1067 | 0.2761 | 608.18 | 0 | 0 | 0.2761 | 608.18 | 0.0006031 | 1328.44 | 0 | 0 | 0.0006031 | 1328.44 | 2023-05-14 23:17:51 | -0.0003202 | -4.2219 | -9299.2332 | 0 | 关闭
9746 | 13 | 3 | 恒流放电 | 01:49:30 | 66:32:13 | -0.152 | 2.1062 | 0.2774 | 610.97 | 0 | 0 | 0.2774 | 610.97 | 0.0006058 | 1334.31 | 0 | 0 | 0.0006058 | 1334.31 | 2023-05-14 23:18:21 | -0.0003201 | -2.5331 | -5579.442 | 0 | 关闭
9747 | 13 | 3 | 恒流放电 | 01:50:00 | 66:32:43 | -0.152 | 2.106 | 0.2786 | 613.76 | 0 | 0 | 0.2786 | 613.76 | 0.0006084 | 1340.19 | 0 | 0 | 0.0006084 | 1340.19 | 2023-05-14 23:18:51 | -0.0003201 | -6.3327 | -13948.605 | 0 | 关闭
9748 | 13 | 3 | 恒流放电 | 01:50:30 | 66:33:13 | -0.152 | 2.1057 | 0.2799 | 616.55 | 0 | 0 | 0.2799 | 616.55 | 0.0006111 | 1346.06 | 0 | 0 | 0.0006111 | 1346.06 | 2023-05-14 23:19:21 | -0.00032 | -4.2218 | -9299.07 | 0 | 关闭
9749 | 13 | 3 | 恒流放电 | 01:51:00 | 66:33:43 | -0.152 | 2.1053 | 0.2812 | 619.34 | 0 | 0 | 0.2812 | 619.34 | 0.0006138 | 1351.94 | 0 | 0 | 0.0006138 | 1351.94 | 2023-05-14 23:19:51 | -0.00032 | -3.1664 | -6974.5472 | 0 | 关闭
9750 | 13 | 3 | 恒流放电 | 01:51:30 | 66:34:13 | -0.152 | 2.105 | 0.2824 | 622.13 | 0 | 0 | 0.2824 | 622.13 | 0.0006164 | 1357.81 | 0 | 0 | 0.0006164 | 1357.81 | 2023-05-14 23:20:21 | -0.0003199 | -4.2217 | -9298.9068 | 0 | 关闭
9751 | 13 | 3 | 恒流放电 | 01:52:00 | 66:34:43 | -0.152 | 2.1047 | 0.2837 | 624.92 | 0 | 0 | 0.2837 | 624.92 | 0.0006191 | 1363.68 | 0 | 0 | 0.0006191 | 1363.68 | 2023-05-14 23:20:51 | -0.0003199 | -4.2219 | -9299.3963 | 0 | 关闭
9752 | 13 | 3 | 恒流放电 | 01:52:30 | 66:35:13 | -0.152 | 2.1043 | 0.285 | 627.71 | 0 | 0 | 0.285 | 627.71 | 0.0006218 | 1369.55 | 0 | 0 | 0.0006218 | 1369.55 | 2023-05-14 23:21:21 | -0.0003198 | -3.1663 | -6974.3025 | 0 | 关闭
9753 | 13 | 3 | 恒流放电 | 01:53:00 | 66:35:43 | -0.152 | 2.104 | 0.2862 | 630.5 | 0 | 0 | 0.2862 | 630.5 | 0.0006244 | 1375.42 | 0 | 0 | 0.0006244 | 1375.42 | 2023-05-14 23:21:51 | -0.0003197 | -4.2218 | -9299.07 | 0 | 关闭
9754 | 13 | 3 | 恒流放电 | 01:53:30 | 66:36:13 | -0.152 | 2.1037 | 0.2875 | 633.29 | 0 | 0 | 0.2875 | 633.29 | 0.0006271 | 1381.29 | 0 | 0 | 0.0006271 | 1381.29 | 2023-05-14 23:22:21 | -0.0003197 | -4.2217 | -9298.9068 | 0 | 关闭
9755 | 13 | 3 | 恒流放电 | 01:54:00 | 66:36:43 | -0.152 | 2.1033 | 0.2888 | 636.08 | 0 | 0 | 0.2888 | 636.08 | 0.0006298 | 1387.16 | 0 | 0 | 0.0006298 | 1387.16 | 2023-05-14 23:22:51 | -0.0003197 | -3.1666 | -6974.792 | 0 | 关闭
9756 | 13 | 3 | 恒流放电 | 01:54:30 | 66:37:13 | -0.152 | 2.103 | 0.29 | 638.87 | 0 | 0 | 0.29 | 638.87 | 0.0006324 | 1393.03 | 0 | 0 | 0.0006324 | 1393.03 | 2023-05-14 23:23:21 | -0.0003196 | -4.2217 | -9298.9068 | 0 | 关闭
9757 | 13 | 3 | 恒流放电 | 01:55:00 | 66:37:43 | -0.152 | 2.1026 | 0.2913 | 641.66 | 0 | 0 | 0.2913 | 641.66 | 0.0006351 | 1398.89 | 0 | 0 | 0.0006351 | 1398.89 | 2023-05-14 23:23:51 | -0.0003196 | -3.1664 | -6974.4249 | 0 | 关闭
9758 | 13 | 3 | 恒流放电 | 01:55:30 | 66:38:13 | -0.152 | 2.1021 | 0.2926 | 644.44 | 0 | 0 | 0.2926 | 644.44 | 0.0006378 | 1404.76 | 0 | 0 | 0.0006378 | 1404.76 | 2023-05-14 23:24:21 | -0.0003195 | -2.5331 | -5579.5399 | 0 | 关闭
9759 | 13 | 3 | 恒流放电 | 01:56:00 | 66:38:43 | -0.152 | 2.1016 | 0.2938 | 647.23 | 0 | 0 | 0.2938 | 647.23 | 0.0006404 | 1410.62 | 0 | 0 | 0.0006404 | 1410.62 | 2023-05-14 23:24:51 | -0.0003194 | -2.5331 | -5579.442 | 0 | 关闭
9760 | 13 | 3 | 恒流放电 | 01:56:30 | 66:39:13 | -0.152 | 2.1012 | 0.2951 | 650.02 | 0 | 0 | 0.2951 | 650.02 | 0.0006431 | 1416.48 | 0 | 0 | 0.0006431 | 1416.48 | 2023-05-14 23:25:21 | -0.0003193 | -3.1664 | -6974.4249 | 0 | 关闭
9761 | 13 | 3 | 恒流放电 | 01:57:00 | 66:39:43 | -0.152 | 2.1006 | 0.2964 | 652.81 | 0 | 0 | 0.2964 | 652.81 | 0.0006457 | 1422.34 | 0 | 0 | 0.0006457 | 1422.34 | 2023-05-14 23:25:51 | -0.0003193 | -2.1109 | -4649.4534 | 0 | 关闭
9762 | 13 | 3 | 恒流放电 | 01:57:30 | 66:40:13 | -0.152 | 2.1001 | 0.2976 | 655.6 | 0 | 0 | 0.2976 | 655.6 | 0.0006484 | 1428.2 | 0 | 0 | 0.0006484 | 1428.2 | 2023-05-14 23:26:21 | -0.0003192 | -2.5332 | -5579.6378 | 0 | 关闭
9763 | 13 | 3 | 恒流放电 | 01:58:00 | 66:40:43 | -0.152 | 2.0995 | 0.2989 | 658.39 | 0 | 0 | 0.2989 | 658.39 | 0.0006511 | 1434.06 | 0 | 0 | 0.0006511 | 1434.06 | 2023-05-14 23:26:51 | -0.0003191 | -2.1109 | -4649.4534 | 0 | 关闭
9764 | 13 | 3 | 恒流放电 | 01:58:30 | 66:41:13 | -0.152 | 2.0989 | 0.3002 | 661.18 | 0 | 0 | 0.3002 | 661.18 | 0.0006537 | 1439.92 | 0 | 0 | 0.0006537 | 1439.92 | 2023-05-14 23:27:21 | -0.000319 | -2.111 | -4649.6982 | 0 | 关闭
9765 | 13 | 3 | 恒流放电 | 01:59:00 | 66:41:43 | -0.152 | 2.0982 | 0.3014 | 663.97 | 0 | 0 | 0.3014 | 663.97 | 0.0006564 | 1445.77 | 0 | 0 | 0.0006564 | 1445.77 | 2023-05-14 23:27:51 | -0.0003189 | -1.8093 | -3985.2458 | 0 | 关闭
9766 | 13 | 3 | 恒流放电 | 01:59:30 | 66:42:13 | -0.152 | 2.0976 | 0.3027 | 666.76 | 0 | 0 | 0.3027 | 666.76 | 0.000659 | 1451.62 | 0 | 0 | 0.000659 | 1451.62 | 2023-05-14 23:28:21 | -0.0003188 | -2.1109 | -4649.6166 | 0 | 关闭
9767 | 13 | 3 | 恒流放电 | 02:00:00 | 66:42:43 | -0.152 | 2.097 | 0.304 | 669.55 | 0 | 0 | 0.304 | 669.55 | 0.0006617 | 1457.48 | 0 | 0 | 0.0006617 | 1457.48 | 2023-05-14 23:28:51 | -0.0003187 | -2.1109 | -4649.6166 | 0 | 关闭
9768 | 13 | 3 | 恒流放电 | 02:00:30 | 66:43:13 | -0.152 | 2.0963 | 0.3052 | 672.34 | 0 | 0 | 0.3052 | 672.34 | 0.0006643 | 1463.33 | 0 | 0 | 0.0006643 | 1463.33 | 2023-05-14 23:29:21 | -0.0003186 | -1.8093 | -3985.2458 | 0 | 关闭
9769 | 13 | 3 | 恒流放电 | 02:01:00 | 66:43:43 | -0.152 | 2.0956 | 0.3065 | 675.13 | 0 | 0 | 0.3065 | 675.13 | 0.000667 | 1469.17 | 0 | 0 | 0.000667 | 1469.17 | 2023-05-14 23:29:51 | -0.0003185 | -1.8093 | -3985.2458 | 0 | 关闭
9770 | 13 | 3 | 恒流放电 | 02:01:30 | 66:44:13 | -0.152 | 2.0949 | 0.3078 | 677.92 | 0 | 0 | 0.3078 | 677.92 | 0.0006697 | 1475.02 | 0 | 0 | 0.0006697 | 1475.02 | 2023-05-14 23:30:21 | -0.0003184 | -1.8093 | -3985.2458 | 0 | 关闭
9771 | 13 | 3 | 恒流放电 | 02:02:00 | 66:44:43 | -0.152 | 2.0941 | 0.309 | 680.71 | 0 | 0 | 0.309 | 680.71 | 0.0006723 | 1480.86 | 0 | 0 | 0.0006723 | 1480.86 | 2023-05-14 23:30:51 | -0.0003183 | -1.5832 | -3487.2124 | 0 | 关闭
9772 | 13 | 3 | 恒流放电 | 02:02:30 | 66:45:13 | -0.152 | 2.0933 | 0.3103 | 683.5 | 0 | 0 | 0.3103 | 683.5 | 0.000675 | 1486.7 | 0 | 0 | 0.000675 | 1486.7 | 2023-05-14 23:31:21 | -0.0003181 | -1.5831 | -3486.9065 | 0 | 关闭
9773 | 13 | 3 | 恒流放电 | 02:03:00 | 66:45:43 | -0.152 | 2.0924 | 0.3116 | 686.29 | 0 | 0 | 0.3116 | 686.29 | 0.0006776 | 1492.54 | 0 | 0 | 0.0006776 | 1492.54 | 2023-05-14 23:31:51 | -0.000318 | -1.4073 | -3099.69 | 0 | 关闭
9774 | 13 | 3 | 恒流放电 | 02:03:30 | 66:46:13 | -0.152 | 2.0916 | 0.3128 | 689.08 | 0 | 0 | 0.3128 | 689.08 | 0.0006803 | 1498.38 | 0 | 0 | 0.0006803 | 1498.38 | 2023-05-14 23:32:21 | -0.0003179 | -1.5831 | -3487.0901 | 0 | 关闭
9775 | 13 | 3 | 恒流放电 | 02:04:00 | 66:46:43 | -0.152 | 2.0909 | 0.3141 | 691.87 | 0 | 0 | 0.3141 | 691.87 | 0.0006829 | 1504.21 | 0 | 0 | 0.0006829 | 1504.21 | 2023-05-14 23:32:51 | -0.0003178 | -1.8092 | -3985.036 | 0 | 关闭
9776 | 13 | 3 | 恒流放电 | 02:04:30 | 66:47:13 | -0.152 | 2.0901 | 0.3154 | 694.66 | 0 | 0 | 0.3154 | 694.66 | 0.0006856 | 1510.04 | 0 | 0 | 0.0006856 | 1510.04 | 2023-05-14 23:33:21 | -0.0003176 | -1.5832 | -3487.1512 | 0 | 关闭
9777 | 13 | 3 | 恒流放电 | 02:05:00 | 66:47:43 | -0.152 | 2.0893 | 0.3166 | 697.45 | 0 | 0 | 0.3166 | 697.45 | 0.0006882 | 1515.87 | 0 | 0 | 0.0006882 | 1515.87 | 2023-05-14 23:33:51 | -0.0003175 | -1.5831 | -3486.9065 | 0 | 关闭
9778 | 13 | 3 | 恒流放电 | 02:05:30 | 66:48:13 | -0.152 | 2.0885 | 0.3179 | 700.24 | 0 | 0 | 0.3179 | 700.24 | 0.0006909 | 1521.7 | 0 | 0 | 0.0006909 | 1521.7 | 2023-05-14 23:34:21 | -0.0003174 | -1.5831 | -3487.0901 | 0 | 关闭
9779 | 13 | 3 | 恒流放电 | 02:06:00 | 66:48:43 | -0.152 | 2.0876 | 0.3192 | 703.03 | 0 | 0 | 0.3192 | 703.03 | 0.0006935 | 1527.52 | 0 | 0 | 0.0006935 | 1527.52 | 2023-05-14 23:34:51 | -0.0003173 | -1.4072 | -3099.6356 | 0 | 关闭
9780 | 13 | 3 | 恒流放电 | 02:06:30 | 66:49:13 | -0.152 | 2.0868 | 0.3204 | 705.82 | 0 | 0 | 0.3204 | 705.82 | 0.0006961 | 1533.34 | 0 | 0 | 0.0006961 | 1533.34 | 2023-05-14 23:35:21 | -0.0003171 | -1.5831 | -3486.9677 | 0 | 关闭
9781 | 13 | 3 | 恒流放电 | 02:07:00 | 66:49:43 | -0.152 | 2.0859 | 0.3217 | 708.61 | 0 | 0 | 0.3217 | 708.61 | 0.0006988 | 1539.16 | 0 | 0 | 0.0006988 | 1539.16 | 2023-05-14 23:35:51 | -0.000317 | -1.4072 | -3099.6356 | 0 | 关闭
9782 | 13 | 3 | 恒流放电 | 02:07:30 | 66:50:13 | -0.152 | 2.0851 | 0.323 | 711.4 | 0 | 0 | 0.323 | 711.4 | 0.0007014 | 1544.98 | 0 | 0 | 0.0007014 | 1544.98 | 2023-05-14 23:36:21 | -0.0003169 | -1.5831 | -3487.0289 | 0 | 关闭
9783 | 13 | 3 | 恒流放电 | 02:08:00 | 66:50:43 | -0.152 | 2.0839 | 0.3242 | 714.19 | 0 | 0 | 0.3242 | 714.19 | 0.0007041 | 1550.8 | 0 | 0 | 0.0007041 | 1550.8 | 2023-05-14 23:36:51 | -0.0003167 | -1.0555 | -2324.8083 | 0 | 关闭
9784 | 13 | 3 | 恒流放电 | 02:08:30 | 66:51:13 | -0.152 | 2.083 | 0.3255 | 716.98 | 0 | 0 | 0.3255 | 716.98 | 0.0007067 | 1556.61 | 0 | 0 | 0.0007067 | 1556.61 | 2023-05-14 23:37:21 | -0.0003166 | -1.4072 | -3099.5268 | 0 | 关闭
9785 | 13 | 3 | 恒流放电 | 02:09:00 | 66:51:43 | -0.152 | 2.0817 | 0.3268 | 719.77 | 0 | 0 | 0.3268 | 719.77 | 0.0007093 | 1562.42 | 0 | 0 | 0.0007093 | 1562.42 | 2023-05-14 23:37:51 | -0.0003164 | -0.9742 | -2145.9016 | 0 | 关闭
9786 | 13 | 3 | 恒流放电 | 02:09:30 | 66:52:13 | -0.152 | 2.0803 | 0.328 | 722.56 | 0 | 0 | 0.328 | 722.56 | 0.000712 | 1568.22 | 0 | 0 | 0.000712 | 1568.22 | 2023-05-14 23:38:21 | -0.0003161 | -0.9047 | -1992.6229 | 0 | 关闭
9787 | 13 | 3 | 恒流放电 | 02:10:00 | 66:52:43 | -0.152 | 2.0789 | 0.3293 | 725.35 | 0 | 0 | 0.3293 | 725.35 | 0.0007146 | 1574.03 | 0 | 0 | 0.0007146 | 1574.03 | 2023-05-14 23:38:51 | -0.000316 | -0.9046 | -1992.553 | 0 | 关闭
9788 | 13 | 3 | 恒流放电 | 02:10:30 | 66:53:13 | -0.152 | 2.0774 | 0.3306 | 728.14 | 0 | 0 | 0.3306 | 728.14 | 0.0007172 | 1579.82 | 0 | 0 | 0.0007172 | 1579.82 | 2023-05-14 23:39:21 | -0.0003157 | -0.8444 | -1859.814 | 0 | 关闭
9789 | 13 | 3 | 恒流放电 | 02:11:00 | 66:53:43 | -0.152 | 2.0757 | 0.3318 | 730.92 | 0 | 0 | 0.3318 | 730.92 | 0.0007199 | 1585.62 | 0 | 0 | 0.0007199 | 1585.62 | 2023-05-14 23:39:51 | -0.0003155 | -0.745 | -1640.8972 | 0 | 关闭
9790 | 13 | 3 | 恒流放电 | 02:11:30 | 66:54:13 | -0.152 | 2.0741 | 0.3331 | 733.71 | 0 | 0 | 0.3331 | 733.71 | 0.0007225 | 1591.4 | 0 | 0 | 0.0007225 | 1591.4 | 2023-05-14 23:40:21 | -0.0003152 | -0.7916 | -1743.545 | 0 | 关闭
9791 | 13 | 3 | 恒流放电 | 02:12:00 | 66:54:43 | -0.152 | 2.0724 | 0.3344 | 736.5 | 0 | 0 | 0.3344 | 736.5 | 0.0007251 | 1597.19 | 0 | 0 | 0.0007251 | 1597.19 | 2023-05-14 23:40:51 | -0.0003149 | -0.745 | -1640.9836 | 0 | 关闭
9792 | 13 | 3 | 恒流放电 | 02:12:30 | 66:55:13 | -0.152 | 2.0707 | 0.3356 | 739.29 | 0 | 0 | 0.3356 | 739.29 | 0.0007277 | 1602.97 | 0 | 0 | 0.0007277 | 1602.97 | 2023-05-14 23:41:21 | -0.0003147 | -0.745 | -1640.9836 | 0 | 关闭
9793 | 13 | 3 | 恒流放电 | 02:13:00 | 66:55:43 | -0.152 | 2.0689 | 0.3369 | 742.08 | 0 | 0 | 0.3369 | 742.08 | 0.0007304 | 1608.74 | 0 | 0 | 0.0007304 | 1608.74 | 2023-05-14 23:41:51 | -0.0003144 | -0.7036 | -1549.845 | 0 | 关闭
9794 | 13 | 3 | 恒流放电 | 02:13:30 | 66:56:13 | -0.152 | 2.067 | 0.3382 | 744.87 | 0 | 0 | 0.3382 | 744.87 | 0.000733 | 1614.51 | 0 | 0 | 0.000733 | 1614.51 | 2023-05-14 23:42:21 | -0.0003142 | -0.6666 | -1468.1969 | 0 | 关闭
9795 | 13 | 3 | 恒流放电 | 02:14:00 | 66:56:43 | -0.152 | 2.0649 | 0.3394 | 747.66 | 0 | 0 | 0.3394 | 747.66 | 0.0007356 | 1620.27 | 0 | 0 | 0.0007356 | 1620.27 | 2023-05-14 23:42:51 | -0.0003138 | -0.6031 | -1328.4619 | 0 | 关闭
9796 | 13 | 3 | 恒流放电 | 02:14:30 | 66:57:13 | -0.152 | 2.0628 | 0.3407 | 750.45 | 0 | 0 | 0.3407 | 750.45 | 0.0007382 | 1626.03 | 0 | 0 | 0.0007382 | 1626.03 | 2023-05-14 23:43:21 | -0.0003135 | -0.6031 | -1328.4153 | 0 | 关闭
9797 | 13 | 3 | 恒流放电 | 02:15:00 | 66:57:43 | -0.152 | 2.0606 | 0.342 | 753.24 | 0 | 0 | 0.342 | 753.24 | 0.0007408 | 1631.78 | 0 | 0 | 0.0007408 | 1631.78 | 2023-05-14 23:43:51 | -0.0003132 | -0.5757 | -1268.0328 | 0 | 关闭
9798 | 13 | 3 | 恒流放电 | 02:15:30 | 66:58:13 | -0.152 | 2.0581 | 0.3432 | 756.03 | 0 | 0 | 0.3432 | 756.03 | 0.0007434 | 1637.53 | 0 | 0 | 0.0007434 | 1637.53 | 2023-05-14 23:44:21 | -0.0003128 | -0.5066 | -1115.908 | 0 | 关闭
9799 | 13 | 3 | 恒流放电 | 02:16:00 | 66:58:43 | -0.152 | 2.0554 | 0.3445 | 758.82 | 0 | 0 | 0.3445 | 758.82 | 0.000746 | 1643.26 | 0 | 0 | 0.000746 | 1643.26 | 2023-05-14 23:44:51 | -0.0003124 | -0.4691 | -1033.2119 | 0 | 关闭
9800 | 13 | 3 | 恒流放电 | 02:16:30 | 66:59:13 | -0.152 | 2.0524 | 0.3458 | 761.61 | 0 | 0 | 0.3458 | 761.61 | 0.0007486 | 1648.99 | 0 | 0 | 0.0007486 | 1648.99 | 2023-05-14 23:45:21 | -0.0003119 | -0.4222 | -929.8907 | 0 | 关闭
9801 | 13 | 3 | 恒流放电 | 02:17:00 | 66:59:43 | -0.152 | 2.049 | 0.347 | 764.4 | 0 | 0 | 0.347 | 764.4 | 0.0007512 | 1654.71 | 0 | 0 | 0.0007512 | 1654.71 | 2023-05-14 23:45:51 | -0.0003114 | -0.3725 | -820.4918 | 0 | 关闭
9802 | 13 | 3 | 恒流放电 | 02:17:30 | 67:00:13 | -0.152 | 2.045 | 0.3483 | 767.19 | 0 | 0 | 0.3483 | 767.19 | 0.0007538 | 1660.43 | 0 | 0 | 0.0007538 | 1660.43 | 2023-05-14 23:46:21 | -0.0003108 | -0.3166 | -697.4547 | 0 | 关闭
9803 | 13 | 3 | 恒流放电 | 02:18:00 | 67:00:43 | -0.152 | 2.0402 | 0.3496 | 769.98 | 0 | 0 | 0.3496 | 769.98 | 0.0007564 | 1666.12 | 0 | 0 | 0.0007564 | 1666.12 | 2023-05-14 23:46:51 | -0.0003101 | -0.2639 | -581.1817 | 0 | 关闭
9804 | 13 | 3 | 恒流放电 | 02:18:30 | 67:01:13 | -0.152 | 2.0348 | 0.3508 | 772.77 | 0 | 0 | 0.3508 | 772.77 | 0.000759 | 1671.81 | 0 | 0 | 0.000759 | 1671.81 | 2023-05-14 23:47:21 | -0.0003093 | -0.2345 | -516.6241 | 0 | 关闭
9805 | 13 | 3 | 恒流放电 | 02:19:00 | 67:01:43 | -0.152 | 2.0284 | 0.3521 | 775.56 | 0 | 0 | 0.3521 | 775.56 | 0.0007616 | 1677.48 | 0 | 0 | 0.0007616 | 1677.48 | 2023-05-14 23:47:51 | -0.0003083 | -0.1979 | -435.8939 | 0 | 关闭
9806 | 13 | 3 | 恒流放电 | 02:19:30 | 67:02:13 | -0.152 | 2.0202 | 0.3534 | 778.35 | 0 | 0 | 0.3534 | 778.35 | 0.0007641 | 1683.12 | 0 | 0 | 0.0007641 | 1683.12 | 2023-05-14 23:48:21 | -0.0003071 | -0.1545 | -340.2099 | 0 | 关闭
9807 | 13 | 3 | 恒流放电 | 02:20:00 | 67:02:43 | -0.152 | 2.0104 | 0.3546 | 781.14 | 0 | 0 | 0.3546 | 781.14 | 0.0007667 | 1688.75 | 0 | 0 | 0.0007667 | 1688.75 | 2023-05-14 23:48:51 | -0.0003056 | -0.1292 | -284.6654 | 0 | 关闭
9808 | 13 | 3 | 恒流放电 | 02:20:26 | 67:03:09 | -0.152 | 2.0004 | 0.3558 | 783.59 | 0 | 0 | 0.3558 | 783.59 | 0.0007689 | 1693.67 | 0 | 0 | 0.0007689 | 1693.67 | 2023-05-14 23:49:17 | -0.000304 | -0.1115 | -245.4919 | 0 | 关闭
9809 | 13 | 3 | 恒流放电 | 02:20:30 | 67:03:13 | -0.152 | 1.999 | 0.3559 | 783.93 | 0 | 0 | 0.3559 | 783.93 | 0.0007692 | 1694.34 | 0 | 0 | 0.0007692 | 1694.34 | 2023-05-14 23:49:21 | -0.0003038 | -0.1085 | -239.0742 | 0 | 关闭
9810 | 13 | 3 | 恒流放电 | 02:20:52 | 67:03:35 | -0.152 | 1.989 | 0.3569 | 786.02 | 0 | 0 | 0.3569 | 786.02 | 0.0007711 | 1698.51 | 0 | 0 | 0.0007711 | 1698.51 | 2023-05-14 23:49:43 | -0.0003023 | -0.095 | -209.2315 | 0 | 关闭
9811 | 13 | 3 | 恒流放电 | 02:21:00 | 67:03:43 | -0.152 | 1.9856 | 0.3572 | 786.72 | 0 | 0 | 0.3572 | 786.72 | 0.0007718 | 1699.9 | 0 | 0 | 0.0007718 | 1699.9 | 2023-05-14 23:49:51 | -0.0003018 | -0.0931 | -205.1481 | 0 | 关闭
9812 | 13 | 3 | 恒流放电 | 02:21:21 | 67:04:04 | -0.152 | 1.9756 | 0.3581 | 788.75 | 0 | 0 | 0.3581 | 788.75 | 0.0007736 | 1703.91 | 0 | 0 | 0.0007736 | 1703.91 | 2023-05-14 23:50:13 | -0.0003003 | -0.092 | -202.7117 | 0 | 关闭
9813 | 13 | 3 | 恒流放电 | 02:21:30 | 67:04:13 | -0.152 | 1.9717 | 0.3584 | 789.51 | 0 | 0 | 0.3584 | 789.51 | 0.0007743 | 1705.42 | 0 | 0 | 0.0007743 | 1705.42 | 2023-05-14 23:50:21 | -0.0002997 | -0.0888 | -195.5144 | 0 | 关闭
9814 | 13 | 3 | 恒流放电 | 02:21:51 | 67:04:34 | -0.152 | 1.9617 | 0.3594 | 791.54 | 0 | 0 | 0.3594 | 791.54 | 0.0007761 | 1709.4 | 0 | 0 | 0.0007761 | 1709.4 | 2023-05-14 23:50:43 | -0.0002981 | -0.092 | -202.7215 | 0 | 关闭
9815 | 13 | 3 | 恒流放电 | 02:22:00 | 67:04:43 | -0.152 | 1.9581 | 0.3597 | 792.3 | 0 | 0 | 0.3597 | 792.3 | 0.0007767 | 1710.9 | 0 | 0 | 0.0007767 | 1710.9 | 2023-05-14 23:50:51 | -0.0002976 | -0.0962 | -211.8073 | 0 | 关闭
9816 | 13 | 3 | 恒流放电 | 02:22:22 | 67:05:05 | -0.152 | 1.9481 | 0.3606 | 794.35 | 0 | 0 | 0.3606 | 794.35 | 0.0007786 | 1714.91 | 0 | 0 | 0.0007786 | 1714.91 | 2023-05-14 23:51:13 | -0.0002961 | -0.0933 | -205.5213 | 0 | 关闭
9817 | 13 | 3 | 恒流放电 | 02:22:30 | 67:05:13 | -0.152 | 1.9446 | 0.361 | 795.09 | 0 | 0 | 0.361 | 795.09 | 0.0007792 | 1716.34 | 0 | 0 | 0.0007792 | 1716.34 | 2023-05-14 23:51:21 | -0.0002956 | -0.0953 | -209.8734 | 0 | 关闭
9818 | 13 | 3 | 恒流放电 | 02:22:51 | 67:05:34 | -0.152 | 1.9346 | 0.3619 | 797.09 | 0 | 0 | 0.3619 | 797.09 | 0.000781 | 1720.22 | 0 | 0 | 0.000781 | 1720.22 | 2023-05-14 23:51:42 | -0.000294 | -0.0908 | -199.9315 | 0 | 关闭
9819 | 13 | 3 | 恒流放电 | 02:23:00 | 67:05:43 | -0.152 | 1.9307 | 0.3622 | 797.88 | 0 | 0 | 0.3622 | 797.88 | 0.0007817 | 1721.75 | 0 | 0 | 0.0007817 | 1721.75 | 2023-05-14 23:51:51 | -0.0002934 | -0.092 | -202.6683 | 0 | 关闭
9820 | 13 | 3 | 恒流放电 | 02:23:21 | 67:06:04 | -0.152 | 1.9207 | 0.3631 | 799.88 | 0 | 0 | 0.3631 | 799.88 | 0.0007834 | 1725.6 | 0 | 0 | 0.0007834 | 1725.6 | 2023-05-14 23:52:12 | -0.0002919 | -0.0908 | -199.9364 | 0 | 关闭
9821 | 13 | 3 | 恒流放电 | 02:23:30 | 67:06:13 | -0.152 | 1.9167 | 0.3635 | 800.67 | 0 | 0 | 0.3635 | 800.67 | 0.0007841 | 1727.11 | 0 | 0 | 0.0007841 | 1727.11 | 2023-05-14 23:52:21 | -0.0002913 | -0.0897 | -197.5771 | 0 | 关闭
9822 | 13 | 3 | 恒流放电 | 02:23:51 | 67:06:34 | -0.152 | 1.9067 | 0.3644 | 802.64 | 0 | 0 | 0.3644 | 802.64 | 0.0007858 | 1730.88 | 0 | 0 | 0.0007858 | 1730.88 | 2023-05-14 23:52:42 | -0.0002898 | -0.0895 | -197.1415 | 0 | 关闭
9823 | 13 | 3 | 恒流放电 | 02:24:00 | 67:06:43 | -0.152 | 1.9025 | 0.3648 | 803.46 | 0 | 0 | 0.3648 | 803.46 | 0.0007865 | 1732.44 | 0 | 0 | 0.0007865 | 1732.44 | 2023-05-14 23:52:51 | -0.0002891 | -0.0885 | -194.8349 | 0 | 关闭
9824 | 13 | 3 | 恒流放电 | 02:24:20 | 67:07:03 | -0.152 | 1.8925 | 0.3656 | 805.38 | 0 | 0 | 0.3656 | 805.38 | 0.0007882 | 1736.09 | 0 | 0 | 0.0007882 | 1736.09 | 2023-05-14 23:53:12 | -0.0002876 | -0.0874 | -192.4914 | 0 | 关闭
9825 | 13 | 3 | 恒流放电 | 02:24:30 | 67:07:13 | -0.152 | 1.888 | 0.366 | 806.25 | 0 | 0 | 0.366 | 806.25 | 0.0007889 | 1737.73 | 0 | 0 | 0.0007889 | 1737.73 | 2023-05-14 23:53:21 | -0.0002869 | -0.0873 | -192.201 | 0 | 关闭
9826 | 13 | 3 | 恒流放电 | 02:24:50 | 67:07:33 | -0.152 | 1.878 | 0.3669 | 808.16 | 0 | 0 | 0.3669 | 808.16 | 0.0007906 | 1741.34 | 0 | 0 | 0.0007906 | 1741.34 | 2023-05-14 23:53:41 | -0.0002854 | -0.087 | -191.5516 | 0 | 关闭
9827 | 13 | 3 | 恒流放电 | 02:25:00 | 67:07:43 | -0.152 | 1.8735 | 0.3673 | 809.04 | 0 | 0 | 0.3673 | 809.04 | 0.0007913 | 1742.98 | 0 | 0 | 0.0007913 | 1742.98 | 2023-05-14 23:53:51 | -0.0002848 | -0.0882 | -194.2351 | 0 | 关闭
9828 | 13 | 3 | 恒流放电 | 02:25:20 | 67:08:03 | -0.152 | 1.8635 | 0.3682 | 810.97 | 0 | 0 | 0.3682 | 810.97 | 0.000793 | 1746.59 | 0 | 0 | 0.000793 | 1746.59 | 2023-05-14 23:54:12 | -0.0002832 | -0.0878 | -193.4214 | 0 | 关闭
9829 | 13 | 3 | 恒流放电 | 02:25:30 | 67:08:13 | -0.152 | 1.8591 | 0.3686 | 811.83 | 0 | 0 | 0.3686 | 811.83 | 0.0007937 | 1748.18 | 0 | 0 | 0.0007937 | 1748.18 | 2023-05-14 23:54:21 | -0.0002825 | -0.0883 | -194.4222 | 0 | 关闭
9830 | 13 | 3 | 恒流放电 | 02:25:50 | 67:08:33 | -0.152 | 1.8491 | 0.3695 | 813.77 | 0 | 0 | 0.3695 | 813.77 | 0.0007953 | 1751.79 | 0 | 0 | 0.0007953 | 1751.79 | 2023-05-14 23:54:42 | -0.000281 | -0.0882 | -194.3465 | 0 | 关闭
9831 | 13 | 3 | 恒流放电 | 02:26:00 | 67:08:43 | -0.152 | 1.8447 | 0.3698 | 814.62 | 0 | 0 | 0.3698 | 814.62 | 0.000796 | 1753.35 | 0 | 0 | 0.000796 | 1753.35 | 2023-05-14 23:54:51 | -0.0002804 | -0.0873 | -192.3308 | 0 | 关闭
9832 | 13 | 3 | 恒流放电 | 02:26:20 | 67:09:03 | -0.152 | 1.8347 | 0.3707 | 816.54 | 0 | 0 | 0.3707 | 816.54 | 0.0007976 | 1756.89 | 0 | 0 | 0.0007976 | 1756.89 | 2023-05-14 23:55:12 | -0.0002788 | -0.0874 | -192.4914 | 0 | 关闭
9833 | 13 | 3 | 恒流放电 | 02:26:30 | 67:09:13 | -0.152 | 1.8301 | 0.3711 | 817.41 | 0 | 0 | 0.3711 | 817.41 | 0.0007983 | 1758.47 | 0 | 0 | 0.0007983 | 1758.47 | 2023-05-14 23:55:21 | -0.0002782 | -0.0854 | -188.0014 | 0 | 关闭
9834 | 13 | 3 | 恒流放电 | 02:26:50 | 67:09:33 | -0.152 | 1.8201 | 0.372 | 819.28 | 0 | 0 | 0.372 | 819.28 | 0.0007999 | 1761.9 | 0 | 0 | 0.0007999 | 1761.9 | 2023-05-14 23:55:41 | -0.0002766 | -0.0853 | -187.8414 | 0 | 关闭
9835 | 13 | 3 | 恒流放电 | 02:27:00 | 67:09:43 | -0.152 | 1.8152 | 0.3724 | 820.2 | 0 | 0 | 0.3724 | 820.2 | 0.0008007 | 1763.56 | 0 | 0 | 0.0008007 | 1763.56 | 2023-05-14 23:55:51 | -0.0002759 | -0.0844 | -185.991 | 0 | 关闭
9836 | 13 | 3 | 恒流放电 | 02:27:18 | 67:10:01 | -0.152 | 1.8052 | 0.3732 | 821.93 | 0 | 0 | 0.3732 | 821.93 | 0.0008021 | 1766.69 | 0 | 0 | 0.0008021 | 1766.69 | 2023-05-14 23:56:09 | -0.0002744 | -0.0785 | -172.9613 | 0 | 关闭
9837 | 13 | 3 | 恒流放电 | 02:27:30 | 67:10:13 | -0.152 | 1.799 | 0.3736 | 822.99 | 0 | 0 | 0.3736 | 822.99 | 0.0008029 | 1768.6 | 0 | 0 | 0.0008029 | 1768.6 | 2023-05-14 23:56:21 | -0.0002734 | -0.0776 | -170.9693 | 0 | 关闭
9838 | 13 | 3 | 恒流放电 | 02:27:48 | 67:10:31 | -0.152 | 1.789 | 0.3744 | 824.67 | 0 | 0 | 0.3744 | 824.67 | 0.0008043 | 1771.62 | 0 | 0 | 0.0008043 | 1771.62 | 2023-05-14 23:56:39 | -0.0002719 | -0.0764 | -168.3113 | 0 | 关闭
9839 | 13 | 3 | 恒流放电 | 02:28:00 | 67:10:43 | -0.152 | 1.7825 | 0.3749 | 825.77 | 0 | 0 | 0.3749 | 825.77 | 0.0008052 | 1773.6 | 0 | 0 | 0.0008052 | 1773.6 | 2023-05-14 23:56:51 | -0.0002709 | -0.0773 | -170.2624 | 0 | 关闭
9840 | 13 | 3 | 恒流放电 | 02:28:17 | 67:11:00 | -0.152 | 1.7725 | 0.3757 | 827.43 | 0 | 0 | 0.3757 | 827.43 | 0.0008065 | 1776.54 | 0 | 0 | 0.0008065 | 1776.54 | 2023-05-14 23:57:09 | -0.0002694 | -0.0751 | -165.5115 | 0 | 关闭
9841 | 13 | 3 | 恒流放电 | 02:28:30 | 67:11:13 | -0.152 | 1.7657 | 0.3762 | 828.56 | 0 | 0 | 0.3762 | 828.56 | 0.0008075 | 1778.54 | 0 | 0 | 0.0008075 | 1778.54 | 2023-05-14 23:57:21 | -0.0002684 | -0.0757 | -166.8394 | 0 | 关闭
9842 | 13 | 3 | 恒流放电 | 02:28:47 | 67:11:30 | -0.152 | 1.7557 | 0.3769 | 830.17 | 0 | 0 | 0.3769 | 830.17 | 0.0008087 | 1781.38 | 0 | 0 | 0.0008087 | 1781.38 | 2023-05-14 23:57:38 | -0.0002668 | -0.073 | -160.8713 | 0 | 关闭
9843 | 13 | 3 | 恒流放电 | 02:29:00 | 67:11:43 | -0.152 | 1.7483 | 0.3774 | 831.35 | 0 | 0 | 0.3774 | 831.35 | 0.0008097 | 1783.45 | 0 | 0 | 0.0008097 | 1783.45 | 2023-05-14 23:57:51 | -0.0002657 | -0.0725 | -159.5825 | 0 | 关闭
9844 | 13 | 3 | 恒流放电 | 02:29:17 | 67:12:00 | -0.152 | 1.7383 | 0.3782 | 832.96 | 0 | 0 | 0.3782 | 832.96 | 0.000811 | 1786.25 | 0 | 0 | 0.000811 | 1786.25 | 2023-05-14 23:58:08 | -0.0002642 | -0.073 | -160.8811 | 0 | 关闭
9845 | 13 | 3 | 恒流放电 | 02:29:30 | 67:12:13 | -0.152 | 1.7311 | 0.3787 | 834.14 | 0 | 0 | 0.3787 | 834.14 | 0.0008119 | 1788.3 | 0 | 0 | 0.0008119 | 1788.3 | 2023-05-14 23:58:21 | -0.0002631 | -0.0745 | -164.0153 | 0 | 关闭
9846 | 13 | 3 | 恒流放电 | 02:29:47 | 67:12:30 | -0.152 | 1.7211 | 0.3794 | 835.76 | 0 | 0 | 0.3794 | 835.76 | 0.0008132 | 1791.09 | 0 | 0 | 0.0008132 | 1791.09 | 2023-05-14 23:58:38 | -0.0002616 | -0.0735 | -161.8013 | 0 | 关闭
9847 | 13 | 3 | 恒流放电 | 02:30:00 | 67:12:43 | -0.152 | 1.7139 | 0.38 | 836.93 | 0 | 0 | 0.38 | 836.93 | 0.0008141 | 1793.1 | 0 | 0 | 0.0008141 | 1793.1 | 2023-05-14 23:58:51 | -0.0002605 | -0.0739 | -162.7237 | 0 | 关闭
9848 | 13 | 3 | 恒流放电 | 02:30:17 | 67:13:00 | -0.152 | 1.7039 | 0.3807 | 838.56 | 0 | 0 | 0.3807 | 838.56 | 0.0008153 | 1795.89 | 0 | 0 | 0.0008153 | 1795.89 | 2023-05-14 23:59:08 | -0.0002589 | -0.0739 | -162.7215 | 0 | 关闭
9849 | 13 | 3 | 恒流放电 | 02:30:24 | 67:13:07 | -0.152 | 1.7 | 0.381 | 839.23 | 0 | 0 | 0.381 | 839.23 | 0.0008158 | 1797.02 | 0 | 0 | 0.0008158 | 1797.02 | 2023-05-14 23:59:16 | -0.0002583 | -0.0779 | -171.6932 | 0 | 关闭
9850 | 13 | 4 | 搁置 | 00:00:00 | 67:13:07 | 0 | 1.7105 | 0 | 0 | 0 | 0 | 0 | 0 | 0 | 0 | 0 | 0 | 0 | 0 | 2023-05-14 23:59:16 | 0 | 0 | 0 | 0 | 关闭
9851 | 13 | 4 | 搁置 | 00:00:00 | 67:13:08 | 0 | 1.7242 | 0 | 0 | 0 | 0 | 0 | 0 | 0 | 0 | 0 | 0 | 0 | 0 | 2023-05-14 23:59:16 | 0 | 0 | 0 | 0 | 关闭
9852 | 13 | 4 | 搁置 | 00:00:00 | 67:13:08 | 0 | 1.7373 | 0 | 0 | 0 | 0 | 0 | 0 | 0 | 0 | 0 | 0 | 0 | 0 | 2023-05-14 23:59:16 | 0 | 0 | 0 | 0 | 关闭
9853 | 13 | 4 | 搁置 | 00:00:01 | 67:13:08 | 0 | 1.7478 | 0 | 0 | 0 | 0 | 0 | 0 | 0 | 0 | 0 | 0 | 0 | 0 | 2023-05-14 23:59:17 | 0 | 0 | 0 | 0 | 关闭
9854 | 13 | 4 | 搁置 | 00:00:01 | 67:13:09 | 0 | 1.758 | 0 | 0 | 0 | 0 | 0 | 0 | 0 | 0 | 0 | 0 | 0 | 0 | 2023-05-14 23:59:17 | 0 | 0 | 0 | 0 | 关闭
9855 | 13 | 4 | 搁置 | 00:00:01 | 67:13:09 | 0 | 1.7686 | 0 | 0 | 0 | 0 | 0 | 0 | 0 | 0 | 0 | 0 | 0 | 0 | 2023-05-14 23:59:17 | 0 | 0 | 0 | 0 | 关闭
9856 | 13 | 4 | 搁置 | 00:00:02 | 67:13:09 | 0 | 1.7813 | 0 | 0 | 0 | 0 | 0 | 0 | 0 | 0 | 0 | 0 | 0 | 0 | 2023-05-14 23:59:18 | 0 | 0 | 0 | 0 | 关闭
9857 | 13 | 4 | 搁置 | 00:00:02 | 67:13:10 | 0 | 1.7918 | 0 | 0 | 0 | 0 | 0 | 0 | 0 | 0 | 0 | 0 | 0 | 0 | 2023-05-14 23:59:18 | 0 | 0 | 0 | 0 | 关闭
9858 | 13 | 4 | 搁置 | 00:00:03 | 67:13:10 | 0 | 1.8021 | 0 | 0 | 0 | 0 | 0 | 0 | 0 | 0 | 0 | 0 | 0 | 0 | 2023-05-14 23:59:19 | 0 | 0 | 0 | 0 | 关闭
9859 | 13 | 4 | 搁置 | 00:00:03 | 67:13:11 | 0 | 1.8126 | 0 | 0 | 0 | 0 | 0 | 0 | 0 | 0 | 0 | 0 | 0 | 0 | 2023-05-14 23:59:19 | 0 | 0 | 0 | 0 | 关闭
9860 | 13 | 4 | 搁置 | 00:00:04 | 67:13:12 | 0 | 1.8227 | 0 | 0 | 0 | 0 | 0 | 0 | 0 | 0 | 0 | 0 | 0 | 0 | 2023-05-14 23:59:20 | 0 | 0 | 0 | 0 | 关闭
9861 | 13 | 4 | 搁置 | 00:00:05 | 67:13:12 | 0 | 1.8332 | 0 | 0 | 0 | 0 | 0 | 0 | 0 | 0 | 0 | 0 | 0 | 0 | 2023-05-14 23:59:21 | 0 | 0 | 0 | 0 | 关闭
9862 | 13 | 4 | 搁置 | 00:00:05 | 67:13:13 | 0 | 1.8432 | 0 | 0 | 0 | 0 | 0 | 0 | 0 | 0 | 0 | 0 | 0 | 0 | 2023-05-14 23:59:21 | 0 | 0 | 0 | 0 | 关闭
9863 | 13 | 4 | 搁置 | 00:00:06 | 67:13:14 | 0 | 1.8538 | 0 | 0 | 0 | 0 | 0 | 0 | 0 | 0 | 0 | 0 | 0 | 0 | 2023-05-14 23:59:22 | 0 | 0 | 0 | 0 | 关闭
9864 | 13 | 4 | 搁置 | 00:00:07 | 67:13:15 | 0 | 1.8648 | 0 | 0 | 0 | 0 | 0 | 0 | 0 | 0 | 0 | 0 | 0 | 0 | 2023-05-14 23:59:23 | 0 | 0 | 0 | 0 | 关闭
9865 | 13 | 4 | 搁置 | 00:00:08 | 67:13:16 | 0 | 1.8748 | 0 | 0 | 0 | 0 | 0 | 0 | 0 | 0 | 0 | 0 | 0 | 0 | 2023-05-14 23:59:24 | 0 | 0 | 0 | 0 | 关闭
9866 | 13 | 4 | 搁置 | 00:00:09 | 67:13:17 | 0 | 1.8852 | 0 | 0 | 0 | 0 | 0 | 0 | 0 | 0 | 0 | 0 | 0 | 0 | 2023-05-14 23:59:25 | 0 | 0 | 0 | 0 | 关闭
9867 | 13 | 4 | 搁置 | 00:00:10 | 67:13:18 | 0 | 1.8958 | 0 | 0 | 0 | 0 | 0 | 0 | 0 | 0 | 0 | 0 | 0 | 0 | 2023-05-14 23:59:26 | 0 | 0 | 0 | 0 | 关闭
9868 | 13 | 4 | 搁置 | 00:00:11 | 67:13:19 | 0 | 1.9063 | 0 | 0 | 0 | 0 | 0 | 0 | 0 | 0 | 0 | 0 | 0 | 0 | 2023-05-14 23:59:27 | 0 | 0 | 0 | 0 | 关闭
9869 | 13 | 4 | 搁置 | 00:00:13 | 67:13:20 | 0 | 1.9172 | 0 | 0 | 0 | 0 | 0 | 0 | 0 | 0 | 0 | 0 | 0 | 0 | 2023-05-14 23:59:29 | 0 | 0 | 0 | 0 | 关闭
9870 | 13 | 4 | 搁置 | 00:00:14 | 67:13:22 | 0 | 1.9277 | 0 | 0 | 0 | 0 | 0 | 0 | 0 | 0 | 0 | 0 | 0 | 0 | 2023-05-14 23:59:30 | 0 | 0 | 0 | 0 | 关闭
9871 | 13 | 4 | 搁置 | 00:00:15 | 67:13:23 | 0 | 1.9377 | 0 | 0 | 0 | 0 | 0 | 0 | 0 | 0 | 0 | 0 | 0 | 0 | 2023-05-14 23:59:31 | 0 | 0 | 0 | 0 | 关闭
9872 | 13 | 4 | 搁置 | 00:00:17 | 67:13:25 | 0 | 1.9479 | 0 | 0 | 0 | 0 | 0 | 0 | 0 | 0 | 0 | 0 | 0 | 0 | 2023-05-14 23:59:33 | 0 | 0 | 0 | 0 | 关闭
9873 | 13 | 4 | 搁置 | 00:00:19 | 67:13:26 | 0 | 1.9581 | 0 | 0 | 0 | 0 | 0 | 0 | 0 | 0 | 0 | 0 | 0 | 0 | 2023-05-14 23:59:35 | 0 | 0 | 0 | 0 | 关闭
9874 | 13 | 4 | 搁置 | 00:00:21 | 67:13:28 | 0 | 1.9684 | 0 | 0 | 0 | 0 | 0 | 0 | 0 | 0 | 0 | 0 | 0 | 0 | 2023-05-14 23:59:37 | 0 | 0 | 0 | 0 | 关闭
9875 | 13 | 4 | 搁置 | 00:00:23 | 67:13:30 | 0 | 1.9784 | 0 | 0 | 0 | 0 | 0 | 0 | 0 | 0 | 0 | 0 | 0 | 0 | 2023-05-14 23:59:39 | 0 | 0 | 0 | 0 | 关闭
9876 | 13 | 4 | 搁置 | 00:00:25 | 67:13:33 | 0 | 1.9887 | 0 | 0 | 0 | 0 | 0 | 0 | 0 | 0 | 0 | 0 | 0 | 0 | 2023-05-14 23:59:41 | 0 | 0 | 0 | 0 | 关闭
9877 | 13 | 4 | 搁置 | 00:00:27 | 67:13:35 | 0 | 1.9987 | 0 | 0 | 0 | 0 | 0 | 0 | 0 | 0 | 0 | 0 | 0 | 0 | 2023-05-14 23:59:43 | 0 | 0 | 0 | 0 | 关闭
9878 | 13 | 4 | 搁置 | 00:00:30 | 67:13:37 | 0 | 2.0073 | 0 | 0 | 0 | 0 | 0 | 0 | 0 | 0 | 0 | 0 | 0 | 0 | 2023-05-14 23:59:46 | 0 | 0 | 0 | 0 | 关闭
9879 | 13 | 4 | 搁置 | 00:00:32 | 67:13:40 | 0 | 2.0174 | 0 | 0 | 0 | 0 | 0 | 0 | 0 | 0 | 0 | 0 | 0 | 0 | 2023-05-14 23:59:49 | 0 | 0 | 0 | 0 | 关闭
9880 | 13 | 4 | 搁置 | 00:00:36 | 67:13:43 | 0 | 2.0277 | 0 | 0 | 0 | 0 | 0 | 0 | 0 | 0 | 0 | 0 | 0 | 0 | 2023-05-14 23:59:52 | 0 | 0 | 0 | 0 | 关闭
9881 | 13 | 4 | 搁置 | 00:00:39 | 67:13:47 | 0 | 2.0378 | 0 | 0 | 0 | 0 | 0 | 0 | 0 | 0 | 0 | 0 | 0 | 0 | 2023-05-14 23:59:55 | 0 | 0 | 0 | 0 | 关闭
9882 | 13 | 4 | 搁置 | 00:00:43 | 67:13:51 | 0 | 2.0479 | 0 | 0 | 0 | 0 | 0 | 0 | 0 | 0 | 0 | 0 | 0 | 0 | 2023-05-14 23:59:59 | 0 | 0 | 0 | 0 | 关闭
9883 | 13 | 4 | 搁置 | 00:00:48 | 67:13:55 | 0 | 2.0579 | 0 | 0 | 0 | 0 | 0 | 0 | 0 | 0 | 0 | 0 | 0 | 0 | 2023-05-15 00:00:03 | 0 | 0 | 0 | 0 | 关闭
9884 | 13 | 4 | 搁置 | 00:00:53 | 67:14:01 | 0 | 2.0679 | 0 | 0 | 0 | 0 | 0 | 0 | 0 | 0 | 0 | 0 | 0 | 0 | 2023-05-15 00:00:08 | 0 | 0 | 0 | 0 | 关闭
9885 | 13 | 4 | 搁置 | 00:00:59 | 67:14:07 | 0 | 2.0779 | 0 | 0 | 0 | 0 | 0 | 0 | 0 | 0 | 0 | 0 | 0 | 0 | 2023-05-15 00:00:15 | 0 | 0 | 0 | 0 | 关闭
9886 | 13 | 4 | 搁置 | 00:01:00 | 67:14:07 | 0 | 2.0784 | 0 | 0 | 0 | 0 | 0 | 0 | 0 | 0 | 0 | 0 | 0 | 0 | 2023-05-15 00:00:15 | 0 | 0 | 0 | 0 | 关闭
9887 | 13 | 5 | 恒流充电 | 00:00:00 | 67:14:07 | 0.1518 | 2.0857 | 0 | 0 | 0 | 0 | 0 | 0 | 0 | 0 | 0 | 0 | 0 | 0 | 2023-05-15 00:00:15 | 0.0003166 | 0 | 0 | 0 | 关闭
9888 | 13 | 5 | 恒流充电 | 00:00:00 | 67:14:08 | 0.152 | 2.0962 | 0 | 0.03 | 0 | 0.03 | 0 | 0 | 0 | 0.06 | 0 | 0.06 | 0 | 0 | 2023-05-15 00:00:15 | 0.0003185 | 0.0012 | 2.6542 | 0 | 关闭
9889 | 13 | 5 | 恒流充电 | 00:00:00 | 67:14:08 | 0.152 | 2.109 | 0 | 0.05 | 0 | 0.05 | 0 | 0 | 0 | 0.1 | 0 | 0.1 | 0 | 0 | 2023-05-15 00:00:16 | 0.0003205 | 0.0007 | 1.4531 | 0 | 关闭
9890 | 13 | 5 | 恒流充电 | 00:00:00 | 67:14:08 | 0.152 | 2.1191 | 0 | 0.07 | 0 | 0.07 | 0 | 0 | 1e-07 | 0.14 | 1e-07 | 0.14 | 0 | 0 | 2023-05-15 00:00:16 | 0.0003221 | 0.0008 | 1.8416 | 0 | 关闭
9891 | 13 | 5 | 恒流充电 | 00:00:01 | 67:14:08 | 0.152 | 2.1317 | 0 | 0.09 | 0 | 0.09 | 0 | 0 | 1e-07 | 0.2 | 1e-07 | 0.2 | 0 | 0 | 2023-05-15 00:00:16 | 0.000324 | 0.001 | 2.2138 | 0 | 关闭
9892 | 13 | 5 | 恒流充电 | 00:00:01 | 67:14:09 | 0.152 | 2.1433 | 0.0001 | 0.12 | 0.0001 | 0.12 | 0 | 0 | 1e-07 | 0.26 | 1e-07 | 0.26 | 0 | 0 | 2023-05-15 00:00:16 | 0.0003258 | 0.0011 | 2.4052 | 0 | 关闭
9893 | 13 | 5 | 恒流充电 | 00:00:01 | 67:14:09 | 0.152 | 2.1545 | 0.0001 | 0.16 | 0.0001 | 0.16 | 0 | 0 | 2e-07 | 0.34 | 2e-07 | 0.34 | 0 | 0 | 2023-05-15 00:00:17 | 0.0003275 | 0.0015 | 3.3214 | 0 | 关闭
9894 | 13 | 5 | 恒流充电 | 00:00:02 | 67:14:09 | 0.152 | 2.1661 | 0.0001 | 0.2 | 0.0001 | 0.2 | 0 | 0 | 2e-07 | 0.44 | 2e-07 | 0.44 | 0 | 0 | 2023-05-15 00:00:17 | 0.0003292 | 0.0018 | 4.0081 | 0 | 关闭
9895 | 13 | 5 | 恒流充电 | 00:00:02 | 67:14:10 | 0.152 | 2.1771 | 0.0001 | 0.27 | 0.0001 | 0.27 | 0 | 0 | 3e-07 | 0.58 | 3e-07 | 0.58 | 0 | 0 | 2023-05-15 00:00:18 | 0.0003309 | 0.0027 | 5.9177 | 0 | 关闭
9896 | 13 | 5 | 恒流充电 | 00:00:03 | 67:14:11 | 0.152 | 2.1873 | 0.0002 | 0.35 | 0.0002 | 0.35 | 0 | 0 | 3e-07 | 0.76 | 3e-07 | 0.76 | 0 | 0 | 2023-05-15 00:00:19 | 0.0003324 | 0.0037 | 8.2059 | 0 | 关闭
9897 | 13 | 5 | 恒流充电 | 00:00:05 | 67:14:12 | 0.152 | 2.1979 | 0.0002 | 0.48 | 0.0002 | 0.48 | 0 | 0 | 5e-07 | 1.05 | 5e-07 | 1.05 | 0 | 0 | 2023-05-15 00:00:20 | 0.0003341 | 0.0056 | 12.2819 | 0 | 关闭
9898 | 13 | 5 | 恒流充电 | 00:00:07 | 67:14:15 | 0.152 | 2.2081 | 0.0003 | 0.68 | 0.0003 | 0.68 | 0 | 0 | 7e-07 | 1.48 | 7e-07 | 1.48 | 0 | 0 | 2023-05-15 00:00:22 | 0.0003356 | 0.0087 | 19.1448 | 0 | 关闭
9899 | 13 | 5 | 恒流充电 | 00:00:10 | 67:14:18 | 0.152 | 2.2182 | 0.0004 | 0.98 | 0.0004 | 0.98 | 0 | 0 | 1e-06 | 2.14 | 1e-06 | 2.14 | 0 | 0 | 2023-05-15 00:00:26 | 0.0003371 | 0.0134 | 29.4637 | 0 | 关闭
9900 | 13 | 5 | 恒流充电 | 00:00:15 | 67:14:22 | 0.152 | 2.2282 | 0.0006 | 1.4 | 0.0006 | 1.4 | 0 | 0 | 1.4e-06 | 3.09 | 1.4e-06 | 3.09 | 0 | 0 | 2023-05-15 00:00:30 | 0.0003387 | 0.0194 | 42.7772 | 0 | 关闭
9901 | 13 | 5 | 恒流充电 | 00:00:22 | 67:14:29 | 0.152 | 2.2382 | 0.0009 | 2.06 | 0.0009 | 2.06 | 0 | 0 | 2.1e-06 | 4.56 | 2.1e-06 | 4.56 | 0 | 0 | 2023-05-15 00:00:37 | 0.0003402 | 0.03 | 66.0248 | 0 | 关闭
9902 | 13 | 5 | 恒流充电 | 00:00:30 | 67:14:37 | 0.152 | 2.2455 | 0.0013 | 2.79 | 0.0013 | 2.79 | 0 | 0 | 2.8e-06 | 6.19 | 2.8e-06 | 6.19 | 0 | 0 | 2023-05-15 00:00:45 | 0.0003413 | 0.0451 | 99.3603 | 0 | 关闭
9903 | 13 | 5 | 恒流充电 | 00:00:49 | 67:14:57 | 0.152 | 2.2555 | 0.0021 | 4.63 | 0.0021 | 4.63 | 0 | 0 | 4.7e-06 | 10.33 | 4.7e-06 | 10.33 | 0 | 0 | 2023-05-15 00:01:05 | 0.0003428 | 0.0836 | 184.1238 | 0 | 关闭
9904 | 13 | 5 | 恒流充电 | 00:01:00 | 67:15:07 | 0.152 | 2.2576 | 0.0025 | 5.58 | 0.0025 | 5.58 | 0 | 0 | 5.7e-06 | 12.47 | 5.7e-06 | 12.47 | 0 | 0 | 2023-05-15 00:01:15 | 0.0003431 | 0.2051 | 451.673 | 0 | 关闭
9905 | 13 | 5 | 恒流充电 | 00:01:30 | 67:15:37 | 0.152 | 2.2586 | 0.0038 | 8.37 | 0.0038 | 8.37 | 0 | 0 | 8.5e-06 | 18.77 | 8.5e-06 | 18.77 | 0 | 0 | 2023-05-15 00:01:45 | 0.0003433 | 1.2665 | 2789.7088 | 0 | 关闭
9906 | 13 | 5 | 恒流充电 | 00:02:00 | 67:16:07 | 0.152 | 2.2554 | 0.0051 | 11.16 | 0.0051 | 11.16 | 0 | 0 | 1.14e-05 | 25.07 | 1.14e-05 | 25.07 | 0 | 0 | 2023-05-15 00:02:15 | 0.0003428 | -0.3958 | -871.7878 | 0 | 关闭
9907 | 13 | 5 | 恒流充电 | 00:02:30 | 67:16:37 | 0.152 | 2.2511 | 0.0063 | 13.95 | 0.0063 | 13.95 | 0 | 0 | 1.42e-05 | 31.36 | 1.42e-05 | 31.36 | 0 | 0 | 2023-05-15 00:02:45 | 0.0003421 | -0.2945 | -648.7709 | 0 | 关闭
9908 | 13 | 5 | 恒流充电 | 00:03:00 | 67:17:07 | 0.152 | 2.2465 | 0.0076 | 16.74 | 0.0076 | 16.74 | 0 | 0 | 1.71e-05 | 37.63 | 1.71e-05 | 37.63 | 0 | 0 | 2023-05-15 00:03:15 | 0.0003414 | -0.2753 | -606.4598 | 0 | 关闭
9909 | 13 | 5 | 恒流充电 | 00:03:30 | 67:17:37 | 0.152 | 2.2423 | 0.0089 | 19.53 | 0.0089 | 19.53 | 0 | 0 | 1.99e-05 | 43.89 | 1.99e-05 | 43.89 | 0 | 0 | 2023-05-15 00:03:45 | 0.0003408 | -0.3016 | -664.212 | 0 | 关闭
9910 | 13 | 5 | 恒流充电 | 00:04:00 | 67:18:07 | 0.152 | 2.2385 | 0.0101 | 22.32 | 0.0101 | 22.32 | 0 | 0 | 2.28e-05 | 50.14 | 2.28e-05 | 50.14 | 0 | 0 | 2023-05-15 00:04:15 | 0.0003402 | -0.3333 | -734.1419 | 0 | 关闭
9911 | 13 | 5 | 恒流充电 | 00:04:30 | 67:18:37 | 0.152 | 2.235 | 0.0114 | 25.11 | 0.0114 | 25.11 | 0 | 0 | 2.56e-05 | 56.38 | 2.56e-05 | 56.38 | 0 | 0 | 2023-05-15 00:04:45 | 0.0003397 | -0.3619 | -797.0649 | 0 | 关闭
9912 | 13 | 5 | 恒流充电 | 00:05:00 | 67:19:07 | 0.152 | 2.232 | 0.0127 | 27.9 | 0.0127 | 27.9 | 0 | 0 | 2.84e-05 | 62.61 | 2.84e-05 | 62.61 | 0 | 0 | 2023-05-15 00:05:15 | 0.0003392 | -0.4222 | -929.905 | 0 | 关闭
9913 | 13 | 5 | 恒流充电 | 00:05:30 | 67:19:37 | 0.152 | 2.2293 | 0.0139 | 30.69 | 0.0139 | 30.69 | 0 | 0 | 3.13e-05 | 68.83 | 3.13e-05 | 68.83 | 0 | 0 | 2023-05-15 00:05:45 | 0.0003388 | -0.4691 | -1033.2436 | 0 | 关闭
9914 | 13 | 5 | 恒流充电 | 00:06:00 | 67:20:07 | 0.152 | 2.2271 | 0.0152 | 33.48 | 0.0152 | 33.48 | 0 | 0 | 3.41e-05 | 75.05 | 3.41e-05 | 75.05 | 0 | 0 | 2023-05-15 00:06:15 | 0.0003385 | -0.5757 | -1268.0633 | 0 | 关闭
9915 | 13 | 5 | 恒流充电 | 00:06:30 | 67:20:37 | 0.152 | 2.2252 | 0.0165 | 36.27 | 0.0165 | 36.27 | 0 | 0 | 3.69e-05 | 81.26 | 3.69e-05 | 81.26 | 0 | 0 | 2023-05-15 00:06:45 | 0.0003382 | -0.6666 | -1468.2968 | 0 | 关闭
9916 | 13 | 5 | 恒流充电 | 00:07:00 | 67:21:07 | 0.152 | 2.2236 | 0.0177 | 39.06 | 0.0177 | 39.06 | 0 | 0 | 3.97e-05 | 87.47 | 3.97e-05 | 87.47 | 0 | 0 | 2023-05-15 00:07:15 | 0.000338 | -0.7916 | -1743.6712 | 0 | 关闭
9917 | 13 | 5 | 恒流充电 | 00:07:30 | 67:21:37 | 0.152 | 2.2224 | 0.019 | 41.85 | 0.019 | 41.85 | 0 | 0 | 4.25e-05 | 93.67 | 4.25e-05 | 93.67 | 0 | 0 | 2023-05-15 00:07:45 | 0.0003378 | -1.0555 | -2324.9409 | 0 | 关闭
9918 | 13 | 5 | 恒流充电 | 00:08:00 | 67:22:07 | 0.152 | 2.2211 | 0.0203 | 44.64 | 0.0203 | 44.64 | 0 | 0 | 4.53e-05 | 99.87 | 4.53e-05 | 99.87 | 0 | 0 | 2023-05-15 00:08:15 | 0.0003376 | -0.9743 | -2146.0192 | 0 | 关闭
9919 | 13 | 5 | 恒流充电 | 00:08:30 | 67:22:37 | 0.152 | 2.2201 | 0.0215 | 47.43 | 0.0215 | 47.43 | 0 | 0 | 4.82e-05 | 106.06 | 4.82e-05 | 106.06 | 0 | 0 | 2023-05-15 00:08:45 | 0.0003374 | -1.2665 | -2789.6782 | 0 | 关闭
9920 | 13 | 5 | 恒流充电 | 00:09:00 | 67:23:07 | 0.152 | 2.2194 | 0.0228 | 50.22 | 0.0228 | 50.22 | 0 | 0 | 5.1e-05 | 112.25 | 5.1e-05 | 112.25 | 0 | 0 | 2023-05-15 00:09:15 | 0.0003373 | -1.8092 | -3984.9399 | 0 | 关闭
9921 | 13 | 5 | 恒流充电 | 00:09:30 | 67:23:37 | 0.152 | 2.2188 | 0.0241 | 53 | 0.0241 | 53 | 0 | 0 | 5.38e-05 | 118.44 | 5.38e-05 | 118.44 | 0 | 0 | 2023-05-15 00:09:45 | 0.0003372 | -2.1108 | -4649.2495 | 0 | 关闭
9922 | 13 | 5 | 恒流充电 | 00:10:00 | 67:24:07 | 0.152 | 2.2182 | 0.0253 | 55.79 | 0.0253 | 55.79 | 0 | 0 | 5.66e-05 | 124.63 | 5.66e-05 | 124.63 | 0 | 0 | 2023-05-15 00:10:15 | 0.0003372 | -2.1109 | -4649.5758 | 0 | 关闭
9923 | 13 | 5 | 恒流充电 | 00:10:30 | 67:24:37 | 0.152 | 2.2176 | 0.0266 | 58.58 | 0.0266 | 58.58 | 0 | 0 | 5.94e-05 | 130.82 | 5.94e-05 | 130.82 | 0 | 0 | 2023-05-15 00:10:45 | 0.000337 | -2.1109 | -4649.6064 | 0 | 关闭
9924 | 13 | 5 | 恒流充电 | 00:11:00 | 67:25:07 | 0.152 | 2.2171 | 0.0279 | 61.37 | 0.0279 | 61.37 | 0 | 0 | 6.22e-05 | 137.01 | 6.22e-05 | 137.01 | 0 | 0 | 2023-05-15 00:11:15 | 0.000337 | -2.5331 | -5579.5032 | 0 | 关闭
9925 | 13 | 5 | 恒流充电 | 00:11:30 | 67:25:37 | 0.152 | 2.2168 | 0.0291 | 64.16 | 0.0291 | 64.16 | 0 | 0 | 6.5e-05 | 143.19 | 6.5e-05 | 143.19 | 0 | 0 | 2023-05-15 00:11:45 | 0.000337 | -4.2219 | -9299.3555 | 0 | 关闭
9926 | 13 | 5 | 恒流充电 | 00:12:00 | 67:26:07 | 0.152 | 2.2165 | 0.0304 | 66.95 | 0.0304 | 66.95 | 0 | 0 | 6.78e-05 | 149.37 | 6.78e-05 | 149.37 | 0 | 0 | 2023-05-15 00:12:15 | 0.0003369 | -4.2223 | -9300.1305 | 0 | 关闭
9927 | 13 | 5 | 恒流充电 | 00:12:30 | 67:26:37 | 0.152 | 2.2161 | 0.0317 | 69.74 | 0.0317 | 69.74 | 0 | 0 | 7.06e-05 | 155.56 | 7.06e-05 | 155.56 | 0 | 0 | 2023-05-15 00:12:45 | 0.0003368 | -3.1666 | -6974.899 | 0 | 关闭
9928 | 13 | 5 | 恒流充电 | 00:13:00 | 67:27:07 | 0.152 | 2.2157 | 0.0329 | 72.53 | 0.0329 | 72.53 | 0 | 0 | 7.34e-05 | 161.74 | 7.34e-05 | 161.74 | 0 | 0 | 2023-05-15 00:13:15 | 0.0003367 | -3.1665 | -6974.639 | 0 | 关闭
9929 | 13 | 5 | 恒流充电 | 00:13:30 | 67:27:37 | 0.152 | 2.2157 | 0.0342 | 75.32 | 0.0342 | 75.32 | 0 | 0 | 7.62e-05 | 167.92 | 7.62e-05 | 167.92 | 0 | 0 | 2023-05-15 00:13:45 | 0.0003368 | 0 | 0 | 0 | 关闭
9930 | 13 | 5 | 恒流充电 | 00:14:00 | 67:28:07 | 0.152 | 2.2155 | 0.0355 | 78.11 | 0.0355 | 78.11 | 0 | 0 | 7.9e-05 | 174.1 | 7.9e-05 | 174.1 | 0 | 0 | 2023-05-15 00:14:15 | 0.0003368 | -6.333 | -13949.431 | 0 | 关闭
9931 | 13 | 5 | 恒流充电 | 00:14:30 | 67:28:37 | 0.152 | 2.2153 | 0.0367 | 80.9 | 0.0367 | 80.9 | 0 | 0 | 8.18e-05 | 180.28 | 8.18e-05 | 180.28 | 0 | 0 | 2023-05-15 00:14:45 | 0.0003367 | -6.3331 | -13949.5839 | 0 | 关闭
9932 | 13 | 5 | 恒流充电 | 00:15:00 | 67:29:07 | 0.152 | 2.2153 | 0.038 | 83.69 | 0.038 | 83.69 | 0 | 0 | 8.47e-05 | 186.46 | 8.47e-05 | 186.46 | 0 | 0 | 2023-05-15 00:15:15 | 0.0003367 | 0 | 0 | 0 | 关闭
9933 | 13 | 5 | 恒流充电 | 00:15:30 | 67:29:37 | 0.152 | 2.2154 | 0.0393 | 86.48 | 0.0393 | 86.48 | 0 | 0 | 8.75e-05 | 192.64 | 8.75e-05 | 192.64 | 0 | 0 | 2023-05-15 00:15:45 | 0.0003367 | 12.6662 | 27899.1679 | 0 | 关闭
9934 | 13 | 5 | 恒流充电 | 00:16:00 | 67:30:07 | 0.152 | 2.2156 | 0.0405 | 89.27 | 0.0405 | 89.27 | 0 | 0 | 9.03e-05 | 198.83 | 9.03e-05 | 198.83 | 0 | 0 | 2023-05-15 00:16:15 | 0.0003367 | 6.3331 | 13949.6145 | 0 | 关闭
9935 | 13 | 5 | 恒流充电 | 00:16:30 | 67:30:37 | 0.152 | 2.2157 | 0.0418 | 92.06 | 0.0418 | 92.06 | 0 | 0 | 9.31e-05 | 205.01 | 9.31e-05 | 205.01 | 0 | 0 | 2023-05-15 00:16:45 | 0.0003368 | 12.6661 | 27898.862 | 0 | 关闭
9936 | 13 | 5 | 恒流充电 | 00:17:00 | 67:31:07 | 0.152 | 2.216 | 0.0431 | 94.85 | 0.0431 | 94.85 | 0 | 0 | 9.59e-05 | 211.19 | 9.59e-05 | 211.19 | 0 | 0 | 2023-05-15 00:17:15 | 0.0003368 | 4.2221 | 9299.743 | 0 | 关闭
9937 | 13 | 5 | 恒流充电 | 00:17:30 | 67:31:37 | 0.152 | 2.2162 | 0.0443 | 97.64 | 0.0443 | 97.64 | 0 | 0 | 9.87e-05 | 217.37 | 9.87e-05 | 217.37 | 0 | 0 | 2023-05-15 00:17:45 | 0.0003369 | 6.3331 | 13949.5534 | 0 | 关闭
9938 | 13 | 5 | 恒流充电 | 00:18:00 | 67:32:07 | 0.152 | 2.2164 | 0.0456 | 100.43 | 0.0456 | 100.43 | 0 | 0 | 0.0001015 | 223.56 | 0.0001015 | 223.56 | 0 | 0 | 2023-05-15 00:18:15 | 0.0003369 | 6.3331 | 13949.5534 | 0 | 关闭
9939 | 13 | 5 | 恒流充电 | 00:18:30 | 67:32:37 | 0.152 | 2.2167 | 0.0469 | 103.22 | 0.0469 | 103.22 | 0 | 0 | 0.0001043 | 229.74 | 0.0001043 | 229.74 | 0 | 0 | 2023-05-15 00:18:45 | 0.0003369 | 4.222 | 9299.5799 | 0 | 关闭
9940 | 13 | 5 | 恒流充电 | 00:19:00 | 67:33:07 | 0.152 | 2.217 | 0.0481 | 106.01 | 0.0481 | 106.01 | 0 | 0 | 0.0001071 | 235.92 | 0.0001071 | 235.92 | 0 | 0 | 2023-05-15 00:19:15 | 0.000337 | 4.222 | 9299.6411 | 0 | 关闭
9941 | 13 | 5 | 恒流充电 | 00:19:30 | 67:33:37 | 0.152 | 2.2174 | 0.0494 | 108.8 | 0.0494 | 108.8 | 0 | 0 | 0.0001099 | 242.11 | 0.0001099 | 242.11 | 0 | 0 | 2023-05-15 00:19:45 | 0.000337 | 3.1665 | 6974.7308 | 0 | 关闭
9942 | 13 | 5 | 恒流充电 | 00:20:00 | 67:34:07 | 0.152 | 2.2176 | 0.0507 | 111.59 | 0.0507 | 111.59 | 0 | 0 | 0.0001127 | 248.3 | 0.0001127 | 248.3 | 0 | 0 | 2023-05-15 00:20:15 | 0.0003371 | 6.3331 | 13949.4616 | 0 | 关闭
9943 | 13 | 5 | 恒流充电 | 00:20:30 | 67:34:37 | 0.152 | 2.2179 | 0.0519 | 114.38 | 0.0519 | 114.38 | 0 | 0 | 0.0001155 | 254.48 | 0.0001155 | 254.48 | 0 | 0 | 2023-05-15 00:20:45 | 0.0003371 | 4.222 | 9299.5187 | 0 | 关闭
9944 | 13 | 5 | 恒流充电 | 00:21:00 | 67:35:07 | 0.152 | 2.2181 | 0.0532 | 117.17 | 0.0532 | 117.17 | 0 | 0 | 0.0001183 | 260.67 | 0.0001183 | 260.67 | 0 | 0 | 2023-05-15 00:21:15 | 0.0003371 | 6.333 | 13949.278 | 0 | 关闭
9945 | 13 | 5 | 恒流充电 | 00:21:30 | 67:35:37 | 0.152 | 2.2182 | 0.0545 | 119.96 | 0.0545 | 119.96 | 0 | 0 | 0.0001212 | 266.86 | 0.0001212 | 266.86 | 0 | 0 | 2023-05-15 00:21:45 | 0.0003372 | 12.6661 | 27898.9232 | 0 | 关闭
9946 | 13 | 5 | 恒流充电 | 00:22:00 | 67:36:07 | 0.152 | 2.2185 | 0.0557 | 122.75 | 0.0557 | 122.75 | 0 | 0 | 0.000124 | 273.05 | 0.000124 | 273.05 | 0 | 0 | 2023-05-15 00:22:15 | 0.0003372 | 4.222 | 9299.6003 | 0 | 关闭
9947 | 13 | 5 | 恒流充电 | 00:22:30 | 67:36:37 | 0.152 | 2.2187 | 0.057 | 125.54 | 0.057 | 125.54 | 0 | 0 | 0.0001268 | 279.24 | 0.0001268 | 279.24 | 0 | 0 | 2023-05-15 00:22:45 | 0.0003373 | 6.333 | 13949.3392 | 0 | 关闭
9948 | 13 | 5 | 恒流充电 | 00:23:00 | 67:37:07 | 0.152 | 2.2189 | 0.0583 | 128.33 | 0.0583 | 128.33 | 0 | 0 | 0.0001296 | 285.43 | 0.0001296 | 285.43 | 0 | 0 | 2023-05-15 00:23:15 | 0.0003373 | 6.333 | 13949.4004 | 0 | 关闭
9949 | 13 | 5 | 恒流充电 | 00:23:30 | 67:37:37 | 0.152 | 2.2192 | 0.0595 | 131.12 | 0.0595 | 131.12 | 0 | 0 | 0.0001324 | 291.62 | 0.0001324 | 291.62 | 0 | 0 | 2023-05-15 00:23:45 | 0.0003373 | 4.222 | 9299.5187 | 0 | 关闭
9950 | 13 | 5 | 恒流充电 | 00:24:00 | 67:38:07 | 0.152 | 2.2193 | 0.0608 | 133.91 | 0.0608 | 133.91 | 0 | 0 | 0.0001352 | 297.81 | 0.0001352 | 297.81 | 0 | 0 | 2023-05-15 00:24:15 | 0.0003373 | 12.6661 | 27898.9232 | 0 | 关闭
9951 | 13 | 5 | 恒流充电 | 00:24:30 | 67:38:37 | 0.152 | 2.2196 | 0.0621 | 136.7 | 0.0621 | 136.7 | 0 | 0 | 0.000138 | 304 | 0.000138 | 304 | 0 | 0 | 2023-05-15 00:24:45 | 0.0003373 | 4.222 | 9299.6411 | 0 | 关闭
9952 | 13 | 5 | 恒流充电 | 00:25:00 | 67:39:07 | 0.152 | 2.2199 | 0.0633 | 139.49 | 0.0633 | 139.49 | 0 | 0 | 0.0001408 | 310.2 | 0.0001408 | 310.2 | 0 | 0 | 2023-05-15 00:25:15 | 0.0003374 | 4.222 | 9299.6411 | 0 | 关闭
9953 | 13 | 5 | 恒流充电 | 00:25:30 | 67:39:37 | 0.152 | 2.2202 | 0.0646 | 142.28 | 0.0646 | 142.28 | 0 | 0 | 0.0001436 | 316.39 | 0.0001436 | 316.39 | 0 | 0 | 2023-05-15 00:25:45 | 0.0003374 | 4.2221 | 9299.6818 | 0 | 关闭
9954 | 13 | 5 | 恒流充电 | 00:26:00 | 67:40:07 | 0.152 | 2.2206 | 0.0659 | 145.07 | 0.0659 | 145.07 | 0 | 0 | 0.0001465 | 322.58 | 0.0001465 | 322.58 | 0 | 0 | 2023-05-15 00:26:15 | 0.0003375 | 3.1665 | 6974.7308 | 0 | 关闭
9955 | 13 | 5 | 恒流充电 | 00:26:30 | 67:40:37 | 0.152 | 2.2211 | 0.0671 | 147.86 | 0.0671 | 147.86 | 0 | 0 | 0.0001493 | 328.78 | 0.0001493 | 328.78 | 0 | 0 | 2023-05-15 00:26:45 | 0.0003376 | 2.5332 | 5579.7602 | 0 | 关闭
9956 | 13 | 5 | 恒流充电 | 00:27:00 | 67:41:07 | 0.152 | 2.2215 | 0.0684 | 150.65 | 0.0684 | 150.65 | 0 | 0 | 0.0001521 | 334.98 | 0.0001521 | 334.98 | 0 | 0 | 2023-05-15 00:27:15 | 0.0003377 | 3.1665 | 6974.7614 | 0 | 关闭
9957 | 13 | 5 | 恒流充电 | 00:27:30 | 67:41:37 | 0.152 | 2.2219 | 0.0697 | 153.44 | 0.0697 | 153.44 | 0 | 0 | 0.0001549 | 341.18 | 0.0001549 | 341.18 | 0 | 0 | 2023-05-15 00:27:45 | 0.0003377 | 3.1665 | 6974.639 | 0 | 关闭
9958 | 13 | 5 | 恒流充电 | 00:28:00 | 67:42:07 | 0.152 | 2.2222 | 0.0709 | 156.23 | 0.0709 | 156.23 | 0 | 0 | 0.0001577 | 347.38 | 0.0001577 | 347.38 | 0 | 0 | 2023-05-15 00:28:15 | 0.0003378 | 4.222 | 9299.4779 | 0 | 关闭
9959 | 13 | 5 | 恒流充电 | 00:28:30 | 67:42:37 | 0.152 | 2.2228 | 0.0722 | 159.02 | 0.0722 | 159.02 | 0 | 0 | 0.0001605 | 353.58 | 0.0001605 | 353.58 | 0 | 0 | 2023-05-15 00:28:45 | 0.0003378 | 2.111 | 4649.7593 | 0 | 关闭
9960 | 13 | 5 | 恒流充电 | 00:29:00 | 67:43:07 | 0.152 | 2.2231 | 0.0735 | 161.81 | 0.0735 | 161.81 | 0 | 0 | 0.0001633 | 359.78 | 0.0001633 | 359.78 | 0 | 0 | 2023-05-15 00:29:15 | 0.0003379 | 4.222 | 9299.5595 | 0 | 关闭
9961 | 13 | 5 | 恒流充电 | 00:29:30 | 67:43:37 | 0.152 | 2.2234 | 0.0747 | 164.6 | 0.0747 | 164.6 | 0 | 0 | 0.0001662 | 365.98 | 0.0001662 | 365.98 | 0 | 0 | 2023-05-15 00:29:45 | 0.0003379 | 4.222 | 9299.5595 | 0 | 关闭
9962 | 13 | 5 | 恒流充电 | 00:30:00 | 67:44:07 | 0.152 | 2.2237 | 0.076 | 167.39 | 0.076 | 167.39 | 0 | 0 | 0.000169 | 372.18 | 0.000169 | 372.18 | 0 | 0 | 2023-05-15 00:30:15 | 0.000338 | 4.222 | 9299.5595 | 0 | 关闭
9963 | 13 | 5 | 恒流充电 | 00:30:30 | 67:44:37 | 0.152 | 2.224 | 0.0773 | 170.18 | 0.0773 | 170.18 | 0 | 0 | 0.0001718 | 378.39 | 0.0001718 | 378.39 | 0 | 0 | 2023-05-15 00:30:45 | 0.000338 | 4.222 | 9299.5187 | 0 | 关闭
9964 | 13 | 5 | 恒流充电 | 00:31:00 | 67:45:07 | 0.152 | 2.2243 | 0.0785 | 172.97 | 0.0785 | 172.97 | 0 | 0 | 0.0001746 | 384.59 | 0.0001746 | 384.59 | 0 | 0 | 2023-05-15 00:31:15 | 0.0003381 | 4.222 | 9299.5595 | 0 | 关闭
9965 | 13 | 5 | 恒流充电 | 00:31:30 | 67:45:37 | 0.152 | 2.2246 | 0.0798 | 175.76 | 0.0798 | 175.76 | 0 | 0 | 0.0001774 | 390.8 | 0.0001774 | 390.8 | 0 | 0 | 2023-05-15 00:31:45 | 0.0003381 | 4.222 | 9299.6003 | 0 | 关闭
9966 | 13 | 5 | 恒流充电 | 00:32:00 | 67:46:07 | 0.152 | 2.2248 | 0.0811 | 178.55 | 0.0811 | 178.55 | 0 | 0 | 0.0001802 | 397.01 | 0.0001802 | 397.01 | 0 | 0 | 2023-05-15 00:32:15 | 0.0003382 | 6.333 | 13949.3392 | 0 | 关闭
9967 | 13 | 5 | 恒流充电 | 00:32:30 | 67:46:37 | 0.152 | 2.2252 | 0.0823 | 181.34 | 0.0823 | 181.34 | 0 | 0 | 0.0001831 | 403.21 | 0.0001831 | 403.21 | 0 | 0 | 2023-05-15 00:32:45 | 0.0003382 | 3.1665 | 6974.7308 | 0 | 关闭
9968 | 13 | 5 | 恒流充电 | 00:33:00 | 67:47:07 | 0.152 | 2.2255 | 0.0836 | 184.13 | 0.0836 | 184.13 | 0 | 0 | 0.0001859 | 409.42 | 0.0001859 | 409.42 | 0 | 0 | 2023-05-15 00:33:15 | 0.0003383 | 4.222 | 9299.5595 | 0 | 关闭
9969 | 13 | 5 | 恒流充电 | 00:33:30 | 67:47:37 | 0.152 | 2.2257 | 0.0849 | 186.92 | 0.0849 | 186.92 | 0 | 0 | 0.0001887 | 415.63 | 0.0001887 | 415.63 | 0 | 0 | 2023-05-15 00:33:45 | 0.0003383 | 6.3331 | 13949.5228 | 0 | 关闭
9970 | 13 | 5 | 恒流充电 | 00:34:00 | 67:48:07 | 0.152 | 2.2261 | 0.0861 | 189.71 | 0.0861 | 189.71 | 0 | 0 | 0.0001915 | 421.84 | 0.0001915 | 421.84 | 0 | 0 | 2023-05-15 00:34:15 | 0.0003384 | 3.1665 | 6974.7002 | 0 | 关闭
9971 | 13 | 5 | 恒流充电 | 00:34:30 | 67:48:37 | 0.152 | 2.2265 | 0.0874 | 192.5 | 0.0874 | 192.5 | 0 | 0 | 0.0001943 | 428.05 | 0.0001943 | 428.05 | 0 | 0 | 2023-05-15 00:34:45 | 0.0003384 | 3.1665 | 6974.6084 | 0 | 关闭
9972 | 13 | 5 | 恒流充电 | 00:35:00 | 67:49:07 | 0.152 | 2.2269 | 0.0887 | 195.29 | 0.0887 | 195.29 | 0 | 0 | 0.0001972 | 434.26 | 0.0001972 | 434.26 | 0 | 0 | 2023-05-15 00:35:15 | 0.0003384 | 3.1665 | 6974.6696 | 0 | 关闭
9973 | 13 | 5 | 恒流充电 | 00:35:30 | 67:49:37 | 0.152 | 2.2272 | 0.0899 | 198.08 | 0.0899 | 198.08 | 0 | 0 | 0.0002 | 440.48 | 0.0002 | 440.48 | 0 | 0 | 2023-05-15 00:35:45 | 0.0003385 | 4.2219 | 9299.3555 | 0 | 关闭
9974 | 13 | 5 | 恒流充电 | 00:36:00 | 67:50:07 | 0.152 | 2.2277 | 0.0912 | 200.87 | 0.0912 | 200.87 | 0 | 0 | 0.0002028 | 446.69 | 0.0002028 | 446.69 | 0 | 0 | 2023-05-15 00:36:15 | 0.0003386 | 2.5332 | 5579.6867 | 0 | 关闭
9975 | 13 | 5 | 恒流充电 | 00:36:30 | 67:50:37 | 0.152 | 2.2281 | 0.0925 | 203.66 | 0.0925 | 203.66 | 0 | 0 | 0.0002056 | 452.91 | 0.0002056 | 452.91 | 0 | 0 | 2023-05-15 00:36:45 | 0.0003387 | 3.1668 | 6975.3732 | 0 | 关闭
9976 | 13 | 5 | 恒流充电 | 00:37:00 | 67:51:07 | 0.152 | 2.2286 | 0.0937 | 206.45 | 0.0937 | 206.45 | 0 | 0 | 0.0002084 | 459.12 | 0.0002084 | 459.12 | 0 | 0 | 2023-05-15 00:37:15 | 0.0003388 | 2.5337 | 5580.837 | 0 | 关闭
9977 | 13 | 5 | 恒流充电 | 00:37:30 | 67:51:37 | 0.152 | 2.2289 | 0.095 | 209.24 | 0.095 | 209.24 | 0 | 0 | 0.0002113 | 465.34 | 0.0002113 | 465.34 | 0 | 0 | 2023-05-15 00:37:45 | 0.0003387 | 4.2223 | 9300.2121 | 0 | 关闭
9978 | 13 | 5 | 恒流充电 | 00:38:00 | 67:52:07 | 0.152 | 2.2292 | 0.0963 | 212.03 | 0.0963 | 212.03 | 0 | 0 | 0.0002141 | 471.56 | 0.0002141 | 471.56 | 0 | 0 | 2023-05-15 00:38:15 | 0.0003388 | 4.2219 | 9299.2332 | 0 | 关闭
9979 | 13 | 5 | 恒流充电 | 00:38:30 | 67:52:37 | 0.152 | 2.2295 | 0.0975 | 214.82 | 0.0975 | 214.82 | 0 | 0 | 0.0002169 | 477.78 | 0.0002169 | 477.78 | 0 | 0 | 2023-05-15 00:38:45 | 0.0003388 | 4.2219 | 9299.3963 | 0 | 关闭
9980 | 13 | 5 | 恒流充电 | 00:39:00 | 67:53:07 | 0.152 | 2.2301 | 0.0988 | 217.61 | 0.0988 | 217.61 | 0 | 0 | 0.0002197 | 484 | 0.0002197 | 484 | 0 | 0 | 2023-05-15 00:39:15 | 0.000339 | 2.1113 | 4650.4324 | 0 | 关闭
9981 | 13 | 5 | 恒流充电 | 00:39:30 | 67:53:37 | 0.152 | 2.2304 | 0.1001 | 220.4 | 0.1001 | 220.4 | 0 | 0 | 0.0002226 | 490.23 | 0.0002226 | 490.23 | 0 | 0 | 2023-05-15 00:39:45 | 0.0003391 | 4.2228 | 9301.3542 | 0 | 关闭
9982 | 13 | 5 | 恒流充电 | 00:40:00 | 67:54:07 | 0.152 | 2.2305 | 0.1013 | 223.19 | 0.1013 | 223.19 | 0 | 0 | 0.0002254 | 496.45 | 0.0002254 | 496.45 | 0 | 0 | 2023-05-15 00:40:15 | 0.000339 | 12.6661 | 27898.9232 | 0 | 关闭
9983 | 13 | 5 | 恒流充电 | 00:40:30 | 67:54:37 | 0.152 | 2.2309 | 0.1026 | 225.98 | 0.1026 | 225.98 | 0 | 0 | 0.0002282 | 502.67 | 0.0002282 | 502.67 | 0 | 0 | 2023-05-15 00:40:45 | 0.000339 | 3.1663 | 6974.3025 | 0 | 关闭
9984 | 13 | 5 | 恒流充电 | 00:41:00 | 67:55:07 | 0.152 | 2.2312 | 0.1039 | 228.77 | 0.1039 | 228.77 | 0 | 0 | 0.000231 | 508.9 | 0.000231 | 508.9 | 0 | 0 | 2023-05-15 00:41:15 | 0.0003391 | 4.2217 | 9298.9884 | 0 | 关闭
9985 | 13 | 5 | 恒流充电 | 00:41:30 | 67:55:37 | 0.152 | 2.2315 | 0.1051 | 231.56 | 0.1051 | 231.56 | 0 | 0 | 0.0002339 | 515.12 | 0.0002339 | 515.12 | 0 | 0 | 2023-05-15 00:41:45 | 0.0003391 | 4.2218 | 9299.07 | 0 | 关闭
9986 | 13 | 5 | 恒流充电 | 00:42:00 | 67:56:07 | 0.152 | 2.2317 | 0.1064 | 234.35 | 0.1064 | 234.35 | 0 | 0 | 0.0002367 | 521.35 | 0.0002367 | 521.35 | 0 | 0 | 2023-05-15 00:42:15 | 0.0003392 | 6.3327 | 13948.7274 | 0 | 关闭
9987 | 13 | 5 | 恒流充电 | 00:42:30 | 67:56:37 | 0.152 | 2.232 | 0.1077 | 237.14 | 0.1077 | 237.14 | 0 | 0 | 0.0002395 | 527.57 | 0.0002395 | 527.57 | 0 | 0 | 2023-05-15 00:42:45 | 0.0003392 | 4.2217 | 9298.9884 | 0 | 关闭
9988 | 13 | 5 | 恒流充电 | 00:43:00 | 67:57:07 | 0.152 | 2.2325 | 0.1089 | 239.93 | 0.1089 | 239.93 | 0 | 0 | 0.0002423 | 533.8 | 0.0002423 | 533.8 | 0 | 0 | 2023-05-15 00:43:15 | 0.0003393 | 2.5331 | 5579.4909 | 0 | 关闭
9989 | 13 | 5 | 恒流充电 | 00:43:30 | 67:57:37 | 0.152 | 2.2329 | 0.1102 | 242.72 | 0.1102 | 242.72 | 0 | 0 | 0.0002452 | 540.03 | 0.0002452 | 540.03 | 0 | 0 | 2023-05-15 00:43:45 | 0.0003394 | 3.1663 | 6974.3025 | 0 | 关闭
9990 | 13 | 5 | 恒流充电 | 00:44:00 | 67:58:07 | 0.152 | 2.2333 | 0.1115 | 245.51 | 0.1115 | 245.51 | 0 | 0 | 0.000248 | 546.26 | 0.000248 | 546.26 | 0 | 0 | 2023-05-15 00:44:15 | 0.0003394 | 3.1663 | 6974.3025 | 0 | 关闭
9991 | 13 | 5 | 恒流充电 | 00:44:30 | 67:58:37 | 0.152 | 2.2339 | 0.1127 | 248.3 | 0.1127 | 248.3 | 0 | 0 | 0.0002508 | 552.49 | 0.0002508 | 552.49 | 0 | 0 | 2023-05-15 00:44:45 | 0.0003395 | 2.1109 | 4649.535 | 0 | 关闭
9992 | 13 | 5 | 恒流充电 | 00:45:00 | 67:59:07 | 0.152 | 2.2342 | 0.114 | 251.09 | 0.114 | 251.09 | 0 | 0 | 0.0002537 | 558.72 | 0.0002537 | 558.72 | 0 | 0 | 2023-05-15 00:45:15 | 0.0003396 | 4.2218 | 9299.1516 | 0 | 关闭
9993 | 13 | 5 | 恒流充电 | 00:45:30 | 67:59:37 | 0.152 | 2.2346 | 0.1153 | 253.88 | 0.1153 | 253.88 | 0 | 0 | 0.0002565 | 564.95 | 0.0002565 | 564.95 | 0 | 0 | 2023-05-15 00:45:45 | 0.0003396 | 3.1664 | 6974.3637 | 0 | 关闭
9994 | 13 | 5 | 恒流充电 | 00:46:00 | 68:00:07 | 0.152 | 2.2349 | 0.1165 | 256.67 | 0.1165 | 256.67 | 0 | 0 | 0.0002593 | 571.19 | 0.0002593 | 571.19 | 0 | 0 | 2023-05-15 00:46:15 | 0.0003397 | 4.2217 | 9298.9884 | 0 | 关闭
9995 | 13 | 5 | 恒流充电 | 00:46:30 | 68:00:37 | 0.152 | 2.2354 | 0.1178 | 259.46 | 0.1178 | 259.46 | 0 | 0 | 0.0002622 | 577.42 | 0.0002622 | 577.42 | 0 | 0 | 2023-05-15 00:46:45 | 0.0003397 | 2.533 | 5579.393 | 0 | 关闭
9996 | 13 | 5 | 恒流充电 | 00:47:00 | 68:01:07 | 0.152 | 2.2357 | 0.1191 | 262.25 | 0.1191 | 262.25 | 0 | 0 | 0.000265 | 583.66 | 0.000265 | 583.66 | 0 | 0 | 2023-05-15 00:47:15 | 0.0003398 | 4.2219 | 9299.2332 | 0 | 关闭
9997 | 13 | 5 | 恒流充电 | 00:47:30 | 68:01:37 | 0.152 | 2.2361 | 0.1203 | 265.03 | 0.1203 | 265.03 | 0 | 0 | 0.0002678 | 589.9 | 0.0002678 | 589.9 | 0 | 0 | 2023-05-15 00:47:45 | 0.0003399 | 3.1663 | 6974.2413 | 0 | 关闭
9998 | 13 | 5 | 恒流充电 | 00:48:00 | 68:02:07 | 0.152 | 2.2365 | 0.1216 | 267.82 | 0.1216 | 267.82 | 0 | 0 | 0.0002706 | 596.14 | 0.0002706 | 596.14 | 0 | 0 | 2023-05-15 00:48:15 | 0.0003399 | 3.1663 | 6974.3025 | 0 | 关闭
9999 | 13 | 5 | 恒流充电 | 00:48:30 | 68:02:37 | 0.152 | 2.2369 | 0.1229 | 270.61 | 0.1229 | 270.61 | 0 | 0 | 0.0002735 | 602.38 | 0.0002735 | 602.38 | 0 | 0 | 2023-05-15 00:48:45 | 0.00034 | 3.1663 | 6974.1801 | 0 | 关闭
10000 | 13 | 5 | 恒流充电 | 00:49:00 | 68:03:07 | 0.152 | 2.2374 | 0.1241 | 273.4 | 0.1241 | 273.4 | 0 | 0 | 0.0002763 | 608.62 | 0.0002763 | 608.62 | 0 | 0 | 2023-05-15 00:49:15 | 0.00034 | 2.533 | 5579.3441 | 0 | 关闭
10001 | 13 | 5 | 恒流充电 | 00:49:30 | 68:03:37 | 0.152 | 2.2378 | 0.1254 | 276.19 | 0.1254 | 276.19 | 0 | 0 | 0.0002791 | 614.86 | 0.0002791 | 614.86 | 0 | 0 | 2023-05-15 00:49:45 | 0.0003401 | 3.1663 | 6974.1801 | 0 | 关闭
10002 | 13 | 5 | 恒流充电 | 00:50:00 | 68:04:07 | 0.152 | 2.2382 | 0.1267 | 278.98 | 0.1267 | 278.98 | 0 | 0 | 0.000282 | 621.1 | 0.000282 | 621.1 | 0 | 0 | 2023-05-15 00:50:15 | 0.0003402 | 3.1663 | 6974.1189 | 0 | 关闭
10003 | 13 | 5 | 恒流充电 | 00:50:30 | 68:04:37 | 0.152 | 2.2385 | 0.1279 | 281.77 | 0.1279 | 281.77 | 0 | 0 | 0.0002848 | 627.35 | 0.0002848 | 627.35 | 0 | 0 | 2023-05-15 00:50:45 | 0.0003402 | 4.2217 | 9298.9068 | 0 | 关闭
10004 | 13 | 5 | 恒流充电 | 00:51:00 | 68:05:07 | 0.152 | 2.2391 | 0.1292 | 284.56 | 0.1292 | 284.56 | 0 | 0 | 0.0002877 | 633.59 | 0.0002877 | 633.59 | 0 | 0 | 2023-05-15 00:51:15 | 0.0003403 | 2.1108 | 4649.3718 | 0 | 关闭
10005 | 13 | 5 | 恒流充电 | 00:51:30 | 68:05:37 | 0.152 | 2.2395 | 0.1305 | 287.35 | 0.1305 | 287.35 | 0 | 0 | 0.0002905 | 639.84 | 0.0002905 | 639.84 | 0 | 0 | 2023-05-15 00:51:45 | 0.0003403 | 3.1663 | 6974.1801 | 0 | 关闭
10006 | 13 | 5 | 恒流充电 | 00:52:00 | 68:06:07 | 0.152 | 2.2398 | 0.1317 | 290.14 | 0.1317 | 290.14 | 0 | 0 | 0.0002933 | 646.09 | 0.0002933 | 646.09 | 0 | 0 | 2023-05-15 00:52:15 | 0.0003404 | 4.2216 | 9298.7437 | 0 | 关闭
10007 | 13 | 5 | 恒流充电 | 00:52:30 | 68:06:37 | 0.152 | 2.2402 | 0.133 | 292.93 | 0.133 | 292.93 | 0 | 0 | 0.0002962 | 652.34 | 0.0002962 | 652.34 | 0 | 0 | 2023-05-15 00:52:45 | 0.0003405 | 3.1663 | 6974.1801 | 0 | 关闭
10008 | 13 | 5 | 恒流充电 | 00:53:00 | 68:07:07 | 0.152 | 2.2406 | 0.1343 | 295.72 | 0.1343 | 295.72 | 0 | 0 | 0.000299 | 658.59 | 0.000299 | 658.59 | 0 | 0 | 2023-05-15 00:53:15 | 0.0003405 | 3.1663 | 6974.1801 | 0 | 关闭
10009 | 13 | 5 | 恒流充电 | 00:53:30 | 68:07:37 | 0.152 | 2.2409 | 0.1355 | 298.51 | 0.1355 | 298.51 | 0 | 0 | 0.0003018 | 664.84 | 0.0003018 | 664.84 | 0 | 0 | 2023-05-15 00:53:45 | 0.0003406 | 4.2217 | 9298.9068 | 0 | 关闭
10010 | 13 | 5 | 恒流充电 | 00:54:00 | 68:08:07 | 0.152 | 2.2412 | 0.1368 | 301.3 | 0.1368 | 301.3 | 0 | 0 | 0.0003047 | 671.09 | 0.0003047 | 671.09 | 0 | 0 | 2023-05-15 00:54:15 | 0.0003406 | 4.2216 | 9298.7437 | 0 | 关闭
10011 | 13 | 5 | 恒流充电 | 00:54:30 | 68:08:37 | 0.152 | 2.2416 | 0.1381 | 304.09 | 0.1381 | 304.09 | 0 | 0 | 0.0003075 | 677.34 | 0.0003075 | 677.34 | 0 | 0 | 2023-05-15 00:54:45 | 0.0003407 | 3.1663 | 6974.2413 | 0 | 关闭
10012 | 13 | 5 | 恒流充电 | 00:55:00 | 68:09:07 | 0.152 | 2.242 | 0.1393 | 306.88 | 0.1393 | 306.88 | 0 | 0 | 0.0003104 | 683.6 | 0.0003104 | 683.6 | 0 | 0 | 2023-05-15 00:55:15 | 0.0003407 | 3.1663 | 6974.1801 | 0 | 关闭
10013 | 13 | 5 | 恒流充电 | 00:55:30 | 68:09:37 | 0.152 | 2.2423 | 0.1406 | 309.67 | 0.1406 | 309.67 | 0 | 0 | 0.0003132 | 689.85 | 0.0003132 | 689.85 | 0 | 0 | 2023-05-15 00:55:45 | 0.0003408 | 4.2218 | 9299.07 | 0 | 关闭
10014 | 13 | 5 | 恒流充电 | 00:56:00 | 68:10:07 | 0.152 | 2.2426 | 0.1419 | 312.46 | 0.1419 | 312.46 | 0 | 0 | 0.000316 | 696.11 | 0.000316 | 696.11 | 0 | 0 | 2023-05-15 00:56:15 | 0.0003409 | 4.2217 | 9298.9068 | 0 | 关闭
10015 | 13 | 5 | 恒流充电 | 00:56:30 | 68:10:37 | 0.152 | 2.243 | 0.1431 | 315.25 | 0.1431 | 315.25 | 0 | 0 | 0.0003189 | 702.36 | 0.0003189 | 702.36 | 0 | 0 | 2023-05-15 00:56:45 | 0.0003409 | 3.1663 | 6974.1801 | 0 | 关闭
10016 | 13 | 5 | 恒流充电 | 00:57:00 | 68:11:07 | 0.152 | 2.2434 | 0.1444 | 318.04 | 0.1444 | 318.04 | 0 | 0 | 0.0003217 | 708.62 | 0.0003217 | 708.62 | 0 | 0 | 2023-05-15 00:57:15 | 0.000341 | 3.1663 | 6974.3025 | 0 | 关闭
10017 | 13 | 5 | 恒流充电 | 00:57:30 | 68:11:37 | 0.152 | 2.2438 | 0.1457 | 320.83 | 0.1457 | 320.83 | 0 | 0 | 0.0003246 | 714.88 | 0.0003246 | 714.88 | 0 | 0 | 2023-05-15 00:57:45 | 0.000341 | 3.1663 | 6974.1801 | 0 | 关闭
10018 | 13 | 5 | 恒流充电 | 00:58:00 | 68:12:07 | 0.152 | 2.2443 | 0.1469 | 323.62 | 0.1469 | 323.62 | 0 | 0 | 0.0003274 | 721.14 | 0.0003274 | 721.14 | 0 | 0 | 2023-05-15 00:58:15 | 0.0003411 | 2.5331 | 5579.442 | 0 | 关闭
10019 | 13 | 5 | 恒流充电 | 00:58:30 | 68:12:37 | 0.152 | 2.2448 | 0.1482 | 326.41 | 0.1482 | 326.41 | 0 | 0 | 0.0003302 | 727.4 | 0.0003302 | 727.4 | 0 | 0 | 2023-05-15 00:58:45 | 0.0003412 | 2.533 | 5579.3441 | 0 | 关闭
10020 | 13 | 5 | 恒流充电 | 00:59:00 | 68:13:07 | 0.152 | 2.2454 | 0.1495 | 329.2 | 0.1495 | 329.2 | 0 | 0 | 0.0003331 | 733.67 | 0.0003331 | 733.67 | 0 | 0 | 2023-05-15 00:59:15 | 0.0003413 | 2.1108 | 4649.4126 | 0 | 关闭
10021 | 13 | 5 | 恒流充电 | 00:59:30 | 68:13:37 | 0.152 | 2.2458 | 0.1507 | 331.99 | 0.1507 | 331.99 | 0 | 0 | 0.0003359 | 739.93 | 0.0003359 | 739.93 | 0 | 0 | 2023-05-15 00:59:45 | 0.0003413 | 3.1663 | 6974.1801 | 0 | 关闭
10022 | 13 | 5 | 恒流充电 | 01:00:00 | 68:14:07 | 0.152 | 2.2463 | 0.152 | 334.78 | 0.152 | 334.78 | 0 | 0 | 0.0003388 | 746.2 | 0.0003388 | 746.2 | 0 | 0 | 2023-05-15 01:00:15 | 0.0003414 | 2.533 | 5579.3441 | 0 | 关闭
10023 | 13 | 5 | 恒流充电 | 01:00:30 | 68:14:37 | 0.152 | 2.2468 | 0.1533 | 337.57 | 0.1533 | 337.57 | 0 | 0 | 0.0003416 | 752.46 | 0.0003416 | 752.46 | 0 | 0 | 2023-05-15 01:00:45 | 0.0003415 | 2.533 | 5579.3441 | 0 | 关闭
10024 | 13 | 5 | 恒流充电 | 01:01:00 | 68:15:07 | 0.152 | 2.2473 | 0.1545 | 340.36 | 0.1545 | 340.36 | 0 | 0 | 0.0003445 | 758.73 | 0.0003445 | 758.73 | 0 | 0 | 2023-05-15 01:01:15 | 0.0003415 | 2.533 | 5579.2952 | 0 | 关闭
10025 | 13 | 5 | 恒流充电 | 01:01:30 | 68:15:37 | 0.152 | 2.2478 | 0.1558 | 343.15 | 0.1558 | 343.15 | 0 | 0 | 0.0003473 | 765 | 0.0003473 | 765 | 0 | 0 | 2023-05-15 01:01:45 | 0.0003416 | 2.533 | 5579.3441 | 0 | 关闭
10026 | 13 | 5 | 恒流充电 | 01:02:00 | 68:16:07 | 0.152 | 2.2484 | 0.1571 | 345.94 | 0.1571 | 345.94 | 0 | 0 | 0.0003502 | 771.27 | 0.0003502 | 771.27 | 0 | 0 | 2023-05-15 01:02:15 | 0.0003417 | 2.1109 | 4649.4534 | 0 | 关闭
10027 | 13 | 5 | 恒流充电 | 01:02:30 | 68:16:37 | 0.152 | 2.2488 | 0.1583 | 348.73 | 0.1583 | 348.73 | 0 | 0 | 0.000353 | 777.55 | 0.000353 | 777.55 | 0 | 0 | 2023-05-15 01:02:45 | 0.0003418 | 3.1663 | 6974.1801 | 0 | 关闭
10028 | 13 | 5 | 恒流充电 | 01:03:00 | 68:17:07 | 0.152 | 2.2491 | 0.1596 | 351.51 | 0.1596 | 351.51 | 0 | 0 | 0.0003559 | 783.82 | 0.0003559 | 783.82 | 0 | 0 | 2023-05-15 01:03:15 | 0.0003418 | 4.2216 | 9298.7437 | 0 | 关闭
10029 | 13 | 5 | 恒流充电 | 01:03:30 | 68:17:37 | 0.152 | 2.2495 | 0.1609 | 354.3 | 0.1609 | 354.3 | 0 | 0 | 0.0003587 | 790.09 | 0.0003587 | 790.09 | 0 | 0 | 2023-05-15 01:03:45 | 0.0003419 | 3.1663 | 6974.1801 | 0 | 关闭
10030 | 13 | 5 | 恒流充电 | 01:04:00 | 68:18:07 | 0.152 | 2.25 | 0.1621 | 357.09 | 0.1621 | 357.09 | 0 | 0 | 0.0003616 | 796.37 | 0.0003616 | 796.37 | 0 | 0 | 2023-05-15 01:04:15 | 0.000342 | 2.5331 | 5579.442 | 0 | 关闭
10031 | 13 | 5 | 恒流充电 | 01:04:30 | 68:18:37 | 0.152 | 2.2503 | 0.1634 | 359.88 | 0.1634 | 359.88 | 0 | 0 | 0.0003644 | 802.65 | 0.0003644 | 802.65 | 0 | 0 | 2023-05-15 01:04:45 | 0.000342 | 4.2217 | 9298.9884 | 0 | 关闭
10032 | 13 | 5 | 恒流充电 | 01:05:00 | 68:19:07 | 0.152 | 2.2507 | 0.1647 | 362.67 | 0.1647 | 362.67 | 0 | 0 | 0.0003673 | 808.93 | 0.0003673 | 808.93 | 0 | 0 | 2023-05-15 01:05:15 | 0.0003421 | 3.1663 | 6974.1801 | 0 | 关闭
10033 | 13 | 5 | 恒流充电 | 01:05:30 | 68:19:37 | 0.152 | 2.2511 | 0.1659 | 365.46 | 0.1659 | 365.46 | 0 | 0 | 0.0003701 | 815.21 | 0.0003701 | 815.21 | 0 | 0 | 2023-05-15 01:05:45 | 0.0003421 | 3.1663 | 6974.1189 | 0 | 关闭
10034 | 13 | 5 | 恒流充电 | 01:06:00 | 68:20:07 | 0.152 | 2.2515 | 0.1672 | 368.25 | 0.1672 | 368.25 | 0 | 0 | 0.000373 | 821.49 | 0.000373 | 821.49 | 0 | 0 | 2023-05-15 01:06:15 | 0.0003422 | 3.1663 | 6974.1801 | 0 | 关闭
10035 | 13 | 5 | 恒流充电 | 01:06:30 | 68:20:37 | 0.152 | 2.2519 | 0.1685 | 371.04 | 0.1685 | 371.04 | 0 | 0 | 0.0003758 | 827.77 | 0.0003758 | 827.77 | 0 | 0 | 2023-05-15 01:06:45 | 0.0003423 | 3.1663 | 6974.2413 | 0 | 关闭
10036 | 13 | 5 | 恒流充电 | 01:07:00 | 68:21:07 | 0.152 | 2.2524 | 0.1697 | 373.83 | 0.1697 | 373.83 | 0 | 0 | 0.0003787 | 834.05 | 0.0003787 | 834.05 | 0 | 0 | 2023-05-15 01:07:15 | 0.0003423 | 2.533 | 5579.393 | 0 | 关闭
10037 | 13 | 5 | 恒流充电 | 01:07:30 | 68:21:37 | 0.152 | 2.2528 | 0.171 | 376.62 | 0.171 | 376.62 | 0 | 0 | 0.0003815 | 840.33 | 0.0003815 | 840.33 | 0 | 0 | 2023-05-15 01:07:45 | 0.0003424 | 3.1664 | 6974.4249 | 0 | 关闭
10038 | 13 | 5 | 恒流充电 | 01:08:00 | 68:22:07 | 0.152 | 2.2534 | 0.1723 | 379.41 | 0.1723 | 379.41 | 0 | 0 | 0.0003844 | 846.62 | 0.0003844 | 846.62 | 0 | 0 | 2023-05-15 01:08:15 | 0.0003425 | 2.1109 | 4649.4534 | 0 | 关闭
10039 | 13 | 5 | 恒流充电 | 01:08:30 | 68:22:37 | 0.152 | 2.2539 | 0.1735 | 382.2 | 0.1735 | 382.2 | 0 | 0 | 0.0003872 | 852.91 | 0.0003872 | 852.91 | 0 | 0 | 2023-05-15 01:08:45 | 0.0003425 | 2.5329 | 5579.0504 | 0 | 关闭
10040 | 13 | 5 | 恒流充电 | 01:09:00 | 68:23:07 | 0.152 | 2.2544 | 0.1748 | 384.99 | 0.1748 | 384.99 | 0 | 0 | 0.0003901 | 859.19 | 0.0003901 | 859.19 | 0 | 0 | 2023-05-15 01:09:15 | 0.0003426 | 2.5329 | 5579.0994 | 0 | 关闭
10041 | 13 | 5 | 恒流充电 | 01:09:30 | 68:23:37 | 0.152 | 2.2551 | 0.1761 | 387.78 | 0.1761 | 387.78 | 0 | 0 | 0.0003929 | 865.48 | 0.0003929 | 865.48 | 0 | 0 | 2023-05-15 01:09:45 | 0.0003428 | 1.8094 | 3985.4206 | 0 | 关闭
10042 | 13 | 5 | 恒流充电 | 01:10:00 | 68:24:07 | 0.152 | 2.2558 | 0.1773 | 390.57 | 0.1773 | 390.57 | 0 | 0 | 0.0003958 | 871.78 | 0.0003958 | 871.78 | 0 | 0 | 2023-05-15 01:10:15 | 0.0003428 | 1.8094 | 3985.3856 | 0 | 关闭
10043 | 13 | 5 | 恒流充电 | 01:10:30 | 68:24:37 | 0.152 | 2.2564 | 0.1786 | 393.36 | 0.1786 | 393.36 | 0 | 0 | 0.0003986 | 878.07 | 0.0003986 | 878.07 | 0 | 0 | 2023-05-15 01:10:45 | 0.000343 | 2.1109 | 4649.6166 | 0 | 关闭
10044 | 13 | 5 | 恒流充电 | 01:11:00 | 68:25:07 | 0.152 | 2.257 | 0.1799 | 396.15 | 0.1799 | 396.15 | 0 | 0 | 0.0004015 | 884.37 | 0.0004015 | 884.37 | 0 | 0 | 2023-05-15 01:11:15 | 0.000343 | 2.1109 | 4649.6574 | 0 | 关闭
10045 | 13 | 5 | 恒流充电 | 01:11:30 | 68:25:37 | 0.152 | 2.2576 | 0.1811 | 398.94 | 0.1811 | 398.94 | 0 | 0 | 0.0004044 | 890.66 | 0.0004044 | 890.66 | 0 | 0 | 2023-05-15 01:11:45 | 0.0003431 | 2.1109 | 4649.5758 | 0 | 关闭
10046 | 13 | 5 | 恒流充电 | 01:12:00 | 68:26:07 | 0.152 | 2.2581 | 0.1824 | 401.73 | 0.1824 | 401.73 | 0 | 0 | 0.0004072 | 896.96 | 0.0004072 | 896.96 | 0 | 0 | 2023-05-15 01:12:15 | 0.0003432 | 2.5332 | 5579.6867 | 0 | 关闭
10047 | 13 | 5 | 恒流充电 | 01:12:30 | 68:26:37 | 0.152 | 2.2586 | 0.1837 | 404.52 | 0.1837 | 404.52 | 0 | 0 | 0.0004101 | 903.26 | 0.0004101 | 903.26 | 0 | 0 | 2023-05-15 01:12:45 | 0.0003433 | 2.5331 | 5579.5399 | 0 | 关闭
10048 | 13 | 5 | 恒流充电 | 01:13:00 | 68:27:07 | 0.152 | 2.259 | 0.1849 | 407.31 | 0.1849 | 407.31 | 0 | 0 | 0.0004129 | 909.56 | 0.0004129 | 909.56 | 0 | 0 | 2023-05-15 01:13:15 | 0.0003433 | 3.1664 | 6974.486 | 0 | 关闭
10049 | 13 | 5 | 恒流充电 | 01:13:30 | 68:27:37 | 0.152 | 2.2597 | 0.1862 | 410.1 | 0.1862 | 410.1 | 0 | 0 | 0.0004158 | 915.87 | 0.0004158 | 915.87 | 0 | 0 | 2023-05-15 01:13:45 | 0.0003435 | 1.8093 | 3985.3507 | 0 | 关闭
10050 | 13 | 5 | 恒流充电 | 01:14:00 | 68:28:07 | 0.152 | 2.2602 | 0.1875 | 412.89 | 0.1875 | 412.89 | 0 | 0 | 0.0004187 | 922.17 | 0.0004187 | 922.17 | 0 | 0 | 2023-05-15 01:14:15 | 0.0003435 | 2.5332 | 5579.6867 | 0 | 关闭
10051 | 13 | 5 | 恒流充电 | 01:14:30 | 68:28:37 | 0.152 | 2.2607 | 0.1887 | 415.68 | 0.1887 | 415.68 | 0 | 0 | 0.0004215 | 928.48 | 0.0004215 | 928.48 | 0 | 0 | 2023-05-15 01:14:45 | 0.0003436 | 2.5332 | 5579.7357 | 0 | 关闭
10052 | 13 | 5 | 恒流充电 | 01:15:00 | 68:29:07 | 0.152 | 2.2612 | 0.19 | 418.47 | 0.19 | 418.47 | 0 | 0 | 0.0004244 | 934.79 | 0.0004244 | 934.79 | 0 | 0 | 2023-05-15 01:15:15 | 0.0003437 | 2.5331 | 5579.5399 | 0 | 关闭
10053 | 13 | 5 | 恒流充电 | 01:15:30 | 68:29:37 | 0.152 | 2.2617 | 0.1913 | 421.26 | 0.1913 | 421.26 | 0 | 0 | 0.0004273 | 941.1 | 0.0004273 | 941.1 | 0 | 0 | 2023-05-15 01:15:45 | 0.0003438 | 2.5332 | 5579.6378 | 0 | 关闭
10054 | 13 | 5 | 恒流充电 | 01:16:00 | 68:30:07 | 0.152 | 2.2621 | 0.1925 | 424.05 | 0.1925 | 424.05 | 0 | 0 | 0.0004301 | 947.41 | 0.0004301 | 947.41 | 0 | 0 | 2023-05-15 01:16:15 | 0.0003438 | 3.1665 | 6974.6696 | 0 | 关闭
10055 | 13 | 5 | 恒流充电 | 01:16:30 | 68:30:37 | 0.152 | 2.2628 | 0.1938 | 426.84 | 0.1938 | 426.84 | 0 | 0 | 0.000433 | 953.72 | 0.000433 | 953.72 | 0 | 0 | 2023-05-15 01:16:45 | 0.0003439 | 1.8094 | 3985.4556 | 0 | 关闭
10056 | 13 | 5 | 恒流充电 | 01:17:00 | 68:31:07 | 0.152 | 2.2634 | 0.1951 | 429.63 | 0.1951 | 429.63 | 0 | 0 | 0.0004359 | 960.03 | 0.0004359 | 960.03 | 0 | 0 | 2023-05-15 01:17:15 | 0.000344 | 2.111 | 4649.6982 | 0 | 关闭
10057 | 13 | 5 | 恒流充电 | 01:17:30 | 68:31:37 | 0.152 | 2.2642 | 0.1963 | 432.42 | 0.1963 | 432.42 | 0 | 0 | 0.0004387 | 966.35 | 0.0004387 | 966.35 | 0 | 0 | 2023-05-15 01:17:45 | 0.0003442 | 1.5832 | 3487.2736 | 0 | 关闭
10058 | 13 | 5 | 恒流充电 | 01:18:00 | 68:32:07 | 0.152 | 2.265 | 0.1976 | 435.21 | 0.1976 | 435.21 | 0 | 0 | 0.0004416 | 972.66 | 0.0004416 | 972.66 | 0 | 0 | 2023-05-15 01:18:15 | 0.0003443 | 1.5833 | 3487.3348 | 0 | 关闭
10059 | 13 | 5 | 恒流充电 | 01:18:30 | 68:32:37 | 0.152 | 2.2656 | 0.1989 | 438 | 0.1989 | 438 | 0 | 0 | 0.0004445 | 978.98 | 0.0004445 | 978.98 | 0 | 0 | 2023-05-15 01:18:45 | 0.0003444 | 2.111 | 4649.6982 | 0 | 关闭
10060 | 13 | 5 | 恒流充电 | 01:19:00 | 68:33:07 | 0.152 | 2.2663 | 0.2001 | 440.79 | 0.2001 | 440.79 | 0 | 0 | 0.0004473 | 985.31 | 0.0004473 | 985.31 | 0 | 0 | 2023-05-15 01:19:15 | 0.0003445 | 1.8094 | 3985.4556 | 0 | 关闭
10061 | 13 | 5 | 恒流充电 | 01:19:30 | 68:33:37 | 0.152 | 2.2669 | 0.2014 | 443.58 | 0.2014 | 443.58 | 0 | 0 | 0.0004502 | 991.63 | 0.0004502 | 991.63 | 0 | 0 | 2023-05-15 01:19:45 | 0.0003445 | 2.111 | 4649.6982 | 0 | 关闭
10062 | 13 | 5 | 恒流充电 | 01:20:00 | 68:34:07 | 0.152 | 2.2676 | 0.2027 | 446.37 | 0.2027 | 446.37 | 0 | 0 | 0.0004531 | 997.95 | 0.0004531 | 997.95 | 0 | 0 | 2023-05-15 01:20:15 | 0.0003447 | 1.8094 | 3985.5255 | 0 | 关闭
10063 | 13 | 5 | 恒流充电 | 01:20:30 | 68:34:37 | 0.152 | 2.2683 | 0.2039 | 449.16 | 0.2039 | 449.16 | 0 | 0 | 0.0004559 | 1004.28 | 0.0004559 | 1004.28 | 0 | 0 | 2023-05-15 01:20:45 | 0.0003448 | 1.8094 | 3985.4556 | 0 | 关闭
10064 | 13 | 5 | 恒流充电 | 01:21:00 | 68:35:07 | 0.152 | 2.269 | 0.2052 | 451.95 | 0.2052 | 451.95 | 0 | 0 | 0.0004588 | 1010.61 | 0.0004588 | 1010.61 | 0 | 0 | 2023-05-15 01:21:15 | 0.0003449 | 1.8094 | 3985.4556 | 0 | 关闭
10065 | 13 | 5 | 恒流充电 | 01:21:30 | 68:35:37 | 0.152 | 2.2697 | 0.2065 | 454.74 | 0.2065 | 454.74 | 0 | 0 | 0.0004617 | 1016.94 | 0.0004617 | 1016.94 | 0 | 0 | 2023-05-15 01:21:45 | 0.000345 | 1.8094 | 3985.4556 | 0 | 关闭
10066 | 13 | 5 | 恒流充电 | 01:22:00 | 68:36:07 | 0.152 | 2.2704 | 0.2077 | 457.53 | 0.2077 | 457.53 | 0 | 0 | 0.0004646 | 1023.27 | 0.0004646 | 1023.27 | 0 | 0 | 2023-05-15 01:22:15 | 0.0003451 | 1.8094 | 3985.4556 | 0 | 关闭
10067 | 13 | 5 | 恒流充电 | 01:22:30 | 68:36:37 | 0.152 | 2.271 | 0.209 | 460.32 | 0.209 | 460.32 | 0 | 0 | 0.0004674 | 1029.61 | 0.0004674 | 1029.61 | 0 | 0 | 2023-05-15 01:22:45 | 0.0003451 | 2.111 | 4649.6982 | 0 | 关闭
10068 | 13 | 5 | 恒流充电 | 01:23:00 | 68:37:07 | 0.152 | 2.2717 | 0.2102 | 463.11 | 0.2102 | 463.11 | 0 | 0 | 0.0004703 | 1035.95 | 0.0004703 | 1035.95 | 0 | 0 | 2023-05-15 01:23:15 | 0.0003453 | 1.8094 | 3985.4556 | 0 | 关闭
10069 | 13 | 5 | 恒流充电 | 01:23:30 | 68:37:37 | 0.152 | 2.2724 | 0.2115 | 465.9 | 0.2115 | 465.9 | 0 | 0 | 0.0004732 | 1042.28 | 0.0004732 | 1042.28 | 0 | 0 | 2023-05-15 01:23:45 | 0.0003454 | 1.8094 | 3985.3856 | 0 | 关闭
10070 | 13 | 5 | 恒流充电 | 01:24:00 | 68:38:07 | 0.152 | 2.273 | 0.2128 | 468.68 | 0.2128 | 468.68 | 0 | 0 | 0.0004761 | 1048.63 | 0.0004761 | 1048.63 | 0 | 0 | 2023-05-15 01:24:15 | 0.0003455 | 2.111 | 4649.6982 | 0 | 关闭
10071 | 13 | 5 | 恒流充电 | 01:24:30 | 68:38:37 | 0.152 | 2.2738 | 0.214 | 471.47 | 0.214 | 471.47 | 0 | 0 | 0.000479 | 1054.97 | 0.000479 | 1054.97 | 0 | 0 | 2023-05-15 01:24:45 | 0.0003456 | 1.5832 | 3487.2736 | 0 | 关闭
10072 | 13 | 5 | 恒流充电 | 01:25:00 | 68:39:07 | 0.152 | 2.2745 | 0.2153 | 474.26 | 0.2153 | 474.26 | 0 | 0 | 0.0004818 | 1061.31 | 0.0004818 | 1061.31 | 0 | 0 | 2023-05-15 01:25:15 | 0.0003457 | 1.8094 | 3985.4556 | 0 | 关闭
10073 | 13 | 5 | 恒流充电 | 01:25:30 | 68:39:37 | 0.152 | 2.2753 | 0.2166 | 477.05 | 0.2166 | 477.05 | 0 | 0 | 0.0004847 | 1067.66 | 0.0004847 | 1067.66 | 0 | 0 | 2023-05-15 01:25:45 | 0.0003458 | 1.5832 | 3487.2736 | 0 | 关闭
10074 | 13 | 5 | 恒流充电 | 01:26:00 | 68:40:07 | 0.152 | 2.2762 | 0.2178 | 479.84 | 0.2178 | 479.84 | 0 | 0 | 0.0004876 | 1074.01 | 0.0004876 | 1074.01 | 0 | 0 | 2023-05-15 01:26:15 | 0.0003459 | 1.4073 | 3099.7988 | 0 | 关闭
10075 | 13 | 5 | 恒流充电 | 01:26:30 | 68:40:37 | 0.152 | 2.277 | 0.2191 | 482.63 | 0.2191 | 482.63 | 0 | 0 | 0.0004905 | 1080.36 | 0.0004905 | 1080.36 | 0 | 0 | 2023-05-15 01:26:45 | 0.0003461 | 1.5832 | 3487.2736 | 0 | 关闭
10076 | 13 | 5 | 恒流充电 | 01:27:00 | 68:41:07 | 0.152 | 2.2779 | 0.2204 | 485.42 | 0.2204 | 485.42 | 0 | 0 | 0.0004934 | 1086.71 | 0.0004934 | 1086.71 | 0 | 0 | 2023-05-15 01:27:15 | 0.0003462 | 1.4073 | 3099.8532 | 0 | 关闭
10077 | 13 | 5 | 恒流充电 | 01:27:30 | 68:41:37 | 0.152 | 2.2788 | 0.2216 | 488.21 | 0.2216 | 488.21 | 0 | 0 | 0.0004963 | 1093.07 | 0.0004963 | 1093.07 | 0 | 0 | 2023-05-15 01:27:45 | 0.0003463 | 1.4073 | 3099.8532 | 0 | 关闭
10078 | 13 | 5 | 恒流充电 | 01:28:00 | 68:42:07 | 0.152 | 2.2796 | 0.2229 | 491 | 0.2229 | 491 | 0 | 0 | 0.0004991 | 1099.43 | 0.0004991 | 1099.43 | 0 | 0 | 2023-05-15 01:28:15 | 0.0003465 | 1.5832 | 3487.2736 | 0 | 关闭
10079 | 13 | 5 | 恒流充电 | 01:28:30 | 68:42:37 | 0.152 | 2.2807 | 0.2242 | 493.79 | 0.2242 | 493.79 | 0 | 0 | 0.000502 | 1105.79 | 0.000502 | 1105.79 | 0 | 0 | 2023-05-15 01:28:45 | 0.0003466 | 1.1514 | 2536.199 | 0 | 关闭
10080 | 13 | 5 | 恒流充电 | 01:29:00 | 68:43:07 | 0.152 | 2.2816 | 0.2254 | 496.58 | 0.2254 | 496.58 | 0 | 0 | 0.0005049 | 1112.15 | 0.0005049 | 1112.15 | 0 | 0 | 2023-05-15 01:29:15 | 0.0003468 | 1.4073 | 3099.8532 | 0 | 关闭
10081 | 13 | 5 | 恒流充电 | 01:29:30 | 68:43:37 | 0.152 | 2.2824 | 0.2267 | 499.37 | 0.2267 | 499.37 | 0 | 0 | 0.0005078 | 1118.52 | 0.0005078 | 1118.52 | 0 | 0 | 2023-05-15 01:29:45 | 0.0003469 | 1.5832 | 3487.2736 | 0 | 关闭
10082 | 13 | 5 | 恒流充电 | 01:30:00 | 68:44:07 | 0.152 | 2.2834 | 0.228 | 502.16 | 0.228 | 502.16 | 0 | 0 | 0.0005107 | 1124.89 | 0.0005107 | 1124.89 | 0 | 0 | 2023-05-15 01:30:15 | 0.000347 | 1.2666 | 2789.8678 | 0 | 关闭
10083 | 13 | 5 | 恒流充电 | 01:30:30 | 68:44:37 | 0.152 | 2.2842 | 0.2292 | 504.95 | 0.2292 | 504.95 | 0 | 0 | 0.0005136 | 1131.26 | 0.0005136 | 1131.26 | 0 | 0 | 2023-05-15 01:30:45 | 0.0003472 | 1.5832 | 3487.2736 | 0 | 关闭
10084 | 13 | 5 | 恒流充电 | 01:31:00 | 68:45:07 | 0.152 | 2.2851 | 0.2305 | 507.74 | 0.2305 | 507.74 | 0 | 0 | 0.0005165 | 1137.63 | 0.0005165 | 1137.63 | 0 | 0 | 2023-05-15 01:31:15 | 0.0003473 | 1.4073 | 3099.7988 | 0 | 关闭
10085 | 13 | 5 | 恒流充电 | 01:31:30 | 68:45:37 | 0.152 | 2.2859 | 0.2318 | 510.53 | 0.2318 | 510.53 | 0 | 0 | 0.0005194 | 1144.01 | 0.0005194 | 1144.01 | 0 | 0 | 2023-05-15 01:31:45 | 0.0003474 | 1.5832 | 3487.2736 | 0 | 关闭
10086 | 13 | 5 | 恒流充电 | 01:32:00 | 68:46:07 | 0.152 | 2.2869 | 0.233 | 513.32 | 0.233 | 513.32 | 0 | 0 | 0.0005223 | 1150.39 | 0.0005223 | 1150.39 | 0 | 0 | 2023-05-15 01:32:15 | 0.0003476 | 1.2666 | 2789.8678 | 0 | 关闭
10087 | 13 | 5 | 恒流充电 | 01:32:30 | 68:46:37 | 0.152 | 2.2878 | 0.2343 | 516.11 | 0.2343 | 516.11 | 0 | 0 | 0.0005252 | 1156.77 | 0.0005252 | 1156.77 | 0 | 0 | 2023-05-15 01:32:45 | 0.0003477 | 1.4073 | 3099.7988 | 0 | 关闭
10088 | 13 | 5 | 恒流充电 | 01:33:00 | 68:47:07 | 0.152 | 2.2887 | 0.2356 | 518.9 | 0.2356 | 518.9 | 0 | 0 | 0.0005281 | 1163.15 | 0.0005281 | 1163.15 | 0 | 0 | 2023-05-15 01:33:15 | 0.0003479 | 1.4073 | 3099.7988 | 0 | 关闭
10089 | 13 | 5 | 恒流充电 | 01:33:30 | 68:47:37 | 0.152 | 2.2896 | 0.2368 | 521.69 | 0.2368 | 521.69 | 0 | 0 | 0.000531 | 1169.54 | 0.000531 | 1169.54 | 0 | 0 | 2023-05-15 01:33:45 | 0.000348 | 1.4073 | 3099.7988 | 0 | 关闭
10090 | 13 | 5 | 恒流充电 | 01:34:00 | 68:48:07 | 0.152 | 2.2905 | 0.2381 | 524.48 | 0.2381 | 524.48 | 0 | 0 | 0.0005339 | 1175.93 | 0.0005339 | 1175.93 | 0 | 0 | 2023-05-15 01:34:15 | 0.0003481 | 1.4073 | 3099.7988 | 0 | 关闭
10091 | 13 | 5 | 恒流充电 | 01:34:30 | 68:48:37 | 0.152 | 2.2914 | 0.2394 | 527.27 | 0.2394 | 527.27 | 0 | 0 | 0.0005368 | 1182.32 | 0.0005368 | 1182.32 | 0 | 0 | 2023-05-15 01:34:45 | 0.0003483 | 1.4073 | 3099.8532 | 0 | 关闭
10092 | 13 | 5 | 恒流充电 | 01:35:00 | 68:49:07 | 0.152 | 2.2923 | 0.2406 | 530.06 | 0.2406 | 530.06 | 0 | 0 | 0.0005397 | 1188.71 | 0.0005397 | 1188.71 | 0 | 0 | 2023-05-15 01:35:15 | 0.0003484 | 1.4073 | 3099.7988 | 0 | 关闭
10093 | 13 | 5 | 恒流充电 | 01:35:30 | 68:49:37 | 0.152 | 2.2933 | 0.2419 | 532.85 | 0.2419 | 532.85 | 0 | 0 | 0.0005426 | 1195.11 | 0.0005426 | 1195.11 | 0 | 0 | 2023-05-15 01:35:45 | 0.0003486 | 1.2666 | 2789.8678 | 0 | 关闭
10094 | 13 | 5 | 恒流充电 | 01:36:00 | 68:50:07 | 0.152 | 2.2944 | 0.2432 | 535.64 | 0.2432 | 535.64 | 0 | 0 | 0.0005455 | 1201.51 | 0.0005455 | 1201.51 | 0 | 0 | 2023-05-15 01:36:15 | 0.0003487 | 1.1514 | 2536.199 | 0 | 关闭
10095 | 13 | 5 | 恒流充电 | 01:36:30 | 68:50:37 | 0.152 | 2.2955 | 0.2444 | 538.43 | 0.2444 | 538.43 | 0 | 0 | 0.0005484 | 1207.91 | 0.0005484 | 1207.91 | 0 | 0 | 2023-05-15 01:36:45 | 0.0003489 | 1.1515 | 2536.2435 | 0 | 关闭
10096 | 13 | 5 | 恒流充电 | 01:37:00 | 68:51:07 | 0.152 | 2.2968 | 0.2457 | 541.22 | 0.2457 | 541.22 | 0 | 0 | 0.0005513 | 1214.32 | 0.0005513 | 1214.32 | 0 | 0 | 2023-05-15 01:37:15 | 0.0003491 | 0.9743 | 2146.0145 | 0 | 关闭
10097 | 13 | 5 | 恒流充电 | 01:37:30 | 68:51:37 | 0.152 | 2.2979 | 0.247 | 544.01 | 0.247 | 544.01 | 0 | 0 | 0.0005542 | 1220.73 | 0.0005542 | 1220.73 | 0 | 0 | 2023-05-15 01:37:45 | 0.0003493 | 1.1514 | 2536.199 | 0 | 关闭
10098 | 13 | 5 | 恒流充电 | 01:38:00 | 68:52:07 | 0.152 | 2.2991 | 0.2482 | 546.8 | 0.2482 | 546.8 | 0 | 0 | 0.0005571 | 1227.14 | 0.0005571 | 1227.14 | 0 | 0 | 2023-05-15 01:38:15 | 0.0003494 | 1.0555 | 2324.8899 | 0 | 关闭
10099 | 13 | 5 | 恒流充电 | 01:38:30 | 68:52:37 | 0.152 | 2.3001 | 0.2495 | 549.59 | 0.2495 | 549.59 | 0 | 0 | 0.00056 | 1233.55 | 0.00056 | 1233.55 | 0 | 0 | 2023-05-15 01:38:45 | 0.0003496 | 1.2666 | 2789.8189 | 0 | 关闭
10100 | 13 | 5 | 恒流充电 | 01:39:00 | 68:53:07 | 0.152 | 2.3013 | 0.2508 | 552.38 | 0.2508 | 552.38 | 0 | 0 | 0.0005629 | 1239.97 | 0.0005629 | 1239.97 | 0 | 0 | 2023-05-15 01:39:15 | 0.0003498 | 1.0555 | 2324.8491 | 0 | 关闭
10101 | 13 | 5 | 恒流充电 | 01:39:30 | 68:53:37 | 0.152 | 2.3024 | 0.252 | 555.17 | 0.252 | 555.17 | 0 | 0 | 0.0005659 | 1246.39 | 0.0005659 | 1246.39 | 0 | 0 | 2023-05-15 01:39:45 | 0.0003499 | 1.1514 | 2536.199 | 0 | 关闭
10102 | 13 | 5 | 恒流充电 | 01:40:00 | 68:54:07 | 0.152 | 2.3034 | 0.2533 | 557.96 | 0.2533 | 557.96 | 0 | 0 | 0.0005688 | 1252.82 | 0.0005688 | 1252.82 | 0 | 0 | 2023-05-15 01:40:15 | 0.00035 | 1.2666 | 2789.8189 | 0 | 关闭
10103 | 13 | 5 | 恒流充电 | 01:40:30 | 68:54:37 | 0.152 | 2.3045 | 0.2546 | 560.75 | 0.2546 | 560.75 | 0 | 0 | 0.0005717 | 1259.25 | 0.0005717 | 1259.25 | 0 | 0 | 2023-05-15 01:40:45 | 0.0003503 | 1.1515 | 2536.2435 | 0 | 关闭
10104 | 13 | 5 | 恒流充电 | 01:41:00 | 68:55:07 | 0.152 | 2.3055 | 0.2558 | 563.54 | 0.2558 | 563.54 | 0 | 0 | 0.0005746 | 1265.68 | 0.0005746 | 1265.68 | 0 | 0 | 2023-05-15 01:41:15 | 0.0003504 | 1.2666 | 2789.7699 | 0 | 关闭
10105 | 13 | 5 | 恒流充电 | 01:41:30 | 68:55:37 | 0.152 | 2.3065 | 0.2571 | 566.33 | 0.2571 | 566.33 | 0 | 0 | 0.0005775 | 1272.11 | 0.0005775 | 1272.11 | 0 | 0 | 2023-05-15 01:41:45 | 0.0003506 | 1.2666 | 2789.8678 | 0 | 关闭
10106 | 13 | 5 | 恒流充电 | 01:42:00 | 68:56:07 | 0.152 | 2.3075 | 0.2584 | 569.12 | 0.2584 | 569.12 | 0 | 0 | 0.0005805 | 1278.55 | 0.0005805 | 1278.55 | 0 | 0 | 2023-05-15 01:42:15 | 0.0003507 | 1.2666 | 2789.9657 | 0 | 关闭
10107 | 13 | 5 | 恒流充电 | 01:42:30 | 68:56:37 | 0.152 | 2.3086 | 0.2596 | 571.91 | 0.2596 | 571.91 | 0 | 0 | 0.0005834 | 1284.99 | 0.0005834 | 1284.99 | 0 | 0 | 2023-05-15 01:42:45 | 0.0003509 | 1.1514 | 2536.1545 | 0 | 关闭
10108 | 13 | 5 | 恒流充电 | 01:43:00 | 68:57:07 | 0.152 | 2.3097 | 0.2609 | 574.7 | 0.2609 | 574.7 | 0 | 0 | 0.0005863 | 1291.43 | 0.0005863 | 1291.43 | 0 | 0 | 2023-05-15 01:43:15 | 0.0003511 | 1.1515 | 2536.2435 | 0 | 关闭
10109 | 13 | 5 | 恒流充电 | 01:43:30 | 68:57:37 | 0.152 | 2.3107 | 0.2622 | 577.49 | 0.2622 | 577.49 | 0 | 0 | 0.0005892 | 1297.87 | 0.0005892 | 1297.87 | 0 | 0 | 2023-05-15 01:43:45 | 0.0003512 | 1.2666 | 2789.8678 | 0 | 关闭
10110 | 13 | 5 | 恒流充电 | 01:44:00 | 68:58:07 | 0.152 | 2.3117 | 0.2634 | 580.28 | 0.2634 | 580.28 | 0 | 0 | 0.0005922 | 1304.32 | 0.0005922 | 1304.32 | 0 | 0 | 2023-05-15 01:44:15 | 0.0003514 | 1.2666 | 2789.7699 | 0 | 关闭
10111 | 13 | 5 | 恒流充电 | 01:44:30 | 68:58:37 | 0.152 | 2.3129 | 0.2647 | 583.07 | 0.2647 | 583.07 | 0 | 0 | 0.0005951 | 1310.77 | 0.0005951 | 1310.77 | 0 | 0 | 2023-05-15 01:44:45 | 0.0003515 | 1.0555 | 2324.9714 | 0 | 关闭
10112 | 13 | 5 | 恒流充电 | 01:45:00 | 68:59:07 | 0.152 | 2.314 | 0.266 | 585.86 | 0.266 | 585.86 | 0 | 0 | 0.000598 | 1317.23 | 0.000598 | 1317.23 | 0 | 0 | 2023-05-15 01:45:15 | 0.0003517 | 1.1514 | 2536.1545 | 0 | 关闭
10113 | 13 | 5 | 恒流充电 | 01:45:30 | 68:59:37 | 0.152 | 2.3152 | 0.2672 | 588.65 | 0.2672 | 588.65 | 0 | 0 | 0.000601 | 1323.68 | 0.000601 | 1323.68 | 0 | 0 | 2023-05-15 01:45:45 | 0.0003519 | 1.0555 | 2324.8899 | 0 | 关闭
10114 | 13 | 5 | 恒流充电 | 01:46:00 | 69:00:07 | 0.152 | 2.3163 | 0.2685 | 591.44 | 0.2685 | 591.44 | 0 | 0 | 0.0006039 | 1330.15 | 0.0006039 | 1330.15 | 0 | 0 | 2023-05-15 01:46:15 | 0.0003521 | 1.1515 | 2536.2435 | 0 | 关闭
10115 | 13 | 5 | 恒流充电 | 01:46:30 | 69:00:37 | 0.152 | 2.3174 | 0.2698 | 594.23 | 0.2698 | 594.23 | 0 | 0 | 0.0006068 | 1336.61 | 0.0006068 | 1336.61 | 0 | 0 | 2023-05-15 01:46:45 | 0.0003522 | 1.1515 | 2536.2435 | 0 | 关闭
10116 | 13 | 5 | 恒流充电 | 01:47:00 | 69:01:07 | 0.152 | 2.3185 | 0.271 | 597.02 | 0.271 | 597.02 | 0 | 0 | 0.0006098 | 1343.08 | 0.0006098 | 1343.08 | 0 | 0 | 2023-05-15 01:47:15 | 0.0003524 | 1.1515 | 2536.2435 | 0 | 关闭
10117 | 13 | 5 | 恒流充电 | 01:47:30 | 69:01:37 | 0.152 | 2.3196 | 0.2723 | 599.81 | 0.2723 | 599.81 | 0 | 0 | 0.0006127 | 1349.55 | 0.0006127 | 1349.55 | 0 | 0 | 2023-05-15 01:47:45 | 0.0003526 | 1.1515 | 2536.2435 | 0 | 关闭
10118 | 13 | 5 | 恒流充电 | 01:48:00 | 69:02:07 | 0.152 | 2.3208 | 0.2736 | 602.6 | 0.2736 | 602.6 | 0 | 0 | 0.0006156 | 1356.02 | 0.0006156 | 1356.02 | 0 | 0 | 2023-05-15 01:48:15 | 0.0003527 | 1.0555 | 2324.8899 | 0 | 关闭
10119 | 13 | 5 | 恒流充电 | 01:48:30 | 69:02:37 | 0.152 | 2.3218 | 0.2748 | 605.39 | 0.2748 | 605.39 | 0 | 0 | 0.0006186 | 1362.49 | 0.0006186 | 1362.49 | 0 | 0 | 2023-05-15 01:48:45 | 0.0003529 | 1.2666 | 2789.8678 | 0 | 关闭
10120 | 13 | 5 | 恒流充电 | 01:49:00 | 69:03:07 | 0.152 | 2.3228 | 0.2761 | 608.18 | 0.2761 | 608.18 | 0 | 0 | 0.0006215 | 1368.97 | 0.0006215 | 1368.97 | 0 | 0 | 2023-05-15 01:49:15 | 0.0003531 | 1.2666 | 2789.8678 | 0 | 关闭
10121 | 13 | 5 | 恒流充电 | 01:49:30 | 69:03:37 | 0.152 | 2.3239 | 0.2774 | 610.97 | 0.2774 | 610.97 | 0 | 0 | 0.0006245 | 1375.46 | 0.0006245 | 1375.46 | 0 | 0 | 2023-05-15 01:49:45 | 0.0003532 | 1.1514 | 2536.199 | 0 | 关闭
10122 | 13 | 5 | 恒流充电 | 01:50:00 | 69:04:07 | 0.152 | 2.3249 | 0.2786 | 613.76 | 0.2786 | 613.76 | 0 | 0 | 0.0006274 | 1381.94 | 0.0006274 | 1381.94 | 0 | 0 | 2023-05-15 01:50:15 | 0.0003534 | 1.2666 | 2789.8678 | 0 | 关闭
10123 | 13 | 5 | 恒流充电 | 01:50:30 | 69:04:37 | 0.152 | 2.3257 | 0.2799 | 616.55 | 0.2799 | 616.55 | 0 | 0 | 0.0006303 | 1388.43 | 0.0006303 | 1388.43 | 0 | 0 | 2023-05-15 01:50:45 | 0.0003535 | 1.5833 | 3487.3348 | 0 | 关闭
10124 | 13 | 5 | 恒流充电 | 01:51:00 | 69:05:07 | 0.152 | 2.3267 | 0.2812 | 619.34 | 0.2812 | 619.34 | 0 | 0 | 0.0006333 | 1394.92 | 0.0006333 | 1394.92 | 0 | 0 | 2023-05-15 01:51:15 | 0.0003536 | 1.2666 | 2789.8678 | 0 | 关闭
10125 | 13 | 5 | 恒流充电 | 01:51:30 | 69:05:37 | 0.152 | 2.3277 | 0.2824 | 622.13 | 0.2824 | 622.13 | 0 | 0 | 0.0006362 | 1401.41 | 0.0006362 | 1401.41 | 0 | 0 | 2023-05-15 01:51:45 | 0.0003538 | 1.2666 | 2789.8678 | 0 | 关闭
10126 | 13 | 5 | 恒流充电 | 01:52:00 | 69:06:07 | 0.152 | 2.3284 | 0.2837 | 624.92 | 0.2837 | 624.92 | 0 | 0 | 0.0006392 | 1407.9 | 0.0006392 | 1407.9 | 0 | 0 | 2023-05-15 01:52:15 | 0.0003539 | 1.8094 | 3985.5255 | 0 | 关闭
10127 | 13 | 5 | 恒流充电 | 01:52:30 | 69:06:37 | 0.152 | 2.3291 | 0.285 | 627.71 | 0.285 | 627.71 | 0 | 0 | 0.0006421 | 1414.4 | 0.0006421 | 1414.4 | 0 | 0 | 2023-05-15 01:52:45 | 0.000354 | 1.8094 | 3985.4556 | 0 | 关闭
10128 | 13 | 5 | 恒流充电 | 01:53:00 | 69:07:07 | 0.152 | 2.3295 | 0.2862 | 630.5 | 0.2862 | 630.5 | 0 | 0 | 0.0006451 | 1420.9 | 0.0006451 | 1420.9 | 0 | 0 | 2023-05-15 01:53:15 | 0.000354 | 3.1664 | 6974.5472 | 0 | 关闭
10129 | 13 | 5 | 恒流充电 | 01:53:30 | 69:07:37 | 0.152 | 2.33 | 0.2875 | 633.29 | 0.2875 | 633.29 | 0 | 0 | 0.000648 | 1427.4 | 0.000648 | 1427.4 | 0 | 0 | 2023-05-15 01:53:45 | 0.0003541 | 2.5332 | 5579.6378 | 0 | 关闭
10130 | 13 | 5 | 恒流充电 | 01:54:00 | 69:08:07 | 0.152 | 2.3301 | 0.2888 | 636.08 | 0.2888 | 636.08 | 0 | 0 | 0.000651 | 1433.9 | 0.000651 | 1433.9 | 0 | 0 | 2023-05-15 01:54:15 | 0.0003542 | 12.666 | 27898.6784 | 0 | 关闭
10131 | 13 | 5 | 恒流充电 | 01:54:30 | 69:08:37 | 0.152 | 2.3301 | 0.29 | 638.87 | 0.29 | 638.87 | 0 | 0 | 0.0006539 | 1440.4 | 0.0006539 | 1440.4 | 0 | 0 | 2023-05-15 01:54:45 | 0.0003542 | 0 | 0 | 0 | 关闭
10132 | 13 | 5 | 恒流充电 | 01:55:00 | 69:09:07 | 0.152 | 2.33 | 0.2913 | 641.66 | 0.2913 | 641.66 | 0 | 0 | 0.0006569 | 1446.9 | 0.0006569 | 1446.9 | 0 | 0 | 2023-05-15 01:55:15 | 0.0003541 | -12.6658 | -27898.1889 | 0 | 关闭
10133 | 13 | 5 | 恒流充电 | 01:55:30 | 69:09:37 | 0.152 | 2.33 | 0.2926 | 644.44 | 0.2926 | 644.44 | 0 | 0 | 0.0006598 | 1453.4 | 0.0006598 | 1453.4 | 0 | 0 | 2023-05-15 01:55:45 | 0.0003541 | 0 | 0 | 0 | 关闭
10134 | 13 | 5 | 恒流充电 | 01:56:00 | 69:10:07 | 0.152 | 2.33 | 0.2938 | 647.23 | 0.2938 | 647.23 | 0 | 0 | 0.0006628 | 1459.9 | 0.0006628 | 1459.9 | 0 | 0 | 2023-05-15 01:56:15 | 0.0003541 | 0 | 0 | 0 | 关闭
10135 | 13 | 5 | 恒流充电 | 01:56:30 | 69:10:37 | 0.152 | 2.33 | 0.2951 | 650.02 | 0.2951 | 650.02 | 0 | 0 | 0.0006657 | 1466.4 | 0.0006657 | 1466.4 | 0 | 0 | 2023-05-15 01:56:45 | 0.0003541 | 0 | 0 | 0 | 关闭
10136 | 13 | 5 | 恒流充电 | 01:57:00 | 69:11:07 | 0.152 | 2.3301 | 0.2964 | 652.81 | 0.2964 | 652.81 | 0 | 0 | 0.0006687 | 1472.9 | 0.0006687 | 1472.9 | 0 | 0 | 2023-05-15 01:57:15 | 0.0003542 | 12.6658 | 27898.1889 | 0 | 关闭
10137 | 13 | 5 | 恒流充电 | 01:57:30 | 69:11:37 | 0.152 | 2.3301 | 0.2976 | 655.6 | 0.2976 | 655.6 | 0 | 0 | 0.0006716 | 1479.4 | 0.0006716 | 1479.4 | 0 | 0 | 2023-05-15 01:57:45 | 0.0003542 | 0 | 0 | 0 | 关闭
10138 | 13 | 5 | 恒流充电 | 01:58:00 | 69:12:07 | 0.152 | 2.3303 | 0.2989 | 658.39 | 0.2989 | 658.39 | 0 | 0 | 0.0006746 | 1485.9 | 0.0006746 | 1485.9 | 0 | 0 | 2023-05-15 01:58:15 | 0.0003542 | 6.3328 | 13948.8497 | 0 | 关闭
10139 | 13 | 5 | 恒流充电 | 01:58:30 | 69:12:37 | 0.152 | 2.3305 | 0.3002 | 661.18 | 0.3002 | 661.18 | 0 | 0 | 0.0006776 | 1492.4 | 0.0006776 | 1492.4 | 0 | 0 | 2023-05-15 01:58:45 | 0.0003542 | 6.3329 | 13949.0945 | 0 | 关闭
10140 | 13 | 5 | 恒流充电 | 01:59:00 | 69:13:07 | 0.152 | 2.3307 | 0.3014 | 663.97 | 0.3014 | 663.97 | 0 | 0 | 0.0006805 | 1498.91 | 0.0006805 | 1498.91 | 0 | 0 | 2023-05-15 01:59:15 | 0.0003542 | 6.3329 | 13949.0945 | 0 | 关闭
10141 | 13 | 5 | 恒流充电 | 01:59:30 | 69:13:37 | 0.152 | 2.3309 | 0.3027 | 666.76 | 0.3027 | 666.76 | 0 | 0 | 0.0006835 | 1505.41 | 0.0006835 | 1505.41 | 0 | 0 | 2023-05-15 01:59:45 | 0.0003542 | 6.3328 | 13948.8497 | 0 | 关闭
10142 | 13 | 5 | 恒流充电 | 02:00:00 | 69:14:07 | 0.152 | 2.3312 | 0.304 | 669.55 | 0.304 | 669.55 | 0 | 0 | 0.0006864 | 1511.91 | 0.0006864 | 1511.91 | 0 | 0 | 2023-05-15 02:00:15 | 0.0003543 | 4.2213 | 9298.091 | 0 | 关闭
10143 | 13 | 5 | 恒流充电 | 02:00:30 | 69:14:37 | 0.152 | 2.3315 | 0.3052 | 672.34 | 0.3052 | 672.34 | 0 | 0 | 0.0006894 | 1518.41 | 0.0006894 | 1518.41 | 0 | 0 | 2023-05-15 02:00:45 | 0.0003544 | 4.2215 | 9298.4174 | 0 | 关闭
10144 | 13 | 5 | 恒流充电 | 02:01:00 | 69:15:07 | 0.152 | 2.3319 | 0.3065 | 675.13 | 0.3065 | 675.13 | 0 | 0 | 0.0006923 | 1524.92 | 0.0006923 | 1524.92 | 0 | 0 | 2023-05-15 02:01:15 | 0.0003544 | 3.1666 | 6974.792 | 0 | 关闭
10145 | 13 | 5 | 恒流充电 | 02:01:30 | 69:15:37 | 0.152 | 2.3322 | 0.3078 | 677.92 | 0.3078 | 677.92 | 0 | 0 | 0.0006953 | 1531.43 | 0.0006953 | 1531.43 | 0 | 0 | 2023-05-15 02:01:45 | 0.0003545 | 4.2217 | 9298.9068 | 0 | 关闭
10146 | 13 | 5 | 恒流充电 | 02:02:00 | 69:16:07 | 0.152 | 2.3326 | 0.309 | 680.71 | 0.309 | 680.71 | 0 | 0 | 0.0006982 | 1537.93 | 0.0006982 | 1537.93 | 0 | 0 | 2023-05-15 02:02:15 | 0.0003546 | 3.1664 | 6974.5472 | 0 | 关闭
10147 | 13 | 5 | 恒流充电 | 02:02:30 | 69:16:37 | 0.152 | 2.333 | 0.3103 | 683.5 | 0.3103 | 683.5 | 0 | 0 | 0.0007012 | 1544.44 | 0.0007012 | 1544.44 | 0 | 0 | 2023-05-15 02:02:45 | 0.0003546 | 3.1664 | 6974.4249 | 0 | 关闭
10148 | 13 | 5 | 恒流充电 | 02:03:00 | 69:17:07 | 0.152 | 2.3334 | 0.3116 | 686.29 | 0.3116 | 686.29 | 0 | 0 | 0.0007041 | 1550.95 | 0.0007041 | 1550.95 | 0 | 0 | 2023-05-15 02:03:15 | 0.0003546 | 3.1663 | 6974.3025 | 0 | 关闭
10149 | 13 | 5 | 恒流充电 | 02:03:30 | 69:17:37 | 0.152 | 2.3338 | 0.3128 | 689.08 | 0.3128 | 689.08 | 0 | 0 | 0.0007071 | 1557.46 | 0.0007071 | 1557.46 | 0 | 0 | 2023-05-15 02:03:45 | 0.0003547 | 3.1664 | 6974.4249 | 0 | 关闭
10150 | 13 | 5 | 恒流充电 | 02:04:00 | 69:18:07 | 0.152 | 2.3341 | 0.3141 | 691.87 | 0.3141 | 691.87 | 0 | 0 | 0.00071 | 1563.97 | 0.00071 | 1563.97 | 0 | 0 | 2023-05-15 02:04:15 | 0.0003548 | 4.2219 | 9299.3963 | 0 | 关闭
10151 | 13 | 5 | 恒流充电 | 02:04:30 | 69:18:37 | 0.152 | 2.3346 | 0.3154 | 694.66 | 0.3154 | 694.66 | 0 | 0 | 0.000713 | 1570.48 | 0.000713 | 1570.48 | 0 | 0 | 2023-05-15 02:04:45 | 0.0003548 | 2.533 | 5579.3441 | 0 | 关闭
10152 | 13 | 5 | 恒流充电 | 02:05:00 | 69:19:07 | 0.152 | 2.3349 | 0.3166 | 697.45 | 0.3166 | 697.45 | 0 | 0 | 0.000716 | 1577 | 0.000716 | 1577 | 0 | 0 | 2023-05-15 02:05:15 | 0.0003549 | 4.222 | 9299.5595 | 0 | 关闭
10153 | 13 | 5 | 恒流充电 | 02:05:30 | 69:19:37 | 0.152 | 2.3354 | 0.3179 | 700.24 | 0.3179 | 700.24 | 0 | 0 | 0.0007189 | 1583.51 | 0.0007189 | 1583.51 | 0 | 0 | 2023-05-15 02:05:45 | 0.000355 | 2.5331 | 5579.442 | 0 | 关闭
10154 | 13 | 5 | 恒流充电 | 02:06:00 | 69:20:07 | 0.152 | 2.3357 | 0.3192 | 703.03 | 0.3192 | 703.03 | 0 | 0 | 0.0007219 | 1590.03 | 0.0007219 | 1590.03 | 0 | 0 | 2023-05-15 02:06:15 | 0.000355 | 4.2219 | 9299.2332 | 0 | 关闭
10155 | 13 | 5 | 恒流充电 | 02:06:30 | 69:20:37 | 0.152 | 2.3362 | 0.3204 | 705.82 | 0.3204 | 705.82 | 0 | 0 | 0.0007248 | 1596.54 | 0.0007248 | 1596.54 | 0 | 0 | 2023-05-15 02:06:45 | 0.0003551 | 2.5332 | 5579.6378 | 0 | 关闭
10156 | 13 | 5 | 恒流充电 | 02:07:00 | 69:21:07 | 0.152 | 2.3365 | 0.3217 | 708.61 | 0.3217 | 708.61 | 0 | 0 | 0.0007278 | 1603.06 | 0.0007278 | 1603.06 | 0 | 0 | 2023-05-15 02:07:15 | 0.0003551 | 4.2217 | 9298.9068 | 0 | 关闭
10157 | 13 | 5 | 恒流充电 | 02:07:30 | 69:21:37 | 0.152 | 2.337 | 0.323 | 711.4 | 0.323 | 711.4 | 0 | 0 | 0.0007307 | 1609.58 | 0.0007307 | 1609.58 | 0 | 0 | 2023-05-15 02:07:45 | 0.0003552 | 2.5331 | 5579.5399 | 0 | 关闭
10158 | 13 | 5 | 恒流充电 | 02:08:00 | 69:22:07 | 0.152 | 2.3375 | 0.3242 | 714.19 | 0.3242 | 714.19 | 0 | 0 | 0.0007337 | 1616.1 | 0.0007337 | 1616.1 | 0 | 0 | 2023-05-15 02:08:15 | 0.0003553 | 2.5331 | 5579.442 | 0 | 关闭
10159 | 13 | 5 | 恒流充电 | 02:08:30 | 69:22:37 | 0.152 | 2.3379 | 0.3255 | 716.98 | 0.3255 | 716.98 | 0 | 0 | 0.0007367 | 1622.62 | 0.0007367 | 1622.62 | 0 | 0 | 2023-05-15 02:08:45 | 0.0003553 | 3.1664 | 6974.4249 | 0 | 关闭
10160 | 13 | 5 | 恒流充电 | 02:09:00 | 69:23:07 | 0.152 | 2.3385 | 0.3268 | 719.77 | 0.3268 | 719.77 | 0 | 0 | 0.0007396 | 1629.15 | 0.0007396 | 1629.15 | 0 | 0 | 2023-05-15 02:09:15 | 0.0003555 | 2.111 | 4649.6982 | 0 | 关闭
10161 | 13 | 5 | 恒流充电 | 02:09:30 | 69:23:37 | 0.152 | 2.339 | 0.328 | 722.56 | 0.328 | 722.56 | 0 | 0 | 0.0007426 | 1635.67 | 0.0007426 | 1635.67 | 0 | 0 | 2023-05-15 02:09:45 | 0.0003555 | 2.5331 | 5579.5399 | 0 | 关闭
10162 | 13 | 5 | 恒流充电 | 02:10:00 | 69:24:07 | 0.152 | 2.3395 | 0.3293 | 725.35 | 0.3293 | 725.35 | 0 | 0 | 0.0007456 | 1642.2 | 0.0007456 | 1642.2 | 0 | 0 | 2023-05-15 02:10:15 | 0.0003556 | 2.5332 | 5579.6378 | 0 | 关闭
10163 | 13 | 5 | 恒流充电 | 02:10:30 | 69:24:37 | 0.152 | 2.3401 | 0.3306 | 728.14 | 0.3306 | 728.14 | 0 | 0 | 0.0007485 | 1648.72 | 0.0007485 | 1648.72 | 0 | 0 | 2023-05-15 02:10:45 | 0.0003557 | 2.1109 | 4649.535 | 0 | 关闭
10164 | 13 | 5 | 恒流充电 | 02:11:00 | 69:25:07 | 0.152 | 2.3407 | 0.3318 | 730.93 | 0.3318 | 730.93 | 0 | 0 | 0.0007515 | 1655.25 | 0.0007515 | 1655.25 | 0 | 0 | 2023-05-15 02:11:15 | 0.0003558 | 2.1109 | 4649.6166 | 0 | 关闭
10165 | 13 | 5 | 恒流充电 | 02:11:30 | 69:25:37 | 0.152 | 2.3413 | 0.3331 | 733.72 | 0.3331 | 733.72 | 0 | 0 | 0.0007544 | 1661.78 | 0.0007544 | 1661.78 | 0 | 0 | 2023-05-15 02:11:45 | 0.0003559 | 2.1109 | 4649.6166 | 0 | 关闭
10166 | 13 | 5 | 恒流充电 | 02:12:00 | 69:26:07 | 0.152 | 2.3418 | 0.3344 | 736.51 | 0.3344 | 736.51 | 0 | 0 | 0.0007574 | 1668.32 | 0.0007574 | 1668.32 | 0 | 0 | 2023-05-15 02:12:15 | 0.0003559 | 2.5332 | 5579.6378 | 0 | 关闭
10167 | 13 | 5 | 恒流充电 | 02:12:30 | 69:26:37 | 0.152 | 2.3424 | 0.3356 | 739.3 | 0.3356 | 739.3 | 0 | 0 | 0.0007604 | 1674.85 | 0.0007604 | 1674.85 | 0 | 0 | 2023-05-15 02:12:45 | 0.000356 | 2.1109 | 4649.6166 | 0 | 关闭
10168 | 13 | 5 | 恒流充电 | 02:13:00 | 69:27:07 | 0.152 | 2.343 | 0.3369 | 742.09 | 0.3369 | 742.09 | 0 | 0 | 0.0007633 | 1681.39 | 0.0007633 | 1681.39 | 0 | 0 | 2023-05-15 02:13:15 | 0.0003561 | 2.1109 | 4649.535 | 0 | 关闭
10169 | 13 | 5 | 恒流充电 | 02:13:30 | 69:27:37 | 0.152 | 2.3436 | 0.3382 | 744.88 | 0.3382 | 744.88 | 0 | 0 | 0.0007663 | 1687.92 | 0.0007663 | 1687.92 | 0 | 0 | 2023-05-15 02:13:45 | 0.0003562 | 2.1109 | 4649.4534 | 0 | 关闭
10170 | 13 | 5 | 恒流充电 | 02:14:00 | 69:28:07 | 0.152 | 2.3441 | 0.3394 | 747.67 | 0.3394 | 747.67 | 0 | 0 | 0.0007693 | 1694.46 | 0.0007693 | 1694.46 | 0 | 0 | 2023-05-15 02:14:15 | 0.0003563 | 2.5332 | 5579.6378 | 0 | 关闭
10171 | 13 | 5 | 恒流充电 | 02:14:30 | 69:28:37 | 0.152 | 2.3447 | 0.3407 | 750.46 | 0.3407 | 750.46 | 0 | 0 | 0.0007723 | 1701 | 0.0007723 | 1701 | 0 | 0 | 2023-05-15 02:14:45 | 0.0003563 | 2.1109 | 4649.6166 | 0 | 关闭
10172 | 13 | 5 | 恒流充电 | 02:15:00 | 69:29:07 | 0.152 | 2.3454 | 0.342 | 753.25 | 0.342 | 753.25 | 0 | 0 | 0.0007752 | 1707.54 | 0.0007752 | 1707.54 | 0 | 0 | 2023-05-15 02:15:15 | 0.0003565 | 1.8094 | 3985.4556 | 0 | 关闭
10173 | 13 | 5 | 恒流充电 | 02:15:30 | 69:29:37 | 0.152 | 2.3461 | 0.3432 | 756.04 | 0.3432 | 756.04 | 0 | 0 | 0.0007782 | 1714.09 | 0.0007782 | 1714.09 | 0 | 0 | 2023-05-15 02:15:45 | 0.0003566 | 1.8094 | 3985.3856 | 0 | 关闭
10174 | 13 | 5 | 恒流充电 | 02:16:00 | 69:30:07 | 0.152 | 2.3467 | 0.3445 | 758.83 | 0.3445 | 758.83 | 0 | 0 | 0.0007812 | 1720.63 | 0.0007812 | 1720.63 | 0 | 0 | 2023-05-15 02:16:15 | 0.0003567 | 2.1109 | 4649.535 | 0 | 关闭
10175 | 13 | 5 | 恒流充电 | 02:16:30 | 69:30:37 | 0.152 | 2.3474 | 0.3458 | 761.61 | 0.3458 | 761.61 | 0 | 0 | 0.0007841 | 1727.18 | 0.0007841 | 1727.18 | 0 | 0 | 2023-05-15 02:16:45 | 0.0003568 | 1.8094 | 3985.3856 | 0 | 关闭
10176 | 13 | 5 | 恒流充电 | 02:17:00 | 69:31:07 | 0.152 | 2.348 | 0.347 | 764.4 | 0.347 | 764.4 | 0 | 0 | 0.0007871 | 1733.73 | 0.0007871 | 1733.73 | 0 | 0 | 2023-05-15 02:17:15 | 0.0003569 | 2.111 | 4649.6982 | 0 | 关闭
10177 | 13 | 5 | 恒流充电 | 02:17:30 | 69:31:37 | 0.152 | 2.3488 | 0.3483 | 767.19 | 0.3483 | 767.19 | 0 | 0 | 0.0007901 | 1740.28 | 0.0007901 | 1740.28 | 0 | 0 | 2023-05-15 02:17:45 | 0.0003569 | 1.5832 | 3487.2736 | 0 | 关闭
10178 | 13 | 5 | 恒流充电 | 02:18:00 | 69:32:07 | 0.152 | 2.3496 | 0.3496 | 769.98 | 0.3496 | 769.98 | 0 | 0 | 0.0007931 | 1746.84 | 0.0007931 | 1746.84 | 0 | 0 | 2023-05-15 02:18:15 | 0.0003571 | 1.5832 | 3487.2124 | 0 | 关闭
10179 | 13 | 5 | 恒流充电 | 02:18:30 | 69:32:37 | 0.152 | 2.3504 | 0.3508 | 772.77 | 0.3508 | 772.77 | 0 | 0 | 0.000796 | 1753.39 | 0.000796 | 1753.39 | 0 | 0 | 2023-05-15 02:18:45 | 0.0003572 | 1.5832 | 3487.2124 | 0 | 关闭
10180 | 13 | 5 | 恒流充电 | 02:19:00 | 69:33:07 | 0.152 | 2.3513 | 0.3521 | 775.56 | 0.3521 | 775.56 | 0 | 0 | 0.000799 | 1759.95 | 0.000799 | 1759.95 | 0 | 0 | 2023-05-15 02:19:15 | 0.0003574 | 1.4073 | 3099.69 | 0 | 关闭
10181 | 13 | 5 | 恒流充电 | 02:19:30 | 69:33:37 | 0.152 | 2.3521 | 0.3534 | 778.35 | 0.3534 | 778.35 | 0 | 0 | 0.000802 | 1766.51 | 0.000802 | 1766.51 | 0 | 0 | 2023-05-15 02:19:45 | 0.0003575 | 1.5832 | 3487.2124 | 0 | 关闭
10182 | 13 | 5 | 恒流充电 | 02:20:00 | 69:34:07 | 0.152 | 2.353 | 0.3546 | 781.14 | 0.3546 | 781.14 | 0 | 0 | 0.000805 | 1773.07 | 0.000805 | 1773.07 | 0 | 0 | 2023-05-15 02:20:15 | 0.0003576 | 1.4073 | 3099.7444 | 0 | 关闭
10183 | 13 | 5 | 恒流充电 | 02:20:30 | 69:34:37 | 0.152 | 2.354 | 0.3559 | 783.93 | 0.3559 | 783.93 | 0 | 0 | 0.000808 | 1779.64 | 0.000808 | 1779.64 | 0 | 0 | 2023-05-15 02:20:45 | 0.0003578 | 1.2666 | 2789.8189 | 0 | 关闭
10184 | 13 | 5 | 恒流充电 | 02:21:00 | 69:35:07 | 0.152 | 2.3549 | 0.3572 | 786.72 | 0.3572 | 786.72 | 0 | 0 | 0.0008109 | 1786.21 | 0.0008109 | 1786.21 | 0 | 0 | 2023-05-15 02:21:15 | 0.0003579 | 1.4073 | 3099.7988 | 0 | 关闭
10185 | 13 | 5 | 恒流充电 | 02:21:30 | 69:35:37 | 0.152 | 2.356 | 0.3584 | 789.51 | 0.3584 | 789.51 | 0 | 0 | 0.0008139 | 1792.78 | 0.0008139 | 1792.78 | 0 | 0 | 2023-05-15 02:21:45 | 0.0003581 | 1.1514 | 2536.11 | 0 | 关闭
10186 | 13 | 5 | 恒流充电 | 02:22:00 | 69:36:07 | 0.152 | 2.3571 | 0.3597 | 792.3 | 0.3597 | 792.3 | 0 | 0 | 0.0008169 | 1799.35 | 0.0008169 | 1799.35 | 0 | 0 | 2023-05-15 02:22:15 | 0.0003583 | 1.1514 | 2536.1545 | 0 | 关闭
10187 | 13 | 5 | 恒流充电 | 02:22:30 | 69:36:37 | 0.152 | 2.3584 | 0.361 | 795.09 | 0.361 | 795.09 | 0 | 0 | 0.0008199 | 1805.93 | 0.0008199 | 1805.93 | 0 | 0 | 2023-05-15 02:22:45 | 0.0003584 | 0.9742 | 2145.9016 | 0 | 关闭
10188 | 13 | 5 | 恒流充电 | 02:23:00 | 69:37:07 | 0.152 | 2.3595 | 0.3622 | 797.88 | 0.3622 | 797.88 | 0 | 0 | 0.0008229 | 1812.51 | 0.0008229 | 1812.51 | 0 | 0 | 2023-05-15 02:23:15 | 0.0003586 | 1.1515 | 2536.288 | 0 | 关闭
10189 | 13 | 5 | 恒流充电 | 02:23:30 | 69:37:37 | 0.152 | 2.3608 | 0.3635 | 800.67 | 0.3635 | 800.67 | 0 | 0 | 0.0008259 | 1819.1 | 0.0008259 | 1819.1 | 0 | 0 | 2023-05-15 02:23:45 | 0.0003588 | 0.9742 | 2145.8263 | 0 | 关闭
10190 | 13 | 5 | 恒流充电 | 02:24:00 | 69:38:07 | 0.152 | 2.3621 | 0.3648 | 803.46 | 0.3648 | 803.46 | 0 | 0 | 0.0008289 | 1825.68 | 0.0008289 | 1825.68 | 0 | 0 | 2023-05-15 02:24:15 | 0.000359 | 0.9743 | 2145.9769 | 0 | 关闭
10191 | 13 | 5 | 恒流充电 | 02:24:30 | 69:38:37 | 0.152 | 2.3635 | 0.366 | 806.25 | 0.366 | 806.25 | 0 | 0 | 0.0008319 | 1832.28 | 0.0008319 | 1832.28 | 0 | 0 | 2023-05-15 02:24:45 | 0.0003592 | 0.9047 | 1992.6229 | 0 | 关闭
10192 | 13 | 5 | 恒流充电 | 02:25:00 | 69:39:07 | 0.152 | 2.365 | 0.3673 | 809.04 | 0.3673 | 809.04 | 0 | 0 | 0.0008348 | 1838.87 | 0.0008348 | 1838.87 | 0 | 0 | 2023-05-15 02:25:15 | 0.0003594 | 0.8444 | 1859.9445 | 0 | 关闭
10193 | 13 | 5 | 恒流充电 | 02:25:30 | 69:39:37 | 0.152 | 2.3668 | 0.3686 | 811.83 | 0.3686 | 811.83 | 0 | 0 | 0.0008378 | 1845.47 | 0.0008378 | 1845.47 | 0 | 0 | 2023-05-15 02:25:45 | 0.0003597 | 0.7036 | 1549.8178 | 0 | 关闭
10194 | 13 | 5 | 恒流充电 | 02:26:00 | 69:40:07 | 0.152 | 2.3685 | 0.3698 | 814.62 | 0.3698 | 814.62 | 0 | 0 | 0.0008408 | 1852.08 | 0.0008408 | 1852.08 | 0 | 0 | 2023-05-15 02:26:15 | 0.00036 | 0.745 | 1641.0411 | 0 | 关闭
10195 | 13 | 5 | 恒流充电 | 02:26:30 | 69:40:37 | 0.152 | 2.3705 | 0.3711 | 817.41 | 0.3711 | 817.41 | 0 | 0 | 0.0008438 | 1858.69 | 0.0008438 | 1858.69 | 0 | 0 | 2023-05-15 02:26:45 | 0.0003603 | 0.6333 | 1394.8605 | 0 | 关闭
10196 | 13 | 5 | 恒流充电 | 02:27:00 | 69:41:07 | 0.152 | 2.3728 | 0.3724 | 820.2 | 0.3724 | 820.2 | 0 | 0 | 0.0008468 | 1865.3 | 0.0008468 | 1865.3 | 0 | 0 | 2023-05-15 02:27:15 | 0.0003607 | 0.5507 | 1212.9435 | 0 | 关闭
10197 | 13 | 5 | 恒流充电 | 02:27:30 | 69:41:37 | 0.152 | 2.3752 | 0.3736 | 822.99 | 0.3736 | 822.99 | 0 | 0 | 0.0008499 | 1871.93 | 0.0008499 | 1871.93 | 0 | 0 | 2023-05-15 02:27:45 | 0.000361 | 0.5277 | 1162.4449 | 0 | 关闭
10198 | 13 | 5 | 恒流充电 | 02:28:00 | 69:42:07 | 0.152 | 2.3781 | 0.3749 | 825.78 | 0.3749 | 825.78 | 0 | 0 | 0.0008529 | 1878.56 | 0.0008529 | 1878.56 | 0 | 0 | 2023-05-15 02:28:15 | 0.0003614 | 0.4367 | 961.9728 | 0 | 关闭
10199 | 13 | 5 | 恒流充电 | 02:28:30 | 69:42:37 | 0.152 | 2.3815 | 0.3762 | 828.57 | 0.3762 | 828.57 | 0 | 0 | 0.0008559 | 1885.2 | 0.0008559 | 1885.2 | 0 | 0 | 2023-05-15 02:28:45 | 0.0003619 | 0.3725 | 820.535 | 0 | 关闭
10200 | 13 | 5 | 恒流充电 | 02:29:00 | 69:43:07 | 0.152 | 2.3856 | 0.3774 | 831.36 | 0.3774 | 831.36 | 0 | 0 | 0.0008589 | 1891.85 | 0.0008589 | 1891.85 | 0 | 0 | 2023-05-15 02:29:15 | 0.0003626 | 0.3089 | 680.4198 | 0 | 关闭
10201 | 13 | 5 | 恒流充电 | 02:29:30 | 69:43:37 | 0.152 | 2.3907 | 0.3787 | 834.15 | 0.3787 | 834.15 | 0 | 0 | 0.0008619 | 1898.51 | 0.0008619 | 1898.51 | 0 | 0 | 2023-05-15 02:29:45 | 0.0003634 | 0.2483 | 547.0233 | 0 | 关闭
10202 | 13 | 5 | 恒流充电 | 02:30:00 | 69:44:07 | 0.152 | 2.3973 | 0.38 | 836.94 | 0.38 | 836.94 | 0 | 0 | 0.000865 | 1905.19 | 0.000865 | 1905.19 | 0 | 0 | 2023-05-15 02:30:15 | 0.0003643 | 0.1919 | 422.685 | 0 | 关闭
10203 | 13 | 5 | 恒流充电 | 02:30:30 | 69:44:37 | 0.152 | 2.4064 | 0.3812 | 839.73 | 0.3812 | 839.73 | 0 | 0 | 0.000868 | 1911.89 | 0.000868 | 1911.89 | 0 | 0 | 2023-05-15 02:30:45 | 0.0003657 | 0.1392 | 306.5735 | 0 | 关闭
10204 | 13 | 5 | 恒流充电 | 02:30:51 | 69:44:59 | 0.152 | 2.4164 | 0.3821 | 841.74 | 0.3821 | 841.74 | 0 | 0 | 0.0008702 | 1916.73 | 0.0008702 | 1916.73 | 0 | 0 | 2023-05-15 02:31:07 | 0.0003673 | 0.0912 | 200.8615 | 0 | 关闭
10205 | 13 | 5 | 恒流充电 | 02:31:00 | 69:45:07 | 0.152 | 2.4216 | 0.3825 | 842.52 | 0.3825 | 842.52 | 0 | 0 | 0.0008711 | 1918.62 | 0.0008711 | 1918.62 | 0 | 0 | 2023-05-15 02:31:15 | 0.0003681 | 0.0682 | 150.2127 | 0 | 关闭
10206 | 13 | 5 | 恒流充电 | 02:31:12 | 69:45:19 | 0.152 | 2.4317 | 0.383 | 843.64 | 0.383 | 843.64 | 0 | 0 | 0.0008723 | 1921.35 | 0.0008723 | 1921.35 | 0 | 0 | 2023-05-15 02:31:28 | 0.0003696 | 0.0506 | 111.4067 | 0 | 关闭
10207 | 13 | 5 | 恒流充电 | 02:31:20 | 69:45:28 | 0.152 | 2.4417 | 0.3834 | 844.41 | 0.3834 | 844.41 | 0 | 0 | 0.0008731 | 1923.21 | 0.0008731 | 1923.21 | 0 | 0 | 2023-05-15 02:31:36 | 0.0003711 | 0.0346 | 76.2604 | 0 | 关闭
10208 | 13 | 5 | 恒流充电 | 02:31:26 | 69:45:33 | 0.152 | 2.4518 | 0.3836 | 844.95 | 0.3836 | 844.95 | 0 | 0 | 0.0008737 | 1924.53 | 0.0008737 | 1924.53 | 0 | 0 | 2023-05-15 02:31:42 | 0.0003726 | 0.0242 | 53.3965 | 0 | 关闭
10209 | 13 | 5 | 恒流充电 | 02:31:30 | 69:45:37 | 0.152 | 2.4608 | 0.3838 | 845.31 | 0.3838 | 845.31 | 0 | 0 | 0.0008741 | 1925.42 | 0.0008741 | 1925.42 | 0 | 0 | 2023-05-15 02:31:45 | 0.000374 | 0.0183 | 40.3002 | 0 | 关闭
10210 | 13 | 5 | 恒流充电 | 02:31:33 | 69:45:41 | 0.152 | 2.4709 | 0.3839 | 845.62 | 0.3839 | 845.62 | 0 | 0 | 0.0008745 | 1926.2 | 0.0008745 | 1926.2 | 0 | 0 | 2023-05-15 02:31:49 | 0.0003756 | 0.0142 | 31.2974 | 0 | 关闭
10211 | 13 | 5 | 恒流充电 | 02:31:36 | 69:45:44 | 0.152 | 2.4812 | 0.384 | 845.89 | 0.384 | 845.89 | 0 | 0 | 0.0008748 | 1926.87 | 0.0008748 | 1926.87 | 0 | 0 | 2023-05-15 02:31:52 | 0.0003771 | 0.0119 | 26.1846 | 0 | 关闭
10212 | 13 | 5 | 恒流充电 | 02:31:38 | 69:45:46 | 0.152 | 2.4916 | 0.3841 | 846.14 | 0.3841 | 846.14 | 0 | 0 | 0.0008751 | 1927.47 | 0.0008751 | 1927.47 | 0 | 0 | 2023-05-15 02:31:54 | 0.0003787 | 0.0106 | 23.2501 | 0 | 关闭
10213 | 13 | 5 | 恒流充电 | 02:31:41 | 69:45:48 | 0.152 | 2.5018 | 0.3842 | 846.35 | 0.3842 | 846.35 | 0 | 0 | 0.0008753 | 1928 | 0.0008753 | 1928 | 0 | 0 | 2023-05-15 02:31:57 | 0.0003802 | 0.0095 | 20.9707 | 0 | 关闭
10214 | 13 | 5 | 恒流充电 | 02:31:43 | 69:45:51 | 0.152 | 2.5118 | 0.3843 | 846.54 | 0.3843 | 846.54 | 0 | 0 | 0.0008755 | 1928.49 | 0.0008755 | 1928.49 | 0 | 0 | 2023-05-15 02:31:59 | 0.0003817 | 0.0089 | 19.5301 | 0 | 关闭
10215 | 13 | 5 | 恒流充电 | 02:31:45 | 69:45:53 | 0.152 | 2.5218 | 0.3844 | 846.74 | 0.3844 | 846.74 | 0 | 0 | 0.0008758 | 1928.98 | 0.0008758 | 1928.98 | 0 | 0 | 2023-05-15 02:32:01 | 0.0003833 | 0.0089 | 19.5301 | 0 | 关闭
10216 | 13 | 5 | 恒流充电 | 02:31:47 | 69:45:55 | 0.152 | 2.5318 | 0.3845 | 846.94 | 0.3845 | 846.94 | 0 | 0 | 0.000876 | 1929.48 | 0.000876 | 1929.48 | 0 | 0 | 2023-05-15 02:32:03 | 0.0003848 | 0.0089 | 19.5203 | 0 | 关闭
10217 | 13 | 5 | 恒流充电 | 02:31:49 | 69:45:57 | 0.152 | 2.5419 | 0.3846 | 847.14 | 0.3846 | 847.14 | 0 | 0 | 0.0008762 | 1929.99 | 0.0008762 | 1929.99 | 0 | 0 | 2023-05-15 02:32:05 | 0.0003863 | 0.0092 | 20.2478 | 0 | 关闭
10218 | 13 | 5 | 恒流充电 | 02:31:52 | 69:45:59 | 0.152 | 2.5521 | 0.3847 | 847.35 | 0.3847 | 847.35 | 0 | 0 | 0.0008765 | 1930.54 | 0.0008765 | 1930.54 | 0 | 0 | 2023-05-15 02:32:07 | 0.0003879 | 0.0095 | 20.9803 | 0 | 关闭
10219 | 13 | 5 | 恒流充电 | 02:31:54 | 69:46:02 | 0.152 | 2.5624 | 0.3848 | 847.59 | 0.3848 | 847.59 | 0 | 0 | 0.0008767 | 1931.13 | 0.0008767 | 1931.13 | 0 | 0 | 2023-05-15 02:32:10 | 0.0003894 | 0.0102 | 22.5634 | 0 | 关闭
10220 | 13 | 5 | 恒流充电 | 02:31:57 | 69:46:04 | 0.152 | 2.5724 | 0.3849 | 847.83 | 0.3849 | 847.83 | 0 | 0 | 0.000877 | 1931.75 | 0.000877 | 1931.75 | 0 | 0 | 2023-05-15 02:32:13 | 0.000391 | 0.011 | 24.1899 | 0 | 关闭
10221 | 13 | 5 | 恒流充电 | 02:32:00 | 69:46:07 | 0.152 | 2.5826 | 0.385 | 848.1 | 0.385 | 848.1 | 0 | 0 | 0.0008773 | 1932.45 | 0.0008773 | 1932.45 | 0 | 0 | 2023-05-15 02:32:15 | 0.0003925 | 0.012 | 26.4317 | 0 | 关闭
10222 | 13 | 5 | 恒流充电 | 02:32:03 | 69:46:10 | 0.152 | 2.5928 | 0.3852 | 848.39 | 0.3852 | 848.39 | 0 | 0 | 0.0008777 | 1933.2 | 0.0008777 | 1933.2 | 0 | 0 | 2023-05-15 02:32:19 | 0.0003941 | 0.0128 | 28.2649 | 0 | 关闭
10223 | 13 | 5 | 恒流充电 | 02:32:06 | 69:46:14 | 0.152 | 2.6028 | 0.3853 | 848.69 | 0.3853 | 848.69 | 0 | 0 | 0.000878 | 1933.99 | 0.000878 | 1933.99 | 0 | 0 | 2023-05-15 02:32:22 | 0.0003956 | 0.0139 | 30.6804 | 0 | 关闭
10224 | 13 | 5 | 恒流充电 | 02:32:09 | 69:46:17 | 0.152 | 2.6128 | 0.3855 | 849.02 | 0.3855 | 849.02 | 0 | 0 | 0.0008784 | 1934.84 | 0.0008784 | 1934.84 | 0 | 0 | 2023-05-15 02:32:25 | 0.0003971 | 0.0148 | 32.56 | 0 | 关闭
10225 | 13 | 5 | 恒流充电 | 02:32:13 | 69:46:21 | 0.152 | 2.6229 | 0.3856 | 849.37 | 0.3856 | 849.37 | 0 | 0 | 0.0008788 | 1935.77 | 0.0008788 | 1935.77 | 0 | 0 | 2023-05-15 02:32:29 | 0.0003987 | 0.0159 | 34.9806 | 0 | 关闭
10226 | 13 | 5 | 恒流充电 | 02:32:17 | 69:46:25 | 0.152 | 2.633 | 0.3858 | 849.73 | 0.3858 | 849.73 | 0 | 0 | 0.0008793 | 1936.7 | 0.0008793 | 1936.7 | 0 | 0 | 2023-05-15 02:32:33 | 0.0004002 | 0.0159 | 34.9903 | 0 | 关闭
10227 | 13 | 5 | 恒流充电 | 02:32:21 | 69:46:29 | 0.152 | 2.6432 | 0.3859 | 850.09 | 0.3859 | 850.09 | 0 | 0 | 0.0008797 | 1937.65 | 0.0008797 | 1937.65 | 0 | 0 | 2023-05-15 02:32:37 | 0.0004017 | 0.0161 | 35.559 | 0 | 关闭
10228 | 13 | 5 | 恒流充电 | 02:32:25 | 69:46:32 | 0.152 | 2.6533 | 0.3861 | 850.44 | 0.3861 | 850.44 | 0 | 0 | 0.0008801 | 1938.59 | 0.0008801 | 1938.59 | 0 | 0 | 2023-05-15 02:32:41 | 0.0004033 | 0.0159 | 34.9903 | 0 | 关闭
10229 | 13 | 5 | 恒流充电 | 02:32:29 | 69:46:36 | 0.152 | 2.6634 | 0.3863 | 850.79 | 0.3863 | 850.79 | 0 | 0 | 0.0008805 | 1939.53 | 0.0008805 | 1939.53 | 0 | 0 | 2023-05-15 02:32:44 | 0.0004049 | 0.0159 | 34.9903 | 0 | 关闭
10230 | 13 | 5 | 恒流充电 | 02:32:30 | 69:46:37 | 0.152 | 2.6661 | 0.3863 | 850.89 | 0.3863 | 850.89 | 0 | 0 | 0.0008807 | 1939.78 | 0.0008807 | 1939.78 | 0 | 0 | 2023-05-15 02:32:45 | 0.0004052 | 0.0156 | 34.4084 | 0 | 关闭
10231 | 13 | 5 | 恒流充电 | 02:32:33 | 69:46:41 | 0.152 | 2.6762 | 0.3865 | 851.22 | 0.3865 | 851.22 | 0 | 0 | 0.0008811 | 1940.67 | 0.0008811 | 1940.67 | 0 | 0 | 2023-05-15 02:32:49 | 0.0004068 | 0.0151 | 33.1584 | 0 | 关闭
10232 | 13 | 5 | 恒流充电 | 02:32:37 | 69:46:44 | 0.152 | 2.6863 | 0.3866 | 851.56 | 0.3866 | 851.56 | 0 | 0 | 0.0008815 | 1941.57 | 0.0008815 | 1941.57 | 0 | 0 | 2023-05-15 02:32:53 | 0.0004083 | 0.015 | 33.139 | 0 | 关闭
10233 | 13 | 5 | 恒流充电 | 02:32:40 | 69:46:48 | 0.152 | 2.6965 | 0.3868 | 851.88 | 0.3868 | 851.88 | 0 | 0 | 0.0008819 | 1942.44 | 0.0008819 | 1942.44 | 0 | 0 | 2023-05-15 02:32:56 | 0.0004098 | 0.0145 | 31.9119 | 0 | 关闭
10234 | 13 | 5 | 恒流充电 | 02:32:44 | 69:46:51 | 0.152 | 2.7066 | 0.3869 | 852.21 | 0.3869 | 852.21 | 0 | 0 | 0.0008823 | 1943.32 | 0.0008823 | 1943.32 | 0 | 0 | 2023-05-15 02:33:00 | 0.0004114 | 0.0146 | 32.2279 | 0 | 关闭
10235 | 13 | 5 | 恒流充电 | 02:32:47 | 69:46:55 | 0.152 | 2.7168 | 0.3871 | 852.53 | 0.3871 | 852.53 | 0 | 0 | 0.0008827 | 1944.21 | 0.0008827 | 1944.21 | 0 | 0 | 2023-05-15 02:33:03 | 0.0004129 | 0.0145 | 31.9119 | 0 | 关闭
10236 | 13 | 5 | 恒流充电 | 02:32:51 | 69:46:58 | 0.152 | 2.727 | 0.3872 | 852.86 | 0.3872 | 852.86 | 0 | 0 | 0.0008831 | 1945.09 | 0.0008831 | 1945.09 | 0 | 0 | 2023-05-15 02:33:07 | 0.0004145 | 0.0145 | 31.9119 | 0 | 关闭
10237 | 13 | 5 | 恒流充电 | 02:32:54 | 69:47:02 | 0.152 | 2.7372 | 0.3874 | 853.19 | 0.3874 | 853.19 | 0 | 0 | 0.0008835 | 1946.01 | 0.0008835 | 1946.01 | 0 | 0 | 2023-05-15 02:33:10 | 0.000416 | 0.0149 | 32.8237 | 0 | 关闭
10238 | 13 | 5 | 恒流充电 | 02:32:58 | 69:47:06 | 0.152 | 2.7472 | 0.3875 | 853.53 | 0.3875 | 853.53 | 0 | 0 | 0.0008839 | 1946.92 | 0.0008839 | 1946.92 | 0 | 0 | 2023-05-15 02:33:14 | 0.0004176 | 0.0152 | 33.4704 | 0 | 关闭
10239 | 13 | 5 | 恒流充电 | 02:33:00 | 69:47:07 | 0.152 | 2.7516 | 0.3876 | 853.68 | 0.3876 | 853.68 | 0 | 0 | 0.0008841 | 1947.33 | 0.0008841 | 1947.33 | 0 | 0 | 2023-05-15 02:33:15 | 0.0004182 | 0.0154 | 33.8406 | 0 | 关闭
10240 | 13 | 5 | 恒流充电 | 02:33:03 | 69:47:11 | 0.152 | 2.7616 | 0.3877 | 854.04 | 0.3877 | 854.04 | 0 | 0 | 0.0008845 | 1948.33 | 0.0008845 | 1948.33 | 0 | 0 | 2023-05-15 02:33:19 | 0.0004197 | 0.0165 | 36.2604 | 0 | 关闭
10241 | 13 | 5 | 恒流充电 | 02:33:08 | 69:47:15 | 0.152 | 2.7716 | 0.3879 | 854.42 | 0.3879 | 854.42 | 0 | 0 | 0.000885 | 1949.39 | 0.000885 | 1949.39 | 0 | 0 | 2023-05-15 02:33:23 | 0.0004212 | 0.0173 | 38.1204 | 0 | 关闭
10242 | 13 | 5 | 恒流充电 | 02:33:12 | 69:47:20 | 0.152 | 2.7816 | 0.3881 | 854.83 | 0.3881 | 854.83 | 0 | 0 | 0.0008855 | 1950.52 | 0.0008855 | 1950.52 | 0 | 0 | 2023-05-15 02:33:28 | 0.0004227 | 0.0186 | 40.9202 | 0 | 关闭
10243 | 13 | 5 | 恒流充电 | 02:33:17 | 69:47:25 | 0.152 | 2.7917 | 0.3883 | 855.29 | 0.3883 | 855.29 | 0 | 0 | 0.0008861 | 1951.79 | 0.0008861 | 1951.79 | 0 | 0 | 2023-05-15 02:33:33 | 0.0004243 | 0.0205 | 45.119 | 0 | 关闭
10244 | 13 | 5 | 恒流充电 | 02:33:21 | 69:47:29 | 0.152 | 2.8 | 0.3885 | 855.7 | 0.3885 | 855.7 | 0 | 0 | 0.0008866 | 1952.96 | 0.0008866 | 1952.96 | 0 | 0 | 2023-05-15 02:33:37 | 0.0004256 | 0.0229 | 50.3984 | 0 | 关闭
10245 | 14 | 2 | 搁置 | 00:00:00 | 69:47:29 | 0 | 2.7948 | 0 | 0 | 0 | 0 | 0 | 0 | 0 | 0 | 0 | 0 | 0 | 0 | 2023-05-15 02:33:38 | 0 | 0 | 0 | 0 | 关闭
10246 | 14 | 2 | 搁置 | 00:00:00 | 69:47:30 | 0 | 2.7811 | 0 | 0 | 0 | 0 | 0 | 0 | 0 | 0 | 0 | 0 | 0 | 0 | 2023-05-15 02:33:38 | 0 | 0 | 0 | 0 | 关闭
10247 | 14 | 2 | 搁置 | 00:00:00 | 69:47:30 | 0 | 2.7681 | 0 | 0 | 0 | 0 | 0 | 0 | 0 | 0 | 0 | 0 | 0 | 0 | 2023-05-15 02:33:38 | 0 | 0 | 0 | 0 | 关闭
10248 | 14 | 2 | 搁置 | 00:00:01 | 69:47:30 | 0 | 2.7578 | 0 | 0 | 0 | 0 | 0 | 0 | 0 | 0 | 0 | 0 | 0 | 0 | 2023-05-15 02:33:39 | 0 | 0 | 0 | 0 | 关闭
10249 | 14 | 2 | 搁置 | 00:00:01 | 69:47:31 | 0 | 2.7452 | 0 | 0 | 0 | 0 | 0 | 0 | 0 | 0 | 0 | 0 | 0 | 0 | 2023-05-15 02:33:39 | 0 | 0 | 0 | 0 | 关闭
10250 | 14 | 2 | 搁置 | 00:00:01 | 69:47:31 | 0 | 2.7327 | 0 | 0 | 0 | 0 | 0 | 0 | 0 | 0 | 0 | 0 | 0 | 0 | 2023-05-15 02:33:39 | 0 | 0 | 0 | 0 | 关闭
10251 | 14 | 2 | 搁置 | 00:00:02 | 69:47:31 | 0 | 2.7221 | 0 | 0 | 0 | 0 | 0 | 0 | 0 | 0 | 0 | 0 | 0 | 0 | 2023-05-15 02:33:40 | 0 | 0 | 0 | 0 | 关闭
10252 | 14 | 2 | 搁置 | 00:00:02 | 69:47:32 | 0 | 2.7119 | 0 | 0 | 0 | 0 | 0 | 0 | 0 | 0 | 0 | 0 | 0 | 0 | 2023-05-15 02:33:40 | 0 | 0 | 0 | 0 | 关闭
10253 | 14 | 2 | 搁置 | 00:00:03 | 69:47:32 | 0 | 2.7015 | 0 | 0 | 0 | 0 | 0 | 0 | 0 | 0 | 0 | 0 | 0 | 0 | 2023-05-15 02:33:41 | 0 | 0 | 0 | 0 | 关闭
10254 | 14 | 2 | 搁置 | 00:00:03 | 69:47:33 | 0 | 2.6902 | 0 | 0 | 0 | 0 | 0 | 0 | 0 | 0 | 0 | 0 | 0 | 0 | 2023-05-15 02:33:41 | 0 | 0 | 0 | 0 | 关闭
10255 | 14 | 2 | 搁置 | 00:00:04 | 69:47:33 | 0 | 2.6787 | 0 | 0 | 0 | 0 | 0 | 0 | 0 | 0 | 0 | 0 | 0 | 0 | 2023-05-15 02:33:42 | 0 | 0 | 0 | 0 | 关闭
10256 | 14 | 2 | 搁置 | 00:00:04 | 69:47:34 | 0 | 2.6685 | 0 | 0 | 0 | 0 | 0 | 0 | 0 | 0 | 0 | 0 | 0 | 0 | 2023-05-15 02:33:42 | 0 | 0 | 0 | 0 | 关闭
10257 | 14 | 2 | 搁置 | 00:00:05 | 69:47:34 | 0 | 2.6581 | 0 | 0 | 0 | 0 | 0 | 0 | 0 | 0 | 0 | 0 | 0 | 0 | 2023-05-15 02:33:43 | 0 | 0 | 0 | 0 | 关闭
10258 | 14 | 2 | 搁置 | 00:00:05 | 69:47:35 | 0 | 2.6463 | 0 | 0 | 0 | 0 | 0 | 0 | 0 | 0 | 0 | 0 | 0 | 0 | 2023-05-15 02:33:43 | 0 | 0 | 0 | 0 | 关闭
10259 | 14 | 2 | 搁置 | 00:00:06 | 69:47:35 | 0 | 2.6358 | 0 | 0 | 0 | 0 | 0 | 0 | 0 | 0 | 0 | 0 | 0 | 0 | 2023-05-15 02:33:44 | 0 | 0 | 0 | 0 | 关闭
10260 | 14 | 2 | 搁置 | 00:00:06 | 69:47:36 | 0 | 2.6253 | 0 | 0 | 0 | 0 | 0 | 0 | 0 | 0 | 0 | 0 | 0 | 0 | 2023-05-15 02:33:44 | 0 | 0 | 0 | 0 | 关闭
10261 | 14 | 2 | 搁置 | 00:00:07 | 69:47:37 | 0 | 2.6137 | 0 | 0 | 0 | 0 | 0 | 0 | 0 | 0 | 0 | 0 | 0 | 0 | 2023-05-15 02:33:45 | 0 | 0 | 0 | 0 | 关闭
10262 | 14 | 2 | 搁置 | 00:00:08 | 69:47:37 | 0 | 2.6032 | 0 | 0 | 0 | 0 | 0 | 0 | 0 | 0 | 0 | 0 | 0 | 0 | 2023-05-15 02:33:46 | 0 | 0 | 0 | 0 | 关闭
10263 | 14 | 2 | 搁置 | 00:00:09 | 69:47:38 | 0 | 2.5929 | 0 | 0 | 0 | 0 | 0 | 0 | 0 | 0 | 0 | 0 | 0 | 0 | 2023-05-15 02:33:46 | 0 | 0 | 0 | 0 | 关闭
10264 | 14 | 2 | 搁置 | 00:00:09 | 69:47:39 | 0 | 2.582 | 0 | 0 | 0 | 0 | 0 | 0 | 0 | 0 | 0 | 0 | 0 | 0 | 2023-05-15 02:33:47 | 0 | 0 | 0 | 0 | 关闭
10265 | 14 | 2 | 搁置 | 00:00:10 | 69:47:40 | 0 | 2.5717 | 0 | 0 | 0 | 0 | 0 | 0 | 0 | 0 | 0 | 0 | 0 | 0 | 2023-05-15 02:33:48 | 0 | 0 | 0 | 0 | 关闭
10266 | 14 | 2 | 搁置 | 00:00:11 | 69:47:41 | 0 | 2.5614 | 0 | 0 | 0 | 0 | 0 | 0 | 0 | 0 | 0 | 0 | 0 | 0 | 2023-05-15 02:33:49 | 0 | 0 | 0 | 0 | 关闭
10267 | 14 | 2 | 搁置 | 00:00:12 | 69:47:42 | 0 | 2.5506 | 0 | 0 | 0 | 0 | 0 | 0 | 0 | 0 | 0 | 0 | 0 | 0 | 2023-05-15 02:33:50 | 0 | 0 | 0 | 0 | 关闭
10268 | 14 | 2 | 搁置 | 00:00:13 | 69:47:43 | 0 | 2.5405 | 0 | 0 | 0 | 0 | 0 | 0 | 0 | 0 | 0 | 0 | 0 | 0 | 2023-05-15 02:33:51 | 0 | 0 | 0 | 0 | 关闭
10269 | 14 | 2 | 搁置 | 00:00:14 | 69:47:44 | 0 | 2.5303 | 0 | 0 | 0 | 0 | 0 | 0 | 0 | 0 | 0 | 0 | 0 | 0 | 2023-05-15 02:33:52 | 0 | 0 | 0 | 0 | 关闭
10270 | 14 | 2 | 搁置 | 00:00:15 | 69:47:45 | 0 | 2.5197 | 0 | 0 | 0 | 0 | 0 | 0 | 0 | 0 | 0 | 0 | 0 | 0 | 2023-05-15 02:33:53 | 0 | 0 | 0 | 0 | 关闭
10271 | 14 | 2 | 搁置 | 00:00:17 | 69:47:46 | 0 | 2.5088 | 0 | 0 | 0 | 0 | 0 | 0 | 0 | 0 | 0 | 0 | 0 | 0 | 2023-05-15 02:33:55 | 0 | 0 | 0 | 0 | 关闭
10272 | 14 | 2 | 搁置 | 00:00:19 | 69:47:48 | 0 | 2.4984 | 0 | 0 | 0 | 0 | 0 | 0 | 0 | 0 | 0 | 0 | 0 | 0 | 2023-05-15 02:33:57 | 0 | 0 | 0 | 0 | 关闭
10273 | 14 | 2 | 搁置 | 00:00:21 | 69:47:50 | 0 | 2.488 | 0 | 0 | 0 | 0 | 0 | 0 | 0 | 0 | 0 | 0 | 0 | 0 | 2023-05-15 02:33:59 | 0 | 0 | 0 | 0 | 关闭
10274 | 14 | 2 | 搁置 | 00:00:23 | 69:47:53 | 0 | 2.478 | 0 | 0 | 0 | 0 | 0 | 0 | 0 | 0 | 0 | 0 | 0 | 0 | 2023-05-15 02:34:01 | 0 | 0 | 0 | 0 | 关闭
10275 | 14 | 2 | 搁置 | 00:00:26 | 69:47:56 | 0 | 2.468 | 0 | 0 | 0 | 0 | 0 | 0 | 0 | 0 | 0 | 0 | 0 | 0 | 2023-05-15 02:34:04 | 0 | 0 | 0 | 0 | 关闭
10276 | 14 | 2 | 搁置 | 00:00:30 | 69:47:59 | 0 | 2.4594 | 0 | 0 | 0 | 0 | 0 | 0 | 0 | 0 | 0 | 0 | 0 | 0 | 2023-05-15 02:34:07 | 0 | 0 | 0 | 0 | 关闭
10277 | 14 | 2 | 搁置 | 00:00:35 | 69:48:04 | 0 | 2.4493 | 0 | 0 | 0 | 0 | 0 | 0 | 0 | 0 | 0 | 0 | 0 | 0 | 2023-05-15 02:34:13 | 0 | 0 | 0 | 0 | 关闭
10278 | 14 | 2 | 搁置 | 00:00:42 | 69:48:11 | 0 | 2.4393 | 0 | 0 | 0 | 0 | 0 | 0 | 0 | 0 | 0 | 0 | 0 | 0 | 2023-05-15 02:34:20 | 0 | 0 | 0 | 0 | 关闭
10279 | 14 | 2 | 搁置 | 00:00:52 | 69:48:21 | 0 | 2.4293 | 0 | 0 | 0 | 0 | 0 | 0 | 0 | 0 | 0 | 0 | 0 | 0 | 2023-05-15 02:34:30 | 0 | 0 | 0 | 0 | 关闭
10280 | 14 | 2 | 搁置 | 00:01:00 | 69:48:29 | 0 | 2.4234 | 0 | 0 | 0 | 0 | 0 | 0 | 0 | 0 | 0 | 0 | 0 | 0 | 2023-05-15 02:34:37 | 0 | 0 | 0 | 0 | 关闭
10281 | 14 | 3 | 恒流放电 | 00:00:00 | 69:48:29 | -0.1517 | 2.419 | 0 | 0 | 0 | 0 | 0 | 0 | 0 | 0 | 0 | 0 | 0 | 0 | 2023-05-15 02:34:38 | -0.0003669 | 0 | 0 | 0 | 关闭
10282 | 14 | 3 | 恒流放电 | 00:00:01 | 69:48:30 | -0.152 | 2.4084 | 0 | 0.09 | 0 | 0 | 0 | 0.09 | 1e-07 | 0.22 | 0 | 0 | 1e-07 | 0.22 | 2023-05-15 02:34:39 | -0.0003661 | -0.004 | -8.7696 | 0 | 关闭
10283 | 14 | 3 | 恒流放电 | 00:00:03 | 69:48:32 | -0.152 | 2.3983 | 0.0001 | 0.28 | 0 | 0 | 0.0001 | 0.28 | 3e-07 | 0.67 | 0 | 0 | 3e-07 | 0.67 | 2023-05-15 02:34:41 | -0.0003646 | -0.0084 | -18.4159 | 0 | 关闭
10284 | 14 | 3 | 恒流放电 | 00:00:06 | 69:48:35 | -0.152 | 2.3883 | 0.0003 | 0.6 | 0 | 0 | 0.0003 | 0.6 | 6e-07 | 1.43 | 0 | 0 | 6e-07 | 1.43 | 2023-05-15 02:34:44 | -0.000363 | -0.0144 | -31.6202 | 0 | 关闭
10285 | 14 | 3 | 恒流放电 | 00:00:12 | 69:48:42 | -0.152 | 2.3783 | 0.0005 | 1.16 | 0 | 0 | 0.0005 | 1.16 | 1.3e-06 | 2.78 | 0 | 0 | 1.3e-06 | 2.78 | 2023-05-15 02:34:50 | -0.0003615 | -0.0258 | -56.7297 | 0 | 关闭
10286 | 14 | 3 | 恒流放电 | 00:00:24 | 69:48:53 | -0.152 | 2.3683 | 0.001 | 2.27 | 0 | 0 | 0.001 | 2.27 | 2.5e-06 | 5.41 | 0 | 0 | 2.5e-06 | 5.41 | 2023-05-15 02:35:02 | -0.00036 | -0.0502 | -110.67 | 0 | 关闭
10287 | 14 | 3 | 恒流放电 | 00:00:30 | 69:48:59 | -0.152 | 2.3655 | 0.0013 | 2.79 | 0 | 0 | 0.0013 | 2.79 | 3e-06 | 6.64 | 0 | 0 | 3e-06 | 6.64 | 2023-05-15 02:35:08 | -0.0003596 | -0.0844 | -186.001 | 0 | 关闭
10288 | 14 | 3 | 恒流放电 | 00:01:00 | 69:49:29 | -0.152 | 2.3565 | 0.0025 | 5.58 | 0 | 0 | 0.0025 | 5.58 | 6e-06 | 13.22 | 0 | 0 | 6e-06 | 13.22 | 2023-05-15 02:35:38 | -0.0003582 | -0.1407 | -310.001 | 0 | 关闭
10289 | 14 | 3 | 恒流放电 | 00:01:30 | 69:49:59 | -0.152 | 2.3514 | 0.0038 | 8.37 | 0 | 0 | 0.0038 | 8.37 | 9e-06 | 19.79 | 0 | 0 | 9e-06 | 19.79 | 2023-05-15 02:36:08 | -0.0003574 | -0.2484 | -547.0509 | 0 | 关闭
10290 | 14 | 3 | 恒流放电 | 00:02:00 | 69:50:29 | -0.152 | 2.3477 | 0.0051 | 11.16 | 0 | 0 | 0.0051 | 11.16 | 1.2e-05 | 26.35 | 0 | 0 | 1.2e-05 | 26.35 | 2023-05-15 02:36:38 | -0.0003569 | -0.3423 | -754.0365 | 0 | 关闭
10291 | 14 | 3 | 恒流放电 | 00:02:30 | 69:50:59 | -0.152 | 2.3448 | 0.0063 | 13.95 | 0 | 0 | 0.0063 | 13.95 | 1.49e-05 | 32.89 | 0 | 0 | 1.49e-05 | 32.89 | 2023-05-15 02:37:08 | -0.0003564 | -0.4368 | -962.0487 | 0 | 关闭
10292 | 14 | 3 | 恒流放电 | 00:03:00 | 69:51:29 | -0.152 | 2.3422 | 0.0076 | 16.74 | 0 | 0 | 0.0076 | 16.74 | 1.79e-05 | 39.43 | 0 | 0 | 1.79e-05 | 39.43 | 2023-05-15 02:37:38 | -0.000356 | -0.4872 | -1073.052 | 0 | 关闭
10293 | 14 | 3 | 恒流放电 | 00:03:30 | 69:51:59 | -0.152 | 2.34 | 0.0089 | 19.53 | 0 | 0 | 0.0089 | 19.53 | 2.09e-05 | 45.96 | 0 | 0 | 2.09e-05 | 45.96 | 2023-05-15 02:38:08 | -0.0003557 | -0.5757 | -1268.144 | 0 | 关闭
10294 | 14 | 3 | 恒流放电 | 00:04:00 | 69:52:29 | -0.152 | 2.3381 | 0.0101 | 22.32 | 0 | 0 | 0.0101 | 22.32 | 2.38e-05 | 52.49 | 0 | 0 | 2.38e-05 | 52.49 | 2023-05-15 02:38:38 | -0.0003554 | -0.6666 | -1468.3869 | 0 | 关闭
10295 | 14 | 3 | 恒流放电 | 00:04:30 | 69:52:59 | -0.152 | 2.3363 | 0.0114 | 25.11 | 0 | 0 | 0.0114 | 25.11 | 2.68e-05 | 59.01 | 0 | 0 | 2.68e-05 | 59.01 | 2023-05-15 02:39:08 | -0.0003551 | -0.7037 | -1549.964 | 0 | 关闭
10296 | 14 | 3 | 恒流放电 | 00:05:00 | 69:53:29 | -0.152 | 2.3347 | 0.0127 | 27.9 | 0 | 0 | 0.0127 | 27.9 | 2.97e-05 | 65.52 | 0 | 0 | 2.97e-05 | 65.52 | 2023-05-15 02:39:38 | -0.0003549 | -0.7916 | -1743.698 | 0 | 关闭
10297 | 14 | 3 | 恒流放电 | 00:05:30 | 69:53:59 | -0.152 | 2.3331 | 0.0139 | 30.69 | 0 | 0 | 0.0139 | 30.69 | 3.27e-05 | 72.03 | 0 | 0 | 3.27e-05 | 72.03 | 2023-05-15 02:40:08 | -0.0003546 | -0.7916 | -1743.7095 | 0 | 关闭
10298 | 14 | 3 | 恒流放电 | 00:06:00 | 69:54:29 | -0.152 | 2.3317 | 0.0152 | 33.48 | 0 | 0 | 0.0152 | 33.48 | 3.57e-05 | 78.54 | 0 | 0 | 3.57e-05 | 78.54 | 2023-05-15 02:40:38 | -0.0003544 | -0.9047 | -1992.7846 | 0 | 关闭
10299 | 14 | 3 | 恒流放电 | 00:06:30 | 69:54:59 | -0.152 | 2.3304 | 0.0165 | 36.27 | 0 | 0 | 0.0165 | 36.27 | 3.86e-05 | 85.04 | 0 | 0 | 3.86e-05 | 85.04 | 2023-05-15 02:41:08 | -0.0003542 | -0.9743 | -2146.071 | 0 | 关闭
10300 | 14 | 3 | 恒流放电 | 00:07:00 | 69:55:29 | -0.152 | 2.329 | 0.0177 | 39.06 | 0 | 0 | 0.0177 | 39.06 | 4.16e-05 | 91.54 | 0 | 0 | 4.16e-05 | 91.54 | 2023-05-15 02:41:38 | -0.000354 | -0.9047 | -1992.7802 | 0 | 关闭
10301 | 14 | 3 | 恒流放电 | 00:07:30 | 69:55:59 | -0.152 | 2.3278 | 0.019 | 41.85 | 0 | 0 | 0.019 | 41.85 | 4.45e-05 | 98.04 | 0 | 0 | 4.45e-05 | 98.04 | 2023-05-15 02:42:08 | -0.0003538 | -1.0555 | -2324.9001 | 0 | 关闭
10302 | 14 | 3 | 恒流放电 | 00:08:00 | 69:56:29 | -0.152 | 2.3266 | 0.0203 | 44.64 | 0 | 0 | 0.0203 | 44.64 | 4.75e-05 | 104.53 | 0 | 0 | 4.75e-05 | 104.53 | 2023-05-15 02:42:38 | -0.0003536 | -1.0555 | -2324.8746 | 0 | 关闭
10303 | 14 | 3 | 恒流放电 | 00:08:30 | 69:56:59 | -0.152 | 2.3255 | 0.0215 | 47.43 | 0 | 0 | 0.0215 | 47.43 | 5.04e-05 | 111.02 | 0 | 0 | 5.04e-05 | 111.02 | 2023-05-15 02:43:08 | -0.0003535 | -1.1514 | -2536.2157 | 0 | 关闭
10304 | 14 | 3 | 恒流放电 | 00:09:00 | 69:57:29 | -0.152 | 2.3244 | 0.0228 | 50.22 | 0 | 0 | 0.0228 | 50.22 | 5.33e-05 | 117.51 | 0 | 0 | 5.33e-05 | 117.51 | 2023-05-15 02:43:38 | -0.0003533 | -1.1515 | -2536.2435 | 0 | 关闭
10305 | 14 | 3 | 恒流放电 | 00:09:30 | 69:57:59 | -0.152 | 2.3235 | 0.0241 | 53.01 | 0 | 0 | 0.0241 | 53.01 | 5.63e-05 | 123.99 | 0 | 0 | 5.63e-05 | 123.99 | 2023-05-15 02:44:08 | -0.0003531 | -1.4073 | -3099.8464 | 0 | 关闭
10306 | 14 | 3 | 恒流放电 | 00:10:00 | 69:58:29 | -0.152 | 2.3225 | 0.0253 | 55.8 | 0 | 0 | 0.0253 | 55.8 | 5.92e-05 | 130.47 | 0 | 0 | 5.92e-05 | 130.47 | 2023-05-15 02:44:38 | -0.000353 | -1.2667 | -2790.0759 | 0 | 关闭
10307 | 14 | 3 | 恒流放电 | 00:10:30 | 69:58:59 | -0.152 | 2.3215 | 0.0266 | 58.59 | 0 | 0 | 0.0266 | 58.59 | 6.22e-05 | 136.95 | 0 | 0 | 6.22e-05 | 136.95 | 2023-05-15 02:45:08 | -0.0003529 | -1.2667 | -2790.1371 | 0 | 关闭
10308 | 14 | 3 | 恒流放电 | 00:11:00 | 69:59:29 | -0.152 | 2.3204 | 0.0279 | 61.38 | 0 | 0 | 0.0279 | 61.38 | 6.51e-05 | 143.43 | 0 | 0 | 6.51e-05 | 143.43 | 2023-05-15 02:45:38 | -0.0003527 | -1.1514 | -2536.1601 | 0 | 关闭
10309 | 14 | 3 | 恒流放电 | 00:11:30 | 69:59:59 | -0.152 | 2.3195 | 0.0291 | 64.17 | 0 | 0 | 0.0291 | 64.17 | 6.81e-05 | 149.9 | 0 | 0 | 6.81e-05 | 149.9 | 2023-05-15 02:46:08 | -0.0003525 | -1.4073 | -3099.69 | 0 | 关闭
10310 | 14 | 3 | 恒流放电 | 00:12:00 | 70:00:29 | -0.152 | 2.3186 | 0.0304 | 66.96 | 0 | 0 | 0.0304 | 66.96 | 7.1e-05 | 156.37 | 0 | 0 | 7.1e-05 | 156.37 | 2023-05-15 02:46:38 | -0.0003524 | -1.4073 | -3099.6764 | 0 | 关闭
10311 | 14 | 3 | 恒流放电 | 00:12:30 | 70:00:59 | -0.152 | 2.3178 | 0.0317 | 69.75 | 0 | 0 | 0.0317 | 69.75 | 7.39e-05 | 162.83 | 0 | 0 | 7.39e-05 | 162.83 | 2023-05-15 02:47:08 | -0.0003523 | -1.5832 | -3487.1589 | 0 | 关闭
10312 | 14 | 3 | 恒流放电 | 00:13:00 | 70:01:29 | -0.152 | 2.3168 | 0.0329 | 72.54 | 0 | 0 | 0.0329 | 72.54 | 7.69e-05 | 169.3 | 0 | 0 | 7.69e-05 | 169.3 | 2023-05-15 02:47:38 | -0.0003521 | -1.2665 | -2789.6904 | 0 | 关闭
10313 | 14 | 3 | 恒流放电 | 00:13:30 | 70:01:59 | -0.152 | 2.316 | 0.0342 | 75.33 | 0 | 0 | 0.0342 | 75.33 | 7.98e-05 | 175.76 | 0 | 0 | 7.98e-05 | 175.76 | 2023-05-15 02:48:08 | -0.000352 | -1.5832 | -3487.1436 | 0 | 关闭
10314 | 14 | 3 | 恒流放电 | 00:14:00 | 70:02:29 | -0.152 | 2.3151 | 0.0355 | 78.12 | 0 | 0 | 0.0355 | 78.12 | 8.27e-05 | 182.22 | 0 | 0 | 8.27e-05 | 182.22 | 2023-05-15 02:48:38 | -0.0003519 | -1.4072 | -3099.656 | 0 | 关闭
10315 | 14 | 3 | 恒流放电 | 00:14:30 | 70:02:59 | -0.152 | 2.3143 | 0.0367 | 80.91 | 0 | 0 | 0.0367 | 80.91 | 8.57e-05 | 188.68 | 0 | 0 | 8.57e-05 | 188.68 | 2023-05-15 02:49:08 | -0.0003518 | -1.5832 | -3487.1436 | 0 | 关闭
10316 | 14 | 3 | 恒流放电 | 00:15:00 | 70:03:29 | -0.152 | 2.3134 | 0.038 | 83.7 | 0 | 0 | 0.038 | 83.7 | 8.86e-05 | 195.13 | 0 | 0 | 8.86e-05 | 195.13 | 2023-05-15 02:49:38 | -0.0003516 | -1.4072 | -3099.6628 | 0 | 关闭
10317 | 14 | 3 | 恒流放电 | 00:15:30 | 70:03:59 | -0.152 | 2.3128 | 0.0393 | 86.49 | 0 | 0 | 0.0393 | 86.49 | 9.15e-05 | 201.59 | 0 | 0 | 9.15e-05 | 201.59 | 2023-05-15 02:50:08 | -0.0003515 | -2.1109 | -4649.5146 | 0 | 关闭
10318 | 14 | 3 | 恒流放电 | 00:16:00 | 70:04:29 | -0.152 | 2.312 | 0.0405 | 89.28 | 0 | 0 | 0.0405 | 89.28 | 9.44e-05 | 208.04 | 0 | 0 | 9.44e-05 | 208.04 | 2023-05-15 02:50:38 | -0.0003514 | -1.5832 | -3487.1436 | 0 | 关闭
10319 | 14 | 3 | 恒流放电 | 00:16:30 | 70:04:59 | -0.152 | 2.3113 | 0.0418 | 92.07 | 0 | 0 | 0.0418 | 92.07 | 9.74e-05 | 214.49 | 0 | 0 | 9.74e-05 | 214.49 | 2023-05-15 02:51:08 | -0.0003513 | -1.8093 | -3985.2545 | 0 | 关闭
10320 | 14 | 3 | 恒流放电 | 00:17:00 | 70:05:29 | -0.152 | 2.3104 | 0.0431 | 94.85 | 0 | 0 | 0.0431 | 94.85 | 0.0001003 | 220.93 | 0 | 0 | 0.0001003 | 220.93 | 2023-05-15 02:51:38 | -0.0003512 | -1.4073 | -3099.6764 | 0 | 关闭
10321 | 14 | 3 | 恒流放电 | 00:17:30 | 70:05:59 | -0.152 | 2.3097 | 0.0443 | 97.64 | 0 | 0 | 0.0443 | 97.64 | 0.0001032 | 227.38 | 0 | 0 | 0.0001032 | 227.38 | 2023-05-15 02:52:08 | -0.000351 | -1.8093 | -3985.2633 | 0 | 关闭
10322 | 14 | 3 | 恒流放电 | 00:18:00 | 70:06:29 | -0.152 | 2.309 | 0.0456 | 100.43 | 0 | 0 | 0.0456 | 100.43 | 0.0001062 | 233.82 | 0 | 0 | 0.0001062 | 233.82 | 2023-05-15 02:52:38 | -0.000351 | -1.8093 | -3985.307 | 0 | 关闭
10323 | 14 | 3 | 恒流放电 | 00:18:30 | 70:06:59 | -0.152 | 2.3082 | 0.0469 | 103.22 | 0 | 0 | 0.0469 | 103.22 | 0.0001091 | 240.26 | 0 | 0 | 0.0001091 | 240.26 | 2023-05-15 02:53:08 | -0.0003508 | -1.5832 | -3487.1589 | 0 | 关闭
10324 | 14 | 3 | 恒流放电 | 00:19:00 | 70:07:29 | -0.152 | 2.3075 | 0.0481 | 106.01 | 0 | 0 | 0.0481 | 106.01 | 0.000112 | 246.7 | 0 | 0 | 0.000112 | 246.7 | 2023-05-15 02:53:38 | -0.0003507 | -1.8093 | -3985.2982 | 0 | 关闭
10325 | 14 | 3 | 恒流放电 | 00:19:30 | 70:07:59 | -0.152 | 2.3067 | 0.0494 | 108.8 | 0 | 0 | 0.0494 | 108.8 | 0.0001149 | 253.13 | 0 | 0 | 0.0001149 | 253.13 | 2023-05-15 02:54:08 | -0.0003506 | -1.5832 | -3487.1665 | 0 | 关闭
10326 | 14 | 3 | 恒流放电 | 00:20:00 | 70:08:29 | -0.152 | 2.306 | 0.0507 | 111.59 | 0 | 0 | 0.0507 | 111.59 | 0.0001178 | 259.57 | 0 | 0 | 0.0001178 | 259.57 | 2023-05-15 02:54:38 | -0.0003505 | -1.8093 | -3985.3507 | 0 | 关闭
10327 | 14 | 3 | 恒流放电 | 00:20:30 | 70:08:59 | -0.152 | 2.3052 | 0.0519 | 114.38 | 0 | 0 | 0.0519 | 114.38 | 0.0001208 | 266 | 0 | 0 | 0.0001208 | 266 | 2023-05-15 02:55:08 | -0.0003503 | -1.5832 | -3487.1818 | 0 | 关闭
10328 | 14 | 3 | 恒流放电 | 00:21:00 | 70:09:29 | -0.152 | 2.3046 | 0.0532 | 117.17 | 0 | 0 | 0.0532 | 117.17 | 0.0001237 | 272.43 | 0 | 0 | 0.0001237 | 272.43 | 2023-05-15 02:55:38 | -0.0003503 | -2.1109 | -4649.4942 | 0 | 关闭
10329 | 14 | 3 | 恒流放电 | 00:21:30 | 70:09:59 | -0.152 | 2.3039 | 0.0545 | 119.96 | 0 | 0 | 0.0545 | 119.96 | 0.0001266 | 278.86 | 0 | 0 | 0.0001266 | 278.86 | 2023-05-15 02:56:08 | -0.0003501 | -1.8093 | -3985.2982 | 0 | 关闭
10330 | 14 | 3 | 恒流放电 | 00:22:00 | 70:10:29 | -0.152 | 2.3031 | 0.0557 | 122.75 | 0 | 0 | 0.0557 | 122.75 | 0.0001295 | 285.28 | 0 | 0 | 0.0001295 | 285.28 | 2023-05-15 02:56:38 | -0.00035 | -1.5832 | -3487.1207 | 0 | 关闭
10331 | 14 | 3 | 恒流放电 | 00:22:30 | 70:10:59 | -0.152 | 2.3024 | 0.057 | 125.54 | 0 | 0 | 0.057 | 125.54 | 0.0001324 | 291.71 | 0 | 0 | 0.0001324 | 291.71 | 2023-05-15 02:57:08 | -0.0003499 | -1.8093 | -3985.3157 | 0 | 关闭
10332 | 14 | 3 | 恒流放电 | 00:23:00 | 70:11:29 | -0.152 | 2.3016 | 0.0583 | 128.33 | 0 | 0 | 0.0583 | 128.33 | 0.0001354 | 298.13 | 0 | 0 | 0.0001354 | 298.13 | 2023-05-15 02:57:38 | -0.0003498 | -1.5832 | -3487.1207 | 0 | 关闭
10333 | 14 | 3 | 恒流放电 | 00:23:30 | 70:11:59 | -0.152 | 2.3008 | 0.0595 | 131.12 | 0 | 0 | 0.0595 | 131.12 | 0.0001383 | 304.55 | 0 | 0 | 0.0001383 | 304.55 | 2023-05-15 02:58:08 | -0.0003497 | -1.5832 | -3487.1665 | 0 | 关闭
10334 | 14 | 3 | 恒流放电 | 00:24:00 | 70:12:29 | -0.152 | 2.3001 | 0.0608 | 133.91 | 0 | 0 | 0.0608 | 133.91 | 0.0001412 | 310.97 | 0 | 0 | 0.0001412 | 310.97 | 2023-05-15 02:58:38 | -0.0003496 | -1.8094 | -3985.3682 | 0 | 关闭
10335 | 14 | 3 | 恒流放电 | 00:24:30 | 70:12:59 | -0.152 | 2.2994 | 0.0621 | 136.7 | 0 | 0 | 0.0621 | 136.7 | 0.0001441 | 317.38 | 0 | 0 | 0.0001441 | 317.38 | 2023-05-15 02:59:08 | -0.0003495 | -1.8093 | -3985.2807 | 0 | 关闭
10336 | 14 | 3 | 恒流放电 | 00:25:00 | 70:13:29 | -0.152 | 2.2987 | 0.0633 | 139.49 | 0 | 0 | 0.0633 | 139.49 | 0.000147 | 323.8 | 0 | 0 | 0.000147 | 323.8 | 2023-05-15 02:59:38 | -0.0003494 | -1.8093 | -3985.3332 | 0 | 关闭
10337 | 14 | 3 | 恒流放电 | 00:25:30 | 70:13:59 | -0.152 | 2.2979 | 0.0646 | 142.28 | 0 | 0 | 0.0646 | 142.28 | 0.0001499 | 330.21 | 0 | 0 | 0.0001499 | 330.21 | 2023-05-15 03:00:08 | -0.0003492 | -1.5832 | -3487.1207 | 0 | 关闭
10338 | 14 | 3 | 恒流放电 | 00:26:00 | 70:14:29 | -0.152 | 2.2972 | 0.0659 | 145.07 | 0 | 0 | 0.0659 | 145.07 | 0.0001528 | 336.62 | 0 | 0 | 0.0001528 | 336.62 | 2023-05-15 03:00:38 | -0.0003491 | -1.8093 | -3985.2633 | 0 | 关闭
10339 | 14 | 3 | 恒流放电 | 00:26:30 | 70:14:59 | -0.152 | 2.2963 | 0.0671 | 147.86 | 0 | 0 | 0.0671 | 147.86 | 0.0001557 | 343.03 | 0 | 0 | 0.0001557 | 343.03 | 2023-05-15 03:01:08 | -0.000349 | -1.4072 | -3099.6492 | 0 | 关闭
10340 | 14 | 3 | 恒流放电 | 00:27:00 | 70:15:29 | -0.152 | 2.2956 | 0.0684 | 150.65 | 0 | 0 | 0.0684 | 150.65 | 0.0001586 | 349.43 | 0 | 0 | 0.0001586 | 349.43 | 2023-05-15 03:01:38 | -0.0003489 | -1.8093 | -3985.2283 | 0 | 关闭
10341 | 14 | 3 | 恒流放电 | 00:27:30 | 70:15:59 | -0.152 | 2.2947 | 0.0697 | 153.44 | 0 | 0 | 0.0697 | 153.44 | 0.0001615 | 355.83 | 0 | 0 | 0.0001615 | 355.83 | 2023-05-15 03:02:08 | -0.0003487 | -1.4072 | -3099.6628 | 0 | 关闭
10342 | 14 | 3 | 恒流放电 | 00:28:00 | 70:16:29 | -0.152 | 2.2938 | 0.0709 | 156.23 | 0 | 0 | 0.0709 | 156.23 | 0.0001645 | 362.23 | 0 | 0 | 0.0001645 | 362.23 | 2023-05-15 03:02:38 | -0.0003486 | -1.4072 | -3099.6628 | 0 | 关闭
10343 | 14 | 3 | 恒流放电 | 00:28:30 | 70:16:59 | -0.152 | 2.293 | 0.0722 | 159.02 | 0 | 0 | 0.0722 | 159.02 | 0.0001674 | 368.63 | 0 | 0 | 0.0001674 | 368.63 | 2023-05-15 03:03:08 | -0.0003485 | -1.5832 | -3487.1207 | 0 | 关闭
10344 | 14 | 3 | 恒流放电 | 00:29:00 | 70:17:29 | -0.152 | 2.2921 | 0.0735 | 161.81 | 0 | 0 | 0.0735 | 161.81 | 0.0001703 | 375.03 | 0 | 0 | 0.0001703 | 375.03 | 2023-05-15 03:03:38 | -0.0003484 | -1.4072 | -3099.6356 | 0 | 关闭
10345 | 14 | 3 | 恒流放电 | 00:29:30 | 70:17:59 | -0.152 | 2.291 | 0.0747 | 164.6 | 0 | 0 | 0.0747 | 164.6 | 0.0001732 | 381.42 | 0 | 0 | 0.0001732 | 381.42 | 2023-05-15 03:04:08 | -0.0003482 | -1.1514 | -2536.0655 | 0 | 关闭
10346 | 14 | 3 | 恒流放电 | 00:30:00 | 70:18:29 | -0.152 | 2.29 | 0.076 | 167.39 | 0 | 0 | 0.076 | 167.39 | 0.0001761 | 387.81 | 0 | 0 | 0.0001761 | 387.81 | 2023-05-15 03:04:38 | -0.000348 | -1.2665 | -2789.6843 | 0 | 关闭
10347 | 14 | 3 | 恒流放电 | 00:30:30 | 70:18:59 | -0.152 | 2.2889 | 0.0773 | 170.18 | 0 | 0 | 0.0773 | 170.18 | 0.000179 | 394.2 | 0 | 0 | 0.000179 | 394.2 | 2023-05-15 03:05:08 | -0.0003479 | -1.1514 | -2536.0544 | 0 | 关闭
10348 | 14 | 3 | 恒流放电 | 00:31:00 | 70:19:29 | -0.152 | 2.2877 | 0.0785 | 172.97 | 0 | 0 | 0.0785 | 172.97 | 0.0001819 | 400.58 | 0 | 0 | 0.0001819 | 400.58 | 2023-05-15 03:05:38 | -0.0003477 | -1.0554 | -2324.7267 | 0 | 关闭
10349 | 14 | 3 | 恒流放电 | 00:31:30 | 70:19:59 | -0.152 | 2.2864 | 0.0798 | 175.76 | 0 | 0 | 0.0798 | 175.76 | 0.0001848 | 406.96 | 0 | 0 | 0.0001848 | 406.96 | 2023-05-15 03:06:08 | -0.0003475 | -0.9743 | -2145.9392 | 0 | 关闭
10350 | 14 | 3 | 恒流放电 | 00:32:00 | 70:20:29 | -0.152 | 2.2849 | 0.0811 | 178.55 | 0 | 0 | 0.0811 | 178.55 | 0.0001877 | 413.34 | 0 | 0 | 0.0001877 | 413.34 | 2023-05-15 03:06:38 | -0.0003472 | -0.8443 | -1859.7895 | 0 | 关闭
10351 | 14 | 3 | 恒流放电 | 00:32:30 | 70:20:59 | -0.152 | 2.2832 | 0.0823 | 181.34 | 0 | 0 | 0.0823 | 181.34 | 0.0001905 | 419.71 | 0 | 0 | 0.0001905 | 419.71 | 2023-05-15 03:07:08 | -0.000347 | -0.745 | -1641.0124 | 0 | 关闭
10352 | 14 | 3 | 恒流放电 | 00:33:00 | 70:21:29 | -0.152 | 2.2813 | 0.0836 | 184.13 | 0 | 0 | 0.0836 | 184.13 | 0.0001934 | 426.07 | 0 | 0 | 0.0001934 | 426.07 | 2023-05-15 03:07:38 | -0.0003467 | -0.6666 | -1468.2807 | 0 | 关闭
10353 | 14 | 3 | 恒流放电 | 00:33:30 | 70:21:59 | -0.152 | 2.279 | 0.0849 | 186.92 | 0 | 0 | 0.0849 | 186.92 | 0.0001963 | 432.44 | 0 | 0 | 0.0001963 | 432.44 | 2023-05-15 03:08:08 | -0.0003464 | -0.5507 | -1212.9169 | 0 | 关闭
10354 | 14 | 3 | 恒流放电 | 00:34:00 | 70:22:29 | -0.152 | 2.2764 | 0.0861 | 189.7 | 0 | 0 | 0.0861 | 189.7 | 0.0001992 | 438.79 | 0 | 0 | 0.0001992 | 438.79 | 2023-05-15 03:08:38 | -0.000346 | -0.4871 | -1072.9602 | 0 | 关闭
10355 | 14 | 3 | 恒流放电 | 00:34:30 | 70:22:59 | -0.152 | 2.2732 | 0.0874 | 192.49 | 0 | 0 | 0.0874 | 192.49 | 0.0002021 | 445.14 | 0 | 0 | 0.0002021 | 445.14 | 2023-05-15 03:09:08 | -0.0003455 | -0.3958 | -871.7878 | 0 | 关闭
10356 | 14 | 3 | 恒流放电 | 00:35:00 | 70:23:29 | -0.152 | 2.2696 | 0.0887 | 195.28 | 0 | 0 | 0.0887 | 195.28 | 0.000205 | 451.47 | 0 | 0 | 0.000205 | 451.47 | 2023-05-15 03:09:38 | -0.000345 | -0.3518 | -774.9259 | 0 | 关闭
10357 | 14 | 3 | 恒流放电 | 00:35:30 | 70:23:59 | -0.152 | 2.2654 | 0.0899 | 198.07 | 0 | 0 | 0.0899 | 198.07 | 0.0002078 | 457.8 | 0 | 0 | 0.0002078 | 457.8 | 2023-05-15 03:10:08 | -0.0003443 | -0.3016 | -664.2076 | 0 | 关闭
10358 | 14 | 3 | 恒流放电 | 00:36:00 | 70:24:29 | -0.152 | 2.2606 | 0.0912 | 200.86 | 0 | 0 | 0.0912 | 200.86 | 0.0002107 | 464.11 | 0 | 0 | 0.0002107 | 464.11 | 2023-05-15 03:10:38 | -0.0003436 | -0.2639 | -581.1791 | 0 | 关闭
10359 | 14 | 3 | 恒流放电 | 00:36:30 | 70:24:59 | -0.152 | 2.2552 | 0.0925 | 203.65 | 0 | 0 | 0.0925 | 203.65 | 0.0002136 | 470.41 | 0 | 0 | 0.0002136 | 470.41 | 2023-05-15 03:11:08 | -0.0003427 | -0.2345 | -516.5991 | 0 | 关闭
10360 | 14 | 3 | 恒流放电 | 00:37:00 | 70:25:29 | -0.152 | 2.2492 | 0.0937 | 206.44 | 0 | 0 | 0.0937 | 206.44 | 0.0002164 | 476.69 | 0 | 0 | 0.0002164 | 476.69 | 2023-05-15 03:11:38 | -0.0003418 | -0.2111 | -464.9535 | 0 | 关闭
10361 | 14 | 3 | 恒流放电 | 00:37:30 | 70:25:59 | -0.152 | 2.2424 | 0.095 | 209.23 | 0 | 0 | 0.095 | 209.23 | 0.0002193 | 482.96 | 0 | 0 | 0.0002193 | 482.96 | 2023-05-15 03:12:08 | -0.0003408 | -0.1862 | -410.2423 | 0 | 关闭
10362 | 14 | 3 | 恒流放电 | 00:38:00 | 70:26:29 | -0.152 | 2.2353 | 0.0963 | 212.02 | 0 | 0 | 0.0963 | 212.02 | 0.0002221 | 489.2 | 0 | 0 | 0.0002221 | 489.2 | 2023-05-15 03:12:38 | -0.0003397 | -0.1784 | -392.9081 | 0 | 关闭
10363 | 14 | 3 | 恒流放电 | 00:38:30 | 70:26:59 | -0.152 | 2.2278 | 0.0975 | 214.81 | 0 | 0 | 0.0975 | 214.81 | 0.0002249 | 495.43 | 0 | 0 | 0.0002249 | 495.43 | 2023-05-15 03:13:08 | -0.0003386 | -0.1689 | -371.9628 | 0 | 关闭
10364 | 14 | 3 | 恒流放电 | 00:39:00 | 70:27:29 | -0.152 | 2.2203 | 0.0988 | 217.6 | 0 | 0 | 0.0988 | 217.6 | 0.0002277 | 501.63 | 0 | 0 | 0.0002277 | 501.63 | 2023-05-15 03:13:38 | -0.0003374 | -0.1689 | -371.9563 | 0 | 关闭
10365 | 14 | 3 | 恒流放电 | 00:39:30 | 70:27:59 | -0.152 | 2.213 | 0.1001 | 220.39 | 0 | 0 | 0.1001 | 220.39 | 0.0002305 | 507.82 | 0 | 0 | 0.0002305 | 507.82 | 2023-05-15 03:14:08 | -0.0003363 | -0.1735 | -382.1469 | 0 | 关闭
10366 | 14 | 3 | 恒流放电 | 00:40:00 | 70:28:29 | -0.152 | 2.206 | 0.1013 | 223.18 | 0 | 0 | 0.1013 | 223.18 | 0.0002333 | 513.98 | 0 | 0 | 0.0002333 | 513.98 | 2023-05-15 03:14:38 | -0.0003353 | -0.1809 | -398.5246 | 0 | 关闭
10367 | 14 | 3 | 恒流放电 | 00:40:30 | 70:28:59 | -0.152 | 2.1993 | 0.1026 | 225.97 | 0 | 0 | 0.1026 | 225.97 | 0.0002361 | 520.13 | 0 | 0 | 0.0002361 | 520.13 | 2023-05-15 03:15:08 | -0.0003342 | -0.189 | -416.3726 | 0 | 关闭
10368 | 14 | 3 | 恒流放电 | 00:41:00 | 70:29:29 | -0.152 | 2.1929 | 0.1039 | 228.76 | 0 | 0 | 0.1039 | 228.76 | 0.0002389 | 526.25 | 0 | 0 | 0.0002389 | 526.25 | 2023-05-15 03:15:38 | -0.0003333 | -0.1979 | -435.8786 | 0 | 关闭
10369 | 14 | 3 | 恒流放电 | 00:41:30 | 70:29:59 | -0.152 | 2.1869 | 0.1051 | 231.55 | 0 | 0 | 0.1051 | 231.55 | 0.0002417 | 532.36 | 0 | 0 | 0.0002417 | 532.36 | 2023-05-15 03:16:08 | -0.0003323 | -0.2111 | -464.9453 | 0 | 关闭
10370 | 14 | 3 | 恒流放电 | 00:42:00 | 70:30:29 | -0.152 | 2.1811 | 0.1064 | 234.34 | 0 | 0 | 0.1064 | 234.34 | 0.0002445 | 538.45 | 0 | 0 | 0.0002445 | 538.45 | 2023-05-15 03:16:38 | -0.0003315 | -0.2184 | -480.9695 | 0 | 关闭
10371 | 14 | 3 | 恒流放电 | 00:42:30 | 70:30:59 | -0.152 | 2.1756 | 0.1077 | 237.13 | 0 | 0 | 0.1077 | 237.13 | 0.0002472 | 544.53 | 0 | 0 | 0.0002472 | 544.53 | 2023-05-15 03:17:08 | -0.0003307 | -0.2303 | -507.2042 | 0 | 关闭
10372 | 14 | 3 | 恒流放电 | 00:43:00 | 70:31:29 | -0.152 | 2.1701 | 0.1089 | 239.92 | 0 | 0 | 0.1089 | 239.92 | 0.00025 | 550.59 | 0 | 0 | 0.00025 | 550.59 | 2023-05-15 03:17:38 | -0.0003298 | -0.2303 | -507.2087 | 0 | 关闭
10373 | 14 | 3 | 恒流放电 | 00:43:30 | 70:31:59 | -0.152 | 2.1649 | 0.1102 | 242.71 | 0 | 0 | 0.1102 | 242.71 | 0.0002527 | 556.64 | 0 | 0 | 0.0002527 | 556.64 | 2023-05-15 03:18:08 | -0.000329 | -0.2436 | -536.4613 | 0 | 关闭
10374 | 14 | 3 | 恒流放电 | 00:44:00 | 70:32:29 | -0.152 | 2.1598 | 0.1115 | 245.5 | 0 | 0 | 0.1115 | 245.5 | 0.0002555 | 562.67 | 0 | 0 | 0.0002555 | 562.67 | 2023-05-15 03:18:38 | -0.0003282 | -0.2483 | -546.9945 | 0 | 关闭
10375 | 14 | 3 | 恒流放电 | 00:44:30 | 70:32:59 | -0.152 | 2.1547 | 0.1127 | 248.29 | 0 | 0 | 0.1127 | 248.29 | 0.0002582 | 568.69 | 0 | 0 | 0.0002582 | 568.69 | 2023-05-15 03:19:08 | -0.0003275 | -0.2483 | -546.9945 | 0 | 关闭
10376 | 14 | 3 | 恒流放电 | 00:45:00 | 70:33:29 | -0.152 | 2.1499 | 0.114 | 251.08 | 0 | 0 | 0.114 | 251.08 | 0.0002609 | 574.69 | 0 | 0 | 0.0002609 | 574.69 | 2023-05-15 03:19:38 | -0.0003268 | -0.2639 | -581.1766 | 0 | 关闭
10377 | 14 | 3 | 恒流放电 | 00:45:30 | 70:33:59 | -0.152 | 2.1451 | 0.1153 | 253.87 | 0 | 0 | 0.1153 | 253.87 | 0.0002636 | 580.68 | 0 | 0 | 0.0002636 | 580.68 | 2023-05-15 03:20:08 | -0.0003261 | -0.2639 | -581.2938 | 0 | 关闭
10378 | 14 | 3 | 恒流放电 | 00:46:00 | 70:34:29 | -0.152 | 2.1402 | 0.1165 | 256.66 | 0 | 0 | 0.1165 | 256.66 | 0.0002663 | 586.66 | 0 | 0 | 0.0002663 | 586.66 | 2023-05-15 03:20:38 | -0.0003253 | -0.2585 | -569.4257 | 0 | 关闭
10379 | 14 | 3 | 恒流放电 | 00:46:30 | 70:34:59 | -0.152 | 2.1352 | 0.1178 | 259.45 | 0 | 0 | 0.1178 | 259.45 | 0.0002691 | 592.63 | 0 | 0 | 0.0002691 | 592.63 | 2023-05-15 03:21:08 | -0.0003245 | -0.2533 | -557.9393 | 0 | 关闭
10380 | 14 | 3 | 恒流放电 | 00:47:00 | 70:35:29 | -0.152 | 2.1304 | 0.1191 | 262.24 | 0 | 0 | 0.1191 | 262.24 | 0.0002718 | 598.58 | 0 | 0 | 0.0002718 | 598.58 | 2023-05-15 03:21:38 | -0.0003238 | -0.2639 | -581.1868 | 0 | 关闭
10381 | 14 | 3 | 恒流放电 | 00:47:30 | 70:35:59 | -0.152 | 2.1256 | 0.1203 | 265.03 | 0 | 0 | 0.1203 | 265.03 | 0.0002744 | 604.51 | 0 | 0 | 0.0002744 | 604.51 | 2023-05-15 03:22:08 | -0.000323 | -0.2639 | -581.1766 | 0 | 关闭
10382 | 14 | 3 | 恒流放电 | 00:48:00 | 70:36:29 | -0.152 | 2.1207 | 0.1216 | 267.82 | 0 | 0 | 0.1216 | 267.82 | 0.0002771 | 610.43 | 0 | 0 | 0.0002771 | 610.43 | 2023-05-15 03:22:38 | -0.0003223 | -0.2585 | -569.3258 | 0 | 关闭
10383 | 14 | 3 | 恒流放电 | 00:48:30 | 70:36:59 | -0.152 | 2.1159 | 0.1229 | 270.61 | 0 | 0 | 0.1229 | 270.61 | 0.0002798 | 616.34 | 0 | 0 | 0.0002798 | 616.34 | 2023-05-15 03:23:08 | -0.0003216 | -0.2639 | -581.1919 | 0 | 关闭
10384 | 14 | 3 | 恒流放电 | 00:49:00 | 70:37:29 | -0.152 | 2.1109 | 0.1241 | 273.4 | 0 | 0 | 0.1241 | 273.4 | 0.0002825 | 622.24 | 0 | 0 | 0.0002825 | 622.24 | 2023-05-15 03:23:38 | -0.0003208 | -0.2533 | -557.9344 | 0 | 关闭
10385 | 14 | 3 | 恒流放电 | 00:49:30 | 70:37:59 | -0.152 | 2.106 | 0.1254 | 276.19 | 0 | 0 | 0.1254 | 276.19 | 0.0002852 | 628.12 | 0 | 0 | 0.0002852 | 628.12 | 2023-05-15 03:24:08 | -0.0003201 | -0.2585 | -569.3258 | 0 | 关闭
10386 | 14 | 3 | 恒流放电 | 00:50:00 | 70:38:29 | -0.152 | 2.101 | 0.1267 | 278.98 | 0 | 0 | 0.1267 | 278.98 | 0.0002878 | 633.99 | 0 | 0 | 0.0002878 | 633.99 | 2023-05-15 03:24:38 | -0.0003193 | -0.2533 | -557.9442 | 0 | 关闭
10387 | 14 | 3 | 恒流放电 | 00:50:30 | 70:38:59 | -0.152 | 2.0961 | 0.1279 | 281.77 | 0 | 0 | 0.1279 | 281.77 | 0.0002905 | 639.84 | 0 | 0 | 0.0002905 | 639.84 | 2023-05-15 03:25:08 | -0.0003186 | -0.2585 | -569.3208 | 0 | 关闭
10388 | 14 | 3 | 恒流放电 | 00:51:00 | 70:39:29 | -0.152 | 2.0914 | 0.1292 | 284.55 | 0 | 0 | 0.1292 | 284.55 | 0.0002931 | 645.69 | 0 | 0 | 0.0002931 | 645.69 | 2023-05-15 03:25:38 | -0.0003179 | -0.2695 | -593.5525 | 0 | 关闭
10389 | 14 | 3 | 恒流放电 | 00:51:30 | 70:39:59 | -0.152 | 2.0874 | 0.1305 | 287.34 | 0 | 0 | 0.1305 | 287.34 | 0.0002958 | 651.51 | 0 | 0 | 0.0002958 | 651.51 | 2023-05-15 03:26:08 | -0.0003172 | -0.3166 | -697.4302 | 0 | 关闭
10390 | 14 | 3 | 恒流放电 | 00:52:00 | 70:40:29 | -0.152 | 2.0851 | 0.1317 | 290.13 | 0 | 0 | 0.1317 | 290.13 | 0.0002984 | 657.33 | 0 | 0 | 0.0002984 | 657.33 | 2023-05-15 03:26:38 | -0.0003169 | -0.5507 | -1212.9222 | 0 | 关闭
10391 | 14 | 3 | 恒流放电 | 00:52:30 | 70:40:59 | -0.152 | 2.085 | 0.133 | 292.92 | 0 | 0 | 0.133 | 292.92 | 0.0003011 | 663.15 | 0 | 0 | 0.0003011 | 663.15 | 2023-05-15 03:27:08 | -0.0003169 | -12.6652 | -27896.9652 | 0 | 关闭
10392 | 14 | 3 | 恒流放电 | 00:53:00 | 70:41:29 | -0.152 | 2.0868 | 0.1343 | 295.71 | 0 | 0 | 0.1343 | 295.71 | 0.0003037 | 668.97 | 0 | 0 | 0.0003037 | 668.97 | 2023-05-15 03:27:38 | -0.0003172 | 0.7036 | 1549.8178 | 0 | 关闭
10393 | 14 | 3 | 恒流放电 | 00:53:30 | 70:41:59 | -0.152 | 2.0891 | 0.1355 | 298.5 | 0 | 0 | 0.1355 | 298.5 | 0.0003064 | 674.79 | 0 | 0 | 0.0003064 | 674.79 | 2023-05-15 03:28:08 | -0.0003175 | 0.5507 | 1212.9435 | 0 | 关闭
10394 | 14 | 3 | 恒流放电 | 00:54:00 | 70:42:29 | -0.152 | 2.0914 | 0.1368 | 301.29 | 0 | 0 | 0.1368 | 301.29 | 0.000309 | 680.62 | 0 | 0 | 0.000309 | 680.62 | 2023-05-15 03:28:38 | -0.0003179 | 0.5507 | 1212.9222 | 0 | 关闭
10395 | 14 | 3 | 恒流放电 | 00:54:30 | 70:42:59 | -0.152 | 2.0933 | 0.1381 | 304.08 | 0 | 0 | 0.1381 | 304.08 | 0.0003117 | 686.46 | 0 | 0 | 0.0003117 | 686.46 | 2023-05-15 03:29:08 | -0.0003181 | 0.6666 | 1468.2356 | 0 | 关闭
10396 | 14 | 3 | 恒流放电 | 00:55:00 | 70:43:29 | -0.152 | 2.0949 | 0.1393 | 306.87 | 0 | 0 | 0.1393 | 306.87 | 0.0003143 | 692.3 | 0 | 0 | 0.0003143 | 692.3 | 2023-05-15 03:29:38 | -0.0003184 | 0.7916 | 1743.5603 | 0 | 关闭
10397 | 14 | 3 | 恒流放电 | 00:55:30 | 70:43:59 | -0.152 | 2.0963 | 0.1406 | 309.66 | 0 | 0 | 0.1406 | 309.66 | 0.000317 | 698.15 | 0 | 0 | 0.000317 | 698.15 | 2023-05-15 03:30:08 | -0.0003186 | 0.9047 | 1992.6753 | 0 | 关闭
10398 | 14 | 3 | 恒流放电 | 00:56:00 | 70:44:29 | -0.152 | 2.0975 | 0.1419 | 312.45 | 0 | 0 | 0.1419 | 312.45 | 0.0003196 | 704 | 0 | 0 | 0.0003196 | 704 | 2023-05-15 03:30:38 | -0.0003188 | 1.0554 | 2324.7267 | 0 | 关闭
10399 | 14 | 3 | 恒流放电 | 00:56:30 | 70:44:59 | -0.152 | 2.0986 | 0.1431 | 315.24 | 0 | 0 | 0.1431 | 315.24 | 0.0003223 | 709.85 | 0 | 0 | 0.0003223 | 709.85 | 2023-05-15 03:31:08 | -0.0003189 | 1.1514 | 2536.0655 | 0 | 关闭
10400 | 14 | 3 | 恒流放电 | 00:57:00 | 70:45:29 | -0.152 | 2.0996 | 0.1444 | 318.03 | 0 | 0 | 0.1444 | 318.03 | 0.0003249 | 715.71 | 0 | 0 | 0.0003249 | 715.71 | 2023-05-15 03:31:38 | -0.0003191 | 1.2665 | 2789.6965 | 0 | 关闭
10401 | 14 | 3 | 恒流放电 | 00:57:30 | 70:45:59 | -0.152 | 2.1006 | 0.1457 | 320.82 | 0 | 0 | 0.1457 | 320.82 | 0.0003276 | 721.57 | 0 | 0 | 0.0003276 | 721.57 | 2023-05-15 03:32:08 | -0.0003192 | 1.2665 | 2789.6721 | 0 | 关闭
10402 | 14 | 3 | 恒流放电 | 00:58:00 | 70:46:29 | -0.152 | 2.1014 | 0.1469 | 323.61 | 0 | 0 | 0.1469 | 323.61 | 0.0003303 | 727.43 | 0 | 0 | 0.0003303 | 727.43 | 2023-05-15 03:32:38 | -0.0003194 | 1.5831 | 3487.0901 | 0 | 关闭
10403 | 14 | 3 | 恒流放电 | 00:58:30 | 70:46:59 | -0.152 | 2.1021 | 0.1482 | 326.4 | 0 | 0 | 0.1482 | 326.4 | 0.0003329 | 733.29 | 0 | 0 | 0.0003329 | 733.29 | 2023-05-15 03:33:08 | -0.0003195 | 1.8093 | 3985.2458 | 0 | 关闭
10404 | 14 | 3 | 恒流放电 | 00:59:00 | 70:47:29 | -0.152 | 2.1028 | 0.1495 | 329.19 | 0 | 0 | 0.1495 | 329.19 | 0.0003356 | 739.16 | 0 | 0 | 0.0003356 | 739.16 | 2023-05-15 03:33:38 | -0.0003196 | 1.8093 | 3985.2108 | 0 | 关闭
10405 | 14 | 3 | 恒流放电 | 00:59:30 | 70:47:59 | -0.152 | 2.1035 | 0.1507 | 331.98 | 0 | 0 | 0.1507 | 331.98 | 0.0003382 | 745.02 | 0 | 0 | 0.0003382 | 745.02 | 2023-05-15 03:34:08 | -0.0003197 | 1.8093 | 3985.2458 | 0 | 关闭
10406 | 14 | 3 | 恒流放电 | 01:00:00 | 70:48:29 | -0.152 | 2.104 | 0.152 | 334.77 | 0 | 0 | 0.152 | 334.77 | 0.0003409 | 750.89 | 0 | 0 | 0.0003409 | 750.89 | 2023-05-15 03:34:38 | -0.0003198 | 2.5331 | 5579.442 | 0 | 关闭
10407 | 14 | 3 | 恒流放电 | 01:00:30 | 70:48:59 | -0.152 | 2.1047 | 0.1533 | 337.56 | 0 | 0 | 0.1533 | 337.56 | 0.0003436 | 756.76 | 0 | 0 | 0.0003436 | 756.76 | 2023-05-15 03:35:08 | -0.0003199 | 1.8093 | 3985.2458 | 0 | 关闭
10408 | 14 | 3 | 恒流放电 | 01:01:00 | 70:49:29 | -0.152 | 2.1053 | 0.1545 | 340.35 | 0 | 0 | 0.1545 | 340.35 | 0.0003462 | 762.63 | 0 | 0 | 0.0003462 | 762.63 | 2023-05-15 03:35:38 | -0.00032 | 2.1109 | 4649.4534 | 0 | 关闭
10409 | 14 | 3 | 恒流放电 | 01:01:30 | 70:49:59 | -0.152 | 2.1056 | 0.1558 | 343.14 | 0 | 0 | 0.1558 | 343.14 | 0.0003489 | 768.51 | 0 | 0 | 0.0003489 | 768.51 | 2023-05-15 03:36:08 | -0.00032 | 4.2219 | 9299.3147 | 0 | 关闭
10410 | 14 | 3 | 恒流放电 | 01:02:00 | 70:50:29 | -0.152 | 2.106 | 0.1571 | 345.93 | 0 | 0 | 0.1571 | 345.93 | 0.0003516 | 774.38 | 0 | 0 | 0.0003516 | 774.38 | 2023-05-15 03:36:38 | -0.0003201 | 3.1663 | 6974.3025 | 0 | 关闭
10411 | 14 | 3 | 恒流放电 | 01:02:30 | 70:50:59 | -0.152 | 2.1065 | 0.1583 | 348.72 | 0 | 0 | 0.1583 | 348.72 | 0.0003542 | 780.26 | 0 | 0 | 0.0003542 | 780.26 | 2023-05-15 03:37:08 | -0.0003201 | 2.533 | 5579.3441 | 0 | 关闭
10412 | 14 | 3 | 恒流放电 | 01:03:00 | 70:51:29 | -0.152 | 2.1068 | 0.1596 | 351.51 | 0 | 0 | 0.1596 | 351.51 | 0.0003569 | 786.14 | 0 | 0 | 0.0003569 | 786.14 | 2023-05-15 03:37:38 | -0.0003202 | 4.2217 | 9298.9068 | 0 | 关闭
10413 | 14 | 3 | 恒流放电 | 01:03:30 | 70:51:59 | -0.152 | 2.107 | 0.1609 | 354.3 | 0 | 0 | 0.1609 | 354.3 | 0.0003596 | 792.01 | 0 | 0 | 0.0003596 | 792.01 | 2023-05-15 03:38:08 | -0.0003202 | 6.3325 | 13948.2379 | 0 | 关闭
10414 | 14 | 3 | 恒流放电 | 01:04:00 | 70:52:29 | -0.152 | 2.1074 | 0.1621 | 357.09 | 0 | 0 | 0.1621 | 357.09 | 0.0003622 | 797.89 | 0 | 0 | 0.0003622 | 797.89 | 2023-05-15 03:38:38 | -0.0003203 | 3.1663 | 6974.1801 | 0 | 关闭
10415 | 14 | 3 | 恒流放电 | 01:04:30 | 70:52:59 | -0.152 | 2.1077 | 0.1634 | 359.88 | 0 | 0 | 0.1634 | 359.88 | 0.0003649 | 803.77 | 0 | 0 | 0.0003649 | 803.77 | 2023-05-15 03:39:08 | -0.0003203 | 4.2217 | 9298.9068 | 0 | 关闭
10416 | 14 | 3 | 恒流放电 | 01:05:00 | 70:53:29 | -0.152 | 2.1079 | 0.1647 | 362.67 | 0 | 0 | 0.1647 | 362.67 | 0.0003676 | 809.65 | 0 | 0 | 0.0003676 | 809.65 | 2023-05-15 03:39:38 | -0.0003204 | 6.3327 | 13948.605 | 0 | 关闭
10417 | 14 | 3 | 恒流放电 | 01:05:30 | 70:53:59 | -0.152 | 2.1083 | 0.1659 | 365.46 | 0 | 0 | 0.1659 | 365.46 | 0.0003703 | 815.53 | 0 | 0 | 0.0003703 | 815.53 | 2023-05-15 03:40:08 | -0.0003204 | 3.1663 | 6974.1189 | 0 | 关闭
10418 | 14 | 3 | 恒流放电 | 01:06:00 | 70:54:29 | -0.152 | 2.1085 | 0.1672 | 368.25 | 0 | 0 | 0.1672 | 368.25 | 0.0003729 | 821.41 | 0 | 0 | 0.0003729 | 821.41 | 2023-05-15 03:40:38 | -0.0003205 | 6.3324 | 13947.9931 | 0 | 关闭
10419 | 14 | 3 | 恒流放电 | 01:06:30 | 70:54:59 | -0.152 | 2.1088 | 0.1684 | 371.04 | 0 | 0 | 0.1684 | 371.04 | 0.0003756 | 827.3 | 0 | 0 | 0.0003756 | 827.3 | 2023-05-15 03:41:08 | -0.0003205 | 4.2217 | 9298.9068 | 0 | 关闭
10420 | 14 | 3 | 恒流放电 | 01:07:00 | 70:55:29 | -0.152 | 2.1093 | 0.1697 | 373.82 | 0 | 0 | 0.1697 | 373.82 | 0.0003783 | 833.18 | 0 | 0 | 0.0003783 | 833.18 | 2023-05-15 03:41:38 | -0.0003206 | 2.533 | 5579.3441 | 0 | 关闭
10421 | 14 | 3 | 恒流放电 | 01:07:30 | 70:55:59 | -0.152 | 2.1096 | 0.171 | 376.61 | 0 | 0 | 0.171 | 376.61 | 0.0003809 | 839.06 | 0 | 0 | 0.0003809 | 839.06 | 2023-05-15 03:42:08 | -0.0003206 | 4.2217 | 9298.8253 | 0 | 关闭
10422 | 14 | 3 | 恒流放电 | 01:08:00 | 70:56:29 | -0.152 | 2.1099 | 0.1722 | 379.4 | 0 | 0 | 0.1722 | 379.4 | 0.0003836 | 844.95 | 0 | 0 | 0.0003836 | 844.95 | 2023-05-15 03:42:38 | -0.0003207 | 4.2217 | 9298.9068 | 0 | 关闭
10423 | 14 | 3 | 恒流放电 | 01:08:30 | 70:56:59 | -0.152 | 2.1102 | 0.1735 | 382.19 | 0 | 0 | 0.1735 | 382.19 | 0.0003863 | 850.84 | 0 | 0 | 0.0003863 | 850.84 | 2023-05-15 03:43:08 | -0.0003207 | 4.2217 | 9298.8253 | 0 | 关闭
10424 | 14 | 3 | 恒流放电 | 01:09:00 | 70:57:29 | -0.152 | 2.1104 | 0.1748 | 384.98 | 0 | 0 | 0.1748 | 384.98 | 0.000389 | 856.72 | 0 | 0 | 0.000389 | 856.72 | 2023-05-15 03:43:38 | -0.0003207 | 6.3326 | 13948.4826 | 0 | 关闭
10425 | 14 | 3 | 恒流放电 | 01:09:30 | 70:57:59 | -0.152 | 2.1107 | 0.176 | 387.77 | 0 | 0 | 0.176 | 387.77 | 0.0003916 | 862.61 | 0 | 0 | 0.0003916 | 862.61 | 2023-05-15 03:44:08 | -0.0003208 | 4.2218 | 9299.07 | 0 | 关闭
10426 | 14 | 3 | 恒流放电 | 01:10:00 | 70:58:29 | -0.152 | 2.111 | 0.1773 | 390.56 | 0 | 0 | 0.1773 | 390.56 | 0.0003943 | 868.5 | 0 | 0 | 0.0003943 | 868.5 | 2023-05-15 03:44:38 | -0.0003208 | 4.2217 | 9298.8253 | 0 | 关闭
10427 | 14 | 3 | 恒流放电 | 01:10:30 | 70:58:59 | -0.152 | 2.111 | 0.1786 | 393.35 | 0 | 0 | 0.1786 | 393.35 | 0.000397 | 874.39 | 0 | 0 | 0.000397 | 874.39 | 2023-05-15 03:45:08 | -0.0003208 | 0 | 0 | 0 | 关闭
10428 | 14 | 3 | 恒流放电 | 01:11:00 | 70:59:29 | -0.152 | 2.1112 | 0.1798 | 396.14 | 0 | 0 | 0.1798 | 396.14 | 0.0003996 | 880.28 | 0 | 0 | 0.0003996 | 880.28 | 2023-05-15 03:45:38 | -0.0003208 | 6.3327 | 13948.605 | 0 | 关闭
10429 | 14 | 3 | 恒流放电 | 01:11:30 | 70:59:59 | -0.152 | 2.1113 | 0.1811 | 398.93 | 0 | 0 | 0.1811 | 398.93 | 0.0004023 | 886.17 | 0 | 0 | 0.0004023 | 886.17 | 2023-05-15 03:46:08 | -0.0003209 | 12.6649 | 27896.231 | 0 | 关闭
10430 | 14 | 3 | 恒流放电 | 01:12:00 | 71:00:29 | -0.152 | 2.1113 | 0.1824 | 401.72 | 0 | 0 | 0.1824 | 401.72 | 0.000405 | 892.06 | 0 | 0 | 0.000405 | 892.06 | 2023-05-15 03:46:38 | -0.0003209 | 0 | 0 | 0 | 关闭
10431 | 14 | 3 | 恒流放电 | 01:12:30 | 71:00:59 | -0.152 | 2.1114 | 0.1836 | 404.51 | 0 | 0 | 0.1836 | 404.51 | 0.0004077 | 897.95 | 0 | 0 | 0.0004077 | 897.95 | 2023-05-15 03:47:08 | -0.0003209 | 12.6652 | 27896.9652 | 0 | 关闭
10432 | 14 | 3 | 恒流放电 | 01:13:00 | 71:01:29 | -0.152 | 2.1115 | 0.1849 | 407.3 | 0 | 0 | 0.1849 | 407.3 | 0.0004103 | 903.84 | 0 | 0 | 0.0004103 | 903.84 | 2023-05-15 03:47:38 | -0.0003209 | 12.665 | 27896.4758 | 0 | 关闭
10433 | 14 | 3 | 恒流放电 | 01:13:30 | 71:01:59 | -0.152 | 2.1115 | 0.1862 | 410.09 | 0 | 0 | 0.1862 | 410.09 | 0.000413 | 909.73 | 0 | 0 | 0.000413 | 909.73 | 2023-05-15 03:48:08 | -0.0003209 | 0 | 0 | 0 | 关闭
10434 | 14 | 3 | 恒流放电 | 01:14:00 | 71:02:29 | -0.152 | 2.1116 | 0.1874 | 412.88 | 0 | 0 | 0.1874 | 412.88 | 0.0004157 | 915.62 | 0 | 0 | 0.0004157 | 915.62 | 2023-05-15 03:48:38 | -0.0003209 | 12.6651 | 27896.7205 | 0 | 关闭
10435 | 14 | 3 | 恒流放电 | 01:14:30 | 71:02:59 | -0.152 | 2.1117 | 0.1887 | 415.67 | 0 | 0 | 0.1887 | 415.67 | 0.0004184 | 921.51 | 0 | 0 | 0.0004184 | 921.51 | 2023-05-15 03:49:08 | -0.000321 | 12.6651 | 27896.7205 | 0 | 关闭
10436 | 14 | 3 | 恒流放电 | 01:15:00 | 71:03:29 | -0.152 | 2.1119 | 0.19 | 418.46 | 0 | 0 | 0.19 | 418.46 | 0.000421 | 927.4 | 0 | 0 | 0.000421 | 927.4 | 2023-05-15 03:49:38 | -0.000321 | 6.3324 | 13948.1155 | 0 | 关闭
10437 | 14 | 3 | 恒流放电 | 01:15:30 | 71:03:59 | -0.152 | 2.112 | 0.1912 | 421.25 | 0 | 0 | 0.1912 | 421.25 | 0.0004237 | 933.29 | 0 | 0 | 0.0004237 | 933.29 | 2023-05-15 03:50:08 | -0.000321 | 12.6651 | 27896.7205 | 0 | 关闭
10438 | 14 | 3 | 恒流放电 | 01:16:00 | 71:04:29 | -0.152 | 2.1122 | 0.1925 | 424.04 | 0 | 0 | 0.1925 | 424.04 | 0.0004264 | 939.18 | 0 | 0 | 0.0004264 | 939.18 | 2023-05-15 03:50:38 | -0.000321 | 6.3324 | 13948.1155 | 0 | 关闭
10439 | 14 | 3 | 恒流放电 | 01:16:30 | 71:04:59 | -0.152 | 2.1123 | 0.1938 | 426.83 | 0 | 0 | 0.1938 | 426.83 | 0.0004291 | 945.08 | 0 | 0 | 0.0004291 | 945.08 | 2023-05-15 03:51:08 | -0.000321 | 12.6651 | 27896.7205 | 0 | 关闭
10440 | 14 | 3 | 恒流放电 | 01:17:00 | 71:05:29 | -0.152 | 2.1125 | 0.195 | 429.62 | 0 | 0 | 0.195 | 429.62 | 0.0004317 | 950.97 | 0 | 0 | 0.0004317 | 950.97 | 2023-05-15 03:51:38 | -0.0003211 | 6.3326 | 13948.3603 | 0 | 关闭
10441 | 14 | 3 | 恒流放电 | 01:17:30 | 71:05:59 | -0.152 | 2.1126 | 0.1963 | 432.41 | 0 | 0 | 0.1963 | 432.41 | 0.0004344 | 956.86 | 0 | 0 | 0.0004344 | 956.86 | 2023-05-15 03:52:08 | -0.0003211 | 12.6653 | 27897.21 | 0 | 关闭
10442 | 14 | 3 | 恒流放电 | 01:18:00 | 71:06:29 | -0.152 | 2.1127 | 0.1976 | 435.2 | 0 | 0 | 0.1976 | 435.2 | 0.0004371 | 962.76 | 0 | 0 | 0.0004371 | 962.76 | 2023-05-15 03:52:38 | -0.0003211 | 12.6638 | 27893.7837 | 0 | 关闭
10443 | 14 | 3 | 恒流放电 | 01:18:30 | 71:06:59 | -0.152 | 2.1129 | 0.1988 | 437.99 | 0 | 0 | 0.1988 | 437.99 | 0.0004398 | 968.65 | 0 | 0 | 0.0004398 | 968.65 | 2023-05-15 03:53:08 | -0.0003211 | 6.3319 | 13946.8918 | 0 | 关闭
10444 | 14 | 3 | 恒流放电 | 01:19:00 | 71:07:29 | -0.152 | 2.113 | 0.2001 | 440.78 | 0 | 0 | 0.2001 | 440.78 | 0.0004424 | 974.54 | 0 | 0 | 0.0004424 | 974.54 | 2023-05-15 03:53:38 | -0.0003212 | 12.6653 | 27897.21 | 0 | 关闭
10445 | 14 | 3 | 恒流放电 | 01:19:30 | 71:07:59 | -0.152 | 2.1131 | 0.2014 | 443.57 | 0 | 0 | 0.2014 | 443.57 | 0.0004451 | 980.44 | 0 | 0 | 0.0004451 | 980.44 | 2023-05-15 03:54:08 | -0.0003211 | 12.6651 | 27896.7205 | 0 | 关闭
10446 | 14 | 3 | 恒流放电 | 01:20:00 | 71:08:29 | -0.152 | 2.1131 | 0.2026 | 446.36 | 0 | 0 | 0.2026 | 446.36 | 0.0004478 | 986.33 | 0 | 0 | 0.0004478 | 986.33 | 2023-05-15 03:54:38 | -0.0003211 | 0 | 0 | 0 | 关闭
10447 | 14 | 3 | 恒流放电 | 01:20:30 | 71:08:59 | -0.152 | 2.1131 | 0.2039 | 449.15 | 0 | 0 | 0.2039 | 449.15 | 0.0004505 | 992.23 | 0 | 0 | 0.0004505 | 992.23 | 2023-05-15 03:55:08 | -0.0003211 | 0 | 0 | 0 | 关闭
10448 | 14 | 3 | 恒流放电 | 01:21:00 | 71:09:29 | -0.152 | 2.113 | 0.2052 | 451.93 | 0 | 0 | 0.2052 | 451.93 | 0.0004531 | 998.12 | 0 | 0 | 0.0004531 | 998.12 | 2023-05-15 03:55:38 | -0.0003211 | -12.6649 | -27896.231 | 0 | 关闭
10449 | 14 | 3 | 恒流放电 | 01:21:30 | 71:09:59 | -0.152 | 2.1132 | 0.2064 | 454.72 | 0 | 0 | 0.2064 | 454.72 | 0.0004558 | 1004.02 | 0 | 0 | 0.0004558 | 1004.02 | 2023-05-15 03:56:08 | -0.0003212 | 6.3326 | 13948.3603 | 0 | 关闭
10450 | 14 | 3 | 恒流放电 | 01:22:00 | 71:10:29 | -0.152 | 2.1133 | 0.2077 | 457.51 | 0 | 0 | 0.2077 | 457.51 | 0.0004585 | 1009.91 | 0 | 0 | 0.0004585 | 1009.91 | 2023-05-15 03:56:38 | -0.0003213 | 12.6682 | 27903.5732 | 0 | 关闭
10451 | 14 | 3 | 恒流放电 | 01:22:30 | 71:10:59 | -0.152 | 2.113 | 0.209 | 460.31 | 0 | 0 | 0.209 | 460.31 | 0.0004612 | 1015.81 | 0 | 0 | 0.0004612 | 1015.81 | 2023-05-15 03:57:08 | -0.0003211 | -4.2224 | -9300.5384 | 0 | 关闭
10452 | 14 | 3 | 恒流放电 | 01:23:00 | 71:11:29 | -0.152 | 2.1128 | 0.2102 | 463.09 | 0 | 0 | 0.2102 | 463.09 | 0.0004639 | 1021.7 | 0 | 0 | 0.0004639 | 1021.7 | 2023-05-15 03:57:38 | -0.0003211 | -6.3326 | -13948.3603 | 0 | 关闭
10453 | 14 | 3 | 恒流放电 | 01:23:30 | 71:11:59 | -0.152 | 2.1129 | 0.2115 | 465.88 | 0 | 0 | 0.2115 | 465.88 | 0.0004665 | 1027.6 | 0 | 0 | 0.0004665 | 1027.6 | 2023-05-15 03:58:08 | -0.0003211 | 12.6651 | 27896.7205 | 0 | 关闭
10454 | 14 | 3 | 恒流放电 | 01:24:00 | 71:12:29 | -0.152 | 2.1129 | 0.2128 | 468.67 | 0 | 0 | 0.2128 | 468.67 | 0.0004692 | 1033.49 | 0 | 0 | 0.0004692 | 1033.49 | 2023-05-15 03:58:38 | -0.0003211 | 0 | 0 | 0 | 关闭
10455 | 14 | 3 | 恒流放电 | 01:24:30 | 71:12:59 | -0.152 | 2.1129 | 0.214 | 471.46 | 0 | 0 | 0.214 | 471.46 | 0.0004719 | 1039.39 | 0 | 0 | 0.0004719 | 1039.39 | 2023-05-15 03:59:08 | -0.0003211 | 0 | 0 | 0 | 关闭
10456 | 14 | 3 | 恒流放电 | 01:25:00 | 71:13:29 | -0.152 | 2.113 | 0.2153 | 474.25 | 0 | 0 | 0.2153 | 474.25 | 0.0004746 | 1045.28 | 0 | 0 | 0.0004746 | 1045.28 | 2023-05-15 03:59:38 | -0.0003211 | 12.6651 | 27896.7205 | 0 | 关闭
10457 | 14 | 3 | 恒流放电 | 01:25:30 | 71:13:59 | -0.152 | 2.113 | 0.2166 | 477.04 | 0 | 0 | 0.2166 | 477.04 | 0.0004772 | 1051.18 | 0 | 0 | 0.0004772 | 1051.18 | 2023-05-15 04:00:08 | -0.0003211 | 0 | 0 | 0 | 关闭
10458 | 14 | 3 | 恒流放电 | 01:26:00 | 71:14:29 | -0.152 | 2.1131 | 0.2178 | 479.83 | 0 | 0 | 0.2178 | 479.83 | 0.0004799 | 1057.07 | 0 | 0 | 0.0004799 | 1057.07 | 2023-05-15 04:00:38 | -0.0003211 | 12.6651 | 27896.7205 | 0 | 关闭
10459 | 14 | 3 | 恒流放电 | 01:26:30 | 71:14:59 | -0.152 | 2.1131 | 0.2191 | 482.62 | 0 | 0 | 0.2191 | 482.62 | 0.0004826 | 1062.97 | 0 | 0 | 0.0004826 | 1062.97 | 2023-05-15 04:01:08 | -0.0003211 | 0 | 0 | 0 | 关闭
10460 | 14 | 3 | 恒流放电 | 01:27:00 | 71:15:29 | -0.152 | 2.1131 | 0.2204 | 485.41 | 0 | 0 | 0.2204 | 485.41 | 0.0004853 | 1068.86 | 0 | 0 | 0.0004853 | 1068.86 | 2023-05-15 04:01:38 | -0.0003211 | 0 | 0 | 0 | 关闭
10461 | 14 | 3 | 恒流放电 | 01:27:30 | 71:15:59 | -0.152 | 2.1131 | 0.2216 | 488.2 | 0 | 0 | 0.2216 | 488.2 | 0.0004879 | 1074.76 | 0 | 0 | 0.0004879 | 1074.76 | 2023-05-15 04:02:08 | -0.0003211 | 0 | 0 | 0 | 关闭
10462 | 14 | 3 | 恒流放电 | 01:28:00 | 71:16:29 | -0.152 | 2.1131 | 0.2229 | 490.99 | 0 | 0 | 0.2229 | 490.99 | 0.0004906 | 1080.65 | 0 | 0 | 0.0004906 | 1080.65 | 2023-05-15 04:02:38 | -0.0003211 | 0 | 0 | 0 | 关闭
10463 | 14 | 3 | 恒流放电 | 01:28:30 | 71:16:59 | -0.152 | 2.1131 | 0.2242 | 493.78 | 0 | 0 | 0.2242 | 493.78 | 0.0004933 | 1086.55 | 0 | 0 | 0.0004933 | 1086.55 | 2023-05-15 04:03:08 | -0.0003211 | 0 | 0 | 0 | 关闭
10464 | 14 | 3 | 恒流放电 | 01:29:00 | 71:17:29 | -0.152 | 2.113 | 0.2254 | 496.57 | 0 | 0 | 0.2254 | 496.57 | 0.000496 | 1092.44 | 0 | 0 | 0.000496 | 1092.44 | 2023-05-15 04:03:38 | -0.0003212 | -12.6653 | -27897.21 | 0 | 关闭
10465 | 14 | 3 | 恒流放电 | 01:29:30 | 71:17:59 | -0.152 | 2.1129 | 0.2267 | 499.36 | 0 | 0 | 0.2267 | 499.36 | 0.0004986 | 1098.33 | 0 | 0 | 0.0004986 | 1098.33 | 2023-05-15 04:04:08 | -0.0003211 | -12.6656 | -27897.6995 | 0 | 关闭
10466 | 14 | 3 | 恒流放电 | 01:30:00 | 71:18:29 | -0.152 | 2.1127 | 0.228 | 502.15 | 0 | 0 | 0.228 | 502.15 | 0.0005013 | 1104.23 | 0 | 0 | 0.0005013 | 1104.23 | 2023-05-15 04:04:38 | -0.0003211 | -6.3327 | -13948.605 | 0 | 关闭
10467 | 14 | 3 | 恒流放电 | 01:30:30 | 71:18:59 | -0.152 | 2.1126 | 0.2292 | 504.94 | 0 | 0 | 0.2292 | 504.94 | 0.000504 | 1110.12 | 0 | 0 | 0.000504 | 1110.12 | 2023-05-15 04:05:08 | -0.0003211 | -12.6651 | -27896.7205 | 0 | 关闭
10468 | 14 | 3 | 恒流放电 | 01:31:00 | 71:19:29 | -0.152 | 2.1125 | 0.2305 | 507.73 | 0 | 0 | 0.2305 | 507.73 | 0.0005067 | 1116.02 | 0 | 0 | 0.0005067 | 1116.02 | 2023-05-15 04:05:38 | -0.0003211 | -12.6649 | -27896.231 | 0 | 关闭
10469 | 14 | 3 | 恒流放电 | 01:31:30 | 71:19:59 | -0.152 | 2.1122 | 0.2318 | 510.52 | 0 | 0 | 0.2318 | 510.52 | 0.0005093 | 1121.91 | 0 | 0 | 0.0005093 | 1121.91 | 2023-05-15 04:06:08 | -0.000321 | -4.2218 | -9299.07 | 0 | 关闭
10470 | 14 | 3 | 恒流放电 | 01:32:00 | 71:20:29 | -0.152 | 2.1121 | 0.233 | 513.31 | 0 | 0 | 0.233 | 513.31 | 0.000512 | 1127.8 | 0 | 0 | 0.000512 | 1127.8 | 2023-05-15 04:06:38 | -0.000321 | -12.6651 | -27896.7205 | 0 | 关闭
10471 | 14 | 3 | 恒流放电 | 01:32:30 | 71:20:59 | -0.152 | 2.1119 | 0.2343 | 516.1 | 0 | 0 | 0.2343 | 516.1 | 0.0005147 | 1133.69 | 0 | 0 | 0.0005147 | 1133.69 | 2023-05-15 04:07:08 | -0.0003209 | -6.3324 | -13948.1155 | 0 | 关闭
10472 | 14 | 3 | 恒流放电 | 01:33:00 | 71:21:29 | -0.152 | 2.1118 | 0.2356 | 518.89 | 0 | 0 | 0.2356 | 518.89 | 0.0005174 | 1139.58 | 0 | 0 | 0.0005174 | 1139.58 | 2023-05-15 04:07:38 | -0.0003209 | -12.6649 | -27896.231 | 0 | 关闭
10473 | 14 | 3 | 恒流放电 | 01:33:30 | 71:21:59 | -0.152 | 2.1118 | 0.2368 | 521.68 | 0 | 0 | 0.2368 | 521.68 | 0.00052 | 1145.48 | 0 | 0 | 0.00052 | 1145.48 | 2023-05-15 04:08:08 | -0.000321 | 0 | 0 | 0 | 关闭
10474 | 14 | 3 | 恒流放电 | 01:34:00 | 71:22:29 | -0.152 | 2.1118 | 0.2381 | 524.47 | 0 | 0 | 0.2381 | 524.47 | 0.0005227 | 1151.37 | 0 | 0 | 0.0005227 | 1151.37 | 2023-05-15 04:08:38 | -0.000321 | 0 | 0 | 0 | 关闭
10475 | 14 | 3 | 恒流放电 | 01:34:30 | 71:22:59 | -0.152 | 2.1117 | 0.2394 | 527.26 | 0 | 0 | 0.2394 | 527.26 | 0.0005254 | 1157.26 | 0 | 0 | 0.0005254 | 1157.26 | 2023-05-15 04:09:08 | -0.0003209 | -12.6653 | -27897.21 | 0 | 关闭
10476 | 14 | 3 | 恒流放电 | 01:35:00 | 71:23:29 | -0.152 | 2.1116 | 0.2406 | 530.05 | 0 | 0 | 0.2406 | 530.05 | 0.0005281 | 1163.15 | 0 | 0 | 0.0005281 | 1163.15 | 2023-05-15 04:09:38 | -0.0003209 | -12.6651 | -27896.7205 | 0 | 关闭
10477 | 14 | 3 | 恒流放电 | 01:35:30 | 71:23:59 | -0.152 | 2.1116 | 0.2419 | 532.84 | 0 | 0 | 0.2419 | 532.84 | 0.0005307 | 1169.04 | 0 | 0 | 0.0005307 | 1169.04 | 2023-05-15 04:10:08 | -0.0003209 | 0 | 0 | 0 | 关闭
10478 | 14 | 3 | 恒流放电 | 01:36:00 | 71:24:29 | -0.152 | 2.1115 | 0.2432 | 535.63 | 0 | 0 | 0.2432 | 535.63 | 0.0005334 | 1174.93 | 0 | 0 | 0.0005334 | 1174.93 | 2023-05-15 04:10:38 | -0.0003209 | -12.6649 | -27896.231 | 0 | 关闭
10479 | 14 | 3 | 恒流放电 | 01:36:30 | 71:24:59 | -0.152 | 2.1115 | 0.2444 | 538.42 | 0 | 0 | 0.2444 | 538.42 | 0.0005361 | 1180.82 | 0 | 0 | 0.0005361 | 1180.82 | 2023-05-15 04:11:08 | -0.0003209 | 0 | 0 | 0 | 关闭
10480 | 14 | 3 | 恒流放电 | 01:37:00 | 71:25:29 | -0.152 | 2.1113 | 0.2457 | 541.21 | 0 | 0 | 0.2457 | 541.21 | 0.0005388 | 1186.71 | 0 | 0 | 0.0005388 | 1186.71 | 2023-05-15 04:11:38 | -0.0003209 | -6.3326 | -13948.3603 | 0 | 关闭
10481 | 14 | 3 | 恒流放电 | 01:37:30 | 71:25:59 | -0.152 | 2.1113 | 0.247 | 544 | 0 | 0 | 0.247 | 544 | 0.0005414 | 1192.6 | 0 | 0 | 0.0005414 | 1192.6 | 2023-05-15 04:12:08 | -0.0003209 | 0 | 0 | 0 | 关闭
10482 | 14 | 3 | 恒流放电 | 01:38:00 | 71:26:29 | -0.152 | 2.1111 | 0.2482 | 546.79 | 0 | 0 | 0.2482 | 546.79 | 0.0005441 | 1198.49 | 0 | 0 | 0.0005441 | 1198.49 | 2023-05-15 04:12:38 | -0.0003208 | -6.3324 | -13948.1155 | 0 | 关闭
10483 | 14 | 3 | 恒流放电 | 01:38:30 | 71:26:59 | -0.152 | 2.1108 | 0.2495 | 549.57 | 0 | 0 | 0.2495 | 549.57 | 0.0005468 | 1204.38 | 0 | 0 | 0.0005468 | 1204.38 | 2023-05-15 04:13:08 | -0.0003208 | -4.2216 | -9298.5805 | 0 | 关闭
10484 | 14 | 3 | 恒流放电 | 01:39:00 | 71:27:29 | -0.152 | 2.1106 | 0.2508 | 552.36 | 0 | 0 | 0.2508 | 552.36 | 0.0005495 | 1210.27 | 0 | 0 | 0.0005495 | 1210.27 | 2023-05-15 04:13:38 | -0.0003208 | -6.3323 | -13947.8708 | 0 | 关闭
10485 | 14 | 3 | 恒流放电 | 01:39:30 | 71:27:59 | -0.152 | 2.1103 | 0.252 | 555.15 | 0 | 0 | 0.252 | 555.15 | 0.0005521 | 1216.15 | 0 | 0 | 0.0005521 | 1216.15 | 2023-05-15 04:14:08 | -0.0003207 | -4.2217 | -9298.9068 | 0 | 关闭
10486 | 14 | 3 | 恒流放电 | 01:40:00 | 71:28:29 | -0.152 | 2.1102 | 0.2533 | 557.94 | 0 | 0 | 0.2533 | 557.94 | 0.0005548 | 1222.04 | 0 | 0 | 0.0005548 | 1222.04 | 2023-05-15 04:14:38 | -0.0003207 | -12.6649 | -27896.231 | 0 | 关闭
10487 | 14 | 3 | 恒流放电 | 01:40:30 | 71:28:59 | -0.152 | 2.11 | 0.2546 | 560.73 | 0 | 0 | 0.2546 | 560.73 | 0.0005575 | 1227.93 | 0 | 0 | 0.0005575 | 1227.93 | 2023-05-15 04:15:08 | -0.0003207 | -6.3324 | -13948.1155 | 0 | 关闭
10488 | 14 | 3 | 恒流放电 | 01:41:00 | 71:29:29 | -0.152 | 2.1097 | 0.2558 | 563.52 | 0 | 0 | 0.2558 | 563.52 | 0.0005602 | 1233.81 | 0 | 0 | 0.0005602 | 1233.81 | 2023-05-15 04:15:38 | -0.0003206 | -4.2216 | -9298.7437 | 0 | 关闭
10489 | 14 | 3 | 恒流放电 | 01:41:30 | 71:29:59 | -0.152 | 2.1094 | 0.2571 | 566.31 | 0 | 0 | 0.2571 | 566.31 | 0.0005628 | 1239.7 | 0 | 0 | 0.0005628 | 1239.7 | 2023-05-15 04:16:08 | -0.0003206 | -4.2216 | -9298.5805 | 0 | 关闭
10490 | 14 | 3 | 恒流放电 | 01:42:00 | 71:30:29 | -0.152 | 2.1091 | 0.2584 | 569.1 | 0 | 0 | 0.2584 | 569.1 | 0.0005655 | 1245.58 | 0 | 0 | 0.0005655 | 1245.58 | 2023-05-15 04:16:38 | -0.0003205 | -4.2215 | -9298.4174 | 0 | 关闭
10491 | 14 | 3 | 恒流放电 | 01:42:30 | 71:30:59 | -0.152 | 2.1089 | 0.2596 | 571.89 | 0 | 0 | 0.2596 | 571.89 | 0.0005682 | 1251.47 | 0 | 0 | 0.0005682 | 1251.47 | 2023-05-15 04:17:08 | -0.0003205 | -6.3323 | -13947.8708 | 0 | 关闭
10492 | 14 | 3 | 恒流放电 | 01:43:00 | 71:31:29 | -0.152 | 2.1088 | 0.2609 | 574.68 | 0 | 0 | 0.2609 | 574.68 | 0.0005708 | 1257.35 | 0 | 0 | 0.0005708 | 1257.35 | 2023-05-15 04:17:38 | -0.0003205 | -12.6647 | -27895.7416 | 0 | 关闭
10493 | 14 | 3 | 恒流放电 | 01:43:30 | 71:31:59 | -0.152 | 2.1087 | 0.2622 | 577.47 | 0 | 0 | 0.2622 | 577.47 | 0.0005735 | 1263.23 | 0 | 0 | 0.0005735 | 1263.23 | 2023-05-15 04:18:08 | -0.0003205 | -12.6649 | -27896.231 | 0 | 关闭
10494 | 14 | 3 | 恒流放电 | 01:44:00 | 71:32:29 | -0.152 | 2.1085 | 0.2634 | 580.26 | 0 | 0 | 0.2634 | 580.26 | 0.0005762 | 1269.11 | 0 | 0 | 0.0005762 | 1269.11 | 2023-05-15 04:18:38 | -0.0003205 | -6.3323 | -13947.8708 | 0 | 关闭
10495 | 14 | 3 | 恒流放电 | 01:44:30 | 71:32:59 | -0.152 | 2.1083 | 0.2647 | 583.05 | 0 | 0 | 0.2647 | 583.05 | 0.0005788 | 1274.99 | 0 | 0 | 0.0005788 | 1274.99 | 2023-05-15 04:19:08 | -0.0003204 | -6.3322 | -13947.626 | 0 | 关闭
10496 | 14 | 3 | 恒流放电 | 01:45:00 | 71:33:29 | -0.152 | 2.1081 | 0.266 | 585.84 | 0 | 0 | 0.266 | 585.84 | 0.0005815 | 1280.87 | 0 | 0 | 0.0005815 | 1280.87 | 2023-05-15 04:19:38 | -0.0003204 | -6.3324 | -13948.1155 | 0 | 关闭
10497 | 14 | 3 | 恒流放电 | 01:45:30 | 71:33:59 | -0.152 | 2.1079 | 0.2672 | 588.63 | 0 | 0 | 0.2672 | 588.63 | 0.0005842 | 1286.76 | 0 | 0 | 0.0005842 | 1286.76 | 2023-05-15 04:20:08 | -0.0003204 | -6.3323 | -13947.8708 | 0 | 关闭
10498 | 14 | 3 | 恒流放电 | 01:46:00 | 71:34:29 | -0.152 | 2.1078 | 0.2685 | 591.42 | 0 | 0 | 0.2685 | 591.42 | 0.0005869 | 1292.64 | 0 | 0 | 0.0005869 | 1292.64 | 2023-05-15 04:20:38 | -0.0003203 | -12.6651 | -27896.7205 | 0 | 关闭
10499 | 14 | 3 | 恒流放电 | 01:46:30 | 71:34:59 | -0.152 | 2.1076 | 0.2698 | 594.21 | 0 | 0 | 0.2698 | 594.21 | 0.0005895 | 1298.51 | 0 | 0 | 0.0005895 | 1298.51 | 2023-05-15 04:21:08 | -0.0003203 | -6.3323 | -13947.8708 | 0 | 关闭
10500 | 14 | 3 | 恒流放电 | 01:47:00 | 71:35:29 | -0.152 | 2.1073 | 0.271 | 597 | 0 | 0 | 0.271 | 597 | 0.0005922 | 1304.39 | 0 | 0 | 0.0005922 | 1304.39 | 2023-05-15 04:21:38 | -0.0003203 | -4.2216 | -9298.7437 | 0 | 关闭
10501 | 14 | 3 | 恒流放电 | 01:47:30 | 71:35:59 | -0.152 | 2.107 | 0.2723 | 599.79 | 0 | 0 | 0.2723 | 599.79 | 0.0005949 | 1310.27 | 0 | 0 | 0.0005949 | 1310.27 | 2023-05-15 04:22:08 | -0.0003202 | -4.2215 | -9298.4174 | 0 | 关闭
10502 | 14 | 3 | 恒流放电 | 01:48:00 | 71:36:29 | -0.152 | 2.1066 | 0.2736 | 602.58 | 0 | 0 | 0.2736 | 602.58 | 0.0005975 | 1316.15 | 0 | 0 | 0.0005975 | 1316.15 | 2023-05-15 04:22:38 | -0.0003202 | -3.1662 | -6974.0578 | 0 | 关闭
10503 | 14 | 3 | 恒流放电 | 01:48:30 | 71:36:59 | -0.152 | 2.1062 | 0.2748 | 605.37 | 0 | 0 | 0.2748 | 605.37 | 0.0006002 | 1322.03 | 0 | 0 | 0.0006002 | 1322.03 | 2023-05-15 04:23:08 | -0.0003201 | -3.1662 | -6974.0578 | 0 | 关闭
10504 | 14 | 3 | 恒流放电 | 01:49:00 | 71:37:29 | -0.152 | 2.1059 | 0.2761 | 608.16 | 0 | 0 | 0.2761 | 608.16 | 0.0006029 | 1327.9 | 0 | 0 | 0.0006029 | 1327.9 | 2023-05-15 04:23:38 | -0.0003201 | -4.2217 | -9298.9068 | 0 | 关闭
10505 | 14 | 3 | 恒流放电 | 01:49:30 | 71:37:59 | -0.152 | 2.1054 | 0.2774 | 610.95 | 0 | 0 | 0.2774 | 610.95 | 0.0006055 | 1333.77 | 0 | 0 | 0.0006055 | 1333.77 | 2023-05-15 04:24:08 | -0.00032 | -2.5329 | -5579.0504 | 0 | 关闭
10506 | 14 | 3 | 恒流放电 | 01:50:00 | 71:38:29 | -0.152 | 2.105 | 0.2786 | 613.74 | 0 | 0 | 0.2786 | 613.74 | 0.0006082 | 1339.65 | 0 | 0 | 0.0006082 | 1339.65 | 2023-05-15 04:24:38 | -0.0003199 | -3.1662 | -6974.0578 | 0 | 关闭
10507 | 14 | 3 | 恒流放电 | 01:50:30 | 71:38:59 | -0.152 | 2.1045 | 0.2799 | 616.52 | 0 | 0 | 0.2799 | 616.52 | 0.0006109 | 1345.52 | 0 | 0 | 0.0006109 | 1345.52 | 2023-05-15 04:25:08 | -0.0003198 | -2.5329 | -5579.0504 | 0 | 关闭
10508 | 14 | 3 | 恒流放电 | 01:51:00 | 71:39:29 | -0.152 | 2.1042 | 0.2812 | 619.31 | 0 | 0 | 0.2812 | 619.31 | 0.0006135 | 1351.39 | 0 | 0 | 0.0006135 | 1351.39 | 2023-05-15 04:25:38 | -0.0003198 | -4.2218 | -9299.07 | 0 | 关闭
10509 | 14 | 3 | 恒流放电 | 01:51:30 | 71:39:59 | -0.152 | 2.1038 | 0.2824 | 622.1 | 0 | 0 | 0.2824 | 622.1 | 0.0006162 | 1357.26 | 0 | 0 | 0.0006162 | 1357.26 | 2023-05-15 04:26:08 | -0.0003197 | -3.1661 | -6973.6907 | 0 | 关闭
10510 | 14 | 3 | 恒流放电 | 01:52:00 | 71:40:29 | -0.152 | 2.1034 | 0.2837 | 624.89 | 0 | 0 | 0.2837 | 624.89 | 0.0006189 | 1363.13 | 0 | 0 | 0.0006189 | 1363.13 | 2023-05-15 04:26:38 | -0.0003197 | -3.1662 | -6974.0578 | 0 | 关闭
10511 | 14 | 3 | 恒流放电 | 01:52:30 | 71:40:59 | -0.152 | 2.103 | 0.285 | 627.68 | 0 | 0 | 0.285 | 627.68 | 0.0006215 | 1368.99 | 0 | 0 | 0.0006215 | 1368.99 | 2023-05-15 04:27:08 | -0.0003196 | -3.1662 | -6974.0578 | 0 | 关闭
10512 | 14 | 3 | 恒流放电 | 01:53:00 | 71:41:29 | -0.152 | 2.1028 | 0.2862 | 630.47 | 0 | 0 | 0.2862 | 630.47 | 0.0006242 | 1374.86 | 0 | 0 | 0.0006242 | 1374.86 | 2023-05-15 04:27:38 | -0.0003196 | -6.3322 | -13947.626 | 0 | 关闭
10513 | 14 | 3 | 恒流放电 | 01:53:30 | 71:41:59 | -0.152 | 2.1024 | 0.2875 | 633.26 | 0 | 0 | 0.2875 | 633.26 | 0.0006268 | 1380.72 | 0 | 0 | 0.0006268 | 1380.72 | 2023-05-15 04:28:08 | -0.0003195 | -3.1663 | -6974.1801 | 0 | 关闭
10514 | 14 | 3 | 恒流放电 | 01:54:00 | 71:42:29 | -0.152 | 2.1019 | 0.2888 | 636.05 | 0 | 0 | 0.2888 | 636.05 | 0.0006295 | 1386.59 | 0 | 0 | 0.0006295 | 1386.59 | 2023-05-15 04:28:38 | -0.0003194 | -2.5328 | -5578.8546 | 0 | 关闭
10515 | 14 | 3 | 恒流放电 | 01:54:30 | 71:42:59 | -0.152 | 2.1015 | 0.29 | 638.84 | 0 | 0 | 0.29 | 638.84 | 0.0006322 | 1392.45 | 0 | 0 | 0.0006322 | 1392.45 | 2023-05-15 04:29:08 | -0.0003194 | -3.1663 | -6974.3025 | 0 | 关闭
10516 | 14 | 3 | 恒流放电 | 01:55:00 | 71:43:29 | -0.152 | 2.1011 | 0.2913 | 641.63 | 0 | 0 | 0.2913 | 641.63 | 0.0006348 | 1398.31 | 0 | 0 | 0.0006348 | 1398.31 | 2023-05-15 04:29:38 | -0.0003193 | -3.1662 | -6973.9354 | 0 | 关闭
10517 | 14 | 3 | 恒流放电 | 01:55:30 | 71:43:59 | -0.152 | 2.1007 | 0.2926 | 644.42 | 0 | 0 | 0.2926 | 644.42 | 0.0006375 | 1404.17 | 0 | 0 | 0.0006375 | 1404.17 | 2023-05-15 04:30:08 | -0.0003192 | -3.1661 | -6973.813 | 0 | 关闭
10518 | 14 | 3 | 恒流放电 | 01:56:00 | 71:44:29 | -0.152 | 2.1003 | 0.2938 | 647.21 | 0 | 0 | 0.2938 | 647.21 | 0.0006402 | 1410.03 | 0 | 0 | 0.0006402 | 1410.03 | 2023-05-15 04:30:38 | -0.0003192 | -3.1662 | -6974.0578 | 0 | 关闭
10519 | 14 | 3 | 恒流放电 | 01:56:30 | 71:44:59 | -0.152 | 2.0996 | 0.2951 | 650 | 0 | 0 | 0.2951 | 650 | 0.0006428 | 1415.89 | 0 | 0 | 0.0006428 | 1415.89 | 2023-05-15 04:31:08 | -0.0003191 | -1.8092 | -3985.1059 | 0 | 关闭
10520 | 14 | 3 | 恒流放电 | 01:57:00 | 71:45:29 | -0.152 | 2.099 | 0.2964 | 652.79 | 0 | 0 | 0.2964 | 652.79 | 0.0006455 | 1421.75 | 0 | 0 | 0.0006455 | 1421.75 | 2023-05-15 04:31:38 | -0.000319 | -2.1108 | -4649.3718 | 0 | 关闭
10521 | 14 | 3 | 恒流放电 | 01:57:30 | 71:45:59 | -0.152 | 2.0984 | 0.2976 | 655.58 | 0 | 0 | 0.2976 | 655.58 | 0.0006481 | 1427.6 | 0 | 0 | 0.0006481 | 1427.6 | 2023-05-15 04:32:08 | -0.0003189 | -2.1108 | -4649.2903 | 0 | 关闭
10522 | 14 | 3 | 恒流放电 | 01:58:00 | 71:46:29 | -0.152 | 2.0977 | 0.2989 | 658.37 | 0 | 0 | 0.2989 | 658.37 | 0.0006508 | 1433.46 | 0 | 0 | 0.0006508 | 1433.46 | 2023-05-15 04:32:38 | -0.0003188 | -1.8093 | -3985.1759 | 0 | 关闭
10523 | 14 | 3 | 恒流放电 | 01:58:30 | 71:46:59 | -0.152 | 2.0971 | 0.3002 | 661.16 | 0 | 0 | 0.3002 | 661.16 | 0.0006534 | 1439.31 | 0 | 0 | 0.0006534 | 1439.31 | 2023-05-15 04:33:08 | -0.0003187 | -2.1109 | -4649.4534 | 0 | 关闭
10524 | 14 | 3 | 恒流放电 | 01:59:00 | 71:47:29 | -0.152 | 2.0965 | 0.3014 | 663.95 | 0 | 0 | 0.3014 | 663.95 | 0.0006561 | 1445.15 | 0 | 0 | 0.0006561 | 1445.15 | 2023-05-15 04:33:38 | -0.0003186 | -2.1107 | -4649.2087 | 0 | 关闭
10525 | 14 | 3 | 恒流放电 | 01:59:30 | 71:47:59 | -0.152 | 2.0959 | 0.3027 | 666.74 | 0 | 0 | 0.3027 | 666.74 | 0.0006588 | 1451 | 0 | 0 | 0.0006588 | 1451 | 2023-05-15 04:34:08 | -0.0003185 | -2.1108 | -4649.3718 | 0 | 关闭
10526 | 14 | 3 | 恒流放电 | 02:00:00 | 71:48:29 | -0.152 | 2.0952 | 0.304 | 669.53 | 0 | 0 | 0.304 | 669.53 | 0.0006614 | 1456.85 | 0 | 0 | 0.0006614 | 1456.85 | 2023-05-15 04:34:38 | -0.0003184 | -1.8092 | -3985.1059 | 0 | 关闭
10527 | 14 | 3 | 恒流放电 | 02:00:30 | 71:48:59 | -0.152 | 2.0946 | 0.3052 | 672.32 | 0 | 0 | 0.3052 | 672.32 | 0.0006641 | 1462.69 | 0 | 0 | 0.0006641 | 1462.69 | 2023-05-15 04:35:08 | -0.0003183 | -2.1108 | -4649.3718 | 0 | 关闭
10528 | 14 | 3 | 恒流放电 | 02:01:00 | 71:49:29 | -0.152 | 2.0938 | 0.3065 | 675.11 | 0 | 0 | 0.3065 | 675.11 | 0.0006667 | 1468.53 | 0 | 0 | 0.0006667 | 1468.53 | 2023-05-15 04:35:38 | -0.0003182 | -1.5831 | -3486.9065 | 0 | 关闭
10529 | 14 | 3 | 恒流放电 | 02:01:30 | 71:49:59 | -0.152 | 2.0931 | 0.3078 | 677.9 | 0 | 0 | 0.3078 | 677.9 | 0.0006694 | 1474.37 | 0 | 0 | 0.0006694 | 1474.37 | 2023-05-15 04:36:08 | -0.0003181 | -1.8093 | -3985.2458 | 0 | 关闭
10530 | 14 | 3 | 恒流放电 | 02:02:00 | 71:50:29 | -0.152 | 2.0925 | 0.309 | 680.69 | 0 | 0 | 0.309 | 680.69 | 0.000672 | 1480.21 | 0 | 0 | 0.000672 | 1480.21 | 2023-05-15 04:36:38 | -0.000318 | -2.1107 | -4649.2087 | 0 | 关闭
10531 | 14 | 3 | 恒流放电 | 02:02:30 | 71:50:59 | -0.152 | 2.0917 | 0.3103 | 683.48 | 0 | 0 | 0.3103 | 683.48 | 0.0006747 | 1486.05 | 0 | 0 | 0.0006747 | 1486.05 | 2023-05-15 04:37:08 | -0.0003179 | -1.5831 | -3487.0901 | 0 | 关闭
10532 | 14 | 3 | 恒流放电 | 02:03:00 | 71:51:29 | -0.152 | 2.0911 | 0.3116 | 686.26 | 0 | 0 | 0.3116 | 686.26 | 0.0006773 | 1491.88 | 0 | 0 | 0.0006773 | 1491.88 | 2023-05-15 04:37:38 | -0.0003178 | -2.1107 | -4649.2087 | 0 | 关闭
10533 | 14 | 3 | 恒流放电 | 02:03:30 | 71:51:59 | -0.152 | 2.0904 | 0.3128 | 689.05 | 0 | 0 | 0.3128 | 689.05 | 0.00068 | 1497.71 | 0 | 0 | 0.00068 | 1497.71 | 2023-05-15 04:38:08 | -0.0003177 | -1.8093 | -3985.2458 | 0 | 关闭
10534 | 14 | 3 | 恒流放电 | 02:04:00 | 71:52:29 | -0.152 | 2.0895 | 0.3141 | 691.84 | 0 | 0 | 0.3141 | 691.84 | 0.0006826 | 1503.54 | 0 | 0 | 0.0006826 | 1503.54 | 2023-05-15 04:38:38 | -0.0003175 | -1.4072 | -3099.5812 | 0 | 关闭
10535 | 14 | 3 | 恒流放电 | 02:04:30 | 71:52:59 | -0.152 | 2.0887 | 0.3154 | 694.63 | 0 | 0 | 0.3154 | 694.63 | 0.0006853 | 1509.37 | 0 | 0 | 0.0006853 | 1509.37 | 2023-05-15 04:39:08 | -0.0003174 | -1.5831 | -3487.0289 | 0 | 关闭
10536 | 14 | 3 | 恒流放电 | 02:05:00 | 71:53:29 | -0.152 | 2.0877 | 0.3166 | 697.42 | 0 | 0 | 0.3166 | 697.42 | 0.0006879 | 1515.2 | 0 | 0 | 0.0006879 | 1515.2 | 2023-05-15 04:39:38 | -0.0003173 | -1.2665 | -2789.5742 | 0 | 关闭
10537 | 14 | 3 | 恒流放电 | 02:05:30 | 71:53:59 | -0.152 | 2.0867 | 0.3179 | 700.21 | 0 | 0 | 0.3179 | 700.21 | 0.0006905 | 1521.02 | 0 | 0 | 0.0006905 | 1521.02 | 2023-05-15 04:40:08 | -0.0003171 | -1.2665 | -2789.6231 | 0 | 关闭
10538 | 14 | 3 | 恒流放电 | 02:06:00 | 71:54:29 | -0.152 | 2.0856 | 0.3192 | 703 | 0 | 0 | 0.3192 | 703 | 0.0006932 | 1526.84 | 0 | 0 | 0.0006932 | 1526.84 | 2023-05-15 04:40:38 | -0.000317 | -1.1514 | -2536.0655 | 0 | 关闭
10539 | 14 | 3 | 恒流放电 | 02:06:30 | 71:54:59 | -0.152 | 2.0844 | 0.3204 | 705.79 | 0 | 0 | 0.3204 | 705.79 | 0.0006958 | 1532.66 | 0 | 0 | 0.0006958 | 1532.66 | 2023-05-15 04:41:08 | -0.0003168 | -1.0554 | -2324.6451 | 0 | 关闭
10540 | 14 | 3 | 恒流放电 | 02:07:00 | 71:55:29 | -0.152 | 2.0833 | 0.3217 | 708.58 | 0 | 0 | 0.3217 | 708.58 | 0.0006985 | 1538.47 | 0 | 0 | 0.0006985 | 1538.47 | 2023-05-15 04:41:38 | -0.0003166 | -1.1514 | -2536.11 | 0 | 关闭
10541 | 14 | 3 | 恒流放电 | 02:07:30 | 71:55:59 | -0.152 | 2.082 | 0.323 | 711.37 | 0 | 0 | 0.323 | 711.37 | 0.0007011 | 1544.28 | 0 | 0 | 0.0007011 | 1544.28 | 2023-05-15 04:42:08 | -0.0003164 | -0.9742 | -2145.9016 | 0 | 关闭
10542 | 14 | 3 | 恒流放电 | 02:08:00 | 71:56:29 | -0.152 | 2.0807 | 0.3242 | 714.16 | 0 | 0 | 0.3242 | 714.16 | 0.0007037 | 1550.09 | 0 | 0 | 0.0007037 | 1550.09 | 2023-05-15 04:42:38 | -0.0003162 | -0.9742 | -2145.9016 | 0 | 关闭
10543 | 14 | 3 | 恒流放电 | 02:08:30 | 71:56:59 | -0.152 | 2.0792 | 0.3255 | 716.95 | 0 | 0 | 0.3255 | 716.95 | 0.0007064 | 1555.89 | 0 | 0 | 0.0007064 | 1555.89 | 2023-05-15 04:43:08 | -0.000316 | -0.8443 | -1859.7814 | 0 | 关闭
10544 | 14 | 3 | 恒流放电 | 02:09:00 | 71:57:29 | -0.152 | 2.0777 | 0.3268 | 719.74 | 0 | 0 | 0.3268 | 719.74 | 0.000709 | 1561.69 | 0 | 0 | 0.000709 | 1561.69 | 2023-05-15 04:43:38 | -0.0003157 | -0.8443 | -1859.7161 | 0 | 关闭
10545 | 14 | 3 | 恒流放电 | 02:09:30 | 71:57:59 | -0.152 | 2.0763 | 0.328 | 722.53 | 0 | 0 | 0.328 | 722.53 | 0.0007116 | 1567.48 | 0 | 0 | 0.0007116 | 1567.48 | 2023-05-15 04:44:08 | -0.0003156 | -0.9047 | -1992.6928 | 0 | 关闭
10546 | 14 | 3 | 恒流放电 | 02:10:00 | 71:58:29 | -0.152 | 2.0749 | 0.3293 | 725.32 | 0 | 0 | 0.3293 | 725.32 | 0.0007143 | 1573.27 | 0 | 0 | 0.0007143 | 1573.27 | 2023-05-15 04:44:38 | -0.0003153 | -0.9046 | -1992.5879 | 0 | 关闭
10547 | 14 | 3 | 恒流放电 | 02:10:30 | 71:58:59 | -0.152 | 2.0734 | 0.3306 | 728.11 | 0 | 0 | 0.3306 | 728.11 | 0.0007169 | 1579.06 | 0 | 0 | 0.0007169 | 1579.06 | 2023-05-15 04:45:08 | -0.0003151 | -0.8443 | -1859.7161 | 0 | 关闭
10548 | 14 | 3 | 恒流放电 | 02:11:00 | 71:59:29 | -0.152 | 2.0719 | 0.3318 | 730.9 | 0 | 0 | 0.3318 | 730.9 | 0.0007195 | 1584.84 | 0 | 0 | 0.0007195 | 1584.84 | 2023-05-15 04:45:38 | -0.0003149 | -0.8444 | -1859.8466 | 0 | 关闭
10549 | 14 | 3 | 恒流放电 | 02:11:30 | 71:59:59 | -0.152 | 2.0703 | 0.3331 | 733.69 | 0 | 0 | 0.3331 | 733.69 | 0.0007221 | 1590.62 | 0 | 0 | 0.0007221 | 1590.62 | 2023-05-15 04:46:08 | -0.0003146 | -0.7915 | -1743.4533 | 0 | 关闭
10550 | 14 | 3 | 恒流放电 | 02:12:00 | 72:00:29 | -0.152 | 2.0685 | 0.3344 | 736.48 | 0 | 0 | 0.3344 | 736.48 | 0.0007248 | 1596.39 | 0 | 0 | 0.0007248 | 1596.39 | 2023-05-15 04:46:38 | -0.0003144 | -0.7037 | -1549.8994 | 0 | 关闭
10551 | 14 | 3 | 恒流放电 | 02:12:30 | 72:00:59 | -0.152 | 2.0666 | 0.3356 | 739.27 | 0 | 0 | 0.3356 | 739.27 | 0.0007274 | 1602.16 | 0 | 0 | 0.0007274 | 1602.16 | 2023-05-15 04:47:08 | -0.0003141 | -0.6666 | -1468.2227 | 0 | 关闭
10552 | 14 | 3 | 恒流放电 | 02:13:00 | 72:01:29 | -0.152 | 2.0646 | 0.3369 | 742.06 | 0 | 0 | 0.3369 | 742.06 | 0.00073 | 1607.92 | 0 | 0 | 0.00073 | 1607.92 | 2023-05-15 04:47:38 | -0.0003138 | -0.6332 | -1394.7871 | 0 | 关闭
10553 | 14 | 3 | 恒流放电 | 02:13:30 | 72:01:59 | -0.152 | 2.0624 | 0.3382 | 744.85 | 0 | 0 | 0.3382 | 744.85 | 0.0007326 | 1613.68 | 0 | 0 | 0.0007326 | 1613.68 | 2023-05-15 04:48:08 | -0.0003134 | -0.5757 | -1268.0328 | 0 | 关闭
10554 | 14 | 3 | 恒流放电 | 02:14:00 | 72:02:29 | -0.152 | 2.0599 | 0.3394 | 747.64 | 0 | 0 | 0.3394 | 747.64 | 0.0007352 | 1619.43 | 0 | 0 | 0.0007352 | 1619.43 | 2023-05-15 04:48:38 | -0.0003131 | -0.5066 | -1115.8492 | 0 | 关闭
10555 | 14 | 3 | 恒流放电 | 02:14:30 | 72:02:59 | -0.152 | 2.057 | 0.3407 | 750.43 | 0 | 0 | 0.3407 | 750.43 | 0.0007378 | 1625.17 | 0 | 0 | 0.0007378 | 1625.17 | 2023-05-15 04:49:08 | -0.0003126 | -0.4367 | -961.9559 | 0 | 关闭
10556 | 14 | 3 | 恒流放电 | 02:15:00 | 72:03:29 | -0.152 | 2.0538 | 0.342 | 753.22 | 0 | 0 | 0.342 | 753.22 | 0.0007404 | 1630.9 | 0 | 0 | 0.0007404 | 1630.9 | 2023-05-15 04:49:38 | -0.0003121 | -0.3958 | -871.7266 | 0 | 关闭
10557 | 14 | 3 | 恒流放电 | 02:15:30 | 72:03:59 | -0.152 | 2.0503 | 0.3432 | 756.01 | 0 | 0 | 0.3432 | 756.01 | 0.000743 | 1636.63 | 0 | 0 | 0.000743 | 1636.63 | 2023-05-15 04:50:08 | -0.0003116 | -0.3619 | -797.0771 | 0 | 关闭
10558 | 14 | 3 | 恒流放电 | 02:16:00 | 72:04:29 | -0.152 | 2.0461 | 0.3445 | 758.8 | 0 | 0 | 0.3445 | 758.8 | 0.0007456 | 1642.34 | 0 | 0 | 0.0007456 | 1642.34 | 2023-05-15 04:50:38 | -0.000311 | -0.3016 | -664.2076 | 0 | 关闭
10559 | 14 | 3 | 恒流放电 | 02:16:30 | 72:04:59 | -0.152 | 2.0413 | 0.3458 | 761.59 | 0 | 0 | 0.3458 | 761.59 | 0.0007482 | 1648.04 | 0 | 0 | 0.0007482 | 1648.04 | 2023-05-15 04:51:08 | -0.0003103 | -0.2638 | -581.1511 | 0 | 关闭
10560 | 14 | 3 | 恒流放电 | 02:17:00 | 72:05:29 | -0.152 | 2.0357 | 0.347 | 764.37 | 0 | 0 | 0.347 | 764.37 | 0.0007508 | 1653.73 | 0 | 0 | 0.0007508 | 1653.73 | 2023-05-15 04:51:38 | -0.0003094 | -0.2262 | -498.1645 | 0 | 关闭
10561 | 14 | 3 | 恒流放电 | 02:17:30 | 72:05:59 | -0.152 | 2.0291 | 0.3483 | 767.16 | 0 | 0 | 0.3483 | 767.16 | 0.0007534 | 1659.4 | 0 | 0 | 0.0007534 | 1659.4 | 2023-05-15 04:52:08 | -0.0003084 | -0.1919 | -422.6702 | 0 | 关闭
10562 | 14 | 3 | 恒流放电 | 02:18:00 | 72:06:29 | -0.152 | 2.0216 | 0.3496 | 769.95 | 0 | 0 | 0.3496 | 769.95 | 0.0007559 | 1665.05 | 0 | 0 | 0.0007559 | 1665.05 | 2023-05-15 04:52:38 | -0.0003072 | -0.1689 | -371.9497 | 0 | 关闭
10563 | 14 | 3 | 恒流放电 | 02:18:30 | 72:06:59 | -0.152 | 2.0128 | 0.3508 | 772.74 | 0 | 0 | 0.3508 | 772.74 | 0.0007585 | 1670.68 | 0 | 0 | 0.0007585 | 1670.68 | 2023-05-15 04:53:08 | -0.0003059 | -0.1439 | -316.9971 | 0 | 关闭
10564 | 14 | 3 | 恒流放电 | 02:18:58 | 72:07:27 | -0.152 | 2.0028 | 0.352 | 775.37 | 0 | 0 | 0.352 | 775.37 | 0.0007609 | 1675.94 | 0 | 0 | 0.0007609 | 1675.94 | 2023-05-15 04:53:36 | -0.0003044 | -0.1191 | -262.232 | 0 | 关闭
10565 | 14 | 3 | 恒流放电 | 02:19:00 | 72:07:29 | -0.152 | 2.0022 | 0.3521 | 775.53 | 0 | 0 | 0.3521 | 775.53 | 0.000761 | 1676.28 | 0 | 0 | 0.000761 | 1676.28 | 2023-05-15 04:53:38 | -0.0003043 | -0.1266 | -278.9199 | 0 | 关闭
10566 | 14 | 3 | 恒流放电 | 02:19:25 | 72:07:54 | -0.152 | 1.9922 | 0.3532 | 777.9 | 0 | 0 | 0.3532 | 777.9 | 0.0007632 | 1680.99 | 0 | 0 | 0.0007632 | 1680.99 | 2023-05-15 04:54:03 | -0.0003028 | -0.1072 | -236.187 | 0 | 关闭
10567 | 14 | 3 | 恒流放电 | 02:19:30 | 72:07:59 | -0.152 | 1.9903 | 0.3534 | 778.32 | 0 | 0 | 0.3534 | 778.32 | 0.0007636 | 1681.85 | 0 | 0 | 0.0007636 | 1681.85 | 2023-05-15 04:54:08 | -0.0003025 | -0.1022 | -225.1333 | 0 | 关闭
10568 | 14 | 3 | 恒流放电 | 02:19:53 | 72:08:23 | -0.152 | 1.9803 | 0.3544 | 780.55 | 0 | 0 | 0.3544 | 780.55 | 0.0007656 | 1686.26 | 0 | 0 | 0.0007656 | 1686.26 | 2023-05-15 04:54:31 | -0.000301 | -0.1009 | -222.2418 | 0 | 关闭
10569 | 14 | 3 | 恒流放电 | 02:20:00 | 72:08:29 | -0.152 | 1.9779 | 0.3546 | 781.11 | 0 | 0 | 0.3546 | 781.11 | 0.0007661 | 1687.38 | 0 | 0 | 0.0007661 | 1687.38 | 2023-05-15 04:54:38 | -0.0003006 | -0.1073 | -236.3151 | 0 | 关闭
10570 | 14 | 3 | 恒流放电 | 02:20:23 | 72:08:52 | -0.152 | 1.9679 | 0.3556 | 783.25 | 0 | 0 | 0.3556 | 783.25 | 0.000768 | 1691.6 | 0 | 0 | 0.000768 | 1691.6 | 2023-05-15 04:55:01 | -0.0002991 | -0.0971 | -213.8767 | 0 | 关闭
10571 | 14 | 3 | 恒流放电 | 02:20:30 | 72:08:59 | -0.152 | 1.9649 | 0.3559 | 783.9 | 0 | 0 | 0.3559 | 783.9 | 0.0007686 | 1692.88 | 0 | 0 | 0.0007686 | 1692.88 | 2023-05-15 04:55:08 | -0.0002986 | -0.0985 | -216.9848 | 0 | 关闭
10572 | 14 | 3 | 恒流放电 | 02:20:53 | 72:09:22 | -0.152 | 1.9549 | 0.3569 | 786.05 | 0 | 0 | 0.3569 | 786.05 | 0.0007705 | 1697.09 | 0 | 0 | 0.0007705 | 1697.09 | 2023-05-15 04:55:31 | -0.0002971 | -0.0975 | -214.8018 | 0 | 关闭
10573 | 14 | 3 | 恒流放电 | 02:21:00 | 72:09:29 | -0.152 | 1.9519 | 0.3572 | 786.69 | 0 | 0 | 0.3572 | 786.69 | 0.000771 | 1698.34 | 0 | 0 | 0.000771 | 1698.34 | 2023-05-15 04:55:38 | -0.0002967 | -0.0971 | -213.8522 | 0 | 关闭
10574 | 14 | 3 | 恒流放电 | 02:21:22 | 72:09:52 | -0.152 | 1.9419 | 0.3581 | 788.81 | 0 | 0 | 0.3581 | 788.81 | 0.0007729 | 1702.47 | 0 | 0 | 0.0007729 | 1702.47 | 2023-05-15 04:56:00 | -0.0002951 | -0.0963 | -212.0264 | 0 | 关闭
10575 | 14 | 3 | 恒流放电 | 02:21:30 | 72:09:59 | -0.152 | 1.9386 | 0.3584 | 789.48 | 0 | 0 | 0.3584 | 789.48 | 0.0007735 | 1703.77 | 0 | 0 | 0.0007735 | 1703.77 | 2023-05-15 04:56:08 | -0.0002946 | -0.0921 | -202.8953 | 0 | 关闭
10576 | 14 | 3 | 恒流放电 | 02:21:51 | 72:10:21 | -0.152 | 1.9286 | 0.3593 | 791.52 | 0 | 0 | 0.3593 | 791.52 | 0.0007753 | 1707.71 | 0 | 0 | 0.0007753 | 1707.71 | 2023-05-15 04:56:29 | -0.0002931 | -0.0925 | -203.6613 | 0 | 关闭
10577 | 14 | 3 | 恒流放电 | 02:22:00 | 72:10:29 | -0.152 | 1.9249 | 0.3597 | 792.27 | 0 | 0 | 0.3597 | 792.27 | 0.000776 | 1709.16 | 0 | 0 | 0.000776 | 1709.16 | 2023-05-15 04:56:38 | -0.0002926 | -0.0924 | -203.5957 | 0 | 关闭
10578 | 14 | 3 | 恒流放电 | 02:22:21 | 72:10:50 | -0.152 | 1.9149 | 0.3606 | 794.23 | 0 | 0 | 0.3606 | 794.23 | 0.0007777 | 1712.93 | 0 | 0 | 0.0007777 | 1712.93 | 2023-05-15 04:56:59 | -0.000291 | -0.0891 | -196.2115 | 0 | 关闭
10579 | 14 | 3 | 恒流放电 | 02:22:30 | 72:10:59 | -0.152 | 1.9106 | 0.361 | 795.06 | 0 | 0 | 0.361 | 795.06 | 0.0007784 | 1714.51 | 0 | 0 | 0.0007784 | 1714.51 | 2023-05-15 04:57:08 | -0.0002904 | -0.0874 | -192.4894 | 0 | 关闭
10580 | 14 | 3 | 恒流放电 | 02:22:50 | 72:11:20 | -0.152 | 1.9006 | 0.3618 | 796.99 | 0 | 0 | 0.3618 | 796.99 | 0.0007801 | 1718.18 | 0 | 0 | 0.0007801 | 1718.18 | 2023-05-15 04:57:28 | -0.0002889 | -0.0874 | -192.4865 | 0 | 关闭
10581 | 14 | 3 | 恒流放电 | 02:23:00 | 72:11:29 | -0.152 | 1.8961 | 0.3622 | 797.85 | 0 | 0 | 0.3622 | 797.85 | 0.0007808 | 1719.82 | 0 | 0 | 0.0007808 | 1719.82 | 2023-05-15 04:57:38 | -0.0002882 | -0.0873 | -192.2119 | 0 | 关闭
10582 | 14 | 3 | 恒流放电 | 02:23:19 | 72:11:49 | -0.152 | 1.8861 | 0.363 | 799.66 | 0 | 0 | 0.363 | 799.66 | 0.0007824 | 1723.25 | 0 | 0 | 0.0007824 | 1723.25 | 2023-05-15 04:57:57 | -0.0002867 | -0.0823 | -181.3314 | 0 | 关闭
10583 | 14 | 3 | 恒流放电 | 02:23:30 | 72:11:59 | -0.152 | 1.8807 | 0.3635 | 800.64 | 0 | 0 | 0.3635 | 800.64 | 0.0007832 | 1725.09 | 0 | 0 | 0.0007832 | 1725.09 | 2023-05-15 04:58:08 | -0.0002858 | -0.0821 | -180.8071 | 0 | 关闭
10584 | 14 | 3 | 恒流放电 | 02:23:49 | 72:12:18 | -0.152 | 1.8707 | 0.3643 | 802.41 | 0 | 0 | 0.3643 | 802.41 | 0.0007847 | 1728.4 | 0 | 0 | 0.0007847 | 1728.4 | 2023-05-15 04:58:27 | -0.0002843 | -0.0802 | -176.6862 | 0 | 关闭
10585 | 14 | 3 | 恒流放电 | 02:24:00 | 72:12:29 | -0.152 | 1.8648 | 0.3648 | 803.43 | 0 | 0 | 0.3648 | 803.43 | 0.0007856 | 1730.31 | 0 | 0 | 0.0007856 | 1730.31 | 2023-05-15 04:58:38 | -0.0002834 | -0.0787 | -173.399 | 0 | 关闭
10586 | 14 | 3 | 恒流放电 | 02:24:19 | 72:12:49 | -0.152 | 1.8548 | 0.3656 | 805.24 | 0 | 0 | 0.3656 | 805.24 | 0.0007871 | 1733.69 | 0 | 0 | 0.0007871 | 1733.69 | 2023-05-15 04:58:57 | -0.0002819 | -0.0823 | -181.3363 | 0 | 关闭
10587 | 14 | 3 | 恒流放电 | 02:24:30 | 72:12:59 | -0.152 | 1.8495 | 0.366 | 806.22 | 0 | 0 | 0.366 | 806.22 | 0.0007879 | 1735.49 | 0 | 0 | 0.0007879 | 1735.49 | 2023-05-15 04:59:08 | -0.0002811 | -0.0836 | -184.2093 | 0 | 关闭
10588 | 14 | 3 | 恒流放电 | 02:24:49 | 72:13:19 | -0.152 | 1.8395 | 0.3669 | 808.06 | 0 | 0 | 0.3669 | 808.06 | 0.0007895 | 1738.89 | 0 | 0 | 0.0007895 | 1738.89 | 2023-05-15 04:59:27 | -0.0002796 | -0.0836 | -184.1361 | 0 | 关闭
10589 | 14 | 3 | 恒流放电 | 02:25:00 | 72:13:29 | -0.152 | 1.8344 | 0.3673 | 809.01 | 0 | 0 | 0.3673 | 809.01 | 0.0007902 | 1740.63 | 0 | 0 | 0.0007902 | 1740.63 | 2023-05-15 04:59:38 | -0.0002788 | -0.0844 | -185.9722 | 0 | 关闭
10590 | 14 | 3 | 恒流放电 | 02:25:19 | 72:13:48 | -0.152 | 1.8244 | 0.3681 | 810.81 | 0 | 0 | 0.3681 | 810.81 | 0.0007917 | 1743.93 | 0 | 0 | 0.0007917 | 1743.93 | 2023-05-15 04:59:57 | -0.0002773 | -0.0819 | -180.4014 | 0 | 关闭
10591 | 14 | 3 | 恒流放电 | 02:25:30 | 72:13:59 | -0.152 | 1.8188 | 0.3686 | 811.8 | 0 | 0 | 0.3686 | 811.8 | 0.0007926 | 1745.73 | 0 | 0 | 0.0007926 | 1745.73 | 2023-05-15 05:00:08 | -0.0002764 | -0.0799 | -176.0279 | 0 | 关闭
10592 | 14 | 3 | 恒流放电 | 02:25:48 | 72:14:17 | -0.152 | 1.8088 | 0.3693 | 813.49 | 0 | 0 | 0.3693 | 813.49 | 0.000794 | 1748.8 | 0 | 0 | 0.000794 | 1748.8 | 2023-05-15 05:00:26 | -0.0002749 | -0.0768 | -169.2413 | 0 | 关闭
10593 | 14 | 3 | 恒流放电 | 02:26:00 | 72:14:29 | -0.152 | 1.8022 | 0.3698 | 814.59 | 0 | 0 | 0.3698 | 814.59 | 0.0007949 | 1750.78 | 0 | 0 | 0.0007949 | 1750.78 | 2023-05-15 05:00:38 | -0.0002739 | -0.0755 | -166.2884 | 0 | 关闭
10594 | 14 | 3 | 恒流放电 | 02:26:17 | 72:14:47 | -0.152 | 1.7921 | 0.3706 | 816.24 | 0 | 0 | 0.3706 | 816.24 | 0.0007962 | 1753.74 | 0 | 0 | 0.0007962 | 1753.74 | 2023-05-15 05:00:55 | -0.0002724 | -0.074 | -162.952 | 0 | 关闭
10595 | 14 | 3 | 恒流放电 | 02:26:30 | 72:14:59 | -0.152 | 1.785 | 0.3711 | 817.38 | 0 | 0 | 0.3711 | 817.38 | 0.0007971 | 1755.78 | 0 | 0 | 0.0007971 | 1755.78 | 2023-05-15 05:01:08 | -0.0002713 | -0.0731 | -161.1066 | 0 | 关闭
10596 | 14 | 3 | 恒流放电 | 02:26:47 | 72:15:16 | -0.152 | 1.7749 | 0.3718 | 818.96 | 0 | 0 | 0.3718 | 818.96 | 0.0007984 | 1758.6 | 0 | 0 | 0.0007984 | 1758.6 | 2023-05-15 05:01:25 | -0.0002697 | -0.0711 | -156.5161 | 0 | 关闭
10597 | 14 | 3 | 恒流放电 | 02:27:00 | 72:15:29 | -0.152 | 1.7673 | 0.3724 | 820.17 | 0 | 0 | 0.3724 | 820.17 | 0.0007994 | 1760.74 | 0 | 0 | 0.0007994 | 1760.74 | 2023-05-15 05:01:38 | -0.0002686 | -0.0722 | -159.0669 | 0 | 关闭
10598 | 14 | 3 | 恒流放电 | 02:27:16 | 72:15:46 | -0.152 | 1.7573 | 0.3731 | 821.71 | 0 | 0 | 0.3731 | 821.71 | 0.0008006 | 1763.46 | 0 | 0 | 0.0008006 | 1763.46 | 2023-05-15 05:01:54 | -0.0002671 | -0.0701 | -154.371 | 0 | 关闭
10599 | 14 | 3 | 恒流放电 | 02:27:30 | 72:15:59 | -0.152 | 1.7494 | 0.3736 | 822.96 | 0 | 0 | 0.3736 | 822.96 | 0.0008016 | 1765.64 | 0 | 0 | 0.0008016 | 1765.64 | 2023-05-15 05:02:08 | -0.0002659 | -0.0716 | -157.7229 | 0 | 关闭
10600 | 14 | 3 | 恒流放电 | 02:27:46 | 72:16:16 | -0.152 | 1.7394 | 0.3743 | 824.53 | 0 | 0 | 0.3743 | 824.53 | 0.0008028 | 1768.39 | 0 | 0 | 0.0008028 | 1768.39 | 2023-05-15 05:02:24 | -0.0002644 | -0.0713 | -157.1512 | 0 | 关闭
10601 | 14 | 3 | 恒流放电 | 02:28:00 | 72:16:29 | -0.152 | 1.732 | 0.3749 | 825.75 | 0 | 0 | 0.3749 | 825.75 | 0.0008038 | 1770.5 | 0 | 0 | 0.0008038 | 1770.5 | 2023-05-15 05:02:38 | -0.0002632 | -0.0747 | -164.636 | 0 | 关闭
10602 | 14 | 3 | 恒流放电 | 02:28:17 | 72:16:46 | -0.152 | 1.722 | 0.3756 | 827.37 | 0 | 0 | 0.3756 | 827.37 | 0.0008051 | 1773.29 | 0 | 0 | 0.0008051 | 1773.29 | 2023-05-15 05:02:55 | -0.0002617 | -0.0735 | -161.7915 | 0 | 关闭
10603 | 14 | 3 | 恒流放电 | 02:28:30 | 72:16:59 | -0.152 | 1.715 | 0.3762 | 828.54 | 0 | 0 | 0.3762 | 828.54 | 0.000806 | 1775.31 | 0 | 0 | 0.000806 | 1775.31 | 2023-05-15 05:03:08 | -0.0002606 | -0.076 | -167.4009 | 0 | 关闭
10604 | 14 | 3 | 恒流放电 | 02:28:48 | 72:17:17 | -0.152 | 1.705 | 0.3769 | 830.23 | 0 | 0 | 0.3769 | 830.23 | 0.0008073 | 1778.2 | 0 | 0 | 0.0008073 | 1778.2 | 2023-05-15 05:03:26 | -0.0002591 | -0.0768 | -169.2413 | 0 | 关闭
10605 | 14 | 3 | 恒流放电 | 02:28:57 | 72:17:26 | -0.152 | 1.7 | 0.3773 | 831.08 | 0 | 0 | 0.3773 | 831.08 | 0.000808 | 1779.64 | 0 | 0 | 0.000808 | 1779.64 | 2023-05-15 05:03:35 | -0.0002584 | -0.0768 | -169.2413 | 0 | 关闭
10606 | 14 | 4 | 搁置 | 00:00:00 | 72:17:26 | 0 | 1.7095 | 0 | 0 | 0 | 0 | 0 | 0 | 0 | 0 | 0 | 0 | 0 | 0 | 2023-05-15 05:03:35 | 0 | 0 | 0 | 0 | 关闭
10607 | 14 | 4 | 搁置 | 00:00:00 | 72:17:27 | 0 | 1.7234 | 0 | 0 | 0 | 0 | 0 | 0 | 0 | 0 | 0 | 0 | 0 | 0 | 2023-05-15 05:03:35 | 0 | 0 | 0 | 0 | 关闭
10608 | 14 | 4 | 搁置 | 00:00:00 | 72:17:27 | 0 | 1.7366 | 0 | 0 | 0 | 0 | 0 | 0 | 0 | 0 | 0 | 0 | 0 | 0 | 2023-05-15 05:03:36 | 0 | 0 | 0 | 0 | 关闭
10609 | 14 | 4 | 搁置 | 00:00:01 | 72:17:27 | 0 | 1.7471 | 0 | 0 | 0 | 0 | 0 | 0 | 0 | 0 | 0 | 0 | 0 | 0 | 2023-05-15 05:03:36 | 0 | 0 | 0 | 0 | 关闭
10610 | 14 | 4 | 搁置 | 00:00:01 | 72:17:28 | 0 | 1.7572 | 0 | 0 | 0 | 0 | 0 | 0 | 0 | 0 | 0 | 0 | 0 | 0 | 2023-05-15 05:03:36 | 0 | 0 | 0 | 0 | 关闭
10611 | 14 | 4 | 搁置 | 00:00:01 | 72:17:28 | 0 | 1.768 | 0 | 0 | 0 | 0 | 0 | 0 | 0 | 0 | 0 | 0 | 0 | 0 | 2023-05-15 05:03:37 | 0 | 0 | 0 | 0 | 关闭
10612 | 14 | 4 | 搁置 | 00:00:02 | 72:17:28 | 0 | 1.7784 | 0 | 0 | 0 | 0 | 0 | 0 | 0 | 0 | 0 | 0 | 0 | 0 | 2023-05-15 05:03:37 | 0 | 0 | 0 | 0 | 关闭
10613 | 14 | 4 | 搁置 | 00:00:02 | 72:17:29 | 0 | 1.7892 | 0 | 0 | 0 | 0 | 0 | 0 | 0 | 0 | 0 | 0 | 0 | 0 | 2023-05-15 05:03:38 | 0 | 0 | 0 | 0 | 关闭
10614 | 14 | 4 | 搁置 | 00:00:03 | 72:17:29 | 0 | 1.7995 | 0 | 0 | 0 | 0 | 0 | 0 | 0 | 0 | 0 | 0 | 0 | 0 | 2023-05-15 05:03:38 | 0 | 0 | 0 | 0 | 关闭
10615 | 14 | 4 | 搁置 | 00:00:03 | 72:17:30 | 0 | 1.8102 | 0 | 0 | 0 | 0 | 0 | 0 | 0 | 0 | 0 | 0 | 0 | 0 | 2023-05-15 05:03:39 | 0 | 0 | 0 | 0 | 关闭
10616 | 14 | 4 | 搁置 | 00:00:04 | 72:17:31 | 0 | 1.8206 | 0 | 0 | 0 | 0 | 0 | 0 | 0 | 0 | 0 | 0 | 0 | 0 | 2023-05-15 05:03:39 | 0 | 0 | 0 | 0 | 关闭
10617 | 14 | 4 | 搁置 | 00:00:05 | 72:17:31 | 0 | 1.8316 | 0 | 0 | 0 | 0 | 0 | 0 | 0 | 0 | 0 | 0 | 0 | 0 | 2023-05-15 05:03:40 | 0 | 0 | 0 | 0 | 关闭
10618 | 14 | 4 | 搁置 | 00:00:05 | 72:17:32 | 0 | 1.8427 | 0 | 0 | 0 | 0 | 0 | 0 | 0 | 0 | 0 | 0 | 0 | 0 | 2023-05-15 05:03:41 | 0 | 0 | 0 | 0 | 关闭
10619 | 14 | 4 | 搁置 | 00:00:06 | 72:17:33 | 0 | 1.8532 | 0 | 0 | 0 | 0 | 0 | 0 | 0 | 0 | 0 | 0 | 0 | 0 | 2023-05-15 05:03:42 | 0 | 0 | 0 | 0 | 关闭
10620 | 14 | 4 | 搁置 | 00:00:07 | 72:17:34 | 0 | 1.8642 | 0 | 0 | 0 | 0 | 0 | 0 | 0 | 0 | 0 | 0 | 0 | 0 | 2023-05-15 05:03:42 | 0 | 0 | 0 | 0 | 关闭
10621 | 14 | 4 | 搁置 | 00:00:08 | 72:17:35 | 0 | 1.8744 | 0 | 0 | 0 | 0 | 0 | 0 | 0 | 0 | 0 | 0 | 0 | 0 | 2023-05-15 05:03:43 | 0 | 0 | 0 | 0 | 关闭
10622 | 14 | 4 | 搁置 | 00:00:09 | 72:17:36 | 0 | 1.8847 | 0 | 0 | 0 | 0 | 0 | 0 | 0 | 0 | 0 | 0 | 0 | 0 | 2023-05-15 05:03:44 | 0 | 0 | 0 | 0 | 关闭
10623 | 14 | 4 | 搁置 | 00:00:10 | 72:17:37 | 0 | 1.8954 | 0 | 0 | 0 | 0 | 0 | 0 | 0 | 0 | 0 | 0 | 0 | 0 | 2023-05-15 05:03:45 | 0 | 0 | 0 | 0 | 关闭
10624 | 14 | 4 | 搁置 | 00:00:11 | 72:17:38 | 0 | 1.9061 | 0 | 0 | 0 | 0 | 0 | 0 | 0 | 0 | 0 | 0 | 0 | 0 | 2023-05-15 05:03:47 | 0 | 0 | 0 | 0 | 关闭
10625 | 14 | 4 | 搁置 | 00:00:12 | 72:17:39 | 0 | 1.9163 | 0 | 0 | 0 | 0 | 0 | 0 | 0 | 0 | 0 | 0 | 0 | 0 | 2023-05-15 05:03:48 | 0 | 0 | 0 | 0 | 关闭
10626 | 14 | 4 | 搁置 | 00:00:14 | 72:17:41 | 0 | 1.9263 | 0 | 0 | 0 | 0 | 0 | 0 | 0 | 0 | 0 | 0 | 0 | 0 | 2023-05-15 05:03:49 | 0 | 0 | 0 | 0 | 关闭
10627 | 14 | 4 | 搁置 | 00:00:15 | 72:17:42 | 0 | 1.937 | 0 | 0 | 0 | 0 | 0 | 0 | 0 | 0 | 0 | 0 | 0 | 0 | 2023-05-15 05:03:51 | 0 | 0 | 0 | 0 | 关闭
10628 | 14 | 4 | 搁置 | 00:00:17 | 72:17:44 | 0 | 1.947 | 0 | 0 | 0 | 0 | 0 | 0 | 0 | 0 | 0 | 0 | 0 | 0 | 2023-05-15 05:03:52 | 0 | 0 | 0 | 0 | 关闭
10629 | 14 | 4 | 搁置 | 00:00:18 | 72:17:45 | 0 | 1.9571 | 0 | 0 | 0 | 0 | 0 | 0 | 0 | 0 | 0 | 0 | 0 | 0 | 2023-05-15 05:03:54 | 0 | 0 | 0 | 0 | 关闭
10630 | 14 | 4 | 搁置 | 00:00:20 | 72:17:47 | 0 | 1.9672 | 0 | 0 | 0 | 0 | 0 | 0 | 0 | 0 | 0 | 0 | 0 | 0 | 2023-05-15 05:03:56 | 0 | 0 | 0 | 0 | 关闭
10631 | 14 | 4 | 搁置 | 00:00:22 | 72:17:49 | 0 | 1.9774 | 0 | 0 | 0 | 0 | 0 | 0 | 0 | 0 | 0 | 0 | 0 | 0 | 2023-05-15 05:03:58 | 0 | 0 | 0 | 0 | 关闭
10632 | 14 | 4 | 搁置 | 00:00:24 | 72:17:51 | 0 | 1.9879 | 0 | 0 | 0 | 0 | 0 | 0 | 0 | 0 | 0 | 0 | 0 | 0 | 2023-05-15 05:04:00 | 0 | 0 | 0 | 0 | 关闭
10633 | 14 | 4 | 搁置 | 00:00:27 | 72:17:54 | 0 | 1.9979 | 0 | 0 | 0 | 0 | 0 | 0 | 0 | 0 | 0 | 0 | 0 | 0 | 2023-05-15 05:04:02 | 0 | 0 | 0 | 0 | 关闭
10634 | 14 | 4 | 搁置 | 00:00:29 | 72:17:56 | 0 | 2.0081 | 0 | 0 | 0 | 0 | 0 | 0 | 0 | 0 | 0 | 0 | 0 | 0 | 2023-05-15 05:04:05 | 0 | 0 | 0 | 0 | 关闭
10635 | 14 | 4 | 搁置 | 00:00:30 | 72:17:56 | 0 | 2.0084 | 0 | 0 | 0 | 0 | 0 | 0 | 0 | 0 | 0 | 0 | 0 | 0 | 2023-05-15 05:04:05 | 0 | 0 | 0 | 0 | 关闭
10636 | 14 | 4 | 搁置 | 00:00:32 | 72:17:59 | 0 | 2.0184 | 0 | 0 | 0 | 0 | 0 | 0 | 0 | 0 | 0 | 0 | 0 | 0 | 2023-05-15 05:04:08 | 0 | 0 | 0 | 0 | 关闭
10637 | 14 | 4 | 搁置 | 00:00:36 | 72:18:02 | 0 | 2.0285 | 0 | 0 | 0 | 0 | 0 | 0 | 0 | 0 | 0 | 0 | 0 | 0 | 2023-05-15 05:04:11 | 0 | 0 | 0 | 0 | 关闭
10638 | 14 | 4 | 搁置 | 00:00:39 | 72:18:06 | 0 | 2.0386 | 0 | 0 | 0 | 0 | 0 | 0 | 0 | 0 | 0 | 0 | 0 | 0 | 2023-05-15 05:04:14 | 0 | 0 | 0 | 0 | 关闭
10639 | 14 | 4 | 搁置 | 00:00:43 | 72:18:10 | 0 | 2.0486 | 0 | 0 | 0 | 0 | 0 | 0 | 0 | 0 | 0 | 0 | 0 | 0 | 2023-05-15 05:04:18 | 0 | 0 | 0 | 0 | 关闭
10640 | 14 | 4 | 搁置 | 00:00:47 | 72:18:14 | 0 | 2.0586 | 0 | 0 | 0 | 0 | 0 | 0 | 0 | 0 | 0 | 0 | 0 | 0 | 2023-05-15 05:04:23 | 0 | 0 | 0 | 0 | 关闭
10641 | 14 | 4 | 搁置 | 00:00:52 | 72:18:19 | 0 | 2.0686 | 0 | 0 | 0 | 0 | 0 | 0 | 0 | 0 | 0 | 0 | 0 | 0 | 2023-05-15 05:04:28 | 0 | 0 | 0 | 0 | 关闭
10642 | 14 | 4 | 搁置 | 00:00:59 | 72:18:25 | 0 | 2.0786 | 0 | 0 | 0 | 0 | 0 | 0 | 0 | 0 | 0 | 0 | 0 | 0 | 2023-05-15 05:04:34 | 0 | 0 | 0 | 0 | 关闭
10643 | 14 | 4 | 搁置 | 00:01:00 | 72:18:26 | 0 | 2.0797 | 0 | 0 | 0 | 0 | 0 | 0 | 0 | 0 | 0 | 0 | 0 | 0 | 2023-05-15 05:04:35 | 0 | 0 | 0 | 0 | 关闭
10644 | 14 | 5 | 恒流充电 | 00:00:00 | 72:18:26 | 0.1519 | 2.0889 | 0 | 0 | 0 | 0 | 0 | 0 | 0 | 0 | 0 | 0 | 0 | 0 | 2023-05-15 05:04:35 | 0.0003173 | 0 | 0 | 0 | 关闭
10645 | 14 | 5 | 恒流充电 | 00:00:00 | 72:18:27 | 0.152 | 2.1028 | 0 | 0.04 | 0 | 0.04 | 0 | 0 | 0 | 0.08 | 0 | 0.08 | 0 | 0 | 2023-05-15 05:04:35 | 0.0003196 | 0.0012 | 2.675 | 0 | 关闭
10646 | 14 | 5 | 恒流充电 | 00:00:00 | 72:18:27 | 0.152 | 2.1156 | 0 | 0.06 | 0 | 0.06 | 0 | 0 | 1e-07 | 0.12 | 1e-07 | 0.12 | 0 | 0 | 2023-05-15 05:04:36 | 0.0003216 | 0.0007 | 1.4531 | 0 | 关闭
10647 | 14 | 5 | 恒流充电 | 00:00:00 | 72:18:27 | 0.152 | 2.1287 | 0 | 0.08 | 0 | 0.08 | 0 | 0 | 1e-07 | 0.18 | 1e-07 | 0.18 | 0 | 0 | 2023-05-15 05:04:36 | 0.0003235 | 0.001 | 2.1293 | 0 | 关闭
10648 | 14 | 5 | 恒流充电 | 00:00:01 | 72:18:28 | 0.152 | 2.1396 | 0.0001 | 0.11 | 0.0001 | 0.11 | 0 | 0 | 1e-07 | 0.24 | 1e-07 | 0.24 | 0 | 0 | 2023-05-15 05:04:36 | 0.0003252 | 0.0012 | 2.5596 | 0 | 关闭
10649 | 14 | 5 | 恒流充电 | 00:00:01 | 72:18:28 | 0.152 | 2.1522 | 0.0001 | 0.15 | 0.0001 | 0.15 | 0 | 0 | 1e-07 | 0.32 | 1e-07 | 0.32 | 0 | 0 | 2023-05-15 05:04:37 | 0.0003271 | 0.0013 | 2.9519 | 0 | 关闭
10650 | 14 | 5 | 恒流充电 | 00:00:02 | 72:18:28 | 0.152 | 2.1634 | 0.0001 | 0.2 | 0.0001 | 0.2 | 0 | 0 | 2e-07 | 0.42 | 2e-07 | 0.42 | 0 | 0 | 2023-05-15 05:04:37 | 0.0003288 | 0.0019 | 4.1513 | 0 | 关闭
10651 | 14 | 5 | 恒流充电 | 00:00:02 | 72:18:29 | 0.152 | 2.1738 | 0.0001 | 0.25 | 0.0001 | 0.25 | 0 | 0 | 2e-07 | 0.54 | 2e-07 | 0.54 | 0 | 0 | 2023-05-15 05:04:38 | 0.0003304 | 0.0024 | 5.3654 | 0 | 关闭
10652 | 14 | 5 | 恒流充电 | 00:00:03 | 72:18:30 | 0.152 | 2.1844 | 0.0002 | 0.33 | 0.0002 | 0.33 | 0 | 0 | 3e-07 | 0.72 | 3e-07 | 0.72 | 0 | 0 | 2023-05-15 05:04:39 | 0.000332 | 0.0036 | 7.8957 | 0 | 关闭
10653 | 14 | 5 | 恒流充电 | 00:00:04 | 72:18:31 | 0.152 | 2.1945 | 0.0002 | 0.46 | 0.0002 | 0.46 | 0 | 0 | 4e-07 | 0.98 | 4e-07 | 0.98 | 0 | 0 | 2023-05-15 05:04:40 | 0.0003335 | 0.0054 | 11.9691 | 0 | 关闭
10654 | 14 | 5 | 恒流充电 | 00:00:06 | 72:18:33 | 0.152 | 2.2045 | 0.0003 | 0.64 | 0.0003 | 0.64 | 0 | 0 | 6e-07 | 1.39 | 6e-07 | 1.39 | 0 | 0 | 2023-05-15 05:04:42 | 0.0003351 | 0.0084 | 18.5989 | 0 | 关闭
10655 | 14 | 5 | 恒流充电 | 00:00:10 | 72:18:36 | 0.152 | 2.2146 | 0.0004 | 0.93 | 0.0004 | 0.93 | 0 | 0 | 9e-07 | 2.03 | 9e-07 | 2.03 | 0 | 0 | 2023-05-15 05:04:45 | 0.0003366 | 0.013 | 28.5429 | 0 | 关闭
10656 | 14 | 5 | 恒流充电 | 00:00:14 | 72:18:41 | 0.152 | 2.2247 | 0.0006 | 1.36 | 0.0006 | 1.36 | 0 | 0 | 1.4e-06 | 2.98 | 1.4e-06 | 2.98 | 0 | 0 | 2023-05-15 05:04:50 | 0.0003382 | 0.0192 | 42.3536 | 0 | 关闭
10657 | 14 | 5 | 恒流充电 | 00:00:21 | 72:18:48 | 0.152 | 2.2348 | 0.0009 | 2.02 | 0.0009 | 2.02 | 0 | 0 | 2e-06 | 4.45 | 2e-06 | 4.45 | 0 | 0 | 2023-05-15 05:04:57 | 0.0003397 | 0.0297 | 65.3723 | 0 | 关闭
10658 | 14 | 5 | 恒流充电 | 00:00:30 | 72:18:56 | 0.152 | 2.2424 | 0.0013 | 2.79 | 0.0013 | 2.79 | 0 | 0 | 2.8e-06 | 6.18 | 2.8e-06 | 6.18 | 0 | 0 | 2023-05-15 05:05:05 | 0.0003408 | 0.0461 | 101.5583 | 0 | 关闭
10659 | 14 | 5 | 恒流充电 | 00:00:52 | 72:19:18 | 0.152 | 2.2524 | 0.0022 | 4.84 | 0.0022 | 4.84 | 0 | 0 | 4.9e-06 | 10.78 | 4.9e-06 | 10.78 | 0 | 0 | 2023-05-15 05:05:27 | 0.0003423 | 0.0929 | 204.5839 | 0 | 关闭
10660 | 14 | 5 | 恒流充电 | 00:01:00 | 72:19:26 | 0.152 | 2.2539 | 0.0025 | 5.58 | 0.0025 | 5.58 | 0 | 0 | 5.7e-06 | 12.46 | 5.7e-06 | 12.46 | 0 | 0 | 2023-05-15 05:05:35 | 0.0003425 | 0.2252 | 495.97 | 0 | 关闭
10661 | 14 | 5 | 恒流充电 | 00:01:30 | 72:19:56 | 0.152 | 2.2547 | 0.0038 | 8.37 | 0.0038 | 8.37 | 0 | 0 | 8.5e-06 | 18.75 | 8.5e-06 | 18.75 | 0 | 0 | 2023-05-15 05:06:05 | 0.0003427 | 1.5832 | 3487.2048 | 0 | 关闭
10662 | 14 | 5 | 恒流充电 | 00:02:00 | 72:20:26 | 0.152 | 2.252 | 0.0051 | 11.16 | 0.0051 | 11.16 | 0 | 0 | 1.14e-05 | 25.03 | 1.14e-05 | 25.03 | 0 | 0 | 2023-05-15 05:06:35 | 0.0003423 | -0.4691 | -1033.2459 | 0 | 关闭
10663 | 14 | 5 | 恒流充电 | 00:02:30 | 72:20:56 | 0.152 | 2.2483 | 0.0063 | 13.95 | 0.0063 | 13.95 | 0 | 0 | 1.42e-05 | 31.31 | 1.42e-05 | 31.31 | 0 | 0 | 2023-05-15 05:07:05 | 0.0003417 | -0.3423 | -753.9902 | 0 | 关闭
10664 | 14 | 5 | 恒流充电 | 00:03:00 | 72:21:26 | 0.152 | 2.2445 | 0.0076 | 16.74 | 0.0076 | 16.74 | 0 | 0 | 1.71e-05 | 37.58 | 1.71e-05 | 37.58 | 0 | 0 | 2023-05-15 05:07:35 | 0.0003411 | -0.3333 | -734.15 | 0 | 关闭
10665 | 14 | 5 | 恒流充电 | 00:03:30 | 72:21:56 | 0.152 | 2.2408 | 0.0089 | 19.53 | 0.0089 | 19.53 | 0 | 0 | 1.99e-05 | 43.83 | 1.99e-05 | 43.83 | 0 | 0 | 2023-05-15 05:08:05 | 0.0003406 | -0.3423 | -753.9886 | 0 | 关闭
10666 | 14 | 5 | 恒流充电 | 00:04:00 | 72:22:26 | 0.152 | 2.2375 | 0.0101 | 22.32 | 0.0101 | 22.32 | 0 | 0 | 2.27e-05 | 50.08 | 2.27e-05 | 50.08 | 0 | 0 | 2023-05-15 05:08:35 | 0.0003401 | -0.3838 | -845.3904 | 0 | 关闭
10667 | 14 | 5 | 恒流充电 | 00:04:30 | 72:22:56 | 0.152 | 2.2345 | 0.0114 | 25.11 | 0.0114 | 25.11 | 0 | 0 | 2.56e-05 | 56.32 | 2.56e-05 | 56.32 | 0 | 0 | 2023-05-15 05:09:05 | 0.0003396 | -0.4222 | -929.9335 | 0 | 关闭
10668 | 14 | 5 | 恒流充电 | 00:05:00 | 72:23:26 | 0.152 | 2.2319 | 0.0127 | 27.9 | 0.0127 | 27.9 | 0 | 0 | 2.84e-05 | 62.55 | 2.84e-05 | 62.55 | 0 | 0 | 2023-05-15 05:09:35 | 0.0003392 | -0.4871 | -1072.9931 | 0 | 关闭
10669 | 14 | 5 | 恒流充电 | 00:05:30 | 72:23:56 | 0.152 | 2.2295 | 0.0139 | 30.69 | 0.0139 | 30.69 | 0 | 0 | 3.12e-05 | 68.77 | 3.12e-05 | 68.77 | 0 | 0 | 2023-05-15 05:10:05 | 0.0003388 | -0.5277 | -1162.4118 | 0 | 关闭
10670 | 14 | 5 | 恒流充电 | 00:06:00 | 72:24:26 | 0.152 | 2.2274 | 0.0152 | 33.48 | 0.0152 | 33.48 | 0 | 0 | 3.4e-05 | 74.99 | 3.4e-05 | 74.99 | 0 | 0 | 2023-05-15 05:10:35 | 0.0003385 | -0.6031 | -1328.459 | 0 | 关闭
10671 | 14 | 5 | 恒流充电 | 00:06:30 | 72:24:56 | 0.152 | 2.2255 | 0.0165 | 36.27 | 0.0165 | 36.27 | 0 | 0 | 3.69e-05 | 81.2 | 3.69e-05 | 81.2 | 0 | 0 | 2023-05-15 05:11:05 | 0.0003383 | -0.6666 | -1468.2807 | 0 | 关闭
10672 | 14 | 5 | 恒流充电 | 00:07:00 | 72:25:26 | 0.152 | 2.2238 | 0.0177 | 39.06 | 0.0177 | 39.06 | 0 | 0 | 3.97e-05 | 87.41 | 3.97e-05 | 87.41 | 0 | 0 | 2023-05-15 05:11:35 | 0.000338 | -0.745 | -1641.0231 | 0 | 关闭
10673 | 14 | 5 | 恒流充电 | 00:07:30 | 72:25:56 | 0.152 | 2.2224 | 0.019 | 41.85 | 0.019 | 41.85 | 0 | 0 | 4.25e-05 | 93.61 | 4.25e-05 | 93.61 | 0 | 0 | 2023-05-15 05:12:05 | 0.0003378 | -0.9047 | -1992.6535 | 0 | 关闭
10674 | 14 | 5 | 恒流充电 | 00:08:00 | 72:26:26 | 0.152 | 2.221 | 0.0203 | 44.64 | 0.0203 | 44.64 | 0 | 0 | 4.53e-05 | 99.81 | 4.53e-05 | 99.81 | 0 | 0 | 2023-05-15 05:12:35 | 0.0003375 | -0.9047 | -1992.6579 | 0 | 关闭
10675 | 14 | 5 | 恒流充电 | 00:08:30 | 72:26:56 | 0.152 | 2.2199 | 0.0215 | 47.43 | 0.0215 | 47.43 | 0 | 0 | 4.81e-05 | 106 | 4.81e-05 | 106 | 0 | 0 | 2023-05-15 05:13:05 | 0.0003374 | -1.1514 | -2536.1211 | 0 | 关闭
10676 | 14 | 5 | 恒流充电 | 00:09:00 | 72:27:26 | 0.152 | 2.2189 | 0.0228 | 50.22 | 0.0228 | 50.22 | 0 | 0 | 5.09e-05 | 112.19 | 5.09e-05 | 112.19 | 0 | 0 | 2023-05-15 05:13:35 | 0.0003372 | -1.2665 | -2789.7455 | 0 | 关闭
10677 | 14 | 5 | 恒流充电 | 00:09:30 | 72:27:56 | 0.152 | 2.218 | 0.0241 | 53.01 | 0.0241 | 53.01 | 0 | 0 | 5.37e-05 | 118.38 | 5.37e-05 | 118.38 | 0 | 0 | 2023-05-15 05:14:05 | 0.0003371 | -1.4073 | -3099.7376 | 0 | 关闭
10678 | 14 | 5 | 恒流充电 | 00:10:00 | 72:28:26 | 0.152 | 2.2172 | 0.0253 | 55.8 | 0.0253 | 55.8 | 0 | 0 | 5.66e-05 | 124.57 | 5.66e-05 | 124.57 | 0 | 0 | 2023-05-15 05:14:35 | 0.000337 | -1.5832 | -3487.1895 | 0 | 关闭
10679 | 14 | 5 | 恒流充电 | 00:10:30 | 72:28:56 | 0.152 | 2.2166 | 0.0266 | 58.58 | 0.0266 | 58.58 | 0 | 0 | 5.94e-05 | 130.75 | 5.94e-05 | 130.75 | 0 | 0 | 2023-05-15 05:15:05 | 0.0003369 | -2.1109 | -4649.5656 | 0 | 关闭
10680 | 14 | 5 | 恒流充电 | 00:11:00 | 72:29:26 | 0.152 | 2.2162 | 0.0279 | 61.37 | 0.0279 | 61.37 | 0 | 0 | 6.22e-05 | 136.94 | 6.22e-05 | 136.94 | 0 | 0 | 2023-05-15 05:15:35 | 0.0003368 | -3.1664 | -6974.3943 | 0 | 关闭
10681 | 14 | 5 | 恒流充电 | 00:11:30 | 72:29:56 | 0.152 | 2.2157 | 0.0291 | 64.16 | 0.0291 | 64.16 | 0 | 0 | 6.5e-05 | 143.12 | 6.5e-05 | 143.12 | 0 | 0 | 2023-05-15 05:16:05 | 0.0003367 | -2.5331 | -5579.4909 | 0 | 关闭
10682 | 14 | 5 | 恒流充电 | 00:12:00 | 72:30:26 | 0.152 | 2.2156 | 0.0304 | 66.95 | 0.0304 | 66.95 | 0 | 0 | 6.78e-05 | 149.3 | 6.78e-05 | 149.3 | 0 | 0 | 2023-05-15 05:16:35 | 0.0003367 | -12.6655 | -27897.5159 | 0 | 关闭
10683 | 14 | 5 | 恒流充电 | 00:12:30 | 72:30:56 | 0.152 | 2.2155 | 0.0317 | 69.74 | 0.0317 | 69.74 | 0 | 0 | 7.06e-05 | 155.48 | 7.06e-05 | 155.48 | 0 | 0 | 2023-05-15 05:17:05 | 0.0003368 | -12.6654 | -27897.4547 | 0 | 关闭
10684 | 14 | 5 | 恒流充电 | 00:13:00 | 72:31:26 | 0.152 | 2.2154 | 0.0329 | 72.53 | 0.0329 | 72.53 | 0 | 0 | 7.34e-05 | 161.66 | 7.34e-05 | 161.66 | 0 | 0 | 2023-05-15 05:17:35 | 0.0003367 | -12.6655 | -27897.5771 | 0 | 关闭
10685 | 14 | 5 | 恒流充电 | 00:13:30 | 72:31:56 | 0.152 | 2.2155 | 0.0342 | 75.32 | 0.0342 | 75.32 | 0 | 0 | 7.62e-05 | 167.84 | 7.62e-05 | 167.84 | 0 | 0 | 2023-05-15 05:18:05 | 0.0003367 | 12.6652 | 27896.9652 | 0 | 关闭
10686 | 14 | 5 | 恒流充电 | 00:14:00 | 72:32:26 | 0.152 | 2.2154 | 0.0355 | 78.11 | 0.0355 | 78.11 | 0 | 0 | 7.9e-05 | 174.02 | 7.9e-05 | 174.02 | 0 | 0 | 2023-05-15 05:18:35 | 0.0003367 | -12.6654 | -27897.2712 | 0 | 关闭
10687 | 14 | 5 | 恒流充电 | 00:14:30 | 72:32:56 | 0.152 | 2.2157 | 0.0367 | 80.9 | 0.0367 | 80.9 | 0 | 0 | 8.18e-05 | 180.2 | 8.18e-05 | 180.2 | 0 | 0 | 2023-05-15 05:19:05 | 0.0003368 | 4.2218 | 9299.07 | 0 | 关闭
10688 | 14 | 5 | 恒流充电 | 00:15:00 | 72:33:26 | 0.152 | 2.216 | 0.038 | 83.69 | 0.038 | 83.69 | 0 | 0 | 8.46e-05 | 186.38 | 8.46e-05 | 186.38 | 0 | 0 | 2023-05-15 05:19:35 | 0.0003368 | 4.2221 | 9299.8042 | 0 | 关闭
10689 | 14 | 5 | 恒流充电 | 00:15:30 | 72:33:56 | 0.152 | 2.2162 | 0.0393 | 86.48 | 0.0393 | 86.48 | 0 | 0 | 8.74e-05 | 192.57 | 8.74e-05 | 192.57 | 0 | 0 | 2023-05-15 05:20:05 | 0.0003368 | 6.3334 | 13950.257 | 0 | 关闭
10690 | 14 | 5 | 恒流充电 | 00:16:00 | 72:34:26 | 0.152 | 2.2164 | 0.0405 | 89.27 | 0.0405 | 89.27 | 0 | 0 | 9.02e-05 | 198.75 | 9.02e-05 | 198.75 | 0 | 0 | 2023-05-15 05:20:35 | 0.0003369 | 6.3332 | 13949.7369 | 0 | 关闭
10691 | 14 | 5 | 恒流充电 | 00:16:30 | 72:34:56 | 0.152 | 2.2164 | 0.0418 | 92.06 | 0.0418 | 92.06 | 0 | 0 | 9.3e-05 | 204.93 | 9.3e-05 | 204.93 | 0 | 0 | 2023-05-15 05:21:05 | 0.0003369 | 0 | 0 | 0 | 关闭
10692 | 14 | 5 | 恒流充电 | 00:17:00 | 72:35:26 | 0.152 | 2.2165 | 0.0431 | 94.85 | 0.0431 | 94.85 | 0 | 0 | 9.58e-05 | 211.12 | 9.58e-05 | 211.12 | 0 | 0 | 2023-05-15 05:21:35 | 0.0003369 | 12.666 | 27898.6172 | 0 | 关闭
10693 | 14 | 5 | 恒流充电 | 00:17:30 | 72:35:56 | 0.152 | 2.2166 | 0.0443 | 97.64 | 0.0443 | 97.64 | 0 | 0 | 9.87e-05 | 217.3 | 9.87e-05 | 217.3 | 0 | 0 | 2023-05-15 05:22:05 | 0.0003369 | 12.6659 | 27898.4949 | 0 | 关闭
10694 | 14 | 5 | 恒流充电 | 00:18:00 | 72:36:26 | 0.152 | 2.2167 | 0.0456 | 100.43 | 0.0456 | 100.43 | 0 | 0 | 0.0001015 | 223.48 | 0.0001015 | 223.48 | 0 | 0 | 2023-05-15 05:22:35 | 0.0003369 | 12.666 | 27898.6172 | 0 | 关闭
10695 | 14 | 5 | 恒流充电 | 00:18:30 | 72:36:56 | 0.152 | 2.2168 | 0.0469 | 103.22 | 0.0469 | 103.22 | 0 | 0 | 0.0001043 | 229.67 | 0.0001043 | 229.67 | 0 | 0 | 2023-05-15 05:23:05 | 0.0003369 | 12.6659 | 27898.4337 | 0 | 关闭
10696 | 14 | 5 | 恒流充电 | 00:19:00 | 72:37:26 | 0.152 | 2.217 | 0.0481 | 106.01 | 0.0481 | 106.01 | 0 | 0 | 0.0001071 | 235.85 | 0.0001071 | 235.85 | 0 | 0 | 2023-05-15 05:23:35 | 0.000337 | 6.3331 | 13949.4616 | 0 | 关闭
10697 | 14 | 5 | 恒流充电 | 00:19:30 | 72:37:56 | 0.152 | 2.2171 | 0.0494 | 108.8 | 0.0494 | 108.8 | 0 | 0 | 0.0001099 | 242.04 | 0.0001099 | 242.04 | 0 | 0 | 2023-05-15 05:24:05 | 0.000337 | 12.6661 | 27898.9232 | 0 | 关闭
10698 | 14 | 5 | 恒流充电 | 00:20:00 | 72:38:26 | 0.152 | 2.2173 | 0.0507 | 111.59 | 0.0507 | 111.59 | 0 | 0 | 0.0001127 | 248.23 | 0.0001127 | 248.23 | 0 | 0 | 2023-05-15 05:24:35 | 0.000337 | 6.333 | 13949.4004 | 0 | 关闭
10699 | 14 | 5 | 恒流充电 | 00:20:30 | 72:38:56 | 0.152 | 2.2174 | 0.0519 | 114.38 | 0.0519 | 114.38 | 0 | 0 | 0.0001155 | 254.41 | 0.0001155 | 254.41 | 0 | 0 | 2023-05-15 05:25:05 | 0.000337 | 12.6662 | 27899.1679 | 0 | 关闭
10700 | 14 | 5 | 恒流充电 | 00:21:00 | 72:39:26 | 0.152 | 2.2177 | 0.0532 | 117.17 | 0.0532 | 117.17 | 0 | 0 | 0.0001183 | 260.6 | 0.0001183 | 260.6 | 0 | 0 | 2023-05-15 05:25:35 | 0.0003371 | 4.2221 | 9299.6818 | 0 | 关闭
10701 | 14 | 5 | 恒流充电 | 00:21:30 | 72:39:56 | 0.152 | 2.218 | 0.0545 | 119.96 | 0.0545 | 119.96 | 0 | 0 | 0.0001211 | 266.79 | 0.0001211 | 266.79 | 0 | 0 | 2023-05-15 05:26:05 | 0.0003371 | 4.222 | 9299.6411 | 0 | 关闭
10702 | 14 | 5 | 恒流充电 | 00:22:00 | 72:40:26 | 0.152 | 2.2183 | 0.0557 | 122.75 | 0.0557 | 122.75 | 0 | 0 | 0.0001239 | 272.97 | 0.0001239 | 272.97 | 0 | 0 | 2023-05-15 05:26:35 | 0.0003372 | 4.2221 | 9299.6818 | 0 | 关闭
10703 | 14 | 5 | 恒流充电 | 00:22:30 | 72:40:56 | 0.152 | 2.2188 | 0.057 | 125.54 | 0.057 | 125.54 | 0 | 0 | 0.0001267 | 279.16 | 0.0001267 | 279.16 | 0 | 0 | 2023-05-15 05:27:05 | 0.0003373 | 2.5332 | 5579.7112 | 0 | 关闭
10704 | 14 | 5 | 恒流充电 | 00:23:00 | 72:41:26 | 0.152 | 2.2192 | 0.0583 | 128.33 | 0.0583 | 128.33 | 0 | 0 | 0.0001296 | 285.35 | 0.0001296 | 285.35 | 0 | 0 | 2023-05-15 05:27:35 | 0.0003373 | 3.1665 | 6974.639 | 0 | 关闭
10705 | 14 | 5 | 恒流充电 | 00:23:30 | 72:41:56 | 0.152 | 2.2194 | 0.0595 | 131.12 | 0.0595 | 131.12 | 0 | 0 | 0.0001324 | 291.55 | 0.0001324 | 291.55 | 0 | 0 | 2023-05-15 05:28:05 | 0.0003373 | 6.333 | 13949.3392 | 0 | 关闭
10706 | 14 | 5 | 恒流充电 | 00:24:00 | 72:42:26 | 0.152 | 2.2198 | 0.0608 | 133.91 | 0.0608 | 133.91 | 0 | 0 | 0.0001352 | 297.74 | 0.0001352 | 297.74 | 0 | 0 | 2023-05-15 05:28:35 | 0.0003374 | 3.1665 | 6974.7002 | 0 | 关闭
10707 | 14 | 5 | 恒流充电 | 00:24:30 | 72:42:56 | 0.152 | 2.2202 | 0.0621 | 136.7 | 0.0621 | 136.7 | 0 | 0 | 0.000138 | 303.93 | 0.000138 | 303.93 | 0 | 0 | 2023-05-15 05:29:05 | 0.0003374 | 3.1665 | 6974.639 | 0 | 关闭
10708 | 14 | 5 | 恒流充电 | 00:25:00 | 72:43:26 | 0.152 | 2.2206 | 0.0633 | 139.49 | 0.0633 | 139.49 | 0 | 0 | 0.0001408 | 310.13 | 0.0001408 | 310.13 | 0 | 0 | 2023-05-15 05:29:35 | 0.0003375 | 3.1665 | 6974.7002 | 0 | 关闭
10709 | 14 | 5 | 恒流充电 | 00:25:30 | 72:43:56 | 0.152 | 2.2209 | 0.0646 | 142.28 | 0.0646 | 142.28 | 0 | 0 | 0.0001436 | 316.32 | 0.0001436 | 316.32 | 0 | 0 | 2023-05-15 05:30:05 | 0.0003376 | 4.222 | 9299.5187 | 0 | 关闭
10710 | 14 | 5 | 恒流充电 | 00:26:00 | 72:44:26 | 0.152 | 2.2211 | 0.0659 | 145.07 | 0.0659 | 145.07 | 0 | 0 | 0.0001464 | 322.52 | 0.0001464 | 322.52 | 0 | 0 | 2023-05-15 05:30:35 | 0.0003376 | 6.3329 | 13949.1557 | 0 | 关闭
10711 | 14 | 5 | 恒流充电 | 00:26:30 | 72:44:56 | 0.152 | 2.2215 | 0.0671 | 147.86 | 0.0671 | 147.86 | 0 | 0 | 0.0001492 | 328.72 | 0.0001492 | 328.72 | 0 | 0 | 2023-05-15 05:31:05 | 0.0003376 | 3.1665 | 6974.7002 | 0 | 关闭
10712 | 14 | 5 | 恒流充电 | 00:27:00 | 72:45:26 | 0.152 | 2.2218 | 0.0684 | 150.65 | 0.0684 | 150.65 | 0 | 0 | 0.0001521 | 334.91 | 0.0001521 | 334.91 | 0 | 0 | 2023-05-15 05:31:35 | 0.0003377 | 4.222 | 9299.4779 | 0 | 关闭
10713 | 14 | 5 | 恒流充电 | 00:27:30 | 72:45:56 | 0.152 | 2.2219 | 0.0697 | 153.44 | 0.0697 | 153.44 | 0 | 0 | 0.0001549 | 341.11 | 0.0001549 | 341.11 | 0 | 0 | 2023-05-15 05:32:05 | 0.0003377 | 12.6659 | 27898.556 | 0 | 关闭
10714 | 14 | 5 | 恒流充电 | 00:28:00 | 72:46:26 | 0.152 | 2.2222 | 0.0709 | 156.23 | 0.0709 | 156.23 | 0 | 0 | 0.0001577 | 347.31 | 0.0001577 | 347.31 | 0 | 0 | 2023-05-15 05:32:35 | 0.0003378 | 4.2219 | 9299.3555 | 0 | 关闭
10715 | 14 | 5 | 恒流充电 | 00:28:30 | 72:46:56 | 0.152 | 2.2225 | 0.0722 | 159.02 | 0.0722 | 159.02 | 0 | 0 | 0.0001605 | 353.51 | 0.0001605 | 353.51 | 0 | 0 | 2023-05-15 05:33:05 | 0.0003378 | 4.222 | 9299.4779 | 0 | 关闭
10716 | 14 | 5 | 恒流充电 | 00:29:00 | 72:47:26 | 0.152 | 2.2227 | 0.0735 | 161.81 | 0.0735 | 161.81 | 0 | 0 | 0.0001633 | 359.71 | 0.0001633 | 359.71 | 0 | 0 | 2023-05-15 05:33:35 | 0.0003378 | 6.333 | 13949.278 | 0 | 关闭
10717 | 14 | 5 | 恒流充电 | 00:29:30 | 72:47:56 | 0.152 | 2.223 | 0.0747 | 164.6 | 0.0747 | 164.6 | 0 | 0 | 0.0001661 | 365.91 | 0.0001661 | 365.91 | 0 | 0 | 2023-05-15 05:34:05 | 0.0003379 | 4.222 | 9299.4779 | 0 | 关闭
10718 | 14 | 5 | 恒流充电 | 00:30:00 | 72:48:26 | 0.152 | 2.2233 | 0.076 | 167.39 | 0.076 | 167.39 | 0 | 0 | 0.0001689 | 372.12 | 0.0001689 | 372.12 | 0 | 0 | 2023-05-15 05:34:35 | 0.0003379 | 4.222 | 9299.4779 | 0 | 关闭
10719 | 14 | 5 | 恒流充电 | 00:30:30 | 72:48:56 | 0.152 | 2.2236 | 0.0773 | 170.18 | 0.0773 | 170.18 | 0 | 0 | 0.0001718 | 378.32 | 0.0001718 | 378.32 | 0 | 0 | 2023-05-15 05:35:05 | 0.000338 | 4.222 | 9299.4779 | 0 | 关闭
10720 | 14 | 5 | 恒流充电 | 00:31:00 | 72:49:26 | 0.152 | 2.2239 | 0.0785 | 172.97 | 0.0785 | 172.97 | 0 | 0 | 0.0001746 | 384.52 | 0.0001746 | 384.52 | 0 | 0 | 2023-05-15 05:35:35 | 0.000338 | 4.2219 | 9299.3555 | 0 | 关闭
10721 | 14 | 5 | 恒流充电 | 00:31:30 | 72:49:56 | 0.152 | 2.2243 | 0.0798 | 175.76 | 0.0798 | 175.76 | 0 | 0 | 0.0001774 | 390.73 | 0.0001774 | 390.73 | 0 | 0 | 2023-05-15 05:36:05 | 0.0003381 | 3.1665 | 6974.6084 | 0 | 关闭
10722 | 14 | 5 | 恒流充电 | 00:32:00 | 72:50:26 | 0.152 | 2.2248 | 0.0811 | 178.55 | 0.0811 | 178.55 | 0 | 0 | 0.0001802 | 396.93 | 0.0001802 | 396.93 | 0 | 0 | 2023-05-15 05:36:35 | 0.0003381 | 2.5332 | 5579.6623 | 0 | 关闭
10723 | 14 | 5 | 恒流充电 | 00:32:30 | 72:50:56 | 0.152 | 2.2251 | 0.0823 | 181.34 | 0.0823 | 181.34 | 0 | 0 | 0.000183 | 403.14 | 0.000183 | 403.14 | 0 | 0 | 2023-05-15 05:37:05 | 0.0003382 | 4.2219 | 9299.3555 | 0 | 关闭
10724 | 14 | 5 | 恒流充电 | 00:33:00 | 72:51:26 | 0.152 | 2.2255 | 0.0836 | 184.13 | 0.0836 | 184.13 | 0 | 0 | 0.0001858 | 409.35 | 0.0001858 | 409.35 | 0 | 0 | 2023-05-15 05:37:35 | 0.0003382 | 3.1665 | 6974.6084 | 0 | 关闭
10725 | 14 | 5 | 恒流充电 | 00:33:30 | 72:51:56 | 0.152 | 2.2259 | 0.0849 | 186.92 | 0.0849 | 186.92 | 0 | 0 | 0.0001887 | 415.56 | 0.0001887 | 415.56 | 0 | 0 | 2023-05-15 05:38:05 | 0.0003383 | 3.1665 | 6974.6084 | 0 | 关闭
10726 | 14 | 5 | 恒流充电 | 00:34:00 | 72:52:26 | 0.152 | 2.2265 | 0.0861 | 189.71 | 0.0861 | 189.71 | 0 | 0 | 0.0001915 | 421.77 | 0.0001915 | 421.77 | 0 | 0 | 2023-05-15 05:38:35 | 0.0003384 | 2.111 | 4649.7797 | 0 | 关闭
10727 | 14 | 5 | 恒流充电 | 00:34:30 | 72:52:56 | 0.152 | 2.2268 | 0.0874 | 192.5 | 0.0874 | 192.5 | 0 | 0 | 0.0001943 | 427.98 | 0.0001943 | 427.98 | 0 | 0 | 2023-05-15 05:39:05 | 0.0003385 | 4.222 | 9299.4779 | 0 | 关闭
10728 | 14 | 5 | 恒流充电 | 00:35:00 | 72:53:26 | 0.152 | 2.2272 | 0.0887 | 195.29 | 0.0887 | 195.29 | 0 | 0 | 0.0001971 | 434.19 | 0.0001971 | 434.19 | 0 | 0 | 2023-05-15 05:39:35 | 0.0003385 | 3.1664 | 6974.5166 | 0 | 关闭
10729 | 14 | 5 | 恒流充电 | 00:35:30 | 72:53:56 | 0.152 | 2.2275 | 0.0899 | 198.08 | 0.0899 | 198.08 | 0 | 0 | 0.0001999 | 440.41 | 0.0001999 | 440.41 | 0 | 0 | 2023-05-15 05:40:05 | 0.0003386 | 4.222 | 9299.4779 | 0 | 关闭
10730 | 14 | 5 | 恒流充电 | 00:36:00 | 72:54:26 | 0.152 | 2.2277 | 0.0912 | 200.87 | 0.0912 | 200.87 | 0 | 0 | 0.0002028 | 446.62 | 0.0002028 | 446.62 | 0 | 0 | 2023-05-15 05:40:35 | 0.0003386 | 6.3329 | 13949.1557 | 0 | 关闭
10731 | 14 | 5 | 恒流充电 | 00:36:30 | 72:54:56 | 0.152 | 2.2281 | 0.0925 | 203.66 | 0.0925 | 203.66 | 0 | 0 | 0.0002056 | 452.84 | 0.0002056 | 452.84 | 0 | 0 | 2023-05-15 05:41:05 | 0.0003386 | 3.1665 | 6974.5778 | 0 | 关闭
10732 | 14 | 5 | 恒流充电 | 00:37:00 | 72:55:26 | 0.152 | 2.2285 | 0.0937 | 206.45 | 0.0937 | 206.45 | 0 | 0 | 0.0002084 | 459.06 | 0.0002084 | 459.06 | 0 | 0 | 2023-05-15 05:41:35 | 0.0003387 | 3.1664 | 6974.486 | 0 | 关闭
10733 | 14 | 5 | 恒流充电 | 00:37:30 | 72:55:56 | 0.152 | 2.2287 | 0.095 | 209.24 | 0.095 | 209.24 | 0 | 0 | 0.0002112 | 465.27 | 0.0002112 | 465.27 | 0 | 0 | 2023-05-15 05:42:05 | 0.0003387 | 6.3329 | 13949.2168 | 0 | 关闭
10734 | 14 | 5 | 恒流充电 | 00:38:00 | 72:56:26 | 0.152 | 2.229 | 0.0963 | 212.03 | 0.0963 | 212.03 | 0 | 0 | 0.0002141 | 471.49 | 0.0002141 | 471.49 | 0 | 0 | 2023-05-15 05:42:35 | 0.0003387 | 4.2219 | 9299.2332 | 0 | 关闭
10735 | 14 | 5 | 恒流充电 | 00:38:30 | 72:56:56 | 0.152 | 2.2293 | 0.0975 | 214.82 | 0.0975 | 214.82 | 0 | 0 | 0.0002169 | 477.71 | 0.0002169 | 477.71 | 0 | 0 | 2023-05-15 05:43:05 | 0.0003388 | 4.2214 | 9298.2542 | 0 | 关闭
10736 | 14 | 5 | 恒流充电 | 00:39:00 | 72:57:26 | 0.152 | 2.2296 | 0.0988 | 217.61 | 0.0988 | 217.61 | 0 | 0 | 0.0002197 | 483.93 | 0.0002197 | 483.93 | 0 | 0 | 2023-05-15 05:43:35 | 0.0003389 | 4.2215 | 9298.4174 | 0 | 关闭
10737 | 14 | 5 | 恒流充电 | 00:39:30 | 72:57:56 | 0.152 | 2.23 | 0.1001 | 220.4 | 0.1001 | 220.4 | 0 | 0 | 0.0002225 | 490.15 | 0.0002225 | 490.15 | 0 | 0 | 2023-05-15 05:44:05 | 0.000339 | 3.1664 | 6974.4249 | 0 | 关闭
10738 | 14 | 5 | 恒流充电 | 00:40:00 | 72:58:26 | 0.152 | 2.2303 | 0.1013 | 223.18 | 0.1013 | 223.18 | 0 | 0 | 0.0002254 | 496.37 | 0.0002254 | 496.37 | 0 | 0 | 2023-05-15 05:44:35 | 0.000339 | 4.2219 | 9299.3963 | 0 | 关闭
10739 | 14 | 5 | 恒流充电 | 00:40:30 | 72:58:56 | 0.152 | 2.2308 | 0.1026 | 225.97 | 0.1026 | 225.97 | 0 | 0 | 0.0002282 | 502.59 | 0.0002282 | 502.59 | 0 | 0 | 2023-05-15 05:45:05 | 0.0003391 | 2.5331 | 5579.5888 | 0 | 关闭
10740 | 14 | 5 | 恒流充电 | 00:41:00 | 72:59:26 | 0.152 | 2.2312 | 0.1039 | 228.76 | 0.1039 | 228.76 | 0 | 0 | 0.000231 | 508.82 | 0.000231 | 508.82 | 0 | 0 | 2023-05-15 05:45:35 | 0.0003391 | 3.1664 | 6974.4249 | 0 | 关闭
10741 | 14 | 5 | 恒流充电 | 00:41:30 | 72:59:56 | 0.152 | 2.2316 | 0.1051 | 231.55 | 0.1051 | 231.55 | 0 | 0 | 0.0002338 | 515.04 | 0.0002338 | 515.04 | 0 | 0 | 2023-05-15 05:46:05 | 0.0003392 | 3.1664 | 6974.4249 | 0 | 关闭
10742 | 14 | 5 | 恒流充电 | 00:42:00 | 73:00:26 | 0.152 | 2.2321 | 0.1064 | 234.34 | 0.1064 | 234.34 | 0 | 0 | 0.0002367 | 521.27 | 0.0002367 | 521.27 | 0 | 0 | 2023-05-15 05:46:35 | 0.0003392 | 2.5331 | 5579.5399 | 0 | 关闭
10743 | 14 | 5 | 恒流充电 | 00:42:30 | 73:00:56 | 0.152 | 2.2326 | 0.1077 | 237.13 | 0.1077 | 237.13 | 0 | 0 | 0.0002395 | 527.5 | 0.0002395 | 527.5 | 0 | 0 | 2023-05-15 05:47:05 | 0.0003393 | 2.5331 | 5579.5399 | 0 | 关闭
10744 | 14 | 5 | 恒流充电 | 00:43:00 | 73:01:26 | 0.152 | 2.233 | 0.1089 | 239.92 | 0.1089 | 239.92 | 0 | 0 | 0.0002423 | 533.72 | 0.0002423 | 533.72 | 0 | 0 | 2023-05-15 05:47:35 | 0.0003394 | 3.1663 | 6974.3025 | 0 | 关闭
10745 | 14 | 5 | 恒流充电 | 00:43:30 | 73:01:56 | 0.152 | 2.2336 | 0.1102 | 242.71 | 0.1102 | 242.71 | 0 | 0 | 0.0002451 | 539.96 | 0.0002451 | 539.96 | 0 | 0 | 2023-05-15 05:48:05 | 0.0003395 | 2.1109 | 4649.535 | 0 | 关闭
10746 | 14 | 5 | 恒流充电 | 00:44:00 | 73:02:26 | 0.152 | 2.2339 | 0.1115 | 245.5 | 0.1115 | 245.5 | 0 | 0 | 0.000248 | 546.19 | 0.000248 | 546.19 | 0 | 0 | 2023-05-15 05:48:35 | 0.0003395 | 4.2218 | 9299.07 | 0 | 关闭
10747 | 14 | 5 | 恒流充电 | 00:44:30 | 73:02:56 | 0.152 | 2.2342 | 0.1127 | 248.29 | 0.1127 | 248.29 | 0 | 0 | 0.0002508 | 552.42 | 0.0002508 | 552.42 | 0 | 0 | 2023-05-15 05:49:05 | 0.0003396 | 4.2218 | 9299.07 | 0 | 关闭
10748 | 14 | 5 | 恒流充电 | 00:45:00 | 73:03:26 | 0.152 | 2.2346 | 0.114 | 251.08 | 0.114 | 251.08 | 0 | 0 | 0.0002536 | 558.65 | 0.0002536 | 558.65 | 0 | 0 | 2023-05-15 05:49:35 | 0.0003396 | 3.1664 | 6974.3637 | 0 | 关闭
10749 | 14 | 5 | 恒流充电 | 00:45:30 | 73:03:56 | 0.152 | 2.2349 | 0.1153 | 253.87 | 0.1153 | 253.87 | 0 | 0 | 0.0002565 | 564.89 | 0.0002565 | 564.89 | 0 | 0 | 2023-05-15 05:50:05 | 0.0003397 | 4.2218 | 9299.1516 | 0 | 关闭
10750 | 14 | 5 | 恒流充电 | 00:46:00 | 73:04:26 | 0.152 | 2.2352 | 0.1165 | 256.66 | 0.1165 | 256.66 | 0 | 0 | 0.0002593 | 571.12 | 0.0002593 | 571.12 | 0 | 0 | 2023-05-15 05:50:35 | 0.0003397 | 4.2218 | 9299.07 | 0 | 关闭
10751 | 14 | 5 | 恒流充电 | 00:46:30 | 73:04:56 | 0.152 | 2.2355 | 0.1178 | 259.45 | 0.1178 | 259.45 | 0 | 0 | 0.0002621 | 577.36 | 0.0002621 | 577.36 | 0 | 0 | 2023-05-15 05:51:05 | 0.0003398 | 4.2219 | 9299.2332 | 0 | 关闭
10752 | 14 | 5 | 恒流充电 | 00:47:00 | 73:05:26 | 0.152 | 2.2359 | 0.1191 | 262.24 | 0.1191 | 262.24 | 0 | 0 | 0.000265 | 583.6 | 0.000265 | 583.6 | 0 | 0 | 2023-05-15 05:51:35 | 0.0003398 | 3.1664 | 6974.4249 | 0 | 关闭
10753 | 14 | 5 | 恒流充电 | 00:47:30 | 73:05:56 | 0.152 | 2.2362 | 0.1203 | 265.03 | 0.1203 | 265.03 | 0 | 0 | 0.0002678 | 589.83 | 0.0002678 | 589.83 | 0 | 0 | 2023-05-15 05:52:05 | 0.0003399 | 4.2219 | 9299.3147 | 0 | 关闭
10754 | 14 | 5 | 恒流充电 | 00:48:00 | 73:06:26 | 0.152 | 2.2365 | 0.1216 | 267.82 | 0.1216 | 267.82 | 0 | 0 | 0.0002706 | 596.07 | 0.0002706 | 596.07 | 0 | 0 | 2023-05-15 05:52:35 | 0.0003399 | 4.2219 | 9299.2332 | 0 | 关闭
10755 | 14 | 5 | 恒流充电 | 00:48:30 | 73:06:56 | 0.152 | 2.2368 | 0.1229 | 270.61 | 0.1229 | 270.61 | 0 | 0 | 0.0002734 | 602.31 | 0.0002734 | 602.31 | 0 | 0 | 2023-05-15 05:53:05 | 0.0003399 | 4.2219 | 9299.3147 | 0 | 关闭
10756 | 14 | 5 | 恒流充电 | 00:49:00 | 73:07:26 | 0.152 | 2.2372 | 0.1241 | 273.4 | 0.1241 | 273.4 | 0 | 0 | 0.0002763 | 608.55 | 0.0002763 | 608.55 | 0 | 0 | 2023-05-15 05:53:35 | 0.00034 | 3.1664 | 6974.3637 | 0 | 关闭
10757 | 14 | 5 | 恒流充电 | 00:49:30 | 73:07:56 | 0.152 | 2.2376 | 0.1254 | 276.19 | 0.1254 | 276.19 | 0 | 0 | 0.0002791 | 614.79 | 0.0002791 | 614.79 | 0 | 0 | 2023-05-15 05:54:05 | 0.0003401 | 3.1664 | 6974.3637 | 0 | 关闭
10758 | 14 | 5 | 恒流充电 | 00:50:00 | 73:08:26 | 0.152 | 2.2379 | 0.1267 | 278.98 | 0.1267 | 278.98 | 0 | 0 | 0.000282 | 621.04 | 0.000282 | 621.04 | 0 | 0 | 2023-05-15 05:54:35 | 0.0003401 | 4.2218 | 9299.1516 | 0 | 关闭
10759 | 14 | 5 | 恒流充电 | 00:50:30 | 73:08:56 | 0.152 | 2.2383 | 0.1279 | 281.77 | 0.1279 | 281.77 | 0 | 0 | 0.0002848 | 627.28 | 0.0002848 | 627.28 | 0 | 0 | 2023-05-15 05:55:05 | 0.0003402 | 3.1664 | 6974.5472 | 0 | 关闭
10760 | 14 | 5 | 恒流充电 | 00:51:00 | 73:09:26 | 0.152 | 2.2388 | 0.1292 | 284.56 | 0.1292 | 284.56 | 0 | 0 | 0.0002876 | 633.53 | 0.0002876 | 633.53 | 0 | 0 | 2023-05-15 05:55:35 | 0.0003403 | 2.5331 | 5579.5399 | 0 | 关闭
10761 | 14 | 5 | 恒流充电 | 00:51:30 | 73:09:56 | 0.152 | 2.2392 | 0.1305 | 287.35 | 0.1305 | 287.35 | 0 | 0 | 0.0002905 | 639.77 | 0.0002905 | 639.77 | 0 | 0 | 2023-05-15 05:56:05 | 0.0003403 | 3.1663 | 6974.3025 | 0 | 关闭
10762 | 14 | 5 | 恒流充电 | 00:52:00 | 73:10:26 | 0.152 | 2.2399 | 0.1317 | 290.14 | 0.1317 | 290.14 | 0 | 0 | 0.0002933 | 646.02 | 0.0002933 | 646.02 | 0 | 0 | 2023-05-15 05:56:35 | 0.0003405 | 1.8095 | 3985.7003 | 0 | 关闭
10763 | 14 | 5 | 恒流充电 | 00:52:30 | 73:10:56 | 0.152 | 2.2404 | 0.133 | 292.93 | 0.133 | 292.93 | 0 | 0 | 0.0002961 | 652.27 | 0.0002961 | 652.27 | 0 | 0 | 2023-05-15 05:57:05 | 0.0003406 | 2.5336 | 5580.5678 | 0 | 关闭
10764 | 14 | 5 | 恒流充电 | 00:53:00 | 73:11:26 | 0.152 | 2.2407 | 0.1343 | 295.72 | 0.1343 | 295.72 | 0 | 0 | 0.000299 | 658.52 | 0.000299 | 658.52 | 0 | 0 | 2023-05-15 05:57:35 | 0.0003405 | 4.2223 | 9300.1305 | 0 | 关闭
10765 | 14 | 5 | 恒流充电 | 00:53:30 | 73:11:56 | 0.152 | 2.2411 | 0.1355 | 298.51 | 0.1355 | 298.51 | 0 | 0 | 0.0003018 | 664.77 | 0.0003018 | 664.77 | 0 | 0 | 2023-05-15 05:58:05 | 0.0003406 | 3.1663 | 6974.3025 | 0 | 关闭
10766 | 14 | 5 | 恒流充电 | 00:54:00 | 73:12:26 | 0.152 | 2.2415 | 0.1368 | 301.3 | 0.1368 | 301.3 | 0 | 0 | 0.0003046 | 671.03 | 0.0003046 | 671.03 | 0 | 0 | 2023-05-15 05:58:35 | 0.0003407 | 3.1663 | 6974.2413 | 0 | 关闭
10767 | 14 | 5 | 恒流充电 | 00:54:30 | 73:12:56 | 0.152 | 2.2419 | 0.1381 | 304.09 | 0.1381 | 304.09 | 0 | 0 | 0.0003075 | 677.28 | 0.0003075 | 677.28 | 0 | 0 | 2023-05-15 05:59:05 | 0.0003407 | 3.1663 | 6974.1801 | 0 | 关闭
10768 | 14 | 5 | 恒流充电 | 00:55:00 | 73:13:26 | 0.152 | 2.2423 | 0.1393 | 306.88 | 0.1393 | 306.88 | 0 | 0 | 0.0003103 | 683.53 | 0.0003103 | 683.53 | 0 | 0 | 2023-05-15 05:59:35 | 0.0003408 | 3.1664 | 6974.3637 | 0 | 关闭
10769 | 14 | 5 | 恒流充电 | 00:55:30 | 73:13:56 | 0.152 | 2.2427 | 0.1406 | 309.67 | 0.1406 | 309.67 | 0 | 0 | 0.0003132 | 689.79 | 0.0003132 | 689.79 | 0 | 0 | 2023-05-15 06:00:05 | 0.0003408 | 3.1663 | 6974.1801 | 0 | 关闭
10770 | 14 | 5 | 恒流充电 | 00:56:00 | 73:14:26 | 0.152 | 2.243 | 0.1419 | 312.46 | 0.1419 | 312.46 | 0 | 0 | 0.000316 | 696.05 | 0.000316 | 696.05 | 0 | 0 | 2023-05-15 06:00:35 | 0.0003409 | 4.2218 | 9299.07 | 0 | 关闭
10771 | 14 | 5 | 恒流充电 | 00:56:30 | 73:14:56 | 0.152 | 2.2434 | 0.1431 | 315.25 | 0.1431 | 315.25 | 0 | 0 | 0.0003188 | 702.3 | 0.0003188 | 702.3 | 0 | 0 | 2023-05-15 06:01:05 | 0.000341 | 3.1663 | 6974.1801 | 0 | 关闭
10772 | 14 | 5 | 恒流充电 | 00:57:00 | 73:15:26 | 0.152 | 2.2437 | 0.1444 | 318.04 | 0.1444 | 318.04 | 0 | 0 | 0.0003217 | 708.56 | 0.0003217 | 708.56 | 0 | 0 | 2023-05-15 06:01:35 | 0.000341 | 4.2217 | 9298.9068 | 0 | 关闭
10773 | 14 | 5 | 恒流充电 | 00:57:30 | 73:15:56 | 0.152 | 2.2442 | 0.1457 | 320.83 | 0.1457 | 320.83 | 0 | 0 | 0.0003245 | 714.82 | 0.0003245 | 714.82 | 0 | 0 | 2023-05-15 06:02:05 | 0.0003411 | 2.5331 | 5579.442 | 0 | 关闭
10774 | 14 | 5 | 恒流充电 | 00:58:00 | 73:16:26 | 0.152 | 2.2445 | 0.1469 | 323.62 | 0.1469 | 323.62 | 0 | 0 | 0.0003274 | 721.08 | 0.0003274 | 721.08 | 0 | 0 | 2023-05-15 06:02:35 | 0.0003411 | 4.2218 | 9299.07 | 0 | 关闭
10775 | 14 | 5 | 恒流充电 | 00:58:30 | 73:16:56 | 0.152 | 2.2449 | 0.1482 | 326.41 | 0.1482 | 326.41 | 0 | 0 | 0.0003302 | 727.35 | 0.0003302 | 727.35 | 0 | 0 | 2023-05-15 06:03:05 | 0.0003412 | 3.1663 | 6974.2413 | 0 | 关闭
10776 | 14 | 5 | 恒流充电 | 00:59:00 | 73:17:26 | 0.152 | 2.2454 | 0.1495 | 329.2 | 0.1495 | 329.2 | 0 | 0 | 0.0003331 | 733.61 | 0.0003331 | 733.61 | 0 | 0 | 2023-05-15 06:03:35 | 0.0003413 | 2.5331 | 5579.442 | 0 | 关闭
10777 | 14 | 5 | 恒流充电 | 00:59:30 | 73:17:56 | 0.152 | 2.246 | 0.1507 | 331.99 | 0.1507 | 331.99 | 0 | 0 | 0.0003359 | 739.88 | 0.0003359 | 739.88 | 0 | 0 | 2023-05-15 06:04:05 | 0.0003414 | 2.1109 | 4649.535 | 0 | 关闭
10778 | 14 | 5 | 恒流充电 | 01:00:00 | 73:18:26 | 0.152 | 2.2466 | 0.152 | 334.78 | 0.152 | 334.78 | 0 | 0 | 0.0003387 | 746.14 | 0.0003387 | 746.14 | 0 | 0 | 2023-05-15 06:04:35 | 0.0003415 | 2.1109 | 4649.535 | 0 | 关闭
10779 | 14 | 5 | 恒流充电 | 01:00:30 | 73:18:56 | 0.152 | 2.2471 | 0.1533 | 337.57 | 0.1533 | 337.57 | 0 | 0 | 0.0003416 | 752.41 | 0.0003416 | 752.41 | 0 | 0 | 2023-05-15 06:05:05 | 0.0003415 | 2.533 | 5579.2462 | 0 | 关闭
10780 | 14 | 5 | 恒流充电 | 01:01:00 | 73:19:26 | 0.152 | 2.2475 | 0.1545 | 340.35 | 0.1545 | 340.35 | 0 | 0 | 0.0003444 | 758.68 | 0.0003444 | 758.68 | 0 | 0 | 2023-05-15 06:05:35 | 0.0003416 | 3.1663 | 6974.1801 | 0 | 关闭
10781 | 14 | 5 | 恒流充电 | 01:01:30 | 73:19:56 | 0.152 | 2.2481 | 0.1558 | 343.14 | 0.1558 | 343.14 | 0 | 0 | 0.0003473 | 764.95 | 0.0003473 | 764.95 | 0 | 0 | 2023-05-15 06:06:05 | 0.0003417 | 2.1109 | 4649.535 | 0 | 关闭
10782 | 14 | 5 | 恒流充电 | 01:02:00 | 73:20:26 | 0.152 | 2.2484 | 0.1571 | 345.93 | 0.1571 | 345.93 | 0 | 0 | 0.0003501 | 771.22 | 0.0003501 | 771.22 | 0 | 0 | 2023-05-15 06:06:35 | 0.0003417 | 4.2217 | 9298.9068 | 0 | 关闭
10783 | 14 | 5 | 恒流充电 | 01:02:30 | 73:20:56 | 0.152 | 2.2489 | 0.1583 | 348.72 | 0.1583 | 348.72 | 0 | 0 | 0.000353 | 777.49 | 0.000353 | 777.49 | 0 | 0 | 2023-05-15 06:07:05 | 0.0003418 | 2.533 | 5579.2462 | 0 | 关闭
10784 | 14 | 5 | 恒流充电 | 01:03:00 | 73:21:26 | 0.152 | 2.2493 | 0.1596 | 351.51 | 0.1596 | 351.51 | 0 | 0 | 0.0003558 | 783.77 | 0.0003558 | 783.77 | 0 | 0 | 2023-05-15 06:07:35 | 0.0003418 | 3.1663 | 6974.1801 | 0 | 关闭
10785 | 14 | 5 | 恒流充电 | 01:03:30 | 73:21:56 | 0.152 | 2.2498 | 0.1609 | 354.3 | 0.1609 | 354.3 | 0 | 0 | 0.0003587 | 790.04 | 0.0003587 | 790.04 | 0 | 0 | 2023-05-15 06:08:05 | 0.0003419 | 2.533 | 5579.393 | 0 | 关闭
10786 | 14 | 5 | 恒流充电 | 01:04:00 | 73:22:26 | 0.152 | 2.2502 | 0.1621 | 357.09 | 0.1621 | 357.09 | 0 | 0 | 0.0003615 | 796.32 | 0.0003615 | 796.32 | 0 | 0 | 2023-05-15 06:08:35 | 0.000342 | 3.1663 | 6974.1189 | 0 | 关闭
10787 | 14 | 5 | 恒流充电 | 01:04:30 | 73:22:56 | 0.152 | 2.2507 | 0.1634 | 359.88 | 0.1634 | 359.88 | 0 | 0 | 0.0003644 | 802.6 | 0.0003644 | 802.6 | 0 | 0 | 2023-05-15 06:09:05 | 0.0003421 | 2.5331 | 5579.442 | 0 | 关闭
10788 | 14 | 5 | 恒流充电 | 01:05:00 | 73:23:26 | 0.152 | 2.251 | 0.1647 | 362.67 | 0.1647 | 362.67 | 0 | 0 | 0.0003672 | 808.88 | 0.0003672 | 808.88 | 0 | 0 | 2023-05-15 06:09:35 | 0.0003421 | 4.2218 | 9299.07 | 0 | 关闭
10789 | 14 | 5 | 恒流充电 | 01:05:30 | 73:23:56 | 0.152 | 2.2515 | 0.1659 | 365.46 | 0.1659 | 365.46 | 0 | 0 | 0.0003701 | 815.16 | 0.0003701 | 815.16 | 0 | 0 | 2023-05-15 06:10:05 | 0.0003422 | 2.533 | 5579.3441 | 0 | 关闭
10790 | 14 | 5 | 恒流充电 | 01:06:00 | 73:24:26 | 0.152 | 2.252 | 0.1672 | 368.25 | 0.1672 | 368.25 | 0 | 0 | 0.0003729 | 821.44 | 0.0003729 | 821.44 | 0 | 0 | 2023-05-15 06:10:35 | 0.0003423 | 2.5331 | 5579.442 | 0 | 关闭
10791 | 14 | 5 | 恒流充电 | 01:06:30 | 73:24:56 | 0.152 | 2.2524 | 0.1685 | 371.04 | 0.1685 | 371.04 | 0 | 0 | 0.0003758 | 827.72 | 0.0003758 | 827.72 | 0 | 0 | 2023-05-15 06:11:05 | 0.0003423 | 3.1663 | 6974.2413 | 0 | 关闭
10792 | 14 | 5 | 恒流充电 | 01:07:00 | 73:25:26 | 0.152 | 2.2529 | 0.1697 | 373.83 | 0.1697 | 373.83 | 0 | 0 | 0.0003786 | 834.01 | 0.0003786 | 834.01 | 0 | 0 | 2023-05-15 06:11:35 | 0.0003424 | 2.5331 | 5579.442 | 0 | 关闭
10793 | 14 | 5 | 恒流充电 | 01:07:30 | 73:25:56 | 0.152 | 2.2533 | 0.171 | 376.62 | 0.171 | 376.62 | 0 | 0 | 0.0003815 | 840.29 | 0.0003815 | 840.29 | 0 | 0 | 2023-05-15 06:12:05 | 0.0003425 | 3.1664 | 6974.3637 | 0 | 关闭
10794 | 14 | 5 | 恒流充电 | 01:08:00 | 73:26:26 | 0.152 | 2.254 | 0.1723 | 379.41 | 0.1723 | 379.41 | 0 | 0 | 0.0003843 | 846.58 | 0.0003843 | 846.58 | 0 | 0 | 2023-05-15 06:12:35 | 0.0003426 | 1.8093 | 3985.2458 | 0 | 关闭
10795 | 14 | 5 | 恒流充电 | 01:08:30 | 73:26:56 | 0.152 | 2.2546 | 0.1735 | 382.2 | 0.1735 | 382.2 | 0 | 0 | 0.0003872 | 852.87 | 0.0003872 | 852.87 | 0 | 0 | 2023-05-15 06:13:05 | 0.0003427 | 2.1109 | 4649.6574 | 0 | 关闭
10796 | 14 | 5 | 恒流充电 | 01:09:00 | 73:27:26 | 0.152 | 2.2552 | 0.1748 | 384.99 | 0.1748 | 384.99 | 0 | 0 | 0.0003901 | 859.16 | 0.0003901 | 859.16 | 0 | 0 | 2023-05-15 06:13:35 | 0.0003428 | 2.1109 | 4649.4534 | 0 | 关闭
10797 | 14 | 5 | 恒流充电 | 01:09:30 | 73:27:56 | 0.152 | 2.2559 | 0.1761 | 387.78 | 0.1761 | 387.78 | 0 | 0 | 0.0003929 | 865.45 | 0.0003929 | 865.45 | 0 | 0 | 2023-05-15 06:14:05 | 0.0003429 | 1.8094 | 3985.3856 | 0 | 关闭
10798 | 14 | 5 | 恒流充电 | 01:10:00 | 73:28:26 | 0.152 | 2.2566 | 0.1773 | 390.57 | 0.1773 | 390.57 | 0 | 0 | 0.0003958 | 871.75 | 0.0003958 | 871.75 | 0 | 0 | 2023-05-15 06:14:35 | 0.000343 | 1.8093 | 3985.2458 | 0 | 关闭
10799 | 14 | 5 | 恒流充电 | 01:10:30 | 73:28:56 | 0.152 | 2.2573 | 0.1786 | 393.36 | 0.1786 | 393.36 | 0 | 0 | 0.0003986 | 878.04 | 0.0003986 | 878.04 | 0 | 0 | 2023-05-15 06:15:05 | 0.0003431 | 1.8093 | 3985.2458 | 0 | 关闭
10800 | 14 | 5 | 恒流充电 | 01:11:00 | 73:29:26 | 0.152 | 2.258 | 0.1799 | 396.15 | 0.1799 | 396.15 | 0 | 0 | 0.0004015 | 884.34 | 0.0004015 | 884.34 | 0 | 0 | 2023-05-15 06:15:35 | 0.0003432 | 1.8093 | 3985.3157 | 0 | 关闭
10801 | 14 | 5 | 恒流充电 | 01:11:30 | 73:29:56 | 0.152 | 2.2586 | 0.1811 | 398.94 | 0.1811 | 398.94 | 0 | 0 | 0.0004044 | 890.64 | 0.0004044 | 890.64 | 0 | 0 | 2023-05-15 06:16:05 | 0.0003433 | 2.1108 | 4649.4126 | 0 | 关闭
10802 | 14 | 5 | 恒流充电 | 01:12:00 | 73:30:26 | 0.152 | 2.2591 | 0.1824 | 401.73 | 0.1824 | 401.73 | 0 | 0 | 0.0004072 | 896.94 | 0.0004072 | 896.94 | 0 | 0 | 2023-05-15 06:16:35 | 0.0003433 | 2.533 | 5579.393 | 0 | 关闭
10803 | 14 | 5 | 恒流充电 | 01:12:30 | 73:30:56 | 0.152 | 2.2597 | 0.1837 | 404.52 | 0.1837 | 404.52 | 0 | 0 | 0.0004101 | 903.25 | 0.0004101 | 903.25 | 0 | 0 | 2023-05-15 06:17:05 | 0.0003435 | 2.1109 | 4649.6166 | 0 | 关闭
10804 | 14 | 5 | 恒流充电 | 01:13:00 | 73:31:26 | 0.152 | 2.2602 | 0.1849 | 407.31 | 0.1849 | 407.31 | 0 | 0 | 0.0004129 | 909.55 | 0.0004129 | 909.55 | 0 | 0 | 2023-05-15 06:17:35 | 0.0003435 | 2.533 | 5579.2462 | 0 | 关闭
10805 | 14 | 5 | 恒流充电 | 01:13:30 | 73:31:56 | 0.152 | 2.2607 | 0.1862 | 410.1 | 0.1862 | 410.1 | 0 | 0 | 0.0004158 | 915.86 | 0.0004158 | 915.86 | 0 | 0 | 2023-05-15 06:18:05 | 0.0003436 | 2.533 | 5579.3441 | 0 | 关闭
10806 | 14 | 5 | 恒流充电 | 01:14:00 | 73:32:26 | 0.152 | 2.2613 | 0.1875 | 412.89 | 0.1875 | 412.89 | 0 | 0 | 0.0004187 | 922.16 | 0.0004187 | 922.16 | 0 | 0 | 2023-05-15 06:18:35 | 0.0003437 | 2.1109 | 4649.6166 | 0 | 关闭
10807 | 14 | 5 | 恒流充电 | 01:14:30 | 73:32:56 | 0.152 | 2.2618 | 0.1887 | 415.68 | 0.1887 | 415.68 | 0 | 0 | 0.0004215 | 928.47 | 0.0004215 | 928.47 | 0 | 0 | 2023-05-15 06:19:05 | 0.0003438 | 2.5331 | 5579.5399 | 0 | 关闭
10808 | 14 | 5 | 恒流充电 | 01:15:00 | 73:33:26 | 0.152 | 2.2623 | 0.19 | 418.47 | 0.19 | 418.47 | 0 | 0 | 0.0004244 | 934.78 | 0.0004244 | 934.78 | 0 | 0 | 2023-05-15 06:19:35 | 0.0003438 | 2.5331 | 5579.442 | 0 | 关闭
10809 | 14 | 5 | 恒流充电 | 01:15:30 | 73:33:56 | 0.152 | 2.2628 | 0.1913 | 421.26 | 0.1913 | 421.26 | 0 | 0 | 0.0004273 | 941.09 | 0.0004273 | 941.09 | 0 | 0 | 2023-05-15 06:20:05 | 0.0003439 | 2.5331 | 5579.442 | 0 | 关闭
10810 | 14 | 5 | 恒流充电 | 01:16:00 | 73:34:26 | 0.152 | 2.2634 | 0.1925 | 424.05 | 0.1925 | 424.05 | 0 | 0 | 0.0004301 | 947.41 | 0.0004301 | 947.41 | 0 | 0 | 2023-05-15 06:20:35 | 0.000344 | 2.1109 | 4649.535 | 0 | 关闭
10811 | 14 | 5 | 恒流充电 | 01:16:30 | 73:34:56 | 0.152 | 2.264 | 0.1938 | 426.84 | 0.1938 | 426.84 | 0 | 0 | 0.000433 | 953.72 | 0.000433 | 953.72 | 0 | 0 | 2023-05-15 06:21:05 | 0.0003441 | 2.1109 | 4649.535 | 0 | 关闭
10812 | 14 | 5 | 恒流充电 | 01:17:00 | 73:35:26 | 0.152 | 2.2646 | 0.195 | 429.63 | 0.195 | 429.63 | 0 | 0 | 0.0004359 | 960.04 | 0.0004359 | 960.04 | 0 | 0 | 2023-05-15 06:21:35 | 0.0003442 | 2.1109 | 4649.535 | 0 | 关闭
10813 | 14 | 5 | 恒流充电 | 01:17:30 | 73:35:56 | 0.152 | 2.2652 | 0.1963 | 432.41 | 0.1963 | 432.41 | 0 | 0 | 0.0004387 | 966.36 | 0.0004387 | 966.36 | 0 | 0 | 2023-05-15 06:22:05 | 0.0003443 | 2.1109 | 4649.4534 | 0 | 关闭
10814 | 14 | 5 | 恒流充电 | 01:18:00 | 73:36:26 | 0.152 | 2.266 | 0.1976 | 435.2 | 0.1976 | 435.2 | 0 | 0 | 0.0004416 | 972.68 | 0.0004416 | 972.68 | 0 | 0 | 2023-05-15 06:22:35 | 0.0003444 | 1.5832 | 3487.2124 | 0 | 关闭
10815 | 14 | 5 | 恒流充电 | 01:18:30 | 73:36:56 | 0.152 | 2.2667 | 0.1988 | 437.99 | 0.1988 | 437.99 | 0 | 0 | 0.0004445 | 979 | 0.0004445 | 979 | 0 | 0 | 2023-05-15 06:23:05 | 0.0003445 | 1.8093 | 3985.2458 | 0 | 关闭
10816 | 14 | 5 | 恒流充电 | 01:19:00 | 73:37:26 | 0.152 | 2.2676 | 0.2001 | 440.78 | 0.2001 | 440.78 | 0 | 0 | 0.0004473 | 985.33 | 0.0004473 | 985.33 | 0 | 0 | 2023-05-15 06:23:35 | 0.0003446 | 1.4072 | 3099.6356 | 0 | 关闭
10817 | 14 | 5 | 恒流充电 | 01:19:30 | 73:37:56 | 0.152 | 2.2684 | 0.2014 | 443.57 | 0.2014 | 443.57 | 0 | 0 | 0.0004502 | 991.65 | 0.0004502 | 991.65 | 0 | 0 | 2023-05-15 06:24:05 | 0.0003448 | 1.5831 | 3487.0901 | 0 | 关闭
10818 | 14 | 5 | 恒流充电 | 01:20:00 | 73:38:26 | 0.152 | 2.2691 | 0.2026 | 446.36 | 0.2026 | 446.36 | 0 | 0 | 0.0004531 | 997.98 | 0.0004531 | 997.98 | 0 | 0 | 2023-05-15 06:24:35 | 0.0003448 | 1.8093 | 3985.2458 | 0 | 关闭
10819 | 14 | 5 | 恒流充电 | 01:20:30 | 73:38:56 | 0.152 | 2.2699 | 0.2039 | 449.15 | 0.2039 | 449.15 | 0 | 0 | 0.000456 | 1004.31 | 0.000456 | 1004.31 | 0 | 0 | 2023-05-15 06:25:05 | 0.000345 | 1.5832 | 3487.1512 | 0 | 关闭
10820 | 14 | 5 | 恒流充电 | 01:21:00 | 73:39:26 | 0.152 | 2.2706 | 0.2052 | 451.94 | 0.2052 | 451.94 | 0 | 0 | 0.0004588 | 1010.65 | 0.0004588 | 1010.65 | 0 | 0 | 2023-05-15 06:25:35 | 0.0003451 | 1.8093 | 3985.2458 | 0 | 关闭
10821 | 14 | 5 | 恒流充电 | 01:21:30 | 73:39:56 | 0.152 | 2.2713 | 0.2064 | 454.73 | 0.2064 | 454.73 | 0 | 0 | 0.0004617 | 1016.98 | 0.0004617 | 1016.98 | 0 | 0 | 2023-05-15 06:26:05 | 0.0003452 | 1.8093 | 3985.2458 | 0 | 关闭
10822 | 14 | 5 | 恒流充电 | 01:22:00 | 73:40:26 | 0.152 | 2.272 | 0.2077 | 457.52 | 0.2077 | 457.52 | 0 | 0 | 0.0004646 | 1023.32 | 0.0004646 | 1023.32 | 0 | 0 | 2023-05-15 06:26:35 | 0.0003453 | 1.8093 | 3985.1759 | 0 | 关闭
10823 | 14 | 5 | 恒流充电 | 01:22:30 | 73:40:56 | 0.152 | 2.2728 | 0.209 | 460.31 | 0.209 | 460.31 | 0 | 0 | 0.0004675 | 1029.66 | 0.0004675 | 1029.66 | 0 | 0 | 2023-05-15 06:27:05 | 0.0003454 | 1.5831 | 3487.0901 | 0 | 关闭
10824 | 14 | 5 | 恒流充电 | 01:23:00 | 73:41:26 | 0.152 | 2.2735 | 0.2102 | 463.1 | 0.2102 | 463.1 | 0 | 0 | 0.0004703 | 1036 | 0.0004703 | 1036 | 0 | 0 | 2023-05-15 06:27:35 | 0.0003455 | 1.8094 | 3985.3856 | 0 | 关闭
10825 | 14 | 5 | 恒流充电 | 01:23:30 | 73:41:56 | 0.152 | 2.2741 | 0.2115 | 465.89 | 0.2115 | 465.89 | 0 | 0 | 0.0004732 | 1042.34 | 0.0004732 | 1042.34 | 0 | 0 | 2023-05-15 06:28:05 | 0.0003456 | 2.1108 | 4649.3718 | 0 | 关闭
10826 | 14 | 5 | 恒流充电 | 01:24:00 | 73:42:26 | 0.152 | 2.2748 | 0.2128 | 468.68 | 0.2128 | 468.68 | 0 | 0 | 0.0004761 | 1048.69 | 0.0004761 | 1048.69 | 0 | 0 | 2023-05-15 06:28:35 | 0.0003458 | 1.8093 | 3985.2458 | 0 | 关闭
10827 | 14 | 5 | 恒流充电 | 01:24:30 | 73:42:56 | 0.152 | 2.2756 | 0.214 | 471.47 | 0.214 | 471.47 | 0 | 0 | 0.000479 | 1055.03 | 0.000479 | 1055.03 | 0 | 0 | 2023-05-15 06:29:05 | 0.0003459 | 1.5831 | 3487.0901 | 0 | 关闭
10828 | 14 | 5 | 恒流充电 | 01:25:00 | 73:43:26 | 0.152 | 2.2764 | 0.2153 | 474.26 | 0.2153 | 474.26 | 0 | 0 | 0.0004819 | 1061.38 | 0.0004819 | 1061.38 | 0 | 0 | 2023-05-15 06:29:35 | 0.000346 | 1.5832 | 3487.1512 | 0 | 关闭
10829 | 14 | 5 | 恒流充电 | 01:25:30 | 73:43:56 | 0.152 | 2.2771 | 0.2166 | 477.05 | 0.2166 | 477.05 | 0 | 0 | 0.0004848 | 1067.74 | 0.0004848 | 1067.74 | 0 | 0 | 2023-05-15 06:30:05 | 0.0003461 | 1.8093 | 3985.2458 | 0 | 关闭
10830 | 14 | 5 | 恒流充电 | 01:26:00 | 73:44:26 | 0.152 | 2.2779 | 0.2178 | 479.84 | 0.2178 | 479.84 | 0 | 0 | 0.0004876 | 1074.09 | 0.0004876 | 1074.09 | 0 | 0 | 2023-05-15 06:30:35 | 0.0003462 | 1.5831 | 3487.0901 | 0 | 关闭
10831 | 14 | 5 | 恒流充电 | 01:26:30 | 73:44:56 | 0.152 | 2.2788 | 0.2191 | 482.63 | 0.2191 | 482.63 | 0 | 0 | 0.0004905 | 1080.44 | 0.0004905 | 1080.44 | 0 | 0 | 2023-05-15 06:31:05 | 0.0003464 | 1.4073 | 3099.69 | 0 | 关闭
10832 | 14 | 5 | 恒流充电 | 01:27:00 | 73:45:26 | 0.152 | 2.2799 | 0.2204 | 485.42 | 0.2204 | 485.42 | 0 | 0 | 0.0004934 | 1086.8 | 0.0004934 | 1086.8 | 0 | 0 | 2023-05-15 06:31:35 | 0.0003465 | 1.1514 | 2536.0655 | 0 | 关闭
10833 | 14 | 5 | 恒流充电 | 01:27:30 | 73:45:56 | 0.152 | 2.2807 | 0.2216 | 488.21 | 0.2216 | 488.21 | 0 | 0 | 0.0004963 | 1093.16 | 0.0004963 | 1093.16 | 0 | 0 | 2023-05-15 06:32:05 | 0.0003466 | 1.5832 | 3487.1512 | 0 | 关闭
10834 | 14 | 5 | 恒流充电 | 01:28:00 | 73:46:26 | 0.152 | 2.2817 | 0.2229 | 491 | 0.2229 | 491 | 0 | 0 | 0.0004992 | 1099.53 | 0.0004992 | 1099.53 | 0 | 0 | 2023-05-15 06:32:35 | 0.0003468 | 1.2665 | 2789.6721 | 0 | 关闭
10835 | 14 | 5 | 恒流充电 | 01:28:30 | 73:46:56 | 0.152 | 2.2827 | 0.2242 | 493.79 | 0.2242 | 493.79 | 0 | 0 | 0.0005021 | 1105.9 | 0.0005021 | 1105.9 | 0 | 0 | 2023-05-15 06:33:05 | 0.0003469 | 1.2665 | 2789.6231 | 0 | 关闭
10836 | 14 | 5 | 恒流充电 | 01:29:00 | 73:47:26 | 0.152 | 2.2836 | 0.2254 | 496.58 | 0.2254 | 496.58 | 0 | 0 | 0.000505 | 1112.26 | 0.000505 | 1112.26 | 0 | 0 | 2023-05-15 06:33:35 | 0.000347 | 1.4072 | 3099.6356 | 0 | 关闭
10837 | 14 | 5 | 恒流充电 | 01:29:30 | 73:47:56 | 0.152 | 2.2846 | 0.2267 | 499.37 | 0.2267 | 499.37 | 0 | 0 | 0.0005079 | 1118.64 | 0.0005079 | 1118.64 | 0 | 0 | 2023-05-15 06:34:05 | 0.0003472 | 1.2665 | 2789.6231 | 0 | 关闭
10838 | 14 | 5 | 恒流充电 | 01:30:00 | 73:48:26 | 0.152 | 2.2855 | 0.228 | 502.16 | 0.228 | 502.16 | 0 | 0 | 0.0005108 | 1125.01 | 0.0005108 | 1125.01 | 0 | 0 | 2023-05-15 06:34:35 | 0.0003473 | 1.4073 | 3099.69 | 0 | 关闭
10839 | 14 | 5 | 恒流充电 | 01:30:30 | 73:48:56 | 0.152 | 2.2864 | 0.2292 | 504.95 | 0.2292 | 504.95 | 0 | 0 | 0.0005137 | 1131.39 | 0.0005137 | 1131.39 | 0 | 0 | 2023-05-15 06:35:05 | 0.0003475 | 1.4072 | 3099.5812 | 0 | 关闭
10840 | 14 | 5 | 恒流充电 | 01:31:00 | 73:49:26 | 0.152 | 2.2872 | 0.2305 | 507.74 | 0.2305 | 507.74 | 0 | 0 | 0.0005165 | 1137.77 | 0.0005165 | 1137.77 | 0 | 0 | 2023-05-15 06:35:35 | 0.0003476 | 1.5831 | 3486.9677 | 0 | 关闭
10841 | 14 | 5 | 恒流充电 | 01:31:30 | 73:49:56 | 0.152 | 2.2881 | 0.2318 | 510.53 | 0.2318 | 510.53 | 0 | 0 | 0.0005194 | 1144.15 | 0.0005194 | 1144.15 | 0 | 0 | 2023-05-15 06:36:05 | 0.0003477 | 1.4072 | 3099.6356 | 0 | 关闭
10842 | 14 | 5 | 恒流充电 | 01:32:00 | 73:50:26 | 0.152 | 2.289 | 0.233 | 513.32 | 0.233 | 513.32 | 0 | 0 | 0.0005223 | 1150.53 | 0.0005223 | 1150.53 | 0 | 0 | 2023-05-15 06:36:35 | 0.0003479 | 1.4073 | 3099.69 | 0 | 关闭
10843 | 14 | 5 | 恒流充电 | 01:32:30 | 73:50:56 | 0.152 | 2.2899 | 0.2343 | 516.11 | 0.2343 | 516.11 | 0 | 0 | 0.0005252 | 1156.92 | 0.0005252 | 1156.92 | 0 | 0 | 2023-05-15 06:37:05 | 0.000348 | 1.4072 | 3099.5812 | 0 | 关闭
10844 | 14 | 5 | 恒流充电 | 01:33:00 | 73:51:26 | 0.152 | 2.2908 | 0.2356 | 518.89 | 0.2356 | 518.89 | 0 | 0 | 0.0005281 | 1163.31 | 0.0005281 | 1163.31 | 0 | 0 | 2023-05-15 06:37:35 | 0.0003482 | 1.4072 | 3099.6356 | 0 | 关闭
10845 | 14 | 5 | 恒流充电 | 01:33:30 | 73:51:56 | 0.152 | 2.2917 | 0.2368 | 521.68 | 0.2368 | 521.68 | 0 | 0 | 0.000531 | 1169.7 | 0.000531 | 1169.7 | 0 | 0 | 2023-05-15 06:38:05 | 0.0003483 | 1.4072 | 3099.5812 | 0 | 关闭
10846 | 14 | 5 | 恒流充电 | 01:34:00 | 73:52:26 | 0.152 | 2.2927 | 0.2381 | 524.47 | 0.2381 | 524.47 | 0 | 0 | 0.0005339 | 1176.1 | 0.0005339 | 1176.1 | 0 | 0 | 2023-05-15 06:38:35 | 0.0003484 | 1.2665 | 2789.721 | 0 | 关闭
10847 | 14 | 5 | 恒流充电 | 01:34:30 | 73:52:56 | 0.152 | 2.2937 | 0.2394 | 527.26 | 0.2394 | 527.26 | 0 | 0 | 0.0005369 | 1182.49 | 0.0005369 | 1182.49 | 0 | 0 | 2023-05-15 06:39:05 | 0.0003486 | 1.2665 | 2789.6721 | 0 | 关闭
10848 | 14 | 5 | 恒流充电 | 01:35:00 | 73:53:26 | 0.152 | 2.2947 | 0.2406 | 530.05 | 0.2406 | 530.05 | 0 | 0 | 0.0005398 | 1188.89 | 0.0005398 | 1188.89 | 0 | 0 | 2023-05-15 06:39:35 | 0.0003487 | 1.2665 | 2789.6231 | 0 | 关闭
10849 | 14 | 5 | 恒流充电 | 01:35:30 | 73:53:56 | 0.152 | 2.2958 | 0.2419 | 532.84 | 0.2419 | 532.84 | 0 | 0 | 0.0005427 | 1195.3 | 0.0005427 | 1195.3 | 0 | 0 | 2023-05-15 06:40:05 | 0.0003489 | 1.1514 | 2536.021 | 0 | 关闭
10850 | 14 | 5 | 恒流充电 | 01:36:00 | 73:54:26 | 0.152 | 2.2969 | 0.2432 | 535.63 | 0.2432 | 535.63 | 0 | 0 | 0.0005456 | 1201.7 | 0.0005456 | 1201.7 | 0 | 0 | 2023-05-15 06:40:35 | 0.0003491 | 1.1514 | 2536.0655 | 0 | 关闭
10851 | 14 | 5 | 恒流充电 | 01:36:30 | 73:54:56 | 0.152 | 2.2981 | 0.2444 | 538.42 | 0.2444 | 538.42 | 0 | 0 | 0.0005485 | 1208.11 | 0.0005485 | 1208.11 | 0 | 0 | 2023-05-15 06:41:05 | 0.0003493 | 1.0554 | 2324.6859 | 0 | 关闭
10852 | 14 | 5 | 恒流充电 | 01:37:00 | 73:55:26 | 0.152 | 2.2992 | 0.2457 | 541.21 | 0.2457 | 541.21 | 0 | 0 | 0.0005514 | 1214.52 | 0.0005514 | 1214.52 | 0 | 0 | 2023-05-15 06:41:35 | 0.0003494 | 1.1514 | 2536.0655 | 0 | 关闭
10853 | 14 | 5 | 恒流充电 | 01:37:30 | 73:55:56 | 0.152 | 2.3003 | 0.247 | 544 | 0.247 | 544 | 0 | 0 | 0.0005543 | 1220.94 | 0.0005543 | 1220.94 | 0 | 0 | 2023-05-15 06:42:05 | 0.0003496 | 1.1514 | 2536.021 | 0 | 关闭
10854 | 14 | 5 | 恒流充电 | 01:38:00 | 73:56:26 | 0.152 | 2.3014 | 0.2482 | 546.79 | 0.2482 | 546.79 | 0 | 0 | 0.0005572 | 1227.36 | 0.0005572 | 1227.36 | 0 | 0 | 2023-05-15 06:42:35 | 0.0003498 | 1.1514 | 2536.0655 | 0 | 关闭
10855 | 14 | 5 | 恒流充电 | 01:38:30 | 73:56:56 | 0.152 | 2.3026 | 0.2495 | 549.58 | 0.2495 | 549.58 | 0 | 0 | 0.0005601 | 1233.78 | 0.0005601 | 1233.78 | 0 | 0 | 2023-05-15 06:43:05 | 0.0003499 | 1.0554 | 2324.6859 | 0 | 关闭
10856 | 14 | 5 | 恒流充电 | 01:39:00 | 73:57:26 | 0.152 | 2.3038 | 0.2508 | 552.37 | 0.2508 | 552.37 | 0 | 0 | 0.0005631 | 1240.2 | 0.0005631 | 1240.2 | 0 | 0 | 2023-05-15 06:43:35 | 0.0003501 | 1.0554 | 2324.6859 | 0 | 关闭
10857 | 14 | 5 | 恒流充电 | 01:39:30 | 73:57:56 | 0.152 | 2.3049 | 0.252 | 555.16 | 0.252 | 555.16 | 0 | 0 | 0.000566 | 1246.63 | 0.000566 | 1246.63 | 0 | 0 | 2023-05-15 06:44:05 | 0.0003503 | 1.1514 | 2536.11 | 0 | 关闭
10858 | 14 | 5 | 恒流充电 | 01:40:00 | 73:58:26 | 0.152 | 2.306 | 0.2533 | 557.95 | 0.2533 | 557.95 | 0 | 0 | 0.0005689 | 1253.06 | 0.0005689 | 1253.06 | 0 | 0 | 2023-05-15 06:44:35 | 0.0003505 | 1.1514 | 2536.0655 | 0 | 关闭
10859 | 14 | 5 | 恒流充电 | 01:40:30 | 73:58:56 | 0.152 | 2.3071 | 0.2546 | 560.74 | 0.2546 | 560.74 | 0 | 0 | 0.0005718 | 1259.5 | 0.0005718 | 1259.5 | 0 | 0 | 2023-05-15 06:45:05 | 0.0003506 | 1.1514 | 2536.021 | 0 | 关闭
10860 | 14 | 5 | 恒流充电 | 01:41:00 | 73:59:26 | 0.152 | 2.3081 | 0.2558 | 563.53 | 0.2558 | 563.53 | 0 | 0 | 0.0005747 | 1265.94 | 0.0005747 | 1265.94 | 0 | 0 | 2023-05-15 06:45:35 | 0.0003508 | 1.2665 | 2789.6231 | 0 | 关闭
10861 | 14 | 5 | 恒流充电 | 01:41:30 | 73:59:56 | 0.152 | 2.3092 | 0.2571 | 566.32 | 0.2571 | 566.32 | 0 | 0 | 0.0005777 | 1272.38 | 0.0005777 | 1272.38 | 0 | 0 | 2023-05-15 06:46:05 | 0.000351 | 1.1514 | 2536.0655 | 0 | 关闭
10862 | 14 | 5 | 恒流充电 | 01:42:00 | 74:00:26 | 0.152 | 2.3102 | 0.2584 | 569.11 | 0.2584 | 569.11 | 0 | 0 | 0.0005806 | 1278.82 | 0.0005806 | 1278.82 | 0 | 0 | 2023-05-15 06:46:35 | 0.0003511 | 1.2666 | 2789.7699 | 0 | 关闭
10863 | 14 | 5 | 恒流充电 | 01:42:30 | 74:00:56 | 0.152 | 2.3113 | 0.2596 | 571.9 | 0.2596 | 571.9 | 0 | 0 | 0.0005835 | 1285.27 | 0.0005835 | 1285.27 | 0 | 0 | 2023-05-15 06:47:05 | 0.0003513 | 1.1514 | 2536.021 | 0 | 关闭
10864 | 14 | 5 | 恒流充电 | 01:43:00 | 74:01:26 | 0.152 | 2.3124 | 0.2609 | 574.69 | 0.2609 | 574.69 | 0 | 0 | 0.0005864 | 1291.72 | 0.0005864 | 1291.72 | 0 | 0 | 2023-05-15 06:47:35 | 0.0003515 | 1.1514 | 2536.1545 | 0 | 关闭
10865 | 14 | 5 | 恒流充电 | 01:43:30 | 74:01:56 | 0.152 | 2.3135 | 0.2622 | 577.48 | 0.2622 | 577.48 | 0 | 0 | 0.0005894 | 1298.17 | 0.0005894 | 1298.17 | 0 | 0 | 2023-05-15 06:48:05 | 0.0003516 | 1.1514 | 2536.11 | 0 | 关闭
10866 | 14 | 5 | 恒流充电 | 01:44:00 | 74:02:26 | 0.152 | 2.3146 | 0.2634 | 580.27 | 0.2634 | 580.27 | 0 | 0 | 0.0005923 | 1304.62 | 0.0005923 | 1304.62 | 0 | 0 | 2023-05-15 06:48:35 | 0.0003518 | 1.1514 | 2536.0655 | 0 | 关闭
10867 | 14 | 5 | 恒流充电 | 01:44:30 | 74:02:56 | 0.152 | 2.3157 | 0.2647 | 583.06 | 0.2647 | 583.06 | 0 | 0 | 0.0005952 | 1311.08 | 0.0005952 | 1311.08 | 0 | 0 | 2023-05-15 06:49:05 | 0.0003519 | 1.1514 | 2536.0655 | 0 | 关闭
10868 | 14 | 5 | 恒流充电 | 01:45:00 | 74:03:26 | 0.152 | 2.3168 | 0.266 | 585.85 | 0.266 | 585.85 | 0 | 0 | 0.0005982 | 1317.54 | 0.0005982 | 1317.54 | 0 | 0 | 2023-05-15 06:49:35 | 0.0003521 | 1.1514 | 2536.11 | 0 | 关闭
10869 | 14 | 5 | 恒流充电 | 01:45:30 | 74:03:56 | 0.152 | 2.3179 | 0.2672 | 588.64 | 0.2672 | 588.64 | 0 | 0 | 0.0006011 | 1324.01 | 0.0006011 | 1324.01 | 0 | 0 | 2023-05-15 06:50:05 | 0.0003523 | 1.1514 | 2536.11 | 0 | 关闭
10870 | 14 | 5 | 恒流充电 | 01:46:00 | 74:04:26 | 0.152 | 2.3191 | 0.2685 | 591.43 | 0.2685 | 591.43 | 0 | 0 | 0.000604 | 1330.48 | 0.000604 | 1330.48 | 0 | 0 | 2023-05-15 06:50:35 | 0.0003525 | 1.0554 | 2324.7267 | 0 | 关闭
10871 | 14 | 5 | 恒流充电 | 01:46:30 | 74:04:56 | 0.152 | 2.3202 | 0.2698 | 594.22 | 0.2698 | 594.22 | 0 | 0 | 0.000607 | 1336.95 | 0.000607 | 1336.95 | 0 | 0 | 2023-05-15 06:51:05 | 0.0003526 | 1.1514 | 2536.021 | 0 | 关闭
10872 | 14 | 5 | 恒流充电 | 01:47:00 | 74:05:26 | 0.152 | 2.3214 | 0.271 | 597.01 | 0.271 | 597.01 | 0 | 0 | 0.0006099 | 1343.42 | 0.0006099 | 1343.42 | 0 | 0 | 2023-05-15 06:51:35 | 0.0003528 | 1.0555 | 2324.8083 | 0 | 关闭
10873 | 14 | 5 | 恒流充电 | 01:47:30 | 74:05:56 | 0.152 | 2.3225 | 0.2723 | 599.8 | 0.2723 | 599.8 | 0 | 0 | 0.0006129 | 1349.9 | 0.0006129 | 1349.9 | 0 | 0 | 2023-05-15 06:52:05 | 0.000353 | 1.1514 | 2536.0655 | 0 | 关闭
10874 | 14 | 5 | 恒流充电 | 01:48:00 | 74:06:26 | 0.152 | 2.3237 | 0.2736 | 602.59 | 0.2736 | 602.59 | 0 | 0 | 0.0006158 | 1356.38 | 0.0006158 | 1356.38 | 0 | 0 | 2023-05-15 06:52:35 | 0.0003532 | 1.0554 | 2324.7675 | 0 | 关闭
10875 | 14 | 5 | 恒流充电 | 01:48:30 | 74:06:56 | 0.152 | 2.3247 | 0.2748 | 605.37 | 0.2748 | 605.37 | 0 | 0 | 0.0006187 | 1362.86 | 0.0006187 | 1362.86 | 0 | 0 | 2023-05-15 06:53:05 | 0.0003533 | 1.2665 | 2789.6721 | 0 | 关闭
10876 | 14 | 5 | 恒流充电 | 01:49:00 | 74:07:26 | 0.152 | 2.3256 | 0.2761 | 608.16 | 0.2761 | 608.16 | 0 | 0 | 0.0006217 | 1369.35 | 0.0006217 | 1369.35 | 0 | 0 | 2023-05-15 06:53:35 | 0.0003534 | 1.4073 | 3099.69 | 0 | 关闭
10877 | 14 | 5 | 恒流充电 | 01:49:30 | 74:07:56 | 0.152 | 2.3266 | 0.2774 | 610.95 | 0.2774 | 610.95 | 0 | 0 | 0.0006246 | 1375.84 | 0.0006246 | 1375.84 | 0 | 0 | 2023-05-15 06:54:05 | 0.0003536 | 1.2665 | 2789.6231 | 0 | 关闭
10878 | 14 | 5 | 恒流充电 | 01:50:00 | 74:08:26 | 0.152 | 2.3274 | 0.2786 | 613.74 | 0.2786 | 613.74 | 0 | 0 | 0.0006276 | 1382.33 | 0.0006276 | 1382.33 | 0 | 0 | 2023-05-15 06:54:35 | 0.0003537 | 1.5831 | 3487.0901 | 0 | 关闭
10879 | 14 | 5 | 恒流充电 | 01:50:30 | 74:08:56 | 0.152 | 2.3282 | 0.2799 | 616.53 | 0.2799 | 616.53 | 0 | 0 | 0.0006305 | 1388.82 | 0.0006305 | 1388.82 | 0 | 0 | 2023-05-15 06:55:05 | 0.0003538 | 1.5831 | 3487.0901 | 0 | 关闭
10880 | 14 | 5 | 恒流充电 | 01:51:00 | 74:09:26 | 0.152 | 2.3288 | 0.2812 | 619.32 | 0.2812 | 619.32 | 0 | 0 | 0.0006335 | 1395.32 | 0.0006335 | 1395.32 | 0 | 0 | 2023-05-15 06:55:35 | 0.0003539 | 2.1109 | 4649.535 | 0 | 关闭
10881 | 14 | 5 | 恒流充电 | 01:51:30 | 74:09:56 | 0.152 | 2.3294 | 0.2824 | 622.11 | 0.2824 | 622.11 | 0 | 0 | 0.0006364 | 1401.82 | 0.0006364 | 1401.82 | 0 | 0 | 2023-05-15 06:56:05 | 0.000354 | 2.1108 | 4649.3718 | 0 | 关闭
10882 | 14 | 5 | 恒流充电 | 01:52:00 | 74:10:26 | 0.152 | 2.3297 | 0.2837 | 624.9 | 0.2837 | 624.9 | 0 | 0 | 0.0006394 | 1408.32 | 0.0006394 | 1408.32 | 0 | 0 | 2023-05-15 06:56:35 | 0.0003541 | 4.2218 | 9299.07 | 0 | 关闭
10883 | 14 | 5 | 恒流充电 | 01:52:30 | 74:10:56 | 0.152 | 2.3298 | 0.285 | 627.69 | 0.285 | 627.69 | 0 | 0 | 0.0006423 | 1414.82 | 0.0006423 | 1414.82 | 0 | 0 | 2023-05-15 06:57:05 | 0.0003541 | 12.6653 | 27897.21 | 0 | 关闭
10884 | 14 | 5 | 恒流充电 | 01:53:00 | 74:11:26 | 0.152 | 2.3299 | 0.2862 | 630.48 | 0.2862 | 630.48 | 0 | 0 | 0.0006453 | 1421.32 | 0.0006453 | 1421.32 | 0 | 0 | 2023-05-15 06:57:35 | 0.0003541 | 12.6651 | 27896.7205 | 0 | 关闭
10885 | 14 | 5 | 恒流充电 | 01:53:30 | 74:11:56 | 0.152 | 2.3298 | 0.2875 | 633.27 | 0.2875 | 633.27 | 0 | 0 | 0.0006482 | 1427.82 | 0.0006482 | 1427.82 | 0 | 0 | 2023-05-15 06:58:05 | 0.0003541 | -12.6653 | -27897.21 | 0 | 关闭
10886 | 14 | 5 | 恒流充电 | 01:54:00 | 74:12:26 | 0.152 | 2.3299 | 0.2888 | 636.06 | 0.2888 | 636.06 | 0 | 0 | 0.0006512 | 1434.32 | 0.0006512 | 1434.32 | 0 | 0 | 2023-05-15 06:58:35 | 0.0003541 | 12.6653 | 27897.21 | 0 | 关闭
10887 | 14 | 5 | 恒流充电 | 01:54:30 | 74:12:56 | 0.152 | 2.33 | 0.29 | 638.85 | 0.29 | 638.85 | 0 | 0 | 0.0006541 | 1440.81 | 0.0006541 | 1440.81 | 0 | 0 | 2023-05-15 06:59:05 | 0.0003541 | 12.6656 | 27897.6995 | 0 | 关闭
10888 | 14 | 5 | 恒流充电 | 01:55:00 | 74:13:26 | 0.152 | 2.3301 | 0.2913 | 641.64 | 0.2913 | 641.64 | 0 | 0 | 0.0006571 | 1447.32 | 0.0006571 | 1447.32 | 0 | 0 | 2023-05-15 06:59:35 | 0.0003541 | 12.6651 | 27896.7205 | 0 | 关闭
10889 | 14 | 5 | 恒流充电 | 01:55:30 | 74:13:56 | 0.152 | 2.3301 | 0.2926 | 644.43 | 0.2926 | 644.43 | 0 | 0 | 0.00066 | 1453.82 | 0.00066 | 1453.82 | 0 | 0 | 2023-05-15 07:00:05 | 0.0003542 | 0 | 0 | 0 | 关闭
10890 | 14 | 5 | 恒流充电 | 01:56:00 | 74:14:26 | 0.152 | 2.3303 | 0.2938 | 647.22 | 0.2938 | 647.22 | 0 | 0 | 0.000663 | 1460.32 | 0.000663 | 1460.32 | 0 | 0 | 2023-05-15 07:00:35 | 0.0003542 | 6.3328 | 13948.8497 | 0 | 关闭
10891 | 14 | 5 | 恒流充电 | 01:56:30 | 74:14:56 | 0.152 | 2.3305 | 0.2951 | 650.01 | 0.2951 | 650.01 | 0 | 0 | 0.0006659 | 1466.82 | 0.0006659 | 1466.82 | 0 | 0 | 2023-05-15 07:01:05 | 0.0003542 | 6.3323 | 13947.8708 | 0 | 关闭
10892 | 14 | 5 | 恒流充电 | 01:57:00 | 74:15:26 | 0.152 | 2.3307 | 0.2964 | 652.8 | 0.2964 | 652.8 | 0 | 0 | 0.0006689 | 1473.32 | 0.0006689 | 1473.32 | 0 | 0 | 2023-05-15 07:01:35 | 0.0003542 | 6.3328 | 13948.8497 | 0 | 关闭
10893 | 14 | 5 | 恒流充电 | 01:57:30 | 74:15:56 | 0.152 | 2.331 | 0.2976 | 655.59 | 0.2976 | 655.59 | 0 | 0 | 0.0006718 | 1479.82 | 0.0006718 | 1479.82 | 0 | 0 | 2023-05-15 07:02:05 | 0.0003543 | 4.2217 | 9298.9068 | 0 | 关闭
10894 | 14 | 5 | 恒流充电 | 01:58:00 | 74:16:26 | 0.152 | 2.3311 | 0.2989 | 658.38 | 0.2989 | 658.38 | 0 | 0 | 0.0006748 | 1486.32 | 0.0006748 | 1486.32 | 0 | 0 | 2023-05-15 07:02:35 | 0.0003543 | 12.6651 | 27896.7205 | 0 | 关闭
10895 | 14 | 5 | 恒流充电 | 01:58:30 | 74:16:56 | 0.152 | 2.3314 | 0.3002 | 661.17 | 0.3002 | 661.17 | 0 | 0 | 0.0006777 | 1492.83 | 0.0006777 | 1492.83 | 0 | 0 | 2023-05-15 07:03:05 | 0.0003543 | 4.2219 | 9299.2332 | 0 | 关闭
10896 | 14 | 5 | 恒流充电 | 01:59:00 | 74:17:26 | 0.152 | 2.3317 | 0.3014 | 663.96 | 0.3014 | 663.96 | 0 | 0 | 0.0006807 | 1499.33 | 0.0006807 | 1499.33 | 0 | 0 | 2023-05-15 07:03:35 | 0.0003544 | 4.2217 | 9298.9068 | 0 | 关闭
10897 | 14 | 5 | 恒流充电 | 01:59:30 | 74:17:56 | 0.152 | 2.3319 | 0.3027 | 666.75 | 0.3027 | 666.75 | 0 | 0 | 0.0006836 | 1505.84 | 0.0006836 | 1505.84 | 0 | 0 | 2023-05-15 07:04:05 | 0.0003544 | 6.3326 | 13948.3603 | 0 | 关闭
10898 | 14 | 5 | 恒流充电 | 02:00:00 | 74:18:26 | 0.152 | 2.3324 | 0.304 | 669.54 | 0.304 | 669.54 | 0 | 0 | 0.0006866 | 1512.34 | 0.0006866 | 1512.34 | 0 | 0 | 2023-05-15 07:04:35 | 0.0003545 | 2.5332 | 5579.6378 | 0 | 关闭
10899 | 14 | 5 | 恒流充电 | 02:00:30 | 74:18:56 | 0.152 | 2.3327 | 0.3052 | 672.33 | 0.3052 | 672.33 | 0 | 0 | 0.0006896 | 1518.85 | 0.0006896 | 1518.85 | 0 | 0 | 2023-05-15 07:05:05 | 0.0003546 | 4.2227 | 9301.1911 | 0 | 关闭
10900 | 14 | 5 | 恒流充电 | 02:01:00 | 74:19:26 | 0.152 | 2.3329 | 0.3065 | 675.12 | 0.3065 | 675.12 | 0 | 0 | 0.0006925 | 1525.36 | 0.0006925 | 1525.36 | 0 | 0 | 2023-05-15 07:05:35 | 0.0003546 | 6.3338 | 13951.0524 | 0 | 关闭
10901 | 14 | 5 | 恒流充电 | 02:01:30 | 74:19:56 | 0.152 | 2.3332 | 0.3078 | 677.91 | 0.3078 | 677.91 | 0 | 0 | 0.0006955 | 1531.87 | 0.0006955 | 1531.87 | 0 | 0 | 2023-05-15 07:06:05 | 0.0003546 | 4.2217 | 9298.9068 | 0 | 关闭
10902 | 14 | 5 | 恒流充电 | 02:02:00 | 74:20:26 | 0.152 | 2.3335 | 0.309 | 680.7 | 0.309 | 680.7 | 0 | 0 | 0.0006984 | 1538.38 | 0.0006984 | 1538.38 | 0 | 0 | 2023-05-15 07:06:35 | 0.0003546 | 4.2215 | 9298.4174 | 0 | 关闭
10903 | 14 | 5 | 恒流充电 | 02:02:30 | 74:20:56 | 0.152 | 2.334 | 0.3103 | 683.49 | 0.3103 | 683.49 | 0 | 0 | 0.0007014 | 1544.89 | 0.0007014 | 1544.89 | 0 | 0 | 2023-05-15 07:07:05 | 0.0003547 | 2.5331 | 5579.442 | 0 | 关闭
10904 | 14 | 5 | 恒流充电 | 02:03:00 | 74:21:26 | 0.152 | 2.3343 | 0.3116 | 686.28 | 0.3116 | 686.28 | 0 | 0 | 0.0007043 | 1551.4 | 0.0007043 | 1551.4 | 0 | 0 | 2023-05-15 07:07:35 | 0.0003548 | 4.2216 | 9298.5805 | 0 | 关闭
10905 | 14 | 5 | 恒流充电 | 02:03:30 | 74:21:56 | 0.152 | 2.3348 | 0.3128 | 689.07 | 0.3128 | 689.07 | 0 | 0 | 0.0007073 | 1557.91 | 0.0007073 | 1557.91 | 0 | 0 | 2023-05-15 07:08:05 | 0.0003548 | 2.533 | 5579.3441 | 0 | 关闭
10906 | 14 | 5 | 恒流充电 | 02:04:00 | 74:22:26 | 0.152 | 2.3351 | 0.3141 | 691.86 | 0.3141 | 691.86 | 0 | 0 | 0.0007102 | 1564.43 | 0.0007102 | 1564.43 | 0 | 0 | 2023-05-15 07:08:35 | 0.0003549 | 4.2217 | 9298.9068 | 0 | 关闭
10907 | 14 | 5 | 恒流充电 | 02:04:30 | 74:22:56 | 0.152 | 2.3356 | 0.3154 | 694.65 | 0.3154 | 694.65 | 0 | 0 | 0.0007132 | 1570.94 | 0.0007132 | 1570.94 | 0 | 0 | 2023-05-15 07:09:05 | 0.0003549 | 2.5329 | 5579.0504 | 0 | 关闭
10908 | 14 | 5 | 恒流充电 | 02:05:00 | 74:23:26 | 0.152 | 2.3359 | 0.3166 | 697.44 | 0.3166 | 697.44 | 0 | 0 | 0.0007162 | 1577.46 | 0.0007162 | 1577.46 | 0 | 0 | 2023-05-15 07:09:35 | 0.000355 | 4.2213 | 9298.091 | 0 | 关闭
10909 | 14 | 5 | 恒流充电 | 02:05:30 | 74:23:56 | 0.152 | 2.3365 | 0.3179 | 700.22 | 0.3179 | 700.22 | 0 | 0 | 0.0007191 | 1583.97 | 0.0007191 | 1583.97 | 0 | 0 | 2023-05-15 07:10:05 | 0.0003551 | 2.1107 | 4649.2087 | 0 | 关闭
10910 | 14 | 5 | 恒流充电 | 02:06:00 | 74:24:26 | 0.152 | 2.337 | 0.3192 | 703.01 | 0.3192 | 703.01 | 0 | 0 | 0.0007221 | 1590.49 | 0.0007221 | 1590.49 | 0 | 0 | 2023-05-15 07:10:35 | 0.0003552 | 2.533 | 5579.3441 | 0 | 关闭
10911 | 14 | 5 | 恒流充电 | 02:06:30 | 74:24:56 | 0.152 | 2.3375 | 0.3204 | 705.8 | 0.3204 | 705.8 | 0 | 0 | 0.000725 | 1597.01 | 0.000725 | 1597.01 | 0 | 0 | 2023-05-15 07:11:05 | 0.0003552 | 2.5331 | 5579.5399 | 0 | 关闭
10912 | 14 | 5 | 恒流充电 | 02:07:00 | 74:25:26 | 0.152 | 2.338 | 0.3217 | 708.59 | 0.3217 | 708.59 | 0 | 0 | 0.000728 | 1603.53 | 0.000728 | 1603.53 | 0 | 0 | 2023-05-15 07:11:35 | 0.0003553 | 2.533 | 5579.3441 | 0 | 关闭
10913 | 14 | 5 | 恒流充电 | 02:07:30 | 74:25:56 | 0.152 | 2.3385 | 0.323 | 711.38 | 0.323 | 711.38 | 0 | 0 | 0.000731 | 1610.06 | 0.000731 | 1610.06 | 0 | 0 | 2023-05-15 07:12:05 | 0.0003554 | 2.533 | 5579.3441 | 0 | 关闭
10914 | 14 | 5 | 恒流充电 | 02:08:00 | 74:26:26 | 0.152 | 2.339 | 0.3242 | 714.17 | 0.3242 | 714.17 | 0 | 0 | 0.0007339 | 1616.58 | 0.0007339 | 1616.58 | 0 | 0 | 2023-05-15 07:12:35 | 0.0003555 | 2.533 | 5579.3441 | 0 | 关闭
10915 | 14 | 5 | 恒流充电 | 02:08:30 | 74:26:56 | 0.152 | 2.3394 | 0.3255 | 716.96 | 0.3255 | 716.96 | 0 | 0 | 0.0007369 | 1623.11 | 0.0007369 | 1623.11 | 0 | 0 | 2023-05-15 07:13:05 | 0.0003556 | 3.1664 | 6974.4249 | 0 | 关闭
10916 | 14 | 5 | 恒流充电 | 02:09:00 | 74:27:26 | 0.152 | 2.34 | 0.3268 | 719.75 | 0.3268 | 719.75 | 0 | 0 | 0.0007399 | 1629.63 | 0.0007399 | 1629.63 | 0 | 0 | 2023-05-15 07:13:35 | 0.0003556 | 2.1109 | 4649.4534 | 0 | 关闭
10917 | 14 | 5 | 恒流充电 | 02:09:30 | 74:27:56 | 0.152 | 2.3404 | 0.328 | 722.54 | 0.328 | 722.54 | 0 | 0 | 0.0007428 | 1636.16 | 0.0007428 | 1636.16 | 0 | 0 | 2023-05-15 07:14:05 | 0.0003557 | 3.1664 | 6974.4249 | 0 | 关闭
10918 | 14 | 5 | 恒流充电 | 02:10:00 | 74:28:26 | 0.152 | 2.3409 | 0.3293 | 725.33 | 0.3293 | 725.33 | 0 | 0 | 0.0007458 | 1642.69 | 0.0007458 | 1642.69 | 0 | 0 | 2023-05-15 07:14:35 | 0.0003558 | 2.5331 | 5579.442 | 0 | 关闭
10919 | 14 | 5 | 恒流充电 | 02:10:30 | 74:28:56 | 0.152 | 2.3415 | 0.3306 | 728.12 | 0.3306 | 728.12 | 0 | 0 | 0.0007487 | 1649.22 | 0.0007487 | 1649.22 | 0 | 0 | 2023-05-15 07:15:05 | 0.0003559 | 2.1108 | 4649.3718 | 0 | 关闭
10920 | 14 | 5 | 恒流充电 | 02:11:00 | 74:29:26 | 0.152 | 2.342 | 0.3318 | 730.91 | 0.3318 | 730.91 | 0 | 0 | 0.0007517 | 1655.76 | 0.0007517 | 1655.76 | 0 | 0 | 2023-05-15 07:15:35 | 0.000356 | 2.5331 | 5579.5399 | 0 | 关闭
10921 | 14 | 5 | 恒流充电 | 02:11:30 | 74:29:56 | 0.152 | 2.3426 | 0.3331 | 733.7 | 0.3331 | 733.7 | 0 | 0 | 0.0007547 | 1662.29 | 0.0007547 | 1662.29 | 0 | 0 | 2023-05-15 07:16:05 | 0.000356 | 2.1109 | 4649.4534 | 0 | 关闭
10922 | 14 | 5 | 恒流充电 | 02:12:00 | 74:30:26 | 0.152 | 2.3433 | 0.3344 | 736.49 | 0.3344 | 736.49 | 0 | 0 | 0.0007576 | 1668.83 | 0.0007576 | 1668.83 | 0 | 0 | 2023-05-15 07:16:35 | 0.0003561 | 1.8093 | 3985.3157 | 0 | 关闭
10923 | 14 | 5 | 恒流充电 | 02:12:30 | 74:30:56 | 0.152 | 2.3439 | 0.3356 | 739.28 | 0.3356 | 739.28 | 0 | 0 | 0.0007606 | 1675.36 | 0.0007606 | 1675.36 | 0 | 0 | 2023-05-15 07:17:05 | 0.0003562 | 2.1109 | 4649.4534 | 0 | 关闭
10924 | 14 | 5 | 恒流充电 | 02:13:00 | 74:31:26 | 0.152 | 2.3446 | 0.3369 | 742.07 | 0.3369 | 742.07 | 0 | 0 | 0.0007636 | 1681.9 | 0.0007636 | 1681.9 | 0 | 0 | 2023-05-15 07:17:35 | 0.0003564 | 1.8094 | 3985.3856 | 0 | 关闭
10925 | 14 | 5 | 恒流充电 | 02:13:30 | 74:31:56 | 0.152 | 2.3451 | 0.3382 | 744.86 | 0.3382 | 744.86 | 0 | 0 | 0.0007666 | 1688.45 | 0.0007666 | 1688.45 | 0 | 0 | 2023-05-15 07:18:05 | 0.0003564 | 2.5331 | 5579.5399 | 0 | 关闭
10926 | 14 | 5 | 恒流充电 | 02:14:00 | 74:32:26 | 0.152 | 2.3459 | 0.3394 | 747.65 | 0.3394 | 747.65 | 0 | 0 | 0.0007695 | 1694.99 | 0.0007695 | 1694.99 | 0 | 0 | 2023-05-15 07:18:35 | 0.0003565 | 1.5831 | 3487.0901 | 0 | 关闭
10927 | 14 | 5 | 恒流充电 | 02:14:30 | 74:32:56 | 0.152 | 2.3465 | 0.3407 | 750.44 | 0.3407 | 750.44 | 0 | 0 | 0.0007725 | 1701.53 | 0.0007725 | 1701.53 | 0 | 0 | 2023-05-15 07:19:05 | 0.0003566 | 2.1109 | 4649.535 | 0 | 关闭
10928 | 14 | 5 | 恒流充电 | 02:15:00 | 74:33:26 | 0.152 | 2.3472 | 0.342 | 753.23 | 0.342 | 753.23 | 0 | 0 | 0.0007755 | 1708.08 | 0.0007755 | 1708.08 | 0 | 0 | 2023-05-15 07:19:35 | 0.0003567 | 1.8094 | 3985.3856 | 0 | 关闭
10929 | 14 | 5 | 恒流充电 | 02:15:30 | 74:33:56 | 0.152 | 2.348 | 0.3432 | 756.02 | 0.3432 | 756.02 | 0 | 0 | 0.0007784 | 1714.63 | 0.0007784 | 1714.63 | 0 | 0 | 2023-05-15 07:20:05 | 0.0003568 | 1.5832 | 3487.2124 | 0 | 关闭
10930 | 14 | 5 | 恒流充电 | 02:16:00 | 74:34:26 | 0.152 | 2.3488 | 0.3445 | 758.81 | 0.3445 | 758.81 | 0 | 0 | 0.0007814 | 1721.18 | 0.0007814 | 1721.18 | 0 | 0 | 2023-05-15 07:20:35 | 0.000357 | 1.5832 | 3487.3348 | 0 | 关闭
10931 | 14 | 5 | 恒流充电 | 02:16:30 | 74:34:56 | 0.152 | 2.3496 | 0.3458 | 761.6 | 0.3458 | 761.6 | 0 | 0 | 0.0007844 | 1727.74 | 0.0007844 | 1727.74 | 0 | 0 | 2023-05-15 07:21:05 | 0.0003571 | 1.5833 | 3487.396 | 0 | 关闭
10932 | 14 | 5 | 恒流充电 | 02:17:00 | 74:35:26 | 0.152 | 2.3504 | 0.347 | 764.39 | 0.347 | 764.39 | 0 | 0 | 0.0007874 | 1734.29 | 0.0007874 | 1734.29 | 0 | 0 | 2023-05-15 07:21:35 | 0.0003572 | 1.5831 | 3487.0901 | 0 | 关闭
10933 | 14 | 5 | 恒流充电 | 02:17:30 | 74:35:56 | 0.152 | 2.3512 | 0.3483 | 767.18 | 0.3483 | 767.18 | 0 | 0 | 0.0007903 | 1740.85 | 0.0007903 | 1740.85 | 0 | 0 | 2023-05-15 07:22:05 | 0.0003573 | 1.5831 | 3487.0901 | 0 | 关闭
10934 | 14 | 5 | 恒流充电 | 02:18:00 | 74:36:26 | 0.152 | 2.3521 | 0.3496 | 769.97 | 0.3496 | 769.97 | 0 | 0 | 0.0007933 | 1747.41 | 0.0007933 | 1747.41 | 0 | 0 | 2023-05-15 07:22:35 | 0.0003575 | 1.4072 | 3099.5812 | 0 | 关闭
10935 | 14 | 5 | 恒流充电 | 02:18:30 | 74:36:56 | 0.152 | 2.353 | 0.3508 | 772.76 | 0.3508 | 772.76 | 0 | 0 | 0.0007963 | 1753.97 | 0.0007963 | 1753.97 | 0 | 0 | 2023-05-15 07:23:05 | 0.0003576 | 1.4072 | 3099.4725 | 0 | 关闭
10936 | 14 | 5 | 恒流充电 | 02:19:00 | 74:37:26 | 0.152 | 2.3538 | 0.3521 | 775.55 | 0.3521 | 775.55 | 0 | 0 | 0.0007993 | 1760.54 | 0.0007993 | 1760.54 | 0 | 0 | 2023-05-15 07:23:35 | 0.0003577 | 1.5832 | 3487.1512 | 0 | 关闭
10937 | 14 | 5 | 恒流充电 | 02:19:30 | 74:37:56 | 0.152 | 2.3549 | 0.3534 | 778.34 | 0.3534 | 778.34 | 0 | 0 | 0.0008023 | 1767.11 | 0.0008023 | 1767.11 | 0 | 0 | 2023-05-15 07:24:05 | 0.0003579 | 1.1513 | 2535.9765 | 0 | 关闭
10938 | 14 | 5 | 恒流充电 | 02:20:00 | 74:38:26 | 0.152 | 2.3559 | 0.3546 | 781.13 | 0.3546 | 781.13 | 0 | 0 | 0.0008052 | 1773.68 | 0.0008052 | 1773.68 | 0 | 0 | 2023-05-15 07:24:35 | 0.0003581 | 1.2665 | 2789.721 | 0 | 关闭
10939 | 14 | 5 | 恒流充电 | 02:20:30 | 74:38:56 | 0.152 | 2.3569 | 0.3559 | 783.92 | 0.3559 | 783.92 | 0 | 0 | 0.0008082 | 1780.25 | 0.0008082 | 1780.25 | 0 | 0 | 2023-05-15 07:25:05 | 0.0003582 | 1.2664 | 2789.5252 | 0 | 关闭
10940 | 14 | 5 | 恒流充电 | 02:21:00 | 74:39:26 | 0.152 | 2.358 | 0.3572 | 786.71 | 0.3572 | 786.71 | 0 | 0 | 0.0008112 | 1786.83 | 0.0008112 | 1786.83 | 0 | 0 | 2023-05-15 07:25:35 | 0.0003584 | 1.1514 | 2536.1545 | 0 | 关闭
10941 | 14 | 5 | 恒流充电 | 02:21:30 | 74:39:56 | 0.152 | 2.3592 | 0.3584 | 789.5 | 0.3584 | 789.5 | 0 | 0 | 0.0008142 | 1793.41 | 0.0008142 | 1793.41 | 0 | 0 | 2023-05-15 07:26:05 | 0.0003586 | 1.0554 | 2324.7267 | 0 | 关闭
10942 | 14 | 5 | 恒流充电 | 02:22:00 | 74:40:26 | 0.152 | 2.3605 | 0.3597 | 792.28 | 0.3597 | 792.28 | 0 | 0 | 0.0008172 | 1799.99 | 0.0008172 | 1799.99 | 0 | 0 | 2023-05-15 07:26:35 | 0.0003588 | 0.9742 | 2145.8639 | 0 | 关闭
10943 | 14 | 5 | 恒流充电 | 02:22:30 | 74:40:56 | 0.152 | 2.3618 | 0.361 | 795.07 | 0.361 | 795.07 | 0 | 0 | 0.0008202 | 1806.58 | 0.0008202 | 1806.58 | 0 | 0 | 2023-05-15 07:27:05 | 0.000359 | 0.9742 | 2145.9016 | 0 | 关闭
10944 | 14 | 5 | 恒流充电 | 02:23:00 | 74:41:26 | 0.152 | 2.3631 | 0.3622 | 797.86 | 0.3622 | 797.86 | 0 | 0 | 0.0008232 | 1813.17 | 0.0008232 | 1813.17 | 0 | 0 | 2023-05-15 07:27:35 | 0.0003591 | 0.9742 | 2145.7886 | 0 | 关闭
10945 | 14 | 5 | 恒流充电 | 02:23:30 | 74:41:56 | 0.152 | 2.3648 | 0.3635 | 800.65 | 0.3635 | 800.65 | 0 | 0 | 0.0008262 | 1819.76 | 0.0008262 | 1819.76 | 0 | 0 | 2023-05-15 07:28:05 | 0.0003594 | 0.745 | 1641.0124 | 0 | 关闭
10946 | 14 | 5 | 恒流充电 | 02:24:00 | 74:42:26 | 0.152 | 2.3665 | 0.3648 | 803.44 | 0.3648 | 803.44 | 0 | 0 | 0.0008292 | 1826.36 | 0.0008292 | 1826.36 | 0 | 0 | 2023-05-15 07:28:35 | 0.0003597 | 0.745 | 1640.9836 | 0 | 关闭
10947 | 14 | 5 | 恒流充电 | 02:24:30 | 74:42:56 | 0.152 | 2.3683 | 0.366 | 806.23 | 0.366 | 806.23 | 0 | 0 | 0.0008322 | 1832.96 | 0.0008322 | 1832.96 | 0 | 0 | 2023-05-15 07:29:05 | 0.00036 | 0.7036 | 1549.845 | 0 | 关闭
10948 | 14 | 5 | 恒流充电 | 02:25:00 | 74:43:26 | 0.152 | 2.3704 | 0.3673 | 809.02 | 0.3673 | 809.02 | 0 | 0 | 0.0008352 | 1839.57 | 0.0008352 | 1839.57 | 0 | 0 | 2023-05-15 07:29:35 | 0.0003603 | 0.6031 | 1328.4386 | 0 | 关闭
10949 | 14 | 5 | 恒流充电 | 02:25:30 | 74:43:56 | 0.152 | 2.3727 | 0.3686 | 811.81 | 0.3686 | 811.81 | 0 | 0 | 0.0008382 | 1846.19 | 0.0008382 | 1846.19 | 0 | 0 | 2023-05-15 07:30:05 | 0.0003606 | 0.5506 | 1212.8796 | 0 | 关闭
10950 | 14 | 5 | 恒流充电 | 02:26:00 | 74:44:26 | 0.152 | 2.3753 | 0.3698 | 814.6 | 0.3698 | 814.6 | 0 | 0 | 0.0008412 | 1852.81 | 0.0008412 | 1852.81 | 0 | 0 | 2023-05-15 07:30:35 | 0.000361 | 0.4871 | 1072.9508 | 0 | 关闭
10951 | 14 | 5 | 恒流充电 | 02:26:30 | 74:44:56 | 0.152 | 2.3783 | 0.3711 | 817.39 | 0.3711 | 817.39 | 0 | 0 | 0.0008442 | 1859.44 | 0.0008442 | 1859.44 | 0 | 0 | 2023-05-15 07:31:05 | 0.0003615 | 0.4222 | 929.8907 | 0 | 关闭
10952 | 14 | 5 | 恒流充电 | 02:27:00 | 74:45:26 | 0.152 | 2.3818 | 0.3724 | 820.18 | 0.3724 | 820.18 | 0 | 0 | 0.0008472 | 1866.08 | 0.0008472 | 1866.08 | 0 | 0 | 2023-05-15 07:31:35 | 0.000362 | 0.3619 | 797.0771 | 0 | 关闭
10953 | 14 | 5 | 恒流充电 | 02:27:30 | 74:45:56 | 0.152 | 2.386 | 0.3736 | 822.97 | 0.3736 | 822.97 | 0 | 0 | 0.0008502 | 1872.73 | 0.0008502 | 1872.73 | 0 | 0 | 2023-05-15 07:32:05 | 0.0003626 | 0.3016 | 664.2076 | 0 | 关闭
10954 | 14 | 5 | 恒流充电 | 02:28:00 | 74:46:26 | 0.152 | 2.3911 | 0.3749 | 825.76 | 0.3749 | 825.76 | 0 | 0 | 0.0008532 | 1879.4 | 0.0008532 | 1879.4 | 0 | 0 | 2023-05-15 07:32:35 | 0.0003634 | 0.2483 | 547.0041 | 0 | 关闭
10955 | 14 | 5 | 恒流充电 | 02:28:30 | 74:46:56 | 0.152 | 2.398 | 0.3762 | 828.55 | 0.3762 | 828.55 | 0 | 0 | 0.0008563 | 1886.08 | 0.0008563 | 1886.08 | 0 | 0 | 2023-05-15 07:33:05 | 0.0003645 | 0.1836 | 404.3074 | 0 | 关闭
10956 | 14 | 5 | 恒流充电 | 02:29:00 | 74:47:26 | 0.152 | 2.4078 | 0.3774 | 831.34 | 0.3774 | 831.34 | 0 | 0 | 0.0008593 | 1892.78 | 0.0008593 | 1892.78 | 0 | 0 | 2023-05-15 07:33:35 | 0.0003659 | 0.1292 | 284.6454 | 0 | 关闭
10957 | 14 | 5 | 恒流充电 | 02:29:20 | 74:47:47 | 0.152 | 2.4178 | 0.3783 | 833.25 | 0.3783 | 833.25 | 0 | 0 | 0.0008614 | 1897.38 | 0.0008614 | 1897.38 | 0 | 0 | 2023-05-15 07:33:56 | 0.0003675 | 0.0866 | 190.6412 | 0 | 关闭
10958 | 14 | 5 | 恒流充电 | 02:29:30 | 74:47:56 | 0.152 | 2.4242 | 0.3787 | 834.13 | 0.3787 | 834.13 | 0 | 0 | 0.0008624 | 1899.52 | 0.0008624 | 1899.52 | 0 | 0 | 2023-05-15 07:34:05 | 0.0003684 | 0.0627 | 138.0323 | 0 | 关闭
10959 | 14 | 5 | 恒流充电 | 02:29:40 | 74:48:07 | 0.152 | 2.4342 | 0.3791 | 835.12 | 0.3791 | 835.12 | 0 | 0 | 0.0008635 | 1901.91 | 0.0008635 | 1901.91 | 0 | 0 | 2023-05-15 07:34:16 | 0.0003699 | 0.0447 | 98.5512 | 0 | 关闭
10960 | 14 | 5 | 恒流充电 | 02:29:48 | 74:48:14 | 0.152 | 2.4443 | 0.3795 | 835.81 | 0.3795 | 835.81 | 0 | 0 | 0.0008642 | 1903.61 | 0.0008642 | 1903.61 | 0 | 0 | 2023-05-15 07:34:23 | 0.0003714 | 0.0313 | 69.0404 | 0 | 关闭
10961 | 14 | 5 | 恒流充电 | 02:29:53 | 74:48:20 | 0.152 | 2.4544 | 0.3797 | 836.31 | 0.3797 | 836.31 | 0 | 0 | 0.0008648 | 1904.82 | 0.0008648 | 1904.82 | 0 | 0 | 2023-05-15 07:34:28 | 0.000373 | 0.0222 | 48.7925 | 0 | 关闭
10962 | 14 | 5 | 恒流充电 | 02:29:57 | 74:48:24 | 0.152 | 2.4646 | 0.3799 | 836.68 | 0.3799 | 836.68 | 0 | 0 | 0.0008652 | 1905.73 | 0.0008652 | 1905.73 | 0 | 0 | 2023-05-15 07:34:32 | 0.0003745 | 0.0166 | 36.4612 | 0 | 关闭
10963 | 14 | 5 | 恒流充电 | 02:30:00 | 74:48:26 | 0.152 | 2.4728 | 0.38 | 836.92 | 0.38 | 836.92 | 0 | 0 | 0.0008655 | 1906.33 | 0.0008655 | 1906.33 | 0 | 0 | 2023-05-15 07:34:35 | 0.0003758 | 0.0134 | 29.488 | 0 | 关闭
10964 | 14 | 5 | 恒流充电 | 02:30:02 | 74:48:29 | 0.152 | 2.4829 | 0.3801 | 837.18 | 0.3801 | 837.18 | 0 | 0 | 0.0008658 | 1906.97 | 0.0008658 | 1906.97 | 0 | 0 | 2023-05-15 07:34:38 | 0.0003773 | 0.0117 | 25.7726 | 0 | 关闭
10965 | 14 | 5 | 恒流充电 | 02:30:05 | 74:48:32 | 0.152 | 2.493 | 0.3802 | 837.41 | 0.3802 | 837.41 | 0 | 0 | 0.000866 | 1907.55 | 0.000866 | 1907.55 | 0 | 0 | 2023-05-15 07:34:40 | 0.0003788 | 0.0104 | 23.0102 | 0 | 关闭
10966 | 14 | 5 | 恒流充电 | 02:30:07 | 74:48:34 | 0.152 | 2.5032 | 0.3803 | 837.63 | 0.3803 | 837.63 | 0 | 0 | 0.0008663 | 1908.09 | 0.0008663 | 1908.09 | 0 | 0 | 2023-05-15 07:34:43 | 0.0003804 | 0.0095 | 20.9707 | 0 | 关闭
10967 | 14 | 5 | 恒流充电 | 02:30:09 | 74:48:36 | 0.152 | 2.5132 | 0.3804 | 837.82 | 0.3804 | 837.82 | 0 | 0 | 0.0008665 | 1908.58 | 0.0008665 | 1908.58 | 0 | 0 | 2023-05-15 07:34:45 | 0.0003819 | 0.0089 | 19.5301 | 0 | 关闭
10968 | 14 | 5 | 恒流充电 | 02:30:11 | 74:48:38 | 0.152 | 2.5235 | 0.3805 | 838.03 | 0.3805 | 838.03 | 0 | 0 | 0.0008667 | 1909.09 | 0.0008667 | 1909.09 | 0 | 0 | 2023-05-15 07:34:47 | 0.0003835 | 0.009 | 19.8547 | 0 | 关闭
10969 | 14 | 5 | 恒流充电 | 02:30:14 | 74:48:40 | 0.152 | 2.5337 | 0.3806 | 838.23 | 0.3806 | 838.23 | 0 | 0 | 0.000867 | 1909.61 | 0.000867 | 1909.61 | 0 | 0 | 2023-05-15 07:34:49 | 0.000385 | 0.0091 | 20.0493 | 0 | 关闭
10970 | 14 | 5 | 恒流充电 | 02:30:16 | 74:48:43 | 0.152 | 2.5439 | 0.3806 | 838.44 | 0.3806 | 838.44 | 0 | 0 | 0.0008672 | 1910.13 | 0.0008672 | 1910.13 | 0 | 0 | 2023-05-15 07:34:51 | 0.0003866 | 0.0091 | 20.0685 | 0 | 关闭
10971 | 14 | 5 | 恒流充电 | 02:30:18 | 74:48:45 | 0.152 | 2.5539 | 0.3807 | 838.65 | 0.3807 | 838.65 | 0 | 0 | 0.0008674 | 1910.67 | 0.0008674 | 1910.67 | 0 | 0 | 2023-05-15 07:34:54 | 0.0003881 | 0.0097 | 21.3803 | 0 | 关闭
10972 | 14 | 5 | 恒流充电 | 02:30:21 | 74:48:47 | 0.152 | 2.564 | 0.3809 | 838.88 | 0.3809 | 838.88 | 0 | 0 | 0.0008677 | 1911.27 | 0.0008677 | 1911.27 | 0 | 0 | 2023-05-15 07:34:56 | 0.0003896 | 0.0104 | 23.0102 | 0 | 关闭
10973 | 14 | 5 | 恒流充电 | 02:30:23 | 74:48:50 | 0.152 | 2.574 | 0.381 | 839.12 | 0.381 | 839.12 | 0 | 0 | 0.000868 | 1911.89 | 0.000868 | 1911.89 | 0 | 0 | 2023-05-15 07:34:59 | 0.0003911 | 0.011 | 24.1703 | 0 | 关闭
10974 | 14 | 5 | 恒流充电 | 02:30:26 | 74:48:53 | 0.152 | 2.5841 | 0.3811 | 839.39 | 0.3811 | 839.39 | 0 | 0 | 0.0008683 | 1912.59 | 0.0008683 | 1912.59 | 0 | 0 | 2023-05-15 07:35:02 | 0.0003927 | 0.0121 | 26.7031 | 0 | 关闭
10975 | 14 | 5 | 恒流充电 | 02:30:29 | 74:48:56 | 0.152 | 2.5941 | 0.3812 | 839.67 | 0.3812 | 839.67 | 0 | 0 | 0.0008686 | 1913.31 | 0.0008686 | 1913.31 | 0 | 0 | 2023-05-15 07:35:05 | 0.0003942 | 0.0127 | 27.8904 | 0 | 关闭
10976 | 14 | 5 | 恒流充电 | 02:30:30 | 74:48:56 | 0.152 | 2.5955 | 0.3812 | 839.71 | 0.3812 | 839.71 | 0 | 0 | 0.0008687 | 1913.4 | 0.0008687 | 1913.4 | 0 | 0 | 2023-05-15 07:35:05 | 0.0003945 | 0.0121 | 26.5716 | 0 | 关闭
10977 | 14 | 5 | 恒流充电 | 02:30:33 | 74:49:00 | 0.152 | 2.6057 | 0.3814 | 840.03 | 0.3814 | 840.03 | 0 | 0 | 0.0008691 | 1914.23 | 0.0008691 | 1914.23 | 0 | 0 | 2023-05-15 07:35:08 | 0.000396 | 0.0141 | 31.0002 | 0 | 关闭
10978 | 14 | 5 | 恒流充电 | 02:30:37 | 74:49:03 | 0.152 | 2.616 | 0.3815 | 840.36 | 0.3815 | 840.36 | 0 | 0 | 0.0008695 | 1915.1 | 0.0008695 | 1915.1 | 0 | 0 | 2023-05-15 07:35:12 | 0.0003976 | 0.0148 | 32.505 | 0 | 关闭
10979 | 14 | 5 | 恒流充电 | 02:30:40 | 74:49:07 | 0.152 | 2.6262 | 0.3817 | 840.7 | 0.3817 | 840.7 | 0 | 0 | 0.0008699 | 1916 | 0.0008699 | 1916 | 0 | 0 | 2023-05-15 07:35:16 | 0.0003992 | 0.0153 | 33.7259 | 0 | 关闭
10980 | 14 | 5 | 恒流充电 | 02:30:44 | 74:49:11 | 0.152 | 2.6365 | 0.3818 | 841.06 | 0.3818 | 841.06 | 0 | 0 | 0.0008703 | 1916.93 | 0.0008703 | 1916.93 | 0 | 0 | 2023-05-15 07:35:20 | 0.0004007 | 0.0156 | 34.3109 | 0 | 关闭
10981 | 14 | 5 | 恒流充电 | 02:30:48 | 74:49:15 | 0.152 | 2.6467 | 0.382 | 841.41 | 0.382 | 841.41 | 0 | 0 | 0.0008707 | 1917.87 | 0.0008707 | 1917.87 | 0 | 0 | 2023-05-15 07:35:23 | 0.0004023 | 0.0157 | 34.6472 | 0 | 关闭
10982 | 14 | 5 | 恒流充电 | 02:30:52 | 74:49:18 | 0.152 | 2.6568 | 0.3822 | 841.75 | 0.3822 | 841.75 | 0 | 0 | 0.0008711 | 1918.78 | 0.0008711 | 1918.78 | 0 | 0 | 2023-05-15 07:35:27 | 0.0004038 | 0.0155 | 34.0695 | 0 | 关闭
10983 | 14 | 5 | 恒流充电 | 02:30:55 | 74:49:22 | 0.152 | 2.6668 | 0.3823 | 842.09 | 0.3823 | 842.09 | 0 | 0 | 0.0008715 | 1919.67 | 0.0008715 | 1919.67 | 0 | 0 | 2023-05-15 07:35:31 | 0.0004054 | 0.0152 | 33.4704 | 0 | 关闭
10984 | 14 | 5 | 恒流充电 | 02:30:59 | 74:49:26 | 0.152 | 2.6769 | 0.3825 | 842.42 | 0.3825 | 842.42 | 0 | 0 | 0.0008719 | 1920.56 | 0.0008719 | 1920.56 | 0 | 0 | 2023-05-15 07:35:34 | 0.0004069 | 0.0151 | 33.1584 | 0 | 关闭
10985 | 14 | 5 | 恒流充电 | 02:31:00 | 74:49:26 | 0.152 | 2.6792 | 0.3825 | 842.5 | 0.3825 | 842.5 | 0 | 0 | 0.000872 | 1920.76 | 0.000872 | 1920.76 | 0 | 0 | 2023-05-15 07:35:35 | 0.0004072 | 0.0147 | 32.348 | 0 | 关闭
10986 | 14 | 5 | 恒流充电 | 02:31:03 | 74:49:30 | 0.152 | 2.6893 | 0.3826 | 842.82 | 0.3826 | 842.82 | 0 | 0 | 0.0008724 | 1921.64 | 0.0008724 | 1921.64 | 0 | 0 | 2023-05-15 07:35:39 | 0.0004088 | 0.0146 | 32.2279 | 0 | 关闭
10987 | 14 | 5 | 恒流充电 | 02:31:07 | 74:49:33 | 0.152 | 2.6995 | 0.3828 | 843.15 | 0.3828 | 843.15 | 0 | 0 | 0.0008728 | 1922.51 | 0.0008728 | 1922.51 | 0 | 0 | 2023-05-15 07:35:42 | 0.0004103 | 0.0145 | 31.9119 | 0 | 关闭
10988 | 14 | 5 | 恒流充电 | 02:31:10 | 74:49:37 | 0.152 | 2.7096 | 0.3829 | 843.48 | 0.3829 | 843.48 | 0 | 0 | 0.0008732 | 1923.39 | 0.0008732 | 1923.39 | 0 | 0 | 2023-05-15 07:35:46 | 0.0004118 | 0.0146 | 32.2182 | 0 | 关闭
10989 | 14 | 5 | 恒流充电 | 02:31:13 | 74:49:40 | 0.152 | 2.7197 | 0.3831 | 843.79 | 0.3831 | 843.79 | 0 | 0 | 0.0008736 | 1924.25 | 0.0008736 | 1924.25 | 0 | 0 | 2023-05-15 07:35:49 | 0.0004134 | 0.0142 | 31.2974 | 0 | 关闭
10990 | 14 | 5 | 恒流充电 | 02:31:17 | 74:49:44 | 0.152 | 2.7297 | 0.3832 | 844.12 | 0.3832 | 844.12 | 0 | 0 | 0.000874 | 1925.14 | 0.000874 | 1925.14 | 0 | 0 | 2023-05-15 07:35:52 | 0.0004149 | 0.0148 | 32.56 | 0 | 关闭
10991 | 14 | 5 | 恒流充电 | 02:31:21 | 74:49:47 | 0.152 | 2.7399 | 0.3834 | 844.45 | 0.3834 | 844.45 | 0 | 0 | 0.0008744 | 1926.06 | 0.0008744 | 1926.06 | 0 | 0 | 2023-05-15 07:35:56 | 0.0004164 | 0.0149 | 32.8141 | 0 | 关闭
10992 | 14 | 5 | 恒流充电 | 02:31:24 | 74:49:51 | 0.152 | 2.75 | 0.3835 | 844.8 | 0.3835 | 844.8 | 0 | 0 | 0.0008749 | 1927 | 0.0008749 | 1927 | 0 | 0 | 2023-05-15 07:36:00 | 0.0004179 | 0.0155 | 34.0695 | 0 | 关闭
10993 | 14 | 5 | 恒流充电 | 02:31:28 | 74:49:55 | 0.152 | 2.7602 | 0.3837 | 845.16 | 0.3837 | 845.16 | 0 | 0 | 0.0008753 | 1928 | 0.0008753 | 1928 | 0 | 0 | 2023-05-15 07:36:04 | 0.0004195 | 0.0161 | 35.5494 | 0 | 关闭
10994 | 14 | 5 | 恒流充电 | 02:31:30 | 74:49:56 | 0.152 | 2.7637 | 0.3838 | 845.29 | 0.3838 | 845.29 | 0 | 0 | 0.0008755 | 1928.36 | 0.0008755 | 1928.36 | 0 | 0 | 2023-05-15 07:36:05 | 0.0004201 | 0.0169 | 37.2282 | 0 | 关闭
10995 | 14 | 5 | 恒流充电 | 02:31:34 | 74:50:01 | 0.152 | 2.7738 | 0.3839 | 845.68 | 0.3839 | 845.68 | 0 | 0 | 0.000876 | 1929.44 | 0.000876 | 1929.44 | 0 | 0 | 2023-05-15 07:36:09 | 0.0004216 | 0.0176 | 38.6735 | 0 | 关闭
10996 | 14 | 5 | 恒流充电 | 02:31:38 | 74:50:05 | 0.152 | 2.7839 | 0.3841 | 846.11 | 0.3841 | 846.11 | 0 | 0 | 0.0008765 | 1930.63 | 0.0008765 | 1930.63 | 0 | 0 | 2023-05-15 07:36:14 | 0.0004232 | 0.0192 | 42.347 | 0 | 关闭
10997 | 14 | 5 | 恒流充电 | 02:31:43 | 74:50:10 | 0.152 | 2.794 | 0.3843 | 846.58 | 0.3843 | 846.58 | 0 | 0 | 0.0008771 | 1931.95 | 0.0008771 | 1931.95 | 0 | 0 | 2023-05-15 07:36:19 | 0.0004247 | 0.0213 | 46.9606 | 0 | 关闭
10998 | 14 | 5 | 恒流充电 | 02:31:47 | 74:50:14 | 0.152 | 2.8 | 0.3845 | 846.89 | 0.3845 | 846.89 | 0 | 0 | 0.0008775 | 1932.81 | 0.0008775 | 1932.81 | 0 | 0 | 2023-05-15 07:36:22 | 0.0004256 | 0.0232 | 51.134 | 0 | 关闭
10999 | 15 | 2 | 搁置 | 00:00:00 | 74:50:14 | 0 | 2.7947 | 0 | 0 | 0 | 0 | 0 | 0 | 0 | 0 | 0 | 0 | 0 | 0 | 2023-05-15 07:36:23 | 0 | 0 | 0 | 0 | 关闭
11000 | 15 | 2 | 搁置 | 00:00:00 | 74:50:14 | 0 | 2.781 | 0 | 0 | 0 | 0 | 0 | 0 | 0 | 0 | 0 | 0 | 0 | 0 | 2023-05-15 07:36:23 | 0 | 0 | 0 | 0 | 关闭
11001 | 15 | 2 | 搁置 | 00:00:00 | 74:50:14 | 0 | 2.7693 | 0 | 0 | 0 | 0 | 0 | 0 | 0 | 0 | 0 | 0 | 0 | 0 | 2023-05-15 07:36:23 | 0 | 0 | 0 | 0 | 关闭
11002 | 15 | 2 | 搁置 | 00:00:01 | 74:50:15 | 0 | 2.7579 | 0 | 0 | 0 | 0 | 0 | 0 | 0 | 0 | 0 | 0 | 0 | 0 | 2023-05-15 07:36:24 | 0 | 0 | 0 | 0 | 关闭
11003 | 15 | 2 | 搁置 | 00:00:01 | 74:50:15 | 0 | 2.7454 | 0 | 0 | 0 | 0 | 0 | 0 | 0 | 0 | 0 | 0 | 0 | 0 | 2023-05-15 07:36:24 | 0 | 0 | 0 | 0 | 关闭
11004 | 15 | 2 | 搁置 | 00:00:01 | 74:50:15 | 0 | 2.7338 | 0 | 0 | 0 | 0 | 0 | 0 | 0 | 0 | 0 | 0 | 0 | 0 | 2023-05-15 07:36:24 | 0 | 0 | 0 | 0 | 关闭
11005 | 15 | 2 | 搁置 | 00:00:02 | 74:50:16 | 0 | 2.7223 | 0 | 0 | 0 | 0 | 0 | 0 | 0 | 0 | 0 | 0 | 0 | 0 | 2023-05-15 07:36:25 | 0 | 0 | 0 | 0 | 关闭
11006 | 15 | 2 | 搁置 | 00:00:02 | 74:50:16 | 0 | 2.7121 | 0 | 0 | 0 | 0 | 0 | 0 | 0 | 0 | 0 | 0 | 0 | 0 | 2023-05-15 07:36:25 | 0 | 0 | 0 | 0 | 关闭
11007 | 15 | 2 | 搁置 | 00:00:03 | 74:50:17 | 0 | 2.7018 | 0 | 0 | 0 | 0 | 0 | 0 | 0 | 0 | 0 | 0 | 0 | 0 | 2023-05-15 07:36:26 | 0 | 0 | 0 | 0 | 关闭
11008 | 15 | 2 | 搁置 | 00:00:03 | 74:50:17 | 0 | 2.6905 | 0 | 0 | 0 | 0 | 0 | 0 | 0 | 0 | 0 | 0 | 0 | 0 | 2023-05-15 07:36:26 | 0 | 0 | 0 | 0 | 关闭
11009 | 15 | 2 | 搁置 | 00:00:04 | 74:50:18 | 0 | 2.679 | 0 | 0 | 0 | 0 | 0 | 0 | 0 | 0 | 0 | 0 | 0 | 0 | 2023-05-15 07:36:27 | 0 | 0 | 0 | 0 | 关闭
11010 | 15 | 2 | 搁置 | 00:00:04 | 74:50:18 | 0 | 2.6688 | 0 | 0 | 0 | 0 | 0 | 0 | 0 | 0 | 0 | 0 | 0 | 0 | 2023-05-15 07:36:27 | 0 | 0 | 0 | 0 | 关闭
11011 | 15 | 2 | 搁置 | 00:00:05 | 74:50:19 | 0 | 2.6586 | 0 | 0 | 0 | 0 | 0 | 0 | 0 | 0 | 0 | 0 | 0 | 0 | 2023-05-15 07:36:28 | 0 | 0 | 0 | 0 | 关闭
11012 | 15 | 2 | 搁置 | 00:00:05 | 74:50:19 | 0 | 2.6475 | 0 | 0 | 0 | 0 | 0 | 0 | 0 | 0 | 0 | 0 | 0 | 0 | 2023-05-15 07:36:28 | 0 | 0 | 0 | 0 | 关闭
11013 | 15 | 2 | 搁置 | 00:00:06 | 74:50:20 | 0 | 2.6364 | 0 | 0 | 0 | 0 | 0 | 0 | 0 | 0 | 0 | 0 | 0 | 0 | 2023-05-15 07:36:29 | 0 | 0 | 0 | 0 | 关闭
11014 | 15 | 2 | 搁置 | 00:00:06 | 74:50:20 | 0 | 2.6258 | 0 | 0 | 0 | 0 | 0 | 0 | 0 | 0 | 0 | 0 | 0 | 0 | 2023-05-15 07:36:29 | 0 | 0 | 0 | 0 | 关闭
11015 | 15 | 2 | 搁置 | 00:00:07 | 74:50:21 | 0 | 2.6148 | 0 | 0 | 0 | 0 | 0 | 0 | 0 | 0 | 0 | 0 | 0 | 0 | 2023-05-15 07:36:30 | 0 | 0 | 0 | 0 | 关闭
11016 | 15 | 2 | 搁置 | 00:00:08 | 74:50:22 | 0 | 2.6039 | 0 | 0 | 0 | 0 | 0 | 0 | 0 | 0 | 0 | 0 | 0 | 0 | 2023-05-15 07:36:31 | 0 | 0 | 0 | 0 | 关闭
11017 | 15 | 2 | 搁置 | 00:00:09 | 74:50:23 | 0 | 2.5936 | 0 | 0 | 0 | 0 | 0 | 0 | 0 | 0 | 0 | 0 | 0 | 0 | 2023-05-15 07:36:31 | 0 | 0 | 0 | 0 | 关闭
11018 | 15 | 2 | 搁置 | 00:00:09 | 74:50:23 | 0 | 2.5827 | 0 | 0 | 0 | 0 | 0 | 0 | 0 | 0 | 0 | 0 | 0 | 0 | 2023-05-15 07:36:32 | 0 | 0 | 0 | 0 | 关闭
11019 | 15 | 2 | 搁置 | 00:00:10 | 74:50:24 | 0 | 2.5717 | 0 | 0 | 0 | 0 | 0 | 0 | 0 | 0 | 0 | 0 | 0 | 0 | 2023-05-15 07:36:33 | 0 | 0 | 0 | 0 | 关闭
11020 | 15 | 2 | 搁置 | 00:00:11 | 74:50:25 | 0 | 2.5611 | 0 | 0 | 0 | 0 | 0 | 0 | 0 | 0 | 0 | 0 | 0 | 0 | 2023-05-15 07:36:34 | 0 | 0 | 0 | 0 | 关闭
11021 | 15 | 2 | 搁置 | 00:00:12 | 74:50:26 | 0 | 2.5503 | 0 | 0 | 0 | 0 | 0 | 0 | 0 | 0 | 0 | 0 | 0 | 0 | 2023-05-15 07:36:35 | 0 | 0 | 0 | 0 | 关闭
11022 | 15 | 2 | 搁置 | 00:00:13 | 74:50:27 | 0 | 2.5392 | 0 | 0 | 0 | 0 | 0 | 0 | 0 | 0 | 0 | 0 | 0 | 0 | 2023-05-15 07:36:36 | 0 | 0 | 0 | 0 | 关闭
11023 | 15 | 2 | 搁置 | 00:00:14 | 74:50:28 | 0 | 2.5285 | 0 | 0 | 0 | 0 | 0 | 0 | 0 | 0 | 0 | 0 | 0 | 0 | 2023-05-15 07:36:37 | 0 | 0 | 0 | 0 | 关闭
11024 | 15 | 2 | 搁置 | 00:00:16 | 74:50:30 | 0 | 2.5182 | 0 | 0 | 0 | 0 | 0 | 0 | 0 | 0 | 0 | 0 | 0 | 0 | 2023-05-15 07:36:39 | 0 | 0 | 0 | 0 | 关闭
11025 | 15 | 2 | 搁置 | 00:00:17 | 74:50:31 | 0 | 2.5082 | 0 | 0 | 0 | 0 | 0 | 0 | 0 | 0 | 0 | 0 | 0 | 0 | 2023-05-15 07:36:40 | 0 | 0 | 0 | 0 | 关闭
11026 | 15 | 2 | 搁置 | 00:00:19 | 74:50:33 | 0 | 2.498 | 0 | 0 | 0 | 0 | 0 | 0 | 0 | 0 | 0 | 0 | 0 | 0 | 2023-05-15 07:36:42 | 0 | 0 | 0 | 0 | 关闭
11027 | 15 | 2 | 搁置 | 00:00:21 | 74:50:35 | 0 | 2.4878 | 0 | 0 | 0 | 0 | 0 | 0 | 0 | 0 | 0 | 0 | 0 | 0 | 2023-05-15 07:36:44 | 0 | 0 | 0 | 0 | 关闭
11028 | 15 | 2 | 搁置 | 00:00:23 | 74:50:37 | 0 | 2.4775 | 0 | 0 | 0 | 0 | 0 | 0 | 0 | 0 | 0 | 0 | 0 | 0 | 2023-05-15 07:36:46 | 0 | 0 | 0 | 0 | 关闭
11029 | 15 | 2 | 搁置 | 00:00:27 | 74:50:41 | 0 | 2.4674 | 0 | 0 | 0 | 0 | 0 | 0 | 0 | 0 | 0 | 0 | 0 | 0 | 2023-05-15 07:36:49 | 0 | 0 | 0 | 0 | 关闭
11030 | 15 | 2 | 搁置 | 00:00:30 | 74:50:44 | 0 | 2.4598 | 0 | 0 | 0 | 0 | 0 | 0 | 0 | 0 | 0 | 0 | 0 | 0 | 2023-05-15 07:36:52 | 0 | 0 | 0 | 0 | 关闭
11031 | 15 | 2 | 搁置 | 00:00:35 | 74:50:49 | 0 | 2.4498 | 0 | 0 | 0 | 0 | 0 | 0 | 0 | 0 | 0 | 0 | 0 | 0 | 2023-05-15 07:36:58 | 0 | 0 | 0 | 0 | 关闭
11032 | 15 | 2 | 搁置 | 00:00:42 | 74:50:56 | 0 | 2.4398 | 0 | 0 | 0 | 0 | 0 | 0 | 0 | 0 | 0 | 0 | 0 | 0 | 2023-05-15 07:37:05 | 0 | 0 | 0 | 0 | 关闭
11033 | 15 | 2 | 搁置 | 00:00:51 | 74:51:05 | 0 | 2.4298 | 0 | 0 | 0 | 0 | 0 | 0 | 0 | 0 | 0 | 0 | 0 | 0 | 2023-05-15 07:37:14 | 0 | 0 | 0 | 0 | 关闭
11034 | 15 | 2 | 搁置 | 00:01:00 | 74:51:14 | 0 | 2.4236 | 0 | 0 | 0 | 0 | 0 | 0 | 0 | 0 | 0 | 0 | 0 | 0 | 2023-05-15 07:37:22 | 0 | 0 | 0 | 0 | 关闭
11035 | 15 | 3 | 恒流放电 | 00:00:00 | 74:51:14 | -0.1519 | 2.4186 | 0 | 0 | 0 | 0 | 0 | 0 | 0 | 0 | 0 | 0 | 0 | 0 | 2023-05-15 07:37:23 | -0.0003674 | 0 | 0 | 0 | 关闭
11036 | 15 | 3 | 恒流放电 | 00:00:01 | 74:51:15 | -0.152 | 2.4086 | 0 | 0.09 | 0 | 0 | 0 | 0.09 | 1e-07 | 0.22 | 0 | 0 | 1e-07 | 0.22 | 2023-05-15 07:37:24 | -0.0003661 | -0.0042 | -9.2994 | 0 | 关闭
11037 | 15 | 3 | 恒流放电 | 00:00:03 | 74:51:17 | -0.152 | 2.3985 | 0.0001 | 0.28 | 0 | 0 | 0.0001 | 0.28 | 3e-07 | 0.67 | 0 | 0 | 3e-07 | 0.67 | 2023-05-15 07:37:26 | -0.0003646 | -0.0084 | -18.4165 | 0 | 关闭
11038 | 15 | 3 | 恒流放电 | 00:00:06 | 74:51:20 | -0.152 | 2.3884 | 0.0003 | 0.6 | 0 | 0 | 0.0003 | 0.6 | 7e-07 | 1.45 | 0 | 0 | 7e-07 | 1.45 | 2023-05-15 07:37:29 | -0.000363 | -0.0146 | -32.2291 | 0 | 关闭
11039 | 15 | 3 | 恒流放电 | 00:00:12 | 74:51:26 | -0.152 | 2.3784 | 0.0005 | 1.17 | 0 | 0 | 0.0005 | 1.17 | 1.3e-06 | 2.8 | 0 | 0 | 1.3e-06 | 2.8 | 2023-05-15 07:37:35 | -0.0003615 | -0.0258 | -56.7334 | 0 | 关闭
11040 | 15 | 3 | 恒流放电 | 00:00:24 | 74:51:38 | -0.152 | 2.3684 | 0.001 | 2.27 | 0 | 0 | 0.001 | 2.27 | 2.5e-06 | 5.41 | 0 | 0 | 2.5e-06 | 5.41 | 2023-05-15 07:37:47 | -0.00036 | -0.0498 | -109.7455 | 0 | 关闭
11041 | 15 | 3 | 恒流放电 | 00:00:30 | 74:51:44 | -0.152 | 2.3656 | 0.0013 | 2.79 | 0 | 0 | 0.0013 | 2.79 | 3e-06 | 6.64 | 0 | 0 | 3e-06 | 6.64 | 2023-05-15 07:37:53 | -0.0003596 | -0.0844 | -186.0119 | 0 | 关闭
11042 | 15 | 3 | 恒流放电 | 00:01:00 | 74:52:14 | -0.152 | 2.3565 | 0.0025 | 5.58 | 0 | 0 | 0.0025 | 5.58 | 6e-06 | 13.22 | 0 | 0 | 6e-06 | 13.22 | 2023-05-15 07:38:23 | -0.0003582 | -0.1392 | -306.6038 | 0 | 关闭
11043 | 15 | 3 | 恒流放电 | 00:01:30 | 74:52:44 | -0.152 | 2.3514 | 0.0038 | 8.37 | 0 | 0 | 0.0038 | 8.37 | 9e-06 | 19.79 | 0 | 0 | 9e-06 | 19.79 | 2023-05-15 07:38:53 | -0.0003574 | -0.2484 | -547.0773 | 0 | 关闭
11044 | 15 | 3 | 恒流放电 | 00:02:00 | 74:53:14 | -0.152 | 2.3478 | 0.0051 | 11.16 | 0 | 0 | 0.0051 | 11.16 | 1.2e-05 | 26.35 | 0 | 0 | 1.2e-05 | 26.35 | 2023-05-15 07:39:23 | -0.0003569 | -0.3519 | -775.0245 | 0 | 关闭
11045 | 15 | 3 | 恒流放电 | 00:02:30 | 74:53:44 | -0.152 | 2.3448 | 0.0063 | 13.95 | 0 | 0 | 0.0063 | 13.95 | 1.49e-05 | 32.89 | 0 | 0 | 1.49e-05 | 32.89 | 2023-05-15 07:39:53 | -0.0003564 | -0.4222 | -930.0192 | 0 | 关闭
11046 | 15 | 3 | 恒流放电 | 00:03:00 | 74:54:14 | -0.152 | 2.3423 | 0.0076 | 16.74 | 0 | 0 | 0.0076 | 16.74 | 1.79e-05 | 39.43 | 0 | 0 | 1.79e-05 | 39.43 | 2023-05-15 07:40:23 | -0.0003561 | -0.5067 | -1116.0206 | 0 | 关闭
11047 | 15 | 3 | 恒流放电 | 00:03:30 | 74:54:44 | -0.152 | 2.3401 | 0.0089 | 19.53 | 0 | 0 | 0.0089 | 19.53 | 2.09e-05 | 45.96 | 0 | 0 | 2.09e-05 | 45.96 | 2023-05-15 07:40:53 | -0.0003557 | -0.5758 | -1268.1996 | 0 | 关闭
11048 | 15 | 3 | 恒流放电 | 00:04:00 | 74:55:14 | -0.152 | 2.3381 | 0.0101 | 22.32 | 0 | 0 | 0.0101 | 22.32 | 2.38e-05 | 52.49 | 0 | 0 | 2.38e-05 | 52.49 | 2023-05-15 07:41:23 | -0.0003554 | -0.6333 | -1395.0165 | 0 | 关闭
11049 | 15 | 3 | 恒流放电 | 00:04:30 | 74:55:44 | -0.152 | 2.3363 | 0.0114 | 25.11 | 0 | 0 | 0.0114 | 25.11 | 2.68e-05 | 59.01 | 0 | 0 | 2.68e-05 | 59.01 | 2023-05-15 07:41:53 | -0.0003551 | -0.7037 | -1550.0218 | 0 | 关闭
11050 | 15 | 3 | 恒流放电 | 00:05:00 | 74:56:14 | -0.152 | 2.3348 | 0.0127 | 27.9 | 0 | 0 | 0.0127 | 27.9 | 2.97e-05 | 65.53 | 0 | 0 | 2.97e-05 | 65.53 | 2023-05-15 07:42:23 | -0.0003549 | -0.8445 | -1860.0261 | 0 | 关闭
11051 | 15 | 3 | 恒流放电 | 00:05:30 | 74:56:44 | -0.152 | 2.3331 | 0.0139 | 30.69 | 0 | 0 | 0.0139 | 30.69 | 3.27e-05 | 72.04 | 0 | 0 | 3.27e-05 | 72.04 | 2023-05-15 07:42:53 | -0.0003546 | -0.7451 | -1641.1851 | 0 | 关闭
11052 | 15 | 3 | 恒流放电 | 00:06:00 | 74:57:14 | -0.152 | 2.3317 | 0.0152 | 33.48 | 0 | 0 | 0.0152 | 33.48 | 3.57e-05 | 78.55 | 0 | 0 | 3.57e-05 | 78.55 | 2023-05-15 07:43:23 | -0.0003544 | -0.9048 | -1992.8545 | 0 | 关闭
11053 | 15 | 3 | 恒流放电 | 00:06:30 | 74:57:44 | -0.152 | 2.3303 | 0.0165 | 36.27 | 0 | 0 | 0.0165 | 36.27 | 3.86e-05 | 85.05 | 0 | 0 | 3.86e-05 | 85.05 | 2023-05-15 07:43:53 | -0.0003542 | -0.9048 | -1992.8545 | 0 | 关闭
11054 | 15 | 3 | 恒流放电 | 00:07:00 | 74:58:14 | -0.152 | 2.329 | 0.0177 | 39.06 | 0 | 0 | 0.0177 | 39.06 | 4.16e-05 | 91.55 | 0 | 0 | 4.16e-05 | 91.55 | 2023-05-15 07:44:23 | -0.000354 | -0.9744 | -2146.151 | 0 | 关闭
11055 | 15 | 3 | 恒流放电 | 00:07:30 | 74:58:44 | -0.152 | 2.3279 | 0.019 | 41.85 | 0 | 0 | 0.019 | 41.85 | 4.45e-05 | 98.05 | 0 | 0 | 4.45e-05 | 98.05 | 2023-05-15 07:44:53 | -0.0003538 | -1.1515 | -2536.3603 | 0 | 关闭
11056 | 15 | 3 | 恒流放电 | 00:08:00 | 74:59:14 | -0.152 | 2.3266 | 0.0203 | 44.64 | 0 | 0 | 0.0203 | 44.64 | 4.75e-05 | 104.54 | 0 | 0 | 4.75e-05 | 104.54 | 2023-05-15 07:45:23 | -0.0003536 | -0.9744 | -2146.1604 | 0 | 关闭
11057 | 15 | 3 | 恒流放电 | 00:08:30 | 74:59:44 | -0.152 | 2.3256 | 0.0215 | 47.43 | 0 | 0 | 0.0215 | 47.43 | 5.04e-05 | 111.03 | 0 | 0 | 5.04e-05 | 111.03 | 2023-05-15 07:45:53 | -0.0003535 | -1.2667 | -2789.978 | 0 | 关闭
11058 | 15 | 3 | 恒流放电 | 00:09:00 | 75:00:14 | -0.152 | 2.3245 | 0.0228 | 50.22 | 0 | 0 | 0.0228 | 50.22 | 5.34e-05 | 117.52 | 0 | 0 | 5.34e-05 | 117.52 | 2023-05-15 07:46:23 | -0.0003533 | -1.1515 | -2536.3269 | 0 | 关闭
11059 | 15 | 3 | 恒流放电 | 00:09:30 | 75:00:44 | -0.152 | 2.3234 | 0.0241 | 53.01 | 0 | 0 | 0.0241 | 53.01 | 5.63e-05 | 124 | 0 | 0 | 5.63e-05 | 124 | 2023-05-15 07:46:53 | -0.0003531 | -1.1515 | -2536.3547 | 0 | 关闭
11060 | 15 | 3 | 恒流放电 | 00:10:00 | 75:01:14 | -0.152 | 2.3223 | 0.0253 | 55.8 | 0 | 0 | 0.0253 | 55.8 | 5.92e-05 | 130.48 | 0 | 0 | 5.92e-05 | 130.48 | 2023-05-15 07:47:23 | -0.000353 | -1.1515 | -2536.3492 | 0 | 关闭
11061 | 15 | 3 | 恒流放电 | 00:10:30 | 75:01:44 | -0.152 | 2.3215 | 0.0266 | 58.59 | 0 | 0 | 0.0266 | 58.59 | 6.22e-05 | 136.96 | 0 | 0 | 6.22e-05 | 136.96 | 2023-05-15 07:47:53 | -0.0003529 | -1.5833 | -3487.4342 | 0 | 关闭
11062 | 15 | 3 | 恒流放电 | 00:11:00 | 75:02:14 | -0.152 | 2.3205 | 0.0279 | 61.38 | 0 | 0 | 0.0279 | 61.38 | 6.51e-05 | 143.43 | 0 | 0 | 6.51e-05 | 143.43 | 2023-05-15 07:48:23 | -0.0003527 | -1.2666 | -2789.9596 | 0 | 关闭
11063 | 15 | 3 | 恒流放电 | 00:11:30 | 75:02:44 | -0.152 | 2.3196 | 0.0291 | 64.17 | 0 | 0 | 0.0291 | 64.17 | 6.81e-05 | 149.91 | 0 | 0 | 6.81e-05 | 149.91 | 2023-05-15 07:48:53 | -0.0003526 | -1.4074 | -3100.0299 | 0 | 关闭
11064 | 15 | 3 | 恒流放电 | 00:12:00 | 75:03:14 | -0.152 | 2.3186 | 0.0304 | 66.96 | 0 | 0 | 0.0304 | 66.96 | 7.1e-05 | 156.38 | 0 | 0 | 7.1e-05 | 156.38 | 2023-05-15 07:49:23 | -0.0003524 | -1.2667 | -2789.9963 | 0 | 关闭
11065 | 15 | 3 | 恒流放电 | 00:12:30 | 75:03:44 | -0.152 | 2.3178 | 0.0317 | 69.75 | 0 | 0 | 0.0317 | 69.75 | 7.39e-05 | 162.85 | 0 | 0 | 7.39e-05 | 162.85 | 2023-05-15 07:49:53 | -0.0003523 | -1.5833 | -3487.5031 | 0 | 关闭
11066 | 15 | 3 | 恒流放电 | 00:13:00 | 75:04:14 | -0.152 | 2.3169 | 0.0329 | 72.54 | 0 | 0 | 0.0329 | 72.54 | 7.69e-05 | 169.31 | 0 | 0 | 7.69e-05 | 169.31 | 2023-05-15 07:50:23 | -0.0003521 | -1.4074 | -3099.9823 | 0 | 关闭
11067 | 15 | 3 | 恒流放电 | 00:13:30 | 75:04:44 | -0.152 | 2.3161 | 0.0342 | 75.33 | 0 | 0 | 0.0342 | 75.33 | 7.98e-05 | 175.77 | 0 | 0 | 7.98e-05 | 175.77 | 2023-05-15 07:50:53 | -0.0003521 | -1.5833 | -3487.4954 | 0 | 关闭
11068 | 15 | 3 | 恒流放电 | 00:14:00 | 75:05:14 | -0.152 | 2.3153 | 0.0355 | 78.12 | 0 | 0 | 0.0355 | 78.12 | 8.27e-05 | 182.24 | 0 | 0 | 8.27e-05 | 182.24 | 2023-05-15 07:51:23 | -0.0003519 | -1.5835 | -3487.8319 | 0 | 关闭
11069 | 15 | 3 | 恒流放电 | 00:14:30 | 75:05:44 | -0.152 | 2.3144 | 0.0367 | 80.91 | 0 | 0 | 0.0367 | 80.91 | 8.57e-05 | 188.69 | 0 | 0 | 8.57e-05 | 188.69 | 2023-05-15 07:51:53 | -0.0003517 | -1.4075 | -3100.1863 | 0 | 关闭
11070 | 15 | 3 | 恒流放电 | 00:15:00 | 75:06:14 | -0.152 | 2.3135 | 0.038 | 83.7 | 0 | 0 | 0.038 | 83.7 | 8.86e-05 | 195.15 | 0 | 0 | 8.86e-05 | 195.15 | 2023-05-15 07:52:23 | -0.0003516 | -1.4072 | -3099.6016 | 0 | 关闭
11071 | 15 | 3 | 恒流放电 | 00:15:30 | 75:06:44 | -0.152 | 2.3127 | 0.0393 | 86.49 | 0 | 0 | 0.0393 | 86.49 | 9.15e-05 | 201.6 | 0 | 0 | 9.15e-05 | 201.6 | 2023-05-15 07:52:53 | -0.0003515 | -1.5831 | -3487.0748 | 0 | 关闭
11072 | 15 | 3 | 恒流放电 | 00:16:00 | 75:07:14 | -0.152 | 2.3119 | 0.0405 | 89.28 | 0 | 0 | 0.0405 | 89.28 | 9.45e-05 | 208.05 | 0 | 0 | 9.45e-05 | 208.05 | 2023-05-15 07:53:23 | -0.0003514 | -1.5831 | -3487.0518 | 0 | 关闭
11073 | 15 | 3 | 恒流放电 | 00:16:30 | 75:07:44 | -0.152 | 2.3112 | 0.0418 | 92.07 | 0 | 0 | 0.0418 | 92.07 | 9.74e-05 | 214.5 | 0 | 0 | 9.74e-05 | 214.5 | 2023-05-15 07:53:53 | -0.0003513 | -1.8093 | -3985.2196 | 0 | 关闭
11074 | 15 | 3 | 恒流放电 | 00:17:00 | 75:08:14 | -0.152 | 2.3104 | 0.0431 | 94.86 | 0 | 0 | 0.0431 | 94.86 | 0.0001003 | 220.95 | 0 | 0 | 0.0001003 | 220.95 | 2023-05-15 07:54:23 | -0.0003511 | -1.5831 | -3487.0901 | 0 | 关闭
11075 | 15 | 3 | 恒流放电 | 00:17:30 | 75:08:44 | -0.152 | 2.3096 | 0.0443 | 97.65 | 0 | 0 | 0.0443 | 97.65 | 0.0001032 | 227.39 | 0 | 0 | 0.0001032 | 227.39 | 2023-05-15 07:54:53 | -0.000351 | -1.5831 | -3487.0748 | 0 | 关闭
11076 | 15 | 3 | 恒流放电 | 00:18:00 | 75:09:14 | -0.152 | 2.3088 | 0.0456 | 100.44 | 0 | 0 | 0.0456 | 100.44 | 0.0001062 | 233.83 | 0 | 0 | 0.0001062 | 233.83 | 2023-05-15 07:55:23 | -0.0003508 | -1.5831 | -3487.0901 | 0 | 关闭
11077 | 15 | 3 | 恒流放电 | 00:18:30 | 75:09:44 | -0.152 | 2.3081 | 0.0469 | 103.23 | 0 | 0 | 0.0469 | 103.23 | 0.0001091 | 240.27 | 0 | 0 | 0.0001091 | 240.27 | 2023-05-15 07:55:53 | -0.0003508 | -1.8093 | -3985.2196 | 0 | 关闭
11078 | 15 | 3 | 恒流放电 | 00:19:00 | 75:10:14 | -0.152 | 2.3074 | 0.0481 | 106.02 | 0 | 0 | 0.0481 | 106.02 | 0.000112 | 246.71 | 0 | 0 | 0.000112 | 246.71 | 2023-05-15 07:56:23 | -0.0003507 | -1.8093 | -3985.2283 | 0 | 关闭
11079 | 15 | 3 | 恒流放电 | 00:19:30 | 75:10:44 | -0.152 | 2.3067 | 0.0494 | 108.81 | 0 | 0 | 0.0494 | 108.81 | 0.0001149 | 253.15 | 0 | 0 | 0.0001149 | 253.15 | 2023-05-15 07:56:53 | -0.0003505 | -1.8093 | -3985.1759 | 0 | 关闭
11080 | 15 | 3 | 恒流放电 | 00:20:00 | 75:11:14 | -0.152 | 2.306 | 0.0507 | 111.6 | 0 | 0 | 0.0507 | 111.6 | 0.0001178 | 259.58 | 0 | 0 | 0.0001178 | 259.58 | 2023-05-15 07:57:23 | -0.0003505 | -1.8093 | -3985.2108 | 0 | 关闭
11081 | 15 | 3 | 恒流放电 | 00:20:30 | 75:11:44 | -0.152 | 2.3052 | 0.0519 | 114.39 | 0 | 0 | 0.0519 | 114.39 | 0.0001208 | 266.01 | 0 | 0 | 0.0001208 | 266.01 | 2023-05-15 07:57:53 | -0.0003503 | -1.5831 | -3487.0901 | 0 | 关闭
11082 | 15 | 3 | 恒流放电 | 00:21:00 | 75:12:14 | -0.152 | 2.3044 | 0.0532 | 117.18 | 0 | 0 | 0.0532 | 117.18 | 0.0001237 | 272.44 | 0 | 0 | 0.0001237 | 272.44 | 2023-05-15 07:58:23 | -0.0003502 | -1.5831 | -3487.0901 | 0 | 关闭
11083 | 15 | 3 | 恒流放电 | 00:21:30 | 75:12:44 | -0.152 | 2.3037 | 0.0545 | 119.97 | 0 | 0 | 0.0545 | 119.97 | 0.0001266 | 278.87 | 0 | 0 | 0.0001266 | 278.87 | 2023-05-15 07:58:53 | -0.0003501 | -1.8093 | -3985.2283 | 0 | 关闭
11084 | 15 | 3 | 恒流放电 | 00:22:00 | 75:13:14 | -0.152 | 2.303 | 0.0557 | 122.76 | 0 | 0 | 0.0557 | 122.76 | 0.0001295 | 285.29 | 0 | 0 | 0.0001295 | 285.29 | 2023-05-15 07:59:23 | -0.00035 | -1.8093 | -3985.1933 | 0 | 关闭
11085 | 15 | 3 | 恒流放电 | 00:22:30 | 75:13:44 | -0.152 | 2.3022 | 0.057 | 125.55 | 0 | 0 | 0.057 | 125.55 | 0.0001324 | 291.72 | 0 | 0 | 0.0001324 | 291.72 | 2023-05-15 07:59:53 | -0.0003499 | -1.5831 | -3487.0442 | 0 | 关闭
11086 | 15 | 3 | 恒流放电 | 00:23:00 | 75:14:14 | -0.152 | 2.3016 | 0.0583 | 128.34 | 0 | 0 | 0.0583 | 128.34 | 0.0001354 | 298.14 | 0 | 0 | 0.0001354 | 298.14 | 2023-05-15 08:00:23 | -0.0003498 | -2.1108 | -4649.3718 | 0 | 关闭
11087 | 15 | 3 | 恒流放电 | 00:23:30 | 75:14:44 | -0.152 | 2.3008 | 0.0595 | 131.12 | 0 | 0 | 0.0595 | 131.12 | 0.0001383 | 304.56 | 0 | 0 | 0.0001383 | 304.56 | 2023-05-15 08:00:53 | -0.0003497 | -1.5831 | -3487.0442 | 0 | 关闭
11088 | 15 | 3 | 恒流放电 | 00:24:00 | 75:15:14 | -0.152 | 2.3001 | 0.0608 | 133.91 | 0 | 0 | 0.0608 | 133.91 | 0.0001412 | 310.98 | 0 | 0 | 0.0001412 | 310.98 | 2023-05-15 08:01:23 | -0.0003496 | -1.8093 | -3985.2283 | 0 | 关闭
11089 | 15 | 3 | 恒流放电 | 00:24:30 | 75:15:44 | -0.152 | 2.2993 | 0.0621 | 136.7 | 0 | 0 | 0.0621 | 136.7 | 0.0001441 | 317.39 | 0 | 0 | 0.0001441 | 317.39 | 2023-05-15 08:01:53 | -0.0003494 | -1.5831 | -3487.0442 | 0 | 关闭
11090 | 15 | 3 | 恒流放电 | 00:25:00 | 75:16:14 | -0.152 | 2.2986 | 0.0633 | 139.49 | 0 | 0 | 0.0633 | 139.49 | 0.000147 | 323.81 | 0 | 0 | 0.000147 | 323.81 | 2023-05-15 08:02:23 | -0.0003493 | -1.8093 | -3985.1933 | 0 | 关闭
11091 | 15 | 3 | 恒流放电 | 00:25:30 | 75:16:44 | -0.152 | 2.2978 | 0.0646 | 142.28 | 0 | 0 | 0.0646 | 142.28 | 0.0001499 | 330.22 | 0 | 0 | 0.0001499 | 330.22 | 2023-05-15 08:02:53 | -0.0003492 | -1.5831 | -3487.0442 | 0 | 关闭
11092 | 15 | 3 | 恒流放电 | 00:26:00 | 75:17:14 | -0.152 | 2.297 | 0.0659 | 145.07 | 0 | 0 | 0.0659 | 145.07 | 0.0001528 | 336.63 | 0 | 0 | 0.0001528 | 336.63 | 2023-05-15 08:03:23 | -0.0003491 | -1.5831 | -3487.0595 | 0 | 关闭
11093 | 15 | 3 | 恒流放电 | 00:26:30 | 75:17:44 | -0.152 | 2.2962 | 0.0671 | 147.86 | 0 | 0 | 0.0671 | 147.86 | 0.0001557 | 343.03 | 0 | 0 | 0.0001557 | 343.03 | 2023-05-15 08:03:53 | -0.000349 | -1.5831 | -3487.0442 | 0 | 关闭
11094 | 15 | 3 | 恒流放电 | 00:27:00 | 75:18:14 | -0.152 | 2.2954 | 0.0684 | 150.65 | 0 | 0 | 0.0684 | 150.65 | 0.0001586 | 349.44 | 0 | 0 | 0.0001586 | 349.44 | 2023-05-15 08:04:23 | -0.0003489 | -1.5831 | -3487.0442 | 0 | 关闭
11095 | 15 | 3 | 恒流放电 | 00:27:30 | 75:18:44 | -0.152 | 2.2946 | 0.0697 | 153.44 | 0 | 0 | 0.0697 | 153.44 | 0.0001616 | 355.84 | 0 | 0 | 0.0001616 | 355.84 | 2023-05-15 08:04:53 | -0.0003487 | -1.5831 | -3487.1054 | 0 | 关闭
11096 | 15 | 3 | 恒流放电 | 00:28:00 | 75:19:14 | -0.152 | 2.2937 | 0.0709 | 156.23 | 0 | 0 | 0.0709 | 156.23 | 0.0001645 | 362.24 | 0 | 0 | 0.0001645 | 362.24 | 2023-05-15 08:05:23 | -0.0003486 | -1.4072 | -3099.6084 | 0 | 关闭
11097 | 15 | 3 | 恒流放电 | 00:28:30 | 75:19:44 | -0.152 | 2.2928 | 0.0722 | 159.02 | 0 | 0 | 0.0722 | 159.02 | 0.0001674 | 368.64 | 0 | 0 | 0.0001674 | 368.64 | 2023-05-15 08:05:53 | -0.0003485 | -1.4072 | -3099.5812 | 0 | 关闭
11098 | 15 | 3 | 恒流放电 | 00:29:00 | 75:20:14 | -0.152 | 2.2918 | 0.0735 | 161.81 | 0 | 0 | 0.0735 | 161.81 | 0.0001703 | 375.03 | 0 | 0 | 0.0001703 | 375.03 | 2023-05-15 08:06:23 | -0.0003483 | -1.2665 | -2789.6231 | 0 | 关闭
11099 | 15 | 3 | 恒流放电 | 00:29:30 | 75:20:44 | -0.152 | 2.2908 | 0.0747 | 164.6 | 0 | 0 | 0.0747 | 164.6 | 0.0001732 | 381.42 | 0 | 0 | 0.0001732 | 381.42 | 2023-05-15 08:06:53 | -0.0003482 | -1.2665 | -2789.6231 | 0 | 关闭
11100 | 15 | 3 | 恒流放电 | 00:30:00 | 75:21:14 | -0.152 | 2.2897 | 0.076 | 167.39 | 0 | 0 | 0.076 | 167.39 | 0.0001761 | 387.81 | 0 | 0 | 0.0001761 | 387.81 | 2023-05-15 08:07:23 | -0.000348 | -1.1514 | -2536.021 | 0 | 关闭
11101 | 15 | 3 | 恒流放电 | 00:30:30 | 75:21:44 | -0.152 | 2.2886 | 0.0773 | 170.18 | 0 | 0 | 0.0773 | 170.18 | 0.000179 | 394.2 | 0 | 0 | 0.000179 | 394.2 | 2023-05-15 08:07:53 | -0.0003478 | -1.1514 | -2536.021 | 0 | 关闭
11102 | 15 | 3 | 恒流放电 | 00:31:00 | 75:22:14 | -0.152 | 2.2873 | 0.0785 | 172.97 | 0 | 0 | 0.0785 | 172.97 | 0.0001819 | 400.58 | 0 | 0 | 0.0001819 | 400.58 | 2023-05-15 08:08:23 | -0.0003476 | -0.9742 | -2145.8451 | 0 | 关闭
11103 | 15 | 3 | 恒流放电 | 00:31:30 | 75:22:44 | -0.152 | 2.2859 | 0.0798 | 175.76 | 0 | 0 | 0.0798 | 175.76 | 0.0001848 | 406.96 | 0 | 0 | 0.0001848 | 406.96 | 2023-05-15 08:08:53 | -0.0003474 | -0.9046 | -1992.5879 | 0 | 关闭
11104 | 15 | 3 | 恒流放电 | 00:32:00 | 75:23:14 | -0.152 | 2.2843 | 0.0811 | 178.55 | 0 | 0 | 0.0811 | 178.55 | 0.0001877 | 413.33 | 0 | 0 | 0.0001877 | 413.33 | 2023-05-15 08:09:23 | -0.0003472 | -0.7916 | -1743.5221 | 0 | 关闭
11105 | 15 | 3 | 恒流放电 | 00:32:30 | 75:23:44 | -0.152 | 2.2825 | 0.0823 | 181.34 | 0 | 0 | 0.0823 | 181.34 | 0.0001905 | 419.7 | 0 | 0 | 0.0001905 | 419.7 | 2023-05-15 08:09:53 | -0.0003469 | -0.7036 | -1549.7702 | 0 | 关闭
11106 | 15 | 3 | 恒流放电 | 00:33:00 | 75:24:14 | -0.152 | 2.2804 | 0.0836 | 184.13 | 0 | 0 | 0.0836 | 184.13 | 0.0001934 | 426.07 | 0 | 0 | 0.0001934 | 426.07 | 2023-05-15 08:10:23 | -0.0003466 | -0.6031 | -1328.392 | 0 | 关闭
11107 | 15 | 3 | 恒流放电 | 00:33:30 | 75:24:44 | -0.152 | 2.2779 | 0.0849 | 186.92 | 0 | 0 | 0.0849 | 186.92 | 0.0001963 | 432.43 | 0 | 0 | 0.0001963 | 432.43 | 2023-05-15 08:10:53 | -0.0003462 | -0.5066 | -1115.8639 | 0 | 关闭
11108 | 15 | 3 | 恒流放电 | 00:34:00 | 75:25:14 | -0.152 | 2.2751 | 0.0861 | 189.71 | 0 | 0 | 0.0861 | 189.71 | 0.0001992 | 438.78 | 0 | 0 | 0.0001992 | 438.78 | 2023-05-15 08:11:23 | -0.0003458 | -0.4523 | -996.2852 | 0 | 关闭
11109 | 15 | 3 | 恒流放电 | 00:34:30 | 75:25:44 | -0.152 | 2.2717 | 0.0874 | 192.5 | 0 | 0 | 0.0874 | 192.5 | 0.0002021 | 445.12 | 0 | 0 | 0.0002021 | 445.12 | 2023-05-15 08:11:53 | -0.0003453 | -0.3725 | -820.4774 | 0 | 关闭
11110 | 15 | 3 | 恒流放电 | 00:35:00 | 75:26:14 | -0.152 | 2.2677 | 0.0887 | 195.29 | 0 | 0 | 0.0887 | 195.29 | 0.000205 | 451.45 | 0 | 0 | 0.000205 | 451.45 | 2023-05-15 08:12:23 | -0.0003447 | -0.3166 | -697.4027 | 0 | 关闭
11111 | 15 | 3 | 恒流放电 | 00:35:30 | 75:26:44 | -0.152 | 2.2632 | 0.0899 | 198.08 | 0 | 0 | 0.0899 | 198.08 | 0.0002078 | 457.77 | 0 | 0 | 0.0002078 | 457.77 | 2023-05-15 08:12:53 | -0.0003439 | -0.2814 | -619.9162 | 0 | 关闭
11112 | 15 | 3 | 恒流放电 | 00:36:00 | 75:27:14 | -0.152 | 2.258 | 0.0912 | 200.87 | 0 | 0 | 0.0912 | 200.87 | 0.0002107 | 464.08 | 0 | 0 | 0.0002107 | 464.08 | 2023-05-15 08:13:23 | -0.0003431 | -0.2436 | -536.4707 | 0 | 关闭
11113 | 15 | 3 | 恒流放电 | 00:36:30 | 75:27:44 | -0.152 | 2.2522 | 0.0925 | 203.66 | 0 | 0 | 0.0925 | 203.66 | 0.0002135 | 470.37 | 0 | 0 | 0.0002135 | 470.37 | 2023-05-15 08:13:53 | -0.0003423 | -0.2184 | -480.9716 | 0 | 关闭
11114 | 15 | 3 | 恒流放电 | 00:37:00 | 75:28:14 | -0.152 | 2.2457 | 0.0937 | 206.44 | 0 | 0 | 0.0937 | 206.44 | 0.0002164 | 476.64 | 0 | 0 | 0.0002164 | 476.64 | 2023-05-15 08:14:23 | -0.0003413 | -0.1948 | -429.1747 | 0 | 关闭
11115 | 15 | 3 | 恒流放电 | 00:37:30 | 75:28:44 | -0.152 | 2.2386 | 0.095 | 209.23 | 0 | 0 | 0.095 | 209.23 | 0.0002192 | 482.9 | 0 | 0 | 0.0002192 | 482.9 | 2023-05-15 08:14:53 | -0.0003402 | -0.1784 | -392.9081 | 0 | 关闭
11116 | 15 | 3 | 恒流放电 | 00:38:00 | 75:29:14 | -0.152 | 2.2311 | 0.0963 | 212.02 | 0 | 0 | 0.0963 | 212.02 | 0.0002221 | 489.13 | 0 | 0 | 0.0002221 | 489.13 | 2023-05-15 08:15:23 | -0.0003391 | -0.1689 | -371.9497 | 0 | 关闭
11117 | 15 | 3 | 恒流放电 | 00:38:30 | 75:29:44 | -0.152 | 2.2235 | 0.0975 | 214.81 | 0 | 0 | 0.0975 | 214.81 | 0.0002249 | 495.34 | 0 | 0 | 0.0002249 | 495.34 | 2023-05-15 08:15:53 | -0.0003379 | -0.1666 | -367.0557 | 0 | 关闭
11118 | 15 | 3 | 恒流放电 | 00:39:00 | 75:30:14 | -0.152 | 2.216 | 0.0988 | 217.6 | 0 | 0 | 0.0988 | 217.6 | 0.0002277 | 501.54 | 0 | 0 | 0.0002277 | 501.54 | 2023-05-15 08:16:23 | -0.0003368 | -0.1689 | -371.9595 | 0 | 关闭
11119 | 15 | 3 | 恒流放电 | 00:39:30 | 75:30:44 | -0.152 | 2.2087 | 0.1001 | 220.39 | 0 | 0 | 0.1001 | 220.39 | 0.0002305 | 507.71 | 0 | 0 | 0.0002305 | 507.71 | 2023-05-15 08:16:53 | -0.0003357 | -0.1735 | -382.1402 | 0 | 关闭
11120 | 15 | 3 | 恒流放电 | 00:40:00 | 75:31:14 | -0.152 | 2.2019 | 0.1013 | 223.18 | 0 | 0 | 0.1013 | 223.18 | 0.0002333 | 513.86 | 0 | 0 | 0.0002333 | 513.86 | 2023-05-15 08:17:23 | -0.0003346 | -0.1862 | -410.2387 | 0 | 关闭
11121 | 15 | 3 | 恒流放电 | 00:40:30 | 75:31:44 | -0.152 | 2.1953 | 0.1026 | 225.97 | 0 | 0 | 0.1026 | 225.97 | 0.0002361 | 519.99 | 0 | 0 | 0.0002361 | 519.99 | 2023-05-15 08:17:53 | -0.0003336 | -0.1919 | -422.6665 | 0 | 关闭
11122 | 15 | 3 | 恒流放电 | 00:41:00 | 75:32:14 | -0.152 | 2.189 | 0.1039 | 228.76 | 0 | 0 | 0.1039 | 228.76 | 0.0002389 | 526.11 | 0 | 0 | 0.0002389 | 526.11 | 2023-05-15 08:18:23 | -0.0003327 | -0.201 | -442.7934 | 0 | 关闭
11123 | 15 | 3 | 恒流放电 | 00:41:30 | 75:32:44 | -0.152 | 2.183 | 0.1051 | 231.55 | 0 | 0 | 0.1051 | 231.55 | 0.0002416 | 532.21 | 0 | 0 | 0.0002416 | 532.21 | 2023-05-15 08:18:53 | -0.0003318 | -0.2111 | -464.9331 | 0 | 关闭
11124 | 15 | 3 | 恒流放电 | 00:42:00 | 75:33:14 | -0.152 | 2.1773 | 0.1064 | 234.34 | 0 | 0 | 0.1064 | 234.34 | 0.0002444 | 538.29 | 0 | 0 | 0.0002444 | 538.29 | 2023-05-15 08:19:23 | -0.0003309 | -0.2222 | -489.4119 | 0 | 关闭
11125 | 15 | 3 | 恒流放电 | 00:42:30 | 75:33:44 | -0.152 | 2.1718 | 0.1077 | 237.13 | 0 | 0 | 0.1077 | 237.13 | 0.0002471 | 544.35 | 0 | 0 | 0.0002471 | 544.35 | 2023-05-15 08:19:53 | -0.0003301 | -0.2303 | -507.2042 | 0 | 关闭
11126 | 15 | 3 | 恒流放电 | 00:43:00 | 75:34:14 | -0.152 | 2.1665 | 0.1089 | 239.92 | 0 | 0 | 0.1089 | 239.92 | 0.0002499 | 550.41 | 0 | 0 | 0.0002499 | 550.41 | 2023-05-15 08:20:23 | -0.0003292 | -0.239 | -526.3532 | 0 | 关闭
11127 | 15 | 3 | 恒流放电 | 00:43:30 | 75:34:44 | -0.152 | 2.1613 | 0.1102 | 242.71 | 0 | 0 | 0.1102 | 242.71 | 0.0002526 | 556.44 | 0 | 0 | 0.0002526 | 556.44 | 2023-05-15 08:20:53 | -0.0003285 | -0.2436 | -536.466 | 0 | 关闭
11128 | 15 | 3 | 恒流放电 | 00:44:00 | 75:35:14 | -0.152 | 2.1562 | 0.1115 | 245.5 | 0 | 0 | 0.1115 | 245.5 | 0.0002554 | 562.46 | 0 | 0 | 0.0002554 | 562.46 | 2023-05-15 08:21:23 | -0.0003277 | -0.2483 | -546.9849 | 0 | 关闭
11129 | 15 | 3 | 恒流放电 | 00:44:30 | 75:35:44 | -0.152 | 2.1513 | 0.1127 | 248.29 | 0 | 0 | 0.1127 | 248.29 | 0.0002581 | 568.47 | 0 | 0 | 0.0002581 | 568.47 | 2023-05-15 08:21:53 | -0.0003269 | -0.2585 | -569.3058 | 0 | 关闭
11130 | 15 | 3 | 恒流放电 | 00:45:00 | 75:36:14 | -0.152 | 2.1464 | 0.114 | 251.08 | 0 | 0 | 0.114 | 251.08 | 0.0002608 | 574.47 | 0 | 0 | 0.0002608 | 574.47 | 2023-05-15 08:22:23 | -0.0003262 | -0.2585 | -569.3058 | 0 | 关闭
11131 | 15 | 3 | 恒流放电 | 00:45:30 | 75:36:44 | -0.152 | 2.1416 | 0.1153 | 253.87 | 0 | 0 | 0.1153 | 253.87 | 0.0002635 | 580.45 | 0 | 0 | 0.0002635 | 580.45 | 2023-05-15 08:22:53 | -0.0003255 | -0.2639 | -581.1817 | 0 | 关闭
11132 | 15 | 3 | 恒流放电 | 00:46:00 | 75:37:14 | -0.152 | 2.1368 | 0.1165 | 256.66 | 0 | 0 | 0.1165 | 256.66 | 0.0002662 | 586.42 | 0 | 0 | 0.0002662 | 586.42 | 2023-05-15 08:23:23 | -0.0003248 | -0.2638 | -581.1664 | 0 | 关闭
11133 | 15 | 3 | 恒流放电 | 00:46:30 | 75:37:44 | -0.152 | 2.132 | 0.1178 | 259.45 | 0 | 0 | 0.1178 | 259.45 | 0.0002689 | 592.37 | 0 | 0 | 0.0002689 | 592.37 | 2023-05-15 08:23:53 | -0.000324 | -0.2639 | -581.1766 | 0 | 关闭
11134 | 15 | 3 | 恒流放电 | 00:47:00 | 75:38:14 | -0.152 | 2.1272 | 0.1191 | 262.24 | 0 | 0 | 0.1191 | 262.24 | 0.0002716 | 598.31 | 0 | 0 | 0.0002716 | 598.31 | 2023-05-15 08:24:23 | -0.0003233 | -0.2639 | -581.1766 | 0 | 关闭
11135 | 15 | 3 | 恒流放电 | 00:47:30 | 75:38:44 | -0.152 | 2.1223 | 0.1203 | 265.03 | 0 | 0 | 0.1203 | 265.03 | 0.0002743 | 604.24 | 0 | 0 | 0.0002743 | 604.24 | 2023-05-15 08:24:53 | -0.0003226 | -0.2585 | -569.3108 | 0 | 关闭
11136 | 15 | 3 | 恒流放电 | 00:48:00 | 75:39:14 | -0.152 | 2.1174 | 0.1216 | 267.82 | 0 | 0 | 0.1216 | 267.82 | 0.000277 | 610.15 | 0 | 0 | 0.000277 | 610.15 | 2023-05-15 08:25:23 | -0.0003218 | -0.2585 | -569.3108 | 0 | 关闭
11137 | 15 | 3 | 恒流放电 | 00:48:30 | 75:39:44 | -0.152 | 2.1124 | 0.1229 | 270.61 | 0 | 0 | 0.1229 | 270.61 | 0.0002797 | 616.05 | 0 | 0 | 0.0002797 | 616.05 | 2023-05-15 08:25:53 | -0.000321 | -0.2533 | -557.9295 | 0 | 关闭
11138 | 15 | 3 | 恒流放电 | 00:49:00 | 75:40:14 | -0.152 | 2.1074 | 0.1241 | 273.4 | 0 | 0 | 0.1241 | 273.4 | 0.0002824 | 621.94 | 0 | 0 | 0.0002824 | 621.94 | 2023-05-15 08:26:23 | -0.0003203 | -0.2533 | -557.9197 | 0 | 关闭
11139 | 15 | 3 | 恒流放电 | 00:49:30 | 75:40:44 | -0.152 | 2.1023 | 0.1254 | 276.19 | 0 | 0 | 0.1254 | 276.19 | 0.000285 | 627.81 | 0 | 0 | 0.000285 | 627.81 | 2023-05-15 08:26:53 | -0.0003195 | -0.2483 | -546.9753 | 0 | 关闭
11140 | 15 | 3 | 恒流放电 | 00:50:00 | 75:41:14 | -0.152 | 2.0972 | 0.1267 | 278.97 | 0 | 0 | 0.1267 | 278.97 | 0.0002877 | 633.67 | 0 | 0 | 0.0002877 | 633.67 | 2023-05-15 08:27:23 | -0.0003187 | -0.2483 | -546.9849 | 0 | 关闭
11141 | 15 | 3 | 恒流放电 | 00:50:30 | 75:41:44 | -0.152 | 2.0922 | 0.1279 | 281.76 | 0 | 0 | 0.1279 | 281.76 | 0.0002903 | 639.51 | 0 | 0 | 0.0002903 | 639.51 | 2023-05-15 08:27:53 | -0.000318 | -0.2533 | -557.9099 | 0 | 关闭
11142 | 15 | 3 | 恒流放电 | 00:51:00 | 75:42:14 | -0.152 | 2.0879 | 0.1292 | 284.55 | 0 | 0 | 0.1292 | 284.55 | 0.000293 | 645.34 | 0 | 0 | 0.000293 | 645.34 | 2023-05-15 08:28:23 | -0.0003173 | -0.2945 | -648.7439 | 0 | 关闭
11143 | 15 | 3 | 恒流放电 | 00:51:30 | 75:42:44 | -0.152 | 2.085 | 0.1305 | 287.34 | 0 | 0 | 0.1305 | 287.34 | 0.0002956 | 651.16 | 0 | 0 | 0.0002956 | 651.16 | 2023-05-15 08:28:53 | -0.0003169 | -0.4367 | -961.9221 | 0 | 关闭
11144 | 15 | 3 | 恒流放电 | 00:52:00 | 75:43:14 | -0.152 | 2.0841 | 0.1317 | 290.13 | 0 | 0 | 0.1317 | 290.13 | 0.0002983 | 656.97 | 0 | 0 | 0.0002983 | 656.97 | 2023-05-15 08:29:23 | -0.0003167 | -1.4072 | -3099.5268 | 0 | 关闭
11145 | 15 | 3 | 恒流放电 | 00:52:30 | 75:43:44 | -0.152 | 2.0855 | 0.133 | 292.92 | 0 | 0 | 0.133 | 292.92 | 0.0003009 | 662.79 | 0 | 0 | 0.0003009 | 662.79 | 2023-05-15 08:29:53 | -0.000317 | 0.9047 | 1992.6229 | 0 | 关闭
11146 | 15 | 3 | 恒流放电 | 00:53:00 | 75:44:14 | -0.152 | 2.088 | 0.1343 | 295.71 | 0 | 0 | 0.1343 | 295.71 | 0.0003035 | 668.61 | 0 | 0 | 0.0003035 | 668.61 | 2023-05-15 08:30:23 | -0.0003173 | 0.5066 | 1115.8688 | 0 | 关闭
11147 | 15 | 3 | 恒流放电 | 00:53:30 | 75:44:44 | -0.152 | 2.0904 | 0.1355 | 298.5 | 0 | 0 | 0.1355 | 298.5 | 0.0003062 | 674.44 | 0 | 0 | 0.0003062 | 674.44 | 2023-05-15 08:30:53 | -0.0003177 | 0.5277 | 1162.343 | 0 | 关闭
11148 | 15 | 3 | 恒流放电 | 00:54:00 | 75:45:14 | -0.152 | 2.0926 | 0.1368 | 301.29 | 0 | 0 | 0.1368 | 301.29 | 0.0003088 | 680.27 | 0 | 0 | 0.0003088 | 680.27 | 2023-05-15 08:31:23 | -0.000318 | 0.5757 | 1267.9994 | 0 | 关闭
11149 | 15 | 3 | 恒流放电 | 00:54:30 | 75:45:44 | -0.152 | 2.0944 | 0.1381 | 304.08 | 0 | 0 | 0.1381 | 304.08 | 0.0003115 | 686.11 | 0 | 0 | 0.0003115 | 686.11 | 2023-05-15 08:31:53 | -0.0003183 | 0.7036 | 1549.8178 | 0 | 关闭
11150 | 15 | 3 | 恒流放电 | 00:55:00 | 75:46:14 | -0.152 | 2.096 | 0.1393 | 306.87 | 0 | 0 | 0.1393 | 306.87 | 0.0003141 | 691.96 | 0 | 0 | 0.0003141 | 691.96 | 2023-05-15 08:32:23 | -0.0003186 | 0.7916 | 1743.5297 | 0 | 关闭
11151 | 15 | 3 | 恒流放电 | 00:55:30 | 75:46:44 | -0.152 | 2.0972 | 0.1406 | 309.66 | 0 | 0 | 0.1406 | 309.66 | 0.0003168 | 697.81 | 0 | 0 | 0.0003168 | 697.81 | 2023-05-15 08:32:53 | -0.0003187 | 1.0554 | 2324.6655 | 0 | 关闭
11152 | 15 | 3 | 恒流放电 | 00:56:00 | 75:47:14 | -0.152 | 2.0984 | 0.1419 | 312.45 | 0 | 0 | 0.1419 | 312.45 | 0.0003195 | 703.66 | 0 | 0 | 0.0003195 | 703.66 | 2023-05-15 08:33:23 | -0.0003189 | 1.0554 | 2324.6859 | 0 | 关闭
11153 | 15 | 3 | 恒流放电 | 00:56:30 | 75:47:44 | -0.152 | 2.0993 | 0.1431 | 315.24 | 0 | 0 | 0.1431 | 315.24 | 0.0003221 | 709.51 | 0 | 0 | 0.0003221 | 709.51 | 2023-05-15 08:33:53 | -0.0003191 | 1.4072 | 3099.554 | 0 | 关闭
11154 | 15 | 3 | 恒流放电 | 00:57:00 | 75:48:14 | -0.152 | 2.1001 | 0.1444 | 318.03 | 0 | 0 | 0.1444 | 318.03 | 0.0003248 | 715.37 | 0 | 0 | 0.0003248 | 715.37 | 2023-05-15 08:34:23 | -0.0003192 | 1.5831 | 3486.9983 | 0 | 关闭
11155 | 15 | 3 | 恒流放电 | 00:57:30 | 75:48:44 | -0.152 | 2.1009 | 0.1457 | 320.82 | 0 | 0 | 0.1457 | 320.82 | 0.0003274 | 721.23 | 0 | 0 | 0.0003274 | 721.23 | 2023-05-15 08:34:53 | -0.0003193 | 1.5831 | 3486.9677 | 0 | 关闭
11156 | 15 | 3 | 恒流放电 | 00:58:00 | 75:49:14 | -0.152 | 2.1015 | 0.1469 | 323.61 | 0 | 0 | 0.1469 | 323.61 | 0.0003301 | 727.09 | 0 | 0 | 0.0003301 | 727.09 | 2023-05-15 08:35:23 | -0.0003194 | 2.1108 | 4649.331 | 0 | 关闭
11157 | 15 | 3 | 恒流放电 | 00:58:30 | 75:49:44 | -0.152 | 2.1022 | 0.1482 | 326.4 | 0 | 0 | 0.1482 | 326.4 | 0.0003328 | 732.96 | 0 | 0 | 0.0003328 | 732.96 | 2023-05-15 08:35:53 | -0.0003195 | 1.8093 | 3985.1409 | 0 | 关闭
11158 | 15 | 3 | 恒流放电 | 00:59:00 | 75:50:14 | -0.152 | 2.1027 | 0.1495 | 329.19 | 0 | 0 | 0.1495 | 329.19 | 0.0003354 | 738.82 | 0 | 0 | 0.0003354 | 738.82 | 2023-05-15 08:36:23 | -0.0003196 | 2.533 | 5579.2462 | 0 | 关闭
11159 | 15 | 3 | 恒流放电 | 00:59:30 | 75:50:44 | -0.152 | 2.1033 | 0.1507 | 331.98 | 0 | 0 | 0.1507 | 331.98 | 0.0003381 | 744.69 | 0 | 0 | 0.0003381 | 744.69 | 2023-05-15 08:36:53 | -0.0003196 | 2.1108 | 4649.2495 | 0 | 关闭
11160 | 15 | 3 | 恒流放电 | 01:00:00 | 75:51:14 | -0.152 | 2.1038 | 0.152 | 334.77 | 0 | 0 | 0.152 | 334.77 | 0.0003408 | 750.55 | 0 | 0 | 0.0003408 | 750.55 | 2023-05-15 08:37:23 | -0.0003198 | 2.533 | 5579.1973 | 0 | 关闭
11161 | 15 | 3 | 恒流放电 | 01:00:30 | 75:51:44 | -0.152 | 2.1043 | 0.1533 | 337.56 | 0 | 0 | 0.1533 | 337.56 | 0.0003434 | 756.42 | 0 | 0 | 0.0003434 | 756.42 | 2023-05-15 08:37:53 | -0.0003198 | 2.533 | 5579.1973 | 0 | 关闭
11162 | 15 | 3 | 恒流放电 | 01:01:00 | 75:52:14 | -0.152 | 2.1048 | 0.1545 | 340.35 | 0 | 0 | 0.1545 | 340.35 | 0.0003461 | 762.3 | 0 | 0 | 0.0003461 | 762.3 | 2023-05-15 08:38:23 | -0.0003199 | 2.5329 | 5579.1483 | 0 | 关闭
11163 | 15 | 3 | 恒流放电 | 01:01:30 | 75:52:44 | -0.152 | 2.1053 | 0.1558 | 343.14 | 0 | 0 | 0.1558 | 343.14 | 0.0003487 | 768.17 | 0 | 0 | 0.0003487 | 768.17 | 2023-05-15 08:38:53 | -0.00032 | 2.5329 | 5579.1483 | 0 | 关闭
11164 | 15 | 3 | 恒流放电 | 01:02:00 | 75:53:14 | -0.152 | 2.106 | 0.1571 | 345.93 | 0 | 0 | 0.1571 | 345.93 | 0.0003514 | 774.04 | 0 | 0 | 0.0003514 | 774.04 | 2023-05-15 08:39:23 | -0.0003201 | 1.8095 | 3985.7353 | 0 | 关闭
11165 | 15 | 3 | 恒流放电 | 01:02:30 | 75:53:44 | -0.152 | 2.1064 | 0.1583 | 348.72 | 0 | 0 | 0.1583 | 348.72 | 0.0003541 | 779.92 | 0 | 0 | 0.0003541 | 779.92 | 2023-05-15 08:39:53 | -0.0003202 | 3.1668 | 6975.2203 | 0 | 关闭
11166 | 15 | 3 | 恒流放电 | 01:03:00 | 75:54:14 | -0.152 | 2.1067 | 0.1596 | 351.51 | 0 | 0 | 0.1596 | 351.51 | 0.0003568 | 785.8 | 0 | 0 | 0.0003568 | 785.8 | 2023-05-15 08:40:23 | -0.0003202 | 4.2217 | 9298.9884 | 0 | 关闭
11167 | 15 | 3 | 恒流放电 | 01:03:30 | 75:54:44 | -0.152 | 2.1071 | 0.1609 | 354.3 | 0 | 0 | 0.1609 | 354.3 | 0.0003594 | 791.67 | 0 | 0 | 0.0003594 | 791.67 | 2023-05-15 08:40:53 | -0.0003202 | 3.1662 | 6973.9354 | 0 | 关闭
11168 | 15 | 3 | 恒流放电 | 01:04:00 | 75:55:14 | -0.152 | 2.1076 | 0.1621 | 357.08 | 0 | 0 | 0.1621 | 357.08 | 0.0003621 | 797.55 | 0 | 0 | 0.0003621 | 797.55 | 2023-05-15 08:41:23 | -0.0003203 | 2.533 | 5579.2952 | 0 | 关闭
11169 | 15 | 3 | 恒流放电 | 01:04:30 | 75:55:44 | -0.152 | 2.1079 | 0.1634 | 359.87 | 0 | 0 | 0.1634 | 359.87 | 0.0003648 | 803.43 | 0 | 0 | 0.0003648 | 803.43 | 2023-05-15 08:41:53 | -0.0003204 | 4.2216 | 9298.7437 | 0 | 关闭
11170 | 15 | 3 | 恒流放电 | 01:05:00 | 75:56:14 | -0.152 | 2.1084 | 0.1646 | 362.66 | 0 | 0 | 0.1646 | 362.66 | 0.0003674 | 809.31 | 0 | 0 | 0.0003674 | 809.31 | 2023-05-15 08:42:23 | -0.0003204 | 2.533 | 5579.2952 | 0 | 关闭
11171 | 15 | 3 | 恒流放电 | 01:05:30 | 75:56:44 | -0.152 | 2.1086 | 0.1659 | 365.45 | 0 | 0 | 0.1659 | 365.45 | 0.0003701 | 815.19 | 0 | 0 | 0.0003701 | 815.19 | 2023-05-15 08:42:53 | -0.0003205 | 6.3323 | 13947.8708 | 0 | 关闭
11172 | 15 | 3 | 恒流放电 | 01:06:00 | 75:57:14 | -0.152 | 2.109 | 0.1672 | 368.24 | 0 | 0 | 0.1672 | 368.24 | 0.0003728 | 821.08 | 0 | 0 | 0.0003728 | 821.08 | 2023-05-15 08:43:23 | -0.0003205 | 3.1662 | 6974.0578 | 0 | 关闭
11173 | 15 | 3 | 恒流放电 | 01:06:30 | 75:57:44 | -0.152 | 2.1092 | 0.1684 | 371.03 | 0 | 0 | 0.1684 | 371.03 | 0.0003754 | 826.96 | 0 | 0 | 0.0003754 | 826.96 | 2023-05-15 08:43:53 | -0.0003206 | 6.3324 | 13947.9931 | 0 | 关闭
11174 | 15 | 3 | 恒流放电 | 01:07:00 | 75:58:14 | -0.152 | 2.1094 | 0.1697 | 373.82 | 0 | 0 | 0.1697 | 373.82 | 0.0003781 | 832.84 | 0 | 0 | 0.0003781 | 832.84 | 2023-05-15 08:44:23 | -0.0003206 | 6.3325 | 13948.2379 | 0 | 关闭
11175 | 15 | 3 | 恒流放电 | 01:07:30 | 75:58:44 | -0.152 | 2.1096 | 0.171 | 376.61 | 0 | 0 | 0.171 | 376.61 | 0.0003808 | 838.73 | 0 | 0 | 0.0003808 | 838.73 | 2023-05-15 08:44:53 | -0.0003206 | 6.3324 | 13947.9931 | 0 | 关闭
11176 | 15 | 3 | 恒流放电 | 01:08:00 | 75:59:14 | -0.152 | 2.1099 | 0.1722 | 379.4 | 0 | 0 | 0.1722 | 379.4 | 0.0003835 | 844.61 | 0 | 0 | 0.0003835 | 844.61 | 2023-05-15 08:45:23 | -0.0003206 | 4.2216 | 9298.6621 | 0 | 关闭
11177 | 15 | 3 | 恒流放电 | 01:08:30 | 75:59:44 | -0.152 | 2.1101 | 0.1735 | 382.19 | 0 | 0 | 0.1735 | 382.19 | 0.0003861 | 850.5 | 0 | 0 | 0.0003861 | 850.5 | 2023-05-15 08:45:53 | -0.0003207 | 6.3324 | 13948.1155 | 0 | 关闭
11178 | 15 | 3 | 恒流放电 | 01:09:00 | 76:00:14 | -0.152 | 2.1102 | 0.1748 | 384.98 | 0 | 0 | 0.1748 | 384.98 | 0.0003888 | 856.39 | 0 | 0 | 0.0003888 | 856.39 | 2023-05-15 08:46:23 | -0.0003207 | 12.6648 | 27895.9863 | 0 | 关闭
11179 | 15 | 3 | 恒流放电 | 01:09:30 | 76:00:44 | -0.152 | 2.1102 | 0.176 | 387.77 | 0 | 0 | 0.176 | 387.77 | 0.0003915 | 862.27 | 0 | 0 | 0.0003915 | 862.27 | 2023-05-15 08:46:53 | -0.0003207 | 0 | 0 | 0 | 关闭
11180 | 15 | 3 | 恒流放电 | 01:10:00 | 76:01:14 | -0.152 | 2.1105 | 0.1773 | 390.56 | 0 | 0 | 0.1773 | 390.56 | 0.0003941 | 868.16 | 0 | 0 | 0.0003941 | 868.16 | 2023-05-15 08:47:23 | -0.0003208 | 4.2216 | 9298.7437 | 0 | 关闭
11181 | 15 | 3 | 恒流放电 | 01:10:30 | 76:01:44 | -0.152 | 2.1107 | 0.1786 | 393.35 | 0 | 0 | 0.1786 | 393.35 | 0.0003968 | 874.05 | 0 | 0 | 0.0003968 | 874.05 | 2023-05-15 08:47:53 | -0.0003208 | 6.3324 | 13948.1155 | 0 | 关闭
11182 | 15 | 3 | 恒流放电 | 01:11:00 | 76:02:14 | -0.152 | 2.1109 | 0.1798 | 396.14 | 0 | 0 | 0.1798 | 396.14 | 0.0003995 | 879.94 | 0 | 0 | 0.0003995 | 879.94 | 2023-05-15 08:48:23 | -0.0003208 | 6.3324 | 13947.9931 | 0 | 关闭
11183 | 15 | 3 | 恒流放电 | 01:11:30 | 76:02:44 | -0.152 | 2.111 | 0.1811 | 398.93 | 0 | 0 | 0.1811 | 398.93 | 0.0004022 | 885.83 | 0 | 0 | 0.0004022 | 885.83 | 2023-05-15 08:48:53 | -0.0003208 | 12.6649 | 27896.231 | 0 | 关闭
11184 | 15 | 3 | 恒流放电 | 01:12:00 | 76:03:14 | -0.152 | 2.1113 | 0.1824 | 401.72 | 0 | 0 | 0.1824 | 401.72 | 0.0004048 | 891.71 | 0 | 0 | 0.0004048 | 891.71 | 2023-05-15 08:49:23 | -0.0003209 | 4.2216 | 9298.7437 | 0 | 关闭
11185 | 15 | 3 | 恒流放电 | 01:12:30 | 76:03:44 | -0.152 | 2.1115 | 0.1836 | 404.51 | 0 | 0 | 0.1836 | 404.51 | 0.0004075 | 897.6 | 0 | 0 | 0.0004075 | 897.6 | 2023-05-15 08:49:53 | -0.0003209 | 6.3324 | 13947.9931 | 0 | 关闭
11186 | 15 | 3 | 恒流放电 | 01:13:00 | 76:04:14 | -0.152 | 2.1116 | 0.1849 | 407.3 | 0 | 0 | 0.1849 | 407.3 | 0.0004102 | 903.5 | 0 | 0 | 0.0004102 | 903.5 | 2023-05-15 08:50:23 | -0.0003209 | 12.6649 | 27896.231 | 0 | 关闭
11187 | 15 | 3 | 恒流放电 | 01:13:30 | 76:04:44 | -0.152 | 2.1119 | 0.1862 | 410.09 | 0 | 0 | 0.1862 | 410.09 | 0.0004129 | 909.39 | 0 | 0 | 0.0004129 | 909.39 | 2023-05-15 08:50:53 | -0.000321 | 4.2216 | 9298.6621 | 0 | 关闭
11188 | 15 | 3 | 恒流放电 | 01:14:00 | 76:05:14 | -0.152 | 2.1121 | 0.1874 | 412.88 | 0 | 0 | 0.1874 | 412.88 | 0.0004155 | 915.28 | 0 | 0 | 0.0004155 | 915.28 | 2023-05-15 08:51:23 | -0.000321 | 6.3325 | 13948.2379 | 0 | 关闭
11189 | 15 | 3 | 恒流放电 | 01:14:30 | 76:05:44 | -0.152 | 2.1123 | 0.1887 | 415.67 | 0 | 0 | 0.1887 | 415.67 | 0.0004182 | 921.17 | 0 | 0 | 0.0004182 | 921.17 | 2023-05-15 08:51:53 | -0.000321 | 6.3324 | 13948.1155 | 0 | 关闭
11190 | 15 | 3 | 恒流放电 | 01:15:00 | 76:06:14 | -0.152 | 2.1123 | 0.19 | 418.46 | 0 | 0 | 0.19 | 418.46 | 0.0004209 | 927.06 | 0 | 0 | 0.0004209 | 927.06 | 2023-05-15 08:52:23 | -0.000321 | 0 | 0 | 0 | 关闭
11191 | 15 | 3 | 恒流放电 | 01:15:30 | 76:06:44 | -0.152 | 2.1124 | 0.1912 | 421.25 | 0 | 0 | 0.1912 | 421.25 | 0.0004236 | 932.96 | 0 | 0 | 0.0004236 | 932.96 | 2023-05-15 08:52:53 | -0.000321 | 12.6651 | 27896.7205 | 0 | 关闭
11192 | 15 | 3 | 恒流放电 | 01:16:00 | 76:07:14 | -0.152 | 2.1124 | 0.1925 | 424.04 | 0 | 0 | 0.1925 | 424.04 | 0.0004262 | 938.85 | 0 | 0 | 0.0004262 | 938.85 | 2023-05-15 08:53:23 | -0.000321 | 0 | 0 | 0 | 关闭
11193 | 15 | 3 | 恒流放电 | 01:16:30 | 76:07:44 | -0.152 | 2.1124 | 0.1938 | 426.83 | 0 | 0 | 0.1938 | 426.83 | 0.0004289 | 944.74 | 0 | 0 | 0.0004289 | 944.74 | 2023-05-15 08:53:53 | -0.000321 | 0 | 0 | 0 | 关闭
11194 | 15 | 3 | 恒流放电 | 01:17:00 | 76:08:14 | -0.152 | 2.1124 | 0.195 | 429.62 | 0 | 0 | 0.195 | 429.62 | 0.0004316 | 950.63 | 0 | 0 | 0.0004316 | 950.63 | 2023-05-15 08:54:23 | -0.000321 | 0 | 0 | 0 | 关闭
11195 | 15 | 3 | 恒流放电 | 01:17:30 | 76:08:44 | -0.152 | 2.1125 | 0.1963 | 432.4 | 0 | 0 | 0.1963 | 432.4 | 0.0004343 | 956.53 | 0 | 0 | 0.0004343 | 956.53 | 2023-05-15 08:54:53 | -0.000321 | 12.6651 | 27896.7205 | 0 | 关闭
11196 | 15 | 3 | 恒流放电 | 01:18:00 | 76:09:14 | -0.152 | 2.1125 | 0.1976 | 435.19 | 0 | 0 | 0.1976 | 435.19 | 0.0004369 | 962.42 | 0 | 0 | 0.0004369 | 962.42 | 2023-05-15 08:55:23 | -0.000321 | 0 | 0 | 0 | 关闭
11197 | 15 | 3 | 恒流放电 | 01:18:30 | 76:09:44 | -0.152 | 2.1127 | 0.1988 | 437.98 | 0 | 0 | 0.1988 | 437.98 | 0.0004396 | 968.31 | 0 | 0 | 0.0004396 | 968.31 | 2023-05-15 08:55:53 | -0.0003211 | 6.3324 | 13948.1155 | 0 | 关闭
11198 | 15 | 3 | 恒流放电 | 01:19:00 | 76:10:14 | -0.152 | 2.1127 | 0.2001 | 440.77 | 0 | 0 | 0.2001 | 440.77 | 0.0004423 | 974.21 | 0 | 0 | 0.0004423 | 974.21 | 2023-05-15 08:56:23 | -0.0003211 | 0 | 0 | 0 | 关闭
11199 | 15 | 3 | 恒流放电 | 01:19:30 | 76:10:44 | -0.152 | 2.1127 | 0.2014 | 443.56 | 0 | 0 | 0.2014 | 443.56 | 0.000445 | 980.1 | 0 | 0 | 0.000445 | 980.1 | 2023-05-15 08:56:53 | -0.0003211 | 0 | 0 | 0 | 关闭
11200 | 15 | 3 | 恒流放电 | 01:20:00 | 76:11:14 | -0.152 | 2.1127 | 0.2026 | 446.35 | 0 | 0 | 0.2026 | 446.35 | 0.0004476 | 985.99 | 0 | 0 | 0.0004476 | 985.99 | 2023-05-15 08:57:23 | -0.0003211 | 0 | 0 | 0 | 关闭
11201 | 15 | 3 | 恒流放电 | 01:20:30 | 76:11:44 | -0.152 | 2.1128 | 0.2039 | 449.14 | 0 | 0 | 0.2039 | 449.14 | 0.0004503 | 991.89 | 0 | 0 | 0.0004503 | 991.89 | 2023-05-15 08:57:53 | -0.0003211 | 12.6651 | 27896.7205 | 0 | 关闭
11202 | 15 | 3 | 恒流放电 | 01:21:00 | 76:12:14 | -0.152 | 2.113 | 0.2052 | 451.93 | 0 | 0 | 0.2052 | 451.93 | 0.000453 | 997.78 | 0 | 0 | 0.000453 | 997.78 | 2023-05-15 08:58:23 | -0.0003212 | 6.3327 | 13948.605 | 0 | 关闭
11203 | 15 | 3 | 恒流放电 | 01:21:30 | 76:12:44 | -0.152 | 2.113 | 0.2064 | 454.72 | 0 | 0 | 0.2064 | 454.72 | 0.0004557 | 1003.68 | 0 | 0 | 0.0004557 | 1003.68 | 2023-05-15 08:58:53 | -0.0003211 | 0 | 0 | 0 | 关闭
11204 | 15 | 3 | 恒流放电 | 01:22:00 | 76:13:14 | -0.152 | 2.1131 | 0.2077 | 457.51 | 0 | 0 | 0.2077 | 457.51 | 0.0004583 | 1009.57 | 0 | 0 | 0.0004583 | 1009.57 | 2023-05-15 08:59:23 | -0.0003211 | 12.6651 | 27896.7205 | 0 | 关闭
11205 | 15 | 3 | 恒流放电 | 01:22:30 | 76:13:44 | -0.152 | 2.1131 | 0.209 | 460.3 | 0 | 0 | 0.209 | 460.3 | 0.000461 | 1015.47 | 0 | 0 | 0.000461 | 1015.47 | 2023-05-15 08:59:53 | -0.0003212 | 0 | 0 | 0 | 关闭
11206 | 15 | 3 | 恒流放电 | 01:23:00 | 76:14:14 | -0.152 | 2.1132 | 0.2102 | 463.09 | 0 | 0 | 0.2102 | 463.09 | 0.0004637 | 1021.36 | 0 | 0 | 0.0004637 | 1021.36 | 2023-05-15 09:00:22 | -0.0003212 | 12.6651 | 27896.7205 | 0 | 关闭
11207 | 15 | 3 | 恒流放电 | 01:23:30 | 76:14:44 | -0.152 | 2.1132 | 0.2115 | 465.88 | 0 | 0 | 0.2115 | 465.88 | 0.0004664 | 1027.26 | 0 | 0 | 0.0004664 | 1027.26 | 2023-05-15 09:00:52 | -0.0003211 | 0 | 0 | 0 | 关闭
11208 | 15 | 3 | 恒流放电 | 01:24:00 | 76:15:14 | -0.152 | 2.1133 | 0.2128 | 468.67 | 0 | 0 | 0.2128 | 468.67 | 0.0004691 | 1033.15 | 0 | 0 | 0.0004691 | 1033.15 | 2023-05-15 09:01:22 | -0.0003212 | 12.6653 | 27897.21 | 0 | 关闭
11209 | 15 | 3 | 恒流放电 | 01:24:30 | 76:15:44 | -0.152 | 2.1132 | 0.214 | 471.46 | 0 | 0 | 0.214 | 471.46 | 0.0004717 | 1039.05 | 0 | 0 | 0.0004717 | 1039.05 | 2023-05-15 09:01:52 | -0.0003212 | -12.6649 | -27896.231 | 0 | 关闭
11210 | 15 | 3 | 恒流放电 | 01:25:00 | 76:16:14 | -0.152 | 2.1132 | 0.2153 | 474.25 | 0 | 0 | 0.2153 | 474.25 | 0.0004744 | 1044.94 | 0 | 0 | 0.0004744 | 1044.94 | 2023-05-15 09:02:22 | -0.0003212 | 0 | 0 | 0 | 关闭
11211 | 15 | 3 | 恒流放电 | 01:25:30 | 76:16:44 | -0.152 | 2.1132 | 0.2166 | 477.04 | 0 | 0 | 0.2166 | 477.04 | 0.0004771 | 1050.84 | 0 | 0 | 0.0004771 | 1050.84 | 2023-05-15 09:02:52 | -0.0003211 | 0 | 0 | 0 | 关闭
11212 | 15 | 3 | 恒流放电 | 01:26:00 | 76:17:14 | -0.152 | 2.113 | 0.2178 | 479.83 | 0 | 0 | 0.2178 | 479.83 | 0.0004798 | 1056.73 | 0 | 0 | 0.0004798 | 1056.73 | 2023-05-15 09:03:22 | -0.0003211 | -6.3324 | -13948.1155 | 0 | 关闭
11213 | 15 | 3 | 恒流放电 | 01:26:30 | 76:17:44 | -0.152 | 2.113 | 0.2191 | 482.62 | 0 | 0 | 0.2191 | 482.62 | 0.0004824 | 1062.63 | 0 | 0 | 0.0004824 | 1062.63 | 2023-05-15 09:03:52 | -0.0003211 | 0 | 0 | 0 | 关闭
11214 | 15 | 3 | 恒流放电 | 01:27:00 | 76:18:14 | -0.152 | 2.1128 | 0.2204 | 485.41 | 0 | 0 | 0.2204 | 485.41 | 0.0004851 | 1068.52 | 0 | 0 | 0.0004851 | 1068.52 | 2023-05-15 09:04:22 | -0.0003211 | -6.3326 | -13948.3603 | 0 | 关闭
11215 | 15 | 3 | 恒流放电 | 01:27:30 | 76:18:44 | -0.152 | 2.1126 | 0.2216 | 488.2 | 0 | 0 | 0.2216 | 488.2 | 0.0004878 | 1074.41 | 0 | 0 | 0.0004878 | 1074.41 | 2023-05-15 09:04:52 | -0.0003211 | -6.3323 | -13947.8708 | 0 | 关闭
11216 | 15 | 3 | 恒流放电 | 01:28:00 | 76:19:14 | -0.152 | 2.1126 | 0.2229 | 490.99 | 0 | 0 | 0.2229 | 490.99 | 0.0004905 | 1080.31 | 0 | 0 | 0.0004905 | 1080.31 | 2023-05-15 09:05:22 | -0.0003211 | 0 | 0 | 0 | 关闭
11217 | 15 | 3 | 恒流放电 | 01:28:30 | 76:19:44 | -0.152 | 2.1125 | 0.2242 | 493.78 | 0 | 0 | 0.2242 | 493.78 | 0.0004931 | 1086.2 | 0 | 0 | 0.0004931 | 1086.2 | 2023-05-15 09:05:52 | -0.0003211 | -12.6649 | -27896.231 | 0 | 关闭
11218 | 15 | 3 | 恒流放电 | 01:29:00 | 76:20:14 | -0.152 | 2.1126 | 0.2254 | 496.57 | 0 | 0 | 0.2254 | 496.57 | 0.0004958 | 1092.09 | 0 | 0 | 0.0004958 | 1092.09 | 2023-05-15 09:06:22 | -0.0003211 | 12.6647 | 27895.7416 | 0 | 关闭
11219 | 15 | 3 | 恒流放电 | 01:29:30 | 76:20:44 | -0.152 | 2.1126 | 0.2267 | 499.36 | 0 | 0 | 0.2267 | 499.36 | 0.0004985 | 1097.99 | 0 | 0 | 0.0004985 | 1097.99 | 2023-05-15 09:06:52 | -0.0003211 | 0 | 0 | 0 | 关闭
11220 | 15 | 3 | 恒流放电 | 01:30:00 | 76:21:14 | -0.152 | 2.1125 | 0.228 | 502.15 | 0 | 0 | 0.228 | 502.15 | 0.0005012 | 1103.88 | 0 | 0 | 0.0005012 | 1103.88 | 2023-05-15 09:07:22 | -0.0003211 | -12.6651 | -27896.7205 | 0 | 关闭
11221 | 15 | 3 | 恒流放电 | 01:30:30 | 76:21:44 | -0.152 | 2.1125 | 0.2292 | 504.94 | 0 | 0 | 0.2292 | 504.94 | 0.0005038 | 1109.77 | 0 | 0 | 0.0005038 | 1109.77 | 2023-05-15 09:07:52 | -0.0003211 | 0 | 0 | 0 | 关闭
11222 | 15 | 3 | 恒流放电 | 01:31:00 | 76:22:14 | -0.152 | 2.1125 | 0.2305 | 507.73 | 0 | 0 | 0.2305 | 507.73 | 0.0005065 | 1115.67 | 0 | 0 | 0.0005065 | 1115.67 | 2023-05-15 09:08:22 | -0.0003211 | 0 | 0 | 0 | 关闭
11223 | 15 | 3 | 恒流放电 | 01:31:30 | 76:22:44 | -0.152 | 2.1125 | 0.2318 | 510.51 | 0 | 0 | 0.2318 | 510.51 | 0.0005092 | 1121.56 | 0 | 0 | 0.0005092 | 1121.56 | 2023-05-15 09:08:52 | -0.0003211 | 0 | 0 | 0 | 关闭
11224 | 15 | 3 | 恒流放电 | 01:32:00 | 76:23:14 | -0.152 | 2.1125 | 0.233 | 513.3 | 0 | 0 | 0.233 | 513.3 | 0.0005119 | 1127.45 | 0 | 0 | 0.0005119 | 1127.45 | 2023-05-15 09:09:22 | -0.000321 | 0 | 0 | 0 | 关闭
11225 | 15 | 3 | 恒流放电 | 01:32:30 | 76:23:44 | -0.152 | 2.1124 | 0.2343 | 516.09 | 0 | 0 | 0.2343 | 516.09 | 0.0005145 | 1133.35 | 0 | 0 | 0.0005145 | 1133.35 | 2023-05-15 09:09:52 | -0.0003211 | -12.6651 | -27896.7205 | 0 | 关闭
11226 | 15 | 3 | 恒流放电 | 01:33:00 | 76:24:14 | -0.152 | 2.1123 | 0.2356 | 518.88 | 0 | 0 | 0.2356 | 518.88 | 0.0005172 | 1139.24 | 0 | 0 | 0.0005172 | 1139.24 | 2023-05-15 09:10:22 | -0.000321 | -12.6649 | -27896.231 | 0 | 关闭
11227 | 15 | 3 | 恒流放电 | 01:33:30 | 76:24:44 | -0.152 | 2.1122 | 0.2368 | 521.67 | 0 | 0 | 0.2368 | 521.67 | 0.0005199 | 1145.13 | 0 | 0 | 0.0005199 | 1145.13 | 2023-05-15 09:10:52 | -0.000321 | -12.6649 | -27896.231 | 0 | 关闭
11228 | 15 | 3 | 恒流放电 | 01:34:00 | 76:25:14 | -0.152 | 2.112 | 0.2381 | 524.46 | 0 | 0 | 0.2381 | 524.46 | 0.0005226 | 1151.02 | 0 | 0 | 0.0005226 | 1151.02 | 2023-05-15 09:11:22 | -0.000321 | -6.3324 | -13948.1155 | 0 | 关闭
11229 | 15 | 3 | 恒流放电 | 01:34:30 | 76:25:44 | -0.152 | 2.1119 | 0.2394 | 527.25 | 0 | 0 | 0.2394 | 527.25 | 0.0005252 | 1156.92 | 0 | 0 | 0.0005252 | 1156.92 | 2023-05-15 09:11:52 | -0.000321 | -12.6647 | -27895.7416 | 0 | 关闭
11230 | 15 | 3 | 恒流放电 | 01:35:00 | 76:26:14 | -0.152 | 2.1118 | 0.2406 | 530.04 | 0 | 0 | 0.2406 | 530.04 | 0.0005279 | 1162.81 | 0 | 0 | 0.0005279 | 1162.81 | 2023-05-15 09:12:22 | -0.0003209 | -12.6649 | -27896.231 | 0 | 关闭
11231 | 15 | 3 | 恒流放电 | 01:35:30 | 76:26:44 | -0.152 | 2.1115 | 0.2419 | 532.83 | 0 | 0 | 0.2419 | 532.83 | 0.0005306 | 1168.7 | 0 | 0 | 0.0005306 | 1168.7 | 2023-05-15 09:12:52 | -0.0003209 | -4.2216 | -9298.7437 | 0 | 关闭
11232 | 15 | 3 | 恒流放电 | 01:36:00 | 76:27:14 | -0.152 | 2.1114 | 0.2432 | 535.62 | 0 | 0 | 0.2432 | 535.62 | 0.0005333 | 1174.59 | 0 | 0 | 0.0005333 | 1174.59 | 2023-05-15 09:13:22 | -0.0003209 | -12.6651 | -27896.7205 | 0 | 关闭
11233 | 15 | 3 | 恒流放电 | 01:36:30 | 76:27:44 | -0.152 | 2.1112 | 0.2444 | 538.41 | 0 | 0 | 0.2444 | 538.41 | 0.0005359 | 1180.48 | 0 | 0 | 0.0005359 | 1180.48 | 2023-05-15 09:13:52 | -0.0003209 | -6.3324 | -13948.1155 | 0 | 关闭
11234 | 15 | 3 | 恒流放电 | 01:37:00 | 76:28:14 | -0.152 | 2.111 | 0.2457 | 541.2 | 0 | 0 | 0.2457 | 541.2 | 0.0005386 | 1186.37 | 0 | 0 | 0.0005386 | 1186.37 | 2023-05-15 09:14:22 | -0.0003209 | -6.3324 | -13948.1155 | 0 | 关闭
11235 | 15 | 3 | 恒流放电 | 01:37:30 | 76:28:44 | -0.152 | 2.1108 | 0.247 | 543.99 | 0 | 0 | 0.247 | 543.99 | 0.0005413 | 1192.25 | 0 | 0 | 0.0005413 | 1192.25 | 2023-05-15 09:14:52 | -0.0003208 | -6.3324 | -13948.1155 | 0 | 关闭
11236 | 15 | 3 | 恒流放电 | 01:38:00 | 76:29:14 | -0.152 | 2.1106 | 0.2482 | 546.78 | 0 | 0 | 0.2482 | 546.78 | 0.000544 | 1198.14 | 0 | 0 | 0.000544 | 1198.14 | 2023-05-15 09:15:22 | -0.0003208 | -6.3324 | -13948.1155 | 0 | 关闭
11237 | 15 | 3 | 恒流放电 | 01:38:30 | 76:29:44 | -0.152 | 2.1105 | 0.2495 | 549.57 | 0 | 0 | 0.2495 | 549.57 | 0.0005466 | 1204.03 | 0 | 0 | 0.0005466 | 1204.03 | 2023-05-15 09:15:52 | -0.0003208 | -12.6647 | -27895.7416 | 0 | 关闭
11238 | 15 | 3 | 恒流放电 | 01:39:00 | 76:30:14 | -0.152 | 2.1105 | 0.2508 | 552.36 | 0 | 0 | 0.2508 | 552.36 | 0.0005493 | 1209.92 | 0 | 0 | 0.0005493 | 1209.92 | 2023-05-15 09:16:22 | -0.0003208 | 0 | 0 | 0 | 关闭
11239 | 15 | 3 | 恒流放电 | 01:39:30 | 76:30:44 | -0.152 | 2.1103 | 0.252 | 555.15 | 0 | 0 | 0.252 | 555.15 | 0.000552 | 1215.81 | 0 | 0 | 0.000552 | 1215.81 | 2023-05-15 09:16:52 | -0.0003207 | -6.3324 | -13948.1155 | 0 | 关闭
11240 | 15 | 3 | 恒流放电 | 01:40:00 | 76:31:14 | -0.152 | 2.1102 | 0.2533 | 557.94 | 0 | 0 | 0.2533 | 557.94 | 0.0005546 | 1221.69 | 0 | 0 | 0.0005546 | 1221.69 | 2023-05-15 09:17:22 | -0.0003207 | -12.6647 | -27895.7416 | 0 | 关闭
11241 | 15 | 3 | 恒流放电 | 01:40:30 | 76:31:44 | -0.152 | 2.1101 | 0.2546 | 560.73 | 0 | 0 | 0.2546 | 560.73 | 0.0005573 | 1227.58 | 0 | 0 | 0.0005573 | 1227.58 | 2023-05-15 09:17:52 | -0.0003207 | -12.6651 | -27896.7205 | 0 | 关闭
11242 | 15 | 3 | 恒流放电 | 01:41:00 | 76:32:14 | -0.152 | 2.11 | 0.2558 | 563.52 | 0 | 0 | 0.2558 | 563.52 | 0.00056 | 1233.46 | 0 | 0 | 0.00056 | 1233.46 | 2023-05-15 09:18:22 | -0.0003207 | -12.6647 | -27895.7416 | 0 | 关闭
11243 | 15 | 3 | 恒流放电 | 01:41:30 | 76:32:44 | -0.152 | 2.1098 | 0.2571 | 566.31 | 0 | 0 | 0.2571 | 566.31 | 0.0005627 | 1239.35 | 0 | 0 | 0.0005627 | 1239.35 | 2023-05-15 09:18:52 | -0.0003206 | -6.3326 | -13948.3603 | 0 | 关闭
11244 | 15 | 3 | 恒流放电 | 01:42:00 | 76:33:14 | -0.152 | 2.1097 | 0.2584 | 569.1 | 0 | 0 | 0.2584 | 569.1 | 0.0005653 | 1245.24 | 0 | 0 | 0.0005653 | 1245.24 | 2023-05-15 09:19:22 | -0.0003206 | -12.6644 | -27895.2521 | 0 | 关闭
11245 | 15 | 3 | 恒流放电 | 01:42:30 | 76:33:44 | -0.152 | 2.1094 | 0.2596 | 571.89 | 0 | 0 | 0.2596 | 571.89 | 0.000568 | 1251.12 | 0 | 0 | 0.000568 | 1251.12 | 2023-05-15 09:19:52 | -0.0003206 | -4.2216 | -9298.5805 | 0 | 关闭
11246 | 15 | 3 | 恒流放电 | 01:43:00 | 76:34:14 | -0.152 | 2.109 | 0.2609 | 574.68 | 0 | 0 | 0.2609 | 574.68 | 0.0005707 | 1257 | 0 | 0 | 0.0005707 | 1257 | 2023-05-15 09:20:22 | -0.0003205 | -3.1663 | -6974.1801 | 0 | 关闭
11247 | 15 | 3 | 恒流放电 | 01:43:30 | 76:34:44 | -0.152 | 2.1089 | 0.2622 | 577.47 | 0 | 0 | 0.2622 | 577.47 | 0.0005734 | 1262.89 | 0 | 0 | 0.0005734 | 1262.89 | 2023-05-15 09:20:52 | -0.0003205 | -12.6647 | -27895.7416 | 0 | 关闭
11248 | 15 | 3 | 恒流放电 | 01:44:00 | 76:35:14 | -0.152 | 2.1086 | 0.2634 | 580.26 | 0 | 0 | 0.2634 | 580.26 | 0.000576 | 1268.77 | 0 | 0 | 0.000576 | 1268.77 | 2023-05-15 09:21:22 | -0.0003205 | -4.2216 | -9298.7437 | 0 | 关闭
11249 | 15 | 3 | 恒流放电 | 01:44:30 | 76:35:44 | -0.152 | 2.1083 | 0.2647 | 583.04 | 0 | 0 | 0.2647 | 583.04 | 0.0005787 | 1274.65 | 0 | 0 | 0.0005787 | 1274.65 | 2023-05-15 09:21:52 | -0.0003204 | -4.2216 | -9298.5805 | 0 | 关闭
11250 | 15 | 3 | 恒流放电 | 01:45:00 | 76:36:14 | -0.152 | 2.1079 | 0.266 | 585.83 | 0 | 0 | 0.266 | 585.83 | 0.0005814 | 1280.53 | 0 | 0 | 0.0005814 | 1280.53 | 2023-05-15 09:22:22 | -0.0003204 | -3.1661 | -6973.813 | 0 | 关闭
11251 | 15 | 3 | 恒流放电 | 01:45:30 | 76:36:44 | -0.152 | 2.1075 | 0.2672 | 588.62 | 0 | 0 | 0.2672 | 588.62 | 0.000584 | 1286.41 | 0 | 0 | 0.000584 | 1286.41 | 2023-05-15 09:22:52 | -0.0003203 | -3.1663 | -6974.1801 | 0 | 关闭
11252 | 15 | 3 | 恒流放电 | 01:46:00 | 76:37:14 | -0.152 | 2.1071 | 0.2685 | 591.41 | 0 | 0 | 0.2685 | 591.41 | 0.0005867 | 1292.29 | 0 | 0 | 0.0005867 | 1292.29 | 2023-05-15 09:23:22 | -0.0003203 | -3.1662 | -6973.9354 | 0 | 关闭
11253 | 15 | 3 | 恒流放电 | 01:46:30 | 76:37:44 | -0.152 | 2.1068 | 0.2698 | 594.2 | 0 | 0 | 0.2698 | 594.2 | 0.0005894 | 1298.17 | 0 | 0 | 0.0005894 | 1298.17 | 2023-05-15 09:23:52 | -0.0003202 | -4.2216 | -9298.5805 | 0 | 关闭
11254 | 15 | 3 | 恒流放电 | 01:47:00 | 76:38:14 | -0.152 | 2.1065 | 0.271 | 596.99 | 0 | 0 | 0.271 | 596.99 | 0.000592 | 1304.04 | 0 | 0 | 0.000592 | 1304.04 | 2023-05-15 09:24:22 | -0.0003201 | -4.2212 | -9297.7647 | 0 | 关闭
11255 | 15 | 3 | 恒流放电 | 01:47:30 | 76:38:44 | -0.152 | 2.1062 | 0.2723 | 599.78 | 0 | 0 | 0.2723 | 599.78 | 0.0005947 | 1309.92 | 0 | 0 | 0.0005947 | 1309.92 | 2023-05-15 09:24:52 | -0.0003201 | -4.2212 | -9297.7647 | 0 | 关闭
11256 | 15 | 3 | 恒流放电 | 01:48:00 | 76:39:14 | -0.152 | 2.106 | 0.2736 | 602.57 | 0 | 0 | 0.2736 | 602.57 | 0.0005974 | 1315.79 | 0 | 0 | 0.0005974 | 1315.79 | 2023-05-15 09:25:22 | -0.0003201 | -6.332 | -13947.1366 | 0 | 关闭
11257 | 15 | 3 | 恒流放电 | 01:48:30 | 76:39:44 | -0.152 | 2.1057 | 0.2748 | 605.36 | 0 | 0 | 0.2748 | 605.36 | 0.0006 | 1321.67 | 0 | 0 | 0.0006 | 1321.67 | 2023-05-15 09:25:52 | -0.00032 | -4.2216 | -9298.7437 | 0 | 关闭
11258 | 15 | 3 | 恒流放电 | 01:49:00 | 76:40:14 | -0.152 | 2.1054 | 0.2761 | 608.15 | 0 | 0 | 0.2761 | 608.15 | 0.0006027 | 1327.54 | 0 | 0 | 0.0006027 | 1327.54 | 2023-05-15 09:26:22 | -0.00032 | -4.2216 | -9298.5805 | 0 | 关闭
11259 | 15 | 3 | 恒流放电 | 01:49:30 | 76:40:44 | -0.152 | 2.1052 | 0.2774 | 610.94 | 0 | 0 | 0.2774 | 610.94 | 0.0006054 | 1333.42 | 0 | 0 | 0.0006054 | 1333.42 | 2023-05-15 09:26:52 | -0.0003199 | -6.3323 | -13947.8708 | 0 | 关闭
11260 | 15 | 3 | 恒流放电 | 01:50:00 | 76:41:14 | -0.152 | 2.1049 | 0.2786 | 613.73 | 0 | 0 | 0.2786 | 613.73 | 0.000608 | 1339.29 | 0 | 0 | 0.000608 | 1339.29 | 2023-05-15 09:27:22 | -0.0003199 | -4.2218 | -9299.07 | 0 | 关闭
11261 | 15 | 3 | 恒流放电 | 01:50:30 | 76:41:44 | -0.152 | 2.1046 | 0.2799 | 616.52 | 0 | 0 | 0.2799 | 616.52 | 0.0006107 | 1345.16 | 0 | 0 | 0.0006107 | 1345.16 | 2023-05-15 09:27:52 | -0.0003199 | -4.2216 | -9298.5805 | 0 | 关闭
11262 | 15 | 3 | 恒流放电 | 01:51:00 | 76:42:14 | -0.152 | 2.1043 | 0.2812 | 619.31 | 0 | 0 | 0.2812 | 619.31 | 0.0006134 | 1351.03 | 0 | 0 | 0.0006134 | 1351.03 | 2023-05-15 09:28:22 | -0.0003198 | -4.2216 | -9298.7437 | 0 | 关闭
11263 | 15 | 3 | 恒流放电 | 01:51:30 | 76:42:44 | -0.152 | 2.104 | 0.2824 | 622.1 | 0 | 0 | 0.2824 | 622.1 | 0.000616 | 1356.9 | 0 | 0 | 0.000616 | 1356.9 | 2023-05-15 09:28:52 | -0.0003198 | -4.2218 | -9299.07 | 0 | 关闭
11264 | 15 | 3 | 恒流放电 | 01:52:00 | 76:43:14 | -0.152 | 2.1036 | 0.2837 | 624.89 | 0 | 0 | 0.2837 | 624.89 | 0.0006187 | 1362.77 | 0 | 0 | 0.0006187 | 1362.77 | 2023-05-15 09:29:22 | -0.0003197 | -3.1663 | -6974.1801 | 0 | 关闭
11265 | 15 | 3 | 恒流放电 | 01:52:30 | 76:43:44 | -0.152 | 2.1032 | 0.285 | 627.68 | 0 | 0 | 0.285 | 627.68 | 0.0006214 | 1368.64 | 0 | 0 | 0.0006214 | 1368.64 | 2023-05-15 09:29:52 | -0.0003196 | -3.1662 | -6974.0578 | 0 | 关闭
11266 | 15 | 3 | 恒流放电 | 01:53:00 | 76:44:14 | -0.152 | 2.1028 | 0.2862 | 630.47 | 0 | 0 | 0.2862 | 630.47 | 0.000624 | 1374.5 | 0 | 0 | 0.000624 | 1374.5 | 2023-05-15 09:30:22 | -0.0003196 | -3.1662 | -6973.9354 | 0 | 关闭
11267 | 15 | 3 | 恒流放电 | 01:53:30 | 76:44:44 | -0.152 | 2.1022 | 0.2875 | 633.26 | 0 | 0 | 0.2875 | 633.26 | 0.0006267 | 1380.37 | 0 | 0 | 0.0006267 | 1380.37 | 2023-05-15 09:30:52 | -0.0003195 | -2.1109 | -4649.535 | 0 | 关闭
11268 | 15 | 3 | 恒流放电 | 01:54:00 | 76:45:14 | -0.152 | 2.1016 | 0.2888 | 636.05 | 0 | 0 | 0.2888 | 636.05 | 0.0006293 | 1386.23 | 0 | 0 | 0.0006293 | 1386.23 | 2023-05-15 09:31:22 | -0.0003194 | -2.1108 | -4649.2903 | 0 | 关闭
11269 | 15 | 3 | 恒流放电 | 01:54:30 | 76:45:44 | -0.152 | 2.1012 | 0.29 | 638.84 | 0 | 0 | 0.29 | 638.84 | 0.000632 | 1392.09 | 0 | 0 | 0.000632 | 1392.09 | 2023-05-15 09:31:52 | -0.0003193 | -3.1663 | -6974.1801 | 0 | 关闭
11270 | 15 | 3 | 恒流放电 | 01:55:00 | 76:46:14 | -0.152 | 2.1005 | 0.2913 | 641.63 | 0 | 0 | 0.2913 | 641.63 | 0.0006347 | 1397.95 | 0 | 0 | 0.0006347 | 1397.95 | 2023-05-15 09:32:22 | -0.0003192 | -1.8093 | -3985.1759 | 0 | 关闭
11271 | 15 | 3 | 恒流放电 | 01:55:30 | 76:46:44 | -0.152 | 2.1 | 0.2926 | 644.42 | 0 | 0 | 0.2926 | 644.42 | 0.0006373 | 1403.81 | 0 | 0 | 0.0006373 | 1403.81 | 2023-05-15 09:32:52 | -0.0003192 | -2.5329 | -5579.1483 | 0 | 关闭
11272 | 15 | 3 | 恒流放电 | 01:56:00 | 76:47:14 | -0.152 | 2.0995 | 0.2938 | 647.21 | 0 | 0 | 0.2938 | 647.21 | 0.00064 | 1409.67 | 0 | 0 | 0.00064 | 1409.67 | 2023-05-15 09:33:22 | -0.0003191 | -2.5331 | -5579.442 | 0 | 关闭
11273 | 15 | 3 | 恒流放电 | 01:56:30 | 76:47:44 | -0.152 | 2.0989 | 0.2951 | 650 | 0 | 0 | 0.2951 | 650 | 0.0006426 | 1415.53 | 0 | 0 | 0.0006426 | 1415.53 | 2023-05-15 09:33:52 | -0.000319 | -2.1108 | -4649.2903 | 0 | 关闭
11274 | 15 | 3 | 恒流放电 | 01:57:00 | 76:48:14 | -0.152 | 2.0983 | 0.2964 | 652.78 | 0 | 0 | 0.2964 | 652.78 | 0.0006453 | 1421.38 | 0 | 0 | 0.0006453 | 1421.38 | 2023-05-15 09:34:22 | -0.0003189 | -2.1109 | -4649.4534 | 0 | 关闭
11275 | 15 | 3 | 恒流放电 | 01:57:30 | 76:48:44 | -0.152 | 2.0978 | 0.2976 | 655.57 | 0 | 0 | 0.2976 | 655.57 | 0.000648 | 1427.23 | 0 | 0 | 0.000648 | 1427.23 | 2023-05-15 09:34:52 | -0.0003188 | -2.533 | -5579.2462 | 0 | 关闭
11276 | 15 | 3 | 恒流放电 | 01:58:00 | 76:49:14 | -0.152 | 2.0973 | 0.2989 | 658.36 | 0 | 0 | 0.2989 | 658.36 | 0.0006506 | 1433.09 | 0 | 0 | 0.0006506 | 1433.09 | 2023-05-15 09:35:22 | -0.0003187 | -2.533 | -5579.3441 | 0 | 关闭
11277 | 15 | 3 | 恒流放电 | 01:58:30 | 76:49:44 | -0.152 | 2.0968 | 0.3002 | 661.15 | 0 | 0 | 0.3002 | 661.15 | 0.0006533 | 1438.94 | 0 | 0 | 0.0006533 | 1438.94 | 2023-05-15 09:35:52 | -0.0003187 | -2.5329 | -5579.1483 | 0 | 关闭
11278 | 15 | 3 | 恒流放电 | 01:59:00 | 76:50:14 | -0.152 | 2.0962 | 0.3014 | 663.94 | 0 | 0 | 0.3014 | 663.94 | 0.0006559 | 1444.78 | 0 | 0 | 0.0006559 | 1444.78 | 2023-05-15 09:36:22 | -0.0003186 | -2.1109 | -4649.535 | 0 | 关闭
11279 | 15 | 3 | 恒流放电 | 01:59:30 | 76:50:44 | -0.152 | 2.0957 | 0.3027 | 666.73 | 0 | 0 | 0.3027 | 666.73 | 0.0006586 | 1450.63 | 0 | 0 | 0.0006586 | 1450.63 | 2023-05-15 09:36:52 | -0.0003185 | -2.533 | -5579.3441 | 0 | 关闭
11280 | 15 | 3 | 恒流放电 | 02:00:00 | 76:51:14 | -0.152 | 2.0951 | 0.304 | 669.52 | 0 | 0 | 0.304 | 669.52 | 0.0006612 | 1456.48 | 0 | 0 | 0.0006612 | 1456.48 | 2023-05-15 09:37:22 | -0.0003184 | -2.1109 | -4649.4534 | 0 | 关闭
11281 | 15 | 3 | 恒流放电 | 02:00:30 | 76:51:44 | -0.152 | 2.0944 | 0.3052 | 672.31 | 0 | 0 | 0.3052 | 672.31 | 0.0006639 | 1462.32 | 0 | 0 | 0.0006639 | 1462.32 | 2023-05-15 09:37:52 | -0.0003183 | -1.8093 | -3985.2458 | 0 | 关闭
11282 | 15 | 3 | 恒流放电 | 02:01:00 | 76:52:14 | -0.152 | 2.0937 | 0.3065 | 675.1 | 0 | 0 | 0.3065 | 675.1 | 0.0006665 | 1468.16 | 0 | 0 | 0.0006665 | 1468.16 | 2023-05-15 09:38:22 | -0.0003182 | -1.8093 | -3985.2458 | 0 | 关闭
11283 | 15 | 3 | 恒流放电 | 02:01:30 | 76:52:44 | -0.152 | 2.0928 | 0.3078 | 677.89 | 0 | 0 | 0.3078 | 677.89 | 0.0006692 | 1474 | 0 | 0 | 0.0006692 | 1474 | 2023-05-15 09:38:52 | -0.0003181 | -1.4072 | -3099.5812 | 0 | 关闭
11284 | 15 | 3 | 恒流放电 | 02:02:00 | 76:53:14 | -0.152 | 2.0919 | 0.309 | 680.68 | 0 | 0 | 0.309 | 680.68 | 0.0006718 | 1479.84 | 0 | 0 | 0.0006718 | 1479.84 | 2023-05-15 09:39:22 | -0.0003179 | -1.4072 | -3099.6356 | 0 | 关闭
11285 | 15 | 3 | 恒流放电 | 02:02:30 | 76:53:44 | -0.152 | 2.091 | 0.3103 | 683.47 | 0 | 0 | 0.3103 | 683.47 | 0.0006745 | 1485.67 | 0 | 0 | 0.0006745 | 1485.67 | 2023-05-15 09:39:52 | -0.0003178 | -1.4072 | -3099.5268 | 0 | 关闭
11286 | 15 | 3 | 恒流放电 | 02:03:00 | 76:54:14 | -0.152 | 2.0901 | 0.3116 | 686.26 | 0 | 0 | 0.3116 | 686.26 | 0.0006771 | 1491.51 | 0 | 0 | 0.0006771 | 1491.51 | 2023-05-15 09:40:22 | -0.0003177 | -1.4072 | -3099.6356 | 0 | 关闭
11287 | 15 | 3 | 恒流放电 | 02:03:30 | 76:54:44 | -0.152 | 2.0892 | 0.3128 | 689.05 | 0 | 0 | 0.3128 | 689.05 | 0.0006798 | 1497.33 | 0 | 0 | 0.0006798 | 1497.33 | 2023-05-15 09:40:52 | -0.0003175 | -1.4072 | -3099.5812 | 0 | 关闭
11288 | 15 | 3 | 恒流放电 | 02:04:00 | 76:55:14 | -0.152 | 2.0882 | 0.3141 | 691.84 | 0 | 0 | 0.3141 | 691.84 | 0.0006824 | 1503.16 | 0 | 0 | 0.0006824 | 1503.16 | 2023-05-15 09:41:22 | -0.0003174 | -1.2665 | -2789.6721 | 0 | 关闭
11289 | 15 | 3 | 恒流放电 | 02:04:30 | 76:55:44 | -0.152 | 2.087 | 0.3154 | 694.63 | 0 | 0 | 0.3154 | 694.63 | 0.0006851 | 1508.99 | 0 | 0 | 0.0006851 | 1508.99 | 2023-05-15 09:41:52 | -0.0003172 | -1.0554 | -2324.6859 | 0 | 关闭
11290 | 15 | 3 | 恒流放电 | 02:05:00 | 76:56:14 | -0.152 | 2.0861 | 0.3166 | 697.42 | 0 | 0 | 0.3166 | 697.42 | 0.0006877 | 1514.81 | 0 | 0 | 0.0006877 | 1514.81 | 2023-05-15 09:42:22 | -0.000317 | -1.4072 | -3099.5268 | 0 | 关闭
11291 | 15 | 3 | 恒流放电 | 02:05:30 | 76:56:44 | -0.152 | 2.085 | 0.3179 | 700.21 | 0 | 0 | 0.3179 | 700.21 | 0.0006904 | 1520.62 | 0 | 0 | 0.0006904 | 1520.62 | 2023-05-15 09:42:52 | -0.0003169 | -1.1514 | -2536.021 | 0 | 关闭
11292 | 15 | 3 | 恒流放电 | 02:06:00 | 76:57:14 | -0.152 | 2.0838 | 0.3192 | 703 | 0 | 0 | 0.3192 | 703 | 0.000693 | 1526.44 | 0 | 0 | 0.000693 | 1526.44 | 2023-05-15 09:43:22 | -0.0003167 | -1.0554 | -2324.6451 | 0 | 关闭
11293 | 15 | 3 | 恒流放电 | 02:06:30 | 76:57:44 | -0.152 | 2.0826 | 0.3204 | 705.79 | 0 | 0 | 0.3204 | 705.79 | 0.0006956 | 1532.25 | 0 | 0 | 0.0006956 | 1532.25 | 2023-05-15 09:43:52 | -0.0003165 | -1.0555 | -2324.8491 | 0 | 关闭
11294 | 15 | 3 | 恒流放电 | 02:07:00 | 76:58:14 | -0.152 | 2.0814 | 0.3217 | 708.58 | 0 | 0 | 0.3217 | 708.58 | 0.0006983 | 1538.06 | 0 | 0 | 0.0006983 | 1538.06 | 2023-05-15 09:44:22 | -0.0003163 | -1.0554 | -2324.7675 | 0 | 关闭
11295 | 15 | 3 | 恒流放电 | 02:07:30 | 76:58:44 | -0.152 | 2.0803 | 0.323 | 711.37 | 0 | 0 | 0.323 | 711.37 | 0.0007009 | 1543.86 | 0 | 0 | 0.0007009 | 1543.86 | 2023-05-15 09:44:52 | -0.0003162 | -1.1514 | -2536.11 | 0 | 关闭
11296 | 15 | 3 | 恒流放电 | 02:08:00 | 76:59:14 | -0.152 | 2.079 | 0.3242 | 714.16 | 0 | 0 | 0.3242 | 714.16 | 0.0007035 | 1549.66 | 0 | 0 | 0.0007035 | 1549.66 | 2023-05-15 09:45:22 | -0.000316 | -0.9742 | -2145.9016 | 0 | 关闭
11297 | 15 | 3 | 恒流放电 | 02:08:30 | 76:59:44 | -0.152 | 2.0777 | 0.3255 | 716.95 | 0 | 0 | 0.3255 | 716.95 | 0.0007062 | 1555.46 | 0 | 0 | 0.0007062 | 1555.46 | 2023-05-15 09:45:52 | -0.0003158 | -0.9743 | -2145.9769 | 0 | 关闭
11298 | 15 | 3 | 恒流放电 | 02:09:00 | 77:00:14 | -0.152 | 2.0763 | 0.3268 | 719.74 | 0 | 0 | 0.3268 | 719.74 | 0.0007088 | 1561.26 | 0 | 0 | 0.0007088 | 1561.26 | 2023-05-15 09:46:22 | -0.0003155 | -0.9047 | -1992.7278 | 0 | 关闭
11299 | 15 | 3 | 恒流放电 | 02:09:30 | 77:00:44 | -0.152 | 2.0749 | 0.328 | 722.53 | 0 | 0 | 0.328 | 722.53 | 0.0007114 | 1567.05 | 0 | 0 | 0.0007114 | 1567.05 | 2023-05-15 09:46:52 | -0.0003154 | -0.9047 | -1992.6229 | 0 | 关闭
11300 | 15 | 3 | 恒流放电 | 02:10:00 | 77:01:14 | -0.152 | 2.0733 | 0.3293 | 725.32 | 0 | 0 | 0.3293 | 725.32 | 0.0007141 | 1572.83 | 0 | 0 | 0.0007141 | 1572.83 | 2023-05-15 09:47:22 | -0.0003151 | -0.7916 | -1743.6062 | 0 | 关闭
11301 | 15 | 3 | 恒流放电 | 02:10:30 | 77:01:44 | -0.152 | 2.0716 | 0.3306 | 728.11 | 0 | 0 | 0.3306 | 728.11 | 0.0007167 | 1578.62 | 0 | 0 | 0.0007167 | 1578.62 | 2023-05-15 09:47:52 | -0.0003148 | -0.745 | -1640.9836 | 0 | 关闭
11302 | 15 | 3 | 恒流放电 | 02:11:00 | 77:02:14 | -0.152 | 2.0699 | 0.3318 | 730.9 | 0 | 0 | 0.3318 | 730.9 | 0.0007193 | 1584.39 | 0 | 0 | 0.0007193 | 1584.39 | 2023-05-15 09:48:22 | -0.0003146 | -0.745 | -1641.0699 | 0 | 关闭
11303 | 15 | 3 | 恒流放电 | 02:11:30 | 77:02:44 | -0.152 | 2.0678 | 0.3331 | 733.69 | 0 | 0 | 0.3331 | 733.69 | 0.0007219 | 1590.16 | 0 | 0 | 0.0007219 | 1590.16 | 2023-05-15 09:48:52 | -0.0003143 | -0.6031 | -1328.392 | 0 | 关闭
11304 | 15 | 3 | 恒流放电 | 02:12:00 | 77:03:14 | -0.152 | 2.0654 | 0.3344 | 736.48 | 0 | 0 | 0.3344 | 736.48 | 0.0007246 | 1595.93 | 0 | 0 | 0.0007246 | 1595.93 | 2023-05-15 09:49:22 | -0.0003139 | -0.5277 | -1162.3837 | 0 | 关闭
11305 | 15 | 3 | 恒流放电 | 02:12:30 | 77:03:44 | -0.152 | 2.0632 | 0.3356 | 739.26 | 0 | 0 | 0.3356 | 739.26 | 0.0007272 | 1601.69 | 0 | 0 | 0.0007272 | 1601.69 | 2023-05-15 09:49:52 | -0.0003136 | -0.5757 | -1268.0772 | 0 | 关闭
11306 | 15 | 3 | 恒流放电 | 02:13:00 | 77:04:14 | -0.152 | 2.0602 | 0.3369 | 742.05 | 0 | 0 | 0.3369 | 742.05 | 0.0007298 | 1607.44 | 0 | 0 | 0.0007298 | 1607.44 | 2023-05-15 09:50:22 | -0.0003131 | -0.4222 | -929.9233 | 0 | 关闭
11307 | 15 | 3 | 恒流放电 | 02:13:30 | 77:04:44 | -0.152 | 2.0571 | 0.3382 | 744.84 | 0 | 0 | 0.3382 | 744.84 | 0.0007324 | 1613.18 | 0 | 0 | 0.0007324 | 1613.18 | 2023-05-15 09:50:52 | -0.0003127 | -0.4086 | -899.91 | 0 | 关闭
11308 | 15 | 3 | 恒流放电 | 02:14:00 | 77:05:14 | -0.152 | 2.0537 | 0.3394 | 747.63 | 0 | 0 | 0.3394 | 747.63 | 0.000735 | 1618.92 | 0 | 0 | 0.000735 | 1618.92 | 2023-05-15 09:51:22 | -0.0003121 | -0.3725 | -820.4918 | 0 | 关闭
11309 | 15 | 3 | 恒流放电 | 02:14:30 | 77:05:44 | -0.152 | 2.0501 | 0.3407 | 750.42 | 0 | 0 | 0.3407 | 750.42 | 0.0007376 | 1624.64 | 0 | 0 | 0.0007376 | 1624.64 | 2023-05-15 09:51:52 | -0.0003116 | -0.3518 | -774.9361 | 0 | 关闭
11310 | 15 | 3 | 恒流放电 | 02:15:00 | 77:06:14 | -0.152 | 2.0462 | 0.342 | 753.21 | 0 | 0 | 0.342 | 753.21 | 0.0007402 | 1630.35 | 0 | 0 | 0.0007402 | 1630.35 | 2023-05-15 09:52:22 | -0.000311 | -0.3248 | -715.3256 | 0 | 关闭
11311 | 15 | 3 | 恒流放电 | 02:15:30 | 77:06:44 | -0.152 | 2.0418 | 0.3432 | 756 | 0 | 0 | 0.3432 | 756 | 0.0007428 | 1636.06 | 0 | 0 | 0.0007428 | 1636.06 | 2023-05-15 09:52:52 | -0.0003103 | -0.2878 | -634.0275 | 0 | 关闭
11312 | 15 | 3 | 恒流放电 | 02:16:00 | 77:07:14 | -0.152 | 2.0368 | 0.3445 | 758.79 | 0 | 0 | 0.3445 | 758.79 | 0.0007454 | 1641.75 | 0 | 0 | 0.0007454 | 1641.75 | 2023-05-15 09:53:22 | -0.0003096 | -0.2533 | -557.9344 | 0 | 关闭
11313 | 15 | 3 | 恒流放电 | 02:16:30 | 77:07:44 | -0.152 | 2.0307 | 0.3458 | 761.58 | 0 | 0 | 0.3458 | 761.58 | 0.0007479 | 1647.42 | 0 | 0 | 0.0007479 | 1647.42 | 2023-05-15 09:53:52 | -0.0003086 | -0.2076 | -457.3393 | 0 | 关闭
11314 | 15 | 3 | 恒流放电 | 02:17:00 | 77:08:14 | -0.152 | 2.0238 | 0.347 | 764.37 | 0 | 0 | 0.347 | 764.37 | 0.0007505 | 1653.08 | 0 | 0 | 0.0007505 | 1653.08 | 2023-05-15 09:54:22 | -0.0003076 | -0.1836 | -404.3216 | 0 | 关闭
11315 | 15 | 3 | 恒流放电 | 02:17:30 | 77:08:44 | -0.152 | 2.0152 | 0.3483 | 767.16 | 0 | 0 | 0.3483 | 767.16 | 0.0007531 | 1658.71 | 0 | 0 | 0.0007531 | 1658.71 | 2023-05-15 09:54:52 | -0.0003063 | -0.1473 | -324.3805 | 0 | 关闭
11316 | 15 | 3 | 恒流放电 | 02:17:59 | 77:09:13 | -0.152 | 2.0052 | 0.3495 | 769.91 | 0 | 0 | 0.3495 | 769.91 | 0.0007556 | 1664.23 | 0 | 0 | 0.0007556 | 1664.23 | 2023-05-15 09:55:21 | -0.0003048 | -0.1245 | -274.3319 | 0 | 关闭
11317 | 15 | 3 | 恒流放电 | 02:18:00 | 77:09:14 | -0.152 | 2.0051 | 0.3496 | 769.95 | 0 | 0 | 0.3496 | 769.95 | 0.0007556 | 1664.32 | 0 | 0 | 0.0007556 | 1664.32 | 2023-05-15 09:55:22 | -0.0003047 | -0.2109 | -464.513 | 0 | 关闭
11318 | 15 | 3 | 恒流放电 | 02:18:25 | 77:09:39 | -0.152 | 1.9951 | 0.3506 | 772.34 | 0 | 0 | 0.3506 | 772.34 | 0.0007578 | 1669.1 | 0 | 0 | 0.0007578 | 1669.1 | 2023-05-15 09:55:47 | -0.0003032 | -0.1085 | -238.9917 | 0 | 关闭
11319 | 15 | 3 | 恒流放电 | 02:18:30 | 77:09:44 | -0.152 | 1.9934 | 0.3508 | 772.74 | 0 | 0 | 0.3508 | 772.74 | 0.0007581 | 1669.9 | 0 | 0 | 0.0007581 | 1669.9 | 2023-05-15 09:55:52 | -0.000303 | -0.1068 | -235.1502 | 0 | 关闭
11320 | 15 | 3 | 恒流放电 | 02:18:53 | 77:10:07 | -0.152 | 1.9834 | 0.3518 | 774.95 | 0 | 0 | 0.3518 | 774.95 | 0.0007601 | 1674.3 | 0 | 0 | 0.0007601 | 1674.3 | 2023-05-15 09:56:15 | -0.0003014 | -0.1005 | -221.3314 | 0 | 关闭
11321 | 15 | 3 | 恒流放电 | 02:19:00 | 77:10:14 | -0.152 | 1.9808 | 0.3521 | 775.53 | 0 | 0 | 0.3521 | 775.53 | 0.0007606 | 1675.44 | 0 | 0 | 0.0007606 | 1675.44 | 2023-05-15 09:56:22 | -0.0003011 | -0.1007 | -221.7327 | 0 | 关闭
11322 | 15 | 3 | 恒流放电 | 02:19:23 | 77:10:37 | -0.152 | 1.9708 | 0.3531 | 777.7 | 0 | 0 | 0.3531 | 777.7 | 0.0007626 | 1679.72 | 0 | 0 | 0.0007626 | 1679.72 | 2023-05-15 09:56:45 | -0.0002995 | -0.0984 | -216.6716 | 0 | 关闭
11323 | 15 | 3 | 恒流放电 | 02:19:30 | 77:10:44 | -0.152 | 1.9678 | 0.3534 | 778.32 | 0 | 0 | 0.3534 | 778.32 | 0.0007632 | 1680.95 | 0 | 0 | 0.0007632 | 1680.95 | 2023-05-15 09:56:52 | -0.0002991 | -0.0943 | -207.6521 | 0 | 关闭
11324 | 15 | 3 | 恒流放电 | 02:19:52 | 77:11:06 | -0.152 | 1.9578 | 0.3543 | 780.43 | 0 | 0 | 0.3543 | 780.43 | 0.000765 | 1685.09 | 0 | 0 | 0.000765 | 1685.09 | 2023-05-15 09:57:14 | -0.0002975 | -0.0958 | -211.0915 | 0 | 关闭
11325 | 15 | 3 | 恒流放电 | 02:20:00 | 77:11:14 | -0.152 | 1.9546 | 0.3546 | 781.11 | 0 | 0 | 0.3546 | 781.11 | 0.0007656 | 1686.42 | 0 | 0 | 0.0007656 | 1686.42 | 2023-05-15 09:57:22 | -0.0002971 | -0.0963 | -212.1421 | 0 | 关闭
11326 | 15 | 3 | 恒流放电 | 02:20:21 | 77:11:35 | -0.152 | 1.9446 | 0.3555 | 783.09 | 0 | 0 | 0.3555 | 783.09 | 0.0007674 | 1690.28 | 0 | 0 | 0.0007674 | 1690.28 | 2023-05-15 09:57:43 | -0.0002955 | -0.0899 | -198.0666 | 0 | 关闭
11327 | 15 | 3 | 恒流放电 | 02:20:30 | 77:11:44 | -0.152 | 1.9403 | 0.3559 | 783.9 | 0 | 0 | 0.3559 | 783.9 | 0.0007681 | 1691.85 | 0 | 0 | 0.0007681 | 1691.85 | 2023-05-15 09:57:52 | -0.0002949 | -0.0854 | -188.141 | 0 | 关闭
11328 | 15 | 3 | 恒流放电 | 02:20:50 | 77:12:04 | -0.152 | 1.9303 | 0.3567 | 785.76 | 0 | 0 | 0.3567 | 785.76 | 0.0007697 | 1695.45 | 0 | 0 | 0.0007697 | 1695.45 | 2023-05-15 09:58:12 | -0.0002934 | -0.0844 | -185.9863 | 0 | 关闭
11329 | 15 | 3 | 恒流放电 | 02:21:00 | 77:12:14 | -0.152 | 1.9254 | 0.3572 | 786.69 | 0 | 0 | 0.3572 | 786.69 | 0.0007705 | 1697.24 | 0 | 0 | 0.0007705 | 1697.24 | 2023-05-15 09:58:22 | -0.0002926 | -0.0862 | -189.7769 | 0 | 关闭
11330 | 15 | 3 | 恒流放电 | 02:21:19 | 77:12:33 | -0.152 | 1.9154 | 0.358 | 788.54 | 0 | 0 | 0.358 | 788.54 | 0.0007722 | 1700.8 | 0 | 0 | 0.0007722 | 1700.8 | 2023-05-15 09:58:42 | -0.0002911 | -0.084 | -185.0514 | 0 | 关闭
11331 | 15 | 3 | 恒流放电 | 02:21:30 | 77:12:44 | -0.152 | 1.9102 | 0.3584 | 789.48 | 0 | 0 | 0.3584 | 789.48 | 0.000773 | 1702.59 | 0 | 0 | 0.000773 | 1702.59 | 2023-05-15 09:58:52 | -0.0002903 | -0.082 | -180.6356 | 0 | 关闭
11332 | 15 | 3 | 恒流放电 | 02:21:48 | 77:13:02 | -0.152 | 1.9002 | 0.3592 | 791.23 | 0 | 0 | 0.3592 | 791.23 | 0.0007745 | 1705.92 | 0 | 0 | 0.0007745 | 1705.92 | 2023-05-15 09:59:10 | -0.0002888 | -0.0794 | -174.8116 | 0 | 关闭
11333 | 15 | 3 | 恒流放电 | 02:22:00 | 77:13:14 | -0.152 | 1.8944 | 0.3597 | 792.27 | 0 | 0 | 0.3597 | 792.27 | 0.0007754 | 1707.9 | 0 | 0 | 0.0007754 | 1707.9 | 2023-05-15 09:59:22 | -0.0002879 | -0.0815 | -179.5787 | 0 | 关闭
11334 | 15 | 3 | 恒流放电 | 02:22:19 | 77:13:33 | -0.152 | 1.8844 | 0.3605 | 794.05 | 0 | 0 | 0.3605 | 794.05 | 0.0007769 | 1711.26 | 0 | 0 | 0.0007769 | 1711.26 | 2023-05-15 09:59:41 | -0.0002864 | -0.0806 | -177.6163 | 0 | 关闭
11335 | 15 | 3 | 恒流放电 | 02:22:30 | 77:13:44 | -0.152 | 1.8788 | 0.361 | 795.06 | 0 | 0 | 0.361 | 795.06 | 0.0007778 | 1713.16 | 0 | 0 | 0.0007778 | 1713.16 | 2023-05-15 09:59:52 | -0.0002856 | -0.0822 | -180.9926 | 0 | 关闭
11336 | 15 | 3 | 恒流放电 | 02:22:49 | 77:14:03 | -0.152 | 1.8688 | 0.3618 | 796.85 | 0 | 0 | 0.3618 | 796.85 | 0.0007793 | 1716.51 | 0 | 0 | 0.0007793 | 1716.51 | 2023-05-15 10:00:11 | -0.0002841 | -0.0811 | -178.5512 | 0 | 关闭
11337 | 15 | 3 | 恒流放电 | 02:23:00 | 77:14:14 | -0.152 | 1.8629 | 0.3622 | 797.85 | 0 | 0 | 0.3622 | 797.85 | 0.0007801 | 1718.38 | 0 | 0 | 0.0007801 | 1718.38 | 2023-05-15 10:00:22 | -0.0002831 | -0.0773 | -170.2133 | 0 | 关闭
11338 | 15 | 3 | 恒流放电 | 02:23:19 | 77:14:33 | -0.152 | 1.8529 | 0.363 | 799.62 | 0 | 0 | 0.363 | 799.62 | 0.0007816 | 1721.67 | 0 | 0 | 0.0007816 | 1721.67 | 2023-05-15 10:00:41 | -0.0002816 | -0.0802 | -176.6911 | 0 | 关闭
11339 | 15 | 3 | 恒流放电 | 02:23:30 | 77:14:44 | -0.152 | 1.8473 | 0.3635 | 800.64 | 0 | 0 | 0.3635 | 800.64 | 0.0007825 | 1723.56 | 0 | 0 | 0.0007825 | 1723.56 | 2023-05-15 10:00:52 | -0.0002808 | -0.0829 | -182.6621 | 0 | 关闭
11340 | 15 | 3 | 恒流放电 | 02:23:48 | 77:15:02 | -0.152 | 1.8373 | 0.3643 | 802.4 | 0 | 0 | 0.3643 | 802.4 | 0.000784 | 1726.8 | 0 | 0 | 0.000784 | 1726.8 | 2023-05-15 10:01:11 | -0.0002793 | -0.0798 | -175.7562 | 0 | 关闭
11341 | 15 | 3 | 恒流放电 | 02:24:00 | 77:15:14 | -0.152 | 1.8315 | 0.3648 | 803.43 | 0 | 0 | 0.3648 | 803.43 | 0.0007848 | 1728.69 | 0 | 0 | 0.0007848 | 1728.69 | 2023-05-15 10:01:22 | -0.0002784 | -0.0808 | -177.9753 | 0 | 关闭
11342 | 15 | 3 | 恒流放电 | 02:24:19 | 77:15:33 | -0.152 | 1.8215 | 0.3656 | 805.22 | 0 | 0 | 0.3656 | 805.22 | 0.0007863 | 1731.97 | 0 | 0 | 0.0007863 | 1731.97 | 2023-05-15 10:01:41 | -0.0002768 | -0.0815 | -179.4763 | 0 | 关闭
11343 | 15 | 3 | 恒流放电 | 02:24:30 | 77:15:44 | -0.152 | 1.8159 | 0.366 | 806.22 | 0 | 0 | 0.366 | 806.22 | 0.0007871 | 1733.78 | 0 | 0 | 0.0007871 | 1733.78 | 2023-05-15 10:01:52 | -0.000276 | -0.0807 | -177.6799 | 0 | 关闭
11344 | 15 | 3 | 恒流放电 | 02:24:48 | 77:16:02 | -0.152 | 1.8059 | 0.3668 | 807.94 | 0 | 0 | 0.3668 | 807.94 | 0.0007885 | 1736.89 | 0 | 0 | 0.0007885 | 1736.89 | 2023-05-15 10:02:10 | -0.0002745 | -0.0781 | -172.0362 | 0 | 关闭
11345 | 15 | 3 | 恒流放电 | 02:25:00 | 77:16:14 | -0.152 | 1.7997 | 0.3673 | 809.01 | 0 | 0 | 0.3673 | 809.01 | 0.0007894 | 1738.82 | 0 | 0 | 0.0007894 | 1738.82 | 2023-05-15 10:02:22 | -0.0002735 | -0.0783 | -172.4851 | 0 | 关闭
11346 | 15 | 3 | 恒流放电 | 02:25:18 | 77:16:32 | -0.152 | 1.7897 | 0.3681 | 810.7 | 0 | 0 | 0.3681 | 810.7 | 0.0007908 | 1741.86 | 0 | 0 | 0.0007908 | 1741.86 | 2023-05-15 10:02:40 | -0.000272 | -0.0768 | -169.2511 | 0 | 关闭
11347 | 15 | 3 | 恒流放电 | 02:25:30 | 77:16:44 | -0.152 | 1.7831 | 0.3686 | 811.8 | 0 | 0 | 0.3686 | 811.8 | 0.0007917 | 1743.82 | 0 | 0 | 0.0007917 | 1743.82 | 2023-05-15 10:02:52 | -0.000271 | -0.0755 | -166.2588 | 0 | 关闭
11348 | 15 | 3 | 恒流放电 | 02:25:48 | 77:17:02 | -0.152 | 1.7731 | 0.3693 | 813.47 | 0 | 0 | 0.3693 | 813.47 | 0.000793 | 1746.8 | 0 | 0 | 0.000793 | 1746.8 | 2023-05-15 10:03:10 | -0.0002695 | -0.076 | -167.3911 | 0 | 关闭
11349 | 15 | 3 | 恒流放电 | 02:26:00 | 77:17:14 | -0.152 | 1.7663 | 0.3698 | 814.59 | 0 | 0 | 0.3698 | 814.59 | 0.0007939 | 1748.77 | 0 | 0 | 0.0007939 | 1748.77 | 2023-05-15 10:03:22 | -0.0002685 | -0.0745 | -164.0897 | 0 | 关闭
11350 | 15 | 3 | 恒流放电 | 02:26:17 | 77:17:31 | -0.152 | 1.7563 | 0.3706 | 816.23 | 0 | 0 | 0.3706 | 816.23 | 0.0007953 | 1751.67 | 0 | 0 | 0.0007953 | 1751.67 | 2023-05-15 10:03:39 | -0.0002669 | -0.0747 | -164.606 | 0 | 关闭
11351 | 15 | 3 | 恒流放电 | 02:26:30 | 77:17:44 | -0.152 | 1.7494 | 0.3711 | 817.38 | 0 | 0 | 0.3711 | 817.38 | 0.0007962 | 1753.67 | 0 | 0 | 0.0007962 | 1753.67 | 2023-05-15 10:03:52 | -0.0002659 | -0.0753 | -165.7693 | 0 | 关闭
11352 | 15 | 3 | 恒流放电 | 02:26:47 | 77:18:01 | -0.152 | 1.7394 | 0.3718 | 819.04 | 0 | 0 | 0.3718 | 819.04 | 0.0007975 | 1756.58 | 0 | 0 | 0.0007975 | 1756.58 | 2023-05-15 10:04:10 | -0.0002644 | -0.0756 | -166.4611 | 0 | 关闭
11353 | 15 | 3 | 恒流放电 | 02:27:00 | 77:18:14 | -0.152 | 1.7327 | 0.3724 | 820.17 | 0 | 0 | 0.3724 | 820.17 | 0.0007984 | 1758.53 | 0 | 0 | 0.0007984 | 1758.53 | 2023-05-15 10:04:22 | -0.0002634 | -0.0762 | -167.9415 | 0 | 关闭
11354 | 15 | 3 | 恒流放电 | 02:27:18 | 77:18:32 | -0.152 | 1.7227 | 0.3731 | 821.85 | 0 | 0 | 0.3731 | 821.85 | 0.0007997 | 1761.44 | 0 | 0 | 0.0007997 | 1761.44 | 2023-05-15 10:04:40 | -0.0002618 | -0.0764 | -168.3309 | 0 | 关闭
11355 | 15 | 3 | 恒流放电 | 02:27:30 | 77:18:44 | -0.152 | 1.7162 | 0.3736 | 822.96 | 0 | 0 | 0.3736 | 822.96 | 0.0008006 | 1763.34 | 0 | 0 | 0.0008006 | 1763.34 | 2023-05-15 10:04:52 | -0.0002609 | -0.0773 | -170.2323 | 0 | 关闭
11356 | 15 | 3 | 恒流放电 | 02:27:48 | 77:19:02 | -0.152 | 1.7062 | 0.3744 | 824.66 | 0 | 0 | 0.3744 | 824.66 | 0.0008019 | 1766.25 | 0 | 0 | 0.0008019 | 1766.25 | 2023-05-15 10:05:10 | -0.0002593 | -0.0773 | -170.1811 | 0 | 关闭
11357 | 15 | 3 | 恒流放电 | 02:27:59 | 77:19:13 | -0.152 | 1.7 | 0.3749 | 825.73 | 0 | 0 | 0.3749 | 825.73 | 0.0008027 | 1768.08 | 0 | 0 | 0.0008027 | 1768.08 | 2023-05-15 10:05:21 | -0.0002584 | -0.0783 | -172.5167 | 0 | 关闭
11358 | 15 | 4 | 搁置 | 00:00:00 | 77:19:13 | 0 | 1.7083 | 0 | 0 | 0 | 0 | 0 | 0 | 0 | 0 | 0 | 0 | 0 | 0 | 2023-05-15 10:05:22 | 0 | 0 | 0 | 0 | 关闭
11359 | 15 | 4 | 搁置 | 00:00:00 | 77:19:14 | 0 | 1.7226 | 0 | 0 | 0 | 0 | 0 | 0 | 0 | 0 | 0 | 0 | 0 | 0 | 2023-05-15 10:05:22 | 0 | 0 | 0 | 0 | 关闭
11360 | 15 | 4 | 搁置 | 00:00:00 | 77:19:14 | 0 | 1.7357 | 0 | 0 | 0 | 0 | 0 | 0 | 0 | 0 | 0 | 0 | 0 | 0 | 2023-05-15 10:05:22 | 0 | 0 | 0 | 0 | 关闭
11361 | 15 | 4 | 搁置 | 00:00:01 | 77:19:14 | 0 | 1.7473 | 0 | 0 | 0 | 0 | 0 | 0 | 0 | 0 | 0 | 0 | 0 | 0 | 2023-05-15 10:05:23 | 0 | 0 | 0 | 0 | 关闭
11362 | 15 | 4 | 搁置 | 00:00:01 | 77:19:15 | 0 | 1.7591 | 0 | 0 | 0 | 0 | 0 | 0 | 0 | 0 | 0 | 0 | 0 | 0 | 2023-05-15 10:05:23 | 0 | 0 | 0 | 0 | 关闭
11363 | 15 | 4 | 搁置 | 00:00:01 | 77:19:15 | 0 | 1.7702 | 0 | 0 | 0 | 0 | 0 | 0 | 0 | 0 | 0 | 0 | 0 | 0 | 2023-05-15 10:05:23 | 0 | 0 | 0 | 0 | 关闭
11364 | 15 | 4 | 搁置 | 00:00:02 | 77:19:16 | 0 | 1.7818 | 0 | 0 | 0 | 0 | 0 | 0 | 0 | 0 | 0 | 0 | 0 | 0 | 2023-05-15 10:05:24 | 0 | 0 | 0 | 0 | 关闭
11365 | 15 | 4 | 搁置 | 00:00:02 | 77:19:16 | 0 | 1.7927 | 0 | 0 | 0 | 0 | 0 | 0 | 0 | 0 | 0 | 0 | 0 | 0 | 2023-05-15 10:05:24 | 0 | 0 | 0 | 0 | 关闭
11366 | 15 | 4 | 搁置 | 00:00:03 | 77:19:17 | 0 | 1.804 | 0 | 0 | 0 | 0 | 0 | 0 | 0 | 0 | 0 | 0 | 0 | 0 | 2023-05-15 10:05:25 | 0 | 0 | 0 | 0 | 关闭
11367 | 15 | 4 | 搁置 | 00:00:04 | 77:19:17 | 0 | 1.8148 | 0 | 0 | 0 | 0 | 0 | 0 | 0 | 0 | 0 | 0 | 0 | 0 | 2023-05-15 10:05:26 | 0 | 0 | 0 | 0 | 关闭
11368 | 15 | 4 | 搁置 | 00:00:04 | 77:19:18 | 0 | 1.8248 | 0 | 0 | 0 | 0 | 0 | 0 | 0 | 0 | 0 | 0 | 0 | 0 | 2023-05-15 10:05:26 | 0 | 0 | 0 | 0 | 关闭
11369 | 15 | 4 | 搁置 | 00:00:05 | 77:19:19 | 0 | 1.8349 | 0 | 0 | 0 | 0 | 0 | 0 | 0 | 0 | 0 | 0 | 0 | 0 | 2023-05-15 10:05:27 | 0 | 0 | 0 | 0 | 关闭
11370 | 15 | 4 | 搁置 | 00:00:06 | 77:19:19 | 0 | 1.846 | 0 | 0 | 0 | 0 | 0 | 0 | 0 | 0 | 0 | 0 | 0 | 0 | 2023-05-15 10:05:28 | 0 | 0 | 0 | 0 | 关闭
11371 | 15 | 4 | 搁置 | 00:00:06 | 77:19:20 | 0 | 1.8564 | 0 | 0 | 0 | 0 | 0 | 0 | 0 | 0 | 0 | 0 | 0 | 0 | 2023-05-15 10:05:28 | 0 | 0 | 0 | 0 | 关闭
11372 | 15 | 4 | 搁置 | 00:00:07 | 77:19:21 | 0 | 1.8669 | 0 | 0 | 0 | 0 | 0 | 0 | 0 | 0 | 0 | 0 | 0 | 0 | 2023-05-15 10:05:29 | 0 | 0 | 0 | 0 | 关闭
11373 | 15 | 4 | 搁置 | 00:00:08 | 77:19:22 | 0 | 1.8769 | 0 | 0 | 0 | 0 | 0 | 0 | 0 | 0 | 0 | 0 | 0 | 0 | 2023-05-15 10:05:30 | 0 | 0 | 0 | 0 | 关闭
11374 | 15 | 4 | 搁置 | 00:00:09 | 77:19:23 | 0 | 1.887 | 0 | 0 | 0 | 0 | 0 | 0 | 0 | 0 | 0 | 0 | 0 | 0 | 2023-05-15 10:05:31 | 0 | 0 | 0 | 0 | 关闭
11375 | 15 | 4 | 搁置 | 00:00:10 | 77:19:24 | 0 | 1.8975 | 0 | 0 | 0 | 0 | 0 | 0 | 0 | 0 | 0 | 0 | 0 | 0 | 2023-05-15 10:05:32 | 0 | 0 | 0 | 0 | 关闭
11376 | 15 | 4 | 搁置 | 00:00:12 | 77:19:25 | 0 | 1.908 | 0 | 0 | 0 | 0 | 0 | 0 | 0 | 0 | 0 | 0 | 0 | 0 | 2023-05-15 10:05:34 | 0 | 0 | 0 | 0 | 关闭
11377 | 15 | 4 | 搁置 | 00:00:13 | 77:19:27 | 0 | 1.918 | 0 | 0 | 0 | 0 | 0 | 0 | 0 | 0 | 0 | 0 | 0 | 0 | 2023-05-15 10:05:35 | 0 | 0 | 0 | 0 | 关闭
11378 | 15 | 4 | 搁置 | 00:00:14 | 77:19:28 | 0 | 1.928 | 0 | 0 | 0 | 0 | 0 | 0 | 0 | 0 | 0 | 0 | 0 | 0 | 2023-05-15 10:05:36 | 0 | 0 | 0 | 0 | 关闭
11379 | 15 | 4 | 搁置 | 00:00:16 | 77:19:29 | 0 | 1.9385 | 0 | 0 | 0 | 0 | 0 | 0 | 0 | 0 | 0 | 0 | 0 | 0 | 2023-05-15 10:05:38 | 0 | 0 | 0 | 0 | 关闭
11380 | 15 | 4 | 搁置 | 00:00:17 | 77:19:31 | 0 | 1.9485 | 0 | 0 | 0 | 0 | 0 | 0 | 0 | 0 | 0 | 0 | 0 | 0 | 2023-05-15 10:05:39 | 0 | 0 | 0 | 0 | 关闭
11381 | 15 | 4 | 搁置 | 00:00:19 | 77:19:33 | 0 | 1.9585 | 0 | 0 | 0 | 0 | 0 | 0 | 0 | 0 | 0 | 0 | 0 | 0 | 2023-05-15 10:05:41 | 0 | 0 | 0 | 0 | 关闭
11382 | 15 | 4 | 搁置 | 00:00:21 | 77:19:34 | 0 | 1.9685 | 0 | 0 | 0 | 0 | 0 | 0 | 0 | 0 | 0 | 0 | 0 | 0 | 2023-05-15 10:05:43 | 0 | 0 | 0 | 0 | 关闭
11383 | 15 | 4 | 搁置 | 00:00:23 | 77:19:36 | 0 | 1.9787 | 0 | 0 | 0 | 0 | 0 | 0 | 0 | 0 | 0 | 0 | 0 | 0 | 2023-05-15 10:05:45 | 0 | 0 | 0 | 0 | 关闭
11384 | 15 | 4 | 搁置 | 00:00:25 | 77:19:39 | 0 | 1.989 | 0 | 0 | 0 | 0 | 0 | 0 | 0 | 0 | 0 | 0 | 0 | 0 | 2023-05-15 10:05:47 | 0 | 0 | 0 | 0 | 关闭
11385 | 15 | 4 | 搁置 | 00:00:27 | 77:19:41 | 0 | 1.999 | 0 | 0 | 0 | 0 | 0 | 0 | 0 | 0 | 0 | 0 | 0 | 0 | 2023-05-15 10:05:49 | 0 | 0 | 0 | 0 | 关闭
11386 | 15 | 4 | 搁置 | 00:00:30 | 77:19:43 | 0 | 2.0083 | 0 | 0 | 0 | 0 | 0 | 0 | 0 | 0 | 0 | 0 | 0 | 0 | 2023-05-15 10:05:52 | 0 | 0 | 0 | 0 | 关闭
11387 | 15 | 4 | 搁置 | 00:00:32 | 77:19:46 | 0 | 2.0185 | 0 | 0 | 0 | 0 | 0 | 0 | 0 | 0 | 0 | 0 | 0 | 0 | 2023-05-15 10:05:54 | 0 | 0 | 0 | 0 | 关闭
11388 | 15 | 4 | 搁置 | 00:00:36 | 77:19:49 | 0 | 2.0285 | 0 | 0 | 0 | 0 | 0 | 0 | 0 | 0 | 0 | 0 | 0 | 0 | 2023-05-15 10:05:58 | 0 | 0 | 0 | 0 | 关闭
11389 | 15 | 4 | 搁置 | 00:00:39 | 77:19:53 | 0 | 2.0387 | 0 | 0 | 0 | 0 | 0 | 0 | 0 | 0 | 0 | 0 | 0 | 0 | 2023-05-15 10:06:01 | 0 | 0 | 0 | 0 | 关闭
11390 | 15 | 4 | 搁置 | 00:00:43 | 77:19:57 | 0 | 2.0488 | 0 | 0 | 0 | 0 | 0 | 0 | 0 | 0 | 0 | 0 | 0 | 0 | 2023-05-15 10:06:05 | 0 | 0 | 0 | 0 | 关闭
11391 | 15 | 4 | 搁置 | 00:00:47 | 77:20:01 | 0 | 2.0589 | 0 | 0 | 0 | 0 | 0 | 0 | 0 | 0 | 0 | 0 | 0 | 0 | 2023-05-15 10:06:09 | 0 | 0 | 0 | 0 | 关闭
11392 | 15 | 4 | 搁置 | 00:00:52 | 77:20:06 | 0 | 2.0689 | 0 | 0 | 0 | 0 | 0 | 0 | 0 | 0 | 0 | 0 | 0 | 0 | 2023-05-15 10:06:14 | 0 | 0 | 0 | 0 | 关闭
11393 | 15 | 4 | 搁置 | 00:00:59 | 77:20:13 | 0 | 2.0789 | 0 | 0 | 0 | 0 | 0 | 0 | 0 | 0 | 0 | 0 | 0 | 0 | 2023-05-15 10:06:21 | 0 | 0 | 0 | 0 | 关闭
11394 | 15 | 4 | 搁置 | 00:01:00 | 77:20:13 | 0 | 2.08 | 0 | 0 | 0 | 0 | 0 | 0 | 0 | 0 | 0 | 0 | 0 | 0 | 2023-05-15 10:06:22 | 0 | 0 | 0 | 0 | 关闭
11395 | 15 | 5 | 恒流充电 | 00:00:00 | 77:20:13 | 0.1518 | 2.0878 | 0 | 0 | 0 | 0 | 0 | 0 | 0 | 0 | 0 | 0 | 0 | 0 | 2023-05-15 10:06:22 | 0.000317 | 0 | 0 | 0 | 关闭
11396 | 15 | 5 | 恒流充电 | 00:00:00 | 77:20:14 | 0.152 | 2.1042 | 0 | 0.04 | 0 | 0.04 | 0 | 0 | 0 | 0.08 | 0 | 0.08 | 0 | 0 | 2023-05-15 10:06:22 | 0.0003198 | 0.001 | 2.2668 | 0 | 关闭
11397 | 15 | 5 | 恒流充电 | 00:00:00 | 77:20:14 | 0.152 | 2.1149 | 0 | 0.06 | 0 | 0.06 | 0 | 0 | 1e-07 | 0.12 | 1e-07 | 0.12 | 0 | 0 | 2023-05-15 10:06:22 | 0.0003215 | 0.0008 | 1.7383 | 0 | 关闭
11398 | 15 | 5 | 恒流充电 | 00:00:00 | 77:20:14 | 0.152 | 2.1278 | 0 | 0.08 | 0 | 0.08 | 0 | 0 | 1e-07 | 0.18 | 1e-07 | 0.18 | 0 | 0 | 2023-05-15 10:06:23 | 0.0003234 | 0.001 | 2.1628 | 0 | 关闭
11399 | 15 | 5 | 恒流充电 | 00:00:01 | 77:20:15 | 0.152 | 2.1388 | 0.0001 | 0.11 | 0.0001 | 0.11 | 0 | 0 | 1e-07 | 0.24 | 1e-07 | 0.24 | 0 | 0 | 2023-05-15 10:06:23 | 0.0003251 | 0.0012 | 2.5358 | 0 | 关闭
11400 | 15 | 5 | 恒流充电 | 00:00:01 | 77:20:15 | 0.152 | 2.1488 | 0.0001 | 0.14 | 0.0001 | 0.14 | 0 | 0 | 1e-07 | 0.3 | 1e-07 | 0.3 | 0 | 0 | 2023-05-15 10:06:23 | 0.0003266 | 0.0013 | 2.79 | 0 | 关闭
11401 | 15 | 5 | 恒流充电 | 00:00:02 | 77:20:15 | 0.152 | 2.1606 | 0.0001 | 0.19 | 0.0001 | 0.19 | 0 | 0 | 2e-07 | 0.4 | 2e-07 | 0.4 | 0 | 0 | 2023-05-15 10:06:24 | 0.0003284 | 0.0018 | 3.9407 | 0 | 关闭
11402 | 15 | 5 | 恒流充电 | 00:00:02 | 77:20:16 | 0.152 | 2.1715 | 0.0001 | 0.24 | 0.0001 | 0.24 | 0 | 0 | 2e-07 | 0.52 | 2e-07 | 0.52 | 0 | 0 | 2023-05-15 10:06:24 | 0.0003301 | 0.0023 | 5.1193 | 0 | 关闭
11403 | 15 | 5 | 恒流充电 | 00:00:03 | 77:20:17 | 0.152 | 2.1817 | 0.0001 | 0.32 | 0.0001 | 0.32 | 0 | 0 | 3e-07 | 0.68 | 3e-07 | 0.68 | 0 | 0 | 2023-05-15 10:06:25 | 0.0003316 | 0.0033 | 7.2942 | 0 | 关闭
11404 | 15 | 5 | 恒流充电 | 00:00:04 | 77:20:18 | 0.152 | 2.1923 | 0.0002 | 0.44 | 0.0002 | 0.44 | 0 | 0 | 4e-07 | 0.94 | 4e-07 | 0.94 | 0 | 0 | 2023-05-15 10:06:26 | 0.0003332 | 0.0052 | 11.4051 | 0 | 关闭
11405 | 15 | 5 | 恒流充电 | 00:00:06 | 77:20:20 | 0.152 | 2.2024 | 0.0003 | 0.61 | 0.0003 | 0.61 | 0 | 0 | 6e-07 | 1.33 | 6e-07 | 1.33 | 0 | 0 | 2023-05-15 10:06:28 | 0.0003348 | 0.0079 | 17.4939 | 0 | 关闭
11406 | 15 | 5 | 恒流充电 | 00:00:09 | 77:20:23 | 0.152 | 2.2126 | 0.0004 | 0.89 | 0.0004 | 0.89 | 0 | 0 | 9e-07 | 1.95 | 9e-07 | 1.95 | 0 | 0 | 2023-05-15 10:06:31 | 0.0003363 | 0.0124 | 27.3525 | 0 | 关闭
11407 | 15 | 5 | 恒流充电 | 00:00:14 | 77:20:27 | 0.152 | 2.2226 | 0.0006 | 1.31 | 0.0006 | 1.31 | 0 | 0 | 1.3e-06 | 2.88 | 1.3e-06 | 2.88 | 0 | 0 | 2023-05-15 10:06:36 | 0.0003378 | 0.019 | 41.849 | 0 | 关闭
11408 | 15 | 5 | 恒流充电 | 00:00:20 | 77:20:34 | 0.152 | 2.2326 | 0.0009 | 1.94 | 0.0009 | 1.94 | 0 | 0 | 1.9e-06 | 4.29 | 1.9e-06 | 4.29 | 0 | 0 | 2023-05-15 10:06:43 | 0.0003393 | 0.0287 | 63.2385 | 0 | 关闭
11409 | 15 | 5 | 恒流充电 | 00:00:30 | 77:20:43 | 0.152 | 2.2412 | 0.0013 | 2.79 | 0.0013 | 2.79 | 0 | 0 | 2.8e-06 | 6.18 | 2.8e-06 | 6.18 | 0 | 0 | 2023-05-15 10:06:52 | 0.0003406 | 0.0447 | 98.4039 | 0 | 关闭
11410 | 15 | 5 | 恒流充电 | 00:00:52 | 77:21:06 | 0.152 | 2.2512 | 0.0022 | 4.85 | 0.0022 | 4.85 | 0 | 0 | 4.9e-06 | 10.82 | 4.9e-06 | 10.82 | 0 | 0 | 2023-05-15 10:07:14 | 0.0003422 | 0.0937 | 206.4513 | 0 | 关闭
11411 | 15 | 5 | 恒流充电 | 00:01:00 | 77:21:13 | 0.152 | 2.2527 | 0.0025 | 5.58 | 0.0025 | 5.58 | 0 | 0 | 5.7e-06 | 12.45 | 5.7e-06 | 12.45 | 0 | 0 | 2023-05-15 10:07:22 | 0.0003424 | 0.2195 | 483.5781 | 0 | 关闭
11412 | 15 | 5 | 恒流充电 | 00:01:30 | 77:21:43 | 0.152 | 2.2536 | 0.0038 | 8.37 | 0.0038 | 8.37 | 0 | 0 | 8.5e-06 | 18.74 | 8.5e-06 | 18.74 | 0 | 0 | 2023-05-15 10:07:52 | 0.0003425 | 1.4073 | 3099.826 | 0 | 关闭
11413 | 15 | 5 | 恒流充电 | 00:02:00 | 77:22:13 | 0.152 | 2.2512 | 0.0051 | 11.16 | 0.0051 | 11.16 | 0 | 0 | 1.14e-05 | 25.02 | 1.14e-05 | 25.02 | 0 | 0 | 2023-05-15 10:08:22 | 0.0003422 | -0.5277 | -1162.4398 | 0 | 关闭
11414 | 15 | 5 | 恒流充电 | 00:02:30 | 77:22:43 | 0.152 | 2.2476 | 0.0063 | 13.95 | 0.0063 | 13.95 | 0 | 0 | 1.42e-05 | 31.3 | 1.42e-05 | 31.3 | 0 | 0 | 2023-05-15 10:08:52 | 0.0003416 | -0.3518 | -774.965 | 0 | 关闭
11415 | 15 | 5 | 恒流充电 | 00:03:00 | 77:23:13 | 0.152 | 2.2439 | 0.0076 | 16.74 | 0.0076 | 16.74 | 0 | 0 | 1.71e-05 | 37.56 | 1.71e-05 | 37.56 | 0 | 0 | 2023-05-15 10:09:22 | 0.000341 | -0.3423 | -754.0084 | 0 | 关闭
11416 | 15 | 5 | 恒流充电 | 00:03:30 | 77:23:43 | 0.152 | 2.2402 | 0.0089 | 19.53 | 0.0089 | 19.53 | 0 | 0 | 1.99e-05 | 43.82 | 1.99e-05 | 43.82 | 0 | 0 | 2023-05-15 10:09:52 | 0.0003405 | -0.3423 | -754.0117 | 0 | 关闭
11417 | 15 | 5 | 恒流充电 | 00:04:00 | 77:24:13 | 0.152 | 2.2367 | 0.0101 | 22.32 | 0.0101 | 22.32 | 0 | 0 | 2.27e-05 | 50.06 | 2.27e-05 | 50.06 | 0 | 0 | 2023-05-15 10:10:22 | 0.00034 | -0.3619 | -797.0964 | 0 | 关闭
11418 | 15 | 5 | 恒流充电 | 00:04:30 | 77:24:43 | 0.152 | 2.2336 | 0.0114 | 25.11 | 0.0114 | 25.11 | 0 | 0 | 2.56e-05 | 56.3 | 2.56e-05 | 56.3 | 0 | 0 | 2023-05-15 10:10:52 | 0.0003395 | -0.4086 | -899.9514 | 0 | 关闭
11419 | 15 | 5 | 恒流充电 | 00:05:00 | 77:25:13 | 0.152 | 2.2308 | 0.0127 | 27.9 | 0.0127 | 27.9 | 0 | 0 | 2.84e-05 | 62.53 | 2.84e-05 | 62.53 | 0 | 0 | 2023-05-15 10:11:22 | 0.0003391 | -0.4523 | -996.3639 | 0 | 关闭
11420 | 15 | 5 | 恒流充电 | 00:05:30 | 77:25:43 | 0.152 | 2.2282 | 0.0139 | 30.69 | 0.0139 | 30.69 | 0 | 0 | 3.12e-05 | 68.75 | 3.12e-05 | 68.75 | 0 | 0 | 2023-05-15 10:11:52 | 0.0003386 | -0.4871 | -1072.9743 | 0 | 关闭
11421 | 15 | 5 | 恒流充电 | 00:06:00 | 77:26:13 | 0.152 | 2.226 | 0.0152 | 33.48 | 0.0152 | 33.48 | 0 | 0 | 3.4e-05 | 74.96 | 3.4e-05 | 74.96 | 0 | 0 | 2023-05-15 10:12:22 | 0.0003383 | -0.5757 | -1268.0244 | 0 | 关闭
11422 | 15 | 5 | 恒流充电 | 00:06:30 | 77:26:43 | 0.152 | 2.2241 | 0.0165 | 36.27 | 0.0165 | 36.27 | 0 | 0 | 3.68e-05 | 81.17 | 3.68e-05 | 81.17 | 0 | 0 | 2023-05-15 10:12:52 | 0.000338 | -0.6666 | -1468.2645 | 0 | 关闭
11423 | 15 | 5 | 恒流充电 | 00:07:00 | 77:27:13 | 0.152 | 2.2224 | 0.0177 | 39.06 | 0.0177 | 39.06 | 0 | 0 | 3.97e-05 | 87.37 | 3.97e-05 | 87.37 | 0 | 0 | 2023-05-15 10:13:22 | 0.0003378 | -0.745 | -1641.0483 | 0 | 关闭
11424 | 15 | 5 | 恒流充电 | 00:07:30 | 77:27:43 | 0.152 | 2.2209 | 0.019 | 41.85 | 0.019 | 41.85 | 0 | 0 | 4.25e-05 | 93.57 | 4.25e-05 | 93.57 | 0 | 0 | 2023-05-15 10:13:52 | 0.0003375 | -0.8444 | -1859.8426 | 0 | 关闭
11425 | 15 | 5 | 恒流充电 | 00:08:00 | 77:28:13 | 0.152 | 2.2197 | 0.0203 | 44.64 | 0.0203 | 44.64 | 0 | 0 | 4.53e-05 | 99.76 | 4.53e-05 | 99.76 | 0 | 0 | 2023-05-15 10:14:22 | 0.0003374 | -1.0555 | -2324.8236 | 0 | 关闭
11426 | 15 | 5 | 恒流充电 | 00:08:30 | 77:28:43 | 0.152 | 2.2186 | 0.0215 | 47.43 | 0.0215 | 47.43 | 0 | 0 | 4.81e-05 | 105.95 | 4.81e-05 | 105.95 | 0 | 0 | 2023-05-15 10:14:52 | 0.0003372 | -1.1514 | -2536.1767 | 0 | 关闭
11427 | 15 | 5 | 恒流充电 | 00:09:00 | 77:29:13 | 0.152 | 2.2176 | 0.0228 | 50.22 | 0.0228 | 50.22 | 0 | 0 | 5.09e-05 | 112.14 | 5.09e-05 | 112.14 | 0 | 0 | 2023-05-15 10:15:22 | 0.0003371 | -1.2666 | -2789.7822 | 0 | 关闭
11428 | 15 | 5 | 恒流充电 | 00:09:30 | 77:29:43 | 0.152 | 2.217 | 0.0241 | 53.01 | 0.0241 | 53.01 | 0 | 0 | 5.37e-05 | 118.32 | 5.37e-05 | 118.32 | 0 | 0 | 2023-05-15 10:15:52 | 0.000337 | -2.1109 | -4649.6064 | 0 | 关闭
11429 | 15 | 5 | 恒流充电 | 00:10:00 | 77:30:13 | 0.152 | 2.2164 | 0.0253 | 55.8 | 0.0253 | 55.8 | 0 | 0 | 5.65e-05 | 124.51 | 5.65e-05 | 124.51 | 0 | 0 | 2023-05-15 10:16:22 | 0.0003369 | -2.1109 | -4649.5758 | 0 | 关闭
11430 | 15 | 5 | 恒流充电 | 00:10:30 | 77:30:43 | 0.152 | 2.2161 | 0.0266 | 58.59 | 0.0266 | 58.59 | 0 | 0 | 5.93e-05 | 130.69 | 5.93e-05 | 130.69 | 0 | 0 | 2023-05-15 10:16:52 | 0.0003368 | -4.2218 | -9299.0904 | 0 | 关闭
11431 | 15 | 5 | 恒流充电 | 00:11:00 | 77:31:13 | 0.152 | 2.2157 | 0.0279 | 61.38 | 0.0279 | 61.38 | 0 | 0 | 6.21e-05 | 136.87 | 6.21e-05 | 136.87 | 0 | 0 | 2023-05-15 10:17:22 | 0.0003368 | -3.1664 | -6974.3484 | 0 | 关闭
11432 | 15 | 5 | 恒流充电 | 00:11:30 | 77:31:43 | 0.152 | 2.2155 | 0.0291 | 64.17 | 0.0291 | 64.17 | 0 | 0 | 6.49e-05 | 143.05 | 6.49e-05 | 143.05 | 0 | 0 | 2023-05-15 10:17:52 | 0.0003367 | -6.3328 | -13948.8191 | 0 | 关闭
11433 | 15 | 5 | 恒流充电 | 00:12:00 | 77:32:13 | 0.152 | 2.2153 | 0.0304 | 66.96 | 0.0304 | 66.96 | 0 | 0 | 6.78e-05 | 149.23 | 6.78e-05 | 149.23 | 0 | 0 | 2023-05-15 10:18:22 | 0.0003367 | -6.3327 | -13948.758 | 0 | 关闭
11434 | 15 | 5 | 恒流充电 | 00:12:30 | 77:32:43 | 0.152 | 2.2152 | 0.0317 | 69.74 | 0.0317 | 69.74 | 0 | 0 | 7.06e-05 | 155.41 | 7.06e-05 | 155.41 | 0 | 0 | 2023-05-15 10:18:52 | 0.0003367 | -12.6654 | -27897.3324 | 0 | 关闭
11435 | 15 | 5 | 恒流充电 | 00:13:00 | 77:33:13 | 0.152 | 2.215 | 0.0329 | 72.53 | 0.0329 | 72.53 | 0 | 0 | 7.34e-05 | 161.59 | 7.34e-05 | 161.59 | 0 | 0 | 2023-05-15 10:19:22 | 0.0003367 | -6.3327 | -13948.6968 | 0 | 关闭
11436 | 15 | 5 | 恒流充电 | 00:13:30 | 77:33:43 | 0.152 | 2.215 | 0.0342 | 75.32 | 0.0342 | 75.32 | 0 | 0 | 7.62e-05 | 167.77 | 7.62e-05 | 167.77 | 0 | 0 | 2023-05-15 10:19:52 | 0.0003366 | 0 | 0 | 0 | 关闭
11437 | 15 | 5 | 恒流充电 | 00:14:00 | 77:34:13 | 0.152 | 2.2147 | 0.0355 | 78.11 | 0.0355 | 78.11 | 0 | 0 | 7.9e-05 | 173.95 | 7.9e-05 | 173.95 | 0 | 0 | 2023-05-15 10:20:22 | 0.0003366 | -4.2217 | -9298.9068 | 0 | 关闭
11438 | 15 | 5 | 恒流充电 | 00:14:30 | 77:34:43 | 0.152 | 2.2149 | 0.0367 | 80.9 | 0.0367 | 80.9 | 0 | 0 | 8.18e-05 | 180.13 | 8.18e-05 | 180.13 | 0 | 0 | 2023-05-15 10:20:52 | 0.0003367 | 6.3336 | 13950.5629 | 0 | 关闭
11439 | 15 | 5 | 恒流充电 | 00:15:00 | 77:35:13 | 0.152 | 2.2149 | 0.038 | 83.69 | 0.038 | 83.69 | 0 | 0 | 8.46e-05 | 186.31 | 8.46e-05 | 186.31 | 0 | 0 | 2023-05-15 10:21:22 | 0.0003367 | 0 | 0 | 0 | 关闭
11440 | 15 | 5 | 恒流充电 | 00:15:30 | 77:35:43 | 0.152 | 2.2146 | 0.0393 | 86.48 | 0.0393 | 86.48 | 0 | 0 | 8.74e-05 | 192.49 | 8.74e-05 | 192.49 | 0 | 0 | 2023-05-15 10:21:52 | 0.0003366 | -4.2222 | -9299.9878 | 0 | 关闭
11441 | 15 | 5 | 恒流充电 | 00:16:00 | 77:36:13 | 0.152 | 2.2146 | 0.0405 | 89.27 | 0.0405 | 89.27 | 0 | 0 | 9.02e-05 | 198.67 | 9.02e-05 | 198.67 | 0 | 0 | 2023-05-15 10:22:22 | 0.0003366 | 0 | 0 | 0 | 关闭
11442 | 15 | 5 | 恒流充电 | 00:16:30 | 77:36:43 | 0.152 | 2.2147 | 0.0418 | 92.06 | 0.0418 | 92.06 | 0 | 0 | 9.3e-05 | 204.85 | 9.3e-05 | 204.85 | 0 | 0 | 2023-05-15 10:22:52 | 0.0003366 | 12.6656 | 27897.883 | 0 | 关闭
11443 | 15 | 5 | 恒流充电 | 00:17:00 | 77:37:13 | 0.152 | 2.2148 | 0.0431 | 94.85 | 0.0431 | 94.85 | 0 | 0 | 9.58e-05 | 211.03 | 9.58e-05 | 211.03 | 0 | 0 | 2023-05-15 10:23:22 | 0.0003366 | 12.6654 | 27897.4547 | 0 | 关闭
11444 | 15 | 5 | 恒流充电 | 00:17:30 | 77:37:43 | 0.152 | 2.2149 | 0.0443 | 97.64 | 0.0443 | 97.64 | 0 | 0 | 9.86e-05 | 217.21 | 9.86e-05 | 217.21 | 0 | 0 | 2023-05-15 10:23:52 | 0.0003366 | 12.6655 | 27897.5159 | 0 | 关闭
11445 | 15 | 5 | 恒流充电 | 00:18:00 | 77:38:13 | 0.152 | 2.2151 | 0.0456 | 100.43 | 0.0456 | 100.43 | 0 | 0 | 0.0001014 | 223.38 | 0.0001014 | 223.38 | 0 | 0 | 2023-05-15 10:24:22 | 0.0003367 | 6.3328 | 13948.8497 | 0 | 关闭
11446 | 15 | 5 | 恒流充电 | 00:18:30 | 77:38:43 | 0.152 | 2.2152 | 0.0469 | 103.22 | 0.0469 | 103.22 | 0 | 0 | 0.0001042 | 229.56 | 0.0001042 | 229.56 | 0 | 0 | 2023-05-15 10:24:52 | 0.0003367 | 12.6656 | 27897.6995 | 0 | 关闭
11447 | 15 | 5 | 恒流充电 | 00:19:00 | 77:39:13 | 0.152 | 2.2156 | 0.0481 | 106.01 | 0.0481 | 106.01 | 0 | 0 | 0.000107 | 235.75 | 0.000107 | 235.75 | 0 | 0 | 2023-05-15 10:25:22 | 0.0003368 | 3.1667 | 6975.0673 | 0 | 关闭
11448 | 15 | 5 | 恒流充电 | 00:19:30 | 77:39:43 | 0.152 | 2.216 | 0.0494 | 108.8 | 0.0494 | 108.8 | 0 | 0 | 0.0001098 | 241.93 | 0.0001098 | 241.93 | 0 | 0 | 2023-05-15 10:25:52 | 0.0003368 | 3.1667 | 6975.0367 | 0 | 关闭
11449 | 15 | 5 | 恒流充电 | 00:20:00 | 77:40:13 | 0.152 | 2.2163 | 0.0507 | 111.59 | 0.0507 | 111.59 | 0 | 0 | 0.0001126 | 248.11 | 0.0001126 | 248.11 | 0 | 0 | 2023-05-15 10:26:22 | 0.0003369 | 4.222 | 9299.5595 | 0 | 关闭
11450 | 15 | 5 | 恒流充电 | 00:20:30 | 77:40:43 | 0.152 | 2.2166 | 0.0519 | 114.38 | 0.0519 | 114.38 | 0 | 0 | 0.0001154 | 254.29 | 0.0001154 | 254.29 | 0 | 0 | 2023-05-15 10:26:52 | 0.0003369 | 4.222 | 9299.5595 | 0 | 关闭
11451 | 15 | 5 | 恒流充电 | 00:21:00 | 77:41:13 | 0.152 | 2.217 | 0.0532 | 117.17 | 0.0532 | 117.17 | 0 | 0 | 0.0001183 | 260.48 | 0.0001183 | 260.48 | 0 | 0 | 2023-05-15 10:27:22 | 0.000337 | 3.1665 | 6974.6696 | 0 | 关闭
11452 | 15 | 5 | 恒流充电 | 00:21:30 | 77:41:43 | 0.152 | 2.2174 | 0.0545 | 119.96 | 0.0545 | 119.96 | 0 | 0 | 0.0001211 | 266.66 | 0.0001211 | 266.66 | 0 | 0 | 2023-05-15 10:27:52 | 0.000337 | 3.1665 | 6974.6696 | 0 | 关闭
11453 | 15 | 5 | 恒流充电 | 00:22:00 | 77:42:13 | 0.152 | 2.2177 | 0.0557 | 122.75 | 0.0557 | 122.75 | 0 | 0 | 0.0001239 | 272.85 | 0.0001239 | 272.85 | 0 | 0 | 2023-05-15 10:28:22 | 0.000337 | 4.222 | 9299.5187 | 0 | 关闭
11454 | 15 | 5 | 恒流充电 | 00:22:30 | 77:42:43 | 0.152 | 2.218 | 0.057 | 125.54 | 0.057 | 125.54 | 0 | 0 | 0.0001267 | 279.04 | 0.0001267 | 279.04 | 0 | 0 | 2023-05-15 10:28:52 | 0.0003371 | 4.222 | 9299.4779 | 0 | 关闭
11455 | 15 | 5 | 恒流充电 | 00:23:00 | 77:43:13 | 0.152 | 2.2184 | 0.0583 | 128.33 | 0.0583 | 128.33 | 0 | 0 | 0.0001295 | 285.23 | 0.0001295 | 285.23 | 0 | 0 | 2023-05-15 10:29:22 | 0.0003372 | 3.1665 | 6974.6084 | 0 | 关闭
11456 | 15 | 5 | 恒流充电 | 00:23:30 | 77:43:43 | 0.152 | 2.2186 | 0.0595 | 131.12 | 0.0595 | 131.12 | 0 | 0 | 0.0001323 | 291.42 | 0.0001323 | 291.42 | 0 | 0 | 2023-05-15 10:29:52 | 0.0003372 | 6.333 | 13949.3392 | 0 | 关闭
11457 | 15 | 5 | 恒流充电 | 00:24:00 | 77:44:13 | 0.152 | 2.2189 | 0.0608 | 133.91 | 0.0608 | 133.91 | 0 | 0 | 0.0001351 | 297.61 | 0.0001351 | 297.61 | 0 | 0 | 2023-05-15 10:30:22 | 0.0003373 | 4.222 | 9299.5187 | 0 | 关闭
11458 | 15 | 5 | 恒流充电 | 00:24:30 | 77:44:43 | 0.152 | 2.2191 | 0.0621 | 136.7 | 0.0621 | 136.7 | 0 | 0 | 0.0001379 | 303.8 | 0.0001379 | 303.8 | 0 | 0 | 2023-05-15 10:30:52 | 0.0003373 | 6.3329 | 13949.2168 | 0 | 关闭
11459 | 15 | 5 | 恒流充电 | 00:25:00 | 77:45:13 | 0.152 | 2.2193 | 0.0633 | 139.49 | 0.0633 | 139.49 | 0 | 0 | 0.0001407 | 309.99 | 0.0001407 | 309.99 | 0 | 0 | 2023-05-15 10:31:22 | 0.0003373 | 6.333 | 13949.3392 | 0 | 关闭
11460 | 15 | 5 | 恒流充电 | 00:25:30 | 77:45:43 | 0.152 | 2.2196 | 0.0646 | 142.28 | 0.0646 | 142.28 | 0 | 0 | 0.0001435 | 316.18 | 0.0001435 | 316.18 | 0 | 0 | 2023-05-15 10:31:52 | 0.0003374 | 4.2219 | 9299.4371 | 0 | 关闭
11461 | 15 | 5 | 恒流充电 | 00:26:00 | 77:46:13 | 0.152 | 2.2199 | 0.0659 | 145.07 | 0.0659 | 145.07 | 0 | 0 | 0.0001464 | 322.37 | 0.0001464 | 322.37 | 0 | 0 | 2023-05-15 10:32:22 | 0.0003374 | 4.222 | 9299.5187 | 0 | 关闭
11462 | 15 | 5 | 恒流充电 | 00:26:30 | 77:46:43 | 0.152 | 2.2201 | 0.0671 | 147.86 | 0.0671 | 147.86 | 0 | 0 | 0.0001492 | 328.57 | 0.0001492 | 328.57 | 0 | 0 | 2023-05-15 10:32:52 | 0.0003374 | 6.3329 | 13949.2168 | 0 | 关闭
11463 | 15 | 5 | 恒流充电 | 00:27:00 | 77:47:13 | 0.152 | 2.2205 | 0.0684 | 150.65 | 0.0684 | 150.65 | 0 | 0 | 0.000152 | 334.76 | 0.000152 | 334.76 | 0 | 0 | 2023-05-15 10:33:22 | 0.0003375 | 3.1665 | 6974.6696 | 0 | 关闭
11464 | 15 | 5 | 恒流充电 | 00:27:30 | 77:47:43 | 0.152 | 2.2209 | 0.0697 | 153.44 | 0.0697 | 153.44 | 0 | 0 | 0.0001548 | 340.96 | 0.0001548 | 340.96 | 0 | 0 | 2023-05-15 10:33:52 | 0.0003376 | 3.1665 | 6974.6696 | 0 | 关闭
11465 | 15 | 5 | 恒流充电 | 00:28:00 | 77:48:13 | 0.152 | 2.2211 | 0.0709 | 156.23 | 0.0709 | 156.23 | 0 | 0 | 0.0001576 | 347.15 | 0.0001576 | 347.15 | 0 | 0 | 2023-05-15 10:34:22 | 0.0003376 | 6.3329 | 13949.1557 | 0 | 关闭
11466 | 15 | 5 | 恒流充电 | 00:28:30 | 77:48:43 | 0.152 | 2.2216 | 0.0722 | 159.02 | 0.0722 | 159.02 | 0 | 0 | 0.0001604 | 353.35 | 0.0001604 | 353.35 | 0 | 0 | 2023-05-15 10:34:52 | 0.0003377 | 2.5332 | 5579.6867 | 0 | 关闭
11467 | 15 | 5 | 恒流充电 | 00:29:00 | 77:49:13 | 0.152 | 2.222 | 0.0735 | 161.81 | 0.0735 | 161.81 | 0 | 0 | 0.0001632 | 359.55 | 0.0001632 | 359.55 | 0 | 0 | 2023-05-15 10:35:22 | 0.0003377 | 3.1664 | 6974.5472 | 0 | 关闭
11468 | 15 | 5 | 恒流充电 | 00:29:30 | 77:49:43 | 0.152 | 2.2224 | 0.0747 | 164.6 | 0.0747 | 164.6 | 0 | 0 | 0.000166 | 365.75 | 0.000166 | 365.75 | 0 | 0 | 2023-05-15 10:35:52 | 0.0003378 | 3.1665 | 6974.5778 | 0 | 关闭
11469 | 15 | 5 | 恒流充电 | 00:30:00 | 77:50:13 | 0.152 | 2.223 | 0.076 | 167.39 | 0.076 | 167.39 | 0 | 0 | 0.0001689 | 371.95 | 0.0001689 | 371.95 | 0 | 0 | 2023-05-15 10:36:22 | 0.0003379 | 2.111 | 4649.7186 | 0 | 关闭
11470 | 15 | 5 | 恒流充电 | 00:30:30 | 77:50:43 | 0.152 | 2.2234 | 0.0773 | 170.18 | 0.0773 | 170.18 | 0 | 0 | 0.0001717 | 378.15 | 0.0001717 | 378.15 | 0 | 0 | 2023-05-15 10:36:52 | 0.000338 | 3.1664 | 6974.5472 | 0 | 关闭
11471 | 15 | 5 | 恒流充电 | 00:31:00 | 77:51:13 | 0.152 | 2.2238 | 0.0785 | 172.97 | 0.0785 | 172.97 | 0 | 0 | 0.0001745 | 384.35 | 0.0001745 | 384.35 | 0 | 0 | 2023-05-15 10:37:22 | 0.000338 | 3.1665 | 6974.5778 | 0 | 关闭
11472 | 15 | 5 | 恒流充电 | 00:31:30 | 77:51:43 | 0.152 | 2.2241 | 0.0798 | 175.76 | 0.0798 | 175.76 | 0 | 0 | 0.0001773 | 390.56 | 0.0001773 | 390.56 | 0 | 0 | 2023-05-15 10:37:52 | 0.000338 | 4.222 | 9299.4779 | 0 | 关闭
11473 | 15 | 5 | 恒流充电 | 00:32:00 | 77:52:13 | 0.152 | 2.2245 | 0.0811 | 178.55 | 0.0811 | 178.55 | 0 | 0 | 0.0001801 | 396.76 | 0.0001801 | 396.76 | 0 | 0 | 2023-05-15 10:38:22 | 0.0003381 | 3.1664 | 6974.4555 | 0 | 关闭
11474 | 15 | 5 | 恒流充电 | 00:32:30 | 77:52:43 | 0.152 | 2.2248 | 0.0823 | 181.34 | 0.0823 | 181.34 | 0 | 0 | 0.0001829 | 402.97 | 0.0001829 | 402.97 | 0 | 0 | 2023-05-15 10:38:52 | 0.0003381 | 4.2219 | 9299.4371 | 0 | 关闭
11475 | 15 | 5 | 恒流充电 | 00:33:00 | 77:53:13 | 0.152 | 2.2251 | 0.0836 | 184.13 | 0.0836 | 184.13 | 0 | 0 | 0.0001858 | 409.18 | 0.0001858 | 409.18 | 0 | 0 | 2023-05-15 10:39:22 | 0.0003382 | 4.2219 | 9299.4371 | 0 | 关闭
11476 | 15 | 5 | 恒流充电 | 00:33:30 | 77:53:43 | 0.152 | 2.2254 | 0.0849 | 186.92 | 0.0849 | 186.92 | 0 | 0 | 0.0001886 | 415.39 | 0.0001886 | 415.39 | 0 | 0 | 2023-05-15 10:39:52 | 0.0003383 | 4.222 | 9299.4779 | 0 | 关闭
11477 | 15 | 5 | 恒流充电 | 00:34:00 | 77:54:13 | 0.152 | 2.2258 | 0.0861 | 189.71 | 0.0861 | 189.71 | 0 | 0 | 0.0001914 | 421.6 | 0.0001914 | 421.6 | 0 | 0 | 2023-05-15 10:40:22 | 0.0003383 | 3.1665 | 6974.7002 | 0 | 关闭
11478 | 15 | 5 | 恒流充电 | 00:34:30 | 77:54:43 | 0.152 | 2.226 | 0.0874 | 192.5 | 0.0874 | 192.5 | 0 | 0 | 0.0001942 | 427.8 | 0.0001942 | 427.8 | 0 | 0 | 2023-05-15 10:40:52 | 0.0003383 | 6.333 | 13949.3392 | 0 | 关闭
11479 | 15 | 5 | 恒流充电 | 00:35:00 | 77:55:13 | 0.152 | 2.2262 | 0.0887 | 195.29 | 0.0887 | 195.29 | 0 | 0 | 0.000197 | 434.02 | 0.000197 | 434.02 | 0 | 0 | 2023-05-15 10:41:22 | 0.0003384 | 6.333 | 13949.278 | 0 | 关闭
11480 | 15 | 5 | 恒流充电 | 00:35:30 | 77:55:43 | 0.152 | 2.2267 | 0.0899 | 198.08 | 0.0899 | 198.08 | 0 | 0 | 0.0001999 | 440.23 | 0.0001999 | 440.23 | 0 | 0 | 2023-05-15 10:41:52 | 0.0003384 | 2.5332 | 5579.7112 | 0 | 关闭
11481 | 15 | 5 | 恒流充电 | 00:36:00 | 77:56:13 | 0.152 | 2.227 | 0.0912 | 200.87 | 0.0912 | 200.87 | 0 | 0 | 0.0002027 | 446.44 | 0.0002027 | 446.44 | 0 | 0 | 2023-05-15 10:42:22 | 0.0003385 | 4.222 | 9299.5187 | 0 | 关闭
11482 | 15 | 5 | 恒流充电 | 00:36:30 | 77:56:43 | 0.152 | 2.2272 | 0.0925 | 203.66 | 0.0925 | 203.66 | 0 | 0 | 0.0002055 | 452.65 | 0.0002055 | 452.65 | 0 | 0 | 2023-05-15 10:42:52 | 0.0003385 | 6.333 | 13949.4004 | 0 | 关闭
11483 | 15 | 5 | 恒流充电 | 00:37:00 | 77:57:13 | 0.152 | 2.2276 | 0.0937 | 206.45 | 0.0937 | 206.45 | 0 | 0 | 0.0002083 | 458.87 | 0.0002083 | 458.87 | 0 | 0 | 2023-05-15 10:43:22 | 0.0003386 | 3.1665 | 6974.6084 | 0 | 关闭
11484 | 15 | 5 | 恒流充电 | 00:37:30 | 77:57:43 | 0.152 | 2.2281 | 0.095 | 209.24 | 0.095 | 209.24 | 0 | 0 | 0.0002111 | 465.08 | 0.0002111 | 465.08 | 0 | 0 | 2023-05-15 10:43:52 | 0.0003387 | 2.5332 | 5579.7846 | 0 | 关闭
11485 | 15 | 5 | 恒流充电 | 00:38:00 | 77:58:13 | 0.152 | 2.2286 | 0.0963 | 212.03 | 0.0963 | 212.03 | 0 | 0 | 0.000214 | 471.3 | 0.000214 | 471.3 | 0 | 0 | 2023-05-15 10:44:22 | 0.0003387 | 2.5332 | 5579.7846 | 0 | 关闭
11486 | 15 | 5 | 恒流充电 | 00:38:30 | 77:58:43 | 0.152 | 2.229 | 0.0975 | 214.82 | 0.0975 | 214.82 | 0 | 0 | 0.0002168 | 477.52 | 0.0002168 | 477.52 | 0 | 0 | 2023-05-15 10:44:52 | 0.0003388 | 3.1666 | 6974.792 | 0 | 关闭
11487 | 15 | 5 | 恒流充电 | 00:39:00 | 77:59:13 | 0.152 | 2.2295 | 0.0988 | 217.61 | 0.0988 | 217.61 | 0 | 0 | 0.0002196 | 483.74 | 0.0002196 | 483.74 | 0 | 0 | 2023-05-15 10:45:22 | 0.0003389 | 2.5332 | 5579.7357 | 0 | 关闭
11488 | 15 | 5 | 恒流充电 | 00:39:30 | 77:59:43 | 0.152 | 2.2301 | 0.1001 | 220.4 | 0.1001 | 220.4 | 0 | 0 | 0.0002224 | 489.96 | 0.0002224 | 489.96 | 0 | 0 | 2023-05-15 10:45:52 | 0.000339 | 2.111 | 4649.8205 | 0 | 关闭
11489 | 15 | 5 | 恒流充电 | 00:40:00 | 78:00:13 | 0.152 | 2.2304 | 0.1013 | 223.19 | 0.1013 | 223.19 | 0 | 0 | 0.0002253 | 496.18 | 0.0002253 | 496.18 | 0 | 0 | 2023-05-15 10:46:22 | 0.000339 | 4.222 | 9299.5595 | 0 | 关闭
11490 | 15 | 5 | 恒流充电 | 00:40:30 | 78:00:43 | 0.152 | 2.2309 | 0.1026 | 225.98 | 0.1026 | 225.98 | 0 | 0 | 0.0002281 | 502.4 | 0.0002281 | 502.4 | 0 | 0 | 2023-05-15 10:46:52 | 0.0003391 | 2.5332 | 5579.6867 | 0 | 关闭
11491 | 15 | 5 | 恒流充电 | 00:41:00 | 78:01:13 | 0.152 | 2.2312 | 0.1039 | 228.77 | 0.1039 | 228.77 | 0 | 0 | 0.0002309 | 508.63 | 0.0002309 | 508.63 | 0 | 0 | 2023-05-15 10:47:22 | 0.0003391 | 4.2219 | 9299.3963 | 0 | 关闭
11492 | 15 | 5 | 恒流充电 | 00:41:30 | 78:01:43 | 0.152 | 2.2315 | 0.1051 | 231.56 | 0.1051 | 231.56 | 0 | 0 | 0.0002337 | 514.85 | 0.0002337 | 514.85 | 0 | 0 | 2023-05-15 10:47:52 | 0.0003392 | 4.2219 | 9299.3963 | 0 | 关闭
11493 | 15 | 5 | 恒流充电 | 00:42:00 | 78:02:13 | 0.152 | 2.2317 | 0.1064 | 234.35 | 0.1064 | 234.35 | 0 | 0 | 0.0002366 | 521.08 | 0.0002366 | 521.08 | 0 | 0 | 2023-05-15 10:48:22 | 0.0003392 | 6.333 | 13949.3392 | 0 | 关闭
11494 | 15 | 5 | 恒流充电 | 00:42:30 | 78:02:43 | 0.152 | 2.232 | 0.1077 | 237.14 | 0.1077 | 237.14 | 0 | 0 | 0.0002394 | 527.31 | 0.0002394 | 527.31 | 0 | 0 | 2023-05-15 10:48:52 | 0.0003392 | 4.222 | 9299.4779 | 0 | 关闭
11495 | 15 | 5 | 恒流充电 | 00:43:00 | 78:03:13 | 0.152 | 2.2323 | 0.1089 | 239.93 | 0.1089 | 239.93 | 0 | 0 | 0.0002422 | 533.53 | 0.0002422 | 533.53 | 0 | 0 | 2023-05-15 10:49:22 | 0.0003393 | 4.2219 | 9299.3147 | 0 | 关闭
11496 | 15 | 5 | 恒流充电 | 00:43:30 | 78:03:43 | 0.152 | 2.2326 | 0.1102 | 242.72 | 0.1102 | 242.72 | 0 | 0 | 0.0002451 | 539.76 | 0.0002451 | 539.76 | 0 | 0 | 2023-05-15 10:49:52 | 0.0003393 | 4.222 | 9299.5595 | 0 | 关闭
11497 | 15 | 5 | 恒流充电 | 00:44:00 | 78:04:13 | 0.152 | 2.2329 | 0.1115 | 245.51 | 0.1115 | 245.51 | 0 | 0 | 0.0002479 | 545.99 | 0.0002479 | 545.99 | 0 | 0 | 2023-05-15 10:50:22 | 0.0003394 | 4.222 | 9299.4779 | 0 | 关闭
11498 | 15 | 5 | 恒流充电 | 00:44:30 | 78:04:43 | 0.152 | 2.2332 | 0.1127 | 248.3 | 0.1127 | 248.3 | 0 | 0 | 0.0002507 | 552.22 | 0.0002507 | 552.22 | 0 | 0 | 2023-05-15 10:50:52 | 0.0003394 | 4.2219 | 9299.3963 | 0 | 关闭
11499 | 15 | 5 | 恒流充电 | 00:45:00 | 78:05:13 | 0.152 | 2.2336 | 0.114 | 251.09 | 0.114 | 251.09 | 0 | 0 | 0.0002535 | 558.45 | 0.0002535 | 558.45 | 0 | 0 | 2023-05-15 10:51:22 | 0.0003395 | 3.1665 | 6974.6084 | 0 | 关闭
11500 | 15 | 5 | 恒流充电 | 00:45:30 | 78:05:43 | 0.152 | 2.234 | 0.1153 | 253.88 | 0.1153 | 253.88 | 0 | 0 | 0.0002564 | 564.68 | 0.0002564 | 564.68 | 0 | 0 | 2023-05-15 10:51:52 | 0.0003395 | 3.1664 | 6974.5472 | 0 | 关闭
11501 | 15 | 5 | 恒流充电 | 00:46:00 | 78:06:13 | 0.152 | 2.2344 | 0.1165 | 256.67 | 0.1165 | 256.67 | 0 | 0 | 0.0002592 | 570.92 | 0.0002592 | 570.92 | 0 | 0 | 2023-05-15 10:52:22 | 0.0003396 | 3.1665 | 6974.6084 | 0 | 关闭
11502 | 15 | 5 | 恒流充电 | 00:46:30 | 78:06:43 | 0.152 | 2.2348 | 0.1178 | 259.45 | 0.1178 | 259.45 | 0 | 0 | 0.000262 | 577.15 | 0.000262 | 577.15 | 0 | 0 | 2023-05-15 10:52:52 | 0.0003396 | 3.1665 | 6974.6084 | 0 | 关闭
11503 | 15 | 5 | 恒流充电 | 00:47:00 | 78:07:13 | 0.152 | 2.2352 | 0.1191 | 262.24 | 0.1191 | 262.24 | 0 | 0 | 0.0002649 | 583.38 | 0.0002649 | 583.38 | 0 | 0 | 2023-05-15 10:53:22 | 0.0003397 | 3.1664 | 6974.5472 | 0 | 关闭
11504 | 15 | 5 | 恒流充电 | 00:47:30 | 78:07:43 | 0.152 | 2.2357 | 0.1203 | 265.03 | 0.1203 | 265.03 | 0 | 0 | 0.0002677 | 589.62 | 0.0002677 | 589.62 | 0 | 0 | 2023-05-15 10:53:52 | 0.0003398 | 2.5332 | 5579.6867 | 0 | 关闭
11505 | 15 | 5 | 恒流充电 | 00:48:00 | 78:08:13 | 0.152 | 2.2361 | 0.1216 | 267.82 | 0.1216 | 267.82 | 0 | 0 | 0.0002705 | 595.86 | 0.0002705 | 595.86 | 0 | 0 | 2023-05-15 10:54:22 | 0.0003399 | 3.1664 | 6974.5472 | 0 | 关闭
11506 | 15 | 5 | 恒流充电 | 00:48:30 | 78:08:43 | 0.152 | 2.2366 | 0.1229 | 270.61 | 0.1229 | 270.61 | 0 | 0 | 0.0002734 | 602.1 | 0.0002734 | 602.1 | 0 | 0 | 2023-05-15 10:54:52 | 0.0003399 | 2.5332 | 5579.6867 | 0 | 关闭
11507 | 15 | 5 | 恒流充电 | 00:49:00 | 78:09:13 | 0.152 | 2.237 | 0.1241 | 273.4 | 0.1241 | 273.4 | 0 | 0 | 0.0002762 | 608.34 | 0.0002762 | 608.34 | 0 | 0 | 2023-05-15 10:55:22 | 0.00034 | 3.1664 | 6974.5472 | 0 | 关闭
11508 | 15 | 5 | 恒流充电 | 00:49:30 | 78:09:43 | 0.152 | 2.2374 | 0.1254 | 276.19 | 0.1254 | 276.19 | 0 | 0 | 0.000279 | 614.58 | 0.000279 | 614.58 | 0 | 0 | 2023-05-15 10:55:52 | 0.00034 | 3.1664 | 6974.486 | 0 | 关闭
11509 | 15 | 5 | 恒流充电 | 00:50:00 | 78:10:13 | 0.152 | 2.2378 | 0.1267 | 278.98 | 0.1267 | 278.98 | 0 | 0 | 0.0002819 | 620.82 | 0.0002819 | 620.82 | 0 | 0 | 2023-05-15 10:56:22 | 0.0003402 | 3.1664 | 6974.5472 | 0 | 关闭
11510 | 15 | 5 | 恒流充电 | 00:50:30 | 78:10:43 | 0.152 | 2.2381 | 0.1279 | 281.77 | 0.1279 | 281.77 | 0 | 0 | 0.0002847 | 627.07 | 0.0002847 | 627.07 | 0 | 0 | 2023-05-15 10:56:52 | 0.0003402 | 4.2219 | 9299.3963 | 0 | 关闭
11511 | 15 | 5 | 恒流充电 | 00:51:00 | 78:11:13 | 0.152 | 2.2384 | 0.1292 | 284.56 | 0.1292 | 284.56 | 0 | 0 | 0.0002875 | 633.31 | 0.0002875 | 633.31 | 0 | 0 | 2023-05-15 10:57:22 | 0.0003402 | 4.2219 | 9299.3147 | 0 | 关闭
11512 | 15 | 5 | 恒流充电 | 00:51:30 | 78:11:43 | 0.152 | 2.2388 | 0.1305 | 287.35 | 0.1305 | 287.35 | 0 | 0 | 0.0002904 | 639.56 | 0.0002904 | 639.56 | 0 | 0 | 2023-05-15 10:57:52 | 0.0003403 | 3.1665 | 6974.6696 | 0 | 关闭
11513 | 15 | 5 | 恒流充电 | 00:52:00 | 78:12:13 | 0.152 | 2.2391 | 0.1317 | 290.14 | 0.1317 | 290.14 | 0 | 0 | 0.0002932 | 645.8 | 0.0002932 | 645.8 | 0 | 0 | 2023-05-15 10:58:22 | 0.0003403 | 4.222 | 9299.4779 | 0 | 关闭
11514 | 15 | 5 | 恒流充电 | 00:52:30 | 78:12:43 | 0.152 | 2.2395 | 0.133 | 292.93 | 0.133 | 292.93 | 0 | 0 | 0.000296 | 652.05 | 0.000296 | 652.05 | 0 | 0 | 2023-05-15 10:58:52 | 0.0003404 | 3.1665 | 6974.6084 | 0 | 关闭
11515 | 15 | 5 | 恒流充电 | 00:53:00 | 78:13:13 | 0.152 | 2.2398 | 0.1343 | 295.72 | 0.1343 | 295.72 | 0 | 0 | 0.0002989 | 658.3 | 0.0002989 | 658.3 | 0 | 0 | 2023-05-15 10:59:22 | 0.0003404 | 4.222 | 9299.5595 | 0 | 关闭
11516 | 15 | 5 | 恒流充电 | 00:53:30 | 78:13:43 | 0.152 | 2.2402 | 0.1355 | 298.51 | 0.1355 | 298.51 | 0 | 0 | 0.0003017 | 664.55 | 0.0003017 | 664.55 | 0 | 0 | 2023-05-15 10:59:52 | 0.0003405 | 3.1665 | 6974.7308 | 0 | 关闭
11517 | 15 | 5 | 恒流充电 | 00:54:00 | 78:14:13 | 0.152 | 2.2406 | 0.1368 | 301.3 | 0.1368 | 301.3 | 0 | 0 | 0.0003045 | 670.8 | 0.0003045 | 670.8 | 0 | 0 | 2023-05-15 11:00:22 | 0.0003406 | 3.1665 | 6974.7308 | 0 | 关闭
11518 | 15 | 5 | 恒流充电 | 00:54:30 | 78:14:43 | 0.152 | 2.241 | 0.1381 | 304.09 | 0.1381 | 304.09 | 0 | 0 | 0.0003074 | 677.05 | 0.0003074 | 677.05 | 0 | 0 | 2023-05-15 11:00:52 | 0.0003406 | 3.1665 | 6974.6084 | 0 | 关闭
11519 | 15 | 5 | 恒流充电 | 00:55:00 | 78:15:13 | 0.152 | 2.2414 | 0.1393 | 306.88 | 0.1393 | 306.88 | 0 | 0 | 0.0003102 | 683.3 | 0.0003102 | 683.3 | 0 | 0 | 2023-05-15 11:01:22 | 0.0003407 | 3.1665 | 6974.6084 | 0 | 关闭
11520 | 15 | 5 | 恒流充电 | 00:55:30 | 78:15:43 | 0.152 | 2.242 | 0.1406 | 309.67 | 0.1406 | 309.67 | 0 | 0 | 0.0003131 | 689.56 | 0.0003131 | 689.56 | 0 | 0 | 2023-05-15 11:01:52 | 0.0003407 | 2.111 | 4649.7389 | 0 | 关闭
11521 | 15 | 5 | 恒流充电 | 00:56:00 | 78:16:13 | 0.152 | 2.2425 | 0.1419 | 312.46 | 0.1419 | 312.46 | 0 | 0 | 0.0003159 | 695.81 | 0.0003159 | 695.81 | 0 | 0 | 2023-05-15 11:02:22 | 0.0003408 | 2.5332 | 5579.6867 | 0 | 关闭
11522 | 15 | 5 | 恒流充电 | 00:56:30 | 78:16:43 | 0.152 | 2.243 | 0.1431 | 315.25 | 0.1431 | 315.25 | 0 | 0 | 0.0003187 | 702.07 | 0.0003187 | 702.07 | 0 | 0 | 2023-05-15 11:02:52 | 0.0003409 | 2.5332 | 5579.6867 | 0 | 关闭
11523 | 15 | 5 | 恒流充电 | 00:57:00 | 78:17:13 | 0.152 | 2.2435 | 0.1444 | 318.04 | 0.1444 | 318.04 | 0 | 0 | 0.0003216 | 708.33 | 0.0003216 | 708.33 | 0 | 0 | 2023-05-15 11:03:22 | 0.000341 | 2.5332 | 5579.7357 | 0 | 关闭
11524 | 15 | 5 | 恒流充电 | 00:57:30 | 78:17:43 | 0.152 | 2.2441 | 0.1457 | 320.83 | 0.1457 | 320.83 | 0 | 0 | 0.0003244 | 714.59 | 0.0003244 | 714.59 | 0 | 0 | 2023-05-15 11:03:52 | 0.0003411 | 2.111 | 4649.6982 | 0 | 关闭
11525 | 15 | 5 | 恒流充电 | 00:58:00 | 78:18:13 | 0.152 | 2.2445 | 0.1469 | 323.62 | 0.1469 | 323.62 | 0 | 0 | 0.0003273 | 720.85 | 0.0003273 | 720.85 | 0 | 0 | 2023-05-15 11:04:22 | 0.0003411 | 3.1665 | 6974.7308 | 0 | 关闭
11526 | 15 | 5 | 恒流充电 | 00:58:30 | 78:18:43 | 0.152 | 2.2451 | 0.1482 | 326.41 | 0.1482 | 326.41 | 0 | 0 | 0.0003301 | 727.11 | 0.0003301 | 727.11 | 0 | 0 | 2023-05-15 11:04:52 | 0.0003413 | 2.111 | 4649.7797 | 0 | 关闭
11527 | 15 | 5 | 恒流充电 | 00:59:00 | 78:19:13 | 0.152 | 2.2455 | 0.1495 | 329.2 | 0.1495 | 329.2 | 0 | 0 | 0.000333 | 733.37 | 0.000333 | 733.37 | 0 | 0 | 2023-05-15 11:05:22 | 0.0003413 | 3.1665 | 6974.6084 | 0 | 关闭
11528 | 15 | 5 | 恒流充电 | 00:59:30 | 78:19:43 | 0.152 | 2.2459 | 0.1507 | 331.99 | 0.1507 | 331.99 | 0 | 0 | 0.0003358 | 739.64 | 0.0003358 | 739.64 | 0 | 0 | 2023-05-15 11:05:52 | 0.0003414 | 3.1665 | 6974.6084 | 0 | 关闭
11529 | 15 | 5 | 恒流充电 | 01:00:00 | 78:20:13 | 0.152 | 2.2462 | 0.152 | 334.78 | 0.152 | 334.78 | 0 | 0 | 0.0003386 | 745.9 | 0.0003386 | 745.9 | 0 | 0 | 2023-05-15 11:06:22 | 0.0003414 | 4.222 | 9299.5595 | 0 | 关闭
11530 | 15 | 5 | 恒流充电 | 01:00:30 | 78:20:43 | 0.152 | 2.2467 | 0.1533 | 337.57 | 0.1533 | 337.57 | 0 | 0 | 0.0003415 | 752.17 | 0.0003415 | 752.17 | 0 | 0 | 2023-05-15 11:06:52 | 0.0003415 | 2.5332 | 5579.6378 | 0 | 关闭
11531 | 15 | 5 | 恒流充电 | 01:01:00 | 78:21:13 | 0.152 | 2.2469 | 0.1545 | 340.36 | 0.1545 | 340.36 | 0 | 0 | 0.0003443 | 758.44 | 0.0003443 | 758.44 | 0 | 0 | 2023-05-15 11:07:22 | 0.0003415 | 6.3329 | 13949.2168 | 0 | 关闭
11532 | 15 | 5 | 恒流充电 | 01:01:30 | 78:21:43 | 0.152 | 2.2474 | 0.1558 | 343.15 | 0.1558 | 343.15 | 0 | 0 | 0.0003472 | 764.71 | 0.0003472 | 764.71 | 0 | 0 | 2023-05-15 11:07:52 | 0.0003415 | 2.5332 | 5579.6378 | 0 | 关闭
11533 | 15 | 5 | 恒流充电 | 01:02:00 | 78:22:13 | 0.152 | 2.2477 | 0.1571 | 345.94 | 0.1571 | 345.94 | 0 | 0 | 0.00035 | 770.98 | 0.00035 | 770.98 | 0 | 0 | 2023-05-15 11:08:22 | 0.0003417 | 4.222 | 9299.5595 | 0 | 关闭
11534 | 15 | 5 | 恒流充电 | 01:02:30 | 78:22:43 | 0.152 | 2.2482 | 0.1583 | 348.73 | 0.1583 | 348.73 | 0 | 0 | 0.0003529 | 777.25 | 0.0003529 | 777.25 | 0 | 0 | 2023-05-15 11:08:52 | 0.0003417 | 2.5332 | 5579.6378 | 0 | 关闭
11535 | 15 | 5 | 恒流充电 | 01:03:00 | 78:23:13 | 0.152 | 2.2486 | 0.1596 | 351.52 | 0.1596 | 351.52 | 0 | 0 | 0.0003557 | 783.52 | 0.0003557 | 783.52 | 0 | 0 | 2023-05-15 11:09:22 | 0.0003418 | 3.1665 | 6974.6696 | 0 | 关闭
11536 | 15 | 5 | 恒流充电 | 01:03:30 | 78:23:43 | 0.152 | 2.2491 | 0.1609 | 354.31 | 0.1609 | 354.31 | 0 | 0 | 0.0003586 | 789.8 | 0.0003586 | 789.8 | 0 | 0 | 2023-05-15 11:09:52 | 0.0003418 | 2.5332 | 5579.6378 | 0 | 关闭
11537 | 15 | 5 | 恒流充电 | 01:04:00 | 78:24:13 | 0.152 | 2.2497 | 0.1621 | 357.1 | 0.1621 | 357.1 | 0 | 0 | 0.0003614 | 796.07 | 0.0003614 | 796.07 | 0 | 0 | 2023-05-15 11:10:22 | 0.0003419 | 2.111 | 4649.7797 | 0 | 关闭
11538 | 15 | 5 | 恒流充电 | 01:04:30 | 78:24:43 | 0.152 | 2.2501 | 0.1634 | 359.89 | 0.1634 | 359.89 | 0 | 0 | 0.0003643 | 802.35 | 0.0003643 | 802.35 | 0 | 0 | 2023-05-15 11:10:52 | 0.000342 | 3.1665 | 6974.6084 | 0 | 关闭
11539 | 15 | 5 | 恒流充电 | 01:05:00 | 78:25:13 | 0.152 | 2.2507 | 0.1647 | 362.68 | 0.1647 | 362.68 | 0 | 0 | 0.0003671 | 808.63 | 0.0003671 | 808.63 | 0 | 0 | 2023-05-15 11:11:22 | 0.0003421 | 2.111 | 4649.7389 | 0 | 关闭
11540 | 15 | 5 | 恒流充电 | 01:05:30 | 78:25:43 | 0.152 | 2.2513 | 0.1659 | 365.47 | 0.1659 | 365.47 | 0 | 0 | 0.00037 | 814.91 | 0.00037 | 814.91 | 0 | 0 | 2023-05-15 11:11:52 | 0.0003422 | 2.111 | 4649.7797 | 0 | 关闭
11541 | 15 | 5 | 恒流充电 | 01:06:00 | 78:26:13 | 0.152 | 2.2519 | 0.1672 | 368.26 | 0.1672 | 368.26 | 0 | 0 | 0.0003728 | 821.19 | 0.0003728 | 821.19 | 0 | 0 | 2023-05-15 11:12:22 | 0.0003423 | 2.1109 | 4649.6574 | 0 | 关闭
11542 | 15 | 5 | 恒流充电 | 01:06:30 | 78:26:43 | 0.152 | 2.2525 | 0.1685 | 371.05 | 0.1685 | 371.05 | 0 | 0 | 0.0003757 | 827.47 | 0.0003757 | 827.47 | 0 | 0 | 2023-05-15 11:12:52 | 0.0003423 | 2.111 | 4649.6982 | 0 | 关闭
11543 | 15 | 5 | 恒流充电 | 01:07:00 | 78:27:13 | 0.152 | 2.2531 | 0.1697 | 373.84 | 0.1697 | 373.84 | 0 | 0 | 0.0003785 | 833.76 | 0.0003785 | 833.76 | 0 | 0 | 2023-05-15 11:13:22 | 0.0003424 | 2.1109 | 4649.6574 | 0 | 关闭
11544 | 15 | 5 | 恒流充电 | 01:07:30 | 78:27:43 | 0.152 | 2.2537 | 0.171 | 376.63 | 0.171 | 376.63 | 0 | 0 | 0.0003814 | 840.05 | 0.0003814 | 840.05 | 0 | 0 | 2023-05-15 11:13:52 | 0.0003425 | 2.111 | 4649.7797 | 0 | 关闭
11545 | 15 | 5 | 恒流充电 | 01:08:00 | 78:28:13 | 0.152 | 2.2543 | 0.1723 | 379.42 | 0.1723 | 379.42 | 0 | 0 | 0.0003842 | 846.33 | 0.0003842 | 846.33 | 0 | 0 | 2023-05-15 11:14:22 | 0.0003426 | 2.111 | 4649.6982 | 0 | 关闭
11546 | 15 | 5 | 恒流充电 | 01:08:30 | 78:28:43 | 0.152 | 2.2548 | 0.1735 | 382.21 | 0.1735 | 382.21 | 0 | 0 | 0.0003871 | 852.62 | 0.0003871 | 852.62 | 0 | 0 | 2023-05-15 11:14:52 | 0.0003427 | 2.5332 | 5579.6867 | 0 | 关闭
11547 | 15 | 5 | 恒流充电 | 01:09:00 | 78:29:13 | 0.152 | 2.2552 | 0.1748 | 385 | 0.1748 | 385 | 0 | 0 | 0.0003899 | 858.91 | 0.0003899 | 858.91 | 0 | 0 | 2023-05-15 11:15:22 | 0.0003427 | 3.1663 | 6974.2413 | 0 | 关闭
11548 | 15 | 5 | 恒流充电 | 01:09:30 | 78:29:43 | 0.152 | 2.2556 | 0.1761 | 387.79 | 0.1761 | 387.79 | 0 | 0 | 0.0003928 | 865.21 | 0.0003928 | 865.21 | 0 | 0 | 2023-05-15 11:15:52 | 0.0003428 | 3.1661 | 6973.7518 | 0 | 关闭
11549 | 15 | 5 | 恒流充电 | 01:10:00 | 78:30:13 | 0.152 | 2.2563 | 0.1773 | 390.58 | 0.1773 | 390.58 | 0 | 0 | 0.0003957 | 871.5 | 0.0003957 | 871.5 | 0 | 0 | 2023-05-15 11:16:22 | 0.000343 | 1.8094 | 3985.4206 | 0 | 关闭
11550 | 15 | 5 | 恒流充电 | 01:10:30 | 78:30:43 | 0.152 | 2.2568 | 0.1786 | 393.37 | 0.1786 | 393.37 | 0 | 0 | 0.0003985 | 877.8 | 0.0003985 | 877.8 | 0 | 0 | 2023-05-15 11:16:52 | 0.0003431 | 2.5337 | 5580.7636 | 0 | 关闭
11551 | 15 | 5 | 恒流充电 | 01:11:00 | 78:31:13 | 0.152 | 2.2571 | 0.1799 | 396.16 | 0.1799 | 396.16 | 0 | 0 | 0.0004014 | 884.09 | 0.0004014 | 884.09 | 0 | 0 | 2023-05-15 11:17:22 | 0.000343 | 4.2224 | 9300.5384 | 0 | 关闭
11552 | 15 | 5 | 恒流充电 | 01:11:30 | 78:31:43 | 0.152 | 2.2575 | 0.1811 | 398.95 | 0.1811 | 398.95 | 0 | 0 | 0.0004042 | 890.39 | 0.0004042 | 890.39 | 0 | 0 | 2023-05-15 11:17:52 | 0.0003431 | 3.1664 | 6974.3637 | 0 | 关闭
11553 | 15 | 5 | 恒流充电 | 01:12:00 | 78:32:13 | 0.152 | 2.2581 | 0.1824 | 401.74 | 0.1824 | 401.74 | 0 | 0 | 0.0004071 | 896.69 | 0.0004071 | 896.69 | 0 | 0 | 2023-05-15 11:18:22 | 0.0003432 | 2.111 | 4649.6982 | 0 | 关闭
11554 | 15 | 5 | 恒流充电 | 01:12:30 | 78:32:43 | 0.152 | 2.2587 | 0.1837 | 404.53 | 0.1837 | 404.53 | 0 | 0 | 0.00041 | 902.99 | 0.00041 | 902.99 | 0 | 0 | 2023-05-15 11:18:52 | 0.0003433 | 2.111 | 4649.7389 | 0 | 关闭
11555 | 15 | 5 | 恒流充电 | 01:13:00 | 78:33:13 | 0.152 | 2.2593 | 0.1849 | 407.32 | 0.1849 | 407.32 | 0 | 0 | 0.0004128 | 909.29 | 0.0004128 | 909.29 | 0 | 0 | 2023-05-15 11:19:22 | 0.0003434 | 2.1109 | 4649.6574 | 0 | 关闭
11556 | 15 | 5 | 恒流充电 | 01:13:30 | 78:33:43 | 0.152 | 2.26 | 0.1862 | 410.11 | 0.1862 | 410.11 | 0 | 0 | 0.0004157 | 915.6 | 0.0004157 | 915.6 | 0 | 0 | 2023-05-15 11:19:52 | 0.0003435 | 1.8094 | 3985.4905 | 0 | 关闭
11557 | 15 | 5 | 恒流充电 | 01:14:00 | 78:34:13 | 0.152 | 2.2606 | 0.1875 | 412.9 | 0.1875 | 412.9 | 0 | 0 | 0.0004185 | 921.9 | 0.0004185 | 921.9 | 0 | 0 | 2023-05-15 11:20:22 | 0.0003436 | 2.111 | 4649.6982 | 0 | 关闭
11558 | 15 | 5 | 恒流充电 | 01:14:30 | 78:34:43 | 0.152 | 2.2612 | 0.1887 | 415.69 | 0.1887 | 415.69 | 0 | 0 | 0.0004214 | 928.21 | 0.0004214 | 928.21 | 0 | 0 | 2023-05-15 11:20:52 | 0.0003437 | 2.111 | 4649.6982 | 0 | 关闭
11559 | 15 | 5 | 恒流充电 | 01:15:00 | 78:35:13 | 0.152 | 2.262 | 0.19 | 418.48 | 0.19 | 418.48 | 0 | 0 | 0.0004243 | 934.52 | 0.0004243 | 934.52 | 0 | 0 | 2023-05-15 11:21:22 | 0.0003438 | 1.5832 | 3487.2124 | 0 | 关闭
11560 | 15 | 5 | 恒流充电 | 01:15:30 | 78:35:43 | 0.152 | 2.2627 | 0.1913 | 421.27 | 0.1913 | 421.27 | 0 | 0 | 0.0004271 | 940.83 | 0.0004271 | 940.83 | 0 | 0 | 2023-05-15 11:21:52 | 0.0003439 | 1.8094 | 3985.4556 | 0 | 关闭
11561 | 15 | 5 | 恒流充电 | 01:16:00 | 78:36:13 | 0.152 | 2.2636 | 0.1925 | 424.06 | 0.1925 | 424.06 | 0 | 0 | 0.00043 | 947.14 | 0.00043 | 947.14 | 0 | 0 | 2023-05-15 11:22:22 | 0.000344 | 1.4072 | 3099.6356 | 0 | 关闭
11562 | 15 | 5 | 恒流充电 | 01:16:30 | 78:36:43 | 0.152 | 2.2643 | 0.1938 | 426.85 | 0.1938 | 426.85 | 0 | 0 | 0.0004329 | 953.46 | 0.0004329 | 953.46 | 0 | 0 | 2023-05-15 11:22:52 | 0.0003441 | 1.8094 | 3985.4556 | 0 | 关闭
11563 | 15 | 5 | 恒流充电 | 01:17:00 | 78:37:13 | 0.152 | 2.265 | 0.1951 | 429.63 | 0.1951 | 429.63 | 0 | 0 | 0.0004357 | 959.78 | 0.0004357 | 959.78 | 0 | 0 | 2023-05-15 11:23:22 | 0.0003443 | 1.8094 | 3985.3856 | 0 | 关闭
11564 | 15 | 5 | 恒流充电 | 01:17:30 | 78:37:43 | 0.152 | 2.2656 | 0.1963 | 432.42 | 0.1963 | 432.42 | 0 | 0 | 0.0004386 | 966.1 | 0.0004386 | 966.1 | 0 | 0 | 2023-05-15 11:23:52 | 0.0003443 | 2.1109 | 4649.6166 | 0 | 关闭
11565 | 15 | 5 | 恒流充电 | 01:18:00 | 78:38:13 | 0.152 | 2.2663 | 0.1976 | 435.21 | 0.1976 | 435.21 | 0 | 0 | 0.0004415 | 972.42 | 0.0004415 | 972.42 | 0 | 0 | 2023-05-15 11:24:22 | 0.0003444 | 1.8094 | 3985.4556 | 0 | 关闭
11566 | 15 | 5 | 恒流充电 | 01:18:30 | 78:38:43 | 0.152 | 2.2669 | 0.1989 | 438 | 0.1989 | 438 | 0 | 0 | 0.0004443 | 978.74 | 0.0004443 | 978.74 | 0 | 0 | 2023-05-15 11:24:52 | 0.0003445 | 2.1109 | 4649.6166 | 0 | 关闭
11567 | 15 | 5 | 恒流充电 | 01:19:00 | 78:39:13 | 0.152 | 2.2676 | 0.2001 | 440.79 | 0.2001 | 440.79 | 0 | 0 | 0.0004472 | 985.07 | 0.0004472 | 985.07 | 0 | 0 | 2023-05-15 11:25:22 | 0.0003447 | 1.8094 | 3985.3856 | 0 | 关闭
11568 | 15 | 5 | 恒流充电 | 01:19:30 | 78:39:43 | 0.152 | 2.2682 | 0.2014 | 443.58 | 0.2014 | 443.58 | 0 | 0 | 0.0004501 | 991.39 | 0.0004501 | 991.39 | 0 | 0 | 2023-05-15 11:25:52 | 0.0003447 | 2.111 | 4649.6982 | 0 | 关闭
11569 | 15 | 5 | 恒流充电 | 01:20:00 | 78:40:13 | 0.152 | 2.2689 | 0.2027 | 446.37 | 0.2027 | 446.37 | 0 | 0 | 0.000453 | 997.72 | 0.000453 | 997.72 | 0 | 0 | 2023-05-15 11:26:22 | 0.0003449 | 1.8094 | 3985.4556 | 0 | 关闭
11570 | 15 | 5 | 恒流充电 | 01:20:30 | 78:40:43 | 0.152 | 2.2695 | 0.2039 | 449.16 | 0.2039 | 449.16 | 0 | 0 | 0.0004558 | 1004.05 | 0.0004558 | 1004.05 | 0 | 0 | 2023-05-15 11:26:52 | 0.0003449 | 2.111 | 4649.6982 | 0 | 关闭
11571 | 15 | 5 | 恒流充电 | 01:21:00 | 78:41:13 | 0.152 | 2.2702 | 0.2052 | 451.95 | 0.2052 | 451.95 | 0 | 0 | 0.0004587 | 1010.39 | 0.0004587 | 1010.39 | 0 | 0 | 2023-05-15 11:27:22 | 0.000345 | 1.8094 | 3985.4556 | 0 | 关闭
11572 | 15 | 5 | 恒流充电 | 01:21:30 | 78:41:43 | 0.152 | 2.2708 | 0.2065 | 454.74 | 0.2065 | 454.74 | 0 | 0 | 0.0004616 | 1016.72 | 0.0004616 | 1016.72 | 0 | 0 | 2023-05-15 11:27:52 | 0.0003452 | 2.111 | 4649.6982 | 0 | 关闭
11573 | 15 | 5 | 恒流充电 | 01:22:00 | 78:42:13 | 0.152 | 2.2716 | 0.2077 | 457.53 | 0.2077 | 457.53 | 0 | 0 | 0.0004645 | 1023.06 | 0.0004645 | 1023.06 | 0 | 0 | 2023-05-15 11:28:22 | 0.0003453 | 1.5832 | 3487.2736 | 0 | 关闭
11574 | 15 | 5 | 恒流充电 | 01:22:30 | 78:42:43 | 0.152 | 2.2725 | 0.209 | 460.32 | 0.209 | 460.32 | 0 | 0 | 0.0004673 | 1029.39 | 0.0004673 | 1029.39 | 0 | 0 | 2023-05-15 11:28:52 | 0.0003454 | 1.4073 | 3099.7988 | 0 | 关闭
11575 | 15 | 5 | 恒流充电 | 01:23:00 | 78:43:13 | 0.152 | 2.2733 | 0.2103 | 463.11 | 0.2103 | 463.11 | 0 | 0 | 0.0004702 | 1035.74 | 0.0004702 | 1035.74 | 0 | 0 | 2023-05-15 11:29:22 | 0.0003455 | 1.5833 | 3487.3348 | 0 | 关闭
11576 | 15 | 5 | 恒流充电 | 01:23:30 | 78:43:43 | 0.152 | 2.2741 | 0.2115 | 465.9 | 0.2115 | 465.9 | 0 | 0 | 0.0004731 | 1042.08 | 0.0004731 | 1042.08 | 0 | 0 | 2023-05-15 11:29:52 | 0.0003456 | 1.5832 | 3487.2736 | 0 | 关闭
11577 | 15 | 5 | 恒流充电 | 01:24:00 | 78:44:13 | 0.152 | 2.2749 | 0.2128 | 468.69 | 0.2128 | 468.69 | 0 | 0 | 0.000476 | 1048.42 | 0.000476 | 1048.42 | 0 | 0 | 2023-05-15 11:30:22 | 0.0003457 | 1.5832 | 3487.2736 | 0 | 关闭
11578 | 15 | 5 | 恒流充电 | 01:24:30 | 78:44:43 | 0.152 | 2.2758 | 0.2141 | 471.48 | 0.2141 | 471.48 | 0 | 0 | 0.0004789 | 1054.77 | 0.0004789 | 1054.77 | 0 | 0 | 2023-05-15 11:30:52 | 0.0003459 | 1.4073 | 3099.7444 | 0 | 关闭
11579 | 15 | 5 | 恒流充电 | 01:25:00 | 78:45:13 | 0.152 | 2.2767 | 0.2153 | 474.27 | 0.2153 | 474.27 | 0 | 0 | 0.0004817 | 1061.12 | 0.0004817 | 1061.12 | 0 | 0 | 2023-05-15 11:31:22 | 0.000346 | 1.4073 | 3099.7988 | 0 | 关闭
11580 | 15 | 5 | 恒流充电 | 01:25:30 | 78:45:43 | 0.152 | 2.2776 | 0.2166 | 477.06 | 0.2166 | 477.06 | 0 | 0 | 0.0004846 | 1067.47 | 0.0004846 | 1067.47 | 0 | 0 | 2023-05-15 11:31:52 | 0.0003462 | 1.4073 | 3099.7988 | 0 | 关闭
11581 | 15 | 5 | 恒流充电 | 01:26:00 | 78:46:13 | 0.152 | 2.2786 | 0.2179 | 479.85 | 0.2179 | 479.85 | 0 | 0 | 0.0004875 | 1073.83 | 0.0004875 | 1073.83 | 0 | 0 | 2023-05-15 11:32:22 | 0.0003463 | 1.2666 | 2789.7699 | 0 | 关闭
11582 | 15 | 5 | 恒流充电 | 01:26:30 | 78:46:43 | 0.152 | 2.2796 | 0.2191 | 482.64 | 0.2191 | 482.64 | 0 | 0 | 0.0004904 | 1080.19 | 0.0004904 | 1080.19 | 0 | 0 | 2023-05-15 11:32:52 | 0.0003465 | 1.2666 | 2789.7699 | 0 | 关闭
11583 | 15 | 5 | 恒流充电 | 01:27:00 | 78:47:13 | 0.152 | 2.2807 | 0.2204 | 485.43 | 0.2204 | 485.43 | 0 | 0 | 0.0004933 | 1086.55 | 0.0004933 | 1086.55 | 0 | 0 | 2023-05-15 11:33:22 | 0.0003466 | 1.1514 | 2536.199 | 0 | 关闭
11584 | 15 | 5 | 恒流充电 | 01:27:30 | 78:47:43 | 0.152 | 2.2816 | 0.2217 | 488.22 | 0.2217 | 488.22 | 0 | 0 | 0.0004962 | 1092.91 | 0.0004962 | 1092.91 | 0 | 0 | 2023-05-15 11:33:52 | 0.0003468 | 1.4073 | 3099.69 | 0 | 关闭
11585 | 15 | 5 | 恒流充电 | 01:28:00 | 78:48:13 | 0.152 | 2.2825 | 0.2229 | 491.01 | 0.2229 | 491.01 | 0 | 0 | 0.0004991 | 1099.28 | 0.0004991 | 1099.28 | 0 | 0 | 2023-05-15 11:34:22 | 0.0003469 | 1.4073 | 3099.69 | 0 | 关闭
11586 | 15 | 5 | 恒流充电 | 01:28:30 | 78:48:43 | 0.152 | 2.2833 | 0.2242 | 493.8 | 0.2242 | 493.8 | 0 | 0 | 0.000502 | 1105.65 | 0.000502 | 1105.65 | 0 | 0 | 2023-05-15 11:34:52 | 0.0003471 | 1.5832 | 3487.2124 | 0 | 关闭
11587 | 15 | 5 | 恒流充电 | 01:29:00 | 78:49:13 | 0.152 | 2.2842 | 0.2255 | 496.59 | 0.2255 | 496.59 | 0 | 0 | 0.0005049 | 1112.02 | 0.0005049 | 1112.02 | 0 | 0 | 2023-05-15 11:35:22 | 0.0003472 | 1.4073 | 3099.7444 | 0 | 关闭
11588 | 15 | 5 | 恒流充电 | 01:29:30 | 78:49:43 | 0.152 | 2.2851 | 0.2267 | 499.38 | 0.2267 | 499.38 | 0 | 0 | 0.0005078 | 1118.39 | 0.0005078 | 1118.39 | 0 | 0 | 2023-05-15 11:35:52 | 0.0003473 | 1.4073 | 3099.69 | 0 | 关闭
11589 | 15 | 5 | 恒流充电 | 01:30:00 | 78:50:13 | 0.152 | 2.2859 | 0.228 | 502.17 | 0.228 | 502.17 | 0 | 0 | 0.0005106 | 1124.77 | 0.0005106 | 1124.77 | 0 | 0 | 2023-05-15 11:36:22 | 0.0003474 | 1.5832 | 3487.2124 | 0 | 关闭
11590 | 15 | 5 | 恒流充电 | 01:30:30 | 78:50:43 | 0.152 | 2.2868 | 0.2293 | 504.96 | 0.2293 | 504.96 | 0 | 0 | 0.0005135 | 1131.15 | 0.0005135 | 1131.15 | 0 | 0 | 2023-05-15 11:36:52 | 0.0003475 | 1.4073 | 3099.7444 | 0 | 关闭
11591 | 15 | 5 | 恒流充电 | 01:31:00 | 78:51:13 | 0.152 | 2.2877 | 0.2305 | 507.75 | 0.2305 | 507.75 | 0 | 0 | 0.0005164 | 1137.53 | 0.0005164 | 1137.53 | 0 | 0 | 2023-05-15 11:37:22 | 0.0003477 | 1.4072 | 3099.6356 | 0 | 关闭
11592 | 15 | 5 | 恒流充电 | 01:31:30 | 78:51:43 | 0.152 | 2.2886 | 0.2318 | 510.54 | 0.2318 | 510.54 | 0 | 0 | 0.0005193 | 1143.91 | 0.0005193 | 1143.91 | 0 | 0 | 2023-05-15 11:37:52 | 0.0003478 | 1.4073 | 3099.7988 | 0 | 关闭
11593 | 15 | 5 | 恒流充电 | 01:32:00 | 78:52:13 | 0.152 | 2.2895 | 0.2331 | 513.33 | 0.2331 | 513.33 | 0 | 0 | 0.0005222 | 1150.3 | 0.0005222 | 1150.3 | 0 | 0 | 2023-05-15 11:38:22 | 0.000348 | 1.4073 | 3099.69 | 0 | 关闭
11594 | 15 | 5 | 恒流充电 | 01:32:30 | 78:52:43 | 0.152 | 2.2904 | 0.2343 | 516.12 | 0.2343 | 516.12 | 0 | 0 | 0.0005251 | 1156.69 | 0.0005251 | 1156.69 | 0 | 0 | 2023-05-15 11:38:52 | 0.0003481 | 1.4073 | 3099.7444 | 0 | 关闭
11595 | 15 | 5 | 恒流充电 | 01:33:00 | 78:53:13 | 0.152 | 2.2915 | 0.2356 | 518.91 | 0.2356 | 518.91 | 0 | 0 | 0.000528 | 1163.08 | 0.000528 | 1163.08 | 0 | 0 | 2023-05-15 11:39:22 | 0.0003483 | 1.1514 | 2536.1545 | 0 | 关闭
11596 | 15 | 5 | 恒流充电 | 01:33:30 | 78:53:43 | 0.152 | 2.2926 | 0.2369 | 521.7 | 0.2369 | 521.7 | 0 | 0 | 0.0005309 | 1169.47 | 0.0005309 | 1169.47 | 0 | 0 | 2023-05-15 11:39:52 | 0.0003485 | 1.1514 | 2536.11 | 0 | 关闭
11597 | 15 | 5 | 恒流充电 | 01:34:00 | 78:54:13 | 0.152 | 2.2937 | 0.2381 | 524.49 | 0.2381 | 524.49 | 0 | 0 | 0.0005338 | 1175.87 | 0.0005338 | 1175.87 | 0 | 0 | 2023-05-15 11:40:22 | 0.0003486 | 1.1514 | 2536.199 | 0 | 关闭
11598 | 15 | 5 | 恒流充电 | 01:34:30 | 78:54:43 | 0.152 | 2.2948 | 0.2394 | 527.28 | 0.2394 | 527.28 | 0 | 0 | 0.0005368 | 1182.27 | 0.0005368 | 1182.27 | 0 | 0 | 2023-05-15 11:40:52 | 0.0003488 | 1.1514 | 2536.11 | 0 | 关闭
11599 | 15 | 5 | 恒流充电 | 01:35:00 | 78:55:13 | 0.152 | 2.296 | 0.2407 | 530.07 | 0.2407 | 530.07 | 0 | 0 | 0.0005397 | 1188.67 | 0.0005397 | 1188.67 | 0 | 0 | 2023-05-15 11:41:22 | 0.0003489 | 1.0555 | 2324.8083 | 0 | 关闭
11600 | 15 | 5 | 恒流充电 | 01:35:30 | 78:55:43 | 0.152 | 2.2972 | 0.2419 | 532.86 | 0.2419 | 532.86 | 0 | 0 | 0.0005426 | 1195.08 | 0.0005426 | 1195.08 | 0 | 0 | 2023-05-15 11:41:52 | 0.0003491 | 1.0555 | 2324.8491 | 0 | 关闭
11601 | 15 | 5 | 恒流充电 | 01:36:00 | 78:56:13 | 0.152 | 2.2984 | 0.2432 | 535.65 | 0.2432 | 535.65 | 0 | 0 | 0.0005455 | 1201.49 | 0.0005455 | 1201.49 | 0 | 0 | 2023-05-15 11:42:22 | 0.0003493 | 1.0555 | 2324.8083 | 0 | 关闭
11602 | 15 | 5 | 恒流充电 | 01:36:30 | 78:56:43 | 0.152 | 2.2996 | 0.2445 | 538.44 | 0.2445 | 538.44 | 0 | 0 | 0.0005484 | 1207.9 | 0.0005484 | 1207.9 | 0 | 0 | 2023-05-15 11:42:52 | 0.0003495 | 1.0554 | 2324.7675 | 0 | 关闭
11603 | 15 | 5 | 恒流充电 | 01:37:00 | 78:57:13 | 0.152 | 2.3006 | 0.2457 | 541.23 | 0.2457 | 541.23 | 0 | 0 | 0.0005513 | 1214.32 | 0.0005513 | 1214.32 | 0 | 0 | 2023-05-15 11:43:22 | 0.0003496 | 1.2665 | 2789.6721 | 0 | 关闭
11604 | 15 | 5 | 恒流充电 | 01:37:30 | 78:57:43 | 0.152 | 2.3018 | 0.247 | 544.02 | 0.247 | 544.02 | 0 | 0 | 0.0005542 | 1220.74 | 0.0005542 | 1220.74 | 0 | 0 | 2023-05-15 11:43:52 | 0.0003498 | 1.0555 | 2324.8083 | 0 | 关闭
11605 | 15 | 5 | 恒流充电 | 01:38:00 | 78:58:13 | 0.152 | 2.3028 | 0.2482 | 546.81 | 0.2482 | 546.81 | 0 | 0 | 0.0005571 | 1227.16 | 0.0005571 | 1227.16 | 0 | 0 | 2023-05-15 11:44:22 | 0.00035 | 1.2665 | 2789.721 | 0 | 关闭
11606 | 15 | 5 | 恒流充电 | 01:38:30 | 78:58:43 | 0.152 | 2.3038 | 0.2495 | 549.6 | 0.2495 | 549.6 | 0 | 0 | 0.00056 | 1233.59 | 0.00056 | 1233.59 | 0 | 0 | 2023-05-15 11:44:52 | 0.0003501 | 1.2665 | 2789.6721 | 0 | 关闭
11607 | 15 | 5 | 恒流充电 | 01:39:00 | 78:59:13 | 0.152 | 2.3049 | 0.2508 | 552.39 | 0.2508 | 552.39 | 0 | 0 | 0.000563 | 1240.02 | 0.000563 | 1240.02 | 0 | 0 | 2023-05-15 11:45:22 | 0.0003503 | 1.1514 | 2536.1545 | 0 | 关闭
11608 | 15 | 5 | 恒流充电 | 01:39:30 | 78:59:43 | 0.152 | 2.3059 | 0.252 | 555.17 | 0.252 | 555.17 | 0 | 0 | 0.0005659 | 1246.45 | 0.0005659 | 1246.45 | 0 | 0 | 2023-05-15 11:45:52 | 0.0003505 | 1.2665 | 2789.721 | 0 | 关闭
11609 | 15 | 5 | 恒流充电 | 01:40:00 | 79:00:13 | 0.152 | 2.3068 | 0.2533 | 557.96 | 0.2533 | 557.96 | 0 | 0 | 0.0005688 | 1252.88 | 0.0005688 | 1252.88 | 0 | 0 | 2023-05-15 11:46:22 | 0.0003506 | 1.4073 | 3099.69 | 0 | 关闭
11610 | 15 | 5 | 恒流充电 | 01:40:30 | 79:00:43 | 0.152 | 2.3079 | 0.2546 | 560.75 | 0.2546 | 560.75 | 0 | 0 | 0.0005717 | 1259.32 | 0.0005717 | 1259.32 | 0 | 0 | 2023-05-15 11:46:52 | 0.0003508 | 1.1514 | 2536.1545 | 0 | 关闭
11611 | 15 | 5 | 恒流充电 | 01:41:00 | 79:01:13 | 0.152 | 2.309 | 0.2558 | 563.54 | 0.2558 | 563.54 | 0 | 0 | 0.0005747 | 1265.76 | 0.0005747 | 1265.76 | 0 | 0 | 2023-05-15 11:47:22 | 0.0003509 | 1.1514 | 2536.11 | 0 | 关闭
11612 | 15 | 5 | 恒流充电 | 01:41:30 | 79:01:43 | 0.152 | 2.31 | 0.2571 | 566.33 | 0.2571 | 566.33 | 0 | 0 | 0.0005776 | 1272.2 | 0.0005776 | 1272.2 | 0 | 0 | 2023-05-15 11:47:52 | 0.0003511 | 1.2666 | 2789.7699 | 0 | 关闭
11613 | 15 | 5 | 恒流充电 | 01:42:00 | 79:02:13 | 0.152 | 2.3111 | 0.2584 | 569.12 | 0.2584 | 569.12 | 0 | 0 | 0.0005805 | 1278.65 | 0.0005805 | 1278.65 | 0 | 0 | 2023-05-15 11:48:22 | 0.0003512 | 1.1514 | 2536.1545 | 0 | 关闭
11614 | 15 | 5 | 恒流充电 | 01:42:30 | 79:02:43 | 0.152 | 2.3122 | 0.2596 | 571.91 | 0.2596 | 571.91 | 0 | 0 | 0.0005834 | 1285.1 | 0.0005834 | 1285.1 | 0 | 0 | 2023-05-15 11:48:52 | 0.0003515 | 1.1514 | 2536.11 | 0 | 关闭
11615 | 15 | 5 | 恒流充电 | 01:43:00 | 79:03:13 | 0.152 | 2.3134 | 0.2609 | 574.7 | 0.2609 | 574.7 | 0 | 0 | 0.0005864 | 1291.55 | 0.0005864 | 1291.55 | 0 | 0 | 2023-05-15 11:49:22 | 0.0003516 | 1.0555 | 2324.8491 | 0 | 关闭
11616 | 15 | 5 | 恒流充电 | 01:43:30 | 79:03:43 | 0.152 | 2.3145 | 0.2622 | 577.49 | 0.2622 | 577.49 | 0 | 0 | 0.0005893 | 1298.01 | 0.0005893 | 1298.01 | 0 | 0 | 2023-05-15 11:49:52 | 0.0003518 | 1.1514 | 2536.11 | 0 | 关闭
11617 | 15 | 5 | 恒流充电 | 01:44:00 | 79:04:13 | 0.152 | 2.3157 | 0.2634 | 580.28 | 0.2634 | 580.28 | 0 | 0 | 0.0005922 | 1304.46 | 0.0005922 | 1304.46 | 0 | 0 | 2023-05-15 11:50:22 | 0.0003519 | 1.0555 | 2324.8083 | 0 | 关闭
11618 | 15 | 5 | 恒流充电 | 01:44:30 | 79:04:43 | 0.152 | 2.3169 | 0.2647 | 583.07 | 0.2647 | 583.07 | 0 | 0 | 0.0005952 | 1310.93 | 0.0005952 | 1310.93 | 0 | 0 | 2023-05-15 11:50:52 | 0.0003521 | 1.0554 | 2324.7675 | 0 | 关闭
11619 | 15 | 5 | 恒流充电 | 01:45:00 | 79:05:13 | 0.152 | 2.3182 | 0.266 | 585.86 | 0.266 | 585.86 | 0 | 0 | 0.0005981 | 1317.39 | 0.0005981 | 1317.39 | 0 | 0 | 2023-05-15 11:51:22 | 0.0003523 | 0.9743 | 2145.9392 | 0 | 关闭
11620 | 15 | 5 | 恒流充电 | 01:45:30 | 79:05:43 | 0.152 | 2.3193 | 0.2672 | 588.65 | 0.2672 | 588.65 | 0 | 0 | 0.000601 | 1323.86 | 0.000601 | 1323.86 | 0 | 0 | 2023-05-15 11:51:52 | 0.0003525 | 1.1514 | 2536.199 | 0 | 关闭
11621 | 15 | 5 | 恒流充电 | 01:46:00 | 79:06:13 | 0.152 | 2.3203 | 0.2685 | 591.44 | 0.2685 | 591.44 | 0 | 0 | 0.000604 | 1330.33 | 0.000604 | 1330.33 | 0 | 0 | 2023-05-15 11:52:22 | 0.0003527 | 1.2665 | 2789.6721 | 0 | 关闭
11622 | 15 | 5 | 恒流充电 | 01:46:30 | 79:06:43 | 0.152 | 2.3214 | 0.2698 | 594.23 | 0.2698 | 594.23 | 0 | 0 | 0.0006069 | 1336.81 | 0.0006069 | 1336.81 | 0 | 0 | 2023-05-15 11:52:52 | 0.0003528 | 1.1514 | 2536.11 | 0 | 关闭
11623 | 15 | 5 | 恒流充电 | 01:47:00 | 79:07:13 | 0.152 | 2.3224 | 0.271 | 597.02 | 0.271 | 597.02 | 0 | 0 | 0.0006099 | 1343.28 | 0.0006099 | 1343.28 | 0 | 0 | 2023-05-15 11:53:22 | 0.000353 | 1.2665 | 2789.721 | 0 | 关闭
11624 | 15 | 5 | 恒流充电 | 01:47:30 | 79:07:43 | 0.152 | 2.3233 | 0.2723 | 599.81 | 0.2723 | 599.81 | 0 | 0 | 0.0006128 | 1349.76 | 0.0006128 | 1349.76 | 0 | 0 | 2023-05-15 11:53:52 | 0.0003531 | 1.4073 | 3099.69 | 0 | 关闭
11625 | 15 | 5 | 恒流充电 | 01:48:00 | 79:08:13 | 0.152 | 2.3243 | 0.2736 | 602.6 | 0.2736 | 602.6 | 0 | 0 | 0.0006157 | 1356.25 | 0.0006157 | 1356.25 | 0 | 0 | 2023-05-15 11:54:22 | 0.0003532 | 1.2665 | 2789.721 | 0 | 关闭
11626 | 15 | 5 | 恒流充电 | 01:48:30 | 79:08:43 | 0.152 | 2.3252 | 0.2748 | 605.39 | 0.2748 | 605.39 | 0 | 0 | 0.0006187 | 1362.73 | 0.0006187 | 1362.73 | 0 | 0 | 2023-05-15 11:54:52 | 0.0003534 | 1.4073 | 3099.7988 | 0 | 关闭
11627 | 15 | 5 | 恒流充电 | 01:49:00 | 79:09:13 | 0.152 | 2.3261 | 0.2761 | 608.18 | 0.2761 | 608.18 | 0 | 0 | 0.0006216 | 1369.22 | 0.0006216 | 1369.22 | 0 | 0 | 2023-05-15 11:55:22 | 0.0003535 | 1.4072 | 3099.6356 | 0 | 关闭
11628 | 15 | 5 | 恒流充电 | 01:49:30 | 79:09:43 | 0.152 | 2.3269 | 0.2774 | 610.97 | 0.2774 | 610.97 | 0 | 0 | 0.0006246 | 1375.71 | 0.0006246 | 1375.71 | 0 | 0 | 2023-05-15 11:55:52 | 0.0003537 | 1.5832 | 3487.2124 | 0 | 关闭
11629 | 15 | 5 | 恒流充电 | 01:50:00 | 79:10:13 | 0.152 | 2.3277 | 0.2786 | 613.76 | 0.2786 | 613.76 | 0 | 0 | 0.0006275 | 1382.2 | 0.0006275 | 1382.2 | 0 | 0 | 2023-05-15 11:56:22 | 0.0003538 | 1.5832 | 3487.2736 | 0 | 关闭
11630 | 15 | 5 | 恒流充电 | 01:50:30 | 79:10:43 | 0.152 | 2.3283 | 0.2799 | 616.55 | 0.2799 | 616.55 | 0 | 0 | 0.0006305 | 1388.7 | 0.0006305 | 1388.7 | 0 | 0 | 2023-05-15 11:56:52 | 0.0003539 | 2.1109 | 4649.535 | 0 | 关闭
11631 | 15 | 5 | 恒流充电 | 01:51:00 | 79:11:13 | 0.152 | 2.329 | 0.2812 | 619.34 | 0.2812 | 619.34 | 0 | 0 | 0.0006334 | 1395.19 | 0.0006334 | 1395.19 | 0 | 0 | 2023-05-15 11:57:22 | 0.000354 | 1.8093 | 3985.3157 | 0 | 关闭
11632 | 15 | 5 | 恒流充电 | 01:51:30 | 79:11:43 | 0.152 | 2.3293 | 0.2824 | 622.13 | 0.2824 | 622.13 | 0 | 0 | 0.0006364 | 1401.69 | 0.0006364 | 1401.69 | 0 | 0 | 2023-05-15 11:57:52 | 0.000354 | 4.2219 | 9299.2332 | 0 | 关闭
11633 | 15 | 5 | 恒流充电 | 01:52:00 | 79:12:13 | 0.152 | 2.3296 | 0.2837 | 624.92 | 0.2837 | 624.92 | 0 | 0 | 0.0006393 | 1408.19 | 0.0006393 | 1408.19 | 0 | 0 | 2023-05-15 11:58:22 | 0.0003541 | 4.2218 | 9299.07 | 0 | 关闭
11634 | 15 | 5 | 恒流充电 | 01:52:30 | 79:12:43 | 0.152 | 2.3296 | 0.285 | 627.71 | 0.285 | 627.71 | 0 | 0 | 0.0006423 | 1414.69 | 0.0006423 | 1414.69 | 0 | 0 | 2023-05-15 11:58:52 | 0.0003541 | 0 | 0 | 0 | 关闭
11635 | 15 | 5 | 恒流充电 | 01:53:00 | 79:13:13 | 0.152 | 2.3297 | 0.2862 | 630.5 | 0.2862 | 630.5 | 0 | 0 | 0.0006452 | 1421.19 | 0.0006452 | 1421.19 | 0 | 0 | 2023-05-15 11:59:22 | 0.0003541 | 12.6651 | 27896.7205 | 0 | 关闭
11636 | 15 | 5 | 恒流充电 | 01:53:30 | 79:13:43 | 0.152 | 2.3298 | 0.2875 | 633.29 | 0.2875 | 633.29 | 0 | 0 | 0.0006482 | 1427.69 | 0.0006482 | 1427.69 | 0 | 0 | 2023-05-15 11:59:52 | 0.0003541 | 12.6658 | 27898.1889 | 0 | 关闭
11637 | 15 | 5 | 恒流充电 | 01:54:00 | 79:14:13 | 0.152 | 2.3297 | 0.2888 | 636.08 | 0.2888 | 636.08 | 0 | 0 | 0.0006511 | 1434.19 | 0.0006511 | 1434.19 | 0 | 0 | 2023-05-15 12:00:22 | 0.0003541 | -12.6656 | -27897.6995 | 0 | 关闭
11638 | 15 | 5 | 恒流充电 | 01:54:30 | 79:14:43 | 0.152 | 2.3298 | 0.29 | 638.87 | 0.29 | 638.87 | 0 | 0 | 0.0006541 | 1440.69 | 0.0006541 | 1440.69 | 0 | 0 | 2023-05-15 12:00:52 | 0.0003541 | 12.6653 | 27897.21 | 0 | 关闭
11639 | 15 | 5 | 恒流充电 | 01:55:00 | 79:15:13 | 0.152 | 2.3298 | 0.2913 | 641.66 | 0.2913 | 641.66 | 0 | 0 | 0.000657 | 1447.19 | 0.000657 | 1447.19 | 0 | 0 | 2023-05-15 12:01:22 | 0.0003541 | 0 | 0 | 0 | 关闭
11640 | 15 | 5 | 恒流充电 | 01:55:30 | 79:15:43 | 0.152 | 2.33 | 0.2926 | 644.45 | 0.2926 | 644.45 | 0 | 0 | 0.00066 | 1453.69 | 0.00066 | 1453.69 | 0 | 0 | 2023-05-15 12:01:52 | 0.0003541 | 6.3329 | 13949.0945 | 0 | 关闭
11641 | 15 | 5 | 恒流充电 | 01:56:00 | 79:16:13 | 0.152 | 2.3302 | 0.2938 | 647.24 | 0.2938 | 647.24 | 0 | 0 | 0.0006629 | 1460.19 | 0.0006629 | 1460.19 | 0 | 0 | 2023-05-15 12:02:22 | 0.0003541 | 6.3328 | 13948.8497 | 0 | 关闭
11642 | 15 | 5 | 恒流充电 | 01:56:30 | 79:16:43 | 0.152 | 2.3303 | 0.2951 | 650.03 | 0.2951 | 650.03 | 0 | 0 | 0.0006659 | 1466.69 | 0.0006659 | 1466.69 | 0 | 0 | 2023-05-15 12:02:52 | 0.0003542 | 12.6653 | 27897.21 | 0 | 关闭
11643 | 15 | 5 | 恒流充电 | 01:57:00 | 79:17:13 | 0.152 | 2.3305 | 0.2964 | 652.82 | 0.2964 | 652.82 | 0 | 0 | 0.0006688 | 1473.19 | 0.0006688 | 1473.19 | 0 | 0 | 2023-05-15 12:03:22 | 0.0003542 | 6.3328 | 13948.8497 | 0 | 关闭
11644 | 15 | 5 | 恒流充电 | 01:57:30 | 79:17:43 | 0.152 | 2.3307 | 0.2976 | 655.61 | 0.2976 | 655.61 | 0 | 0 | 0.0006718 | 1479.69 | 0.0006718 | 1479.69 | 0 | 0 | 2023-05-15 12:03:52 | 0.0003542 | 6.3328 | 13948.8497 | 0 | 关闭
11645 | 15 | 5 | 恒流充电 | 01:58:00 | 79:18:13 | 0.152 | 2.331 | 0.2989 | 658.4 | 0.2989 | 658.4 | 0 | 0 | 0.0006747 | 1486.19 | 0.0006747 | 1486.19 | 0 | 0 | 2023-05-15 12:04:22 | 0.0003543 | 4.2219 | 9299.3963 | 0 | 关闭
11646 | 15 | 5 | 恒流充电 | 01:58:30 | 79:18:43 | 0.152 | 2.3312 | 0.3002 | 661.19 | 0.3002 | 661.19 | 0 | 0 | 0.0006777 | 1492.7 | 0.0006777 | 1492.7 | 0 | 0 | 2023-05-15 12:04:52 | 0.0003543 | 6.3327 | 13948.605 | 0 | 关闭
11647 | 15 | 5 | 恒流充电 | 01:59:00 | 79:19:13 | 0.152 | 2.3315 | 0.3014 | 663.98 | 0.3014 | 663.98 | 0 | 0 | 0.0006806 | 1499.2 | 0.0006806 | 1499.2 | 0 | 0 | 2023-05-15 12:05:22 | 0.0003544 | 4.2219 | 9299.2332 | 0 | 关闭
11648 | 15 | 5 | 恒流充电 | 01:59:30 | 79:19:43 | 0.152 | 2.3318 | 0.3027 | 666.76 | 0.3027 | 666.76 | 0 | 0 | 0.0006836 | 1505.71 | 0.0006836 | 1505.71 | 0 | 0 | 2023-05-15 12:05:52 | 0.0003544 | 4.2219 | 9299.2332 | 0 | 关闭
11649 | 15 | 5 | 恒流充电 | 02:00:00 | 79:20:13 | 0.152 | 2.3322 | 0.304 | 669.55 | 0.304 | 669.55 | 0 | 0 | 0.0006865 | 1512.21 | 0.0006865 | 1512.21 | 0 | 0 | 2023-05-15 12:06:22 | 0.0003545 | 3.1664 | 6974.5472 | 0 | 关闭
11650 | 15 | 5 | 恒流充电 | 02:00:30 | 79:20:43 | 0.152 | 2.3325 | 0.3052 | 672.34 | 0.3052 | 672.34 | 0 | 0 | 0.0006895 | 1518.72 | 0.0006895 | 1518.72 | 0 | 0 | 2023-05-15 12:06:52 | 0.0003545 | 4.2219 | 9299.2332 | 0 | 关闭
11651 | 15 | 5 | 恒流充电 | 02:01:00 | 79:21:13 | 0.152 | 2.3329 | 0.3065 | 675.13 | 0.3065 | 675.13 | 0 | 0 | 0.0006925 | 1525.23 | 0.0006925 | 1525.23 | 0 | 0 | 2023-05-15 12:07:22 | 0.0003546 | 3.1664 | 6974.5472 | 0 | 关闭
11652 | 15 | 5 | 恒流充电 | 02:01:30 | 79:21:43 | 0.152 | 2.3333 | 0.3078 | 677.92 | 0.3078 | 677.92 | 0 | 0 | 0.0006954 | 1531.74 | 0.0006954 | 1531.74 | 0 | 0 | 2023-05-15 12:07:52 | 0.0003546 | 3.1666 | 6974.9143 | 0 | 关闭
11653 | 15 | 5 | 恒流充电 | 02:02:00 | 79:22:13 | 0.152 | 2.3338 | 0.309 | 680.71 | 0.309 | 680.71 | 0 | 0 | 0.0006984 | 1538.25 | 0.0006984 | 1538.25 | 0 | 0 | 2023-05-15 12:08:22 | 0.0003547 | 2.5333 | 5579.9315 | 0 | 关闭
11654 | 15 | 5 | 恒流充电 | 02:02:30 | 79:22:43 | 0.152 | 2.3342 | 0.3103 | 683.5 | 0.3103 | 683.5 | 0 | 0 | 0.0007013 | 1544.76 | 0.0007013 | 1544.76 | 0 | 0 | 2023-05-15 12:08:52 | 0.0003548 | 3.1664 | 6974.5472 | 0 | 关闭
11655 | 15 | 5 | 恒流充电 | 02:03:00 | 79:23:13 | 0.152 | 2.3346 | 0.3116 | 686.29 | 0.3116 | 686.29 | 0 | 0 | 0.0007043 | 1551.27 | 0.0007043 | 1551.27 | 0 | 0 | 2023-05-15 12:09:22 | 0.0003549 | 3.1664 | 6974.5472 | 0 | 关闭
11656 | 15 | 5 | 恒流充电 | 02:03:30 | 79:23:43 | 0.152 | 2.3351 | 0.3128 | 689.08 | 0.3128 | 689.08 | 0 | 0 | 0.0007072 | 1557.78 | 0.0007072 | 1557.78 | 0 | 0 | 2023-05-15 12:09:52 | 0.0003549 | 2.5332 | 5579.7357 | 0 | 关闭
11657 | 15 | 5 | 恒流充电 | 02:04:00 | 79:24:13 | 0.152 | 2.3355 | 0.3141 | 691.87 | 0.3141 | 691.87 | 0 | 0 | 0.0007102 | 1564.3 | 0.0007102 | 1564.3 | 0 | 0 | 2023-05-15 12:10:22 | 0.000355 | 3.1663 | 6974.3025 | 0 | 关闭
11658 | 15 | 5 | 恒流充电 | 02:04:30 | 79:24:43 | 0.152 | 2.336 | 0.3154 | 694.66 | 0.3154 | 694.66 | 0 | 0 | 0.0007132 | 1570.82 | 0.0007132 | 1570.82 | 0 | 0 | 2023-05-15 12:10:52 | 0.000355 | 2.5332 | 5579.8336 | 0 | 关闭
11659 | 15 | 5 | 恒流充电 | 02:05:00 | 79:25:13 | 0.152 | 2.3365 | 0.3166 | 697.45 | 0.3166 | 697.45 | 0 | 0 | 0.0007161 | 1577.33 | 0.0007161 | 1577.33 | 0 | 0 | 2023-05-15 12:11:22 | 0.0003551 | 2.5331 | 5579.5399 | 0 | 关闭
11660 | 15 | 5 | 恒流充电 | 02:05:30 | 79:25:43 | 0.152 | 2.3369 | 0.3179 | 700.24 | 0.3179 | 700.24 | 0 | 0 | 0.0007191 | 1583.85 | 0.0007191 | 1583.85 | 0 | 0 | 2023-05-15 12:11:52 | 0.0003552 | 3.1665 | 6974.6696 | 0 | 关闭
11661 | 15 | 5 | 恒流充电 | 02:06:00 | 79:26:13 | 0.152 | 2.3374 | 0.3192 | 703.03 | 0.3192 | 703.03 | 0 | 0 | 0.000722 | 1590.37 | 0.000722 | 1590.37 | 0 | 0 | 2023-05-15 12:12:22 | 0.0003553 | 2.5331 | 5579.5399 | 0 | 关闭
11662 | 15 | 5 | 恒流充电 | 02:06:30 | 79:26:43 | 0.152 | 2.3379 | 0.3204 | 705.82 | 0.3204 | 705.82 | 0 | 0 | 0.000725 | 1596.89 | 0.000725 | 1596.89 | 0 | 0 | 2023-05-15 12:12:52 | 0.0003553 | 2.5331 | 5579.442 | 0 | 关闭
11663 | 15 | 5 | 恒流充电 | 02:07:00 | 79:27:13 | 0.152 | 2.3383 | 0.3217 | 708.61 | 0.3217 | 708.61 | 0 | 0 | 0.000728 | 1603.42 | 0.000728 | 1603.42 | 0 | 0 | 2023-05-15 12:13:22 | 0.0003554 | 3.1664 | 6974.4249 | 0 | 关闭
11664 | 15 | 5 | 恒流充电 | 02:07:30 | 79:27:43 | 0.152 | 2.3388 | 0.323 | 711.4 | 0.323 | 711.4 | 0 | 0 | 0.0007309 | 1609.94 | 0.0007309 | 1609.94 | 0 | 0 | 2023-05-15 12:13:52 | 0.0003555 | 2.5332 | 5579.6378 | 0 | 关闭
11665 | 15 | 5 | 恒流充电 | 02:08:00 | 79:28:13 | 0.152 | 2.3393 | 0.3242 | 714.19 | 0.3242 | 714.19 | 0 | 0 | 0.0007339 | 1616.47 | 0.0007339 | 1616.47 | 0 | 0 | 2023-05-15 12:14:22 | 0.0003556 | 2.5331 | 5579.5399 | 0 | 关闭
11666 | 15 | 5 | 恒流充电 | 02:08:30 | 79:28:43 | 0.152 | 2.3398 | 0.3255 | 716.98 | 0.3255 | 716.98 | 0 | 0 | 0.0007368 | 1622.99 | 0.0007368 | 1622.99 | 0 | 0 | 2023-05-15 12:14:52 | 0.0003556 | 2.5332 | 5579.6378 | 0 | 关闭
11667 | 15 | 5 | 恒流充电 | 02:09:00 | 79:29:13 | 0.152 | 2.3403 | 0.3268 | 719.77 | 0.3268 | 719.77 | 0 | 0 | 0.0007398 | 1629.52 | 0.0007398 | 1629.52 | 0 | 0 | 2023-05-15 12:15:22 | 0.0003557 | 2.5331 | 5579.5399 | 0 | 关闭
11668 | 15 | 5 | 恒流充电 | 02:09:30 | 79:29:43 | 0.152 | 2.3409 | 0.328 | 722.56 | 0.328 | 722.56 | 0 | 0 | 0.0007428 | 1636.05 | 0.0007428 | 1636.05 | 0 | 0 | 2023-05-15 12:15:52 | 0.0003558 | 2.111 | 4649.6982 | 0 | 关闭
11669 | 15 | 5 | 恒流充电 | 02:10:00 | 79:30:13 | 0.152 | 2.3415 | 0.3293 | 725.35 | 0.3293 | 725.35 | 0 | 0 | 0.0007457 | 1642.58 | 0.0007457 | 1642.58 | 0 | 0 | 2023-05-15 12:16:22 | 0.0003559 | 2.1109 | 4649.535 | 0 | 关闭
11670 | 15 | 5 | 恒流充电 | 02:10:30 | 79:30:43 | 0.152 | 2.342 | 0.3306 | 728.14 | 0.3306 | 728.14 | 0 | 0 | 0.0007487 | 1649.12 | 0.0007487 | 1649.12 | 0 | 0 | 2023-05-15 12:16:52 | 0.000356 | 2.5332 | 5579.7357 | 0 | 关闭
11671 | 15 | 5 | 恒流充电 | 02:11:00 | 79:31:13 | 0.152 | 2.3426 | 0.3318 | 730.93 | 0.3318 | 730.93 | 0 | 0 | 0.0007517 | 1655.65 | 0.0007517 | 1655.65 | 0 | 0 | 2023-05-15 12:17:22 | 0.0003561 | 2.111 | 4649.6982 | 0 | 关闭
11672 | 15 | 5 | 恒流充电 | 02:11:30 | 79:31:43 | 0.152 | 2.3433 | 0.3331 | 733.72 | 0.3331 | 733.72 | 0 | 0 | 0.0007546 | 1662.19 | 0.0007546 | 1662.19 | 0 | 0 | 2023-05-15 12:17:52 | 0.0003562 | 1.8093 | 3985.3157 | 0 | 关闭
11673 | 15 | 5 | 恒流充电 | 02:12:00 | 79:32:13 | 0.152 | 2.3439 | 0.3344 | 736.51 | 0.3344 | 736.51 | 0 | 0 | 0.0007576 | 1668.72 | 0.0007576 | 1668.72 | 0 | 0 | 2023-05-15 12:18:22 | 0.0003563 | 2.111 | 4649.8613 | 0 | 关闭
11674 | 15 | 5 | 恒流充电 | 02:12:30 | 79:32:43 | 0.152 | 2.3446 | 0.3356 | 739.3 | 0.3356 | 739.3 | 0 | 0 | 0.0007606 | 1675.26 | 0.0007606 | 1675.26 | 0 | 0 | 2023-05-15 12:18:52 | 0.0003564 | 1.8094 | 3985.3856 | 0 | 关闭
11675 | 15 | 5 | 恒流充电 | 02:13:00 | 79:33:13 | 0.152 | 2.3452 | 0.3369 | 742.09 | 0.3369 | 742.09 | 0 | 0 | 0.0007635 | 1681.81 | 0.0007635 | 1681.81 | 0 | 0 | 2023-05-15 12:19:22 | 0.0003564 | 2.1109 | 4649.535 | 0 | 关闭
11676 | 15 | 5 | 恒流充电 | 02:13:30 | 79:33:43 | 0.152 | 2.3461 | 0.3382 | 744.88 | 0.3382 | 744.88 | 0 | 0 | 0.0007665 | 1688.35 | 0.0007665 | 1688.35 | 0 | 0 | 2023-05-15 12:19:52 | 0.0003566 | 1.4073 | 3099.7444 | 0 | 关闭
11677 | 15 | 5 | 恒流充电 | 02:14:00 | 79:34:13 | 0.152 | 2.3467 | 0.3394 | 747.67 | 0.3394 | 747.67 | 0 | 0 | 0.0007695 | 1694.9 | 0.0007695 | 1694.9 | 0 | 0 | 2023-05-15 12:20:22 | 0.0003567 | 2.1109 | 4649.6166 | 0 | 关闭
11678 | 15 | 5 | 恒流充电 | 02:14:30 | 79:34:43 | 0.152 | 2.3475 | 0.3407 | 750.46 | 0.3407 | 750.46 | 0 | 0 | 0.0007725 | 1701.44 | 0.0007725 | 1701.44 | 0 | 0 | 2023-05-15 12:20:52 | 0.0003568 | 1.5832 | 3487.1512 | 0 | 关闭
11679 | 15 | 5 | 恒流充电 | 02:15:00 | 79:35:13 | 0.152 | 2.3482 | 0.342 | 753.25 | 0.342 | 753.25 | 0 | 0 | 0.0007754 | 1707.99 | 0.0007754 | 1707.99 | 0 | 0 | 2023-05-15 12:21:22 | 0.0003569 | 1.8094 | 3985.4556 | 0 | 关闭
11680 | 15 | 5 | 恒流充电 | 02:15:30 | 79:35:43 | 0.152 | 2.3489 | 0.3432 | 756.04 | 0.3432 | 756.04 | 0 | 0 | 0.0007784 | 1714.55 | 0.0007784 | 1714.55 | 0 | 0 | 2023-05-15 12:21:52 | 0.000357 | 1.8094 | 3985.3856 | 0 | 关闭
11681 | 15 | 5 | 恒流充电 | 02:16:00 | 79:36:13 | 0.152 | 2.3497 | 0.3445 | 758.83 | 0.3445 | 758.83 | 0 | 0 | 0.0007814 | 1721.1 | 0.0007814 | 1721.1 | 0 | 0 | 2023-05-15 12:22:22 | 0.0003571 | 1.5832 | 3487.2124 | 0 | 关闭
11682 | 15 | 5 | 恒流充电 | 02:16:30 | 79:36:43 | 0.152 | 2.3506 | 0.3458 | 761.62 | 0.3458 | 761.62 | 0 | 0 | 0.0007844 | 1727.66 | 0.0007844 | 1727.66 | 0 | 0 | 2023-05-15 12:22:52 | 0.0003573 | 1.4073 | 3099.7988 | 0 | 关闭
11683 | 15 | 5 | 恒流充电 | 02:17:00 | 79:37:13 | 0.152 | 2.3514 | 0.347 | 764.41 | 0.347 | 764.41 | 0 | 0 | 0.0007873 | 1734.21 | 0.0007873 | 1734.21 | 0 | 0 | 2023-05-15 12:23:22 | 0.0003574 | 1.5831 | 3487.0901 | 0 | 关闭
11684 | 15 | 5 | 恒流充电 | 02:17:30 | 79:37:43 | 0.152 | 2.3523 | 0.3483 | 767.2 | 0.3483 | 767.2 | 0 | 0 | 0.0007903 | 1740.78 | 0.0007903 | 1740.78 | 0 | 0 | 2023-05-15 12:23:52 | 0.0003575 | 1.4073 | 3099.7988 | 0 | 关闭
11685 | 15 | 5 | 恒流充电 | 02:18:00 | 79:38:13 | 0.152 | 2.3531 | 0.3496 | 769.99 | 0.3496 | 769.99 | 0 | 0 | 0.0007933 | 1747.34 | 0.0007933 | 1747.34 | 0 | 0 | 2023-05-15 12:24:22 | 0.0003576 | 1.5832 | 3487.2124 | 0 | 关闭
11686 | 15 | 5 | 恒流充电 | 02:18:30 | 79:38:43 | 0.152 | 2.3541 | 0.3508 | 772.78 | 0.3508 | 772.78 | 0 | 0 | 0.0007963 | 1753.91 | 0.0007963 | 1753.91 | 0 | 0 | 2023-05-15 12:24:52 | 0.0003578 | 1.2666 | 2789.8189 | 0 | 关闭
11687 | 15 | 5 | 恒流充电 | 02:19:00 | 79:39:13 | 0.152 | 2.3551 | 0.3521 | 775.57 | 0.3521 | 775.57 | 0 | 0 | 0.0007993 | 1760.47 | 0.0007993 | 1760.47 | 0 | 0 | 2023-05-15 12:25:22 | 0.000358 | 1.2665 | 2789.721 | 0 | 关闭
11688 | 15 | 5 | 恒流充电 | 02:19:30 | 79:39:43 | 0.152 | 2.3562 | 0.3534 | 778.36 | 0.3534 | 778.36 | 0 | 0 | 0.0008022 | 1767.05 | 0.0008022 | 1767.05 | 0 | 0 | 2023-05-15 12:25:52 | 0.0003581 | 1.1514 | 2536.1545 | 0 | 关闭
11689 | 15 | 5 | 恒流充电 | 02:20:00 | 79:40:13 | 0.152 | 2.3572 | 0.3546 | 781.15 | 0.3546 | 781.15 | 0 | 0 | 0.0008052 | 1773.62 | 0.0008052 | 1773.62 | 0 | 0 | 2023-05-15 12:26:22 | 0.0003582 | 1.2666 | 2789.7699 | 0 | 关闭
11690 | 15 | 5 | 恒流充电 | 02:20:30 | 79:40:43 | 0.152 | 2.3584 | 0.3559 | 783.94 | 0.3559 | 783.94 | 0 | 0 | 0.0008082 | 1780.2 | 0.0008082 | 1780.2 | 0 | 0 | 2023-05-15 12:26:52 | 0.0003585 | 1.0555 | 2324.8491 | 0 | 关闭
11691 | 15 | 5 | 恒流充电 | 02:21:00 | 79:41:13 | 0.152 | 2.3597 | 0.3572 | 786.73 | 0.3572 | 786.73 | 0 | 0 | 0.0008112 | 1786.78 | 0.0008112 | 1786.78 | 0 | 0 | 2023-05-15 12:27:22 | 0.0003587 | 0.9743 | 2145.9392 | 0 | 关闭
11692 | 15 | 5 | 恒流充电 | 02:21:30 | 79:41:43 | 0.152 | 2.3611 | 0.3584 | 789.52 | 0.3584 | 789.52 | 0 | 0 | 0.0008142 | 1793.36 | 0.0008142 | 1793.36 | 0 | 0 | 2023-05-15 12:27:52 | 0.0003589 | 0.9047 | 1992.7977 | 0 | 关闭
11693 | 15 | 5 | 恒流充电 | 02:22:00 | 79:42:13 | 0.152 | 2.3626 | 0.3597 | 792.31 | 0.3597 | 792.31 | 0 | 0 | 0.0008172 | 1799.95 | 0.0008172 | 1799.95 | 0 | 0 | 2023-05-15 12:28:22 | 0.0003591 | 0.8444 | 1859.8793 | 0 | 关闭
11694 | 15 | 5 | 恒流充电 | 02:22:30 | 79:42:43 | 0.152 | 2.3642 | 0.361 | 795.1 | 0.361 | 795.1 | 0 | 0 | 0.0008202 | 1806.55 | 0.0008202 | 1806.55 | 0 | 0 | 2023-05-15 12:28:52 | 0.0003593 | 0.7916 | 1743.545 | 0 | 关闭
11695 | 15 | 5 | 恒流充电 | 02:23:00 | 79:43:13 | 0.152 | 2.3658 | 0.3622 | 797.89 | 0.3622 | 797.89 | 0 | 0 | 0.0008232 | 1813.14 | 0.0008232 | 1813.14 | 0 | 0 | 2023-05-15 12:29:22 | 0.0003596 | 0.7916 | 1743.6674 | 0 | 关闭
11696 | 15 | 5 | 恒流充电 | 02:23:30 | 79:43:43 | 0.152 | 2.3677 | 0.3635 | 800.68 | 0.3635 | 800.68 | 0 | 0 | 0.0008262 | 1819.75 | 0.0008262 | 1819.75 | 0 | 0 | 2023-05-15 12:29:52 | 0.0003599 | 0.6666 | 1468.2484 | 0 | 关闭
11697 | 15 | 5 | 恒流充电 | 02:24:00 | 79:44:13 | 0.152 | 2.3698 | 0.3648 | 803.47 | 0.3648 | 803.47 | 0 | 0 | 0.0008292 | 1826.36 | 0.0008292 | 1826.36 | 0 | 0 | 2023-05-15 12:30:22 | 0.0003602 | 0.6031 | 1328.5085 | 0 | 关闭
11698 | 15 | 5 | 恒流充电 | 02:24:30 | 79:44:43 | 0.152 | 2.3721 | 0.366 | 806.25 | 0.366 | 806.25 | 0 | 0 | 0.0008322 | 1832.97 | 0.0008322 | 1832.97 | 0 | 0 | 2023-05-15 12:30:52 | 0.0003605 | 0.5507 | 1212.9009 | 0 | 关闭
11699 | 15 | 5 | 恒流充电 | 02:25:00 | 79:45:13 | 0.152 | 2.3747 | 0.3673 | 809.04 | 0.3673 | 809.04 | 0 | 0 | 0.0008352 | 1839.59 | 0.0008352 | 1839.59 | 0 | 0 | 2023-05-15 12:31:22 | 0.0003609 | 0.4872 | 1073.0261 | 0 | 关闭
11700 | 15 | 5 | 恒流充电 | 02:25:30 | 79:45:43 | 0.152 | 2.3777 | 0.3686 | 811.83 | 0.3686 | 811.83 | 0 | 0 | 0.0008382 | 1846.22 | 0.0008382 | 1846.22 | 0 | 0 | 2023-05-15 12:31:52 | 0.0003614 | 0.4222 | 929.8907 | 0 | 关闭
11701 | 15 | 5 | 恒流充电 | 02:26:00 | 79:46:13 | 0.152 | 2.3811 | 0.3698 | 814.62 | 0.3698 | 814.62 | 0 | 0 | 0.0008412 | 1852.86 | 0.0008412 | 1852.86 | 0 | 0 | 2023-05-15 12:32:22 | 0.0003619 | 0.3725 | 820.535 | 0 | 关闭
11702 | 15 | 5 | 恒流充电 | 02:26:30 | 79:46:43 | 0.152 | 2.3852 | 0.3711 | 817.41 | 0.3711 | 817.41 | 0 | 0 | 0.0008442 | 1859.51 | 0.0008442 | 1859.51 | 0 | 0 | 2023-05-15 12:32:52 | 0.0003625 | 0.3089 | 680.4078 | 0 | 关闭
11703 | 15 | 5 | 恒流充电 | 02:27:00 | 79:47:13 | 0.152 | 2.3903 | 0.3724 | 820.2 | 0.3724 | 820.2 | 0 | 0 | 0.0008472 | 1866.17 | 0.0008472 | 1866.17 | 0 | 0 | 2023-05-15 12:33:22 | 0.0003633 | 0.2484 | 547.0425 | 0 | 关闭
11704 | 15 | 5 | 恒流充电 | 02:27:30 | 79:47:43 | 0.152 | 2.397 | 0.3736 | 822.99 | 0.3736 | 822.99 | 0 | 0 | 0.0008503 | 1872.84 | 0.0008503 | 1872.84 | 0 | 0 | 2023-05-15 12:33:52 | 0.0003643 | 0.189 | 416.3763 | 0 | 关闭
11705 | 15 | 5 | 恒流充电 | 02:28:00 | 79:48:13 | 0.152 | 2.4067 | 0.3749 | 825.78 | 0.3749 | 825.78 | 0 | 0 | 0.0008533 | 1879.54 | 0.0008533 | 1879.54 | 0 | 0 | 2023-05-15 12:34:22 | 0.0003658 | 0.1306 | 287.6001 | 0 | 关闭
11706 | 15 | 5 | 恒流充电 | 02:28:20 | 79:48:34 | 0.152 | 2.4167 | 0.3758 | 827.68 | 0.3758 | 827.68 | 0 | 0 | 0.0008554 | 1884.12 | 0.0008554 | 1884.12 | 0 | 0 | 2023-05-15 12:34:42 | 0.0003673 | 0.0861 | 189.7014 | 0 | 关闭
11707 | 15 | 5 | 恒流充电 | 02:28:30 | 79:48:43 | 0.152 | 2.4234 | 0.3762 | 828.57 | 0.3762 | 828.57 | 0 | 0 | 0.0008564 | 1886.28 | 0.0008564 | 1886.28 | 0 | 0 | 2023-05-15 12:34:52 | 0.0003683 | 0.0605 | 133.2544 | 0 | 关闭
11708 | 15 | 5 | 恒流充电 | 02:28:40 | 79:48:54 | 0.152 | 2.4334 | 0.3766 | 829.55 | 0.3766 | 829.55 | 0 | 0 | 0.0008574 | 1888.65 | 0.0008574 | 1888.65 | 0 | 0 | 2023-05-15 12:35:02 | 0.0003699 | 0.0443 | 97.6407 | 0 | 关闭
11709 | 15 | 5 | 恒流充电 | 02:28:47 | 79:49:01 | 0.152 | 2.4435 | 0.3769 | 830.23 | 0.3769 | 830.23 | 0 | 0 | 0.0008582 | 1890.3 | 0.0008582 | 1890.3 | 0 | 0 | 2023-05-15 12:35:09 | 0.0003714 | 0.0305 | 67.2085 | 0 | 关闭
11710 | 15 | 5 | 恒流充电 | 02:28:52 | 79:49:06 | 0.152 | 2.4535 | 0.3771 | 830.7 | 0.3771 | 830.7 | 0 | 0 | 0.0008587 | 1891.47 | 0.0008587 | 1891.47 | 0 | 0 | 2023-05-15 12:35:15 | 0.0003729 | 0.0215 | 47.4302 | 0 | 关闭
11711 | 15 | 5 | 恒流充电 | 02:28:56 | 79:49:10 | 0.152 | 2.4635 | 0.3773 | 831.07 | 0.3773 | 831.07 | 0 | 0 | 0.0008591 | 1892.38 | 0.0008591 | 1892.38 | 0 | 0 | 2023-05-15 12:35:19 | 0.0003744 | 0.0169 | 37.2002 | 0 | 关闭
11712 | 15 | 5 | 恒流充电 | 02:29:00 | 79:49:13 | 0.152 | 2.4732 | 0.3774 | 831.36 | 0.3774 | 831.36 | 0 | 0 | 0.0008595 | 1893.09 | 0.0008595 | 1893.09 | 0 | 0 | 2023-05-15 12:35:22 | 0.0003759 | 0.0135 | 29.7117 | 0 | 关闭
11713 | 15 | 5 | 恒流充电 | 02:29:02 | 79:49:16 | 0.152 | 2.4832 | 0.3776 | 831.61 | 0.3776 | 831.61 | 0 | 0 | 0.0008597 | 1893.71 | 0.0008597 | 1893.71 | 0 | 0 | 2023-05-15 12:35:24 | 0.0003774 | 0.0114 | 25.1003 | 0 | 关闭
11714 | 15 | 5 | 恒流充电 | 02:29:05 | 79:49:19 | 0.152 | 2.4935 | 0.3777 | 831.85 | 0.3777 | 831.85 | 0 | 0 | 0.00086 | 1894.29 | 0.00086 | 1894.29 | 0 | 0 | 2023-05-15 12:35:27 | 0.000379 | 0.0103 | 22.5824 | 0 | 关闭
11715 | 15 | 5 | 恒流充电 | 02:29:07 | 79:49:21 | 0.152 | 2.5037 | 0.3778 | 832.06 | 0.3778 | 832.06 | 0 | 0 | 0.0008603 | 1894.83 | 0.0008603 | 1894.83 | 0 | 0 | 2023-05-15 12:35:29 | 0.0003806 | 0.0095 | 20.9611 | 0 | 关闭
11716 | 15 | 5 | 恒流充电 | 02:29:09 | 79:49:23 | 0.152 | 2.5138 | 0.3778 | 832.26 | 0.3778 | 832.26 | 0 | 0 | 0.0008605 | 1895.34 | 0.0008605 | 1895.34 | 0 | 0 | 2023-05-15 12:35:31 | 0.0003821 | 0.0092 | 20.2575 | 0 | 关闭
11717 | 15 | 5 | 恒流充电 | 02:29:11 | 79:49:25 | 0.152 | 2.5243 | 0.3779 | 832.47 | 0.3779 | 832.47 | 0 | 0 | 0.0008607 | 1895.86 | 0.0008607 | 1895.86 | 0 | 0 | 2023-05-15 12:35:34 | 0.0003837 | 0.0089 | 19.4951 | 0 | 关闭
11718 | 15 | 5 | 恒流充电 | 02:29:14 | 79:49:27 | 0.152 | 2.5345 | 0.378 | 832.67 | 0.378 | 832.67 | 0 | 0 | 0.000861 | 1896.37 | 0.000861 | 1896.37 | 0 | 0 | 2023-05-15 12:35:36 | 0.0003852 | 0.0091 | 20.0493 | 0 | 关闭
11719 | 15 | 5 | 恒流充电 | 02:29:16 | 79:49:30 | 0.152 | 2.5447 | 0.3781 | 832.89 | 0.3781 | 832.89 | 0 | 0 | 0.0008612 | 1896.92 | 0.0008612 | 1896.92 | 0 | 0 | 2023-05-15 12:35:38 | 0.0003867 | 0.0095 | 20.9707 | 0 | 关闭
11720 | 15 | 5 | 恒流充电 | 02:29:18 | 79:49:32 | 0.152 | 2.555 | 0.3782 | 833.11 | 0.3782 | 833.11 | 0 | 0 | 0.0008615 | 1897.49 | 0.0008615 | 1897.49 | 0 | 0 | 2023-05-15 12:35:40 | 0.0003883 | 0.0098 | 21.67 | 0 | 关闭
11721 | 15 | 5 | 恒流充电 | 02:29:21 | 79:49:35 | 0.152 | 2.5652 | 0.3783 | 833.35 | 0.3783 | 833.35 | 0 | 0 | 0.0008617 | 1898.1 | 0.0008617 | 1898.1 | 0 | 0 | 2023-05-15 12:35:43 | 0.0003899 | 0.0108 | 23.706 | 0 | 关闭
11722 | 15 | 5 | 恒流充电 | 02:29:24 | 79:49:37 | 0.152 | 2.5754 | 0.3785 | 833.6 | 0.3785 | 833.6 | 0 | 0 | 0.000862 | 1898.75 | 0.000862 | 1898.75 | 0 | 0 | 2023-05-15 12:35:46 | 0.0003914 | 0.0112 | 24.6178 | 0 | 关闭
11723 | 15 | 5 | 恒流充电 | 02:29:27 | 79:49:40 | 0.152 | 2.5856 | 0.3786 | 833.88 | 0.3786 | 833.88 | 0 | 0 | 0.0008624 | 1899.47 | 0.0008624 | 1899.47 | 0 | 0 | 2023-05-15 12:35:49 | 0.000393 | 0.0124 | 27.3435 | 0 | 关闭
11724 | 15 | 5 | 恒流充电 | 02:29:30 | 79:49:43 | 0.152 | 2.5948 | 0.3787 | 834.15 | 0.3787 | 834.15 | 0 | 0 | 0.0008627 | 1900.17 | 0.0008627 | 1900.17 | 0 | 0 | 2023-05-15 12:35:52 | 0.0003944 | 0.0133 | 29.3154 | 0 | 关闭
11725 | 15 | 5 | 恒流充电 | 02:29:33 | 79:49:47 | 0.152 | 2.6048 | 0.3788 | 834.46 | 0.3788 | 834.46 | 0 | 0 | 0.000863 | 1900.97 | 0.000863 | 1900.97 | 0 | 0 | 2023-05-15 12:35:55 | 0.0003959 | 0.0139 | 30.6902 | 0 | 关闭
11726 | 15 | 5 | 恒流充电 | 02:29:36 | 79:49:50 | 0.152 | 2.6148 | 0.379 | 834.78 | 0.379 | 834.78 | 0 | 0 | 0.0008634 | 1901.82 | 0.0008634 | 1901.82 | 0 | 0 | 2023-05-15 12:35:58 | 0.0003974 | 0.0148 | 32.5502 | 0 | 关闭
11727 | 15 | 5 | 恒流充电 | 02:29:40 | 79:49:54 | 0.152 | 2.6249 | 0.3791 | 835.12 | 0.3791 | 835.12 | 0 | 0 | 0.0008638 | 1902.69 | 0.0008638 | 1902.69 | 0 | 0 | 2023-05-15 12:36:02 | 0.000399 | 0.015 | 33.139 | 0 | 关闭
11728 | 15 | 5 | 恒流充电 | 02:29:44 | 79:49:57 | 0.152 | 2.635 | 0.3793 | 835.46 | 0.3793 | 835.46 | 0 | 0 | 0.0008642 | 1903.6 | 0.0008642 | 1903.6 | 0 | 0 | 2023-05-15 12:36:06 | 0.0004004 | 0.0155 | 34.0695 | 0 | 关闭
11729 | 15 | 5 | 恒流充电 | 02:29:47 | 79:50:01 | 0.152 | 2.6452 | 0.3795 | 835.81 | 0.3795 | 835.81 | 0 | 0 | 0.0008646 | 1904.51 | 0.0008646 | 1904.51 | 0 | 0 | 2023-05-15 12:36:09 | 0.000402 | 0.0153 | 33.7355 | 0 | 关闭
11730 | 15 | 5 | 恒流充电 | 02:29:51 | 79:50:05 | 0.152 | 2.6552 | 0.3796 | 836.14 | 0.3796 | 836.14 | 0 | 0 | 0.000865 | 1905.39 | 0.000865 | 1905.39 | 0 | 0 | 2023-05-15 12:36:13 | 0.0004036 | 0.0152 | 33.4704 | 0 | 关闭
11731 | 15 | 5 | 恒流充电 | 02:29:55 | 79:50:08 | 0.152 | 2.6653 | 0.3798 | 836.48 | 0.3798 | 836.48 | 0 | 0 | 0.0008655 | 1906.28 | 0.0008655 | 1906.28 | 0 | 0 | 2023-05-15 12:36:17 | 0.0004051 | 0.0151 | 33.1584 | 0 | 关闭
11732 | 15 | 5 | 恒流充电 | 02:29:58 | 79:50:12 | 0.152 | 2.6755 | 0.3799 | 836.8 | 0.3799 | 836.8 | 0 | 0 | 0.0008658 | 1907.15 | 0.0008658 | 1907.15 | 0 | 0 | 2023-05-15 12:36:20 | 0.0004066 | 0.0145 | 31.9023 | 0 | 关闭
11733 | 15 | 5 | 恒流充电 | 02:30:00 | 79:50:13 | 0.152 | 2.6798 | 0.38 | 836.94 | 0.38 | 836.94 | 0 | 0 | 0.000866 | 1907.53 | 0.000866 | 1907.53 | 0 | 0 | 2023-05-15 12:36:22 | 0.0004073 | 0.0147 | 32.442 | 0 | 关闭
11734 | 15 | 5 | 恒流充电 | 02:30:03 | 79:50:17 | 0.152 | 2.69 | 0.3801 | 837.26 | 0.3801 | 837.26 | 0 | 0 | 0.0008664 | 1908.38 | 0.0008664 | 1908.38 | 0 | 0 | 2023-05-15 12:36:25 | 0.0004089 | 0.0141 | 31.0002 | 0 | 关闭
11735 | 15 | 5 | 恒流充电 | 02:30:06 | 79:50:20 | 0.152 | 2.7001 | 0.3803 | 837.57 | 0.3803 | 837.57 | 0 | 0 | 0.0008668 | 1909.23 | 0.0008668 | 1909.23 | 0 | 0 | 2023-05-15 12:36:28 | 0.0004104 | 0.0142 | 31.2974 | 0 | 关闭
11736 | 15 | 5 | 恒流充电 | 02:30:10 | 79:50:23 | 0.152 | 2.7101 | 0.3804 | 837.88 | 0.3804 | 837.88 | 0 | 0 | 0.0008672 | 1910.06 | 0.0008672 | 1910.06 | 0 | 0 | 2023-05-15 12:36:32 | 0.0004119 | 0.0139 | 30.6804 | 0 | 关闭
11737 | 15 | 5 | 恒流充电 | 02:30:13 | 79:50:27 | 0.152 | 2.7201 | 0.3805 | 838.19 | 0.3805 | 838.19 | 0 | 0 | 0.0008675 | 1910.89 | 0.0008675 | 1910.89 | 0 | 0 | 2023-05-15 12:36:35 | 0.0004134 | 0.0139 | 30.7 | 0 | 关闭
11738 | 15 | 5 | 恒流充电 | 02:30:16 | 79:50:30 | 0.152 | 2.7302 | 0.3807 | 838.5 | 0.3807 | 838.5 | 0 | 0 | 0.0008679 | 1911.75 | 0.0008679 | 1911.75 | 0 | 0 | 2023-05-15 12:36:38 | 0.0004149 | 0.0142 | 31.3071 | 0 | 关闭
11739 | 15 | 5 | 恒流充电 | 02:30:20 | 79:50:34 | 0.152 | 2.7403 | 0.3808 | 838.83 | 0.3808 | 838.83 | 0 | 0 | 0.0008683 | 1912.64 | 0.0008683 | 1912.64 | 0 | 0 | 2023-05-15 12:36:42 | 0.0004165 | 0.0146 | 32.2279 | 0 | 关闭
11740 | 15 | 5 | 恒流充电 | 02:30:23 | 79:50:37 | 0.152 | 2.7503 | 0.381 | 839.16 | 0.381 | 839.16 | 0 | 0 | 0.0008688 | 1913.56 | 0.0008688 | 1913.56 | 0 | 0 | 2023-05-15 12:36:46 | 0.000418 | 0.0152 | 33.4704 | 0 | 关闭
11741 | 15 | 5 | 恒流充电 | 02:30:27 | 79:50:41 | 0.152 | 2.7604 | 0.3811 | 839.52 | 0.3811 | 839.52 | 0 | 0 | 0.0008692 | 1914.54 | 0.0008692 | 1914.54 | 0 | 0 | 2023-05-15 12:36:49 | 0.0004196 | 0.0159 | 34.9806 | 0 | 关闭
11742 | 15 | 5 | 恒流充电 | 02:30:30 | 79:50:43 | 0.152 | 2.7662 | 0.3812 | 839.73 | 0.3812 | 839.73 | 0 | 0 | 0.0008695 | 1915.13 | 0.0008695 | 1915.13 | 0 | 0 | 2023-05-15 12:36:52 | 0.0004204 | 0.0168 | 36.8964 | 0 | 关闭
11743 | 15 | 5 | 恒流充电 | 02:30:34 | 79:50:48 | 0.152 | 2.7763 | 0.3814 | 840.12 | 0.3814 | 840.12 | 0 | 0 | 0.00087 | 1916.21 | 0.00087 | 1916.21 | 0 | 0 | 2023-05-15 12:36:56 | 0.000422 | 0.0176 | 38.6638 | 0 | 关闭
11744 | 15 | 5 | 恒流充电 | 02:30:38 | 79:50:52 | 0.152 | 2.7865 | 0.3816 | 840.56 | 0.3816 | 840.56 | 0 | 0 | 0.0008705 | 1917.43 | 0.0008705 | 1917.43 | 0 | 0 | 2023-05-15 12:37:01 | 0.0004235 | 0.0195 | 42.8532 | 0 | 关闭
11745 | 15 | 5 | 恒流充电 | 02:30:44 | 79:50:57 | 0.152 | 2.7965 | 0.3818 | 841.04 | 0.3818 | 841.04 | 0 | 0 | 0.0008711 | 1918.78 | 0.0008711 | 1918.78 | 0 | 0 | 2023-05-15 12:37:06 | 0.000425 | 0.022 | 48.3505 | 0 | 关闭
11746 | 15 | 5 | 恒流充电 | 02:30:46 | 79:51:00 | 0.152 | 2.8002 | 0.3819 | 841.24 | 0.3819 | 841.24 | 0 | 0 | 0.0008714 | 1919.32 | 0.0008714 | 1919.32 | 0 | 0 | 2023-05-15 12:37:08 | 0.0004256 | 0.024 | 52.7841 | 0 | 关闭
11747 | 16 | 2 | 搁置 | 00:00:00 | 79:51:00 | 0 | 2.795 | 0 | 0 | 0 | 0 | 0 | 0 | 0 | 0 | 0 | 0 | 0 | 0 | 2023-05-15 12:37:08 | 0 | 0 | 0 | 0 | 关闭
11748 | 16 | 2 | 搁置 | 00:00:00 | 79:51:00 | 0 | 2.7814 | 0 | 0 | 0 | 0 | 0 | 0 | 0 | 0 | 0 | 0 | 0 | 0 | 2023-05-15 12:37:09 | 0 | 0 | 0 | 0 | 关闭
11749 | 16 | 2 | 搁置 | 00:00:00 | 79:51:00 | 0 | 2.77 | 0 | 0 | 0 | 0 | 0 | 0 | 0 | 0 | 0 | 0 | 0 | 0 | 2023-05-15 12:37:09 | 0 | 0 | 0 | 0 | 关闭
11750 | 16 | 2 | 搁置 | 00:00:01 | 79:51:01 | 0 | 2.7585 | 0 | 0 | 0 | 0 | 0 | 0 | 0 | 0 | 0 | 0 | 0 | 0 | 2023-05-15 12:37:09 | 0 | 0 | 0 | 0 | 关闭
11751 | 16 | 2 | 搁置 | 00:00:01 | 79:51:01 | 0 | 2.7461 | 0 | 0 | 0 | 0 | 0 | 0 | 0 | 0 | 0 | 0 | 0 | 0 | 2023-05-15 12:37:10 | 0 | 0 | 0 | 0 | 关闭
11752 | 16 | 2 | 搁置 | 00:00:01 | 79:51:01 | 0 | 2.7339 | 0 | 0 | 0 | 0 | 0 | 0 | 0 | 0 | 0 | 0 | 0 | 0 | 2023-05-15 12:37:10 | 0 | 0 | 0 | 0 | 关闭
11753 | 16 | 2 | 搁置 | 00:00:02 | 79:51:02 | 0 | 2.7233 | 0 | 0 | 0 | 0 | 0 | 0 | 0 | 0 | 0 | 0 | 0 | 0 | 2023-05-15 12:37:10 | 0 | 0 | 0 | 0 | 关闭
11754 | 16 | 2 | 搁置 | 00:00:02 | 79:51:02 | 0 | 2.7132 | 0 | 0 | 0 | 0 | 0 | 0 | 0 | 0 | 0 | 0 | 0 | 0 | 2023-05-15 12:37:11 | 0 | 0 | 0 | 0 | 关闭
11755 | 16 | 2 | 搁置 | 00:00:03 | 79:51:03 | 0 | 2.7029 | 0 | 0 | 0 | 0 | 0 | 0 | 0 | 0 | 0 | 0 | 0 | 0 | 2023-05-15 12:37:11 | 0 | 0 | 0 | 0 | 关闭
11756 | 16 | 2 | 搁置 | 00:00:03 | 79:51:03 | 0 | 2.6918 | 0 | 0 | 0 | 0 | 0 | 0 | 0 | 0 | 0 | 0 | 0 | 0 | 2023-05-15 12:37:12 | 0 | 0 | 0 | 0 | 关闭
11757 | 16 | 2 | 搁置 | 00:00:04 | 79:51:04 | 0 | 2.6805 | 0 | 0 | 0 | 0 | 0 | 0 | 0 | 0 | 0 | 0 | 0 | 0 | 2023-05-15 12:37:12 | 0 | 0 | 0 | 0 | 关闭
11758 | 16 | 2 | 搁置 | 00:00:04 | 79:51:04 | 0 | 2.6704 | 0 | 0 | 0 | 0 | 0 | 0 | 0 | 0 | 0 | 0 | 0 | 0 | 2023-05-15 12:37:13 | 0 | 0 | 0 | 0 | 关闭
11759 | 16 | 2 | 搁置 | 00:00:05 | 79:51:05 | 0 | 2.6602 | 0 | 0 | 0 | 0 | 0 | 0 | 0 | 0 | 0 | 0 | 0 | 0 | 2023-05-15 12:37:13 | 0 | 0 | 0 | 0 | 关闭
11760 | 16 | 2 | 搁置 | 00:00:05 | 79:51:05 | 0 | 2.6491 | 0 | 0 | 0 | 0 | 0 | 0 | 0 | 0 | 0 | 0 | 0 | 0 | 2023-05-15 12:37:14 | 0 | 0 | 0 | 0 | 关闭
11761 | 16 | 2 | 搁置 | 00:00:06 | 79:51:06 | 0 | 2.6382 | 0 | 0 | 0 | 0 | 0 | 0 | 0 | 0 | 0 | 0 | 0 | 0 | 2023-05-15 12:37:14 | 0 | 0 | 0 | 0 | 关闭
11762 | 16 | 2 | 搁置 | 00:00:06 | 79:51:06 | 0 | 2.6278 | 0 | 0 | 0 | 0 | 0 | 0 | 0 | 0 | 0 | 0 | 0 | 0 | 2023-05-15 12:37:15 | 0 | 0 | 0 | 0 | 关闭
11763 | 16 | 2 | 搁置 | 00:00:07 | 79:51:07 | 0 | 2.6168 | 0 | 0 | 0 | 0 | 0 | 0 | 0 | 0 | 0 | 0 | 0 | 0 | 2023-05-15 12:37:16 | 0 | 0 | 0 | 0 | 关闭
11764 | 16 | 2 | 搁置 | 00:00:08 | 79:51:08 | 0 | 2.606 | 0 | 0 | 0 | 0 | 0 | 0 | 0 | 0 | 0 | 0 | 0 | 0 | 2023-05-15 12:37:16 | 0 | 0 | 0 | 0 | 关闭
11765 | 16 | 2 | 搁置 | 00:00:09 | 79:51:09 | 0 | 2.5958 | 0 | 0 | 0 | 0 | 0 | 0 | 0 | 0 | 0 | 0 | 0 | 0 | 2023-05-15 12:37:17 | 0 | 0 | 0 | 0 | 关闭
11766 | 16 | 2 | 搁置 | 00:00:09 | 79:51:09 | 0 | 2.5854 | 0 | 0 | 0 | 0 | 0 | 0 | 0 | 0 | 0 | 0 | 0 | 0 | 2023-05-15 12:37:18 | 0 | 0 | 0 | 0 | 关闭
11767 | 16 | 2 | 搁置 | 00:00:10 | 79:51:10 | 0 | 2.5752 | 0 | 0 | 0 | 0 | 0 | 0 | 0 | 0 | 0 | 0 | 0 | 0 | 2023-05-15 12:37:19 | 0 | 0 | 0 | 0 | 关闭
11768 | 16 | 2 | 搁置 | 00:00:11 | 79:51:11 | 0 | 2.5646 | 0 | 0 | 0 | 0 | 0 | 0 | 0 | 0 | 0 | 0 | 0 | 0 | 2023-05-15 12:37:20 | 0 | 0 | 0 | 0 | 关闭
11769 | 16 | 2 | 搁置 | 00:00:12 | 79:51:12 | 0 | 2.5537 | 0 | 0 | 0 | 0 | 0 | 0 | 0 | 0 | 0 | 0 | 0 | 0 | 2023-05-15 12:37:21 | 0 | 0 | 0 | 0 | 关闭
11770 | 16 | 2 | 搁置 | 00:00:13 | 79:51:13 | 0 | 2.5437 | 0 | 0 | 0 | 0 | 0 | 0 | 0 | 0 | 0 | 0 | 0 | 0 | 2023-05-15 12:37:22 | 0 | 0 | 0 | 0 | 关闭
11771 | 16 | 2 | 搁置 | 00:00:14 | 79:51:14 | 0 | 2.5337 | 0 | 0 | 0 | 0 | 0 | 0 | 0 | 0 | 0 | 0 | 0 | 0 | 2023-05-15 12:37:23 | 0 | 0 | 0 | 0 | 关闭
11772 | 16 | 2 | 搁置 | 00:00:15 | 79:51:15 | 0 | 2.5236 | 0 | 0 | 0 | 0 | 0 | 0 | 0 | 0 | 0 | 0 | 0 | 0 | 2023-05-15 12:37:24 | 0 | 0 | 0 | 0 | 关闭
11773 | 16 | 2 | 搁置 | 00:00:17 | 79:51:17 | 0 | 2.5133 | 0 | 0 | 0 | 0 | 0 | 0 | 0 | 0 | 0 | 0 | 0 | 0 | 2023-05-15 12:37:25 | 0 | 0 | 0 | 0 | 关闭
11774 | 16 | 2 | 搁置 | 00:00:18 | 79:51:18 | 0 | 2.503 | 0 | 0 | 0 | 0 | 0 | 0 | 0 | 0 | 0 | 0 | 0 | 0 | 2023-05-15 12:37:27 | 0 | 0 | 0 | 0 | 关闭
11775 | 16 | 2 | 搁置 | 00:00:20 | 79:51:20 | 0 | 2.4927 | 0 | 0 | 0 | 0 | 0 | 0 | 0 | 0 | 0 | 0 | 0 | 0 | 2023-05-15 12:37:29 | 0 | 0 | 0 | 0 | 关闭
11776 | 16 | 2 | 搁置 | 00:00:23 | 79:51:23 | 0 | 2.4825 | 0 | 0 | 0 | 0 | 0 | 0 | 0 | 0 | 0 | 0 | 0 | 0 | 2023-05-15 12:37:31 | 0 | 0 | 0 | 0 | 关闭
11777 | 16 | 2 | 搁置 | 00:00:25 | 79:51:25 | 0 | 2.4723 | 0 | 0 | 0 | 0 | 0 | 0 | 0 | 0 | 0 | 0 | 0 | 0 | 2023-05-15 12:37:34 | 0 | 0 | 0 | 0 | 关闭
11778 | 16 | 2 | 搁置 | 00:00:29 | 79:51:29 | 0 | 2.4623 | 0 | 0 | 0 | 0 | 0 | 0 | 0 | 0 | 0 | 0 | 0 | 0 | 2023-05-15 12:37:38 | 0 | 0 | 0 | 0 | 关闭
11779 | 16 | 2 | 搁置 | 00:00:30 | 79:51:30 | 0 | 2.4614 | 0 | 0 | 0 | 0 | 0 | 0 | 0 | 0 | 0 | 0 | 0 | 0 | 2023-05-15 12:37:38 | 0 | 0 | 0 | 0 | 关闭
11780 | 16 | 2 | 搁置 | 00:00:35 | 79:51:35 | 0 | 2.4514 | 0 | 0 | 0 | 0 | 0 | 0 | 0 | 0 | 0 | 0 | 0 | 0 | 2023-05-15 12:37:43 | 0 | 0 | 0 | 0 | 关闭
11781 | 16 | 2 | 搁置 | 00:00:41 | 79:51:41 | 0 | 2.4414 | 0 | 0 | 0 | 0 | 0 | 0 | 0 | 0 | 0 | 0 | 0 | 0 | 2023-05-15 12:37:50 | 0 | 0 | 0 | 0 | 关闭
11782 | 16 | 2 | 搁置 | 00:00:51 | 79:51:51 | 0 | 2.4313 | 0 | 0 | 0 | 0 | 0 | 0 | 0 | 0 | 0 | 0 | 0 | 0 | 2023-05-15 12:37:59 | 0 | 0 | 0 | 0 | 关闭
11783 | 16 | 2 | 搁置 | 00:01:00 | 79:52:00 | 0 | 2.4244 | 0 | 0 | 0 | 0 | 0 | 0 | 0 | 0 | 0 | 0 | 0 | 0 | 2023-05-15 12:38:08 | 0 | 0 | 0 | 0 | 关闭
11784 | 16 | 3 | 恒流放电 | 00:00:00 | 79:52:00 | -0.1518 | 2.42 | 0 | 0 | 0 | 0 | 0 | 0 | 0 | 0 | 0 | 0 | 0 | 0 | 2023-05-15 12:38:08 | -0.0003673 | 0 | 0 | 0 | 关闭
11785 | 16 | 3 | 恒流放电 | 00:00:01 | 79:52:01 | -0.152 | 2.4095 | 0 | 0.09 | 0 | 0 | 0 | 0.09 | 1e-07 | 0.22 | 0 | 0 | 1e-07 | 0.22 | 2023-05-15 12:38:09 | -0.0003663 | -0.004 | -8.8549 | 0 | 关闭
11786 | 16 | 3 | 恒流放电 | 00:00:03 | 79:52:03 | -0.152 | 2.3993 | 0.0001 | 0.28 | 0 | 0 | 0.0001 | 0.28 | 3e-07 | 0.67 | 0 | 0 | 3e-07 | 0.67 | 2023-05-15 12:38:11 | -0.0003647 | -0.0083 | -18.236 | 0 | 关闭
11787 | 16 | 3 | 恒流放电 | 00:00:06 | 79:52:06 | -0.152 | 2.3892 | 0.0003 | 0.6 | 0 | 0 | 0.0003 | 0.6 | 6e-07 | 1.43 | 0 | 0 | 6e-07 | 1.43 | 2023-05-15 12:38:15 | -0.0003632 | -0.0142 | -31.3083 | 0 | 关闭
11788 | 16 | 3 | 恒流放电 | 00:00:12 | 79:52:12 | -0.152 | 2.3792 | 0.0005 | 1.14 | 0 | 0 | 0.0005 | 1.14 | 1.2e-06 | 2.74 | 0 | 0 | 1.2e-06 | 2.74 | 2023-05-15 12:38:20 | -0.0003616 | -0.0249 | -54.8721 | 0 | 关闭
11789 | 16 | 3 | 恒流放电 | 00:00:23 | 79:52:23 | -0.152 | 2.3692 | 0.001 | 2.19 | 0 | 0 | 0.001 | 2.19 | 2.4e-06 | 5.23 | 0 | 0 | 2.4e-06 | 5.23 | 2023-05-15 12:38:32 | -0.0003601 | -0.0477 | -105.093 | 0 | 关闭
11790 | 16 | 3 | 恒流放电 | 00:00:30 | 79:52:30 | -0.152 | 2.3657 | 0.0013 | 2.79 | 0 | 0 | 0.0013 | 2.79 | 3e-06 | 6.64 | 0 | 0 | 3e-06 | 6.64 | 2023-05-15 12:38:38 | -0.0003596 | -0.0772 | -170.0633 | 0 | 关闭
11791 | 16 | 3 | 恒流放电 | 00:01:00 | 79:53:00 | -0.152 | 2.3566 | 0.0025 | 5.58 | 0 | 0 | 0.0025 | 5.58 | 6e-06 | 13.23 | 0 | 0 | 6e-06 | 13.23 | 2023-05-15 12:39:08 | -0.0003582 | -0.1392 | -306.6024 | 0 | 关闭
11792 | 16 | 3 | 恒流放电 | 00:01:30 | 79:53:30 | -0.152 | 2.3514 | 0.0038 | 8.37 | 0 | 0 | 0.0038 | 8.37 | 9e-06 | 19.79 | 0 | 0 | 9e-06 | 19.79 | 2023-05-15 12:39:38 | -0.0003574 | -0.2436 | -536.5472 | 0 | 关闭
11793 | 16 | 3 | 恒流放电 | 00:02:00 | 79:54:00 | -0.152 | 2.3477 | 0.0051 | 11.16 | 0 | 0 | 0.0051 | 11.16 | 1.2e-05 | 26.35 | 0 | 0 | 1.2e-05 | 26.35 | 2023-05-15 12:40:08 | -0.0003569 | -0.3423 | -754.0696 | 0 | 关闭
11794 | 16 | 3 | 恒流放电 | 00:02:30 | 79:54:30 | -0.152 | 2.3448 | 0.0063 | 13.95 | 0 | 0 | 0.0063 | 13.95 | 1.49e-05 | 32.89 | 0 | 0 | 1.49e-05 | 32.89 | 2023-05-15 12:40:38 | -0.0003564 | -0.4368 | -962.0972 | 0 | 关闭
11795 | 16 | 3 | 恒流放电 | 00:03:00 | 79:55:00 | -0.152 | 2.3422 | 0.0076 | 16.74 | 0 | 0 | 0.0076 | 16.74 | 1.79e-05 | 39.43 | 0 | 0 | 1.79e-05 | 39.43 | 2023-05-15 12:41:08 | -0.000356 | -0.4872 | -1073.0943 | 0 | 关闭
11796 | 16 | 3 | 恒流放电 | 00:03:30 | 79:55:30 | -0.152 | 2.3401 | 0.0089 | 19.53 | 0 | 0 | 0.0089 | 19.53 | 2.09e-05 | 45.96 | 0 | 0 | 2.09e-05 | 45.96 | 2023-05-15 12:41:38 | -0.0003557 | -0.6032 | -1328.5726 | 0 | 关闭
11797 | 16 | 3 | 恒流放电 | 00:04:00 | 79:56:00 | -0.152 | 2.3381 | 0.0101 | 22.32 | 0 | 0 | 0.0101 | 22.32 | 2.38e-05 | 52.49 | 0 | 0 | 2.38e-05 | 52.49 | 2023-05-15 12:42:08 | -0.0003554 | -0.6333 | -1395.0135 | 0 | 关闭
11798 | 16 | 3 | 恒流放电 | 00:04:30 | 79:56:30 | -0.152 | 2.3363 | 0.0114 | 25.11 | 0 | 0 | 0.0114 | 25.11 | 2.68e-05 | 59.01 | 0 | 0 | 2.68e-05 | 59.01 | 2023-05-15 12:42:38 | -0.0003552 | -0.7037 | -1550.0048 | 0 | 关闭
11799 | 16 | 3 | 恒流放电 | 00:05:00 | 79:57:00 | -0.152 | 2.3346 | 0.0127 | 27.9 | 0 | 0 | 0.0127 | 27.9 | 2.97e-05 | 65.53 | 0 | 0 | 2.97e-05 | 65.53 | 2023-05-15 12:43:08 | -0.0003549 | -0.7451 | -1641.1923 | 0 | 关闭
11800 | 16 | 3 | 恒流放电 | 00:05:30 | 79:57:30 | -0.152 | 2.3331 | 0.0139 | 30.69 | 0 | 0 | 0.0139 | 30.69 | 3.27e-05 | 72.04 | 0 | 0 | 3.27e-05 | 72.04 | 2023-05-15 12:43:38 | -0.0003547 | -0.8444 | -1860.0139 | 0 | 关闭
11801 | 16 | 3 | 恒流放电 | 00:06:00 | 79:58:00 | -0.152 | 2.3318 | 0.0152 | 33.48 | 0 | 0 | 0.0152 | 33.48 | 3.57e-05 | 78.55 | 0 | 0 | 3.57e-05 | 78.55 | 2023-05-15 12:44:08 | -0.0003544 | -0.9743 | -2146.1416 | 0 | 关闭
11802 | 16 | 3 | 恒流放电 | 00:06:30 | 79:58:30 | -0.152 | 2.3303 | 0.0165 | 36.27 | 0 | 0 | 0.0165 | 36.27 | 3.86e-05 | 85.05 | 0 | 0 | 3.86e-05 | 85.05 | 2023-05-15 12:44:38 | -0.0003542 | -0.8444 | -1859.9853 | 0 | 关闭
11803 | 16 | 3 | 恒流放电 | 00:07:00 | 79:59:00 | -0.152 | 2.3289 | 0.0177 | 39.06 | 0 | 0 | 0.0177 | 39.06 | 4.16e-05 | 91.55 | 0 | 0 | 4.16e-05 | 91.55 | 2023-05-15 12:45:08 | -0.000354 | -0.9048 | -1992.8414 | 0 | 关闭
11804 | 16 | 3 | 恒流放电 | 00:07:30 | 79:59:30 | -0.152 | 2.3278 | 0.019 | 41.85 | 0 | 0 | 0.019 | 41.85 | 4.45e-05 | 98.05 | 0 | 0 | 4.45e-05 | 98.05 | 2023-05-15 12:45:38 | -0.0003538 | -1.1515 | -2536.3436 | 0 | 关闭
11805 | 16 | 3 | 恒流放电 | 00:08:00 | 80:00:00 | -0.152 | 2.3266 | 0.0203 | 44.64 | 0 | 0 | 0.0203 | 44.64 | 4.75e-05 | 104.54 | 0 | 0 | 4.75e-05 | 104.54 | 2023-05-15 12:46:08 | -0.0003536 | -1.0555 | -2324.9714 | 0 | 关闭
11806 | 16 | 3 | 恒流放电 | 00:08:30 | 80:00:30 | -0.152 | 2.3255 | 0.0215 | 47.43 | 0 | 0 | 0.0215 | 47.43 | 5.04e-05 | 111.03 | 0 | 0 | 5.04e-05 | 111.03 | 2023-05-15 12:46:38 | -0.0003535 | -1.1515 | -2536.377 | 0 | 关闭
11807 | 16 | 3 | 恒流放电 | 00:09:00 | 80:01:00 | -0.152 | 2.3244 | 0.0228 | 50.22 | 0 | 0 | 0.0228 | 50.22 | 5.34e-05 | 117.51 | 0 | 0 | 5.34e-05 | 117.51 | 2023-05-15 12:47:08 | -0.0003533 | -1.1515 | -2536.3714 | 0 | 关闭
11808 | 16 | 3 | 恒流放电 | 00:09:30 | 80:01:30 | -0.152 | 2.3234 | 0.0241 | 53.01 | 0 | 0 | 0.0241 | 53.01 | 5.63e-05 | 124 | 0 | 0 | 5.63e-05 | 124 | 2023-05-15 12:47:38 | -0.0003531 | -1.2666 | -2789.9719 | 0 | 关闭
11809 | 16 | 3 | 恒流放电 | 00:10:00 | 80:02:00 | -0.152 | 2.3223 | 0.0253 | 55.8 | 0 | 0 | 0.0253 | 55.8 | 5.92e-05 | 130.48 | 0 | 0 | 5.92e-05 | 130.48 | 2023-05-15 12:48:08 | -0.000353 | -1.1515 | -2536.3436 | 0 | 关闭
11810 | 16 | 3 | 恒流放电 | 00:10:30 | 80:02:30 | -0.152 | 2.3213 | 0.0266 | 58.59 | 0 | 0 | 0.0266 | 58.59 | 6.22e-05 | 136.96 | 0 | 0 | 6.22e-05 | 136.96 | 2023-05-15 12:48:38 | -0.0003528 | -1.2667 | -2790.0024 | 0 | 关闭
11811 | 16 | 3 | 恒流放电 | 00:11:00 | 80:03:00 | -0.152 | 2.3204 | 0.0279 | 61.38 | 0 | 0 | 0.0279 | 61.38 | 6.51e-05 | 143.43 | 0 | 0 | 6.51e-05 | 143.43 | 2023-05-15 12:49:08 | -0.0003527 | -1.4074 | -3100.0027 | 0 | 关闭
11812 | 16 | 3 | 恒流放电 | 00:11:30 | 80:03:30 | -0.152 | 2.3195 | 0.0291 | 64.17 | 0 | 0 | 0.0291 | 64.17 | 6.81e-05 | 149.9 | 0 | 0 | 6.81e-05 | 149.9 | 2023-05-15 12:49:38 | -0.0003526 | -1.4074 | -3099.9551 | 0 | 关闭
11813 | 16 | 3 | 恒流放电 | 00:12:00 | 80:04:00 | -0.152 | 2.3186 | 0.0304 | 66.96 | 0 | 0 | 0.0304 | 66.96 | 7.1e-05 | 156.37 | 0 | 0 | 7.1e-05 | 156.37 | 2023-05-15 12:50:08 | -0.0003524 | -1.4074 | -3099.9959 | 0 | 关闭
11814 | 16 | 3 | 恒流放电 | 00:12:30 | 80:04:30 | -0.152 | 2.3178 | 0.0317 | 69.75 | 0 | 0 | 0.0317 | 69.75 | 7.39e-05 | 162.84 | 0 | 0 | 7.39e-05 | 162.84 | 2023-05-15 12:50:38 | -0.0003523 | -1.5833 | -3487.4878 | 0 | 关闭
11815 | 16 | 3 | 恒流放电 | 00:13:00 | 80:05:00 | -0.152 | 2.3169 | 0.0329 | 72.54 | 0 | 0 | 0.0329 | 72.54 | 7.69e-05 | 169.31 | 0 | 0 | 7.69e-05 | 169.31 | 2023-05-15 12:51:08 | -0.0003522 | -1.4074 | -3099.9415 | 0 | 关闭
11816 | 16 | 3 | 恒流放电 | 00:13:30 | 80:05:30 | -0.152 | 2.316 | 0.0342 | 75.33 | 0 | 0 | 0.0342 | 75.33 | 7.98e-05 | 175.77 | 0 | 0 | 7.98e-05 | 175.77 | 2023-05-15 12:51:38 | -0.0003521 | -1.4074 | -3099.9279 | 0 | 关闭
11817 | 16 | 3 | 恒流放电 | 00:14:00 | 80:06:00 | -0.152 | 2.3152 | 0.0355 | 78.12 | 0 | 0 | 0.0355 | 78.12 | 8.27e-05 | 182.23 | 0 | 0 | 8.27e-05 | 182.23 | 2023-05-15 12:52:08 | -0.0003519 | -1.5833 | -3487.4342 | 0 | 关闭
11818 | 16 | 3 | 恒流放电 | 00:14:30 | 80:06:30 | -0.152 | 2.3143 | 0.0367 | 80.91 | 0 | 0 | 0.0367 | 80.91 | 8.57e-05 | 188.69 | 0 | 0 | 8.57e-05 | 188.69 | 2023-05-15 12:52:38 | -0.0003518 | -1.4074 | -3099.9551 | 0 | 关闭
11819 | 16 | 3 | 恒流放电 | 00:15:00 | 80:07:00 | -0.152 | 2.3136 | 0.038 | 83.7 | 0 | 0 | 0.038 | 83.7 | 8.86e-05 | 195.14 | 0 | 0 | 8.86e-05 | 195.14 | 2023-05-15 12:53:08 | -0.0003516 | -1.8095 | -3985.6916 | 0 | 关闭
11820 | 16 | 3 | 恒流放电 | 00:15:30 | 80:07:30 | -0.152 | 2.3128 | 0.0393 | 86.49 | 0 | 0 | 0.0393 | 86.49 | 9.15e-05 | 201.6 | 0 | 0 | 9.15e-05 | 201.6 | 2023-05-15 12:53:38 | -0.0003515 | -1.5833 | -3487.4495 | 0 | 关闭
11821 | 16 | 3 | 恒流放电 | 00:16:00 | 80:08:00 | -0.152 | 2.3119 | 0.0405 | 89.28 | 0 | 0 | 0.0405 | 89.28 | 9.45e-05 | 208.05 | 0 | 0 | 9.45e-05 | 208.05 | 2023-05-15 12:54:08 | -0.0003514 | -1.4074 | -3099.9211 | 0 | 关闭
11822 | 16 | 3 | 恒流放电 | 00:16:30 | 80:08:30 | -0.152 | 2.3112 | 0.0418 | 92.07 | 0 | 0 | 0.0418 | 92.07 | 9.74e-05 | 214.5 | 0 | 0 | 9.74e-05 | 214.5 | 2023-05-15 12:54:38 | -0.0003513 | -1.8095 | -3985.5867 | 0 | 关闭
11823 | 16 | 3 | 恒流放电 | 00:17:00 | 80:09:00 | -0.152 | 2.3104 | 0.0431 | 94.86 | 0 | 0 | 0.0431 | 94.86 | 0.0001003 | 220.94 | 0 | 0 | 0.0001003 | 220.94 | 2023-05-15 12:55:08 | -0.0003512 | -1.5833 | -3487.3654 | 0 | 关闭
11824 | 16 | 3 | 恒流放电 | 00:17:30 | 80:09:30 | -0.152 | 2.3097 | 0.0443 | 97.65 | 0 | 0 | 0.0443 | 97.65 | 0.0001032 | 227.39 | 0 | 0 | 0.0001032 | 227.39 | 2023-05-15 12:55:38 | -0.0003511 | -1.8095 | -3985.6916 | 0 | 关闭
11825 | 16 | 3 | 恒流放电 | 00:18:00 | 80:10:00 | -0.152 | 2.3089 | 0.0456 | 100.44 | 0 | 0 | 0.0456 | 100.44 | 0.0001062 | 233.83 | 0 | 0 | 0.0001062 | 233.83 | 2023-05-15 12:56:08 | -0.0003509 | -1.5833 | -3487.5489 | 0 | 关闭
11826 | 16 | 3 | 恒流放电 | 00:18:30 | 80:10:30 | -0.152 | 2.3082 | 0.0469 | 103.23 | 0 | 0 | 0.0469 | 103.23 | 0.0001091 | 240.27 | 0 | 0 | 0.0001091 | 240.27 | 2023-05-15 12:56:38 | -0.0003508 | -1.8095 | -3985.6566 | 0 | 关闭
11827 | 16 | 3 | 恒流放电 | 00:19:00 | 80:11:00 | -0.152 | 2.3075 | 0.0481 | 106.02 | 0 | 0 | 0.0481 | 106.02 | 0.000112 | 246.71 | 0 | 0 | 0.000112 | 246.71 | 2023-05-15 12:57:08 | -0.0003508 | -1.8096 | -3985.8751 | 0 | 关闭
11828 | 16 | 3 | 恒流放电 | 00:19:30 | 80:11:30 | -0.152 | 2.3068 | 0.0494 | 108.81 | 0 | 0 | 0.0494 | 108.81 | 0.0001149 | 253.15 | 0 | 0 | 0.0001149 | 253.15 | 2023-05-15 12:57:38 | -0.0003506 | -1.8097 | -3986.0324 | 0 | 关闭
11829 | 16 | 3 | 恒流放电 | 00:20:00 | 80:12:00 | -0.152 | 2.3059 | 0.0507 | 111.6 | 0 | 0 | 0.0507 | 111.6 | 0.0001179 | 259.58 | 0 | 0 | 0.0001179 | 259.58 | 2023-05-15 12:58:08 | -0.0003505 | -1.4073 | -3099.8668 | 0 | 关闭
11830 | 16 | 3 | 恒流放电 | 00:20:30 | 80:12:30 | -0.152 | 2.3052 | 0.0519 | 114.39 | 0 | 0 | 0.0519 | 114.39 | 0.0001208 | 266.02 | 0 | 0 | 0.0001208 | 266.02 | 2023-05-15 12:58:38 | -0.0003503 | -1.8093 | -3985.2458 | 0 | 关闭
11831 | 16 | 3 | 恒流放电 | 00:21:00 | 80:13:00 | -0.152 | 2.3044 | 0.0532 | 117.18 | 0 | 0 | 0.0532 | 117.18 | 0.0001237 | 272.45 | 0 | 0 | 0.0001237 | 272.45 | 2023-05-15 12:59:08 | -0.0003502 | -1.5831 | -3487.0748 | 0 | 关闭
11832 | 16 | 3 | 恒流放电 | 00:21:30 | 80:13:30 | -0.152 | 2.3037 | 0.0545 | 119.97 | 0 | 0 | 0.0545 | 119.97 | 0.0001266 | 278.87 | 0 | 0 | 0.0001266 | 278.87 | 2023-05-15 12:59:38 | -0.0003501 | -1.8093 | -3985.2108 | 0 | 关闭
11833 | 16 | 3 | 恒流放电 | 00:22:00 | 80:14:00 | -0.152 | 2.303 | 0.0557 | 122.76 | 0 | 0 | 0.0557 | 122.76 | 0.0001295 | 285.3 | 0 | 0 | 0.0001295 | 285.3 | 2023-05-15 13:00:08 | -0.00035 | -1.8093 | -3985.2633 | 0 | 关闭
11834 | 16 | 3 | 恒流放电 | 00:22:30 | 80:14:30 | -0.152 | 2.3022 | 0.057 | 125.55 | 0 | 0 | 0.057 | 125.55 | 0.0001324 | 291.72 | 0 | 0 | 0.0001324 | 291.72 | 2023-05-15 13:00:38 | -0.0003499 | -1.5831 | -3487.1054 | 0 | 关闭
11835 | 16 | 3 | 恒流放电 | 00:23:00 | 80:15:00 | -0.152 | 2.3015 | 0.0583 | 128.34 | 0 | 0 | 0.0583 | 128.34 | 0.0001354 | 298.14 | 0 | 0 | 0.0001354 | 298.14 | 2023-05-15 13:01:08 | -0.0003498 | -1.8093 | -3985.2807 | 0 | 关闭
11836 | 16 | 3 | 恒流放电 | 00:23:30 | 80:15:30 | -0.152 | 2.3008 | 0.0595 | 131.13 | 0 | 0 | 0.0595 | 131.13 | 0.0001383 | 304.56 | 0 | 0 | 0.0001383 | 304.56 | 2023-05-15 13:01:38 | -0.0003497 | -1.8093 | -3985.2633 | 0 | 关闭
11837 | 16 | 3 | 恒流放电 | 00:24:00 | 80:16:00 | -0.152 | 2.3 | 0.0608 | 133.92 | 0 | 0 | 0.0608 | 133.92 | 0.0001412 | 310.98 | 0 | 0 | 0.0001412 | 310.98 | 2023-05-15 13:02:08 | -0.0003496 | -1.5831 | -3487.0595 | 0 | 关闭
11838 | 16 | 3 | 恒流放电 | 00:24:30 | 80:16:30 | -0.152 | 2.2992 | 0.0621 | 136.71 | 0 | 0 | 0.0621 | 136.71 | 0.0001441 | 317.4 | 0 | 0 | 0.0001441 | 317.4 | 2023-05-15 13:02:38 | -0.0003495 | -1.5831 | -3487.0136 | 0 | 关闭
11839 | 16 | 3 | 恒流放电 | 00:25:00 | 80:17:00 | -0.152 | 2.2984 | 0.0633 | 139.5 | 0 | 0 | 0.0633 | 139.5 | 0.000147 | 323.81 | 0 | 0 | 0.000147 | 323.81 | 2023-05-15 13:03:08 | -0.0003493 | -1.5831 | -3487.0748 | 0 | 关闭
11840 | 16 | 3 | 恒流放电 | 00:25:30 | 80:17:30 | -0.152 | 2.2977 | 0.0646 | 142.29 | 0 | 0 | 0.0646 | 142.29 | 0.0001499 | 330.22 | 0 | 0 | 0.0001499 | 330.22 | 2023-05-15 13:03:38 | -0.0003492 | -1.8093 | -3985.2458 | 0 | 关闭
11841 | 16 | 3 | 恒流放电 | 00:26:00 | 80:18:00 | -0.152 | 2.2969 | 0.0659 | 145.08 | 0 | 0 | 0.0659 | 145.08 | 0.0001528 | 336.63 | 0 | 0 | 0.0001528 | 336.63 | 2023-05-15 13:04:08 | -0.0003491 | -1.5831 | -3487.0289 | 0 | 关闭
11842 | 16 | 3 | 恒流放电 | 00:26:30 | 80:18:30 | -0.152 | 2.296 | 0.0671 | 147.87 | 0 | 0 | 0.0671 | 147.87 | 0.0001557 | 343.03 | 0 | 0 | 0.0001557 | 343.03 | 2023-05-15 13:04:38 | -0.0003489 | -1.4072 | -3099.5812 | 0 | 关闭
11843 | 16 | 3 | 恒流放电 | 00:27:00 | 80:19:00 | -0.152 | 2.2953 | 0.0684 | 150.66 | 0 | 0 | 0.0684 | 150.66 | 0.0001586 | 349.44 | 0 | 0 | 0.0001586 | 349.44 | 2023-05-15 13:05:08 | -0.0003489 | -1.8093 | -3985.2108 | 0 | 关闭
11844 | 16 | 3 | 恒流放电 | 00:27:30 | 80:19:30 | -0.152 | 2.2944 | 0.0697 | 153.44 | 0 | 0 | 0.0697 | 153.44 | 0.0001616 | 355.84 | 0 | 0 | 0.0001616 | 355.84 | 2023-05-15 13:05:38 | -0.0003487 | -1.4071 | -3099.2685 | 0 | 关闭
11845 | 16 | 3 | 恒流放电 | 00:28:00 | 80:20:00 | -0.152 | 2.2935 | 0.0709 | 156.23 | 0 | 0 | 0.0709 | 156.23 | 0.0001645 | 362.24 | 0 | 0 | 0.0001645 | 362.24 | 2023-05-15 13:06:08 | -0.0003485 | -1.407 | -3099.2277 | 0 | 关闭
11846 | 16 | 3 | 恒流放电 | 00:28:30 | 80:20:30 | -0.152 | 2.2927 | 0.0722 | 159.02 | 0 | 0 | 0.0722 | 159.02 | 0.0001674 | 368.63 | 0 | 0 | 0.0001674 | 368.63 | 2023-05-15 13:06:38 | -0.0003484 | -1.5831 | -3487.0901 | 0 | 关闭
11847 | 16 | 3 | 恒流放电 | 00:29:00 | 80:21:00 | -0.152 | 2.2917 | 0.0735 | 161.81 | 0 | 0 | 0.0735 | 161.81 | 0.0001703 | 375.03 | 0 | 0 | 0.0001703 | 375.03 | 2023-05-15 13:07:08 | -0.0003483 | -1.2665 | -2789.7088 | 0 | 关闭
11848 | 16 | 3 | 恒流放电 | 00:29:30 | 80:21:30 | -0.152 | 2.2907 | 0.0747 | 164.6 | 0 | 0 | 0.0747 | 164.6 | 0.0001732 | 381.42 | 0 | 0 | 0.0001732 | 381.42 | 2023-05-15 13:07:38 | -0.0003482 | -1.2665 | -2789.7332 | 0 | 关闭
11849 | 16 | 3 | 恒流放电 | 00:30:00 | 80:22:00 | -0.152 | 2.2896 | 0.076 | 167.39 | 0 | 0 | 0.076 | 167.39 | 0.0001761 | 387.81 | 0 | 0 | 0.0001761 | 387.81 | 2023-05-15 13:08:08 | -0.000348 | -1.1514 | -2536.1211 | 0 | 关闭
11850 | 16 | 3 | 恒流放电 | 00:30:30 | 80:22:30 | -0.152 | 2.2883 | 0.0773 | 170.18 | 0 | 0 | 0.0773 | 170.18 | 0.000179 | 394.2 | 0 | 0 | 0.000179 | 394.2 | 2023-05-15 13:08:38 | -0.0003478 | -0.9743 | -2145.9392 | 0 | 关闭
11851 | 16 | 3 | 恒流放电 | 00:31:00 | 80:23:00 | -0.152 | 2.287 | 0.0785 | 172.97 | 0 | 0 | 0.0785 | 172.97 | 0.0001819 | 400.58 | 0 | 0 | 0.0001819 | 400.58 | 2023-05-15 13:09:08 | -0.0003476 | -0.9743 | -2145.9298 | 0 | 关闭
11852 | 16 | 3 | 恒流放电 | 00:31:30 | 80:23:30 | -0.152 | 2.2855 | 0.0798 | 175.76 | 0 | 0 | 0.0798 | 175.76 | 0.0001848 | 406.96 | 0 | 0 | 0.0001848 | 406.96 | 2023-05-15 13:09:38 | -0.0003473 | -0.8443 | -1859.7243 | 0 | 关闭
11853 | 16 | 3 | 恒流放电 | 00:32:00 | 80:24:00 | -0.152 | 2.2839 | 0.0811 | 178.55 | 0 | 0 | 0.0811 | 178.55 | 0.0001877 | 413.33 | 0 | 0 | 0.0001877 | 413.33 | 2023-05-15 13:10:08 | -0.0003471 | -0.7915 | -1743.4456 | 0 | 关闭
11854 | 16 | 3 | 恒流放电 | 00:32:30 | 80:24:30 | -0.152 | 2.282 | 0.0823 | 181.34 | 0 | 0 | 0.0823 | 181.34 | 0.0001905 | 419.7 | 0 | 0 | 0.0001905 | 419.7 | 2023-05-15 13:10:38 | -0.0003468 | -0.6666 | -1468.2871 | 0 | 关闭
11855 | 16 | 3 | 恒流放电 | 00:33:00 | 80:25:00 | -0.152 | 2.2797 | 0.0836 | 184.13 | 0 | 0 | 0.0836 | 184.13 | 0.0001934 | 426.06 | 0 | 0 | 0.0001934 | 426.06 | 2023-05-15 13:11:08 | -0.0003465 | -0.5507 | -1212.9435 | 0 | 关闭
11856 | 16 | 3 | 恒流放电 | 00:33:30 | 80:25:30 | -0.152 | 2.277 | 0.0849 | 186.92 | 0 | 0 | 0.0849 | 186.92 | 0.0001963 | 432.42 | 0 | 0 | 0.0001963 | 432.42 | 2023-05-15 13:11:38 | -0.0003461 | -0.4691 | -1033.2481 | 0 | 关闭
11857 | 16 | 3 | 恒流放电 | 00:34:00 | 80:26:00 | -0.152 | 2.2739 | 0.0861 | 189.71 | 0 | 0 | 0.0861 | 189.71 | 0.0001992 | 438.77 | 0 | 0 | 0.0001992 | 438.77 | 2023-05-15 13:12:08 | -0.0003456 | -0.4086 | -899.9218 | 0 | 关闭
11858 | 16 | 3 | 恒流放电 | 00:34:30 | 80:26:30 | -0.152 | 2.2702 | 0.0874 | 192.5 | 0 | 0 | 0.0874 | 192.5 | 0.0002021 | 445.1 | 0 | 0 | 0.0002021 | 445.1 | 2023-05-15 13:12:38 | -0.000345 | -0.3423 | -753.982 | 0 | 关闭
11859 | 16 | 3 | 恒流放电 | 00:35:00 | 80:27:00 | -0.152 | 2.2659 | 0.0887 | 195.29 | 0 | 0 | 0.0887 | 195.29 | 0.000205 | 451.43 | 0 | 0 | 0.000205 | 451.43 | 2023-05-15 13:13:08 | -0.0003444 | -0.2945 | -648.778 | 0 | 关闭
11860 | 16 | 3 | 恒流放电 | 00:35:30 | 80:27:30 | -0.152 | 2.261 | 0.0899 | 198.08 | 0 | 0 | 0.0899 | 198.08 | 0.0002078 | 457.75 | 0 | 0 | 0.0002078 | 457.75 | 2023-05-15 13:13:38 | -0.0003436 | -0.2585 | -569.3483 | 0 | 关闭
11861 | 16 | 3 | 恒流放电 | 00:36:00 | 80:28:00 | -0.152 | 2.2554 | 0.0912 | 200.87 | 0 | 0 | 0.0912 | 200.87 | 0.0002107 | 464.05 | 0 | 0 | 0.0002107 | 464.05 | 2023-05-15 13:14:08 | -0.0003428 | -0.2262 | -498.171 | 0 | 关闭
11862 | 16 | 3 | 恒流放电 | 00:36:30 | 80:28:30 | -0.152 | 2.2491 | 0.0925 | 203.66 | 0 | 0 | 0.0925 | 203.66 | 0.0002135 | 470.33 | 0 | 0 | 0.0002135 | 470.33 | 2023-05-15 13:14:38 | -0.0003418 | -0.201 | -442.8206 | 0 | 关闭
11863 | 16 | 3 | 恒流放电 | 00:37:00 | 80:29:00 | -0.152 | 2.2421 | 0.0937 | 206.45 | 0 | 0 | 0.0937 | 206.45 | 0.0002164 | 476.59 | 0 | 0 | 0.0002164 | 476.59 | 2023-05-15 13:15:08 | -0.0003408 | -0.1809 | -398.5421 | 0 | 关闭
11864 | 16 | 3 | 恒流放电 | 00:37:30 | 80:29:30 | -0.152 | 2.2347 | 0.095 | 209.24 | 0 | 0 | 0.095 | 209.24 | 0.0002192 | 482.84 | 0 | 0 | 0.0002192 | 482.84 | 2023-05-15 13:15:38 | -0.0003396 | -0.1712 | -376.9992 | 0 | 关闭
11865 | 16 | 3 | 恒流放电 | 00:38:00 | 80:30:00 | -0.152 | 2.2271 | 0.0963 | 212.03 | 0 | 0 | 0.0963 | 212.03 | 0.000222 | 489.06 | 0 | 0 | 0.000222 | 489.06 | 2023-05-15 13:16:08 | -0.0003385 | -0.1667 | -367.0814 | 0 | 关闭
11866 | 16 | 3 | 恒流放电 | 00:38:30 | 80:30:30 | -0.152 | 2.2196 | 0.0975 | 214.82 | 0 | 0 | 0.0975 | 214.82 | 0.0002249 | 495.27 | 0 | 0 | 0.0002249 | 495.27 | 2023-05-15 13:16:38 | -0.0003374 | -0.1689 | -371.9726 | 0 | 关闭
11867 | 16 | 3 | 恒流放电 | 00:39:00 | 80:31:00 | -0.152 | 2.2123 | 0.0988 | 217.61 | 0 | 0 | 0.0988 | 217.61 | 0.0002277 | 501.45 | 0 | 0 | 0.0002277 | 501.45 | 2023-05-15 13:17:08 | -0.0003362 | -0.1735 | -382.1703 | 0 | 关闭
11868 | 16 | 3 | 恒流放电 | 00:39:30 | 80:31:30 | -0.152 | 2.2053 | 0.1001 | 220.4 | 0 | 0 | 0.1001 | 220.4 | 0.0002305 | 507.61 | 0 | 0 | 0.0002305 | 507.61 | 2023-05-15 13:17:38 | -0.0003352 | -0.1809 | -398.5456 | 0 | 关闭
11869 | 16 | 3 | 恒流放电 | 00:40:00 | 80:32:00 | -0.152 | 2.1986 | 0.1013 | 223.19 | 0 | 0 | 0.1013 | 223.19 | 0.0002332 | 513.75 | 0 | 0 | 0.0002332 | 513.75 | 2023-05-15 13:18:08 | -0.0003342 | -0.189 | -416.3909 | 0 | 关闭
11870 | 16 | 3 | 恒流放电 | 00:40:30 | 80:32:30 | -0.152 | 2.1922 | 0.1026 | 225.98 | 0 | 0 | 0.1026 | 225.98 | 0.000236 | 519.88 | 0 | 0 | 0.000236 | 519.88 | 2023-05-15 13:18:38 | -0.0003331 | -0.1979 | -435.9092 | 0 | 关闭
11871 | 16 | 3 | 恒流放电 | 00:41:00 | 80:33:00 | -0.152 | 2.1861 | 0.1039 | 228.77 | 0 | 0 | 0.1039 | 228.77 | 0.0002388 | 525.98 | 0 | 0 | 0.0002388 | 525.98 | 2023-05-15 13:19:08 | -0.0003323 | -0.2076 | -457.3433 | 0 | 关闭
11872 | 16 | 3 | 恒流放电 | 00:41:30 | 80:33:30 | -0.152 | 2.1802 | 0.1051 | 231.56 | 0 | 0 | 0.1051 | 231.56 | 0.0002416 | 532.07 | 0 | 0 | 0.0002416 | 532.07 | 2023-05-15 13:19:38 | -0.0003314 | -0.2147 | -472.8465 | 0 | 关闭
11873 | 16 | 3 | 恒流放电 | 00:42:00 | 80:34:00 | -0.152 | 2.1746 | 0.1064 | 234.35 | 0 | 0 | 0.1064 | 234.35 | 0.0002443 | 538.15 | 0 | 0 | 0.0002443 | 538.15 | 2023-05-15 13:20:08 | -0.0003305 | -0.2262 | -498.1819 | 0 | 关闭
11874 | 16 | 3 | 恒流放电 | 00:42:30 | 80:34:30 | -0.152 | 2.1691 | 0.1077 | 237.14 | 0 | 0 | 0.1077 | 237.14 | 0.0002471 | 544.21 | 0 | 0 | 0.0002471 | 544.21 | 2023-05-15 13:20:38 | -0.0003297 | -0.2303 | -507.2353 | 0 | 关闭
11875 | 16 | 3 | 恒流放电 | 00:43:00 | 80:35:00 | -0.152 | 2.1639 | 0.1089 | 239.93 | 0 | 0 | 0.1089 | 239.93 | 0.0002498 | 550.25 | 0 | 0 | 0.0002498 | 550.25 | 2023-05-15 13:21:08 | -0.0003289 | -0.2436 | -536.4989 | 0 | 关闭
11876 | 16 | 3 | 恒流放电 | 00:43:30 | 80:35:30 | -0.152 | 2.1587 | 0.1102 | 242.72 | 0 | 0 | 0.1102 | 242.72 | 0.0002526 | 556.28 | 0 | 0 | 0.0002526 | 556.28 | 2023-05-15 13:21:38 | -0.0003281 | -0.2436 | -536.5036 | 0 | 关闭
11877 | 16 | 3 | 恒流放电 | 00:44:00 | 80:36:00 | -0.152 | 2.1536 | 0.1115 | 245.51 | 0 | 0 | 0.1115 | 245.51 | 0.0002553 | 562.3 | 0 | 0 | 0.0002553 | 562.3 | 2023-05-15 13:22:08 | -0.0003273 | -0.2483 | -547.0185 | 0 | 关闭
11878 | 16 | 3 | 恒流放电 | 00:44:30 | 80:36:30 | -0.152 | 2.1486 | 0.1127 | 248.3 | 0 | 0 | 0.1127 | 248.3 | 0.000258 | 568.3 | 0 | 0 | 0.000258 | 568.3 | 2023-05-15 13:22:38 | -0.0003265 | -0.2533 | -557.9638 | 0 | 关闭
11879 | 16 | 3 | 恒流放电 | 00:45:00 | 80:37:00 | -0.152 | 2.1437 | 0.114 | 251.09 | 0 | 0 | 0.114 | 251.09 | 0.0002607 | 574.29 | 0 | 0 | 0.0002607 | 574.29 | 2023-05-15 13:23:08 | -0.0003258 | -0.2585 | -569.3408 | 0 | 关闭
11880 | 16 | 3 | 恒流放电 | 00:45:30 | 80:37:30 | -0.152 | 2.1388 | 0.1153 | 253.88 | 0 | 0 | 0.1153 | 253.88 | 0.0002634 | 580.26 | 0 | 0 | 0.0002634 | 580.26 | 2023-05-15 13:23:38 | -0.0003251 | -0.2585 | -569.3458 | 0 | 关闭
11881 | 16 | 3 | 恒流放电 | 00:46:00 | 80:38:00 | -0.152 | 2.134 | 0.1165 | 256.67 | 0 | 0 | 0.1165 | 256.67 | 0.0002661 | 586.22 | 0 | 0 | 0.0002661 | 586.22 | 2023-05-15 13:24:08 | -0.0003243 | -0.2639 | -581.197 | 0 | 关闭
11882 | 16 | 3 | 恒流放电 | 00:46:30 | 80:38:30 | -0.152 | 2.1292 | 0.1178 | 259.46 | 0 | 0 | 0.1178 | 259.46 | 0.0002688 | 592.17 | 0 | 0 | 0.0002688 | 592.17 | 2023-05-15 13:24:38 | -0.0003236 | -0.2639 | -581.2072 | 0 | 关闭
11883 | 16 | 3 | 恒流放电 | 00:47:00 | 80:39:00 | -0.152 | 2.1243 | 0.1191 | 262.24 | 0 | 0 | 0.1191 | 262.24 | 0.0002715 | 598.1 | 0 | 0 | 0.0002715 | 598.1 | 2023-05-15 13:25:08 | -0.0003229 | -0.2585 | -569.3458 | 0 | 关闭
11884 | 16 | 3 | 恒流放电 | 00:47:30 | 80:39:30 | -0.152 | 2.1194 | 0.1203 | 265.03 | 0 | 0 | 0.1203 | 265.03 | 0.0002742 | 604.02 | 0 | 0 | 0.0002742 | 604.02 | 2023-05-15 13:25:38 | -0.0003221 | -0.2585 | -569.3458 | 0 | 关闭
11885 | 16 | 3 | 恒流放电 | 00:48:00 | 80:40:00 | -0.152 | 2.1145 | 0.1216 | 267.82 | 0 | 0 | 0.1216 | 267.82 | 0.0002769 | 609.92 | 0 | 0 | 0.0002769 | 609.92 | 2023-05-15 13:26:08 | -0.0003214 | -0.2585 | -569.3458 | 0 | 关闭
11886 | 16 | 3 | 恒流放电 | 00:48:30 | 80:40:30 | -0.152 | 2.1095 | 0.1229 | 270.61 | 0 | 0 | 0.1229 | 270.61 | 0.0002796 | 615.82 | 0 | 0 | 0.0002796 | 615.82 | 2023-05-15 13:26:38 | -0.0003206 | -0.2533 | -557.9589 | 0 | 关闭
11887 | 16 | 3 | 恒流放电 | 00:49:00 | 80:41:00 | -0.152 | 2.1045 | 0.1241 | 273.4 | 0 | 0 | 0.1241 | 273.4 | 0.0002822 | 621.69 | 0 | 0 | 0.0002822 | 621.69 | 2023-05-15 13:27:08 | -0.0003199 | -0.2533 | -557.9638 | 0 | 关闭
11888 | 16 | 3 | 恒流放电 | 00:49:30 | 80:41:30 | -0.152 | 2.0994 | 0.1254 | 276.19 | 0 | 0 | 0.1254 | 276.19 | 0.0002849 | 627.56 | 0 | 0 | 0.0002849 | 627.56 | 2023-05-15 13:27:38 | -0.000319 | -0.2483 | -547.0233 | 0 | 关闭
11889 | 16 | 3 | 恒流放电 | 00:50:00 | 80:42:00 | -0.152 | 2.0944 | 0.1267 | 278.98 | 0 | 0 | 0.1267 | 278.98 | 0.0002876 | 633.41 | 0 | 0 | 0.0002876 | 633.41 | 2023-05-15 13:28:08 | -0.0003183 | -0.2533 | -557.9589 | 0 | 关闭
11890 | 16 | 3 | 恒流放电 | 00:50:30 | 80:42:30 | -0.152 | 2.0898 | 0.1279 | 281.77 | 0 | 0 | 0.1279 | 281.77 | 0.0002902 | 639.25 | 0 | 0 | 0.0002902 | 639.25 | 2023-05-15 13:28:38 | -0.0003176 | -0.2753 | -606.477 | 0 | 关闭
11891 | 16 | 3 | 恒流放电 | 00:51:00 | 80:43:00 | -0.152 | 2.0863 | 0.1292 | 284.56 | 0 | 0 | 0.1292 | 284.56 | 0.0002929 | 645.07 | 0 | 0 | 0.0002929 | 645.07 | 2023-05-15 13:29:08 | -0.0003171 | -0.3619 | -797.0771 | 0 | 关闭
11892 | 16 | 3 | 恒流放电 | 00:51:30 | 80:43:30 | -0.152 | 2.085 | 0.1305 | 287.35 | 0 | 0 | 0.1305 | 287.35 | 0.0002955 | 650.89 | 0 | 0 | 0.0002955 | 650.89 | 2023-05-15 13:29:38 | -0.000317 | -0.9744 | -2146.2969 | 0 | 关闭
11893 | 16 | 3 | 恒流放电 | 00:52:00 | 80:44:00 | -0.152 | 2.0859 | 0.1317 | 290.14 | 0 | 0 | 0.1317 | 290.14 | 0.0002981 | 656.71 | 0 | 0 | 0.0002981 | 656.71 | 2023-05-15 13:30:08 | -0.0003171 | 1.4076 | 3100.5058 | 0 | 关闭
11894 | 16 | 3 | 恒流放电 | 00:52:30 | 80:44:30 | -0.152 | 2.088 | 0.133 | 292.93 | 0 | 0 | 0.133 | 292.93 | 0.0003008 | 662.53 | 0 | 0 | 0.0003008 | 662.53 | 2023-05-15 13:30:38 | -0.0003173 | 0.6032 | 1328.5435 | 0 | 关闭
11895 | 16 | 3 | 恒流放电 | 00:53:00 | 80:45:00 | -0.152 | 2.0905 | 0.1343 | 295.72 | 0 | 0 | 0.1343 | 295.72 | 0.0003034 | 668.36 | 0 | 0 | 0.0003034 | 668.36 | 2023-05-15 13:31:08 | -0.0003177 | 0.5066 | 1115.8688 | 0 | 关闭
11896 | 16 | 3 | 恒流放电 | 00:53:30 | 80:45:30 | -0.152 | 2.0926 | 0.1355 | 298.51 | 0 | 0 | 0.1355 | 298.51 | 0.0003061 | 674.19 | 0 | 0 | 0.0003061 | 674.19 | 2023-05-15 13:31:38 | -0.000318 | 0.6031 | 1328.4269 | 0 | 关闭
11897 | 16 | 3 | 恒流放电 | 00:54:00 | 80:46:00 | -0.152 | 2.0946 | 0.1368 | 301.3 | 0 | 0 | 0.1368 | 301.3 | 0.0003087 | 680.03 | 0 | 0 | 0.0003087 | 680.03 | 2023-05-15 13:32:08 | -0.0003183 | 0.6332 | 1394.7993 | 0 | 关闭
11898 | 16 | 3 | 恒流放电 | 00:54:30 | 80:46:30 | -0.152 | 2.0962 | 0.1381 | 304.09 | 0 | 0 | 0.1381 | 304.09 | 0.0003114 | 685.88 | 0 | 0 | 0.0003114 | 685.88 | 2023-05-15 13:32:38 | -0.0003186 | 0.7916 | 1743.5297 | 0 | 关闭
11899 | 16 | 3 | 恒流放电 | 00:55:00 | 80:47:00 | -0.152 | 2.0976 | 0.1393 | 306.88 | 0 | 0 | 0.1393 | 306.88 | 0.000314 | 691.73 | 0 | 0 | 0.000314 | 691.73 | 2023-05-15 13:33:08 | -0.0003188 | 0.9047 | 1992.6404 | 0 | 关闭
11900 | 16 | 3 | 恒流放电 | 00:55:30 | 80:47:30 | -0.152 | 2.0987 | 0.1406 | 309.67 | 0 | 0 | 0.1406 | 309.67 | 0.0003167 | 697.58 | 0 | 0 | 0.0003167 | 697.58 | 2023-05-15 13:33:38 | -0.000319 | 1.1514 | 2536.0655 | 0 | 关闭
11901 | 16 | 3 | 恒流放电 | 00:56:00 | 80:48:00 | -0.152 | 2.0997 | 0.1419 | 312.46 | 0 | 0 | 0.1419 | 312.46 | 0.0003194 | 703.44 | 0 | 0 | 0.0003194 | 703.44 | 2023-05-15 13:34:08 | -0.0003191 | 1.2665 | 2789.7455 | 0 | 关闭
11902 | 16 | 3 | 恒流放电 | 00:56:30 | 80:48:30 | -0.152 | 2.1008 | 0.1431 | 315.25 | 0 | 0 | 0.1431 | 315.25 | 0.000322 | 709.3 | 0 | 0 | 0.000322 | 709.3 | 2023-05-15 13:34:38 | -0.0003193 | 1.1514 | 2536.0877 | 0 | 关闭
11903 | 16 | 3 | 恒流放电 | 00:57:00 | 80:49:00 | -0.152 | 2.1016 | 0.1444 | 318.04 | 0 | 0 | 0.1444 | 318.04 | 0.0003247 | 715.16 | 0 | 0 | 0.0003247 | 715.16 | 2023-05-15 13:35:08 | -0.0003194 | 1.5832 | 3487.1512 | 0 | 关闭
11904 | 16 | 3 | 恒流放电 | 00:57:30 | 80:49:30 | -0.152 | 2.1024 | 0.1457 | 320.83 | 0 | 0 | 0.1457 | 320.83 | 0.0003273 | 721.02 | 0 | 0 | 0.0003273 | 721.02 | 2023-05-15 13:35:38 | -0.0003195 | 1.5831 | 3487.0901 | 0 | 关闭
11905 | 16 | 3 | 恒流放电 | 00:58:00 | 80:50:00 | -0.152 | 2.1032 | 0.1469 | 323.62 | 0 | 0 | 0.1469 | 323.62 | 0.00033 | 726.89 | 0 | 0 | 0.00033 | 726.89 | 2023-05-15 13:36:08 | -0.0003196 | 1.5832 | 3487.1512 | 0 | 关闭
11906 | 16 | 3 | 恒流放电 | 00:58:30 | 80:50:30 | -0.152 | 2.1038 | 0.1482 | 326.41 | 0 | 0 | 0.1482 | 326.41 | 0.0003327 | 732.76 | 0 | 0 | 0.0003327 | 732.76 | 2023-05-15 13:36:38 | -0.0003197 | 2.1109 | 4649.4942 | 0 | 关闭
11907 | 16 | 3 | 恒流放电 | 00:59:00 | 80:51:00 | -0.152 | 2.1045 | 0.1495 | 329.2 | 0 | 0 | 0.1495 | 329.2 | 0.0003353 | 738.63 | 0 | 0 | 0.0003353 | 738.63 | 2023-05-15 13:37:08 | -0.0003199 | 1.8093 | 3985.2807 | 0 | 关闭
11908 | 16 | 3 | 恒流放电 | 00:59:30 | 80:51:30 | -0.152 | 2.105 | 0.1507 | 331.99 | 0 | 0 | 0.1507 | 331.99 | 0.000338 | 744.5 | 0 | 0 | 0.000338 | 744.5 | 2023-05-15 13:37:38 | -0.0003199 | 2.5331 | 5579.4909 | 0 | 关闭
11909 | 16 | 3 | 恒流放电 | 01:00:00 | 80:52:00 | -0.152 | 2.1054 | 0.152 | 334.78 | 0 | 0 | 0.152 | 334.78 | 0.0003407 | 750.37 | 0 | 0 | 0.0003407 | 750.37 | 2023-05-15 13:38:08 | -0.00032 | 3.1663 | 6974.1801 | 0 | 关闭
11910 | 16 | 3 | 恒流放电 | 01:00:30 | 80:52:30 | -0.152 | 2.1059 | 0.1533 | 337.57 | 0 | 0 | 0.1533 | 337.57 | 0.0003433 | 756.25 | 0 | 0 | 0.0003433 | 756.25 | 2023-05-15 13:38:38 | -0.00032 | 2.5331 | 5579.442 | 0 | 关闭
11911 | 16 | 3 | 恒流放电 | 01:01:00 | 80:53:00 | -0.152 | 2.1062 | 0.1545 | 340.36 | 0 | 0 | 0.1545 | 340.36 | 0.000346 | 762.12 | 0 | 0 | 0.000346 | 762.12 | 2023-05-15 13:39:08 | -0.0003201 | 4.2218 | 9299.07 | 0 | 关闭
11912 | 16 | 3 | 恒流放电 | 01:01:30 | 80:53:30 | -0.152 | 2.1066 | 0.1558 | 343.15 | 0 | 0 | 0.1558 | 343.15 | 0.0003487 | 768 | 0 | 0 | 0.0003487 | 768 | 2023-05-15 13:39:38 | -0.0003202 | 3.1663 | 6974.1801 | 0 | 关闭
11913 | 16 | 3 | 恒流放电 | 01:02:00 | 80:54:00 | -0.152 | 2.107 | 0.1571 | 345.94 | 0 | 0 | 0.1571 | 345.94 | 0.0003513 | 773.88 | 0 | 0 | 0.0003513 | 773.88 | 2023-05-15 13:40:08 | -0.0003202 | 3.1663 | 6974.1801 | 0 | 关闭
11914 | 16 | 3 | 恒流放电 | 01:02:30 | 80:54:30 | -0.152 | 2.1074 | 0.1583 | 348.73 | 0 | 0 | 0.1583 | 348.73 | 0.000354 | 779.75 | 0 | 0 | 0.000354 | 779.75 | 2023-05-15 13:40:38 | -0.0003203 | 3.1663 | 6974.3025 | 0 | 关闭
11915 | 16 | 3 | 恒流放电 | 01:03:00 | 80:55:00 | -0.152 | 2.1077 | 0.1596 | 351.52 | 0 | 0 | 0.1596 | 351.52 | 0.0003567 | 785.63 | 0 | 0 | 0.0003567 | 785.63 | 2023-05-15 13:41:08 | -0.0003203 | 4.2217 | 9298.9068 | 0 | 关闭
11916 | 16 | 3 | 恒流放电 | 01:03:30 | 80:55:30 | -0.152 | 2.108 | 0.1609 | 354.31 | 0 | 0 | 0.1609 | 354.31 | 0.0003593 | 791.51 | 0 | 0 | 0.0003593 | 791.51 | 2023-05-15 13:41:38 | -0.0003204 | 4.2218 | 9299.07 | 0 | 关闭
11917 | 16 | 3 | 恒流放电 | 01:04:00 | 80:56:00 | -0.152 | 2.1083 | 0.1621 | 357.1 | 0 | 0 | 0.1621 | 357.1 | 0.000362 | 797.39 | 0 | 0 | 0.000362 | 797.39 | 2023-05-15 13:42:08 | -0.0003204 | 4.2216 | 9298.7437 | 0 | 关闭
11918 | 16 | 3 | 恒流放电 | 01:04:30 | 80:56:30 | -0.152 | 2.1085 | 0.1634 | 359.89 | 0 | 0 | 0.1634 | 359.89 | 0.0003647 | 803.28 | 0 | 0 | 0.0003647 | 803.28 | 2023-05-15 13:42:38 | -0.0003204 | 6.3326 | 13948.4826 | 0 | 关闭
11919 | 16 | 3 | 恒流放电 | 01:05:00 | 80:57:00 | -0.152 | 2.1088 | 0.1647 | 362.68 | 0 | 0 | 0.1647 | 362.68 | 0.0003674 | 809.16 | 0 | 0 | 0.0003674 | 809.16 | 2023-05-15 13:43:08 | -0.0003205 | 4.2217 | 9298.9068 | 0 | 关闭
11920 | 16 | 3 | 恒流放电 | 01:05:30 | 80:57:30 | -0.152 | 2.1091 | 0.1659 | 365.47 | 0 | 0 | 0.1659 | 365.47 | 0.00037 | 815.04 | 0 | 0 | 0.00037 | 815.04 | 2023-05-15 13:43:38 | -0.0003206 | 4.2217 | 9298.9068 | 0 | 关闭
11921 | 16 | 3 | 恒流放电 | 01:06:00 | 80:58:00 | -0.152 | 2.1094 | 0.1672 | 368.26 | 0 | 0 | 0.1672 | 368.26 | 0.0003727 | 820.93 | 0 | 0 | 0.0003727 | 820.93 | 2023-05-15 13:44:08 | -0.0003206 | 4.2217 | 9298.8253 | 0 | 关闭
11922 | 16 | 3 | 恒流放电 | 01:06:30 | 80:58:30 | -0.152 | 2.1097 | 0.1685 | 371.05 | 0 | 0 | 0.1685 | 371.05 | 0.0003754 | 826.81 | 0 | 0 | 0.0003754 | 826.81 | 2023-05-15 13:44:38 | -0.0003207 | 4.2217 | 9298.9068 | 0 | 关闭
11923 | 16 | 3 | 恒流放电 | 01:07:00 | 80:59:00 | -0.152 | 2.11 | 0.1697 | 373.83 | 0 | 0 | 0.1697 | 373.83 | 0.000378 | 832.7 | 0 | 0 | 0.000378 | 832.7 | 2023-05-15 13:45:08 | -0.0003207 | 4.2217 | 9298.8253 | 0 | 关闭
11924 | 16 | 3 | 恒流放电 | 01:07:30 | 80:59:30 | -0.152 | 2.1103 | 0.171 | 376.62 | 0 | 0 | 0.171 | 376.62 | 0.0003807 | 838.58 | 0 | 0 | 0.0003807 | 838.58 | 2023-05-15 13:45:38 | -0.0003207 | 4.2217 | 9298.9068 | 0 | 关闭
11925 | 16 | 3 | 恒流放电 | 01:08:00 | 81:00:00 | -0.152 | 2.1106 | 0.1723 | 379.41 | 0 | 0 | 0.1723 | 379.41 | 0.0003834 | 844.47 | 0 | 0 | 0.0003834 | 844.47 | 2023-05-15 13:46:08 | -0.0003208 | 4.2216 | 9298.7437 | 0 | 关闭
11926 | 16 | 3 | 恒流放电 | 01:08:30 | 81:00:30 | -0.152 | 2.1109 | 0.1735 | 382.2 | 0 | 0 | 0.1735 | 382.2 | 0.0003861 | 850.36 | 0 | 0 | 0.0003861 | 850.36 | 2023-05-15 13:46:38 | -0.0003208 | 4.2217 | 9298.8253 | 0 | 关闭
11927 | 16 | 3 | 恒流放电 | 01:09:00 | 81:01:00 | -0.152 | 2.1111 | 0.1748 | 384.99 | 0 | 0 | 0.1748 | 384.99 | 0.0003887 | 856.25 | 0 | 0 | 0.0003887 | 856.25 | 2023-05-15 13:47:08 | -0.0003209 | 6.3325 | 13948.2379 | 0 | 关闭
11928 | 16 | 3 | 恒流放电 | 01:09:30 | 81:01:30 | -0.152 | 2.1114 | 0.1761 | 387.78 | 0 | 0 | 0.1761 | 387.78 | 0.0003914 | 862.14 | 0 | 0 | 0.0003914 | 862.14 | 2023-05-15 13:47:38 | -0.0003209 | 4.2218 | 9299.07 | 0 | 关闭
11929 | 16 | 3 | 恒流放电 | 01:10:00 | 81:02:00 | -0.152 | 2.1117 | 0.1773 | 390.57 | 0 | 0 | 0.1773 | 390.57 | 0.0003941 | 868.03 | 0 | 0 | 0.0003941 | 868.03 | 2023-05-15 13:48:08 | -0.0003209 | 4.2217 | 9298.9068 | 0 | 关闭
11930 | 16 | 3 | 恒流放电 | 01:10:30 | 81:02:30 | -0.152 | 2.1119 | 0.1786 | 393.36 | 0 | 0 | 0.1786 | 393.36 | 0.0003968 | 873.92 | 0 | 0 | 0.0003968 | 873.92 | 2023-05-15 13:48:38 | -0.0003209 | 6.3324 | 13948.1155 | 0 | 关闭
11931 | 16 | 3 | 恒流放电 | 01:11:00 | 81:03:00 | -0.152 | 2.1121 | 0.1799 | 396.15 | 0 | 0 | 0.1799 | 396.15 | 0.0003994 | 879.81 | 0 | 0 | 0.0003994 | 879.81 | 2023-05-15 13:49:08 | -0.000321 | 6.3325 | 13948.2379 | 0 | 关闭
11932 | 16 | 3 | 恒流放电 | 01:11:30 | 81:03:30 | -0.152 | 2.1122 | 0.1811 | 398.94 | 0 | 0 | 0.1811 | 398.94 | 0.0004021 | 885.7 | 0 | 0 | 0.0004021 | 885.7 | 2023-05-15 13:49:38 | -0.000321 | 12.665 | 27896.4758 | 0 | 关闭
11933 | 16 | 3 | 恒流放电 | 01:12:00 | 81:04:00 | -0.152 | 2.1124 | 0.1824 | 401.73 | 0 | 0 | 0.1824 | 401.73 | 0.0004048 | 891.6 | 0 | 0 | 0.0004048 | 891.6 | 2023-05-15 13:50:08 | -0.000321 | 6.3326 | 13948.3603 | 0 | 关闭
11934 | 16 | 3 | 恒流放电 | 01:12:30 | 81:04:30 | -0.152 | 2.1124 | 0.1837 | 404.52 | 0 | 0 | 0.1837 | 404.52 | 0.0004075 | 897.49 | 0 | 0 | 0.0004075 | 897.49 | 2023-05-15 13:50:38 | -0.000321 | 0 | 0 | 0 | 关闭
11935 | 16 | 3 | 恒流放电 | 01:13:00 | 81:05:00 | -0.152 | 2.1125 | 0.1849 | 407.31 | 0 | 0 | 0.1849 | 407.31 | 0.0004101 | 903.38 | 0 | 0 | 0.0004101 | 903.38 | 2023-05-15 13:51:08 | -0.0003211 | 12.6651 | 27896.7205 | 0 | 关闭
11936 | 16 | 3 | 恒流放电 | 01:13:30 | 81:05:30 | -0.152 | 2.1126 | 0.1862 | 410.1 | 0 | 0 | 0.1862 | 410.1 | 0.0004128 | 909.27 | 0 | 0 | 0.0004128 | 909.27 | 2023-05-15 13:51:38 | -0.0003211 | 12.6652 | 27896.9652 | 0 | 关闭
11937 | 16 | 3 | 恒流放电 | 01:14:00 | 81:06:00 | -0.152 | 2.1126 | 0.1875 | 412.89 | 0 | 0 | 0.1875 | 412.89 | 0.0004155 | 915.17 | 0 | 0 | 0.0004155 | 915.17 | 2023-05-15 13:52:08 | -0.0003211 | 0 | 0 | 0 | 关闭
11938 | 16 | 3 | 恒流放电 | 01:14:30 | 81:06:30 | -0.152 | 2.1127 | 0.1887 | 415.68 | 0 | 0 | 0.1887 | 415.68 | 0.0004182 | 921.06 | 0 | 0 | 0.0004182 | 921.06 | 2023-05-15 13:52:38 | -0.0003211 | 12.6649 | 27896.231 | 0 | 关闭
11939 | 16 | 3 | 恒流放电 | 01:15:00 | 81:07:00 | -0.152 | 2.1127 | 0.19 | 418.47 | 0 | 0 | 0.19 | 418.47 | 0.0004208 | 926.95 | 0 | 0 | 0.0004208 | 926.95 | 2023-05-15 13:53:08 | -0.0003211 | 0 | 0 | 0 | 关闭
11940 | 16 | 3 | 恒流放电 | 01:15:30 | 81:07:30 | -0.152 | 2.1128 | 0.1913 | 421.26 | 0 | 0 | 0.1913 | 421.26 | 0.0004235 | 932.85 | 0 | 0 | 0.0004235 | 932.85 | 2023-05-15 13:53:38 | -0.0003211 | 12.6649 | 27896.231 | 0 | 关闭
11941 | 16 | 3 | 恒流放电 | 01:16:00 | 81:08:00 | -0.152 | 2.1129 | 0.1925 | 424.05 | 0 | 0 | 0.1925 | 424.05 | 0.0004262 | 938.74 | 0 | 0 | 0.0004262 | 938.74 | 2023-05-15 13:54:08 | -0.0003211 | 12.6653 | 27897.21 | 0 | 关闭
11942 | 16 | 3 | 恒流放电 | 01:16:30 | 81:08:30 | -0.152 | 2.113 | 0.1938 | 426.84 | 0 | 0 | 0.1938 | 426.84 | 0.0004289 | 944.64 | 0 | 0 | 0.0004289 | 944.64 | 2023-05-15 13:54:38 | -0.0003212 | 12.6651 | 27896.7205 | 0 | 关闭
11943 | 16 | 3 | 恒流放电 | 01:17:00 | 81:09:00 | -0.152 | 2.1132 | 0.1951 | 429.63 | 0 | 0 | 0.1951 | 429.63 | 0.0004315 | 950.53 | 0 | 0 | 0.0004315 | 950.53 | 2023-05-15 13:55:08 | -0.0003212 | 6.3326 | 13948.3603 | 0 | 关闭
11944 | 16 | 3 | 恒流放电 | 01:17:30 | 81:09:30 | -0.152 | 2.1133 | 0.1963 | 432.42 | 0 | 0 | 0.1963 | 432.42 | 0.0004342 | 956.43 | 0 | 0 | 0.0004342 | 956.43 | 2023-05-15 13:55:38 | -0.0003212 | 12.6651 | 27896.7205 | 0 | 关闭
11945 | 16 | 3 | 恒流放电 | 01:18:00 | 81:10:00 | -0.152 | 2.1134 | 0.1976 | 435.21 | 0 | 0 | 0.1976 | 435.21 | 0.0004369 | 962.32 | 0 | 0 | 0.0004369 | 962.32 | 2023-05-15 13:56:08 | -0.0003212 | 12.6651 | 27896.7205 | 0 | 关闭
11946 | 16 | 3 | 恒流放电 | 01:18:30 | 81:10:30 | -0.152 | 2.1136 | 0.1989 | 438 | 0 | 0 | 0.1989 | 438 | 0.0004396 | 968.22 | 0 | 0 | 0.0004396 | 968.22 | 2023-05-15 13:56:38 | -0.0003212 | 6.3327 | 13948.605 | 0 | 关闭
11947 | 16 | 3 | 恒流放电 | 01:19:00 | 81:11:00 | -0.152 | 2.1138 | 0.2001 | 440.79 | 0 | 0 | 0.2001 | 440.79 | 0.0004422 | 974.12 | 0 | 0 | 0.0004422 | 974.12 | 2023-05-15 13:57:08 | -0.0003213 | 6.3327 | 13948.605 | 0 | 关闭
11948 | 16 | 3 | 恒流放电 | 01:19:30 | 81:11:30 | -0.152 | 2.1138 | 0.2014 | 443.58 | 0 | 0 | 0.2014 | 443.58 | 0.0004449 | 980.01 | 0 | 0 | 0.0004449 | 980.01 | 2023-05-15 13:57:38 | -0.0003213 | 0 | 0 | 0 | 关闭
11949 | 16 | 3 | 恒流放电 | 01:20:00 | 81:12:00 | -0.152 | 2.1138 | 0.2027 | 446.37 | 0 | 0 | 0.2027 | 446.37 | 0.0004476 | 985.91 | 0 | 0 | 0.0004476 | 985.91 | 2023-05-15 13:58:08 | -0.0003213 | 0 | 0 | 0 | 关闭
11950 | 16 | 3 | 恒流放电 | 01:20:30 | 81:12:30 | -0.152 | 2.1139 | 0.2039 | 449.16 | 0 | 0 | 0.2039 | 449.16 | 0.0004503 | 991.81 | 0 | 0 | 0.0004503 | 991.81 | 2023-05-15 13:58:38 | -0.0003213 | 12.6656 | 27897.6995 | 0 | 关闭
11951 | 16 | 3 | 恒流放电 | 01:21:00 | 81:13:00 | -0.152 | 2.1139 | 0.2052 | 451.95 | 0 | 0 | 0.2052 | 451.95 | 0.000453 | 997.7 | 0 | 0 | 0.000453 | 997.7 | 2023-05-15 13:59:08 | -0.0003213 | 0 | 0 | 0 | 关闭
11952 | 16 | 3 | 恒流放电 | 01:21:30 | 81:13:30 | -0.152 | 2.114 | 0.2064 | 454.74 | 0 | 0 | 0.2064 | 454.74 | 0.0004556 | 1003.6 | 0 | 0 | 0.0004556 | 1003.6 | 2023-05-15 13:59:38 | -0.0003214 | 12.6664 | 27899.6574 | 0 | 关闭
11953 | 16 | 3 | 恒流放电 | 01:22:00 | 81:14:00 | -0.152 | 2.114 | 0.2077 | 457.53 | 0 | 0 | 0.2077 | 457.53 | 0.0004583 | 1009.5 | 0 | 0 | 0.0004583 | 1009.5 | 2023-05-15 14:00:08 | -0.0003213 | 0 | 0 | 0 | 关闭
11954 | 16 | 3 | 恒流放电 | 01:22:30 | 81:14:30 | -0.152 | 2.1137 | 0.209 | 460.32 | 0 | 0 | 0.209 | 460.32 | 0.000461 | 1015.4 | 0 | 0 | 0.000461 | 1015.4 | 2023-05-15 14:00:38 | -0.0003212 | -4.2221 | -9299.7226 | 0 | 关闭
11955 | 16 | 3 | 恒流放电 | 01:23:00 | 81:15:00 | -0.152 | 2.1137 | 0.2102 | 463.11 | 0 | 0 | 0.2102 | 463.11 | 0.0004637 | 1021.29 | 0 | 0 | 0.0004637 | 1021.29 | 2023-05-15 14:01:08 | -0.0003212 | 0 | 0 | 0 | 关闭
11956 | 16 | 3 | 恒流放电 | 01:23:30 | 81:15:30 | -0.152 | 2.1136 | 0.2115 | 465.9 | 0 | 0 | 0.2115 | 465.9 | 0.0004663 | 1027.19 | 0 | 0 | 0.0004663 | 1027.19 | 2023-05-15 14:01:38 | -0.0003212 | -12.6651 | -27896.7205 | 0 | 关闭
11957 | 16 | 3 | 恒流放电 | 01:24:00 | 81:16:00 | -0.152 | 2.1136 | 0.2128 | 468.68 | 0 | 0 | 0.2128 | 468.68 | 0.000469 | 1033.09 | 0 | 0 | 0.000469 | 1033.09 | 2023-05-15 14:02:08 | -0.0003212 | 0 | 0 | 0 | 关闭
11958 | 16 | 3 | 恒流放电 | 01:24:30 | 81:16:30 | -0.152 | 2.1136 | 0.214 | 471.47 | 0 | 0 | 0.214 | 471.47 | 0.0004717 | 1038.98 | 0 | 0 | 0.0004717 | 1038.98 | 2023-05-15 14:02:38 | -0.0003212 | 0 | 0 | 0 | 关闭
11959 | 16 | 3 | 恒流放电 | 01:25:00 | 81:17:00 | -0.152 | 2.1136 | 0.2153 | 474.26 | 0 | 0 | 0.2153 | 474.26 | 0.0004744 | 1044.88 | 0 | 0 | 0.0004744 | 1044.88 | 2023-05-15 14:03:08 | -0.0003212 | 0 | 0 | 0 | 关闭
11960 | 16 | 3 | 恒流放电 | 01:25:30 | 81:17:30 | -0.152 | 2.1135 | 0.2166 | 477.05 | 0 | 0 | 0.2166 | 477.05 | 0.0004771 | 1050.78 | 0 | 0 | 0.0004771 | 1050.78 | 2023-05-15 14:03:38 | -0.0003212 | -12.6651 | -27896.7205 | 0 | 关闭
11961 | 16 | 3 | 恒流放电 | 01:26:00 | 81:18:00 | -0.152 | 2.1136 | 0.2178 | 479.84 | 0 | 0 | 0.2178 | 479.84 | 0.0004797 | 1056.67 | 0 | 0 | 0.0004797 | 1056.67 | 2023-05-15 14:04:08 | -0.0003212 | 12.6653 | 27897.21 | 0 | 关闭
11962 | 16 | 3 | 恒流放电 | 01:26:30 | 81:18:30 | -0.152 | 2.1136 | 0.2191 | 482.63 | 0 | 0 | 0.2191 | 482.63 | 0.0004824 | 1062.57 | 0 | 0 | 0.0004824 | 1062.57 | 2023-05-15 14:04:38 | -0.0003212 | 0 | 0 | 0 | 关闭
11963 | 16 | 3 | 恒流放电 | 01:27:00 | 81:19:00 | -0.152 | 2.1136 | 0.2204 | 485.42 | 0 | 0 | 0.2204 | 485.42 | 0.0004851 | 1068.46 | 0 | 0 | 0.0004851 | 1068.46 | 2023-05-15 14:05:08 | -0.0003212 | 0 | 0 | 0 | 关闭
11964 | 16 | 3 | 恒流放电 | 01:27:30 | 81:19:30 | -0.152 | 2.1137 | 0.2216 | 488.21 | 0 | 0 | 0.2216 | 488.21 | 0.0004878 | 1074.36 | 0 | 0 | 0.0004878 | 1074.36 | 2023-05-15 14:05:38 | -0.0003212 | 12.6651 | 27896.7205 | 0 | 关闭
11965 | 16 | 3 | 恒流放电 | 01:28:00 | 81:20:00 | -0.152 | 2.1138 | 0.2229 | 491 | 0 | 0 | 0.2229 | 491 | 0.0004904 | 1080.26 | 0 | 0 | 0.0004904 | 1080.26 | 2023-05-15 14:06:08 | -0.0003213 | 12.6653 | 27897.21 | 0 | 关闭
11966 | 16 | 3 | 恒流放电 | 01:28:30 | 81:20:30 | -0.152 | 2.1137 | 0.2242 | 493.79 | 0 | 0 | 0.2242 | 493.79 | 0.0004931 | 1086.15 | 0 | 0 | 0.0004931 | 1086.15 | 2023-05-15 14:06:38 | -0.0003213 | -12.6653 | -27897.21 | 0 | 关闭
11967 | 16 | 3 | 恒流放电 | 01:29:00 | 81:21:00 | -0.152 | 2.1137 | 0.2254 | 496.58 | 0 | 0 | 0.2254 | 496.58 | 0.0004958 | 1092.05 | 0 | 0 | 0.0004958 | 1092.05 | 2023-05-15 14:07:08 | -0.0003213 | 0 | 0 | 0 | 关闭
11968 | 16 | 3 | 恒流放电 | 01:29:30 | 81:21:30 | -0.152 | 2.1137 | 0.2267 | 499.37 | 0 | 0 | 0.2267 | 499.37 | 0.0004985 | 1097.95 | 0 | 0 | 0.0004985 | 1097.95 | 2023-05-15 14:07:38 | -0.0003212 | 0 | 0 | 0 | 关闭
11969 | 16 | 3 | 恒流放电 | 01:30:00 | 81:22:00 | -0.152 | 2.1135 | 0.228 | 502.16 | 0 | 0 | 0.228 | 502.16 | 0.0005011 | 1103.84 | 0 | 0 | 0.0005011 | 1103.84 | 2023-05-15 14:08:08 | -0.0003212 | -6.3326 | -13948.3603 | 0 | 关闭
11970 | 16 | 3 | 恒流放电 | 01:30:30 | 81:22:30 | -0.152 | 2.1134 | 0.2292 | 504.95 | 0 | 0 | 0.2292 | 504.95 | 0.0005038 | 1109.74 | 0 | 0 | 0.0005038 | 1109.74 | 2023-05-15 14:08:38 | -0.0003212 | -12.6653 | -27897.21 | 0 | 关闭
11971 | 16 | 3 | 恒流放电 | 01:31:00 | 81:23:00 | -0.152 | 2.1132 | 0.2305 | 507.74 | 0 | 0 | 0.2305 | 507.74 | 0.0005065 | 1115.63 | 0 | 0 | 0.0005065 | 1115.63 | 2023-05-15 14:09:08 | -0.0003212 | -6.3326 | -13948.3603 | 0 | 关闭
11972 | 16 | 3 | 恒流放电 | 01:31:30 | 81:23:30 | -0.152 | 2.1131 | 0.2318 | 510.53 | 0 | 0 | 0.2318 | 510.53 | 0.0005092 | 1121.53 | 0 | 0 | 0.0005092 | 1121.53 | 2023-05-15 14:09:38 | -0.0003211 | -12.6653 | -27897.21 | 0 | 关闭
11973 | 16 | 3 | 恒流放电 | 01:32:00 | 81:24:00 | -0.152 | 2.1129 | 0.233 | 513.32 | 0 | 0 | 0.233 | 513.32 | 0.0005119 | 1127.42 | 0 | 0 | 0.0005119 | 1127.42 | 2023-05-15 14:10:08 | -0.0003211 | -6.3326 | -13948.3603 | 0 | 关闭
11974 | 16 | 3 | 恒流放电 | 01:32:30 | 81:24:30 | -0.152 | 2.1128 | 0.2343 | 516.11 | 0 | 0 | 0.2343 | 516.11 | 0.0005145 | 1133.32 | 0 | 0 | 0.0005145 | 1133.32 | 2023-05-15 14:10:38 | -0.0003211 | -12.6651 | -27896.7205 | 0 | 关闭
11975 | 16 | 3 | 恒流放电 | 01:33:00 | 81:25:00 | -0.152 | 2.1126 | 0.2356 | 518.9 | 0 | 0 | 0.2356 | 518.9 | 0.0005172 | 1139.21 | 0 | 0 | 0.0005172 | 1139.21 | 2023-05-15 14:11:08 | -0.0003211 | -6.3326 | -13948.3603 | 0 | 关闭
11976 | 16 | 3 | 恒流放电 | 01:33:30 | 81:25:30 | -0.152 | 2.1125 | 0.2368 | 521.69 | 0 | 0 | 0.2368 | 521.69 | 0.0005199 | 1145.11 | 0 | 0 | 0.0005199 | 1145.11 | 2023-05-15 14:11:38 | -0.0003211 | -12.6649 | -27896.231 | 0 | 关闭
11977 | 16 | 3 | 恒流放电 | 01:34:00 | 81:26:00 | -0.152 | 2.1126 | 0.2381 | 524.48 | 0 | 0 | 0.2381 | 524.48 | 0.0005226 | 1151 | 0 | 0 | 0.0005226 | 1151 | 2023-05-15 14:12:08 | -0.0003211 | 12.6649 | 27896.231 | 0 | 关闭
11978 | 16 | 3 | 恒流放电 | 01:34:30 | 81:26:30 | -0.152 | 2.1125 | 0.2394 | 527.27 | 0 | 0 | 0.2394 | 527.27 | 0.0005252 | 1156.89 | 0 | 0 | 0.0005252 | 1156.89 | 2023-05-15 14:12:38 | -0.0003211 | -12.6653 | -27897.21 | 0 | 关闭
11979 | 16 | 3 | 恒流放电 | 01:35:00 | 81:27:00 | -0.152 | 2.1124 | 0.2406 | 530.06 | 0 | 0 | 0.2406 | 530.06 | 0.0005279 | 1162.78 | 0 | 0 | 0.0005279 | 1162.78 | 2023-05-15 14:13:08 | -0.000321 | -12.6653 | -27897.21 | 0 | 关闭
11980 | 16 | 3 | 恒流放电 | 01:35:30 | 81:27:30 | -0.152 | 2.1123 | 0.2419 | 532.85 | 0 | 0 | 0.2419 | 532.85 | 0.0005306 | 1168.68 | 0 | 0 | 0.0005306 | 1168.68 | 2023-05-15 14:13:38 | -0.000321 | -12.6651 | -27896.7205 | 0 | 关闭
11981 | 16 | 3 | 恒流放电 | 01:36:00 | 81:28:00 | -0.152 | 2.1123 | 0.2432 | 535.64 | 0 | 0 | 0.2432 | 535.64 | 0.0005333 | 1174.57 | 0 | 0 | 0.0005333 | 1174.57 | 2023-05-15 14:14:08 | -0.000321 | 0 | 0 | 0 | 关闭
11982 | 16 | 3 | 恒流放电 | 01:36:30 | 81:28:30 | -0.152 | 2.1122 | 0.2444 | 538.43 | 0 | 0 | 0.2444 | 538.43 | 0.0005359 | 1180.46 | 0 | 0 | 0.0005359 | 1180.46 | 2023-05-15 14:14:38 | -0.000321 | -12.6653 | -27897.21 | 0 | 关闭
11983 | 16 | 3 | 恒流放电 | 01:37:00 | 81:29:00 | -0.152 | 2.1122 | 0.2457 | 541.22 | 0 | 0 | 0.2457 | 541.22 | 0.0005386 | 1186.36 | 0 | 0 | 0.0005386 | 1186.36 | 2023-05-15 14:15:08 | -0.000321 | 0 | 0 | 0 | 关闭
11984 | 16 | 3 | 恒流放电 | 01:37:30 | 81:29:30 | -0.152 | 2.1121 | 0.247 | 544.01 | 0 | 0 | 0.247 | 544.01 | 0.0005413 | 1192.25 | 0 | 0 | 0.0005413 | 1192.25 | 2023-05-15 14:15:38 | -0.000321 | -12.6651 | -27896.7205 | 0 | 关闭
11985 | 16 | 3 | 恒流放电 | 01:38:00 | 81:30:00 | -0.152 | 2.112 | 0.2482 | 546.8 | 0 | 0 | 0.2482 | 546.8 | 0.000544 | 1198.14 | 0 | 0 | 0.000544 | 1198.14 | 2023-05-15 14:16:08 | -0.000321 | -12.6653 | -27897.21 | 0 | 关闭
11986 | 16 | 3 | 恒流放电 | 01:38:30 | 81:30:30 | -0.152 | 2.1118 | 0.2495 | 549.59 | 0 | 0 | 0.2495 | 549.59 | 0.0005466 | 1204.03 | 0 | 0 | 0.0005466 | 1204.03 | 2023-05-15 14:16:38 | -0.000321 | -6.3327 | -13948.605 | 0 | 关闭
11987 | 16 | 3 | 恒流放电 | 01:39:00 | 81:31:00 | -0.152 | 2.1116 | 0.2508 | 552.38 | 0 | 0 | 0.2508 | 552.38 | 0.0005493 | 1209.92 | 0 | 0 | 0.0005493 | 1209.92 | 2023-05-15 14:17:08 | -0.0003209 | -6.3328 | -13948.8497 | 0 | 关闭
11988 | 16 | 3 | 恒流放电 | 01:39:30 | 81:31:30 | -0.152 | 2.1113 | 0.252 | 555.17 | 0 | 0 | 0.252 | 555.17 | 0.000552 | 1215.81 | 0 | 0 | 0.000552 | 1215.81 | 2023-05-15 14:17:38 | -0.0003209 | -4.2217 | -9298.9068 | 0 | 关闭
11989 | 16 | 3 | 恒流放电 | 01:40:00 | 81:32:00 | -0.152 | 2.1112 | 0.2533 | 557.95 | 0 | 0 | 0.2533 | 557.95 | 0.0005547 | 1221.7 | 0 | 0 | 0.0005547 | 1221.7 | 2023-05-15 14:18:08 | -0.0003209 | -12.6656 | -27897.6995 | 0 | 关闭
11990 | 16 | 3 | 恒流放电 | 01:40:30 | 81:32:30 | -0.152 | 2.111 | 0.2546 | 560.74 | 0 | 0 | 0.2546 | 560.74 | 0.0005573 | 1227.59 | 0 | 0 | 0.0005573 | 1227.59 | 2023-05-15 14:18:38 | -0.0003208 | -6.3327 | -13948.605 | 0 | 关闭
11991 | 16 | 3 | 恒流放电 | 01:41:00 | 81:33:00 | -0.152 | 2.1107 | 0.2558 | 563.53 | 0 | 0 | 0.2558 | 563.53 | 0.00056 | 1233.48 | 0 | 0 | 0.00056 | 1233.48 | 2023-05-15 14:19:08 | -0.0003208 | -4.2219 | -9299.2332 | 0 | 关闭
11992 | 16 | 3 | 恒流放电 | 01:41:30 | 81:33:30 | -0.152 | 2.1105 | 0.2571 | 566.32 | 0 | 0 | 0.2571 | 566.32 | 0.0005627 | 1239.37 | 0 | 0 | 0.0005627 | 1239.37 | 2023-05-15 14:19:38 | -0.0003208 | -6.3326 | -13948.3603 | 0 | 关闭
11993 | 16 | 3 | 恒流放电 | 01:42:00 | 81:34:00 | -0.152 | 2.1103 | 0.2584 | 569.11 | 0 | 0 | 0.2584 | 569.11 | 0.0005653 | 1245.26 | 0 | 0 | 0.0005653 | 1245.26 | 2023-05-15 14:20:08 | -0.0003207 | -6.3327 | -13948.605 | 0 | 关闭
11994 | 16 | 3 | 恒流放电 | 01:42:30 | 81:34:30 | -0.152 | 2.11 | 0.2596 | 571.9 | 0 | 0 | 0.2596 | 571.9 | 0.000568 | 1251.14 | 0 | 0 | 0.000568 | 1251.14 | 2023-05-15 14:20:38 | -0.0003207 | -4.2219 | -9299.2332 | 0 | 关闭
11995 | 16 | 3 | 恒流放电 | 01:43:00 | 81:35:00 | -0.152 | 2.1099 | 0.2609 | 574.69 | 0 | 0 | 0.2609 | 574.69 | 0.0005707 | 1257.03 | 0 | 0 | 0.0005707 | 1257.03 | 2023-05-15 14:21:08 | -0.0003207 | -12.6656 | -27897.6995 | 0 | 关闭
11996 | 16 | 3 | 恒流放电 | 01:43:30 | 81:35:30 | -0.152 | 2.1096 | 0.2622 | 577.48 | 0 | 0 | 0.2622 | 577.48 | 0.0005734 | 1262.91 | 0 | 0 | 0.0005734 | 1262.91 | 2023-05-15 14:21:38 | -0.0003206 | -4.2218 | -9299.07 | 0 | 关闭
11997 | 16 | 3 | 恒流放电 | 01:44:00 | 81:36:00 | -0.152 | 2.1094 | 0.2634 | 580.27 | 0 | 0 | 0.2634 | 580.27 | 0.000576 | 1268.8 | 0 | 0 | 0.000576 | 1268.8 | 2023-05-15 14:22:08 | -0.0003206 | -6.3326 | -13948.3603 | 0 | 关闭
11998 | 16 | 3 | 恒流放电 | 01:44:30 | 81:36:30 | -0.152 | 2.1094 | 0.2647 | 583.06 | 0 | 0 | 0.2647 | 583.06 | 0.0005787 | 1274.68 | 0 | 0 | 0.0005787 | 1274.68 | 2023-05-15 14:22:38 | -0.0003206 | 0 | 0 | 0 | 关闭
11999 | 16 | 3 | 恒流放电 | 01:45:00 | 81:37:00 | -0.152 | 2.1091 | 0.266 | 585.85 | 0 | 0 | 0.266 | 585.85 | 0.0005814 | 1280.57 | 0 | 0 | 0.0005814 | 1280.57 | 2023-05-15 14:23:08 | -0.0003205 | -4.2219 | -9299.2332 | 0 | 关闭
12000 | 16 | 3 | 恒流放电 | 01:45:30 | 81:37:30 | -0.152 | 2.109 | 0.2672 | 588.64 | 0 | 0 | 0.2672 | 588.64 | 0.000584 | 1286.45 | 0 | 0 | 0.000584 | 1286.45 | 2023-05-15 14:23:38 | -0.0003205 | -12.6653 | -27897.21 | 0 | 关闭
12001 | 16 | 3 | 恒流放电 | 01:46:00 | 81:38:00 | -0.152 | 2.1087 | 0.2685 | 591.43 | 0 | 0 | 0.2685 | 591.43 | 0.0005867 | 1292.33 | 0 | 0 | 0.0005867 | 1292.33 | 2023-05-15 14:24:08 | -0.0003205 | -4.2219 | -9299.2332 | 0 | 关闭
12002 | 16 | 3 | 恒流放电 | 01:46:30 | 81:38:30 | -0.152 | 2.1085 | 0.2698 | 594.22 | 0 | 0 | 0.2698 | 594.22 | 0.0005894 | 1298.22 | 0 | 0 | 0.0005894 | 1298.22 | 2023-05-15 14:24:38 | -0.0003204 | -6.3328 | -13948.8497 | 0 | 关闭
12003 | 16 | 3 | 恒流放电 | 01:47:00 | 81:39:00 | -0.152 | 2.1082 | 0.271 | 597.01 | 0 | 0 | 0.271 | 597.01 | 0.0005921 | 1304.1 | 0 | 0 | 0.0005921 | 1304.1 | 2023-05-15 14:25:08 | -0.0003204 | -4.2218 | -9299.07 | 0 | 关闭
12004 | 16 | 3 | 恒流放电 | 01:47:30 | 81:39:30 | -0.152 | 2.1079 | 0.2723 | 599.8 | 0 | 0 | 0.2723 | 599.8 | 0.0005947 | 1309.98 | 0 | 0 | 0.0005947 | 1309.98 | 2023-05-15 14:25:38 | -0.0003204 | -4.2219 | -9299.2332 | 0 | 关闭
12005 | 16 | 3 | 恒流放电 | 01:48:00 | 81:40:00 | -0.152 | 2.1076 | 0.2736 | 602.59 | 0 | 0 | 0.2736 | 602.59 | 0.0005974 | 1315.86 | 0 | 0 | 0.0005974 | 1315.86 | 2023-05-15 14:26:08 | -0.0003203 | -4.2218 | -9299.07 | 0 | 关闭
12006 | 16 | 3 | 恒流放电 | 01:48:30 | 81:40:30 | -0.152 | 2.1073 | 0.2748 | 605.38 | 0 | 0 | 0.2748 | 605.38 | 0.0006001 | 1321.74 | 0 | 0 | 0.0006001 | 1321.74 | 2023-05-15 14:26:38 | -0.0003203 | -4.2219 | -9299.3963 | 0 | 关闭
12007 | 16 | 3 | 恒流放电 | 01:49:00 | 81:41:00 | -0.152 | 2.1068 | 0.2761 | 608.17 | 0 | 0 | 0.2761 | 608.17 | 0.0006027 | 1327.62 | 0 | 0 | 0.0006027 | 1327.62 | 2023-05-15 14:27:08 | -0.0003202 | -2.533 | -5579.2462 | 0 | 关闭
12008 | 16 | 3 | 恒流放电 | 01:49:30 | 81:41:30 | -0.152 | 2.1064 | 0.2774 | 610.96 | 0 | 0 | 0.2774 | 610.96 | 0.0006054 | 1333.49 | 0 | 0 | 0.0006054 | 1333.49 | 2023-05-15 14:27:38 | -0.0003201 | -3.1664 | -6974.5472 | 0 | 关闭
12009 | 16 | 3 | 恒流放电 | 01:50:00 | 81:42:00 | -0.152 | 2.106 | 0.2786 | 613.75 | 0 | 0 | 0.2786 | 613.75 | 0.0006081 | 1339.37 | 0 | 0 | 0.0006081 | 1339.37 | 2023-05-15 14:28:08 | -0.0003201 | -3.1664 | -6974.5472 | 0 | 关闭
12010 | 16 | 3 | 恒流放电 | 01:50:30 | 81:42:30 | -0.152 | 2.1056 | 0.2799 | 616.54 | 0 | 0 | 0.2799 | 616.54 | 0.0006107 | 1345.24 | 0 | 0 | 0.0006107 | 1345.24 | 2023-05-15 14:28:38 | -0.00032 | -3.1662 | -6974.0578 | 0 | 关闭
12011 | 16 | 3 | 恒流放电 | 01:51:00 | 81:43:00 | -0.152 | 2.1052 | 0.2812 | 619.33 | 0 | 0 | 0.2812 | 619.33 | 0.0006134 | 1351.12 | 0 | 0 | 0.0006134 | 1351.12 | 2023-05-15 14:29:08 | -0.00032 | -3.1663 | -6974.3025 | 0 | 关闭
12012 | 16 | 3 | 恒流放电 | 01:51:30 | 81:43:30 | -0.152 | 2.1048 | 0.2824 | 622.12 | 0 | 0 | 0.2824 | 622.12 | 0.0006161 | 1356.99 | 0 | 0 | 0.0006161 | 1356.99 | 2023-05-15 14:29:38 | -0.0003199 | -3.1664 | -6974.4249 | 0 | 关闭
12013 | 16 | 3 | 恒流放电 | 01:52:00 | 81:44:00 | -0.152 | 2.1044 | 0.2837 | 624.91 | 0 | 0 | 0.2837 | 624.91 | 0.0006187 | 1362.86 | 0 | 0 | 0.0006187 | 1362.86 | 2023-05-15 14:30:08 | -0.0003198 | -3.1665 | -6974.6696 | 0 | 关闭
12014 | 16 | 3 | 恒流放电 | 01:52:30 | 81:44:30 | -0.152 | 2.104 | 0.285 | 627.7 | 0 | 0 | 0.285 | 627.7 | 0.0006214 | 1368.73 | 0 | 0 | 0.0006214 | 1368.73 | 2023-05-15 14:30:38 | -0.0003198 | -3.1663 | -6974.1801 | 0 | 关闭
12015 | 16 | 3 | 恒流放电 | 01:53:00 | 81:45:00 | -0.152 | 2.1035 | 0.2862 | 630.49 | 0 | 0 | 0.2862 | 630.49 | 0.0006241 | 1374.6 | 0 | 0 | 0.0006241 | 1374.6 | 2023-05-15 14:31:08 | -0.0003197 | -2.5332 | -5579.8336 | 0 | 关闭
12016 | 16 | 3 | 恒流放电 | 01:53:30 | 81:45:30 | -0.152 | 2.1032 | 0.2875 | 633.28 | 0 | 0 | 0.2875 | 633.28 | 0.0006267 | 1380.47 | 0 | 0 | 0.0006267 | 1380.47 | 2023-05-15 14:31:38 | -0.0003196 | -4.2221 | -9299.8858 | 0 | 关闭
12017 | 16 | 3 | 恒流放电 | 01:54:00 | 81:46:00 | -0.152 | 2.1028 | 0.2888 | 636.07 | 0 | 0 | 0.2888 | 636.07 | 0.0006294 | 1386.34 | 0 | 0 | 0.0006294 | 1386.34 | 2023-05-15 14:32:08 | -0.0003196 | -3.1664 | -6974.4249 | 0 | 关闭
12018 | 16 | 3 | 恒流放电 | 01:54:30 | 81:46:30 | -0.152 | 2.1024 | 0.29 | 638.86 | 0 | 0 | 0.29 | 638.86 | 0.0006321 | 1392.2 | 0 | 0 | 0.0006321 | 1392.2 | 2023-05-15 14:32:38 | -0.0003195 | -3.1664 | -6974.5472 | 0 | 关闭
12019 | 16 | 3 | 恒流放电 | 01:55:00 | 81:47:00 | -0.152 | 2.102 | 0.2913 | 641.65 | 0 | 0 | 0.2913 | 641.65 | 0.0006347 | 1398.07 | 0 | 0 | 0.0006347 | 1398.07 | 2023-05-15 14:33:08 | -0.0003195 | -3.1664 | -6974.4249 | 0 | 关闭
12020 | 16 | 3 | 恒流放电 | 01:55:30 | 81:47:30 | -0.152 | 2.1015 | 0.2926 | 644.44 | 0 | 0 | 0.2926 | 644.44 | 0.0006374 | 1403.93 | 0 | 0 | 0.0006374 | 1403.93 | 2023-05-15 14:33:38 | -0.0003194 | -2.5332 | -5579.6378 | 0 | 关闭
12021 | 16 | 3 | 恒流放电 | 01:56:00 | 81:48:00 | -0.152 | 2.1011 | 0.2938 | 647.23 | 0 | 0 | 0.2938 | 647.23 | 0.00064 | 1409.79 | 0 | 0 | 0.00064 | 1409.79 | 2023-05-15 14:34:08 | -0.0003193 | -3.1664 | -6974.5472 | 0 | 关闭
12022 | 16 | 3 | 恒流放电 | 01:56:30 | 81:48:30 | -0.152 | 2.1007 | 0.2951 | 650.02 | 0 | 0 | 0.2951 | 650.02 | 0.0006427 | 1415.65 | 0 | 0 | 0.0006427 | 1415.65 | 2023-05-15 14:34:38 | -0.0003193 | -3.1664 | -6974.4249 | 0 | 关闭
12023 | 16 | 3 | 恒流放电 | 01:57:00 | 81:49:00 | -0.152 | 2.1002 | 0.2964 | 652.81 | 0 | 0 | 0.2964 | 652.81 | 0.0006454 | 1421.51 | 0 | 0 | 0.0006454 | 1421.51 | 2023-05-15 14:35:08 | -0.0003192 | -2.5332 | -5579.6378 | 0 | 关闭
12024 | 16 | 3 | 恒流放电 | 01:57:30 | 81:49:30 | -0.152 | 2.0997 | 0.2976 | 655.6 | 0 | 0 | 0.2976 | 655.6 | 0.000648 | 1427.37 | 0 | 0 | 0.000648 | 1427.37 | 2023-05-15 14:35:38 | -0.0003191 | -2.5331 | -5579.5399 | 0 | 关闭
12025 | 16 | 3 | 恒流放电 | 01:58:00 | 81:50:00 | -0.152 | 2.0992 | 0.2989 | 658.39 | 0 | 0 | 0.2989 | 658.39 | 0.0006507 | 1433.23 | 0 | 0 | 0.0006507 | 1433.23 | 2023-05-15 14:36:08 | -0.000319 | -2.5332 | -5579.6378 | 0 | 关闭
12026 | 16 | 3 | 恒流放电 | 01:58:30 | 81:50:30 | -0.152 | 2.0984 | 0.3002 | 661.18 | 0 | 0 | 0.3002 | 661.18 | 0.0006533 | 1439.08 | 0 | 0 | 0.0006533 | 1439.08 | 2023-05-15 14:36:38 | -0.0003189 | -1.5832 | -3487.1512 | 0 | 关闭
12027 | 16 | 3 | 恒流放电 | 01:59:00 | 81:51:00 | -0.152 | 2.0976 | 0.3014 | 663.97 | 0 | 0 | 0.3014 | 663.97 | 0.000656 | 1444.94 | 0 | 0 | 0.000656 | 1444.94 | 2023-05-15 14:37:08 | -0.0003188 | -1.5832 | -3487.2736 | 0 | 关闭
12028 | 16 | 3 | 恒流放电 | 01:59:30 | 81:51:30 | -0.152 | 2.0969 | 0.3027 | 666.76 | 0 | 0 | 0.3027 | 666.76 | 0.0006587 | 1450.79 | 0 | 0 | 0.0006587 | 1450.79 | 2023-05-15 14:37:38 | -0.0003187 | -1.8094 | -3985.3856 | 0 | 关闭
12029 | 16 | 3 | 恒流放电 | 02:00:00 | 81:52:00 | -0.152 | 2.0961 | 0.304 | 669.55 | 0 | 0 | 0.304 | 669.55 | 0.0006613 | 1456.64 | 0 | 0 | 0.0006613 | 1456.64 | 2023-05-15 14:38:08 | -0.0003186 | -1.5833 | -3487.396 | 0 | 关闭
12030 | 16 | 3 | 恒流放电 | 02:00:30 | 81:52:30 | -0.152 | 2.0953 | 0.3052 | 672.34 | 0 | 0 | 0.3052 | 672.34 | 0.000664 | 1462.48 | 0 | 0 | 0.000664 | 1462.48 | 2023-05-15 14:38:38 | -0.0003185 | -1.5832 | -3487.1512 | 0 | 关闭
12031 | 16 | 3 | 恒流放电 | 02:01:00 | 81:53:00 | -0.152 | 2.0946 | 0.3065 | 675.13 | 0 | 0 | 0.3065 | 675.13 | 0.0006666 | 1468.33 | 0 | 0 | 0.0006666 | 1468.33 | 2023-05-15 14:39:08 | -0.0003184 | -1.8094 | -3985.5255 | 0 | 关闭
12032 | 16 | 3 | 恒流放电 | 02:01:30 | 81:53:30 | -0.152 | 2.0938 | 0.3078 | 677.91 | 0 | 0 | 0.3078 | 677.91 | 0.0006693 | 1474.17 | 0 | 0 | 0.0006693 | 1474.17 | 2023-05-15 14:39:38 | -0.0003182 | -1.5832 | -3487.1512 | 0 | 关闭
12033 | 16 | 3 | 恒流放电 | 02:02:00 | 81:54:00 | -0.152 | 2.0931 | 0.309 | 680.7 | 0 | 0 | 0.309 | 680.7 | 0.0006719 | 1480.01 | 0 | 0 | 0.0006719 | 1480.01 | 2023-05-15 14:40:08 | -0.0003181 | -1.8094 | -3985.4556 | 0 | 关闭
12034 | 16 | 3 | 恒流放电 | 02:02:30 | 81:54:30 | -0.152 | 2.0922 | 0.3103 | 683.49 | 0 | 0 | 0.3103 | 683.49 | 0.0006746 | 1485.85 | 0 | 0 | 0.0006746 | 1485.85 | 2023-05-15 14:40:38 | -0.000318 | -1.4073 | -3099.7444 | 0 | 关闭
12035 | 16 | 3 | 恒流放电 | 02:03:00 | 81:55:00 | -0.152 | 2.0913 | 0.3116 | 686.28 | 0 | 0 | 0.3116 | 686.28 | 0.0006772 | 1491.69 | 0 | 0 | 0.0006772 | 1491.69 | 2023-05-15 14:41:08 | -0.0003179 | -1.4073 | -3099.7988 | 0 | 关闭
12036 | 16 | 3 | 恒流放电 | 02:03:30 | 81:55:30 | -0.152 | 2.0906 | 0.3128 | 689.07 | 0 | 0 | 0.3128 | 689.07 | 0.0006799 | 1497.52 | 0 | 0 | 0.0006799 | 1497.52 | 2023-05-15 14:41:38 | -0.0003178 | -1.8094 | -3985.4556 | 0 | 关闭
12037 | 16 | 3 | 恒流放电 | 02:04:00 | 81:56:00 | -0.152 | 2.0898 | 0.3141 | 691.86 | 0 | 0 | 0.3141 | 691.86 | 0.0006825 | 1503.35 | 0 | 0 | 0.0006825 | 1503.35 | 2023-05-15 14:42:08 | -0.0003176 | -1.5832 | -3487.2736 | 0 | 关闭
12038 | 16 | 3 | 恒流放电 | 02:04:30 | 81:56:30 | -0.152 | 2.0891 | 0.3154 | 694.65 | 0 | 0 | 0.3154 | 694.65 | 0.0006852 | 1509.18 | 0 | 0 | 0.0006852 | 1509.18 | 2023-05-15 14:42:38 | -0.0003175 | -1.8094 | -3985.5255 | 0 | 关闭
12039 | 16 | 3 | 恒流放电 | 02:05:00 | 81:57:00 | -0.152 | 2.0882 | 0.3166 | 697.44 | 0 | 0 | 0.3166 | 697.44 | 0.0006878 | 1515.01 | 0 | 0 | 0.0006878 | 1515.01 | 2023-05-15 14:43:08 | -0.0003174 | -1.4073 | -3099.69 | 0 | 关闭
12040 | 16 | 3 | 恒流放电 | 02:05:30 | 81:57:30 | -0.152 | 2.0874 | 0.3179 | 700.23 | 0 | 0 | 0.3179 | 700.23 | 0.0006905 | 1520.83 | 0 | 0 | 0.0006905 | 1520.83 | 2023-05-15 14:43:38 | -0.0003173 | -1.5833 | -3487.396 | 0 | 关闭
12041 | 16 | 3 | 恒流放电 | 02:06:00 | 81:58:00 | -0.152 | 2.0866 | 0.3192 | 703.02 | 0 | 0 | 0.3192 | 703.02 | 0.0006931 | 1526.65 | 0 | 0 | 0.0006931 | 1526.65 | 2023-05-15 14:44:08 | -0.0003172 | -1.5832 | -3487.2124 | 0 | 关闭
12042 | 16 | 3 | 恒流放电 | 02:06:30 | 81:58:30 | -0.152 | 2.0856 | 0.3204 | 705.81 | 0 | 0 | 0.3204 | 705.81 | 0.0006957 | 1532.47 | 0 | 0 | 0.0006957 | 1532.47 | 2023-05-15 14:44:38 | -0.000317 | -1.2666 | -2789.8678 | 0 | 关闭
12043 | 16 | 3 | 恒流放电 | 02:07:00 | 81:59:00 | -0.152 | 2.0843 | 0.3217 | 708.6 | 0 | 0 | 0.3217 | 708.6 | 0.0006984 | 1538.29 | 0 | 0 | 0.0006984 | 1538.29 | 2023-05-15 14:45:08 | -0.0003168 | -0.9743 | -2146.0145 | 0 | 关闭
12044 | 16 | 3 | 恒流放电 | 02:07:30 | 81:59:30 | -0.152 | 2.083 | 0.323 | 711.39 | 0 | 0 | 0.323 | 711.39 | 0.000701 | 1544.1 | 0 | 0 | 0.000701 | 1544.1 | 2023-05-15 14:45:38 | -0.0003166 | -0.9743 | -2146.0898 | 0 | 关闭
12045 | 16 | 3 | 恒流放电 | 02:08:00 | 82:00:00 | -0.152 | 2.0815 | 0.3242 | 714.18 | 0 | 0 | 0.3242 | 714.18 | 0.0007037 | 1549.91 | 0 | 0 | 0.0007037 | 1549.91 | 2023-05-15 14:46:08 | -0.0003164 | -0.8444 | -1859.8466 | 0 | 关闭
12046 | 16 | 3 | 恒流放电 | 02:08:30 | 82:00:30 | -0.152 | 2.0801 | 0.3255 | 716.97 | 0 | 0 | 0.3255 | 716.97 | 0.0007063 | 1555.72 | 0 | 0 | 0.0007063 | 1555.72 | 2023-05-15 14:46:38 | -0.0003162 | -0.9047 | -1992.7627 | 0 | 关闭
12047 | 16 | 3 | 恒流放电 | 02:09:00 | 82:01:00 | -0.152 | 2.0786 | 0.3268 | 719.76 | 0 | 0 | 0.3268 | 719.76 | 0.0007089 | 1561.52 | 0 | 0 | 0.0007089 | 1561.52 | 2023-05-15 14:47:08 | -0.0003159 | -0.8444 | -1859.9445 | 0 | 关闭
12048 | 16 | 3 | 恒流放电 | 02:09:30 | 82:01:30 | -0.152 | 2.0771 | 0.328 | 722.55 | 0 | 0 | 0.328 | 722.55 | 0.0007116 | 1567.32 | 0 | 0 | 0.0007116 | 1567.32 | 2023-05-15 14:47:38 | -0.0003157 | -0.8444 | -1859.9445 | 0 | 关闭
12049 | 16 | 3 | 恒流放电 | 02:10:00 | 82:02:00 | -0.152 | 2.0754 | 0.3293 | 725.34 | 0 | 0 | 0.3293 | 725.34 | 0.0007142 | 1573.11 | 0 | 0 | 0.0007142 | 1573.11 | 2023-05-15 14:48:08 | -0.0003154 | -0.745 | -1641.0124 | 0 | 关闭
12050 | 16 | 3 | 恒流放电 | 02:10:30 | 82:02:30 | -0.152 | 2.0734 | 0.3306 | 728.13 | 0 | 0 | 0.3306 | 728.13 | 0.0007168 | 1578.9 | 0 | 0 | 0.0007168 | 1578.9 | 2023-05-15 14:48:38 | -0.0003151 | -0.6333 | -1394.9584 | 0 | 关闭
12051 | 16 | 3 | 恒流放电 | 02:11:00 | 82:03:00 | -0.152 | 2.0714 | 0.3318 | 730.92 | 0 | 0 | 0.3318 | 730.92 | 0.0007194 | 1584.68 | 0 | 0 | 0.0007194 | 1584.68 | 2023-05-15 14:49:08 | -0.0003149 | -0.6333 | -1394.885 | 0 | 关闭
12052 | 16 | 3 | 恒流放电 | 02:11:30 | 82:03:30 | -0.152 | 2.0696 | 0.3331 | 733.71 | 0 | 0 | 0.3331 | 733.71 | 0.0007221 | 1590.45 | 0 | 0 | 0.0007221 | 1590.45 | 2023-05-15 14:49:38 | -0.0003146 | -0.7037 | -1549.9266 | 0 | 关闭
12053 | 16 | 3 | 恒流放电 | 02:12:00 | 82:04:00 | -0.152 | 2.0675 | 0.3344 | 736.5 | 0 | 0 | 0.3344 | 736.5 | 0.0007247 | 1596.23 | 0 | 0 | 0.0007247 | 1596.23 | 2023-05-15 14:50:08 | -0.0003142 | -0.6031 | -1328.4619 | 0 | 关闭
12054 | 16 | 3 | 恒流放电 | 02:12:30 | 82:04:30 | -0.152 | 2.0655 | 0.3356 | 739.29 | 0 | 0 | 0.3356 | 739.29 | 0.0007273 | 1601.99 | 0 | 0 | 0.0007273 | 1601.99 | 2023-05-15 14:50:38 | -0.0003139 | -0.6333 | -1394.9094 | 0 | 关闭
12055 | 16 | 3 | 恒流放电 | 02:13:00 | 82:05:00 | -0.152 | 2.0632 | 0.3369 | 742.08 | 0 | 0 | 0.3369 | 742.08 | 0.0007299 | 1607.75 | 0 | 0 | 0.0007299 | 1607.75 | 2023-05-15 14:51:08 | -0.0003136 | -0.5507 | -1212.9647 | 0 | 关闭
12056 | 16 | 3 | 恒流放电 | 02:13:30 | 82:05:30 | -0.152 | 2.0606 | 0.3382 | 744.87 | 0 | 0 | 0.3382 | 744.87 | 0.0007325 | 1613.5 | 0 | 0 | 0.0007325 | 1613.5 | 2023-05-15 14:51:38 | -0.0003132 | -0.4871 | -1073.0073 | 0 | 关闭
12057 | 16 | 3 | 恒流放电 | 02:14:00 | 82:06:00 | -0.152 | 2.058 | 0.3394 | 747.66 | 0 | 0 | 0.3394 | 747.66 | 0.0007351 | 1619.25 | 0 | 0 | 0.0007351 | 1619.25 | 2023-05-15 14:52:08 | -0.0003128 | -0.4872 | -1073.0449 | 0 | 关闭
12058 | 16 | 3 | 恒流放电 | 02:14:30 | 82:06:30 | -0.152 | 2.0549 | 0.3407 | 750.45 | 0 | 0 | 0.3407 | 750.45 | 0.0007377 | 1624.98 | 0 | 0 | 0.0007377 | 1624.98 | 2023-05-15 14:52:38 | -0.0003123 | -0.4086 | -899.9258 | 0 | 关闭
12059 | 16 | 3 | 恒流放电 | 02:15:00 | 82:07:00 | -0.152 | 2.0515 | 0.342 | 753.24 | 0 | 0 | 0.342 | 753.24 | 0.0007403 | 1630.71 | 0 | 0 | 0.0007403 | 1630.71 | 2023-05-15 14:53:08 | -0.0003118 | -0.3725 | -820.5494 | 0 | 关闭
12060 | 16 | 3 | 恒流放电 | 02:15:30 | 82:07:30 | -0.152 | 2.0477 | 0.3432 | 756.03 | 0 | 0 | 0.3432 | 756.03 | 0.0007429 | 1636.43 | 0 | 0 | 0.0007429 | 1636.43 | 2023-05-15 14:53:38 | -0.0003112 | -0.3333 | -734.15 | 0 | 关闭
12061 | 16 | 3 | 恒流放电 | 02:16:00 | 82:08:00 | -0.152 | 2.0433 | 0.3445 | 758.82 | 0 | 0 | 0.3445 | 758.82 | 0.0007455 | 1642.14 | 0 | 0 | 0.0007455 | 1642.14 | 2023-05-15 14:54:08 | -0.0003106 | -0.2879 | -634.0497 | 0 | 关闭
12062 | 16 | 3 | 恒流放电 | 02:16:30 | 82:08:30 | -0.152 | 2.0379 | 0.3458 | 761.61 | 0 | 0 | 0.3458 | 761.61 | 0.0007481 | 1647.83 | 0 | 0 | 0.0007481 | 1647.83 | 2023-05-15 14:54:38 | -0.0003097 | -0.2346 | -516.6331 | 0 | 关闭
12063 | 16 | 3 | 恒流放电 | 02:17:00 | 82:09:00 | -0.152 | 2.0313 | 0.347 | 764.4 | 0 | 0 | 0.347 | 764.4 | 0.0007507 | 1653.51 | 0 | 0 | 0.0007507 | 1653.51 | 2023-05-15 14:55:08 | -0.0003088 | -0.1919 | -422.6998 | 0 | 关闭
12064 | 16 | 3 | 恒流放电 | 02:17:30 | 82:09:30 | -0.152 | 2.0231 | 0.3483 | 767.19 | 0 | 0 | 0.3483 | 767.19 | 0.0007533 | 1659.16 | 0 | 0 | 0.0007533 | 1659.16 | 2023-05-15 14:55:38 | -0.0003075 | -0.1545 | -340.2158 | 0 | 关闭
12065 | 16 | 3 | 恒流放电 | 02:17:59 | 82:09:59 | -0.152 | 2.0131 | 0.3495 | 769.93 | 0 | 0 | 0.3495 | 769.93 | 0.0007558 | 1664.7 | 0 | 0 | 0.0007558 | 1664.7 | 2023-05-15 14:56:08 | -0.000306 | -0.1245 | -274.3368 | 0 | 关闭
12066 | 16 | 3 | 恒流放电 | 02:18:00 | 82:10:00 | -0.152 | 2.013 | 0.3496 | 769.98 | 0 | 0 | 0.3496 | 769.98 | 0.0007558 | 1664.79 | 0 | 0 | 0.0007558 | 1664.79 | 2023-05-15 14:56:08 | -0.000306 | -0.2109 | -464.513 | 0 | 关闭
12067 | 16 | 3 | 恒流放电 | 02:18:24 | 82:10:24 | -0.152 | 2.0029 | 0.3506 | 772.29 | 0 | 0 | 0.3506 | 772.29 | 0.0007579 | 1669.42 | 0 | 0 | 0.0007579 | 1669.42 | 2023-05-15 14:56:33 | -0.0003044 | -0.1037 | -228.3237 | 0 | 关闭
12068 | 16 | 3 | 恒流放电 | 02:18:30 | 82:10:30 | -0.152 | 2.0007 | 0.3508 | 772.77 | 0 | 0 | 0.3508 | 772.77 | 0.0007584 | 1670.39 | 0 | 0 | 0.0007584 | 1670.39 | 2023-05-15 14:56:38 | -0.0003041 | -0.0998 | -219.7971 | 0 | 关闭
12069 | 16 | 3 | 恒流放电 | 02:18:51 | 82:10:51 | -0.152 | 1.9907 | 0.3517 | 774.75 | 0 | 0 | 0.3517 | 774.75 | 0.0007602 | 1674.34 | 0 | 0 | 0.0007602 | 1674.34 | 2023-05-15 14:56:59 | -0.0003025 | -0.0899 | -198.0519 | 0 | 关闭
12070 | 16 | 3 | 恒流放电 | 02:19:00 | 82:11:00 | -0.152 | 1.9867 | 0.3521 | 775.56 | 0 | 0 | 0.3521 | 775.56 | 0.0007609 | 1675.95 | 0 | 0 | 0.0007609 | 1675.95 | 2023-05-15 14:57:08 | -0.0003019 | -0.0918 | -202.2516 | 0 | 关闭
12071 | 16 | 3 | 恒流放电 | 02:19:21 | 82:11:21 | -0.152 | 1.9767 | 0.353 | 777.52 | 0 | 0 | 0.353 | 777.52 | 0.0007626 | 1679.84 | 0 | 0 | 0.0007626 | 1679.84 | 2023-05-15 14:57:29 | -0.0003004 | -0.0891 | -196.2066 | 0 | 关闭
12072 | 16 | 3 | 恒流放电 | 02:19:30 | 82:11:30 | -0.152 | 1.9725 | 0.3534 | 778.35 | 0 | 0 | 0.3534 | 778.35 | 0.0007634 | 1681.47 | 0 | 0 | 0.0007634 | 1681.47 | 2023-05-15 14:57:38 | -0.0002998 | -0.0895 | -197.0492 | 0 | 关闭
12073 | 16 | 3 | 恒流放电 | 02:19:50 | 82:11:50 | -0.152 | 1.9625 | 0.3542 | 780.27 | 0 | 0 | 0.3542 | 780.27 | 0.0007651 | 1685.26 | 0 | 0 | 0.0007651 | 1685.26 | 2023-05-15 14:57:59 | -0.0002983 | -0.0874 | -192.4914 | 0 | 关闭
12074 | 16 | 3 | 恒流放电 | 02:20:00 | 82:12:00 | -0.152 | 1.9581 | 0.3546 | 781.14 | 0 | 0 | 0.3546 | 781.14 | 0.0007659 | 1686.96 | 0 | 0 | 0.0007659 | 1686.96 | 2023-05-15 14:58:08 | -0.0002976 | -0.0892 | -196.5581 | 0 | 关闭
12075 | 16 | 3 | 恒流放电 | 02:20:21 | 82:12:21 | -0.152 | 1.9481 | 0.3555 | 783.14 | 0 | 0 | 0.3555 | 783.14 | 0.0007677 | 1690.86 | 0 | 0 | 0.0007677 | 1690.86 | 2023-05-15 14:58:30 | -0.0002961 | -0.0908 | -199.9364 | 0 | 关闭
12076 | 16 | 3 | 恒流放电 | 02:20:30 | 82:12:30 | -0.152 | 1.9441 | 0.3559 | 783.93 | 0 | 0 | 0.3559 | 783.93 | 0.0007683 | 1692.4 | 0 | 0 | 0.0007683 | 1692.4 | 2023-05-15 14:58:38 | -0.0002955 | -0.0897 | -197.6138 | 0 | 关闭
12077 | 16 | 3 | 恒流放电 | 02:20:50 | 82:12:50 | -0.152 | 1.9341 | 0.3568 | 785.83 | 0 | 0 | 0.3568 | 785.83 | 0.00077 | 1696.1 | 0 | 0 | 0.00077 | 1696.1 | 2023-05-15 14:58:59 | -0.000294 | -0.0865 | -190.6314 | 0 | 关闭
12078 | 16 | 3 | 恒流放电 | 02:21:00 | 82:13:00 | -0.152 | 1.9295 | 0.3572 | 786.72 | 0 | 0 | 0.3572 | 786.72 | 0.0007708 | 1697.8 | 0 | 0 | 0.0007708 | 1697.8 | 2023-05-15 14:59:08 | -0.0002933 | -0.0872 | -192.0662 | 0 | 关闭
12079 | 16 | 3 | 恒流放电 | 02:21:20 | 82:13:20 | -0.152 | 1.9195 | 0.358 | 788.59 | 0 | 0 | 0.358 | 788.59 | 0.0007724 | 1701.4 | 0 | 0 | 0.0007724 | 1701.4 | 2023-05-15 14:59:28 | -0.0002917 | -0.0849 | -186.9163 | 0 | 关闭
12080 | 16 | 3 | 恒流放电 | 02:21:30 | 82:13:30 | -0.152 | 1.9145 | 0.3584 | 789.51 | 0 | 0 | 0.3584 | 789.51 | 0.0007732 | 1703.17 | 0 | 0 | 0.0007732 | 1703.17 | 2023-05-15 14:59:38 | -0.000291 | -0.0836 | -184.1214 | 0 | 关闭
12081 | 16 | 3 | 恒流放电 | 02:21:49 | 82:13:49 | -0.152 | 1.9045 | 0.3593 | 791.33 | 0 | 0 | 0.3593 | 791.33 | 0.0007748 | 1706.65 | 0 | 0 | 0.0007748 | 1706.65 | 2023-05-15 14:59:58 | -0.0002894 | -0.0827 | -182.2663 | 0 | 关闭
12082 | 16 | 3 | 恒流放电 | 02:22:00 | 82:14:00 | -0.152 | 1.8991 | 0.3597 | 792.3 | 0 | 0 | 0.3597 | 792.3 | 0.0007757 | 1708.49 | 0 | 0 | 0.0007757 | 1708.49 | 2023-05-15 15:00:08 | -0.0002886 | -0.0813 | -179.0849 | 0 | 关闭
12083 | 16 | 3 | 恒流放电 | 02:22:19 | 82:14:19 | -0.152 | 1.8891 | 0.3605 | 794.11 | 0 | 0 | 0.3605 | 794.11 | 0.0007772 | 1711.92 | 0 | 0 | 0.0007772 | 1711.92 | 2023-05-15 15:00:28 | -0.0002871 | -0.0823 | -181.3461 | 0 | 关闭
12084 | 16 | 3 | 恒流放电 | 02:22:30 | 82:14:30 | -0.152 | 1.8837 | 0.361 | 795.09 | 0 | 0 | 0.361 | 795.09 | 0.000778 | 1713.76 | 0 | 0 | 0.000778 | 1713.76 | 2023-05-15 15:00:38 | -0.0002863 | -0.0821 | -180.8252 | 0 | 关闭
12085 | 16 | 3 | 恒流放电 | 02:22:49 | 82:14:49 | -0.152 | 1.8737 | 0.3618 | 796.91 | 0 | 0 | 0.3618 | 796.91 | 0.0007796 | 1717.19 | 0 | 0 | 0.0007796 | 1717.19 | 2023-05-15 15:00:58 | -0.0002848 | -0.0827 | -182.2663 | 0 | 关闭
12086 | 16 | 3 | 恒流放电 | 02:23:00 | 82:15:00 | -0.152 | 1.8685 | 0.3622 | 797.88 | 0 | 0 | 0.3622 | 797.88 | 0.0007804 | 1719 | 0 | 0 | 0.0007804 | 1719 | 2023-05-15 15:01:08 | -0.000284 | -0.0844 | -185.9822 | 0 | 关闭
12087 | 16 | 3 | 恒流放电 | 02:23:20 | 82:15:20 | -0.152 | 1.8585 | 0.3631 | 799.74 | 0 | 0 | 0.3631 | 799.74 | 0.000782 | 1722.46 | 0 | 0 | 0.000782 | 1722.46 | 2023-05-15 15:01:28 | -0.0002825 | -0.0844 | -185.9863 | 0 | 关闭
12088 | 16 | 3 | 恒流放电 | 02:23:30 | 82:15:30 | -0.152 | 1.8535 | 0.3635 | 800.67 | 0 | 0 | 0.3635 | 800.67 | 0.0007828 | 1724.19 | 0 | 0 | 0.0007828 | 1724.19 | 2023-05-15 15:01:38 | -0.0002817 | -0.0844 | -185.9912 | 0 | 关闭
12089 | 16 | 3 | 恒流放电 | 02:23:49 | 82:15:49 | -0.152 | 1.8435 | 0.3643 | 802.51 | 0 | 0 | 0.3643 | 802.51 | 0.0007843 | 1727.59 | 0 | 0 | 0.0007843 | 1727.59 | 2023-05-15 15:01:58 | -0.0002802 | -0.0836 | -184.1263 | 0 | 关闭
12090 | 16 | 3 | 恒流放电 | 02:24:00 | 82:16:00 | -0.152 | 1.8383 | 0.3648 | 803.46 | 0 | 0 | 0.3648 | 803.46 | 0.0007851 | 1729.34 | 0 | 0 | 0.0007851 | 1729.34 | 2023-05-15 15:02:08 | -0.0002794 | -0.0828 | -182.3958 | 0 | 关闭
12091 | 16 | 3 | 恒流放电 | 02:24:19 | 82:16:19 | -0.152 | 1.8283 | 0.3656 | 805.3 | 0 | 0 | 0.3656 | 805.3 | 0.0007867 | 1732.71 | 0 | 0 | 0.0007867 | 1732.71 | 2023-05-15 15:02:28 | -0.0002779 | -0.0836 | -184.1361 | 0 | 关闭
12092 | 16 | 3 | 恒流放电 | 02:24:30 | 82:16:30 | -0.152 | 1.823 | 0.366 | 806.25 | 0 | 0 | 0.366 | 806.25 | 0.0007874 | 1734.45 | 0 | 0 | 0.0007874 | 1734.45 | 2023-05-15 15:02:38 | -0.0002771 | -0.0812 | -178.9544 | 0 | 关闭
12093 | 16 | 3 | 恒流放电 | 02:24:49 | 82:16:49 | -0.152 | 1.813 | 0.3668 | 808.03 | 0 | 0 | 0.3668 | 808.03 | 0.0007889 | 1737.69 | 0 | 0 | 0.0007889 | 1737.69 | 2023-05-15 15:02:57 | -0.0002756 | -0.0811 | -178.5463 | 0 | 关闭
12094 | 16 | 3 | 恒流放电 | 02:25:00 | 82:17:00 | -0.152 | 1.8072 | 0.3673 | 809.04 | 0 | 0 | 0.3673 | 809.04 | 0.0007897 | 1739.51 | 0 | 0 | 0.0007897 | 1739.51 | 2023-05-15 15:03:08 | -0.0002747 | -0.0786 | -173.1733 | 0 | 关闭
12095 | 16 | 3 | 恒流放电 | 02:25:18 | 82:17:18 | -0.152 | 1.7972 | 0.3681 | 810.77 | 0 | 0 | 0.3681 | 810.77 | 0.0007912 | 1742.64 | 0 | 0 | 0.0007912 | 1742.64 | 2023-05-15 15:03:27 | -0.0002731 | -0.0789 | -173.8962 | 0 | 关闭
12096 | 16 | 3 | 恒流放电 | 02:25:30 | 82:17:30 | -0.152 | 1.7909 | 0.3686 | 811.83 | 0 | 0 | 0.3686 | 811.83 | 0.000792 | 1744.53 | 0 | 0 | 0.000792 | 1744.53 | 2023-05-15 15:03:38 | -0.0002722 | -0.0757 | -166.7871 | 0 | 关闭
12097 | 16 | 3 | 恒流放电 | 02:25:46 | 82:17:46 | -0.152 | 1.7809 | 0.3693 | 813.38 | 0 | 0 | 0.3693 | 813.38 | 0.0007933 | 1747.3 | 0 | 0 | 0.0007933 | 1747.3 | 2023-05-15 15:03:55 | -0.0002707 | -0.0705 | -155.3059 | 0 | 关闭
12098 | 16 | 3 | 恒流放电 | 02:26:00 | 82:18:00 | -0.152 | 1.7732 | 0.3698 | 814.62 | 0 | 0 | 0.3698 | 814.62 | 0.0007943 | 1749.5 | 0 | 0 | 0.0007943 | 1749.5 | 2023-05-15 15:04:08 | -0.0002695 | -0.0729 | -160.6181 | 0 | 关闭
12099 | 16 | 3 | 恒流放电 | 02:26:16 | 82:18:16 | -0.152 | 1.7632 | 0.3705 | 816.19 | 0 | 0 | 0.3705 | 816.19 | 0.0007955 | 1752.28 | 0 | 0 | 0.0007955 | 1752.28 | 2023-05-15 15:04:25 | -0.000268 | -0.0714 | -157.1659 | 0 | 关闭
12100 | 16 | 3 | 恒流放电 | 02:26:30 | 82:18:30 | -0.152 | 1.7554 | 0.3711 | 817.41 | 0 | 0 | 0.3711 | 817.41 | 0.0007965 | 1754.42 | 0 | 0 | 0.0007965 | 1754.42 | 2023-05-15 15:04:38 | -0.0002668 | -0.0709 | -156.1806 | 0 | 关闭
12101 | 16 | 3 | 恒流放电 | 02:26:46 | 82:18:46 | -0.152 | 1.7454 | 0.3718 | 818.94 | 0 | 0 | 0.3718 | 818.94 | 0.0007977 | 1757.11 | 0 | 0 | 0.0007977 | 1757.11 | 2023-05-15 15:04:55 | -0.0002653 | -0.0697 | -153.4361 | 0 | 关闭
12102 | 16 | 3 | 恒流放电 | 02:27:00 | 82:19:00 | -0.152 | 1.7377 | 0.3724 | 820.2 | 0 | 0 | 0.3724 | 820.2 | 0.0007987 | 1759.29 | 0 | 0 | 0.0007987 | 1759.29 | 2023-05-15 15:05:08 | -0.0002641 | -0.074 | -163.0464 | 0 | 关闭
12103 | 16 | 3 | 恒流放电 | 02:27:17 | 82:19:17 | -0.152 | 1.7277 | 0.3731 | 821.8 | 0 | 0 | 0.3731 | 821.8 | 0.0008 | 1762.08 | 0 | 0 | 0.0008 | 1762.08 | 2023-05-15 15:05:25 | -0.0002626 | -0.073 | -160.8811 | 0 | 关闭
12104 | 16 | 3 | 恒流放电 | 02:27:30 | 82:19:30 | -0.152 | 1.7205 | 0.3736 | 822.98 | 0 | 0 | 0.3736 | 822.98 | 0.0008009 | 1764.12 | 0 | 0 | 0.0008009 | 1764.12 | 2023-05-15 15:05:38 | -0.0002615 | -0.0745 | -164.0153 | 0 | 关闭
12105 | 16 | 3 | 恒流放电 | 02:27:47 | 82:19:47 | -0.152 | 1.7105 | 0.3744 | 824.62 | 0 | 0 | 0.3744 | 824.62 | 0.0008022 | 1766.92 | 0 | 0 | 0.0008022 | 1766.92 | 2023-05-15 15:05:56 | -0.00026 | -0.0743 | -163.6613 | 0 | 关闭
12106 | 16 | 3 | 恒流放电 | 02:28:00 | 82:20:00 | -0.152 | 1.7035 | 0.3749 | 825.77 | 0 | 0 | 0.3749 | 825.77 | 0.0008031 | 1768.89 | 0 | 0 | 0.0008031 | 1768.89 | 2023-05-15 15:06:08 | -0.0002589 | -0.0748 | -164.7437 | 0 | 关闭
12107 | 16 | 3 | 恒流放电 | 02:28:06 | 82:20:06 | -0.152 | 1.7 | 0.3752 | 826.33 | 0 | 0 | 0.3752 | 826.33 | 0.0008035 | 1769.84 | 0 | 0 | 0.0008035 | 1769.84 | 2023-05-15 15:06:14 | -0.0002584 | -0.0724 | -159.4014 | 0 | 关闭
12108 | 16 | 4 | 搁置 | 00:00:00 | 82:20:06 | 0 | 1.7079 | 0 | 0 | 0 | 0 | 0 | 0 | 0 | 0 | 0 | 0 | 0 | 0 | 2023-05-15 15:06:14 | 0 | 0 | 0 | 0 | 关闭
12109 | 16 | 4 | 搁置 | 00:00:00 | 82:20:06 | 0 | 1.7218 | 0 | 0 | 0 | 0 | 0 | 0 | 0 | 0 | 0 | 0 | 0 | 0 | 2023-05-15 15:06:15 | 0 | 0 | 0 | 0 | 关闭
12110 | 16 | 4 | 搁置 | 00:00:00 | 82:20:06 | 0 | 1.7346 | 0 | 0 | 0 | 0 | 0 | 0 | 0 | 0 | 0 | 0 | 0 | 0 | 2023-05-15 15:06:15 | 0 | 0 | 0 | 0 | 关闭
12111 | 16 | 4 | 搁置 | 00:00:01 | 82:20:07 | 0 | 1.746 | 0 | 0 | 0 | 0 | 0 | 0 | 0 | 0 | 0 | 0 | 0 | 0 | 2023-05-15 15:06:15 | 0 | 0 | 0 | 0 | 关闭
12112 | 16 | 4 | 搁置 | 00:00:01 | 82:20:07 | 0 | 1.7576 | 0 | 0 | 0 | 0 | 0 | 0 | 0 | 0 | 0 | 0 | 0 | 0 | 2023-05-15 15:06:16 | 0 | 0 | 0 | 0 | 关闭
12113 | 16 | 4 | 搁置 | 00:00:01 | 82:20:07 | 0 | 1.7686 | 0 | 0 | 0 | 0 | 0 | 0 | 0 | 0 | 0 | 0 | 0 | 0 | 2023-05-15 15:06:16 | 0 | 0 | 0 | 0 | 关闭
12114 | 16 | 4 | 搁置 | 00:00:02 | 82:20:08 | 0 | 1.7799 | 0 | 0 | 0 | 0 | 0 | 0 | 0 | 0 | 0 | 0 | 0 | 0 | 2023-05-15 15:06:17 | 0 | 0 | 0 | 0 | 关闭
12115 | 16 | 4 | 搁置 | 00:00:02 | 82:20:08 | 0 | 1.7909 | 0 | 0 | 0 | 0 | 0 | 0 | 0 | 0 | 0 | 0 | 0 | 0 | 2023-05-15 15:06:17 | 0 | 0 | 0 | 0 | 关闭
12116 | 16 | 4 | 搁置 | 00:00:03 | 82:20:09 | 0 | 1.8019 | 0 | 0 | 0 | 0 | 0 | 0 | 0 | 0 | 0 | 0 | 0 | 0 | 2023-05-15 15:06:18 | 0 | 0 | 0 | 0 | 关闭
12117 | 16 | 4 | 搁置 | 00:00:04 | 82:20:10 | 0 | 1.8127 | 0 | 0 | 0 | 0 | 0 | 0 | 0 | 0 | 0 | 0 | 0 | 0 | 2023-05-15 15:06:18 | 0 | 0 | 0 | 0 | 关闭
12118 | 16 | 4 | 搁置 | 00:00:04 | 82:20:10 | 0 | 1.824 | 0 | 0 | 0 | 0 | 0 | 0 | 0 | 0 | 0 | 0 | 0 | 0 | 2023-05-15 15:06:19 | 0 | 0 | 0 | 0 | 关闭
12119 | 16 | 4 | 搁置 | 00:00:05 | 82:20:11 | 0 | 1.8352 | 0 | 0 | 0 | 0 | 0 | 0 | 0 | 0 | 0 | 0 | 0 | 0 | 2023-05-15 15:06:20 | 0 | 0 | 0 | 0 | 关闭
12120 | 16 | 4 | 搁置 | 00:00:06 | 82:20:12 | 0 | 1.846 | 0 | 0 | 0 | 0 | 0 | 0 | 0 | 0 | 0 | 0 | 0 | 0 | 2023-05-15 15:06:21 | 0 | 0 | 0 | 0 | 关闭
12121 | 16 | 4 | 搁置 | 00:00:07 | 82:20:13 | 0 | 1.8561 | 0 | 0 | 0 | 0 | 0 | 0 | 0 | 0 | 0 | 0 | 0 | 0 | 2023-05-15 15:06:21 | 0 | 0 | 0 | 0 | 关闭
12122 | 16 | 4 | 搁置 | 00:00:08 | 82:20:14 | 0 | 1.8665 | 0 | 0 | 0 | 0 | 0 | 0 | 0 | 0 | 0 | 0 | 0 | 0 | 2023-05-15 15:06:22 | 0 | 0 | 0 | 0 | 关闭
12123 | 16 | 4 | 搁置 | 00:00:09 | 82:20:15 | 0 | 1.8772 | 0 | 0 | 0 | 0 | 0 | 0 | 0 | 0 | 0 | 0 | 0 | 0 | 2023-05-15 15:06:23 | 0 | 0 | 0 | 0 | 关闭
12124 | 16 | 4 | 搁置 | 00:00:10 | 82:20:16 | 0 | 1.8872 | 0 | 0 | 0 | 0 | 0 | 0 | 0 | 0 | 0 | 0 | 0 | 0 | 2023-05-15 15:06:24 | 0 | 0 | 0 | 0 | 关闭
12125 | 16 | 4 | 搁置 | 00:00:11 | 82:20:17 | 0 | 1.8974 | 0 | 0 | 0 | 0 | 0 | 0 | 0 | 0 | 0 | 0 | 0 | 0 | 2023-05-15 15:06:25 | 0 | 0 | 0 | 0 | 关闭
12126 | 16 | 4 | 搁置 | 00:00:12 | 82:20:18 | 0 | 1.9076 | 0 | 0 | 0 | 0 | 0 | 0 | 0 | 0 | 0 | 0 | 0 | 0 | 2023-05-15 15:06:27 | 0 | 0 | 0 | 0 | 关闭
12127 | 16 | 4 | 搁置 | 00:00:13 | 82:20:19 | 0 | 1.9181 | 0 | 0 | 0 | 0 | 0 | 0 | 0 | 0 | 0 | 0 | 0 | 0 | 2023-05-15 15:06:28 | 0 | 0 | 0 | 0 | 关闭
12128 | 16 | 4 | 搁置 | 00:00:15 | 82:20:21 | 0 | 1.9286 | 0 | 0 | 0 | 0 | 0 | 0 | 0 | 0 | 0 | 0 | 0 | 0 | 2023-05-15 15:06:29 | 0 | 0 | 0 | 0 | 关闭
12129 | 16 | 4 | 搁置 | 00:00:16 | 82:20:22 | 0 | 1.9391 | 0 | 0 | 0 | 0 | 0 | 0 | 0 | 0 | 0 | 0 | 0 | 0 | 2023-05-15 15:06:31 | 0 | 0 | 0 | 0 | 关闭
12130 | 16 | 4 | 搁置 | 00:00:18 | 82:20:24 | 0 | 1.9497 | 0 | 0 | 0 | 0 | 0 | 0 | 0 | 0 | 0 | 0 | 0 | 0 | 2023-05-15 15:06:32 | 0 | 0 | 0 | 0 | 关闭
12131 | 16 | 4 | 搁置 | 00:00:19 | 82:20:25 | 0 | 1.9597 | 0 | 0 | 0 | 0 | 0 | 0 | 0 | 0 | 0 | 0 | 0 | 0 | 2023-05-15 15:06:34 | 0 | 0 | 0 | 0 | 关闭
12132 | 16 | 4 | 搁置 | 00:00:21 | 82:20:27 | 0 | 1.97 | 0 | 0 | 0 | 0 | 0 | 0 | 0 | 0 | 0 | 0 | 0 | 0 | 2023-05-15 15:06:36 | 0 | 0 | 0 | 0 | 关闭
12133 | 16 | 4 | 搁置 | 00:00:23 | 82:20:29 | 0 | 1.9802 | 0 | 0 | 0 | 0 | 0 | 0 | 0 | 0 | 0 | 0 | 0 | 0 | 2023-05-15 15:06:38 | 0 | 0 | 0 | 0 | 关闭
12134 | 16 | 4 | 搁置 | 00:00:26 | 82:20:32 | 0 | 1.9905 | 0 | 0 | 0 | 0 | 0 | 0 | 0 | 0 | 0 | 0 | 0 | 0 | 2023-05-15 15:06:40 | 0 | 0 | 0 | 0 | 关闭
12135 | 16 | 4 | 搁置 | 00:00:28 | 82:20:34 | 0 | 2.0005 | 0 | 0 | 0 | 0 | 0 | 0 | 0 | 0 | 0 | 0 | 0 | 0 | 2023-05-15 15:06:43 | 0 | 0 | 0 | 0 | 关闭
12136 | 16 | 4 | 搁置 | 00:00:30 | 82:20:36 | 0 | 2.0058 | 0 | 0 | 0 | 0 | 0 | 0 | 0 | 0 | 0 | 0 | 0 | 0 | 2023-05-15 15:06:44 | 0 | 0 | 0 | 0 | 关闭
12137 | 16 | 4 | 搁置 | 00:00:32 | 82:20:38 | 0 | 2.0159 | 0 | 0 | 0 | 0 | 0 | 0 | 0 | 0 | 0 | 0 | 0 | 0 | 2023-05-15 15:06:47 | 0 | 0 | 0 | 0 | 关闭
12138 | 16 | 4 | 搁置 | 00:00:35 | 82:20:41 | 0 | 2.0259 | 0 | 0 | 0 | 0 | 0 | 0 | 0 | 0 | 0 | 0 | 0 | 0 | 2023-05-15 15:06:50 | 0 | 0 | 0 | 0 | 关闭
12139 | 16 | 4 | 搁置 | 00:00:39 | 82:20:45 | 0 | 2.036 | 0 | 0 | 0 | 0 | 0 | 0 | 0 | 0 | 0 | 0 | 0 | 0 | 2023-05-15 15:06:54 | 0 | 0 | 0 | 0 | 关闭
12140 | 16 | 4 | 搁置 | 00:00:43 | 82:20:49 | 0 | 2.0461 | 0 | 0 | 0 | 0 | 0 | 0 | 0 | 0 | 0 | 0 | 0 | 0 | 2023-05-15 15:06:57 | 0 | 0 | 0 | 0 | 关闭
12141 | 16 | 4 | 搁置 | 00:00:47 | 82:20:53 | 0 | 2.0561 | 0 | 0 | 0 | 0 | 0 | 0 | 0 | 0 | 0 | 0 | 0 | 0 | 2023-05-15 15:07:02 | 0 | 0 | 0 | 0 | 关闭
12142 | 16 | 4 | 搁置 | 00:00:52 | 82:20:58 | 0 | 2.0661 | 0 | 0 | 0 | 0 | 0 | 0 | 0 | 0 | 0 | 0 | 0 | 0 | 2023-05-15 15:07:07 | 0 | 0 | 0 | 0 | 关闭
12143 | 16 | 4 | 搁置 | 00:00:58 | 82:21:04 | 0 | 2.0761 | 0 | 0 | 0 | 0 | 0 | 0 | 0 | 0 | 0 | 0 | 0 | 0 | 2023-05-15 15:07:13 | 0 | 0 | 0 | 0 | 关闭
12144 | 16 | 4 | 搁置 | 00:01:00 | 82:21:06 | 0 | 2.0785 | 0 | 0 | 0 | 0 | 0 | 0 | 0 | 0 | 0 | 0 | 0 | 0 | 2023-05-15 15:07:14 | 0 | 0 | 0 | 0 | 关闭
12145 | 16 | 5 | 恒流充电 | 00:00:00 | 82:21:06 | 0.1518 | 2.0853 | 0 | 0 | 0 | 0 | 0 | 0 | 0 | 0 | 0 | 0 | 0 | 0 | 2023-05-15 15:07:14 | 0.0003166 | 0 | 0 | 0 | 关闭
12146 | 16 | 5 | 恒流充电 | 00:00:00 | 82:21:06 | 0.152 | 2.1018 | 0 | 0.04 | 0 | 0.04 | 0 | 0 | 0 | 0.08 | 0 | 0.08 | 0 | 0 | 2023-05-15 15:07:15 | 0.0003194 | 0.001 | 2.2531 | 0 | 关闭
12147 | 16 | 5 | 恒流充电 | 00:00:00 | 82:21:06 | 0.152 | 2.1124 | 0 | 0.06 | 0 | 0.06 | 0 | 0 | 1e-07 | 0.12 | 1e-07 | 0.12 | 0 | 0 | 2023-05-15 15:07:15 | 0.0003211 | 0.0008 | 1.7547 | 0 | 关闭
12148 | 16 | 5 | 恒流充电 | 00:00:00 | 82:21:06 | 0.152 | 2.1255 | 0 | 0.08 | 0 | 0.08 | 0 | 0 | 1e-07 | 0.18 | 1e-07 | 0.18 | 0 | 0 | 2023-05-15 15:07:15 | 0.0003231 | 0.001 | 2.1293 | 0 | 关闭
12149 | 16 | 5 | 恒流充电 | 00:00:01 | 82:21:07 | 0.152 | 2.1374 | 0.0001 | 0.11 | 0.0001 | 0.11 | 0 | 0 | 1e-07 | 0.24 | 1e-07 | 0.24 | 0 | 0 | 2023-05-15 15:07:16 | 0.0003249 | 0.0011 | 2.3446 | 0 | 关闭
12150 | 16 | 5 | 恒流充电 | 00:00:01 | 82:21:07 | 0.152 | 2.1491 | 0.0001 | 0.15 | 0.0001 | 0.15 | 0 | 0 | 1e-07 | 0.32 | 1e-07 | 0.32 | 0 | 0 | 2023-05-15 15:07:16 | 0.0003267 | 0.0014 | 3.1795 | 0 | 关闭
12151 | 16 | 5 | 恒流充电 | 00:00:02 | 82:21:08 | 0.152 | 2.1606 | 0.0001 | 0.2 | 0.0001 | 0.2 | 0 | 0 | 2e-07 | 0.42 | 2e-07 | 0.42 | 0 | 0 | 2023-05-15 15:07:16 | 0.0003284 | 0.0018 | 4.0435 | 0 | 关闭
12152 | 16 | 5 | 恒流充电 | 00:00:02 | 82:21:08 | 0.152 | 2.1712 | 0.0001 | 0.25 | 0.0001 | 0.25 | 0 | 0 | 2e-07 | 0.54 | 2e-07 | 0.54 | 0 | 0 | 2023-05-15 15:07:17 | 0.00033 | 0.0024 | 5.2642 | 0 | 关闭
12153 | 16 | 5 | 恒流充电 | 00:00:03 | 82:21:09 | 0.152 | 2.1821 | 0.0002 | 0.33 | 0.0002 | 0.33 | 0 | 0 | 3e-07 | 0.72 | 3e-07 | 0.72 | 0 | 0 | 2023-05-15 15:07:18 | 0.0003317 | 0.0035 | 7.6784 | 0 | 关闭
12154 | 16 | 5 | 恒流充电 | 00:00:04 | 82:21:10 | 0.152 | 2.1924 | 0.0002 | 0.46 | 0.0002 | 0.46 | 0 | 0 | 4e-07 | 0.98 | 4e-07 | 0.98 | 0 | 0 | 2023-05-15 15:07:19 | 0.0003332 | 0.0053 | 11.7373 | 0 | 关闭
12155 | 16 | 5 | 恒流充电 | 00:00:06 | 82:21:12 | 0.152 | 2.2027 | 0.0003 | 0.64 | 0.0003 | 0.64 | 0 | 0 | 6e-07 | 1.39 | 6e-07 | 1.39 | 0 | 0 | 2023-05-15 15:07:21 | 0.0003348 | 0.0082 | 18.0578 | 0 | 关闭
12156 | 16 | 5 | 恒流充电 | 00:00:09 | 82:21:15 | 0.152 | 2.2128 | 0.0004 | 0.92 | 0.0004 | 0.92 | 0 | 0 | 9e-07 | 2.01 | 9e-07 | 2.01 | 0 | 0 | 2023-05-15 15:07:24 | 0.0003363 | 0.0125 | 27.6221 | 0 | 关闭
12157 | 16 | 5 | 恒流充电 | 00:00:14 | 82:21:20 | 0.152 | 2.2229 | 0.0006 | 1.34 | 0.0006 | 1.34 | 0 | 0 | 1.3e-06 | 2.94 | 1.3e-06 | 2.94 | 0 | 0 | 2023-05-15 15:07:29 | 0.0003379 | 0.0188 | 41.4353 | 0 | 关闭
12158 | 16 | 5 | 恒流充电 | 00:00:21 | 82:21:27 | 0.152 | 2.2329 | 0.0009 | 1.97 | 0.0009 | 1.97 | 0 | 0 | 2e-06 | 4.35 | 2e-06 | 4.35 | 0 | 0 | 2023-05-15 15:07:36 | 0.0003394 | 0.0287 | 63.2385 | 0 | 关闭
12159 | 16 | 5 | 恒流充电 | 00:00:30 | 82:21:36 | 0.152 | 2.2413 | 0.0013 | 2.79 | 0.0013 | 2.79 | 0 | 0 | 2.8e-06 | 6.18 | 2.8e-06 | 6.18 | 0 | 0 | 2023-05-15 15:07:44 | 0.0003407 | 0.0442 | 97.4254 | 0 | 关闭
12160 | 16 | 5 | 恒流充电 | 00:00:51 | 82:21:57 | 0.152 | 2.2513 | 0.0022 | 4.83 | 0.0022 | 4.83 | 0 | 0 | 4.9e-06 | 10.75 | 4.9e-06 | 10.75 | 0 | 0 | 2023-05-15 15:08:06 | 0.0003422 | 0.0925 | 203.6594 | 0 | 关闭
12161 | 16 | 5 | 恒流充电 | 00:01:00 | 82:22:06 | 0.152 | 2.2527 | 0.0025 | 5.58 | 0.0025 | 5.58 | 0 | 0 | 5.7e-06 | 12.45 | 5.7e-06 | 12.45 | 0 | 0 | 2023-05-15 15:08:14 | 0.0003424 | 0.2443 | 538.048 | 0 | 关闭
12162 | 16 | 5 | 恒流充电 | 00:01:30 | 82:22:36 | 0.152 | 2.2534 | 0.0038 | 8.37 | 0.0038 | 8.37 | 0 | 0 | 8.5e-06 | 18.74 | 8.5e-06 | 18.74 | 0 | 0 | 2023-05-15 15:08:44 | 0.0003425 | 1.8094 | 3985.5255 | 0 | 关闭
12163 | 16 | 5 | 恒流充电 | 00:02:00 | 82:23:06 | 0.152 | 2.2503 | 0.0051 | 11.16 | 0.0051 | 11.16 | 0 | 0 | 1.14e-05 | 25.02 | 1.14e-05 | 25.02 | 0 | 0 | 2023-05-15 15:09:14 | 0.000342 | -0.4086 | -899.9633 | 0 | 关闭
12164 | 16 | 5 | 恒流充电 | 00:02:30 | 82:23:36 | 0.152 | 2.246 | 0.0063 | 13.95 | 0.0063 | 13.95 | 0 | 0 | 1.42e-05 | 31.29 | 1.42e-05 | 31.29 | 0 | 0 | 2023-05-15 15:09:44 | 0.0003414 | -0.2946 | -648.8051 | 0 | 关闭
12165 | 16 | 5 | 恒流充电 | 00:03:00 | 82:24:06 | 0.152 | 2.2417 | 0.0076 | 16.74 | 0.0076 | 16.74 | 0 | 0 | 1.7e-05 | 37.55 | 1.7e-05 | 37.55 | 0 | 0 | 2023-05-15 15:10:14 | 0.0003407 | -0.2946 | -648.8207 | 0 | 关闭
12166 | 16 | 5 | 恒流充电 | 00:03:30 | 82:24:36 | 0.152 | 2.2376 | 0.0089 | 19.53 | 0.0089 | 19.53 | 0 | 0 | 1.99e-05 | 43.8 | 1.99e-05 | 43.8 | 0 | 0 | 2023-05-15 15:10:44 | 0.0003401 | -0.3089 | -680.469 | 0 | 关闭
12167 | 16 | 5 | 恒流充电 | 00:04:00 | 82:25:06 | 0.152 | 2.234 | 0.0101 | 22.32 | 0.0101 | 22.32 | 0 | 0 | 2.27e-05 | 50.04 | 2.27e-05 | 50.04 | 0 | 0 | 2023-05-15 15:11:14 | 0.0003396 | -0.3518 | -774.9616 | 0 | 关闭
12168 | 16 | 5 | 恒流充电 | 00:04:30 | 82:25:36 | 0.152 | 2.2308 | 0.0114 | 25.11 | 0.0114 | 25.11 | 0 | 0 | 2.55e-05 | 56.27 | 2.55e-05 | 56.27 | 0 | 0 | 2023-05-15 15:11:44 | 0.0003391 | -0.3958 | -871.8318 | 0 | 关闭
12169 | 16 | 5 | 恒流充电 | 00:05:00 | 82:26:06 | 0.152 | 2.228 | 0.0127 | 27.9 | 0.0127 | 27.9 | 0 | 0 | 2.84e-05 | 62.49 | 2.84e-05 | 62.49 | 0 | 0 | 2023-05-15 15:12:14 | 0.0003386 | -0.4524 | -996.3814 | 0 | 关闭
12170 | 16 | 5 | 恒流充电 | 00:05:30 | 82:26:36 | 0.152 | 2.2257 | 0.0139 | 30.69 | 0.0139 | 30.69 | 0 | 0 | 3.12e-05 | 68.7 | 3.12e-05 | 68.7 | 0 | 0 | 2023-05-15 15:12:44 | 0.0003383 | -0.5507 | -1212.9807 | 0 | 关闭
12171 | 16 | 5 | 恒流充电 | 00:06:00 | 82:27:06 | 0.152 | 2.224 | 0.0152 | 33.48 | 0.0152 | 33.48 | 0 | 0 | 3.4e-05 | 74.91 | 3.4e-05 | 74.91 | 0 | 0 | 2023-05-15 15:13:14 | 0.000338 | -0.7451 | -1641.0951 | 0 | 关闭
12172 | 16 | 5 | 恒流充电 | 00:06:30 | 82:27:36 | 0.152 | 2.2224 | 0.0165 | 36.27 | 0.0165 | 36.27 | 0 | 0 | 3.68e-05 | 81.11 | 3.68e-05 | 81.11 | 0 | 0 | 2023-05-15 15:13:44 | 0.0003378 | -0.7916 | -1743.6521 | 0 | 关闭
12173 | 16 | 5 | 恒流充电 | 00:07:00 | 82:28:06 | 0.152 | 2.221 | 0.0177 | 39.06 | 0.0177 | 39.06 | 0 | 0 | 3.96e-05 | 87.31 | 3.96e-05 | 87.31 | 0 | 0 | 2023-05-15 15:14:14 | 0.0003376 | -0.9047 | -1992.7409 | 0 | 关闭
12174 | 16 | 5 | 恒流充电 | 00:07:30 | 82:28:36 | 0.152 | 2.2198 | 0.019 | 41.85 | 0.019 | 41.85 | 0 | 0 | 4.24e-05 | 93.5 | 4.24e-05 | 93.5 | 0 | 0 | 2023-05-15 15:14:44 | 0.0003374 | -1.0555 | -2324.8491 | 0 | 关闭
12175 | 16 | 5 | 恒流充电 | 00:08:00 | 82:29:06 | 0.152 | 2.2189 | 0.0203 | 44.64 | 0.0203 | 44.64 | 0 | 0 | 4.53e-05 | 99.69 | 4.53e-05 | 99.69 | 0 | 0 | 2023-05-15 15:15:14 | 0.0003373 | -1.4073 | -3099.826 | 0 | 关闭
12176 | 16 | 5 | 恒流充电 | 00:08:30 | 82:29:36 | 0.152 | 2.2181 | 0.0215 | 47.43 | 0.0215 | 47.43 | 0 | 0 | 4.81e-05 | 105.88 | 4.81e-05 | 105.88 | 0 | 0 | 2023-05-15 15:15:44 | 0.0003371 | -1.5832 | -3487.266 | 0 | 关闭
12177 | 16 | 5 | 恒流充电 | 00:09:00 | 82:30:06 | 0.152 | 2.2176 | 0.0228 | 50.22 | 0.0228 | 50.22 | 0 | 0 | 5.09e-05 | 112.07 | 5.09e-05 | 112.07 | 0 | 0 | 2023-05-15 15:16:14 | 0.0003371 | -2.5332 | -5579.6378 | 0 | 关闭
12178 | 16 | 5 | 恒流充电 | 00:09:30 | 82:30:36 | 0.152 | 2.2168 | 0.0241 | 53.01 | 0.0241 | 53.01 | 0 | 0 | 5.37e-05 | 118.25 | 5.37e-05 | 118.25 | 0 | 0 | 2023-05-15 15:16:44 | 0.000337 | -1.5832 | -3487.2966 | 0 | 关闭
12179 | 16 | 5 | 恒流充电 | 00:10:00 | 82:31:06 | 0.152 | 2.216 | 0.0253 | 55.8 | 0.0253 | 55.8 | 0 | 0 | 5.65e-05 | 124.44 | 5.65e-05 | 124.44 | 0 | 0 | 2023-05-15 15:17:14 | 0.0003368 | -1.5832 | -3487.3119 | 0 | 关闭
12180 | 16 | 5 | 恒流充电 | 00:10:30 | 82:31:36 | 0.152 | 2.2154 | 0.0266 | 58.59 | 0.0266 | 58.59 | 0 | 0 | 5.93e-05 | 130.62 | 5.93e-05 | 130.62 | 0 | 0 | 2023-05-15 15:17:44 | 0.0003367 | -2.111 | -4649.7695 | 0 | 关闭
12181 | 16 | 5 | 恒流充电 | 00:11:00 | 82:32:06 | 0.152 | 2.215 | 0.0279 | 61.38 | 0.0279 | 61.38 | 0 | 0 | 6.21e-05 | 136.8 | 6.21e-05 | 136.8 | 0 | 0 | 2023-05-15 15:18:14 | 0.0003367 | -3.1664 | -6974.5013 | 0 | 关闭
12182 | 16 | 5 | 恒流充电 | 00:11:30 | 82:32:36 | 0.152 | 2.2145 | 0.0291 | 64.17 | 0.0291 | 64.17 | 0 | 0 | 6.49e-05 | 142.98 | 6.49e-05 | 142.98 | 0 | 0 | 2023-05-15 15:18:44 | 0.0003366 | -2.5332 | -5579.6867 | 0 | 关闭
12183 | 16 | 5 | 恒流充电 | 00:12:00 | 82:33:06 | 0.152 | 2.214 | 0.0304 | 66.96 | 0.0304 | 66.96 | 0 | 0 | 6.77e-05 | 149.15 | 6.77e-05 | 149.15 | 0 | 0 | 2023-05-15 15:19:14 | 0.0003365 | -2.5332 | -5579.6745 | 0 | 关闭
12184 | 16 | 5 | 恒流充电 | 00:12:30 | 82:33:36 | 0.152 | 2.2138 | 0.0317 | 69.75 | 0.0317 | 69.75 | 0 | 0 | 7.05e-05 | 155.33 | 7.05e-05 | 155.33 | 0 | 0 | 2023-05-15 15:19:44 | 0.0003365 | -6.3328 | -13948.9721 | 0 | 关闭
12185 | 16 | 5 | 恒流充电 | 00:13:00 | 82:34:06 | 0.152 | 2.2136 | 0.0329 | 72.54 | 0.0329 | 72.54 | 0 | 0 | 7.33e-05 | 161.51 | 7.33e-05 | 161.51 | 0 | 0 | 2023-05-15 15:20:14 | 0.0003364 | -6.3329 | -13949.2168 | 0 | 关闭
12186 | 16 | 5 | 恒流充电 | 00:13:30 | 82:34:36 | 0.152 | 2.2134 | 0.0342 | 75.33 | 0.0342 | 75.33 | 0 | 0 | 7.61e-05 | 167.68 | 7.61e-05 | 167.68 | 0 | 0 | 2023-05-15 15:20:44 | 0.0003364 | -6.3329 | -13949.1557 | 0 | 关闭
12187 | 16 | 5 | 恒流充电 | 00:14:00 | 82:35:06 | 0.152 | 2.2133 | 0.0355 | 78.12 | 0.0355 | 78.12 | 0 | 0 | 7.89e-05 | 173.86 | 7.89e-05 | 173.86 | 0 | 0 | 2023-05-15 15:21:14 | 0.0003364 | -12.6657 | -27898.1278 | 0 | 关闭
12188 | 16 | 5 | 恒流充电 | 00:14:30 | 82:35:36 | 0.152 | 2.2133 | 0.0367 | 80.91 | 0.0367 | 80.91 | 0 | 0 | 8.17e-05 | 180.03 | 8.17e-05 | 180.03 | 0 | 0 | 2023-05-15 15:21:44 | 0.0003364 | 0 | 0 | 0 | 关闭
12189 | 16 | 5 | 恒流充电 | 00:15:00 | 82:36:06 | 0.152 | 2.2134 | 0.038 | 83.7 | 0.038 | 83.7 | 0 | 0 | 8.45e-05 | 186.21 | 8.45e-05 | 186.21 | 0 | 0 | 2023-05-15 15:22:14 | 0.0003364 | 12.6657 | 27897.9442 | 0 | 关闭
12190 | 16 | 5 | 恒流充电 | 00:15:30 | 82:36:36 | 0.152 | 2.2135 | 0.0393 | 86.49 | 0.0393 | 86.49 | 0 | 0 | 8.73e-05 | 192.38 | 8.73e-05 | 192.38 | 0 | 0 | 2023-05-15 15:22:44 | 0.0003364 | 12.6659 | 27898.3725 | 0 | 关闭
12191 | 16 | 5 | 恒流充电 | 00:16:00 | 82:37:06 | 0.152 | 2.2138 | 0.0405 | 89.28 | 0.0405 | 89.28 | 0 | 0 | 9.01e-05 | 198.56 | 9.01e-05 | 198.56 | 0 | 0 | 2023-05-15 15:23:14 | 0.0003365 | 4.2219 | 9299.4167 | 0 | 关闭
12192 | 16 | 5 | 恒流充电 | 00:16:30 | 82:37:36 | 0.152 | 2.214 | 0.0418 | 92.06 | 0.0418 | 92.06 | 0 | 0 | 9.29e-05 | 204.73 | 9.29e-05 | 204.73 | 0 | 0 | 2023-05-15 15:23:44 | 0.0003365 | 6.333 | 13949.278 | 0 | 关闭
12193 | 16 | 5 | 恒流充电 | 00:17:00 | 82:38:06 | 0.152 | 2.2143 | 0.0431 | 94.85 | 0.0431 | 94.85 | 0 | 0 | 9.58e-05 | 210.91 | 9.58e-05 | 210.91 | 0 | 0 | 2023-05-15 15:24:14 | 0.0003366 | 4.2219 | 9299.3963 | 0 | 关闭
12194 | 16 | 5 | 恒流充电 | 00:17:30 | 82:38:36 | 0.152 | 2.2146 | 0.0443 | 97.64 | 0.0443 | 97.64 | 0 | 0 | 9.86e-05 | 217.09 | 9.86e-05 | 217.09 | 0 | 0 | 2023-05-15 15:24:44 | 0.0003366 | 4.2219 | 9299.4167 | 0 | 关闭
12195 | 16 | 5 | 恒流充电 | 00:18:00 | 82:39:06 | 0.152 | 2.2149 | 0.0456 | 100.43 | 0.0456 | 100.43 | 0 | 0 | 0.0001014 | 223.27 | 0.0001014 | 223.27 | 0 | 0 | 2023-05-15 15:25:14 | 0.0003366 | 4.2219 | 9299.2943 | 0 | 关闭
12196 | 16 | 5 | 恒流充电 | 00:18:30 | 82:39:36 | 0.152 | 2.2152 | 0.0469 | 103.22 | 0.0469 | 103.22 | 0 | 0 | 0.0001042 | 229.45 | 0.0001042 | 229.45 | 0 | 0 | 2023-05-15 15:25:44 | 0.0003367 | 4.2219 | 9299.4167 | 0 | 关闭
12197 | 16 | 5 | 恒流充电 | 00:19:00 | 82:40:06 | 0.152 | 2.2157 | 0.0481 | 106.01 | 0.0481 | 106.01 | 0 | 0 | 0.000107 | 235.63 | 0.000107 | 235.63 | 0 | 0 | 2023-05-15 15:26:14 | 0.0003367 | 2.5331 | 5579.6133 | 0 | 关闭
12198 | 16 | 5 | 恒流充电 | 00:19:30 | 82:40:36 | 0.152 | 2.216 | 0.0494 | 108.8 | 0.0494 | 108.8 | 0 | 0 | 0.0001098 | 241.81 | 0.0001098 | 241.81 | 0 | 0 | 2023-05-15 15:26:44 | 0.0003368 | 4.2219 | 9299.4371 | 0 | 关闭
12199 | 16 | 5 | 恒流充电 | 00:20:00 | 82:41:06 | 0.152 | 2.2162 | 0.0507 | 111.59 | 0.0507 | 111.59 | 0 | 0 | 0.0001126 | 247.99 | 0.0001126 | 247.99 | 0 | 0 | 2023-05-15 15:27:14 | 0.0003368 | 6.3328 | 13948.9721 | 0 | 关闭
12200 | 16 | 5 | 恒流充电 | 00:20:30 | 82:41:36 | 0.152 | 2.2165 | 0.0519 | 114.38 | 0.0519 | 114.38 | 0 | 0 | 0.0001154 | 254.18 | 0.0001154 | 254.18 | 0 | 0 | 2023-05-15 15:27:44 | 0.0003369 | 4.222 | 9299.4779 | 0 | 关闭
12201 | 16 | 5 | 恒流充电 | 00:21:00 | 82:42:06 | 0.152 | 2.2166 | 0.0532 | 117.17 | 0.0532 | 117.17 | 0 | 0 | 0.0001182 | 260.36 | 0.0001182 | 260.36 | 0 | 0 | 2023-05-15 15:28:14 | 0.0003369 | 12.6657 | 27898.0666 | 0 | 关闭
12202 | 16 | 5 | 恒流充电 | 00:21:30 | 82:42:36 | 0.152 | 2.2168 | 0.0545 | 119.96 | 0.0545 | 119.96 | 0 | 0 | 0.000121 | 266.54 | 0.000121 | 266.54 | 0 | 0 | 2023-05-15 15:28:44 | 0.0003369 | 6.3329 | 13949.0945 | 0 | 关闭
12203 | 16 | 5 | 恒流充电 | 00:22:00 | 82:43:06 | 0.152 | 2.2171 | 0.0557 | 122.75 | 0.0557 | 122.75 | 0 | 0 | 0.0001238 | 272.73 | 0.0001238 | 272.73 | 0 | 0 | 2023-05-15 15:29:14 | 0.000337 | 4.222 | 9299.4779 | 0 | 关闭
12204 | 16 | 5 | 恒流充电 | 00:22:30 | 82:43:36 | 0.152 | 2.2173 | 0.057 | 125.54 | 0.057 | 125.54 | 0 | 0 | 0.0001266 | 278.91 | 0.0001266 | 278.91 | 0 | 0 | 2023-05-15 15:29:44 | 0.000337 | 6.3328 | 13948.9721 | 0 | 关闭
12205 | 16 | 5 | 恒流充电 | 00:23:00 | 82:44:06 | 0.152 | 2.2175 | 0.0583 | 128.33 | 0.0583 | 128.33 | 0 | 0 | 0.0001294 | 285.1 | 0.0001294 | 285.1 | 0 | 0 | 2023-05-15 15:30:14 | 0.000337 | 6.3329 | 13949.0333 | 0 | 关闭
12206 | 16 | 5 | 恒流充电 | 00:23:30 | 82:44:36 | 0.152 | 2.2177 | 0.0595 | 131.12 | 0.0595 | 131.12 | 0 | 0 | 0.0001322 | 291.29 | 0.0001322 | 291.29 | 0 | 0 | 2023-05-15 15:30:44 | 0.0003371 | 6.3329 | 13949.0945 | 0 | 关闭
12207 | 16 | 5 | 恒流充电 | 00:24:00 | 82:45:06 | 0.152 | 2.2181 | 0.0608 | 133.91 | 0.0608 | 133.91 | 0 | 0 | 0.0001351 | 297.47 | 0.0001351 | 297.47 | 0 | 0 | 2023-05-15 15:31:14 | 0.0003372 | 3.1665 | 6974.7308 | 0 | 关闭
12208 | 16 | 5 | 恒流充电 | 00:24:30 | 82:45:36 | 0.152 | 2.2184 | 0.0621 | 136.7 | 0.0621 | 136.7 | 0 | 0 | 0.0001379 | 303.66 | 0.0001379 | 303.66 | 0 | 0 | 2023-05-15 15:31:44 | 0.0003372 | 4.2224 | 9300.3753 | 0 | 关闭
12209 | 16 | 5 | 恒流充电 | 00:25:00 | 82:46:06 | 0.152 | 2.2188 | 0.0633 | 139.49 | 0.0633 | 139.49 | 0 | 0 | 0.0001407 | 309.85 | 0.0001407 | 309.85 | 0 | 0 | 2023-05-15 15:32:14 | 0.0003373 | 3.1668 | 6975.2203 | 0 | 关闭
12210 | 16 | 5 | 恒流充电 | 00:25:30 | 82:46:36 | 0.152 | 2.2192 | 0.0646 | 142.28 | 0.0646 | 142.28 | 0 | 0 | 0.0001435 | 316.04 | 0.0001435 | 316.04 | 0 | 0 | 2023-05-15 15:32:44 | 0.0003373 | 3.1667 | 6975.0061 | 0 | 关闭
12211 | 16 | 5 | 恒流充电 | 00:26:00 | 82:47:06 | 0.152 | 2.2196 | 0.0659 | 145.07 | 0.0659 | 145.07 | 0 | 0 | 0.0001463 | 322.24 | 0.0001463 | 322.24 | 0 | 0 | 2023-05-15 15:33:14 | 0.0003374 | 3.1666 | 6974.9449 | 0 | 关闭
12212 | 16 | 5 | 恒流充电 | 00:26:30 | 82:47:36 | 0.152 | 2.22 | 0.0671 | 147.86 | 0.0671 | 147.86 | 0 | 0 | 0.0001491 | 328.43 | 0.0001491 | 328.43 | 0 | 0 | 2023-05-15 15:33:44 | 0.0003374 | 3.1666 | 6974.9143 | 0 | 关闭
12213 | 16 | 5 | 恒流充电 | 00:27:00 | 82:48:06 | 0.152 | 2.2204 | 0.0684 | 150.65 | 0.0684 | 150.65 | 0 | 0 | 0.0001519 | 334.62 | 0.0001519 | 334.62 | 0 | 0 | 2023-05-15 15:34:14 | 0.0003375 | 3.1666 | 6974.9143 | 0 | 关闭
12214 | 16 | 5 | 恒流充电 | 00:27:30 | 82:48:36 | 0.152 | 2.2208 | 0.0697 | 153.44 | 0.0697 | 153.44 | 0 | 0 | 0.0001547 | 340.82 | 0.0001547 | 340.82 | 0 | 0 | 2023-05-15 15:34:44 | 0.0003376 | 3.1666 | 6974.9143 | 0 | 关闭
12215 | 16 | 5 | 恒流充电 | 00:28:00 | 82:49:06 | 0.152 | 2.2212 | 0.0709 | 156.23 | 0.0709 | 156.23 | 0 | 0 | 0.0001575 | 347.02 | 0.0001575 | 347.02 | 0 | 0 | 2023-05-15 15:35:14 | 0.0003376 | 3.1666 | 6974.8532 | 0 | 关闭
12216 | 16 | 5 | 恒流充电 | 00:28:30 | 82:49:36 | 0.152 | 2.2216 | 0.0722 | 159.02 | 0.0722 | 159.02 | 0 | 0 | 0.0001604 | 353.21 | 0.0001604 | 353.21 | 0 | 0 | 2023-05-15 15:35:44 | 0.0003377 | 3.1666 | 6974.8837 | 0 | 关闭
12217 | 16 | 5 | 恒流充电 | 00:29:00 | 82:50:06 | 0.152 | 2.222 | 0.0735 | 161.81 | 0.0735 | 161.81 | 0 | 0 | 0.0001632 | 359.41 | 0.0001632 | 359.41 | 0 | 0 | 2023-05-15 15:36:14 | 0.0003378 | 3.1666 | 6974.8532 | 0 | 关闭
12218 | 16 | 5 | 恒流充电 | 00:29:30 | 82:50:36 | 0.152 | 2.2225 | 0.0747 | 164.6 | 0.0747 | 164.6 | 0 | 0 | 0.000166 | 365.61 | 0.000166 | 365.61 | 0 | 0 | 2023-05-15 15:36:44 | 0.0003378 | 2.5333 | 5579.8581 | 0 | 关闭
12219 | 16 | 5 | 恒流充电 | 00:30:00 | 82:51:06 | 0.152 | 2.2228 | 0.076 | 167.39 | 0.076 | 167.39 | 0 | 0 | 0.0001688 | 371.81 | 0.0001688 | 371.81 | 0 | 0 | 2023-05-15 15:37:14 | 0.0003379 | 4.2221 | 9299.8858 | 0 | 关闭
12220 | 16 | 5 | 恒流充电 | 00:30:30 | 82:51:36 | 0.152 | 2.2232 | 0.0773 | 170.18 | 0.0773 | 170.18 | 0 | 0 | 0.0001716 | 378.02 | 0.0001716 | 378.02 | 0 | 0 | 2023-05-15 15:37:44 | 0.0003379 | 3.1666 | 6974.792 | 0 | 关闭
12221 | 16 | 5 | 恒流充电 | 00:31:00 | 82:52:06 | 0.152 | 2.2237 | 0.0785 | 172.97 | 0.0785 | 172.97 | 0 | 0 | 0.0001744 | 384.22 | 0.0001744 | 384.22 | 0 | 0 | 2023-05-15 15:38:14 | 0.000338 | 2.5332 | 5579.8336 | 0 | 关闭
12222 | 16 | 5 | 恒流充电 | 00:31:30 | 82:52:36 | 0.152 | 2.2241 | 0.0798 | 175.76 | 0.0798 | 175.76 | 0 | 0 | 0.0001773 | 390.42 | 0.0001773 | 390.42 | 0 | 0 | 2023-05-15 15:38:44 | 0.000338 | 3.1665 | 6974.7614 | 0 | 关闭
12223 | 16 | 5 | 恒流充电 | 00:32:00 | 82:53:06 | 0.152 | 2.2245 | 0.0811 | 178.55 | 0.0811 | 178.55 | 0 | 0 | 0.0001801 | 396.63 | 0.0001801 | 396.63 | 0 | 0 | 2023-05-15 15:39:14 | 0.0003381 | 3.1666 | 6974.792 | 0 | 关闭
12224 | 16 | 5 | 恒流充电 | 00:32:30 | 82:53:36 | 0.152 | 2.2248 | 0.0823 | 181.34 | 0.0823 | 181.34 | 0 | 0 | 0.0001829 | 402.84 | 0.0001829 | 402.84 | 0 | 0 | 2023-05-15 15:39:44 | 0.0003381 | 4.2221 | 9299.7226 | 0 | 关闭
12225 | 16 | 5 | 恒流充电 | 00:33:00 | 82:54:06 | 0.152 | 2.2252 | 0.0836 | 184.13 | 0.0836 | 184.13 | 0 | 0 | 0.0001857 | 409.04 | 0.0001857 | 409.04 | 0 | 0 | 2023-05-15 15:40:14 | 0.0003382 | 3.1665 | 6974.7308 | 0 | 关闭
12226 | 16 | 5 | 恒流充电 | 00:33:30 | 82:54:36 | 0.152 | 2.2253 | 0.0849 | 186.92 | 0.0849 | 186.92 | 0 | 0 | 0.0001885 | 415.25 | 0.0001885 | 415.25 | 0 | 0 | 2023-05-15 15:40:44 | 0.0003382 | 12.6661 | 27898.9232 | 0 | 关闭
12227 | 16 | 5 | 恒流充电 | 00:34:00 | 82:55:06 | 0.152 | 2.2256 | 0.0861 | 189.71 | 0.0861 | 189.71 | 0 | 0 | 0.0001913 | 421.46 | 0.0001913 | 421.46 | 0 | 0 | 2023-05-15 15:41:14 | 0.0003383 | 4.222 | 9299.6003 | 0 | 关闭
12228 | 16 | 5 | 恒流充电 | 00:34:30 | 82:55:36 | 0.152 | 2.2259 | 0.0874 | 192.5 | 0.0874 | 192.5 | 0 | 0 | 0.0001942 | 427.67 | 0.0001942 | 427.67 | 0 | 0 | 2023-05-15 15:41:44 | 0.0003384 | 4.2221 | 9299.7634 | 0 | 关闭
12229 | 16 | 5 | 恒流充电 | 00:35:00 | 82:56:06 | 0.152 | 2.2262 | 0.0887 | 195.29 | 0.0887 | 195.29 | 0 | 0 | 0.000197 | 433.88 | 0.000197 | 433.88 | 0 | 0 | 2023-05-15 15:42:14 | 0.0003384 | 4.2221 | 9299.7226 | 0 | 关闭
12230 | 16 | 5 | 恒流充电 | 00:35:30 | 82:56:36 | 0.152 | 2.2265 | 0.0899 | 198.08 | 0.0899 | 198.08 | 0 | 0 | 0.0001998 | 440.09 | 0.0001998 | 440.09 | 0 | 0 | 2023-05-15 15:42:44 | 0.0003384 | 4.2221 | 9299.6818 | 0 | 关闭
12231 | 16 | 5 | 恒流充电 | 00:36:00 | 82:57:06 | 0.152 | 2.2267 | 0.0912 | 200.87 | 0.0912 | 200.87 | 0 | 0 | 0.0002026 | 446.3 | 0.0002026 | 446.3 | 0 | 0 | 2023-05-15 15:43:14 | 0.0003385 | 6.3331 | 13949.6451 | 0 | 关闭
12232 | 16 | 5 | 恒流充电 | 00:36:30 | 82:57:36 | 0.152 | 2.227 | 0.0925 | 203.66 | 0.0925 | 203.66 | 0 | 0 | 0.0002054 | 452.52 | 0.0002054 | 452.52 | 0 | 0 | 2023-05-15 15:43:44 | 0.0003385 | 4.2221 | 9299.8858 | 0 | 关闭
12233 | 16 | 5 | 恒流充电 | 00:37:00 | 82:58:06 | 0.152 | 2.2273 | 0.0937 | 206.45 | 0.0937 | 206.45 | 0 | 0 | 0.0002083 | 458.73 | 0.0002083 | 458.73 | 0 | 0 | 2023-05-15 15:44:14 | 0.0003386 | 4.2221 | 9299.6818 | 0 | 关闭
12234 | 16 | 5 | 恒流充电 | 00:37:30 | 82:58:36 | 0.152 | 2.2277 | 0.095 | 209.24 | 0.095 | 209.24 | 0 | 0 | 0.0002111 | 464.94 | 0.0002111 | 464.94 | 0 | 0 | 2023-05-15 15:44:44 | 0.0003386 | 3.1666 | 6974.9755 | 0 | 关闭
12235 | 16 | 5 | 恒流充电 | 00:38:00 | 82:59:06 | 0.152 | 2.2281 | 0.0963 | 212.03 | 0.0963 | 212.03 | 0 | 0 | 0.0002139 | 471.16 | 0.0002139 | 471.16 | 0 | 0 | 2023-05-15 15:45:14 | 0.0003386 | 3.1666 | 6974.8532 | 0 | 关闭
12236 | 16 | 5 | 恒流充电 | 00:38:30 | 82:59:36 | 0.152 | 2.2286 | 0.0975 | 214.82 | 0.0975 | 214.82 | 0 | 0 | 0.0002167 | 477.38 | 0.0002167 | 477.38 | 0 | 0 | 2023-05-15 15:45:44 | 0.0003387 | 2.5333 | 5579.8825 | 0 | 关闭
12237 | 16 | 5 | 恒流充电 | 00:39:00 | 83:00:06 | 0.152 | 2.229 | 0.0988 | 217.61 | 0.0988 | 217.61 | 0 | 0 | 0.0002196 | 483.59 | 0.0002196 | 483.59 | 0 | 0 | 2023-05-15 15:46:14 | 0.0003388 | 3.1666 | 6974.8532 | 0 | 关闭
12238 | 16 | 5 | 恒流充电 | 00:39:30 | 83:00:36 | 0.152 | 2.2295 | 0.1001 | 220.4 | 0.1001 | 220.4 | 0 | 0 | 0.0002224 | 489.81 | 0.0002224 | 489.81 | 0 | 0 | 2023-05-15 15:46:44 | 0.0003389 | 2.5333 | 5579.9315 | 0 | 关闭
12239 | 16 | 5 | 恒流充电 | 00:40:00 | 83:01:06 | 0.152 | 2.2299 | 0.1013 | 223.19 | 0.1013 | 223.19 | 0 | 0 | 0.0002252 | 496.03 | 0.0002252 | 496.03 | 0 | 0 | 2023-05-15 15:47:14 | 0.0003389 | 3.1666 | 6974.8532 | 0 | 关闭
12240 | 16 | 5 | 恒流充电 | 00:40:30 | 83:01:36 | 0.152 | 2.2303 | 0.1026 | 225.98 | 0.1026 | 225.98 | 0 | 0 | 0.000228 | 502.26 | 0.000228 | 502.26 | 0 | 0 | 2023-05-15 15:47:44 | 0.000339 | 3.1666 | 6974.9143 | 0 | 关闭
12241 | 16 | 5 | 恒流充电 | 00:41:00 | 83:02:06 | 0.152 | 2.2307 | 0.1039 | 228.77 | 0.1039 | 228.77 | 0 | 0 | 0.0002308 | 508.48 | 0.0002308 | 508.48 | 0 | 0 | 2023-05-15 15:48:14 | 0.000339 | 3.1666 | 6974.792 | 0 | 关闭
12242 | 16 | 5 | 恒流充电 | 00:41:30 | 83:02:36 | 0.152 | 2.2312 | 0.1051 | 231.56 | 0.1051 | 231.56 | 0 | 0 | 0.0002337 | 514.7 | 0.0002337 | 514.7 | 0 | 0 | 2023-05-15 15:48:44 | 0.0003391 | 2.5333 | 5579.8825 | 0 | 关闭
12243 | 16 | 5 | 恒流充电 | 00:42:00 | 83:03:06 | 0.152 | 2.2317 | 0.1064 | 234.35 | 0.1064 | 234.35 | 0 | 0 | 0.0002365 | 520.93 | 0.0002365 | 520.93 | 0 | 0 | 2023-05-15 15:49:14 | 0.0003392 | 2.5333 | 5579.8825 | 0 | 关闭
12244 | 16 | 5 | 恒流充电 | 00:42:30 | 83:03:36 | 0.152 | 2.2322 | 0.1077 | 237.14 | 0.1077 | 237.14 | 0 | 0 | 0.0002393 | 527.16 | 0.0002393 | 527.16 | 0 | 0 | 2023-05-15 15:49:44 | 0.0003393 | 2.5333 | 5579.9315 | 0 | 关闭
12245 | 16 | 5 | 恒流充电 | 00:43:00 | 83:04:06 | 0.152 | 2.2325 | 0.1089 | 239.93 | 0.1089 | 239.93 | 0 | 0 | 0.0002422 | 533.38 | 0.0002422 | 533.38 | 0 | 0 | 2023-05-15 15:50:14 | 0.0003393 | 4.222 | 9299.5595 | 0 | 关闭
12246 | 16 | 5 | 恒流充电 | 00:43:30 | 83:04:36 | 0.152 | 2.2329 | 0.1102 | 242.72 | 0.1102 | 242.72 | 0 | 0 | 0.000245 | 539.61 | 0.000245 | 539.61 | 0 | 0 | 2023-05-15 15:50:44 | 0.0003394 | 3.1666 | 6974.8532 | 0 | 关闭
12247 | 16 | 5 | 恒流充电 | 00:44:00 | 83:05:06 | 0.152 | 2.2332 | 0.1115 | 245.51 | 0.1115 | 245.51 | 0 | 0 | 0.0002478 | 545.84 | 0.0002478 | 545.84 | 0 | 0 | 2023-05-15 15:51:14 | 0.0003394 | 4.222 | 9299.6411 | 0 | 关闭
12248 | 16 | 5 | 恒流充电 | 00:44:30 | 83:05:36 | 0.152 | 2.2335 | 0.1127 | 248.3 | 0.1127 | 248.3 | 0 | 0 | 0.0002506 | 552.07 | 0.0002506 | 552.07 | 0 | 0 | 2023-05-15 15:51:44 | 0.0003395 | 4.2221 | 9299.7226 | 0 | 关闭
12249 | 16 | 5 | 恒流充电 | 00:45:00 | 83:06:06 | 0.152 | 2.2337 | 0.114 | 251.09 | 0.114 | 251.09 | 0 | 0 | 0.0002535 | 558.31 | 0.0002535 | 558.31 | 0 | 0 | 2023-05-15 15:52:14 | 0.0003395 | 6.3331 | 13949.5839 | 0 | 关闭
12250 | 16 | 5 | 恒流充电 | 00:45:30 | 83:06:36 | 0.152 | 2.2341 | 0.1153 | 253.88 | 0.1153 | 253.88 | 0 | 0 | 0.0002563 | 564.54 | 0.0002563 | 564.54 | 0 | 0 | 2023-05-15 15:52:44 | 0.0003396 | 3.1666 | 6974.792 | 0 | 关闭
12251 | 16 | 5 | 恒流充电 | 00:46:00 | 83:07:06 | 0.152 | 2.2343 | 0.1165 | 256.67 | 0.1165 | 256.67 | 0 | 0 | 0.0002591 | 570.77 | 0.0002591 | 570.77 | 0 | 0 | 2023-05-15 15:53:14 | 0.0003396 | 6.3332 | 13949.7063 | 0 | 关闭
12252 | 16 | 5 | 恒流充电 | 00:46:30 | 83:07:36 | 0.152 | 2.2348 | 0.1178 | 259.46 | 0.1178 | 259.46 | 0 | 0 | 0.000262 | 577.01 | 0.000262 | 577.01 | 0 | 0 | 2023-05-15 15:53:44 | 0.0003396 | 2.5332 | 5579.8336 | 0 | 关闭
12253 | 16 | 5 | 恒流充电 | 00:47:00 | 83:08:06 | 0.152 | 2.235 | 0.1191 | 262.25 | 0.1191 | 262.25 | 0 | 0 | 0.0002648 | 583.24 | 0.0002648 | 583.24 | 0 | 0 | 2023-05-15 15:54:14 | 0.0003397 | 6.3331 | 13949.5839 | 0 | 关闭
12254 | 16 | 5 | 恒流充电 | 00:47:30 | 83:08:36 | 0.152 | 2.2353 | 0.1203 | 265.04 | 0.1203 | 265.04 | 0 | 0 | 0.0002676 | 589.48 | 0.0002676 | 589.48 | 0 | 0 | 2023-05-15 15:54:44 | 0.0003398 | 4.2221 | 9299.7226 | 0 | 关闭
12255 | 16 | 5 | 恒流充电 | 00:48:00 | 83:09:06 | 0.152 | 2.2356 | 0.1216 | 267.83 | 0.1216 | 267.83 | 0 | 0 | 0.0002705 | 595.71 | 0.0002705 | 595.71 | 0 | 0 | 2023-05-15 15:55:14 | 0.0003398 | 4.2221 | 9299.8042 | 0 | 关闭
12256 | 16 | 5 | 恒流充电 | 00:48:30 | 83:09:36 | 0.152 | 2.2362 | 0.1229 | 270.62 | 0.1229 | 270.62 | 0 | 0 | 0.0002733 | 601.95 | 0.0002733 | 601.95 | 0 | 0 | 2023-05-15 15:55:44 | 0.0003399 | 2.111 | 4649.8205 | 0 | 关闭
12257 | 16 | 5 | 恒流充电 | 00:49:00 | 83:10:06 | 0.152 | 2.2367 | 0.1241 | 273.41 | 0.1241 | 273.41 | 0 | 0 | 0.0002761 | 608.19 | 0.0002761 | 608.19 | 0 | 0 | 2023-05-15 15:56:14 | 0.00034 | 2.5333 | 5579.9315 | 0 | 关闭
12258 | 16 | 5 | 恒流充电 | 00:49:30 | 83:10:36 | 0.152 | 2.2371 | 0.1254 | 276.2 | 0.1254 | 276.2 | 0 | 0 | 0.000279 | 614.43 | 0.000279 | 614.43 | 0 | 0 | 2023-05-15 15:56:44 | 0.00034 | 3.1665 | 6974.7308 | 0 | 关闭
12259 | 16 | 5 | 恒流充电 | 00:50:00 | 83:11:06 | 0.152 | 2.2376 | 0.1267 | 278.99 | 0.1267 | 278.99 | 0 | 0 | 0.0002818 | 620.67 | 0.0002818 | 620.67 | 0 | 0 | 2023-05-15 15:57:14 | 0.0003401 | 2.5332 | 5579.7846 | 0 | 关闭
12260 | 16 | 5 | 恒流充电 | 00:50:30 | 83:11:36 | 0.152 | 2.2381 | 0.1279 | 281.78 | 0.1279 | 281.78 | 0 | 0 | 0.0002846 | 626.92 | 0.0002846 | 626.92 | 0 | 0 | 2023-05-15 15:57:44 | 0.0003402 | 2.5333 | 5579.9315 | 0 | 关闭
12261 | 16 | 5 | 恒流充电 | 00:51:00 | 83:12:06 | 0.152 | 2.2386 | 0.1292 | 284.57 | 0.1292 | 284.57 | 0 | 0 | 0.0002875 | 633.16 | 0.0002875 | 633.16 | 0 | 0 | 2023-05-15 15:58:14 | 0.0003402 | 2.5332 | 5579.8336 | 0 | 关闭
12262 | 16 | 5 | 恒流充电 | 00:51:30 | 83:12:36 | 0.152 | 2.2392 | 0.1305 | 287.36 | 0.1305 | 287.36 | 0 | 0 | 0.0002903 | 639.41 | 0.0002903 | 639.41 | 0 | 0 | 2023-05-15 15:58:44 | 0.0003404 | 2.1111 | 4649.9021 | 0 | 关闭
12263 | 16 | 5 | 恒流充电 | 00:52:00 | 83:13:06 | 0.152 | 2.2398 | 0.1317 | 290.15 | 0.1317 | 290.15 | 0 | 0 | 0.0002931 | 645.66 | 0.0002931 | 645.66 | 0 | 0 | 2023-05-15 15:59:14 | 0.0003404 | 2.111 | 4649.8613 | 0 | 关闭
12264 | 16 | 5 | 恒流充电 | 00:52:30 | 83:13:36 | 0.152 | 2.2401 | 0.133 | 292.94 | 0.133 | 292.94 | 0 | 0 | 0.000296 | 651.91 | 0.000296 | 651.91 | 0 | 0 | 2023-05-15 15:59:44 | 0.0003405 | 4.2221 | 9299.7226 | 0 | 关闭
12265 | 16 | 5 | 恒流充电 | 00:53:00 | 83:14:06 | 0.152 | 2.2405 | 0.1343 | 295.73 | 0.1343 | 295.73 | 0 | 0 | 0.0002988 | 658.16 | 0.0002988 | 658.16 | 0 | 0 | 2023-05-15 16:00:14 | 0.0003406 | 3.1665 | 6974.7308 | 0 | 关闭
12266 | 16 | 5 | 恒流充电 | 00:53:30 | 83:14:36 | 0.152 | 2.2408 | 0.1355 | 298.52 | 0.1355 | 298.52 | 0 | 0 | 0.0003016 | 664.41 | 0.0003016 | 664.41 | 0 | 0 | 2023-05-15 16:00:44 | 0.0003406 | 4.2221 | 9299.7226 | 0 | 关闭
12267 | 16 | 5 | 恒流充电 | 00:54:00 | 83:15:06 | 0.152 | 2.2411 | 0.1368 | 301.31 | 0.1368 | 301.31 | 0 | 0 | 0.0003045 | 670.66 | 0.0003045 | 670.66 | 0 | 0 | 2023-05-15 16:01:14 | 0.0003406 | 4.222 | 9299.6411 | 0 | 关闭
12268 | 16 | 5 | 恒流充电 | 00:54:30 | 83:15:36 | 0.152 | 2.2415 | 0.1381 | 304.1 | 0.1381 | 304.1 | 0 | 0 | 0.0003073 | 676.91 | 0.0003073 | 676.91 | 0 | 0 | 2023-05-15 16:01:44 | 0.0003407 | 3.1666 | 6974.8532 | 0 | 关闭
12269 | 16 | 5 | 恒流充电 | 00:55:00 | 83:16:06 | 0.152 | 2.2418 | 0.1393 | 306.89 | 0.1393 | 306.89 | 0 | 0 | 0.0003102 | 683.17 | 0.0003102 | 683.17 | 0 | 0 | 2023-05-15 16:02:14 | 0.0003408 | 4.2221 | 9299.7226 | 0 | 关闭
12270 | 16 | 5 | 恒流充电 | 00:55:30 | 83:16:36 | 0.152 | 2.2421 | 0.1406 | 309.68 | 0.1406 | 309.68 | 0 | 0 | 0.000313 | 689.42 | 0.000313 | 689.42 | 0 | 0 | 2023-05-15 16:02:44 | 0.0003408 | 4.2221 | 9299.8042 | 0 | 关闭
12271 | 16 | 5 | 恒流充电 | 00:56:00 | 83:17:06 | 0.152 | 2.2424 | 0.1419 | 312.47 | 0.1419 | 312.47 | 0 | 0 | 0.0003158 | 695.68 | 0.0003158 | 695.68 | 0 | 0 | 2023-05-15 16:03:14 | 0.0003408 | 4.2221 | 9299.7226 | 0 | 关闭
12272 | 16 | 5 | 恒流充电 | 00:56:30 | 83:17:36 | 0.152 | 2.2428 | 0.1431 | 315.26 | 0.1431 | 315.26 | 0 | 0 | 0.0003187 | 701.93 | 0.0003187 | 701.93 | 0 | 0 | 2023-05-15 16:03:44 | 0.0003409 | 3.1666 | 6974.792 | 0 | 关闭
12273 | 16 | 5 | 恒流充电 | 00:57:00 | 83:18:06 | 0.152 | 2.243 | 0.1444 | 318.05 | 0.1444 | 318.05 | 0 | 0 | 0.0003215 | 708.19 | 0.0003215 | 708.19 | 0 | 0 | 2023-05-15 16:04:14 | 0.0003409 | 6.3331 | 13949.4616 | 0 | 关闭
12274 | 16 | 5 | 恒流充电 | 00:57:30 | 83:18:36 | 0.152 | 2.2435 | 0.1457 | 320.84 | 0.1457 | 320.84 | 0 | 0 | 0.0003244 | 714.45 | 0.0003244 | 714.45 | 0 | 0 | 2023-05-15 16:04:44 | 0.000341 | 2.5332 | 5579.8336 | 0 | 关闭
12275 | 16 | 5 | 恒流充电 | 00:58:00 | 83:19:06 | 0.152 | 2.2438 | 0.1469 | 323.63 | 0.1469 | 323.63 | 0 | 0 | 0.0003272 | 720.71 | 0.0003272 | 720.71 | 0 | 0 | 2023-05-15 16:05:14 | 0.000341 | 4.2221 | 9299.7226 | 0 | 关闭
12276 | 16 | 5 | 恒流充电 | 00:58:30 | 83:19:36 | 0.152 | 2.2444 | 0.1482 | 326.42 | 0.1482 | 326.42 | 0 | 0 | 0.00033 | 726.97 | 0.00033 | 726.97 | 0 | 0 | 2023-05-15 16:05:44 | 0.0003411 | 2.1111 | 4649.9837 | 0 | 关闭
12277 | 16 | 5 | 恒流充电 | 00:59:00 | 83:20:06 | 0.152 | 2.2449 | 0.1495 | 329.21 | 0.1495 | 329.21 | 0 | 0 | 0.0003329 | 733.23 | 0.0003329 | 733.23 | 0 | 0 | 2023-05-15 16:06:14 | 0.0003412 | 2.5333 | 5579.8825 | 0 | 关闭
12278 | 16 | 5 | 恒流充电 | 00:59:30 | 83:20:36 | 0.152 | 2.2454 | 0.1507 | 332 | 0.1507 | 332 | 0 | 0 | 0.0003357 | 739.5 | 0.0003357 | 739.5 | 0 | 0 | 2023-05-15 16:06:44 | 0.0003413 | 2.5333 | 5579.8825 | 0 | 关闭
12279 | 16 | 5 | 恒流充电 | 01:00:00 | 83:21:06 | 0.152 | 2.2459 | 0.152 | 334.79 | 0.152 | 334.79 | 0 | 0 | 0.0003386 | 745.76 | 0.0003386 | 745.76 | 0 | 0 | 2023-05-15 16:07:14 | 0.0003414 | 2.5332 | 5579.8336 | 0 | 关闭
12280 | 16 | 5 | 恒流充电 | 01:00:30 | 83:21:36 | 0.152 | 2.2465 | 0.1533 | 337.58 | 0.1533 | 337.58 | 0 | 0 | 0.0003414 | 752.03 | 0.0003414 | 752.03 | 0 | 0 | 2023-05-15 16:07:44 | 0.0003415 | 2.1111 | 4649.9021 | 0 | 关闭
12281 | 16 | 5 | 恒流充电 | 01:01:00 | 83:22:06 | 0.152 | 2.2471 | 0.1545 | 340.37 | 0.1545 | 340.37 | 0 | 0 | 0.0003443 | 758.3 | 0.0003443 | 758.3 | 0 | 0 | 2023-05-15 16:08:14 | 0.0003416 | 2.1111 | 4649.9021 | 0 | 关闭
12282 | 16 | 5 | 恒流充电 | 01:01:30 | 83:22:36 | 0.152 | 2.2476 | 0.1558 | 343.16 | 0.1558 | 343.16 | 0 | 0 | 0.0003471 | 764.57 | 0.0003471 | 764.57 | 0 | 0 | 2023-05-15 16:08:44 | 0.0003416 | 2.5333 | 5579.8825 | 0 | 关闭
12283 | 16 | 5 | 恒流充电 | 01:02:00 | 83:23:06 | 0.152 | 2.2481 | 0.1571 | 345.95 | 0.1571 | 345.95 | 0 | 0 | 0.00035 | 770.84 | 0.00035 | 770.84 | 0 | 0 | 2023-05-15 16:09:14 | 0.0003417 | 2.5332 | 5579.7846 | 0 | 关闭
12284 | 16 | 5 | 恒流充电 | 01:02:30 | 83:23:36 | 0.152 | 2.2488 | 0.1583 | 348.74 | 0.1583 | 348.74 | 0 | 0 | 0.0003528 | 777.11 | 0.0003528 | 777.11 | 0 | 0 | 2023-05-15 16:09:44 | 0.0003418 | 1.8095 | 3985.5954 | 0 | 关闭
12285 | 16 | 5 | 恒流充电 | 01:03:00 | 83:24:06 | 0.152 | 2.2493 | 0.1596 | 351.53 | 0.1596 | 351.53 | 0 | 0 | 0.0003557 | 783.39 | 0.0003557 | 783.39 | 0 | 0 | 2023-05-15 16:10:14 | 0.0003419 | 2.5333 | 5579.9315 | 0 | 关闭
12286 | 16 | 5 | 恒流充电 | 01:03:30 | 83:24:36 | 0.152 | 2.2499 | 0.1609 | 354.32 | 0.1609 | 354.32 | 0 | 0 | 0.0003585 | 789.66 | 0.0003585 | 789.66 | 0 | 0 | 2023-05-15 16:10:44 | 0.000342 | 2.1111 | 4649.9021 | 0 | 关闭
12287 | 16 | 5 | 恒流充电 | 01:04:00 | 83:25:06 | 0.152 | 2.2505 | 0.1621 | 357.11 | 0.1621 | 357.11 | 0 | 0 | 0.0003614 | 795.94 | 0.0003614 | 795.94 | 0 | 0 | 2023-05-15 16:11:14 | 0.0003421 | 2.111 | 4649.8613 | 0 | 关闭
12288 | 16 | 5 | 恒流充电 | 01:04:30 | 83:25:36 | 0.152 | 2.251 | 0.1634 | 359.9 | 0.1634 | 359.9 | 0 | 0 | 0.0003642 | 802.22 | 0.0003642 | 802.22 | 0 | 0 | 2023-05-15 16:11:44 | 0.0003422 | 2.5332 | 5579.7846 | 0 | 关闭
12289 | 16 | 5 | 恒流充电 | 01:05:00 | 83:26:06 | 0.152 | 2.2515 | 0.1647 | 362.69 | 0.1647 | 362.69 | 0 | 0 | 0.0003671 | 808.5 | 0.0003671 | 808.5 | 0 | 0 | 2023-05-15 16:12:14 | 0.0003422 | 2.5332 | 5579.7846 | 0 | 关闭
12290 | 16 | 5 | 恒流充电 | 01:05:30 | 83:26:36 | 0.152 | 2.2521 | 0.1659 | 365.48 | 0.1659 | 365.48 | 0 | 0 | 0.0003699 | 814.78 | 0.0003699 | 814.78 | 0 | 0 | 2023-05-15 16:12:44 | 0.0003423 | 2.111 | 4649.8613 | 0 | 关闭
12291 | 16 | 5 | 恒流充电 | 01:06:00 | 83:27:06 | 0.152 | 2.2527 | 0.1672 | 368.27 | 0.1672 | 368.27 | 0 | 0 | 0.0003728 | 821.07 | 0.0003728 | 821.07 | 0 | 0 | 2023-05-15 16:13:14 | 0.0003424 | 2.111 | 4649.7389 | 0 | 关闭
12292 | 16 | 5 | 恒流充电 | 01:06:30 | 83:27:36 | 0.152 | 2.2532 | 0.1685 | 371.06 | 0.1685 | 371.06 | 0 | 0 | 0.0003756 | 827.35 | 0.0003756 | 827.35 | 0 | 0 | 2023-05-15 16:13:44 | 0.0003425 | 2.5332 | 5579.6867 | 0 | 关闭
12293 | 16 | 5 | 恒流充电 | 01:07:00 | 83:28:06 | 0.152 | 2.2536 | 0.1697 | 373.85 | 0.1697 | 373.85 | 0 | 0 | 0.0003785 | 833.64 | 0.0003785 | 833.64 | 0 | 0 | 2023-05-15 16:14:14 | 0.0003425 | 3.1664 | 6974.3637 | 0 | 关闭
12294 | 16 | 5 | 恒流充电 | 01:07:30 | 83:28:36 | 0.152 | 2.2542 | 0.171 | 376.64 | 0.171 | 376.64 | 0 | 0 | 0.0003813 | 839.93 | 0.0003813 | 839.93 | 0 | 0 | 2023-05-15 16:14:44 | 0.0003426 | 2.111 | 4649.6982 | 0 | 关闭
12295 | 16 | 5 | 恒流充电 | 01:08:00 | 83:29:06 | 0.152 | 2.2546 | 0.1723 | 379.43 | 0.1723 | 379.43 | 0 | 0 | 0.0003842 | 846.22 | 0.0003842 | 846.22 | 0 | 0 | 2023-05-15 16:15:14 | 0.0003427 | 3.1665 | 6974.6696 | 0 | 关闭
12296 | 16 | 5 | 恒流充电 | 01:08:30 | 83:29:36 | 0.152 | 2.2549 | 0.1735 | 382.22 | 0.1735 | 382.22 | 0 | 0 | 0.000387 | 852.51 | 0.000387 | 852.51 | 0 | 0 | 2023-05-15 16:15:44 | 0.0003428 | 4.222 | 9299.5595 | 0 | 关闭
12297 | 16 | 5 | 恒流充电 | 01:09:00 | 83:30:06 | 0.152 | 2.2554 | 0.1748 | 385.01 | 0.1748 | 385.01 | 0 | 0 | 0.0003899 | 858.8 | 0.0003899 | 858.8 | 0 | 0 | 2023-05-15 16:16:14 | 0.0003428 | 2.5332 | 5579.6378 | 0 | 关闭
12298 | 16 | 5 | 恒流充电 | 01:09:30 | 83:30:36 | 0.152 | 2.2558 | 0.1761 | 387.8 | 0.1761 | 387.8 | 0 | 0 | 0.0003928 | 865.09 | 0.0003928 | 865.09 | 0 | 0 | 2023-05-15 16:16:44 | 0.0003429 | 3.1665 | 6974.6696 | 0 | 关闭
12299 | 16 | 5 | 恒流充电 | 01:10:00 | 83:31:06 | 0.152 | 2.2562 | 0.1773 | 390.59 | 0.1773 | 390.59 | 0 | 0 | 0.0003956 | 871.38 | 0.0003956 | 871.38 | 0 | 0 | 2023-05-15 16:17:14 | 0.0003429 | 3.1664 | 6974.5472 | 0 | 关闭
12300 | 16 | 5 | 恒流充电 | 01:10:30 | 83:31:36 | 0.152 | 2.2567 | 0.1786 | 393.38 | 0.1786 | 393.38 | 0 | 0 | 0.0003985 | 877.68 | 0.0003985 | 877.68 | 0 | 0 | 2023-05-15 16:17:44 | 0.000343 | 2.5332 | 5579.6867 | 0 | 关闭
12301 | 16 | 5 | 恒流充电 | 01:11:00 | 83:32:06 | 0.152 | 2.2572 | 0.1799 | 396.16 | 0.1799 | 396.16 | 0 | 0 | 0.0004013 | 883.98 | 0.0004013 | 883.98 | 0 | 0 | 2023-05-15 16:18:14 | 0.000343 | 2.5332 | 5579.7357 | 0 | 关闭
12302 | 16 | 5 | 恒流充电 | 01:11:30 | 83:32:36 | 0.152 | 2.2577 | 0.1811 | 398.95 | 0.1811 | 398.95 | 0 | 0 | 0.0004042 | 890.27 | 0.0004042 | 890.27 | 0 | 0 | 2023-05-15 16:18:44 | 0.0003431 | 2.5332 | 5579.6867 | 0 | 关闭
12303 | 16 | 5 | 恒流充电 | 01:12:00 | 83:33:06 | 0.152 | 2.2582 | 0.1824 | 401.74 | 0.1824 | 401.74 | 0 | 0 | 0.000407 | 896.57 | 0.000407 | 896.57 | 0 | 0 | 2023-05-15 16:19:14 | 0.0003432 | 2.5332 | 5579.7357 | 0 | 关闭
12304 | 16 | 5 | 恒流充电 | 01:12:30 | 83:33:36 | 0.152 | 2.2588 | 0.1837 | 404.53 | 0.1837 | 404.53 | 0 | 0 | 0.0004099 | 902.87 | 0.0004099 | 902.87 | 0 | 0 | 2023-05-15 16:19:44 | 0.0003433 | 2.111 | 4649.7797 | 0 | 关闭
12305 | 16 | 5 | 恒流充电 | 01:13:00 | 83:34:06 | 0.152 | 2.2595 | 0.1849 | 407.32 | 0.1849 | 407.32 | 0 | 0 | 0.0004128 | 909.18 | 0.0004128 | 909.18 | 0 | 0 | 2023-05-15 16:20:14 | 0.0003434 | 1.8094 | 3985.5255 | 0 | 关闭
12306 | 16 | 5 | 恒流充电 | 01:13:30 | 83:34:36 | 0.152 | 2.2602 | 0.1862 | 410.11 | 0.1862 | 410.11 | 0 | 0 | 0.0004156 | 915.48 | 0.0004156 | 915.48 | 0 | 0 | 2023-05-15 16:20:44 | 0.0003435 | 1.8094 | 3985.5255 | 0 | 关闭
12307 | 16 | 5 | 恒流充电 | 01:14:00 | 83:35:06 | 0.152 | 2.2609 | 0.1875 | 412.9 | 0.1875 | 412.9 | 0 | 0 | 0.0004185 | 921.79 | 0.0004185 | 921.79 | 0 | 0 | 2023-05-15 16:21:14 | 0.0003436 | 1.8094 | 3985.5255 | 0 | 关闭
12308 | 16 | 5 | 恒流充电 | 01:14:30 | 83:35:36 | 0.152 | 2.2616 | 0.1887 | 415.69 | 0.1887 | 415.69 | 0 | 0 | 0.0004214 | 928.1 | 0.0004214 | 928.1 | 0 | 0 | 2023-05-15 16:21:44 | 0.0003437 | 1.8094 | 3985.5255 | 0 | 关闭
12309 | 16 | 5 | 恒流充电 | 01:15:00 | 83:36:06 | 0.152 | 2.2622 | 0.19 | 418.48 | 0.19 | 418.48 | 0 | 0 | 0.0004242 | 934.41 | 0.0004242 | 934.41 | 0 | 0 | 2023-05-15 16:22:14 | 0.0003438 | 2.111 | 4649.7797 | 0 | 关闭
12310 | 16 | 5 | 恒流充电 | 01:15:30 | 83:36:36 | 0.152 | 2.2632 | 0.1913 | 421.27 | 0.1913 | 421.27 | 0 | 0 | 0.0004271 | 940.72 | 0.0004271 | 940.72 | 0 | 0 | 2023-05-15 16:22:44 | 0.000344 | 1.2666 | 2789.8189 | 0 | 关闭
12311 | 16 | 5 | 恒流充电 | 01:16:00 | 83:37:06 | 0.152 | 2.2638 | 0.1925 | 424.06 | 0.1925 | 424.06 | 0 | 0 | 0.00043 | 947.03 | 0.00043 | 947.03 | 0 | 0 | 2023-05-15 16:23:14 | 0.0003441 | 2.111 | 4649.7797 | 0 | 关闭
12312 | 16 | 5 | 恒流充电 | 01:16:30 | 83:37:36 | 0.152 | 2.2645 | 0.1938 | 426.85 | 0.1938 | 426.85 | 0 | 0 | 0.0004328 | 953.35 | 0.0004328 | 953.35 | 0 | 0 | 2023-05-15 16:23:44 | 0.0003442 | 1.8094 | 3985.4556 | 0 | 关闭
12313 | 16 | 5 | 恒流充电 | 01:17:00 | 83:38:06 | 0.152 | 2.2652 | 0.1951 | 429.64 | 0.1951 | 429.64 | 0 | 0 | 0.0004357 | 959.67 | 0.0004357 | 959.67 | 0 | 0 | 2023-05-15 16:24:14 | 0.0003443 | 1.8094 | 3985.4556 | 0 | 关闭
12314 | 16 | 5 | 恒流充电 | 01:17:30 | 83:38:36 | 0.152 | 2.2659 | 0.1963 | 432.43 | 0.1963 | 432.43 | 0 | 0 | 0.0004386 | 965.99 | 0.0004386 | 965.99 | 0 | 0 | 2023-05-15 16:24:44 | 0.0003444 | 1.8094 | 3985.5255 | 0 | 关闭
12315 | 16 | 5 | 恒流充电 | 01:18:00 | 83:39:06 | 0.152 | 2.2665 | 0.1976 | 435.22 | 0.1976 | 435.22 | 0 | 0 | 0.0004414 | 972.31 | 0.0004414 | 972.31 | 0 | 0 | 2023-05-15 16:25:14 | 0.0003445 | 2.111 | 4649.6982 | 0 | 关闭
12316 | 16 | 5 | 恒流充电 | 01:18:30 | 83:39:36 | 0.152 | 2.2671 | 0.1989 | 438.01 | 0.1989 | 438.01 | 0 | 0 | 0.0004443 | 978.64 | 0.0004443 | 978.64 | 0 | 0 | 2023-05-15 16:25:44 | 0.0003446 | 2.111 | 4649.8613 | 0 | 关闭
12317 | 16 | 5 | 恒流充电 | 01:19:00 | 83:40:06 | 0.152 | 2.2677 | 0.2001 | 440.8 | 0.2001 | 440.8 | 0 | 0 | 0.0004472 | 984.96 | 0.0004472 | 984.96 | 0 | 0 | 2023-05-15 16:26:14 | 0.0003447 | 2.111 | 4649.7797 | 0 | 关闭
12318 | 16 | 5 | 恒流充电 | 01:19:30 | 83:40:36 | 0.152 | 2.2683 | 0.2014 | 443.59 | 0.2014 | 443.59 | 0 | 0 | 0.00045 | 991.29 | 0.00045 | 991.29 | 0 | 0 | 2023-05-15 16:26:44 | 0.0003448 | 2.111 | 4649.7797 | 0 | 关闭
12319 | 16 | 5 | 恒流充电 | 01:20:00 | 83:41:06 | 0.152 | 2.2688 | 0.2027 | 446.38 | 0.2027 | 446.38 | 0 | 0 | 0.0004529 | 997.62 | 0.0004529 | 997.62 | 0 | 0 | 2023-05-15 16:27:14 | 0.0003449 | 2.5332 | 5579.7357 | 0 | 关闭
12320 | 16 | 5 | 恒流充电 | 01:20:30 | 83:41:36 | 0.152 | 2.2694 | 0.2039 | 449.17 | 0.2039 | 449.17 | 0 | 0 | 0.0004558 | 1003.95 | 0.0004558 | 1003.95 | 0 | 0 | 2023-05-15 16:27:44 | 0.0003449 | 2.111 | 4649.7797 | 0 | 关闭
12321 | 16 | 5 | 恒流充电 | 01:21:00 | 83:42:06 | 0.152 | 2.2701 | 0.2052 | 451.96 | 0.2052 | 451.96 | 0 | 0 | 0.0004587 | 1010.28 | 0.0004587 | 1010.28 | 0 | 0 | 2023-05-15 16:28:14 | 0.000345 | 1.8095 | 3985.5954 | 0 | 关闭
12322 | 16 | 5 | 恒流充电 | 01:21:30 | 83:42:36 | 0.152 | 2.2707 | 0.2065 | 454.75 | 0.2065 | 454.75 | 0 | 0 | 0.0004615 | 1016.62 | 0.0004615 | 1016.62 | 0 | 0 | 2023-05-15 16:28:44 | 0.0003451 | 2.111 | 4649.7797 | 0 | 关闭
12323 | 16 | 5 | 恒流充电 | 01:22:00 | 83:43:06 | 0.152 | 2.2713 | 0.2077 | 457.54 | 0.2077 | 457.54 | 0 | 0 | 0.0004644 | 1022.95 | 0.0004644 | 1022.95 | 0 | 0 | 2023-05-15 16:29:14 | 0.0003452 | 2.111 | 4649.7797 | 0 | 关闭
12324 | 16 | 5 | 恒流充电 | 01:22:30 | 83:43:36 | 0.152 | 2.2721 | 0.209 | 460.33 | 0.209 | 460.33 | 0 | 0 | 0.0004673 | 1029.29 | 0.0004673 | 1029.29 | 0 | 0 | 2023-05-15 16:29:44 | 0.0003453 | 1.5833 | 3487.396 | 0 | 关闭
12325 | 16 | 5 | 恒流充电 | 01:23:00 | 83:44:06 | 0.152 | 2.273 | 0.2103 | 463.12 | 0.2103 | 463.12 | 0 | 0 | 0.0004702 | 1035.63 | 0.0004702 | 1035.63 | 0 | 0 | 2023-05-15 16:30:14 | 0.0003455 | 1.4073 | 3099.8532 | 0 | 关闭
12326 | 16 | 5 | 恒流充电 | 01:23:30 | 83:44:36 | 0.152 | 2.274 | 0.2115 | 465.91 | 0.2115 | 465.91 | 0 | 0 | 0.0004731 | 1041.97 | 0.0004731 | 1041.97 | 0 | 0 | 2023-05-15 16:30:44 | 0.0003456 | 1.2666 | 2789.8678 | 0 | 关闭
12327 | 16 | 5 | 恒流充电 | 01:24:00 | 83:45:06 | 0.152 | 2.2749 | 0.2128 | 468.7 | 0.2128 | 468.7 | 0 | 0 | 0.0004759 | 1048.32 | 0.0004759 | 1048.32 | 0 | 0 | 2023-05-15 16:31:14 | 0.0003458 | 1.4073 | 3099.8532 | 0 | 关闭
12328 | 16 | 5 | 恒流充电 | 01:24:30 | 83:45:36 | 0.152 | 2.2757 | 0.2141 | 471.49 | 0.2141 | 471.49 | 0 | 0 | 0.0004788 | 1054.67 | 0.0004788 | 1054.67 | 0 | 0 | 2023-05-15 16:31:44 | 0.0003459 | 1.5833 | 3487.396 | 0 | 关闭
12329 | 16 | 5 | 恒流充电 | 01:25:00 | 83:46:06 | 0.152 | 2.2766 | 0.2153 | 474.28 | 0.2153 | 474.28 | 0 | 0 | 0.0004817 | 1061.02 | 0.0004817 | 1061.02 | 0 | 0 | 2023-05-15 16:32:14 | 0.000346 | 1.4073 | 3099.8532 | 0 | 关闭
12330 | 16 | 5 | 恒流充电 | 01:25:30 | 83:46:36 | 0.152 | 2.2775 | 0.2166 | 477.07 | 0.2166 | 477.07 | 0 | 0 | 0.0004846 | 1067.37 | 0.0004846 | 1067.37 | 0 | 0 | 2023-05-15 16:32:44 | 0.0003462 | 1.4073 | 3099.7988 | 0 | 关闭
12331 | 16 | 5 | 恒流充电 | 01:26:00 | 83:47:06 | 0.152 | 2.2784 | 0.2179 | 479.86 | 0.2179 | 479.86 | 0 | 0 | 0.0004875 | 1073.72 | 0.0004875 | 1073.72 | 0 | 0 | 2023-05-15 16:33:14 | 0.0003463 | 1.4074 | 3099.9075 | 0 | 关闭
12332 | 16 | 5 | 恒流充电 | 01:26:30 | 83:47:36 | 0.152 | 2.2791 | 0.2191 | 482.65 | 0.2191 | 482.65 | 0 | 0 | 0.0004904 | 1080.08 | 0.0004904 | 1080.08 | 0 | 0 | 2023-05-15 16:33:44 | 0.0003464 | 1.8094 | 3985.5255 | 0 | 关闭
12333 | 16 | 5 | 恒流充电 | 01:27:00 | 83:48:06 | 0.152 | 2.28 | 0.2204 | 485.44 | 0.2204 | 485.44 | 0 | 0 | 0.0004932 | 1086.44 | 0.0004932 | 1086.44 | 0 | 0 | 2023-05-15 16:34:14 | 0.0003465 | 1.4073 | 3099.8532 | 0 | 关闭
12334 | 16 | 5 | 恒流充电 | 01:27:30 | 83:48:36 | 0.152 | 2.2807 | 0.2217 | 488.23 | 0.2217 | 488.23 | 0 | 0 | 0.0004961 | 1092.8 | 0.0004961 | 1092.8 | 0 | 0 | 2023-05-15 16:34:44 | 0.0003466 | 1.8094 | 3985.4556 | 0 | 关闭
12335 | 16 | 5 | 恒流充电 | 01:28:00 | 83:49:06 | 0.152 | 2.2815 | 0.2229 | 491.02 | 0.2229 | 491.02 | 0 | 0 | 0.000499 | 1099.17 | 0.000499 | 1099.17 | 0 | 0 | 2023-05-15 16:35:14 | 0.0003467 | 1.5832 | 3487.2736 | 0 | 关闭
12336 | 16 | 5 | 恒流充电 | 01:28:30 | 83:49:36 | 0.152 | 2.2823 | 0.2242 | 493.81 | 0.2242 | 493.81 | 0 | 0 | 0.0005019 | 1105.53 | 0.0005019 | 1105.53 | 0 | 0 | 2023-05-15 16:35:44 | 0.0003469 | 1.5832 | 3487.3348 | 0 | 关闭
12337 | 16 | 5 | 恒流充电 | 01:29:00 | 83:50:06 | 0.152 | 2.2832 | 0.2255 | 496.6 | 0.2255 | 496.6 | 0 | 0 | 0.0005048 | 1111.9 | 0.0005048 | 1111.9 | 0 | 0 | 2023-05-15 16:36:14 | 0.000347 | 1.4073 | 3099.7988 | 0 | 关闭
12338 | 16 | 5 | 恒流充电 | 01:29:30 | 83:50:36 | 0.152 | 2.2839 | 0.2267 | 499.39 | 0.2267 | 499.39 | 0 | 0 | 0.0005077 | 1118.27 | 0.0005077 | 1118.27 | 0 | 0 | 2023-05-15 16:36:44 | 0.0003472 | 1.8094 | 3985.5255 | 0 | 关闭
12339 | 16 | 5 | 恒流充电 | 01:30:00 | 83:51:06 | 0.152 | 2.2848 | 0.228 | 502.18 | 0.228 | 502.18 | 0 | 0 | 0.0005106 | 1124.65 | 0.0005106 | 1124.65 | 0 | 0 | 2023-05-15 16:37:14 | 0.0003472 | 1.4073 | 3099.8532 | 0 | 关闭
12340 | 16 | 5 | 恒流充电 | 01:30:30 | 83:51:36 | 0.152 | 2.2856 | 0.2293 | 504.97 | 0.2293 | 504.97 | 0 | 0 | 0.0005135 | 1131.02 | 0.0005135 | 1131.02 | 0 | 0 | 2023-05-15 16:37:44 | 0.0003474 | 1.5833 | 3487.396 | 0 | 关闭
12341 | 16 | 5 | 恒流充电 | 01:31:00 | 83:52:06 | 0.152 | 2.2866 | 0.2305 | 507.76 | 0.2305 | 507.76 | 0 | 0 | 0.0005164 | 1137.4 | 0.0005164 | 1137.4 | 0 | 0 | 2023-05-15 16:38:14 | 0.0003476 | 1.2668 | 2790.3573 | 0 | 关闭
12342 | 16 | 5 | 恒流充电 | 01:31:30 | 83:52:36 | 0.152 | 2.2877 | 0.2318 | 510.55 | 0.2318 | 510.55 | 0 | 0 | 0.0005193 | 1143.78 | 0.0005193 | 1143.78 | 0 | 0 | 2023-05-15 16:38:44 | 0.0003478 | 1.1517 | 2536.733 | 0 | 关闭
12343 | 16 | 5 | 恒流充电 | 01:32:00 | 83:53:06 | 0.152 | 2.2886 | 0.2331 | 513.34 | 0.2331 | 513.34 | 0 | 0 | 0.0005222 | 1150.17 | 0.0005222 | 1150.17 | 0 | 0 | 2023-05-15 16:39:14 | 0.0003478 | 1.4073 | 3099.8532 | 0 | 关闭
12344 | 16 | 5 | 恒流充电 | 01:32:30 | 83:53:36 | 0.152 | 2.2896 | 0.2343 | 516.13 | 0.2343 | 516.13 | 0 | 0 | 0.0005251 | 1156.55 | 0.0005251 | 1156.55 | 0 | 0 | 2023-05-15 16:39:44 | 0.000348 | 1.2666 | 2789.8189 | 0 | 关闭
12345 | 16 | 5 | 恒流充电 | 01:33:00 | 83:54:06 | 0.152 | 2.2906 | 0.2356 | 518.92 | 0.2356 | 518.92 | 0 | 0 | 0.000528 | 1162.94 | 0.000528 | 1162.94 | 0 | 0 | 2023-05-15 16:40:14 | 0.0003482 | 1.2666 | 2789.8189 | 0 | 关闭
12346 | 16 | 5 | 恒流充电 | 01:33:30 | 83:54:36 | 0.152 | 2.2918 | 0.2369 | 521.71 | 0.2369 | 521.71 | 0 | 0 | 0.0005309 | 1169.33 | 0.0005309 | 1169.33 | 0 | 0 | 2023-05-15 16:40:44 | 0.0003483 | 1.0555 | 2324.8491 | 0 | 关闭
12347 | 16 | 5 | 恒流充电 | 01:34:00 | 83:55:06 | 0.152 | 2.293 | 0.2381 | 524.5 | 0.2381 | 524.5 | 0 | 0 | 0.0005338 | 1175.73 | 0.0005338 | 1175.73 | 0 | 0 | 2023-05-15 16:41:14 | 0.0003485 | 1.0555 | 2324.8083 | 0 | 关闭
12348 | 16 | 5 | 恒流充电 | 01:34:30 | 83:55:36 | 0.152 | 2.2942 | 0.2394 | 527.29 | 0.2394 | 527.29 | 0 | 0 | 0.0005367 | 1182.13 | 0.0005367 | 1182.13 | 0 | 0 | 2023-05-15 16:41:44 | 0.0003487 | 1.0555 | 2324.8899 | 0 | 关闭
12349 | 16 | 5 | 恒流充电 | 01:35:00 | 83:56:06 | 0.152 | 2.2954 | 0.2407 | 530.08 | 0.2407 | 530.08 | 0 | 0 | 0.0005396 | 1188.53 | 0.0005396 | 1188.53 | 0 | 0 | 2023-05-15 16:42:14 | 0.0003489 | 1.0555 | 2324.8083 | 0 | 关闭
12350 | 16 | 5 | 恒流充电 | 01:35:30 | 83:56:36 | 0.152 | 2.2966 | 0.2419 | 532.87 | 0.2419 | 532.87 | 0 | 0 | 0.0005425 | 1194.93 | 0.0005425 | 1194.93 | 0 | 0 | 2023-05-15 16:42:44 | 0.000349 | 1.0555 | 2324.8491 | 0 | 关闭
12351 | 16 | 5 | 恒流充电 | 01:36:00 | 83:57:06 | 0.152 | 2.2977 | 0.2432 | 535.66 | 0.2432 | 535.66 | 0 | 0 | 0.0005454 | 1201.34 | 0.0005454 | 1201.34 | 0 | 0 | 2023-05-15 16:43:14 | 0.0003492 | 1.1514 | 2536.1545 | 0 | 关闭
12352 | 16 | 5 | 恒流充电 | 01:36:30 | 83:57:36 | 0.152 | 2.2986 | 0.2445 | 538.45 | 0.2445 | 538.45 | 0 | 0 | 0.0005483 | 1207.75 | 0.0005483 | 1207.75 | 0 | 0 | 2023-05-15 16:43:44 | 0.0003493 | 1.4073 | 3099.7988 | 0 | 关闭
12353 | 16 | 5 | 恒流充电 | 01:37:00 | 83:58:06 | 0.152 | 2.2996 | 0.2457 | 541.24 | 0.2457 | 541.24 | 0 | 0 | 0.0005512 | 1214.17 | 0.0005512 | 1214.17 | 0 | 0 | 2023-05-15 16:44:14 | 0.0003495 | 1.2665 | 2789.721 | 0 | 关闭
12354 | 16 | 5 | 恒流充电 | 01:37:30 | 83:58:36 | 0.152 | 2.3007 | 0.247 | 544.03 | 0.247 | 544.03 | 0 | 0 | 0.0005541 | 1220.58 | 0.0005541 | 1220.58 | 0 | 0 | 2023-05-15 16:44:44 | 0.0003497 | 1.1514 | 2536.1545 | 0 | 关闭
12355 | 16 | 5 | 恒流充电 | 01:38:00 | 83:59:06 | 0.152 | 2.3017 | 0.2483 | 546.82 | 0.2483 | 546.82 | 0 | 0 | 0.0005571 | 1227 | 0.0005571 | 1227 | 0 | 0 | 2023-05-15 16:45:14 | 0.0003498 | 1.2666 | 2789.7699 | 0 | 关闭
12356 | 16 | 5 | 恒流充电 | 01:38:30 | 83:59:36 | 0.152 | 2.3028 | 0.2495 | 549.61 | 0.2495 | 549.61 | 0 | 0 | 0.00056 | 1233.43 | 0.00056 | 1233.43 | 0 | 0 | 2023-05-15 16:45:44 | 0.0003501 | 1.1515 | 2536.4215 | 0 | 关闭
12357 | 16 | 5 | 恒流充电 | 01:39:00 | 84:00:06 | 0.152 | 2.3038 | 0.2508 | 552.4 | 0.2508 | 552.4 | 0 | 0 | 0.0005629 | 1239.86 | 0.0005629 | 1239.86 | 0 | 0 | 2023-05-15 16:46:14 | 0.0003502 | 1.2668 | 2790.4063 | 0 | 关闭
12358 | 16 | 5 | 恒流充电 | 01:39:30 | 84:00:36 | 0.152 | 2.3048 | 0.2521 | 555.19 | 0.2521 | 555.19 | 0 | 0 | 0.0005658 | 1246.28 | 0.0005658 | 1246.28 | 0 | 0 | 2023-05-15 16:46:44 | 0.0003503 | 1.2666 | 2789.7699 | 0 | 关闭
12359 | 16 | 5 | 恒流充电 | 01:40:00 | 84:01:06 | 0.152 | 2.3058 | 0.2533 | 557.98 | 0.2533 | 557.98 | 0 | 0 | 0.0005687 | 1252.71 | 0.0005687 | 1252.71 | 0 | 0 | 2023-05-15 16:47:14 | 0.0003505 | 1.2665 | 2789.5742 | 0 | 关闭
12360 | 16 | 5 | 恒流充电 | 01:40:30 | 84:01:36 | 0.152 | 2.3067 | 0.2546 | 560.77 | 0.2546 | 560.77 | 0 | 0 | 0.0005717 | 1259.15 | 0.0005717 | 1259.15 | 0 | 0 | 2023-05-15 16:47:44 | 0.0003506 | 1.4073 | 3099.8532 | 0 | 关闭
12361 | 16 | 5 | 恒流充电 | 01:41:00 | 84:02:06 | 0.152 | 2.3079 | 0.2559 | 563.56 | 0.2559 | 563.56 | 0 | 0 | 0.0005746 | 1265.59 | 0.0005746 | 1265.59 | 0 | 0 | 2023-05-15 16:48:14 | 0.0003508 | 1.0555 | 2324.8899 | 0 | 关闭
12362 | 16 | 5 | 恒流充电 | 01:41:30 | 84:02:36 | 0.152 | 2.3091 | 0.2571 | 566.35 | 0.2571 | 566.35 | 0 | 0 | 0.0005775 | 1272.03 | 0.0005775 | 1272.03 | 0 | 0 | 2023-05-15 16:48:44 | 0.000351 | 1.0555 | 2324.8083 | 0 | 关闭
12363 | 16 | 5 | 恒流充电 | 01:42:00 | 84:03:06 | 0.152 | 2.3102 | 0.2584 | 569.14 | 0.2584 | 569.14 | 0 | 0 | 0.0005804 | 1278.47 | 0.0005804 | 1278.47 | 0 | 0 | 2023-05-15 16:49:14 | 0.0003511 | 1.1514 | 2536.1545 | 0 | 关闭
12364 | 16 | 5 | 恒流充电 | 01:42:30 | 84:03:36 | 0.152 | 2.3114 | 0.2597 | 571.93 | 0.2597 | 571.93 | 0 | 0 | 0.0005834 | 1284.92 | 0.0005834 | 1284.92 | 0 | 0 | 2023-05-15 16:49:44 | 0.0003513 | 1.0555 | 2324.8899 | 0 | 关闭
12365 | 16 | 5 | 恒流充电 | 01:43:00 | 84:04:06 | 0.152 | 2.3126 | 0.2609 | 574.72 | 0.2609 | 574.72 | 0 | 0 | 0.0005863 | 1291.37 | 0.0005863 | 1291.37 | 0 | 0 | 2023-05-15 16:50:14 | 0.0003515 | 1.0555 | 2324.8491 | 0 | 关闭
12366 | 16 | 5 | 恒流充电 | 01:43:30 | 84:04:36 | 0.152 | 2.3138 | 0.2622 | 577.51 | 0.2622 | 577.51 | 0 | 0 | 0.0005892 | 1297.82 | 0.0005892 | 1297.82 | 0 | 0 | 2023-05-15 16:50:44 | 0.0003517 | 1.0555 | 2324.8083 | 0 | 关闭
12367 | 16 | 5 | 恒流充电 | 01:44:00 | 84:05:06 | 0.152 | 2.3149 | 0.2635 | 580.3 | 0.2635 | 580.3 | 0 | 0 | 0.0005921 | 1304.28 | 0.0005921 | 1304.28 | 0 | 0 | 2023-05-15 16:51:14 | 0.0003518 | 1.1514 | 2536.1545 | 0 | 关闭
12368 | 16 | 5 | 恒流充电 | 01:44:30 | 84:05:36 | 0.152 | 2.3161 | 0.2647 | 583.09 | 0.2647 | 583.09 | 0 | 0 | 0.0005951 | 1310.74 | 0.0005951 | 1310.74 | 0 | 0 | 2023-05-15 16:51:44 | 0.000352 | 1.0555 | 2324.8491 | 0 | 关闭
12369 | 16 | 5 | 恒流充电 | 01:45:00 | 84:06:06 | 0.152 | 2.3172 | 0.266 | 585.88 | 0.266 | 585.88 | 0 | 0 | 0.000598 | 1317.2 | 0.000598 | 1317.2 | 0 | 0 | 2023-05-15 16:52:14 | 0.0003522 | 1.1514 | 2536.1545 | 0 | 关闭
12370 | 16 | 5 | 恒流充电 | 01:45:30 | 84:06:36 | 0.152 | 2.3184 | 0.2673 | 588.67 | 0.2673 | 588.67 | 0 | 0 | 0.0006009 | 1323.67 | 0.0006009 | 1323.67 | 0 | 0 | 2023-05-15 16:52:44 | 0.0003524 | 1.0555 | 2324.8491 | 0 | 关闭
12371 | 16 | 5 | 恒流充电 | 01:46:00 | 84:07:06 | 0.152 | 2.3195 | 0.2685 | 591.46 | 0.2685 | 591.46 | 0 | 0 | 0.0006039 | 1330.13 | 0.0006039 | 1330.13 | 0 | 0 | 2023-05-15 16:53:14 | 0.0003525 | 1.1514 | 2536.199 | 0 | 关闭
12372 | 16 | 5 | 恒流充电 | 01:46:30 | 84:07:36 | 0.152 | 2.3205 | 0.2698 | 594.25 | 0.2698 | 594.25 | 0 | 0 | 0.0006068 | 1336.61 | 0.0006068 | 1336.61 | 0 | 0 | 2023-05-15 16:53:44 | 0.0003527 | 1.2666 | 2789.7699 | 0 | 关闭
12373 | 16 | 5 | 恒流充电 | 01:47:00 | 84:08:06 | 0.152 | 2.3216 | 0.2711 | 597.03 | 0.2711 | 597.03 | 0 | 0 | 0.0006098 | 1343.08 | 0.0006098 | 1343.08 | 0 | 0 | 2023-05-15 16:54:14 | 0.0003529 | 1.1514 | 2536.1545 | 0 | 关闭
12374 | 16 | 5 | 恒流充电 | 01:47:30 | 84:08:36 | 0.152 | 2.3225 | 0.2723 | 599.82 | 0.2723 | 599.82 | 0 | 0 | 0.0006127 | 1349.56 | 0.0006127 | 1349.56 | 0 | 0 | 2023-05-15 16:54:44 | 0.000353 | 1.4073 | 3099.69 | 0 | 关闭
12375 | 16 | 5 | 恒流充电 | 01:48:00 | 84:09:06 | 0.152 | 2.3235 | 0.2736 | 602.61 | 0.2736 | 602.61 | 0 | 0 | 0.0006156 | 1356.04 | 0.0006156 | 1356.04 | 0 | 0 | 2023-05-15 16:55:14 | 0.0003532 | 1.2666 | 2789.9168 | 0 | 关闭
12376 | 16 | 5 | 恒流充电 | 01:48:30 | 84:09:36 | 0.152 | 2.3243 | 0.2749 | 605.4 | 0.2749 | 605.4 | 0 | 0 | 0.0006186 | 1362.52 | 0.0006186 | 1362.52 | 0 | 0 | 2023-05-15 16:55:44 | 0.0003533 | 1.5833 | 3487.4572 | 0 | 关闭
12377 | 16 | 5 | 恒流充电 | 01:49:00 | 84:10:06 | 0.152 | 2.3252 | 0.2761 | 608.19 | 0.2761 | 608.19 | 0 | 0 | 0.0006215 | 1369.01 | 0.0006215 | 1369.01 | 0 | 0 | 2023-05-15 16:56:14 | 0.0003534 | 1.4073 | 3099.7988 | 0 | 关闭
12378 | 16 | 5 | 恒流充电 | 01:49:30 | 84:10:36 | 0.152 | 2.326 | 0.2774 | 610.98 | 0.2774 | 610.98 | 0 | 0 | 0.0006245 | 1375.5 | 0.0006245 | 1375.5 | 0 | 0 | 2023-05-15 16:56:44 | 0.0003535 | 1.5832 | 3487.2124 | 0 | 关闭
12379 | 16 | 5 | 恒流充电 | 01:50:00 | 84:11:06 | 0.152 | 2.3268 | 0.2787 | 613.77 | 0.2787 | 613.77 | 0 | 0 | 0.0006274 | 1381.99 | 0.0006274 | 1381.99 | 0 | 0 | 2023-05-15 16:57:14 | 0.0003536 | 1.5832 | 3487.2124 | 0 | 关闭
12380 | 16 | 5 | 恒流充电 | 01:50:30 | 84:11:36 | 0.152 | 2.3277 | 0.2799 | 616.56 | 0.2799 | 616.56 | 0 | 0 | 0.0006304 | 1388.48 | 0.0006304 | 1388.48 | 0 | 0 | 2023-05-15 16:57:44 | 0.0003538 | 1.4073 | 3099.69 | 0 | 关闭
12381 | 16 | 5 | 恒流充电 | 01:51:00 | 84:12:06 | 0.152 | 2.3283 | 0.2812 | 619.35 | 0.2812 | 619.35 | 0 | 0 | 0.0006333 | 1394.98 | 0.0006333 | 1394.98 | 0 | 0 | 2023-05-15 16:58:14 | 0.0003539 | 2.111 | 4649.7797 | 0 | 关闭
12382 | 16 | 5 | 恒流充电 | 01:51:30 | 84:12:36 | 0.152 | 2.3288 | 0.2825 | 622.14 | 0.2825 | 622.14 | 0 | 0 | 0.0006363 | 1401.47 | 0.0006363 | 1401.47 | 0 | 0 | 2023-05-15 16:58:44 | 0.0003539 | 2.5331 | 5579.442 | 0 | 关闭
12383 | 16 | 5 | 恒流充电 | 01:52:00 | 84:13:06 | 0.152 | 2.3292 | 0.2837 | 624.93 | 0.2837 | 624.93 | 0 | 0 | 0.0006392 | 1407.97 | 0.0006392 | 1407.97 | 0 | 0 | 2023-05-15 16:59:14 | 0.000354 | 3.1664 | 6974.5472 | 0 | 关闭
12384 | 16 | 5 | 恒流充电 | 01:52:30 | 84:13:36 | 0.152 | 2.3293 | 0.285 | 627.72 | 0.285 | 627.72 | 0 | 0 | 0.0006422 | 1414.47 | 0.0006422 | 1414.47 | 0 | 0 | 2023-05-15 16:59:44 | 0.000354 | 12.6656 | 27897.6995 | 0 | 关闭
12385 | 16 | 5 | 恒流充电 | 01:53:00 | 84:14:06 | 0.152 | 2.3294 | 0.2863 | 630.51 | 0.2863 | 630.51 | 0 | 0 | 0.0006451 | 1420.97 | 0.0006451 | 1420.97 | 0 | 0 | 2023-05-15 17:00:14 | 0.0003541 | 12.6656 | 27897.6995 | 0 | 关闭
12386 | 16 | 5 | 恒流充电 | 01:53:30 | 84:14:36 | 0.152 | 2.3294 | 0.2875 | 633.3 | 0.2875 | 633.3 | 0 | 0 | 0.0006481 | 1427.46 | 0.0006481 | 1427.46 | 0 | 0 | 2023-05-15 17:00:44 | 0.000354 | 0 | 0 | 0 | 关闭
12387 | 16 | 5 | 恒流充电 | 01:54:00 | 84:15:06 | 0.152 | 2.3295 | 0.2888 | 636.09 | 0.2888 | 636.09 | 0 | 0 | 0.000651 | 1433.96 | 0.000651 | 1433.96 | 0 | 0 | 2023-05-15 17:01:14 | 0.000354 | 12.6662 | 27899.1679 | 0 | 关闭
12388 | 16 | 5 | 恒流充电 | 01:54:30 | 84:15:36 | 0.152 | 2.3295 | 0.2901 | 638.88 | 0.2901 | 638.88 | 0 | 0 | 0.000654 | 1440.46 | 0.000654 | 1440.46 | 0 | 0 | 2023-05-15 17:01:44 | 0.0003541 | 0 | 0 | 0 | 关闭
12389 | 16 | 5 | 恒流充电 | 01:55:00 | 84:16:06 | 0.152 | 2.3294 | 0.2913 | 641.67 | 0.2913 | 641.67 | 0 | 0 | 0.0006569 | 1446.96 | 0.0006569 | 1446.96 | 0 | 0 | 2023-05-15 17:02:14 | 0.000354 | -12.6658 | -27898.1889 | 0 | 关闭
12390 | 16 | 5 | 恒流充电 | 01:55:30 | 84:16:36 | 0.152 | 2.3295 | 0.2926 | 644.46 | 0.2926 | 644.46 | 0 | 0 | 0.0006599 | 1453.46 | 0.0006599 | 1453.46 | 0 | 0 | 2023-05-15 17:02:44 | 0.0003541 | 12.6651 | 27896.7205 | 0 | 关闭
12391 | 16 | 5 | 恒流充电 | 01:56:00 | 84:17:06 | 0.152 | 2.3296 | 0.2939 | 647.25 | 0.2939 | 647.25 | 0 | 0 | 0.0006628 | 1459.96 | 0.0006628 | 1459.96 | 0 | 0 | 2023-05-15 17:03:14 | 0.0003541 | 12.6658 | 27898.1889 | 0 | 关闭
12392 | 16 | 5 | 恒流充电 | 01:56:30 | 84:17:36 | 0.152 | 2.3297 | 0.2951 | 650.04 | 0.2951 | 650.04 | 0 | 0 | 0.0006658 | 1466.46 | 0.0006658 | 1466.46 | 0 | 0 | 2023-05-15 17:03:44 | 0.0003541 | 12.6656 | 27897.6995 | 0 | 关闭
12393 | 16 | 5 | 恒流充电 | 01:57:00 | 84:18:06 | 0.152 | 2.3299 | 0.2964 | 652.83 | 0.2964 | 652.83 | 0 | 0 | 0.0006687 | 1472.96 | 0.0006687 | 1472.96 | 0 | 0 | 2023-05-15 17:04:14 | 0.0003541 | 6.3328 | 13948.8497 | 0 | 关闭
12394 | 16 | 5 | 恒流充电 | 01:57:30 | 84:18:36 | 0.152 | 2.33 | 0.2977 | 655.62 | 0.2977 | 655.62 | 0 | 0 | 0.0006717 | 1479.46 | 0.0006717 | 1479.46 | 0 | 0 | 2023-05-15 17:04:44 | 0.0003541 | 12.6653 | 27897.21 | 0 | 关闭
12395 | 16 | 5 | 恒流充电 | 01:58:00 | 84:19:06 | 0.152 | 2.3303 | 0.2989 | 658.41 | 0.2989 | 658.41 | 0 | 0 | 0.0006746 | 1485.96 | 0.0006746 | 1485.96 | 0 | 0 | 2023-05-15 17:05:14 | 0.0003542 | 4.2219 | 9299.2332 | 0 | 关闭
12396 | 16 | 5 | 恒流充电 | 01:58:30 | 84:19:36 | 0.152 | 2.3306 | 0.3002 | 661.2 | 0.3002 | 661.2 | 0 | 0 | 0.0006776 | 1492.46 | 0.0006776 | 1492.46 | 0 | 0 | 2023-05-15 17:05:44 | 0.0003542 | 4.2219 | 9299.3963 | 0 | 关闭
12397 | 16 | 5 | 恒流充电 | 01:59:00 | 84:20:06 | 0.152 | 2.3309 | 0.3015 | 663.99 | 0.3015 | 663.99 | 0 | 0 | 0.0006805 | 1498.96 | 0.0006805 | 1498.96 | 0 | 0 | 2023-05-15 17:06:14 | 0.0003543 | 4.2217 | 9298.9068 | 0 | 关闭
12398 | 16 | 5 | 恒流充电 | 01:59:30 | 84:20:36 | 0.152 | 2.3311 | 0.3027 | 666.78 | 0.3027 | 666.78 | 0 | 0 | 0.0006835 | 1505.46 | 0.0006835 | 1505.46 | 0 | 0 | 2023-05-15 17:06:44 | 0.0003543 | 6.3331 | 13949.5839 | 0 | 关闭
12399 | 16 | 5 | 恒流充电 | 02:00:00 | 84:21:06 | 0.152 | 2.3315 | 0.304 | 669.57 | 0.304 | 669.57 | 0 | 0 | 0.0006864 | 1511.97 | 0.0006864 | 1511.97 | 0 | 0 | 2023-05-15 17:07:14 | 0.0003544 | 3.1663 | 6974.1801 | 0 | 关闭
12400 | 16 | 5 | 恒流充电 | 02:00:30 | 84:21:36 | 0.152 | 2.3319 | 0.3053 | 672.36 | 0.3053 | 672.36 | 0 | 0 | 0.0006894 | 1518.47 | 0.0006894 | 1518.47 | 0 | 0 | 2023-05-15 17:07:44 | 0.0003544 | 3.1664 | 6974.4249 | 0 | 关闭
12401 | 16 | 5 | 恒流充电 | 02:01:00 | 84:22:06 | 0.152 | 2.3323 | 0.3065 | 675.15 | 0.3065 | 675.15 | 0 | 0 | 0.0006923 | 1524.98 | 0.0006923 | 1524.98 | 0 | 0 | 2023-05-15 17:08:14 | 0.0003545 | 3.1663 | 6974.1801 | 0 | 关闭
12402 | 16 | 5 | 恒流充电 | 02:01:30 | 84:22:36 | 0.152 | 2.3328 | 0.3078 | 677.94 | 0.3078 | 677.94 | 0 | 0 | 0.0006953 | 1531.49 | 0.0006953 | 1531.49 | 0 | 0 | 2023-05-15 17:08:44 | 0.0003546 | 2.5332 | 5579.6378 | 0 | 关闭
12403 | 16 | 5 | 恒流充电 | 02:02:00 | 84:23:06 | 0.152 | 2.3332 | 0.3091 | 680.73 | 0.3091 | 680.73 | 0 | 0 | 0.0006982 | 1537.99 | 0.0006982 | 1537.99 | 0 | 0 | 2023-05-15 17:09:14 | 0.0003546 | 3.1663 | 6974.1801 | 0 | 关闭
12404 | 16 | 5 | 恒流充电 | 02:02:30 | 84:23:36 | 0.152 | 2.3337 | 0.3103 | 683.52 | 0.3103 | 683.52 | 0 | 0 | 0.0007012 | 1544.5 | 0.0007012 | 1544.5 | 0 | 0 | 2023-05-15 17:09:44 | 0.0003547 | 2.5331 | 5579.5399 | 0 | 关闭
12405 | 16 | 5 | 恒流充电 | 02:03:00 | 84:24:06 | 0.152 | 2.3341 | 0.3116 | 686.31 | 0.3116 | 686.31 | 0 | 0 | 0.0007042 | 1551.01 | 0.0007042 | 1551.01 | 0 | 0 | 2023-05-15 17:10:14 | 0.0003548 | 3.1663 | 6974.3025 | 0 | 关闭
12406 | 16 | 5 | 恒流充电 | 02:03:30 | 84:24:36 | 0.152 | 2.3345 | 0.3129 | 689.1 | 0.3129 | 689.1 | 0 | 0 | 0.0007071 | 1557.53 | 0.0007071 | 1557.53 | 0 | 0 | 2023-05-15 17:10:44 | 0.0003548 | 3.1664 | 6974.4249 | 0 | 关闭
12407 | 16 | 5 | 恒流充电 | 02:04:00 | 84:25:06 | 0.152 | 2.335 | 0.3141 | 691.89 | 0.3141 | 691.89 | 0 | 0 | 0.0007101 | 1564.04 | 0.0007101 | 1564.04 | 0 | 0 | 2023-05-15 17:11:14 | 0.0003549 | 2.5331 | 5579.442 | 0 | 关闭
12408 | 16 | 5 | 恒流充电 | 02:04:30 | 84:25:36 | 0.152 | 2.3354 | 0.3154 | 694.68 | 0.3154 | 694.68 | 0 | 0 | 0.000713 | 1570.55 | 0.000713 | 1570.55 | 0 | 0 | 2023-05-15 17:11:44 | 0.0003549 | 3.1663 | 6974.3025 | 0 | 关闭
12409 | 16 | 5 | 恒流充电 | 02:05:00 | 84:26:06 | 0.152 | 2.3358 | 0.3166 | 697.47 | 0.3166 | 697.47 | 0 | 0 | 0.000716 | 1577.07 | 0.000716 | 1577.07 | 0 | 0 | 2023-05-15 17:12:14 | 0.000355 | 3.1663 | 6974.3025 | 0 | 关闭
12410 | 16 | 5 | 恒流充电 | 02:05:30 | 84:26:36 | 0.152 | 2.3363 | 0.3179 | 700.26 | 0.3179 | 700.26 | 0 | 0 | 0.0007189 | 1583.59 | 0.0007189 | 1583.59 | 0 | 0 | 2023-05-15 17:12:44 | 0.0003551 | 2.5331 | 5579.5399 | 0 | 关闭
12411 | 16 | 5 | 恒流充电 | 02:06:00 | 84:27:06 | 0.152 | 2.3367 | 0.3192 | 703.05 | 0.3192 | 703.05 | 0 | 0 | 0.0007219 | 1590.11 | 0.0007219 | 1590.11 | 0 | 0 | 2023-05-15 17:13:14 | 0.0003552 | 3.1665 | 6974.6696 | 0 | 关闭
12412 | 16 | 5 | 恒流充电 | 02:06:30 | 84:27:36 | 0.152 | 2.3371 | 0.3204 | 705.84 | 0.3204 | 705.84 | 0 | 0 | 0.0007249 | 1596.63 | 0.0007249 | 1596.63 | 0 | 0 | 2023-05-15 17:13:44 | 0.0003552 | 3.1664 | 6974.4249 | 0 | 关闭
12413 | 16 | 5 | 恒流充电 | 02:07:00 | 84:28:06 | 0.152 | 2.3376 | 0.3217 | 708.63 | 0.3217 | 708.63 | 0 | 0 | 0.0007278 | 1603.15 | 0.0007278 | 1603.15 | 0 | 0 | 2023-05-15 17:14:14 | 0.0003553 | 2.5332 | 5579.6378 | 0 | 关闭
12414 | 16 | 5 | 恒流充电 | 02:07:30 | 84:28:36 | 0.152 | 2.3381 | 0.323 | 711.42 | 0.323 | 711.42 | 0 | 0 | 0.0007308 | 1609.67 | 0.0007308 | 1609.67 | 0 | 0 | 2023-05-15 17:14:44 | 0.0003554 | 2.5331 | 5579.5399 | 0 | 关闭
12415 | 16 | 5 | 恒流充电 | 02:08:00 | 84:29:06 | 0.152 | 2.3386 | 0.3242 | 714.21 | 0.3242 | 714.21 | 0 | 0 | 0.0007338 | 1616.19 | 0.0007338 | 1616.19 | 0 | 0 | 2023-05-15 17:15:14 | 0.0003554 | 2.5331 | 5579.5399 | 0 | 关闭
12416 | 16 | 5 | 恒流充电 | 02:08:30 | 84:29:36 | 0.152 | 2.339 | 0.3255 | 717 | 0.3255 | 717 | 0 | 0 | 0.0007367 | 1622.72 | 0.0007367 | 1622.72 | 0 | 0 | 2023-05-15 17:15:44 | 0.0003555 | 3.1664 | 6974.5472 | 0 | 关闭
12417 | 16 | 5 | 恒流充电 | 02:09:00 | 84:30:06 | 0.152 | 2.3396 | 0.3268 | 719.78 | 0.3268 | 719.78 | 0 | 0 | 0.0007397 | 1629.24 | 0.0007397 | 1629.24 | 0 | 0 | 2023-05-15 17:16:14 | 0.0003556 | 2.1109 | 4649.4534 | 0 | 关闭
12418 | 16 | 5 | 恒流充电 | 02:09:30 | 84:30:36 | 0.152 | 2.3402 | 0.328 | 722.57 | 0.328 | 722.57 | 0 | 0 | 0.0007426 | 1635.77 | 0.0007426 | 1635.77 | 0 | 0 | 2023-05-15 17:16:44 | 0.0003557 | 2.111 | 4649.7797 | 0 | 关闭
12419 | 16 | 5 | 恒流充电 | 02:10:00 | 84:31:06 | 0.152 | 2.3408 | 0.3293 | 725.36 | 0.3293 | 725.36 | 0 | 0 | 0.0007456 | 1642.3 | 0.0007456 | 1642.3 | 0 | 0 | 2023-05-15 17:17:14 | 0.0003558 | 2.1109 | 4649.6166 | 0 | 关闭
12420 | 16 | 5 | 恒流充电 | 02:10:30 | 84:31:36 | 0.152 | 2.3415 | 0.3306 | 728.15 | 0.3306 | 728.15 | 0 | 0 | 0.0007486 | 1648.83 | 0.0007486 | 1648.83 | 0 | 0 | 2023-05-15 17:17:44 | 0.0003559 | 1.8094 | 3985.3856 | 0 | 关闭
12421 | 16 | 5 | 恒流充电 | 02:11:00 | 84:32:06 | 0.152 | 2.3421 | 0.3318 | 730.94 | 0.3318 | 730.94 | 0 | 0 | 0.0007515 | 1655.36 | 0.0007515 | 1655.36 | 0 | 0 | 2023-05-15 17:18:14 | 0.000356 | 2.1109 | 4649.535 | 0 | 关闭
12422 | 16 | 5 | 恒流充电 | 02:11:30 | 84:32:36 | 0.152 | 2.3428 | 0.3331 | 733.73 | 0.3331 | 733.73 | 0 | 0 | 0.0007545 | 1661.9 | 0.0007545 | 1661.9 | 0 | 0 | 2023-05-15 17:18:44 | 0.0003561 | 1.8094 | 3985.3856 | 0 | 关闭
12423 | 16 | 5 | 恒流充电 | 02:12:00 | 84:33:06 | 0.152 | 2.3435 | 0.3344 | 736.52 | 0.3344 | 736.52 | 0 | 0 | 0.0007575 | 1668.44 | 0.0007575 | 1668.44 | 0 | 0 | 2023-05-15 17:19:14 | 0.0003562 | 1.8094 | 3985.3856 | 0 | 关闭
12424 | 16 | 5 | 恒流充电 | 02:12:30 | 84:33:36 | 0.152 | 2.3441 | 0.3356 | 739.31 | 0.3356 | 739.31 | 0 | 0 | 0.0007604 | 1674.97 | 0.0007604 | 1674.97 | 0 | 0 | 2023-05-15 17:19:44 | 0.0003563 | 2.1109 | 4649.535 | 0 | 关闭
12425 | 16 | 5 | 恒流充电 | 02:13:00 | 84:34:06 | 0.152 | 2.3448 | 0.3369 | 742.1 | 0.3369 | 742.1 | 0 | 0 | 0.0007634 | 1681.51 | 0.0007634 | 1681.51 | 0 | 0 | 2023-05-15 17:20:14 | 0.0003564 | 1.8094 | 3985.3856 | 0 | 关闭
12426 | 16 | 5 | 恒流充电 | 02:13:30 | 84:34:36 | 0.152 | 2.3455 | 0.3382 | 744.89 | 0.3382 | 744.89 | 0 | 0 | 0.0007664 | 1688.06 | 0.0007664 | 1688.06 | 0 | 0 | 2023-05-15 17:20:44 | 0.0003565 | 1.8093 | 3985.3157 | 0 | 关闭
12427 | 16 | 5 | 恒流充电 | 02:14:00 | 84:35:06 | 0.152 | 2.3461 | 0.3394 | 747.68 | 0.3394 | 747.68 | 0 | 0 | 0.0007693 | 1694.6 | 0.0007693 | 1694.6 | 0 | 0 | 2023-05-15 17:21:14 | 0.0003566 | 2.1109 | 4649.6166 | 0 | 关闭
12428 | 16 | 5 | 恒流充电 | 02:14:30 | 84:35:36 | 0.152 | 2.3468 | 0.3407 | 750.47 | 0.3407 | 750.47 | 0 | 0 | 0.0007723 | 1701.15 | 0.0007723 | 1701.15 | 0 | 0 | 2023-05-15 17:21:44 | 0.0003567 | 1.8094 | 3985.3856 | 0 | 关闭
12429 | 16 | 5 | 恒流充电 | 02:15:00 | 84:36:06 | 0.152 | 2.3475 | 0.342 | 753.26 | 0.342 | 753.26 | 0 | 0 | 0.0007753 | 1707.7 | 0.0007753 | 1707.7 | 0 | 0 | 2023-05-15 17:22:14 | 0.0003568 | 1.8094 | 3985.4556 | 0 | 关闭
12430 | 16 | 5 | 恒流充电 | 02:15:30 | 84:36:36 | 0.152 | 2.3484 | 0.3432 | 756.05 | 0.3432 | 756.05 | 0 | 0 | 0.0007783 | 1714.25 | 0.0007783 | 1714.25 | 0 | 0 | 2023-05-15 17:22:44 | 0.000357 | 1.4073 | 3099.7988 | 0 | 关闭
12431 | 16 | 5 | 恒流充电 | 02:16:00 | 84:37:06 | 0.152 | 2.3491 | 0.3445 | 758.84 | 0.3445 | 758.84 | 0 | 0 | 0.0007812 | 1720.8 | 0.0007812 | 1720.8 | 0 | 0 | 2023-05-15 17:23:14 | 0.000357 | 1.8094 | 3985.3856 | 0 | 关闭
12432 | 16 | 5 | 恒流充电 | 02:16:30 | 84:37:36 | 0.152 | 2.3498 | 0.3458 | 761.63 | 0.3458 | 761.63 | 0 | 0 | 0.0007842 | 1727.35 | 0.0007842 | 1727.35 | 0 | 0 | 2023-05-15 17:23:44 | 0.0003571 | 1.8093 | 3985.2458 | 0 | 关闭
12433 | 16 | 5 | 恒流充电 | 02:17:00 | 84:38:06 | 0.152 | 2.3507 | 0.347 | 764.42 | 0.347 | 764.42 | 0 | 0 | 0.0007872 | 1733.91 | 0.0007872 | 1733.91 | 0 | 0 | 2023-05-15 17:24:14 | 0.0003573 | 1.4073 | 3099.7988 | 0 | 关闭
12434 | 16 | 5 | 恒流充电 | 02:17:30 | 84:38:36 | 0.152 | 2.3515 | 0.3483 | 767.21 | 0.3483 | 767.21 | 0 | 0 | 0.0007902 | 1740.47 | 0.0007902 | 1740.47 | 0 | 0 | 2023-05-15 17:24:44 | 0.0003574 | 1.5832 | 3487.2124 | 0 | 关闭
12435 | 16 | 5 | 恒流充电 | 02:18:00 | 84:39:06 | 0.152 | 2.3525 | 0.3496 | 770 | 0.3496 | 770 | 0 | 0 | 0.0007932 | 1747.03 | 0.0007932 | 1747.03 | 0 | 0 | 2023-05-15 17:25:14 | 0.0003575 | 1.2665 | 2789.721 | 0 | 关闭
12436 | 16 | 5 | 恒流充电 | 02:18:30 | 84:39:36 | 0.152 | 2.3534 | 0.3508 | 772.79 | 0.3508 | 772.79 | 0 | 0 | 0.0007961 | 1753.59 | 0.0007961 | 1753.59 | 0 | 0 | 2023-05-15 17:25:44 | 0.0003577 | 1.4073 | 3099.7444 | 0 | 关闭
12437 | 16 | 5 | 恒流充电 | 02:19:00 | 84:40:06 | 0.152 | 2.3545 | 0.3521 | 775.58 | 0.3521 | 775.58 | 0 | 0 | 0.0007991 | 1760.16 | 0.0007991 | 1760.16 | 0 | 0 | 2023-05-15 17:26:14 | 0.0003579 | 1.1514 | 2536.0655 | 0 | 关闭
12438 | 16 | 5 | 恒流充电 | 02:19:30 | 84:40:36 | 0.152 | 2.3556 | 0.3534 | 778.37 | 0.3534 | 778.37 | 0 | 0 | 0.0008021 | 1766.73 | 0.0008021 | 1766.73 | 0 | 0 | 2023-05-15 17:26:44 | 0.000358 | 1.1514 | 2536.199 | 0 | 关闭
12439 | 16 | 5 | 恒流充电 | 02:20:00 | 84:41:06 | 0.152 | 2.3567 | 0.3546 | 781.16 | 0.3546 | 781.16 | 0 | 0 | 0.0008051 | 1773.3 | 0.0008051 | 1773.3 | 0 | 0 | 2023-05-15 17:27:14 | 0.0003581 | 1.1514 | 2536.1545 | 0 | 关闭
12440 | 16 | 5 | 恒流充电 | 02:20:30 | 84:41:36 | 0.152 | 2.3579 | 0.3559 | 783.95 | 0.3559 | 783.95 | 0 | 0 | 0.0008081 | 1779.88 | 0.0008081 | 1779.88 | 0 | 0 | 2023-05-15 17:27:44 | 0.0003584 | 1.0554 | 2324.7675 | 0 | 关闭
12441 | 16 | 5 | 恒流充电 | 02:21:00 | 84:42:06 | 0.152 | 2.3591 | 0.3572 | 786.74 | 0.3572 | 786.74 | 0 | 0 | 0.0008111 | 1786.46 | 0.0008111 | 1786.46 | 0 | 0 | 2023-05-15 17:28:14 | 0.0003586 | 1.0554 | 2324.7267 | 0 | 关闭
12442 | 16 | 5 | 恒流充电 | 02:21:30 | 84:42:36 | 0.152 | 2.3606 | 0.3584 | 789.53 | 0.3584 | 789.53 | 0 | 0 | 0.000814 | 1793.04 | 0.000814 | 1793.04 | 0 | 0 | 2023-05-15 17:28:44 | 0.0003588 | 0.8444 | 1859.9119 | 0 | 关闭
12443 | 16 | 5 | 恒流充电 | 02:22:00 | 84:43:06 | 0.152 | 2.362 | 0.3597 | 792.32 | 0.3597 | 792.32 | 0 | 0 | 0.000817 | 1799.63 | 0.000817 | 1799.63 | 0 | 0 | 2023-05-15 17:29:14 | 0.000359 | 0.9047 | 1992.6579 | 0 | 关闭
12444 | 16 | 5 | 恒流充电 | 02:22:30 | 84:43:36 | 0.152 | 2.3635 | 0.361 | 795.11 | 0.361 | 795.11 | 0 | 0 | 0.00082 | 1806.22 | 0.00082 | 1806.22 | 0 | 0 | 2023-05-15 17:29:44 | 0.0003592 | 0.8444 | 1859.8466 | 0 | 关闭
12445 | 16 | 5 | 恒流充电 | 02:23:00 | 84:44:06 | 0.152 | 2.3651 | 0.3622 | 797.9 | 0.3622 | 797.9 | 0 | 0 | 0.000823 | 1812.82 | 0.000823 | 1812.82 | 0 | 0 | 2023-05-15 17:30:14 | 0.0003595 | 0.7916 | 1743.545 | 0 | 关闭
12446 | 16 | 5 | 恒流充电 | 02:23:30 | 84:44:36 | 0.152 | 2.3669 | 0.3635 | 800.69 | 0.3635 | 800.69 | 0 | 0 | 0.000826 | 1819.42 | 0.000826 | 1819.42 | 0 | 0 | 2023-05-15 17:30:44 | 0.0003597 | 0.7037 | 1549.8994 | 0 | 关闭
12447 | 16 | 5 | 恒流充电 | 02:24:00 | 84:45:06 | 0.152 | 2.3689 | 0.3648 | 803.48 | 0.3648 | 803.48 | 0 | 0 | 0.000829 | 1826.02 | 0.000829 | 1826.02 | 0 | 0 | 2023-05-15 17:31:14 | 0.00036 | 0.6333 | 1394.885 | 0 | 关闭
12448 | 16 | 5 | 恒流充电 | 02:24:30 | 84:45:36 | 0.152 | 2.3712 | 0.366 | 806.27 | 0.366 | 806.27 | 0 | 0 | 0.000832 | 1832.63 | 0.000832 | 1832.63 | 0 | 0 | 2023-05-15 17:31:44 | 0.0003604 | 0.5507 | 1212.9222 | 0 | 关闭
12449 | 16 | 5 | 恒流充电 | 02:25:00 | 84:46:06 | 0.152 | 2.3736 | 0.3673 | 809.06 | 0.3673 | 809.06 | 0 | 0 | 0.000835 | 1839.25 | 0.000835 | 1839.25 | 0 | 0 | 2023-05-15 17:32:14 | 0.0003607 | 0.5277 | 1162.4041 | 0 | 关闭
12450 | 16 | 5 | 恒流充电 | 02:25:30 | 84:46:36 | 0.152 | 2.3765 | 0.3686 | 811.85 | 0.3686 | 811.85 | 0 | 0 | 0.000838 | 1845.88 | 0.000838 | 1845.88 | 0 | 0 | 2023-05-15 17:32:44 | 0.0003612 | 0.4367 | 961.9559 | 0 | 关闭
12451 | 16 | 5 | 恒流充电 | 02:26:00 | 84:47:06 | 0.152 | 2.3798 | 0.3698 | 814.64 | 0.3698 | 814.64 | 0 | 0 | 0.000841 | 1852.51 | 0.000841 | 1852.51 | 0 | 0 | 2023-05-15 17:33:14 | 0.0003617 | 0.3838 | 845.3997 | 0 | 关闭
12452 | 16 | 5 | 恒流充电 | 02:26:30 | 84:47:36 | 0.152 | 2.3838 | 0.3711 | 817.43 | 0.3711 | 817.43 | 0 | 0 | 0.0008441 | 1859.16 | 0.0008441 | 1859.16 | 0 | 0 | 2023-05-15 17:33:44 | 0.0003623 | 0.3166 | 697.4425 | 0 | 关闭
12453 | 16 | 5 | 恒流充电 | 02:27:00 | 84:48:06 | 0.152 | 2.3888 | 0.3724 | 820.22 | 0.3724 | 820.22 | 0 | 0 | 0.0008471 | 1865.81 | 0.0008471 | 1865.81 | 0 | 0 | 2023-05-15 17:34:14 | 0.000363 | 0.2533 | 557.9638 | 0 | 关闭
12454 | 16 | 5 | 恒流充电 | 02:27:30 | 84:48:36 | 0.152 | 2.3954 | 0.3736 | 823.01 | 0.3736 | 823.01 | 0 | 0 | 0.0008501 | 1872.49 | 0.0008501 | 1872.49 | 0 | 0 | 2023-05-15 17:34:44 | 0.0003641 | 0.1919 | 422.6776 | 0 | 关闭
12455 | 16 | 5 | 恒流充电 | 02:28:00 | 84:49:06 | 0.152 | 2.4048 | 0.3749 | 825.8 | 0.3749 | 825.8 | 0 | 0 | 0.0008531 | 1879.18 | 0.0008531 | 1879.18 | 0 | 0 | 2023-05-15 17:35:14 | 0.0003655 | 0.1347 | 296.7788 | 0 | 关闭
12456 | 16 | 5 | 恒流充电 | 02:28:21 | 84:49:27 | 0.152 | 2.4148 | 0.3758 | 827.76 | 0.3758 | 827.76 | 0 | 0 | 0.0008553 | 1883.91 | 0.0008553 | 1883.91 | 0 | 0 | 2023-05-15 17:35:35 | 0.000367 | 0.0891 | 196.2212 | 0 | 关闭
12457 | 16 | 5 | 恒流充电 | 02:28:30 | 84:49:36 | 0.152 | 2.4208 | 0.3762 | 828.59 | 0.3762 | 828.59 | 0 | 0 | 0.0008562 | 1885.91 | 0.0008562 | 1885.91 | 0 | 0 | 2023-05-15 17:35:44 | 0.0003679 | 0.0626 | 137.9344 | 0 | 关闭
12458 | 16 | 5 | 恒流充电 | 02:28:41 | 84:49:47 | 0.152 | 2.4308 | 0.3766 | 829.62 | 0.3766 | 829.62 | 0 | 0 | 0.0008573 | 1888.41 | 0.0008573 | 1888.41 | 0 | 0 | 2023-05-15 17:35:55 | 0.0003695 | 0.0469 | 103.2208 | 0 | 关闭
12459 | 16 | 5 | 恒流充电 | 02:28:48 | 84:49:54 | 0.152 | 2.4409 | 0.377 | 830.32 | 0.377 | 830.32 | 0 | 0 | 0.0008581 | 1890.14 | 0.0008581 | 1890.14 | 0 | 0 | 2023-05-15 17:36:03 | 0.000371 | 0.0318 | 69.9709 | 0 | 关闭
12460 | 16 | 5 | 恒流充电 | 02:28:54 | 84:50:00 | 0.152 | 2.4509 | 0.3772 | 830.83 | 0.3772 | 830.83 | 0 | 0 | 0.0008587 | 1891.36 | 0.0008587 | 1891.36 | 0 | 0 | 2023-05-15 17:36:08 | 0.0003725 | 0.0228 | 50.2105 | 0 | 关闭
12461 | 16 | 5 | 恒流充电 | 02:28:58 | 84:50:04 | 0.152 | 2.4609 | 0.3774 | 831.21 | 0.3774 | 831.21 | 0 | 0 | 0.0008591 | 1892.3 | 0.0008591 | 1892.3 | 0 | 0 | 2023-05-15 17:36:13 | 0.000374 | 0.0173 | 38.1302 | 0 | 关闭
12462 | 16 | 5 | 恒流充电 | 02:29:00 | 84:50:06 | 0.152 | 2.4661 | 0.3774 | 831.38 | 0.3774 | 831.38 | 0 | 0 | 0.0008593 | 1892.71 | 0.0008593 | 1892.71 | 0 | 0 | 2023-05-15 17:36:14 | 0.0003748 | 0.0146 | 32.1925 | 0 | 关闭
12463 | 16 | 5 | 恒流充电 | 02:29:03 | 84:50:09 | 0.152 | 2.4761 | 0.3776 | 831.65 | 0.3776 | 831.65 | 0 | 0 | 0.0008596 | 1893.4 | 0.0008596 | 1893.4 | 0 | 0 | 2023-05-15 17:36:17 | 0.0003763 | 0.0127 | 27.9001 | 0 | 关闭
12464 | 16 | 5 | 恒流充电 | 02:29:05 | 84:50:11 | 0.152 | 2.4864 | 0.3777 | 831.91 | 0.3777 | 831.91 | 0 | 0 | 0.0008599 | 1894.02 | 0.0008599 | 1894.02 | 0 | 0 | 2023-05-15 17:36:20 | 0.0003779 | 0.0111 | 24.3788 | 0 | 关闭
12465 | 16 | 5 | 恒流充电 | 02:29:08 | 84:50:14 | 0.152 | 2.4967 | 0.3778 | 832.13 | 0.3778 | 832.13 | 0 | 0 | 0.0008601 | 1894.58 | 0.0008601 | 1894.58 | 0 | 0 | 2023-05-15 17:36:22 | 0.0003795 | 0.0098 | 21.6605 | 0 | 关闭
12466 | 16 | 5 | 恒流充电 | 02:29:10 | 84:50:16 | 0.152 | 2.5069 | 0.3779 | 832.34 | 0.3779 | 832.34 | 0 | 0 | 0.0008604 | 1895.12 | 0.0008604 | 1895.12 | 0 | 0 | 2023-05-15 17:36:25 | 0.000381 | 0.0095 | 20.9707 | 0 | 关闭
12467 | 16 | 5 | 恒流充电 | 02:29:12 | 84:50:18 | 0.152 | 2.5174 | 0.378 | 832.55 | 0.378 | 832.55 | 0 | 0 | 0.0008606 | 1895.63 | 0.0008606 | 1895.63 | 0 | 0 | 2023-05-15 17:36:27 | 0.0003826 | 0.0088 | 19.4858 | 0 | 关闭
12468 | 16 | 5 | 恒流充电 | 02:29:14 | 84:50:20 | 0.152 | 2.5276 | 0.3781 | 832.75 | 0.3781 | 832.75 | 0 | 0 | 0.0008609 | 1896.15 | 0.0008609 | 1896.15 | 0 | 0 | 2023-05-15 17:36:29 | 0.0003841 | 0.0091 | 20.0589 | 0 | 关闭
12469 | 16 | 5 | 恒流充电 | 02:29:17 | 84:50:23 | 0.152 | 2.5376 | 0.3782 | 832.96 | 0.3782 | 832.96 | 0 | 0 | 0.0008611 | 1896.66 | 0.0008611 | 1896.66 | 0 | 0 | 2023-05-15 17:36:31 | 0.0003857 | 0.0093 | 20.4503 | 0 | 关闭
12470 | 16 | 5 | 恒流充电 | 02:29:19 | 84:50:25 | 0.152 | 2.5476 | 0.3783 | 833.17 | 0.3783 | 833.17 | 0 | 0 | 0.0008613 | 1897.21 | 0.0008613 | 1897.21 | 0 | 0 | 2023-05-15 17:36:34 | 0.0003872 | 0.0097 | 21.3901 | 0 | 关闭
12471 | 16 | 5 | 恒流充电 | 02:29:21 | 84:50:27 | 0.152 | 2.5577 | 0.3784 | 833.39 | 0.3784 | 833.39 | 0 | 0 | 0.0008616 | 1897.78 | 0.0008616 | 1897.78 | 0 | 0 | 2023-05-15 17:36:36 | 0.0003887 | 0.01 | 22.1088 | 0 | 关闭
12472 | 16 | 5 | 恒流充电 | 02:29:24 | 84:50:30 | 0.152 | 2.5677 | 0.3785 | 833.63 | 0.3785 | 833.63 | 0 | 0 | 0.0008619 | 1898.4 | 0.0008619 | 1898.4 | 0 | 0 | 2023-05-15 17:36:39 | 0.0003902 | 0.011 | 24.1703 | 0 | 关闭
12473 | 16 | 5 | 恒流充电 | 02:29:27 | 84:50:33 | 0.152 | 2.5777 | 0.3786 | 833.9 | 0.3786 | 833.9 | 0 | 0 | 0.0008622 | 1899.07 | 0.0008622 | 1899.07 | 0 | 0 | 2023-05-15 17:36:41 | 0.0003918 | 0.0118 | 26.0303 | 0 | 关闭
12474 | 16 | 5 | 恒流充电 | 02:29:30 | 84:50:36 | 0.152 | 2.5875 | 0.3787 | 834.17 | 0.3787 | 834.17 | 0 | 0 | 0.0008625 | 1899.76 | 0.0008625 | 1899.76 | 0 | 0 | 2023-05-15 17:36:44 | 0.0003933 | 0.0125 | 27.5305 | 0 | 关闭
12475 | 16 | 5 | 恒流充电 | 02:29:33 | 84:50:39 | 0.152 | 2.5976 | 0.3788 | 834.46 | 0.3788 | 834.46 | 0 | 0 | 0.0008628 | 1900.54 | 0.0008628 | 1900.54 | 0 | 0 | 2023-05-15 17:36:48 | 0.0003948 | 0.0134 | 29.4655 | 0 | 关闭
12476 | 16 | 5 | 恒流充电 | 02:29:36 | 84:50:42 | 0.152 | 2.6078 | 0.379 | 834.78 | 0.379 | 834.78 | 0 | 0 | 0.0008632 | 1901.36 | 0.0008632 | 1901.36 | 0 | 0 | 2023-05-15 17:36:51 | 0.0003964 | 0.0141 | 30.981 | 0 | 关闭
12477 | 16 | 5 | 恒流充电 | 02:29:40 | 84:50:46 | 0.152 | 2.6179 | 0.3791 | 835.1 | 0.3791 | 835.1 | 0 | 0 | 0.0008636 | 1902.21 | 0.0008636 | 1902.21 | 0 | 0 | 2023-05-15 17:36:54 | 0.0003979 | 0.0146 | 32.2376 | 0 | 关闭
12478 | 16 | 5 | 恒流充电 | 02:29:43 | 84:50:49 | 0.152 | 2.628 | 0.3793 | 835.44 | 0.3793 | 835.44 | 0 | 0 | 0.000864 | 1903.09 | 0.000864 | 1903.09 | 0 | 0 | 2023-05-15 17:36:58 | 0.0003994 | 0.015 | 33.139 | 0 | 关闭
12479 | 16 | 5 | 恒流充电 | 02:29:47 | 84:50:53 | 0.152 | 2.638 | 0.3794 | 835.76 | 0.3794 | 835.76 | 0 | 0 | 0.0008644 | 1903.94 | 0.0008644 | 1903.94 | 0 | 0 | 2023-05-15 17:37:02 | 0.0004009 | 0.0148 | 32.5502 | 0 | 关闭
12480 | 16 | 5 | 恒流充电 | 02:29:50 | 84:50:56 | 0.152 | 2.6482 | 0.3796 | 836.09 | 0.3796 | 836.09 | 0 | 0 | 0.0008648 | 1904.8 | 0.0008648 | 1904.8 | 0 | 0 | 2023-05-15 17:37:05 | 0.0004025 | 0.0145 | 31.9119 | 0 | 关闭
12481 | 16 | 5 | 恒流充电 | 02:29:54 | 84:51:00 | 0.152 | 2.6584 | 0.3797 | 836.42 | 0.3797 | 836.42 | 0 | 0 | 0.0008652 | 1905.67 | 0.0008652 | 1905.67 | 0 | 0 | 2023-05-15 17:37:09 | 0.0004041 | 0.0145 | 31.9023 | 0 | 关闭
12482 | 16 | 5 | 恒流充电 | 02:29:57 | 84:51:03 | 0.152 | 2.6685 | 0.3799 | 836.73 | 0.3799 | 836.73 | 0 | 0 | 0.0008656 | 1906.51 | 0.0008656 | 1906.51 | 0 | 0 | 2023-05-15 17:37:12 | 0.0004056 | 0.0142 | 31.3071 | 0 | 关闭
12483 | 16 | 5 | 恒流充电 | 02:30:00 | 84:51:06 | 0.152 | 2.6758 | 0.38 | 836.95 | 0.38 | 836.95 | 0 | 0 | 0.0008658 | 1907.11 | 0.0008658 | 1907.11 | 0 | 0 | 2023-05-15 17:37:14 | 0.0004067 | 0.0139 | 30.5755 | 0 | 关闭
12484 | 16 | 5 | 恒流充电 | 02:30:03 | 84:51:09 | 0.152 | 2.6858 | 0.3801 | 837.25 | 0.3801 | 837.25 | 0 | 0 | 0.0008662 | 1907.9 | 0.0008662 | 1907.9 | 0 | 0 | 2023-05-15 17:37:18 | 0.0004082 | 0.0135 | 29.7602 | 0 | 关闭
12485 | 16 | 5 | 恒流充电 | 02:30:06 | 84:51:12 | 0.152 | 2.6959 | 0.3803 | 837.56 | 0.3803 | 837.56 | 0 | 0 | 0.0008666 | 1908.73 | 0.0008666 | 1908.73 | 0 | 0 | 2023-05-15 17:37:21 | 0.0004097 | 0.0138 | 30.3766 | 0 | 关闭
12486 | 16 | 5 | 恒流充电 | 02:30:09 | 84:51:15 | 0.152 | 2.7059 | 0.3804 | 837.86 | 0.3804 | 837.86 | 0 | 0 | 0.0008669 | 1909.53 | 0.0008669 | 1909.53 | 0 | 0 | 2023-05-15 17:37:24 | 0.0004113 | 0.0135 | 29.7602 | 0 | 关闭
12487 | 16 | 5 | 恒流充电 | 02:30:13 | 84:51:19 | 0.152 | 2.7162 | 0.3805 | 838.16 | 0.3805 | 838.16 | 0 | 0 | 0.0008673 | 1910.37 | 0.0008673 | 1910.37 | 0 | 0 | 2023-05-15 17:37:27 | 0.0004128 | 0.0135 | 29.7963 | 0 | 关闭
12488 | 16 | 5 | 恒流充电 | 02:30:16 | 84:51:22 | 0.152 | 2.7264 | 0.3807 | 838.48 | 0.3807 | 838.48 | 0 | 0 | 0.0008677 | 1911.23 | 0.0008677 | 1911.23 | 0 | 0 | 2023-05-15 17:37:31 | 0.0004143 | 0.0141 | 30.981 | 0 | 关闭
12489 | 16 | 5 | 恒流充电 | 02:30:19 | 84:51:25 | 0.152 | 2.7365 | 0.3808 | 838.8 | 0.3808 | 838.8 | 0 | 0 | 0.0008681 | 1912.09 | 0.0008681 | 1912.09 | 0 | 0 | 2023-05-15 17:37:34 | 0.0004159 | 0.0142 | 31.3168 | 0 | 关闭
12490 | 16 | 5 | 恒流充电 | 02:30:23 | 84:51:29 | 0.152 | 2.7466 | 0.381 | 839.13 | 0.381 | 839.13 | 0 | 0 | 0.0008685 | 1913.01 | 0.0008685 | 1913.01 | 0 | 0 | 2023-05-15 17:37:38 | 0.0004174 | 0.015 | 33.1487 | 0 | 关闭
12491 | 16 | 5 | 恒流充电 | 02:30:27 | 84:51:33 | 0.152 | 2.7566 | 0.3811 | 839.47 | 0.3811 | 839.47 | 0 | 0 | 0.0008689 | 1913.95 | 0.0008689 | 1913.95 | 0 | 0 | 2023-05-15 17:37:41 | 0.000419 | 0.0156 | 34.4004 | 0 | 关闭
12492 | 16 | 5 | 恒流充电 | 02:30:30 | 84:51:36 | 0.152 | 2.7642 | 0.3812 | 839.74 | 0.3812 | 839.74 | 0 | 0 | 0.0008693 | 1914.7 | 0.0008693 | 1914.7 | 0 | 0 | 2023-05-15 17:37:44 | 0.0004201 | 0.0161 | 35.487 | 0 | 关闭
12493 | 16 | 5 | 恒流充电 | 02:30:34 | 84:51:40 | 0.152 | 2.7743 | 0.3814 | 840.14 | 0.3814 | 840.14 | 0 | 0 | 0.0008698 | 1915.81 | 0.0008698 | 1915.81 | 0 | 0 | 2023-05-15 17:37:49 | 0.0004216 | 0.018 | 39.5846 | 0 | 关闭
12494 | 16 | 5 | 恒流充电 | 02:30:38 | 84:51:44 | 0.152 | 2.7843 | 0.3816 | 840.57 | 0.3816 | 840.57 | 0 | 0 | 0.0008703 | 1917 | 0.0008703 | 1917 | 0 | 0 | 2023-05-15 17:37:53 | 0.0004232 | 0.0194 | 42.7802 | 0 | 关闭
12495 | 16 | 5 | 恒流充电 | 02:30:44 | 84:51:50 | 0.152 | 2.7944 | 0.3818 | 841.06 | 0.3818 | 841.06 | 0 | 0 | 0.0008709 | 1918.37 | 0.0008709 | 1918.37 | 0 | 0 | 2023-05-15 17:37:59 | 0.0004247 | 0.0222 | 48.7925 | 0 | 关闭
12496 | 16 | 5 | 恒流充电 | 02:30:47 | 84:51:53 | 0.152 | 2.8001 | 0.382 | 841.36 | 0.382 | 841.36 | 0 | 0 | 0.0008713 | 1919.2 | 0.0008713 | 1919.2 | 0 | 0 | 2023-05-15 17:38:02 | 0.0004255 | 0.0237 | 52.2108 | 0 | 关闭
12497 | 17 | 2 | 搁置 | 00:00:00 | 84:51:53 | 0 | 2.7953 | 0 | 0 | 0 | 0 | 0 | 0 | 0 | 0 | 0 | 0 | 0 | 0 | 2023-05-15 17:38:02 | 0 | 0 | 0 | 0 | 关闭
12498 | 17 | 2 | 搁置 | 00:00:00 | 84:51:53 | 0 | 2.7818 | 0 | 0 | 0 | 0 | 0 | 0 | 0 | 0 | 0 | 0 | 0 | 0 | 2023-05-15 17:38:02 | 0 | 0 | 0 | 0 | 关闭
12499 | 17 | 2 | 搁置 | 00:00:00 | 84:51:54 | 0 | 2.7703 | 0 | 0 | 0 | 0 | 0 | 0 | 0 | 0 | 0 | 0 | 0 | 0 | 2023-05-15 17:38:03 | 0 | 0 | 0 | 0 | 关闭
12500 | 17 | 2 | 搁置 | 00:00:01 | 84:51:54 | 0 | 2.759 | 0 | 0 | 0 | 0 | 0 | 0 | 0 | 0 | 0 | 0 | 0 | 0 | 2023-05-15 17:38:03 | 0 | 0 | 0 | 0 | 关闭
12501 | 17 | 2 | 搁置 | 00:00:01 | 84:51:54 | 0 | 2.7466 | 0 | 0 | 0 | 0 | 0 | 0 | 0 | 0 | 0 | 0 | 0 | 0 | 2023-05-15 17:38:03 | 0 | 0 | 0 | 0 | 关闭
12502 | 17 | 2 | 搁置 | 00:00:01 | 84:51:55 | 0 | 2.7342 | 0 | 0 | 0 | 0 | 0 | 0 | 0 | 0 | 0 | 0 | 0 | 0 | 2023-05-15 17:38:04 | 0 | 0 | 0 | 0 | 关闭
12503 | 17 | 2 | 搁置 | 00:00:02 | 84:51:55 | 0 | 2.7237 | 0 | 0 | 0 | 0 | 0 | 0 | 0 | 0 | 0 | 0 | 0 | 0 | 2023-05-15 17:38:04 | 0 | 0 | 0 | 0 | 关闭
12504 | 17 | 2 | 搁置 | 00:00:02 | 84:51:56 | 0 | 2.7106 | 0 | 0 | 0 | 0 | 0 | 0 | 0 | 0 | 0 | 0 | 0 | 0 | 2023-05-15 17:38:05 | 0 | 0 | 0 | 0 | 关闭
12505 | 17 | 2 | 搁置 | 00:00:03 | 84:51:56 | 0 | 2.6991 | 0 | 0 | 0 | 0 | 0 | 0 | 0 | 0 | 0 | 0 | 0 | 0 | 2023-05-15 17:38:05 | 0 | 0 | 0 | 0 | 关闭
12506 | 17 | 2 | 搁置 | 00:00:03 | 84:51:57 | 0 | 2.6874 | 0 | 0 | 0 | 0 | 0 | 0 | 0 | 0 | 0 | 0 | 0 | 0 | 2023-05-15 17:38:06 | 0 | 0 | 0 | 0 | 关闭
12507 | 17 | 2 | 搁置 | 00:00:04 | 84:51:57 | 0 | 2.677 | 0 | 0 | 0 | 0 | 0 | 0 | 0 | 0 | 0 | 0 | 0 | 0 | 2023-05-15 17:38:06 | 0 | 0 | 0 | 0 | 关闭
12508 | 17 | 2 | 搁置 | 00:00:04 | 84:51:58 | 0 | 2.6667 | 0 | 0 | 0 | 0 | 0 | 0 | 0 | 0 | 0 | 0 | 0 | 0 | 2023-05-15 17:38:07 | 0 | 0 | 0 | 0 | 关闭
12509 | 17 | 2 | 搁置 | 00:00:05 | 84:51:58 | 0 | 2.6554 | 0 | 0 | 0 | 0 | 0 | 0 | 0 | 0 | 0 | 0 | 0 | 0 | 2023-05-15 17:38:07 | 0 | 0 | 0 | 0 | 关闭
12510 | 17 | 2 | 搁置 | 00:00:06 | 84:51:59 | 0 | 2.6442 | 0 | 0 | 0 | 0 | 0 | 0 | 0 | 0 | 0 | 0 | 0 | 0 | 2023-05-15 17:38:08 | 0 | 0 | 0 | 0 | 关闭
12511 | 17 | 2 | 搁置 | 00:00:06 | 84:52:00 | 0 | 2.632 | 0 | 0 | 0 | 0 | 0 | 0 | 0 | 0 | 0 | 0 | 0 | 0 | 2023-05-15 17:38:09 | 0 | 0 | 0 | 0 | 关闭
12512 | 17 | 2 | 搁置 | 00:00:07 | 84:52:00 | 0 | 2.621 | 0 | 0 | 0 | 0 | 0 | 0 | 0 | 0 | 0 | 0 | 0 | 0 | 2023-05-15 17:38:09 | 0 | 0 | 0 | 0 | 关闭
12513 | 17 | 2 | 搁置 | 00:00:08 | 84:52:01 | 0 | 2.61 | 0 | 0 | 0 | 0 | 0 | 0 | 0 | 0 | 0 | 0 | 0 | 0 | 2023-05-15 17:38:10 | 0 | 0 | 0 | 0 | 关闭
12514 | 17 | 2 | 搁置 | 00:00:08 | 84:52:02 | 0 | 2.5997 | 0 | 0 | 0 | 0 | 0 | 0 | 0 | 0 | 0 | 0 | 0 | 0 | 2023-05-15 17:38:11 | 0 | 0 | 0 | 0 | 关闭
12515 | 17 | 2 | 搁置 | 00:00:09 | 84:52:03 | 0 | 2.5887 | 0 | 0 | 0 | 0 | 0 | 0 | 0 | 0 | 0 | 0 | 0 | 0 | 2023-05-15 17:38:12 | 0 | 0 | 0 | 0 | 关闭
12516 | 17 | 2 | 搁置 | 00:00:10 | 84:52:03 | 0 | 2.5787 | 0 | 0 | 0 | 0 | 0 | 0 | 0 | 0 | 0 | 0 | 0 | 0 | 2023-05-15 17:38:12 | 0 | 0 | 0 | 0 | 关闭
12517 | 17 | 2 | 搁置 | 00:00:11 | 84:52:04 | 0 | 2.568 | 0 | 0 | 0 | 0 | 0 | 0 | 0 | 0 | 0 | 0 | 0 | 0 | 2023-05-15 17:38:13 | 0 | 0 | 0 | 0 | 关闭
12518 | 17 | 2 | 搁置 | 00:00:12 | 84:52:05 | 0 | 2.557 | 0 | 0 | 0 | 0 | 0 | 0 | 0 | 0 | 0 | 0 | 0 | 0 | 2023-05-15 17:38:14 | 0 | 0 | 0 | 0 | 关闭
12519 | 17 | 2 | 搁置 | 00:00:13 | 84:52:06 | 0 | 2.5468 | 0 | 0 | 0 | 0 | 0 | 0 | 0 | 0 | 0 | 0 | 0 | 0 | 2023-05-15 17:38:15 | 0 | 0 | 0 | 0 | 关闭
12520 | 17 | 2 | 搁置 | 00:00:14 | 84:52:07 | 0 | 2.5367 | 0 | 0 | 0 | 0 | 0 | 0 | 0 | 0 | 0 | 0 | 0 | 0 | 2023-05-15 17:38:16 | 0 | 0 | 0 | 0 | 关闭
12521 | 17 | 2 | 搁置 | 00:00:15 | 84:52:09 | 0 | 2.5264 | 0 | 0 | 0 | 0 | 0 | 0 | 0 | 0 | 0 | 0 | 0 | 0 | 2023-05-15 17:38:18 | 0 | 0 | 0 | 0 | 关闭
12522 | 17 | 2 | 搁置 | 00:00:17 | 84:52:10 | 0 | 2.516 | 0 | 0 | 0 | 0 | 0 | 0 | 0 | 0 | 0 | 0 | 0 | 0 | 2023-05-15 17:38:19 | 0 | 0 | 0 | 0 | 关闭
12523 | 17 | 2 | 搁置 | 00:00:18 | 84:52:11 | 0 | 2.5059 | 0 | 0 | 0 | 0 | 0 | 0 | 0 | 0 | 0 | 0 | 0 | 0 | 2023-05-15 17:38:20 | 0 | 0 | 0 | 0 | 关闭
12524 | 17 | 2 | 搁置 | 00:00:20 | 84:52:13 | 0 | 2.4953 | 0 | 0 | 0 | 0 | 0 | 0 | 0 | 0 | 0 | 0 | 0 | 0 | 2023-05-15 17:38:22 | 0 | 0 | 0 | 0 | 关闭
12525 | 17 | 2 | 搁置 | 00:00:22 | 84:52:16 | 0 | 2.485 | 0 | 0 | 0 | 0 | 0 | 0 | 0 | 0 | 0 | 0 | 0 | 0 | 2023-05-15 17:38:25 | 0 | 0 | 0 | 0 | 关闭
12526 | 17 | 2 | 搁置 | 00:00:25 | 84:52:18 | 0 | 2.475 | 0 | 0 | 0 | 0 | 0 | 0 | 0 | 0 | 0 | 0 | 0 | 0 | 2023-05-15 17:38:27 | 0 | 0 | 0 | 0 | 关闭
12527 | 17 | 2 | 搁置 | 00:00:28 | 84:52:22 | 0 | 2.465 | 0 | 0 | 0 | 0 | 0 | 0 | 0 | 0 | 0 | 0 | 0 | 0 | 2023-05-15 17:38:31 | 0 | 0 | 0 | 0 | 关闭
12528 | 17 | 2 | 搁置 | 00:00:30 | 84:52:23 | 0 | 2.4621 | 0 | 0 | 0 | 0 | 0 | 0 | 0 | 0 | 0 | 0 | 0 | 0 | 2023-05-15 17:38:32 | 0 | 0 | 0 | 0 | 关闭
12529 | 17 | 2 | 搁置 | 00:00:35 | 84:52:28 | 0 | 2.452 | 0 | 0 | 0 | 0 | 0 | 0 | 0 | 0 | 0 | 0 | 0 | 0 | 2023-05-15 17:38:37 | 0 | 0 | 0 | 0 | 关闭
12530 | 17 | 2 | 搁置 | 00:00:41 | 84:52:35 | 0 | 2.442 | 0 | 0 | 0 | 0 | 0 | 0 | 0 | 0 | 0 | 0 | 0 | 0 | 2023-05-15 17:38:44 | 0 | 0 | 0 | 0 | 关闭
12531 | 17 | 2 | 搁置 | 00:00:50 | 84:52:44 | 0 | 2.432 | 0 | 0 | 0 | 0 | 0 | 0 | 0 | 0 | 0 | 0 | 0 | 0 | 2023-05-15 17:38:53 | 0 | 0 | 0 | 0 | 关闭
12532 | 17 | 2 | 搁置 | 00:01:00 | 84:52:53 | 0 | 2.4245 | 0 | 0 | 0 | 0 | 0 | 0 | 0 | 0 | 0 | 0 | 0 | 0 | 2023-05-15 17:39:02 | 0 | 0 | 0 | 0 | 关闭
12533 | 17 | 3 | 恒流放电 | 00:00:00 | 84:52:53 | -0.1519 | 2.4192 | 0 | 0 | 0 | 0 | 0 | 0 | 0 | 0 | 0 | 0 | 0 | 0 | 2023-05-15 17:39:02 | -0.0003676 | 0 | 0 | 0 | 关闭
12534 | 17 | 3 | 恒流放电 | 00:00:01 | 84:52:54 | -0.152 | 2.4091 | 0 | 0.1 | 0 | 0 | 0 | 0.1 | 1e-07 | 0.25 | 0 | 0 | 1e-07 | 0.25 | 2023-05-15 17:39:03 | -0.0003662 | -0.0046 | -10.1276 | 0 | 关闭
12535 | 17 | 3 | 恒流放电 | 00:00:03 | 84:52:56 | -0.152 | 2.3991 | 0.0001 | 0.29 | 0 | 0 | 0.0001 | 0.29 | 3e-07 | 0.69 | 0 | 0 | 3e-07 | 0.69 | 2023-05-15 17:39:05 | -0.0003647 | -0.0084 | -18.6007 | 0 | 关闭
12536 | 17 | 3 | 恒流放电 | 00:00:06 | 84:53:00 | -0.152 | 2.389 | 0.0003 | 0.61 | 0 | 0 | 0.0003 | 0.61 | 7e-07 | 1.47 | 0 | 0 | 7e-07 | 1.47 | 2023-05-15 17:39:09 | -0.0003632 | -0.0146 | -32.2291 | 0 | 关闭
12537 | 17 | 3 | 恒流放电 | 00:00:12 | 84:53:05 | -0.152 | 2.379 | 0.0005 | 1.16 | 0 | 0 | 0.0005 | 1.16 | 1.3e-06 | 2.78 | 0 | 0 | 1.3e-06 | 2.78 | 2023-05-15 17:39:15 | -0.0003616 | -0.0249 | -54.8709 | 0 | 关闭
12538 | 17 | 3 | 恒流放电 | 00:00:23 | 84:53:17 | -0.152 | 2.369 | 0.001 | 2.21 | 0 | 0 | 0.001 | 2.21 | 2.4e-06 | 5.28 | 0 | 0 | 2.4e-06 | 5.28 | 2023-05-15 17:39:26 | -0.0003601 | -0.0477 | -105.0924 | 0 | 关闭
12539 | 17 | 3 | 恒流放电 | 00:00:30 | 84:53:23 | -0.152 | 2.3657 | 0.0013 | 2.79 | 0 | 0 | 0.0013 | 2.79 | 3e-06 | 6.64 | 0 | 0 | 3e-06 | 6.64 | 2023-05-15 17:39:32 | -0.0003596 | -0.0793 | -174.7338 | 0 | 关闭
12540 | 17 | 3 | 恒流放电 | 00:01:00 | 84:53:53 | -0.152 | 2.3565 | 0.0025 | 5.58 | 0 | 0 | 0.0025 | 5.58 | 6e-06 | 13.23 | 0 | 0 | 6e-06 | 13.23 | 2023-05-15 17:40:02 | -0.0003582 | -0.1377 | -303.2691 | 0 | 关闭
12541 | 17 | 3 | 恒流放电 | 00:01:30 | 84:54:23 | -0.152 | 2.3513 | 0.0038 | 8.37 | 0 | 0 | 0.0038 | 8.37 | 9e-06 | 19.79 | 0 | 0 | 9e-06 | 19.79 | 2023-05-15 17:40:32 | -0.0003574 | -0.2436 | -536.5413 | 0 | 关闭
12542 | 17 | 3 | 恒流放电 | 00:02:00 | 84:54:53 | -0.152 | 2.3476 | 0.0051 | 11.16 | 0 | 0 | 0.0051 | 11.16 | 1.2e-05 | 26.35 | 0 | 0 | 1.2e-05 | 26.35 | 2023-05-15 17:41:02 | -0.0003568 | -0.3423 | -754.0696 | 0 | 关闭
12543 | 17 | 3 | 恒流放电 | 00:02:30 | 84:55:23 | -0.152 | 2.3447 | 0.0063 | 13.95 | 0 | 0 | 0.0063 | 13.95 | 1.49e-05 | 32.89 | 0 | 0 | 1.49e-05 | 32.89 | 2023-05-15 17:41:32 | -0.0003564 | -0.4368 | -962.0782 | 0 | 关闭
12544 | 17 | 3 | 恒流放电 | 00:03:00 | 84:55:53 | -0.152 | 2.3421 | 0.0076 | 16.74 | 0 | 0 | 0.0076 | 16.74 | 1.79e-05 | 39.43 | 0 | 0 | 1.79e-05 | 39.43 | 2023-05-15 17:42:02 | -0.0003561 | -0.4872 | -1073.0896 | 0 | 关闭
12545 | 17 | 3 | 恒流放电 | 00:03:30 | 84:56:23 | -0.152 | 2.3399 | 0.0089 | 19.53 | 0 | 0 | 0.0089 | 19.53 | 2.09e-05 | 45.96 | 0 | 0 | 2.09e-05 | 45.96 | 2023-05-15 17:42:32 | -0.0003557 | -0.5758 | -1268.1885 | 0 | 关闭
12546 | 17 | 3 | 恒流放电 | 00:04:00 | 84:56:53 | -0.152 | 2.3379 | 0.0101 | 22.32 | 0 | 0 | 0.0101 | 22.32 | 2.38e-05 | 52.49 | 0 | 0 | 2.38e-05 | 52.49 | 2023-05-15 17:43:02 | -0.0003553 | -0.6333 | -1395.0073 | 0 | 关闭
12547 | 17 | 3 | 恒流放电 | 00:04:30 | 84:57:23 | -0.152 | 2.3361 | 0.0114 | 25.11 | 0 | 0 | 0.0114 | 25.11 | 2.68e-05 | 59.01 | 0 | 0 | 2.68e-05 | 59.01 | 2023-05-15 17:43:32 | -0.0003551 | -0.7037 | -1550.0048 | 0 | 关闭
12548 | 17 | 3 | 恒流放电 | 00:05:00 | 84:57:53 | -0.152 | 2.3344 | 0.0127 | 27.9 | 0 | 0 | 0.0127 | 27.9 | 2.97e-05 | 65.52 | 0 | 0 | 2.97e-05 | 65.52 | 2023-05-15 17:44:02 | -0.0003549 | -0.7451 | -1641.1887 | 0 | 关闭
12549 | 17 | 3 | 恒流放电 | 00:05:30 | 84:58:23 | -0.152 | 2.3329 | 0.0139 | 30.69 | 0 | 0 | 0.0139 | 30.69 | 3.27e-05 | 72.03 | 0 | 0 | 3.27e-05 | 72.03 | 2023-05-15 17:44:32 | -0.0003546 | -0.8444 | -1859.9935 | 0 | 关闭
12550 | 17 | 3 | 恒流放电 | 00:06:00 | 84:58:53 | -0.152 | 2.3314 | 0.0152 | 33.48 | 0 | 0 | 0.0152 | 33.48 | 3.57e-05 | 78.54 | 0 | 0 | 3.57e-05 | 78.54 | 2023-05-15 17:45:02 | -0.0003544 | -0.8444 | -1859.9976 | 0 | 关闭
12551 | 17 | 3 | 恒流放电 | 00:06:30 | 84:59:23 | -0.152 | 2.3301 | 0.0165 | 36.27 | 0 | 0 | 0.0165 | 36.27 | 3.86e-05 | 85.04 | 0 | 0 | 3.86e-05 | 85.04 | 2023-05-15 17:45:32 | -0.0003542 | -0.9743 | -2146.1275 | 0 | 关闭
12552 | 17 | 3 | 恒流放电 | 00:07:00 | 84:59:53 | -0.152 | 2.3288 | 0.0177 | 39.06 | 0 | 0 | 0.0177 | 39.06 | 4.16e-05 | 91.54 | 0 | 0 | 4.16e-05 | 91.54 | 2023-05-15 17:46:02 | -0.000354 | -0.9743 | -2146.1416 | 0 | 关闭
12553 | 17 | 3 | 恒流放电 | 00:07:30 | 85:00:23 | -0.152 | 2.3275 | 0.019 | 41.85 | 0 | 0 | 0.019 | 41.85 | 4.45e-05 | 98.04 | 0 | 0 | 4.45e-05 | 98.04 | 2023-05-15 17:46:32 | -0.0003538 | -0.9743 | -2146.1416 | 0 | 关闭
12554 | 17 | 3 | 恒流放电 | 00:08:00 | 85:00:53 | -0.152 | 2.3265 | 0.0203 | 44.64 | 0 | 0 | 0.0203 | 44.64 | 4.75e-05 | 104.53 | 0 | 0 | 4.75e-05 | 104.53 | 2023-05-15 17:47:02 | -0.0003536 | -1.2666 | -2789.9474 | 0 | 关闭
12555 | 17 | 3 | 恒流放电 | 00:08:30 | 85:01:23 | -0.152 | 2.3253 | 0.0215 | 47.43 | 0 | 0 | 0.0215 | 47.43 | 5.04e-05 | 111.02 | 0 | 0 | 5.04e-05 | 111.02 | 2023-05-15 17:47:32 | -0.0003535 | -1.0555 | -2324.9714 | 0 | 关闭
12556 | 17 | 3 | 恒流放电 | 00:09:00 | 85:01:53 | -0.152 | 2.3242 | 0.0228 | 50.22 | 0 | 0 | 0.0228 | 50.22 | 5.33e-05 | 117.51 | 0 | 0 | 5.33e-05 | 117.51 | 2023-05-15 17:48:02 | -0.0003533 | -1.1515 | -2536.3214 | 0 | 关闭
12557 | 17 | 3 | 恒流放电 | 00:09:30 | 85:02:23 | -0.152 | 2.3231 | 0.0241 | 53.01 | 0 | 0 | 0.0241 | 53.01 | 5.63e-05 | 123.99 | 0 | 0 | 5.63e-05 | 123.99 | 2023-05-15 17:48:32 | -0.0003531 | -1.1515 | -2536.3158 | 0 | 关闭
12558 | 17 | 3 | 恒流放电 | 00:10:00 | 85:02:53 | -0.152 | 2.3221 | 0.0253 | 55.8 | 0 | 0 | 0.0253 | 55.8 | 5.92e-05 | 130.47 | 0 | 0 | 5.92e-05 | 130.47 | 2023-05-15 17:49:02 | -0.000353 | -1.2666 | -2789.9657 | 0 | 关闭
12559 | 17 | 3 | 恒流放电 | 00:10:30 | 85:03:23 | -0.152 | 2.3211 | 0.0266 | 58.59 | 0 | 0 | 0.0266 | 58.59 | 6.22e-05 | 136.95 | 0 | 0 | 6.22e-05 | 136.95 | 2023-05-15 17:49:32 | -0.0003528 | -1.2666 | -2789.9413 | 0 | 关闭
12560 | 17 | 3 | 恒流放电 | 00:11:00 | 85:03:53 | -0.152 | 2.3202 | 0.0279 | 61.38 | 0 | 0 | 0.0279 | 61.38 | 6.51e-05 | 143.42 | 0 | 0 | 6.51e-05 | 143.42 | 2023-05-15 17:50:02 | -0.0003527 | -1.4074 | -3099.9619 | 0 | 关闭
12561 | 17 | 3 | 恒流放电 | 00:11:30 | 85:04:23 | -0.152 | 2.3193 | 0.0291 | 64.17 | 0 | 0 | 0.0291 | 64.17 | 6.81e-05 | 149.89 | 0 | 0 | 6.81e-05 | 149.89 | 2023-05-15 17:50:32 | -0.0003525 | -1.4074 | -3099.9415 | 0 | 关闭
12562 | 17 | 3 | 恒流放电 | 00:12:00 | 85:04:53 | -0.152 | 2.3184 | 0.0304 | 66.96 | 0 | 0 | 0.0304 | 66.96 | 7.1e-05 | 156.36 | 0 | 0 | 7.1e-05 | 156.36 | 2023-05-15 17:51:02 | -0.0003524 | -1.4074 | -3099.9279 | 0 | 关闭
12563 | 17 | 3 | 恒流放电 | 00:12:30 | 85:05:23 | -0.152 | 2.3175 | 0.0317 | 69.75 | 0 | 0 | 0.0317 | 69.75 | 7.39e-05 | 162.83 | 0 | 0 | 7.39e-05 | 162.83 | 2023-05-15 17:51:32 | -0.0003523 | -1.4074 | -3099.9619 | 0 | 关闭
12564 | 17 | 3 | 恒流放电 | 00:13:00 | 85:05:53 | -0.152 | 2.3165 | 0.0329 | 72.54 | 0 | 0 | 0.0329 | 72.54 | 7.69e-05 | 169.29 | 0 | 0 | 7.69e-05 | 169.29 | 2023-05-15 17:52:02 | -0.0003521 | -1.2666 | -2789.9596 | 0 | 关闭
12565 | 17 | 3 | 恒流放电 | 00:13:30 | 85:06:23 | -0.152 | 2.3157 | 0.0342 | 75.33 | 0 | 0 | 0.0342 | 75.33 | 7.98e-05 | 175.76 | 0 | 0 | 7.98e-05 | 175.76 | 2023-05-15 17:52:32 | -0.000352 | -1.5833 | -3487.4572 | 0 | 关闭
12566 | 17 | 3 | 恒流放电 | 00:14:00 | 85:06:53 | -0.152 | 2.3149 | 0.0355 | 78.12 | 0 | 0 | 0.0355 | 78.12 | 8.27e-05 | 182.22 | 0 | 0 | 8.27e-05 | 182.22 | 2023-05-15 17:53:02 | -0.0003519 | -1.5833 | -3487.526 | 0 | 关闭
12567 | 17 | 3 | 恒流放电 | 00:14:30 | 85:07:23 | -0.152 | 2.3142 | 0.0367 | 80.91 | 0 | 0 | 0.0367 | 80.91 | 8.57e-05 | 188.67 | 0 | 0 | 8.57e-05 | 188.67 | 2023-05-15 17:53:32 | -0.0003518 | -1.8095 | -3985.7003 | 0 | 关闭
12568 | 17 | 3 | 恒流放电 | 00:15:00 | 85:07:53 | -0.152 | 2.3133 | 0.038 | 83.7 | 0 | 0 | 0.038 | 83.7 | 8.86e-05 | 195.13 | 0 | 0 | 8.86e-05 | 195.13 | 2023-05-15 17:54:02 | -0.0003516 | -1.4074 | -3099.9823 | 0 | 关闭
12569 | 17 | 3 | 恒流放电 | 00:15:30 | 85:08:23 | -0.152 | 2.3125 | 0.0393 | 86.49 | 0 | 0 | 0.0393 | 86.49 | 9.15e-05 | 201.58 | 0 | 0 | 9.15e-05 | 201.58 | 2023-05-15 17:54:32 | -0.0003515 | -1.5833 | -3487.4801 | 0 | 关闭
12570 | 17 | 3 | 恒流放电 | 00:16:00 | 85:08:53 | -0.152 | 2.3118 | 0.0405 | 89.28 | 0 | 0 | 0.0405 | 89.28 | 9.44e-05 | 208.03 | 0 | 0 | 9.44e-05 | 208.03 | 2023-05-15 17:55:02 | -0.0003514 | -1.8095 | -3985.6916 | 0 | 关闭
12571 | 17 | 3 | 恒流放电 | 00:16:30 | 85:09:23 | -0.152 | 2.3109 | 0.0418 | 92.07 | 0 | 0 | 0.0418 | 92.07 | 9.74e-05 | 214.48 | 0 | 0 | 9.74e-05 | 214.48 | 2023-05-15 17:55:32 | -0.0003513 | -1.4074 | -3099.9415 | 0 | 关闭
12572 | 17 | 3 | 恒流放电 | 00:17:00 | 85:09:53 | -0.152 | 2.3102 | 0.0431 | 94.86 | 0 | 0 | 0.0431 | 94.86 | 0.0001003 | 220.93 | 0 | 0 | 0.0001003 | 220.93 | 2023-05-15 17:56:02 | -0.0003512 | -1.8095 | -3985.6391 | 0 | 关闭
12573 | 17 | 3 | 恒流放电 | 00:17:30 | 85:10:23 | -0.152 | 2.3095 | 0.0443 | 97.65 | 0 | 0 | 0.0443 | 97.65 | 0.0001032 | 227.37 | 0 | 0 | 0.0001032 | 227.37 | 2023-05-15 17:56:32 | -0.000351 | -1.8095 | -3985.6566 | 0 | 关闭
12574 | 17 | 3 | 恒流放电 | 00:18:00 | 85:10:53 | -0.152 | 2.3087 | 0.0456 | 100.44 | 0 | 0 | 0.0456 | 100.44 | 0.0001062 | 233.81 | 0 | 0 | 0.0001062 | 233.81 | 2023-05-15 17:57:02 | -0.0003509 | -1.5833 | -3487.4419 | 0 | 关闭
12575 | 17 | 3 | 恒流放电 | 00:18:30 | 85:11:23 | -0.152 | 2.3079 | 0.0469 | 103.23 | 0 | 0 | 0.0469 | 103.23 | 0.0001091 | 240.25 | 0 | 0 | 0.0001091 | 240.25 | 2023-05-15 17:57:32 | -0.0003508 | -1.5833 | -3487.4189 | 0 | 关闭
12576 | 17 | 3 | 恒流放电 | 00:19:00 | 85:11:53 | -0.152 | 2.3072 | 0.0481 | 106.02 | 0 | 0 | 0.0481 | 106.02 | 0.000112 | 246.69 | 0 | 0 | 0.000112 | 246.69 | 2023-05-15 17:58:02 | -0.0003507 | -1.8095 | -3985.6653 | 0 | 关闭
12577 | 17 | 3 | 恒流放电 | 00:19:30 | 85:12:23 | -0.152 | 2.3064 | 0.0494 | 108.81 | 0 | 0 | 0.0494 | 108.81 | 0.0001149 | 253.13 | 0 | 0 | 0.0001149 | 253.13 | 2023-05-15 17:58:32 | -0.0003505 | -1.5833 | -3487.4266 | 0 | 关闭
12578 | 17 | 3 | 恒流放电 | 00:20:00 | 85:12:53 | -0.152 | 2.3057 | 0.0507 | 111.6 | 0 | 0 | 0.0507 | 111.6 | 0.0001178 | 259.56 | 0 | 0 | 0.0001178 | 259.56 | 2023-05-15 17:59:02 | -0.0003504 | -1.8095 | -3985.6129 | 0 | 关闭
12579 | 17 | 3 | 恒流放电 | 00:20:30 | 85:13:23 | -0.152 | 2.305 | 0.0519 | 114.39 | 0 | 0 | 0.0519 | 114.39 | 0.0001208 | 265.99 | 0 | 0 | 0.0001208 | 265.99 | 2023-05-15 17:59:32 | -0.0003504 | -1.8095 | -3985.5954 | 0 | 关闭
12580 | 17 | 3 | 恒流放电 | 00:21:00 | 85:13:53 | -0.152 | 2.3043 | 0.0532 | 117.18 | 0 | 0 | 0.0532 | 117.18 | 0.0001237 | 272.42 | 0 | 0 | 0.0001237 | 272.42 | 2023-05-15 18:00:02 | -0.0003502 | -1.8095 | -3985.6479 | 0 | 关闭
12581 | 17 | 3 | 恒流放电 | 00:21:30 | 85:14:23 | -0.152 | 2.3035 | 0.0545 | 119.97 | 0 | 0 | 0.0545 | 119.97 | 0.0001266 | 278.85 | 0 | 0 | 0.0001266 | 278.85 | 2023-05-15 18:00:32 | -0.0003501 | -1.5833 | -3487.4572 | 0 | 关闭
12582 | 17 | 3 | 恒流放电 | 00:22:00 | 85:14:53 | -0.152 | 2.3028 | 0.0557 | 122.76 | 0 | 0 | 0.0557 | 122.76 | 0.0001295 | 285.28 | 0 | 0 | 0.0001295 | 285.28 | 2023-05-15 18:01:02 | -0.00035 | -1.8095 | -3985.6479 | 0 | 关闭
12583 | 17 | 3 | 恒流放电 | 00:22:30 | 85:15:23 | -0.152 | 2.3021 | 0.057 | 125.55 | 0 | 0 | 0.057 | 125.55 | 0.0001324 | 291.7 | 0 | 0 | 0.0001324 | 291.7 | 2023-05-15 18:01:32 | -0.0003499 | -1.8095 | -3985.6479 | 0 | 关闭
12584 | 17 | 3 | 恒流放电 | 00:23:00 | 85:15:53 | -0.152 | 2.3014 | 0.0583 | 128.34 | 0 | 0 | 0.0583 | 128.34 | 0.0001353 | 298.12 | 0 | 0 | 0.0001353 | 298.12 | 2023-05-15 18:02:02 | -0.0003498 | -1.8095 | -3985.7003 | 0 | 关闭
12585 | 17 | 3 | 恒流放电 | 00:23:30 | 85:16:23 | -0.152 | 2.3005 | 0.0595 | 131.13 | 0 | 0 | 0.0595 | 131.13 | 0.0001383 | 304.54 | 0 | 0 | 0.0001383 | 304.54 | 2023-05-15 18:02:32 | -0.0003497 | -1.4074 | -3099.9619 | 0 | 关闭
12586 | 17 | 3 | 恒流放电 | 00:24:00 | 85:16:53 | -0.152 | 2.2999 | 0.0608 | 133.92 | 0 | 0 | 0.0608 | 133.92 | 0.0001412 | 310.96 | 0 | 0 | 0.0001412 | 310.96 | 2023-05-15 18:03:02 | -0.0003496 | -2.1111 | -4649.9225 | 0 | 关闭
12587 | 17 | 3 | 恒流放电 | 00:24:30 | 85:17:23 | -0.152 | 2.2992 | 0.0621 | 136.71 | 0 | 0 | 0.0621 | 136.71 | 0.0001441 | 317.37 | 0 | 0 | 0.0001441 | 317.37 | 2023-05-15 18:03:32 | -0.0003495 | -1.8096 | -3985.9625 | 0 | 关闭
12588 | 17 | 3 | 恒流放电 | 00:25:00 | 85:17:53 | -0.152 | 2.2984 | 0.0633 | 139.5 | 0 | 0 | 0.0633 | 139.5 | 0.000147 | 323.79 | 0 | 0 | 0.000147 | 323.79 | 2023-05-15 18:04:02 | -0.0003493 | -1.5835 | -3487.7784 | 0 | 关闭
12589 | 17 | 3 | 恒流放电 | 00:25:30 | 85:18:23 | -0.152 | 2.2976 | 0.0646 | 142.29 | 0 | 0 | 0.0646 | 142.29 | 0.0001499 | 330.2 | 0 | 0 | 0.0001499 | 330.2 | 2023-05-15 18:04:32 | -0.0003492 | -1.5833 | -3487.4113 | 0 | 关闭
12590 | 17 | 3 | 恒流放电 | 00:26:00 | 85:18:53 | -0.152 | 2.2967 | 0.0659 | 145.08 | 0 | 0 | 0.0659 | 145.08 | 0.0001528 | 336.61 | 0 | 0 | 0.0001528 | 336.61 | 2023-05-15 18:05:02 | -0.0003491 | -1.4073 | -3099.8396 | 0 | 关闭
12591 | 17 | 3 | 恒流放电 | 00:26:30 | 85:19:23 | -0.152 | 2.2958 | 0.0671 | 147.87 | 0 | 0 | 0.0671 | 147.87 | 0.0001557 | 343.01 | 0 | 0 | 0.0001557 | 343.01 | 2023-05-15 18:05:32 | -0.0003489 | -1.4073 | -3099.758 | 0 | 关闭
12592 | 17 | 3 | 恒流放电 | 00:27:00 | 85:19:53 | -0.152 | 2.295 | 0.0684 | 150.66 | 0 | 0 | 0.0684 | 150.66 | 0.0001586 | 349.42 | 0 | 0 | 0.0001586 | 349.42 | 2023-05-15 18:06:02 | -0.0003488 | -1.5832 | -3487.2736 | 0 | 关闭
12593 | 17 | 3 | 恒流放电 | 00:27:30 | 85:20:23 | -0.152 | 2.2942 | 0.0697 | 153.45 | 0 | 0 | 0.0697 | 153.45 | 0.0001615 | 355.82 | 0 | 0 | 0.0001615 | 355.82 | 2023-05-15 18:06:32 | -0.0003487 | -1.5832 | -3487.2277 | 0 | 关闭
12594 | 17 | 3 | 恒流放电 | 00:28:00 | 85:20:53 | -0.152 | 2.2932 | 0.0709 | 156.24 | 0 | 0 | 0.0709 | 156.24 | 0.0001644 | 362.22 | 0 | 0 | 0.0001644 | 362.22 | 2023-05-15 18:07:02 | -0.0003485 | -1.2666 | -2789.7699 | 0 | 关闭
12595 | 17 | 3 | 恒流放电 | 00:28:30 | 85:21:23 | -0.152 | 2.2923 | 0.0722 | 159.03 | 0 | 0 | 0.0722 | 159.03 | 0.0001674 | 368.62 | 0 | 0 | 0.0001674 | 368.62 | 2023-05-15 18:07:32 | -0.0003484 | -1.4073 | -3099.758 | 0 | 关闭
12596 | 17 | 3 | 恒流放电 | 00:29:00 | 85:21:53 | -0.152 | 2.2913 | 0.0735 | 161.82 | 0 | 0 | 0.0735 | 161.82 | 0.0001703 | 375.01 | 0 | 0 | 0.0001703 | 375.01 | 2023-05-15 18:08:02 | -0.0003482 | -1.2666 | -2789.7577 | 0 | 关闭
12597 | 17 | 3 | 恒流放电 | 00:29:30 | 85:22:23 | -0.152 | 2.2902 | 0.0747 | 164.61 | 0 | 0 | 0.0747 | 164.61 | 0.0001732 | 381.4 | 0 | 0 | 0.0001732 | 381.4 | 2023-05-15 18:08:32 | -0.0003481 | -1.1514 | -2536.199 | 0 | 关闭
12598 | 17 | 3 | 恒流放电 | 00:30:00 | 85:22:53 | -0.152 | 2.2892 | 0.076 | 167.4 | 0 | 0 | 0.076 | 167.4 | 0.0001761 | 387.79 | 0 | 0 | 0.0001761 | 387.79 | 2023-05-15 18:09:02 | -0.000348 | -1.2666 | -2789.7944 | 0 | 关闭
12599 | 17 | 3 | 恒流放电 | 00:30:30 | 85:23:23 | -0.152 | 2.2878 | 0.0773 | 170.19 | 0 | 0 | 0.0773 | 170.19 | 0.000179 | 394.17 | 0 | 0 | 0.000179 | 394.17 | 2023-05-15 18:09:32 | -0.0003477 | -0.9047 | -1992.7103 | 0 | 关闭
12600 | 17 | 3 | 恒流放电 | 00:31:00 | 85:23:53 | -0.152 | 2.2865 | 0.0785 | 172.98 | 0 | 0 | 0.0785 | 172.98 | 0.0001819 | 400.55 | 0 | 0 | 0.0001819 | 400.55 | 2023-05-15 18:10:02 | -0.0003475 | -0.9743 | -2145.9581 | 0 | 关闭
12601 | 17 | 3 | 恒流放电 | 00:31:30 | 85:24:23 | -0.152 | 2.2849 | 0.0798 | 175.77 | 0 | 0 | 0.0798 | 175.77 | 0.0001847 | 406.93 | 0 | 0 | 0.0001847 | 406.93 | 2023-05-15 18:10:32 | -0.0003473 | -0.7916 | -1743.6062 | 0 | 关闭
12602 | 17 | 3 | 恒流放电 | 00:32:00 | 85:24:53 | -0.152 | 2.2831 | 0.0811 | 178.56 | 0 | 0 | 0.0811 | 178.56 | 0.0001876 | 413.3 | 0 | 0 | 0.0001876 | 413.3 | 2023-05-15 18:11:02 | -0.000347 | -0.7036 | -1549.8858 | 0 | 关闭
12603 | 17 | 3 | 恒流放电 | 00:32:30 | 85:25:23 | -0.152 | 2.281 | 0.0823 | 181.35 | 0 | 0 | 0.0823 | 181.35 | 0.0001905 | 419.67 | 0 | 0 | 0.0001905 | 419.67 | 2023-05-15 18:11:32 | -0.0003467 | -0.6031 | -1328.4852 | 0 | 关闭
12604 | 17 | 3 | 恒流放电 | 00:33:00 | 85:25:53 | -0.152 | 2.2786 | 0.0836 | 184.14 | 0 | 0 | 0.0836 | 184.14 | 0.0001934 | 426.03 | 0 | 0 | 0.0001934 | 426.03 | 2023-05-15 18:12:02 | -0.0003463 | -0.5277 | -1162.399 | 0 | 关闭
12605 | 17 | 3 | 恒流放电 | 00:33:30 | 85:26:23 | -0.152 | 2.2757 | 0.0849 | 186.93 | 0 | 0 | 0.0849 | 186.93 | 0.0001963 | 432.38 | 0 | 0 | 0.0001963 | 432.38 | 2023-05-15 18:12:32 | -0.0003459 | -0.4367 | -961.9896 | 0 | 关闭
12606 | 17 | 3 | 恒流放电 | 00:34:00 | 85:26:53 | -0.152 | 2.2721 | 0.0861 | 189.72 | 0 | 0 | 0.0861 | 189.72 | 0.0001992 | 438.72 | 0 | 0 | 0.0001992 | 438.72 | 2023-05-15 18:13:02 | -0.0003453 | -0.3518 | -774.9395 | 0 | 关闭
12607 | 17 | 3 | 恒流放电 | 00:34:30 | 85:27:23 | -0.152 | 2.2682 | 0.0874 | 192.51 | 0 | 0 | 0.0874 | 192.51 | 0.0002021 | 445.06 | 0 | 0 | 0.0002021 | 445.06 | 2023-05-15 18:13:32 | -0.0003447 | -0.3248 | -715.3256 | 0 | 关闭
12608 | 17 | 3 | 恒流放电 | 00:35:00 | 85:27:53 | -0.152 | 2.2633 | 0.0887 | 195.3 | 0 | 0 | 0.0887 | 195.3 | 0.0002049 | 451.38 | 0 | 0 | 0.0002049 | 451.38 | 2023-05-15 18:14:02 | -0.000344 | -0.2585 | -569.3533 | 0 | 关闭
12609 | 17 | 3 | 恒流放电 | 00:35:30 | 85:28:23 | -0.152 | 2.258 | 0.0899 | 198.08 | 0 | 0 | 0.0899 | 198.08 | 0.0002078 | 457.69 | 0 | 0 | 0.0002078 | 457.69 | 2023-05-15 18:14:32 | -0.0003432 | -0.239 | -526.3717 | 0 | 关闭
12610 | 17 | 3 | 恒流放电 | 00:36:00 | 85:28:53 | -0.152 | 2.2518 | 0.0912 | 200.87 | 0 | 0 | 0.0912 | 200.87 | 0.0002106 | 463.98 | 0 | 0 | 0.0002106 | 463.98 | 2023-05-15 18:15:02 | -0.0003422 | -0.2043 | -449.9668 | 0 | 关闭
12611 | 17 | 3 | 恒流放电 | 00:36:30 | 85:29:23 | -0.152 | 2.245 | 0.0925 | 203.66 | 0 | 0 | 0.0925 | 203.66 | 0.0002135 | 470.25 | 0 | 0 | 0.0002135 | 470.25 | 2023-05-15 18:15:32 | -0.0003412 | -0.1863 | -410.2603 | 0 | 关闭
12612 | 17 | 3 | 恒流放电 | 00:37:00 | 85:29:53 | -0.152 | 2.2377 | 0.0937 | 206.45 | 0 | 0 | 0.0937 | 206.45 | 0.0002163 | 476.5 | 0 | 0 | 0.0002163 | 476.5 | 2023-05-15 18:16:02 | -0.0003401 | -0.1735 | -382.1603 | 0 | 关闭
12613 | 17 | 3 | 恒流放电 | 00:37:30 | 85:30:23 | -0.152 | 2.23 | 0.095 | 209.24 | 0 | 0 | 0.095 | 209.24 | 0.0002192 | 482.73 | 0 | 0 | 0.0002192 | 482.73 | 2023-05-15 18:16:32 | -0.0003389 | -0.1645 | -362.311 | 0 | 关闭
12614 | 17 | 3 | 恒流放电 | 00:38:00 | 85:30:53 | -0.152 | 2.2224 | 0.0963 | 212.03 | 0 | 0 | 0.0963 | 212.03 | 0.000222 | 488.95 | 0 | 0 | 0.000222 | 488.95 | 2023-05-15 18:17:02 | -0.0003378 | -0.1667 | -367.075 | 0 | 关闭
12615 | 17 | 3 | 恒流放电 | 00:38:30 | 85:31:23 | -0.152 | 2.215 | 0.0975 | 214.82 | 0 | 0 | 0.0975 | 214.82 | 0.0002248 | 495.13 | 0 | 0 | 0.0002248 | 495.13 | 2023-05-15 18:17:32 | -0.0003366 | -0.1712 | -376.9926 | 0 | 关闭
12616 | 17 | 3 | 恒流放电 | 00:39:00 | 85:31:53 | -0.152 | 2.2079 | 0.0988 | 217.61 | 0 | 0 | 0.0988 | 217.61 | 0.0002276 | 501.3 | 0 | 0 | 0.0002276 | 501.3 | 2023-05-15 18:18:02 | -0.0003356 | -0.1784 | -392.9288 | 0 | 关闭
12617 | 17 | 3 | 恒流放电 | 00:39:30 | 85:32:23 | -0.152 | 2.2011 | 0.1001 | 220.4 | 0 | 0 | 0.1001 | 220.4 | 0.0002304 | 507.45 | 0 | 0 | 0.0002304 | 507.45 | 2023-05-15 18:18:32 | -0.0003346 | -0.1863 | -410.2603 | 0 | 关闭
12618 | 17 | 3 | 恒流放电 | 00:40:00 | 85:32:53 | -0.152 | 2.1946 | 0.1013 | 223.19 | 0 | 0 | 0.1013 | 223.19 | 0.0002332 | 513.59 | 0 | 0 | 0.0002332 | 513.59 | 2023-05-15 18:19:02 | -0.0003336 | -0.1949 | -429.1954 | 0 | 关闭
12619 | 17 | 3 | 恒流放电 | 00:40:30 | 85:33:23 | -0.152 | 2.1885 | 0.1026 | 225.98 | 0 | 0 | 0.1026 | 225.98 | 0.0002359 | 519.7 | 0 | 0 | 0.0002359 | 519.7 | 2023-05-15 18:19:32 | -0.0003326 | -0.2076 | -457.3433 | 0 | 关闭
12620 | 17 | 3 | 恒流放电 | 00:41:00 | 85:33:53 | -0.152 | 2.1826 | 0.1039 | 228.77 | 0 | 0 | 0.1039 | 228.77 | 0.0002387 | 525.8 | 0 | 0 | 0.0002387 | 525.8 | 2023-05-15 18:20:02 | -0.0003317 | -0.2147 | -472.8465 | 0 | 关闭
12621 | 17 | 3 | 恒流放电 | 00:41:30 | 85:34:23 | -0.152 | 2.1769 | 0.1051 | 231.56 | 0 | 0 | 0.1051 | 231.56 | 0.0002415 | 531.88 | 0 | 0 | 0.0002415 | 531.88 | 2023-05-15 18:20:32 | -0.0003308 | -0.2222 | -489.4376 | 0 | 关闭
12622 | 17 | 3 | 恒流放电 | 00:42:00 | 85:34:53 | -0.152 | 2.1715 | 0.1064 | 234.35 | 0 | 0 | 0.1064 | 234.35 | 0.0002442 | 537.94 | 0 | 0 | 0.0002442 | 537.94 | 2023-05-15 18:21:02 | -0.00033 | -0.2345 | -516.6286 | 0 | 关闭
12623 | 17 | 3 | 恒流放电 | 00:42:30 | 85:35:23 | -0.152 | 2.166 | 0.1077 | 237.14 | 0 | 0 | 0.1077 | 237.14 | 0.000247 | 543.99 | 0 | 0 | 0.000247 | 543.99 | 2023-05-15 18:21:32 | -0.0003292 | -0.2303 | -507.2353 | 0 | 关闭
12624 | 17 | 3 | 恒流放电 | 00:43:00 | 85:35:53 | -0.152 | 2.1609 | 0.1089 | 239.93 | 0 | 0 | 0.1089 | 239.93 | 0.0002497 | 550.03 | 0 | 0 | 0.0002497 | 550.03 | 2023-05-15 18:22:02 | -0.0003284 | -0.2483 | -547.0185 | 0 | 关闭
12625 | 17 | 3 | 恒流放电 | 00:43:30 | 85:36:23 | -0.152 | 2.1558 | 0.1102 | 242.72 | 0 | 0 | 0.1102 | 242.72 | 0.0002524 | 556.05 | 0 | 0 | 0.0002524 | 556.05 | 2023-05-15 18:22:32 | -0.0003277 | -0.2483 | -547.0233 | 0 | 关闭
12626 | 17 | 3 | 恒流放电 | 00:44:00 | 85:36:53 | -0.152 | 2.1508 | 0.1115 | 245.51 | 0 | 0 | 0.1115 | 245.51 | 0.0002552 | 562.06 | 0 | 0 | 0.0002552 | 562.06 | 2023-05-15 18:23:02 | -0.0003269 | -0.2533 | -557.9589 | 0 | 关闭
12627 | 17 | 3 | 恒流放电 | 00:44:30 | 85:37:23 | -0.152 | 2.1457 | 0.1127 | 248.3 | 0 | 0 | 0.1127 | 248.3 | 0.0002579 | 568.05 | 0 | 0 | 0.0002579 | 568.05 | 2023-05-15 18:23:32 | -0.0003261 | -0.2483 | -547.0185 | 0 | 关闭
12628 | 17 | 3 | 恒流放电 | 00:45:00 | 85:37:53 | -0.152 | 2.1408 | 0.114 | 251.09 | 0 | 0 | 0.114 | 251.09 | 0.0002606 | 574.03 | 0 | 0 | 0.0002606 | 574.03 | 2023-05-15 18:24:02 | -0.0003254 | -0.2585 | -569.3458 | 0 | 关闭
12629 | 17 | 3 | 恒流放电 | 00:45:30 | 85:38:23 | -0.152 | 2.1359 | 0.1153 | 253.88 | 0 | 0 | 0.1153 | 253.88 | 0.0002633 | 579.99 | 0 | 0 | 0.0002633 | 579.99 | 2023-05-15 18:24:32 | -0.0003247 | -0.2585 | -569.3408 | 0 | 关闭
12630 | 17 | 3 | 恒流放电 | 00:46:00 | 85:38:53 | -0.152 | 2.1309 | 0.1165 | 256.67 | 0 | 0 | 0.1165 | 256.67 | 0.000266 | 585.95 | 0 | 0 | 0.000266 | 585.95 | 2023-05-15 18:25:02 | -0.0003239 | -0.2533 | -557.9589 | 0 | 关闭
12631 | 17 | 3 | 恒流放电 | 00:46:30 | 85:39:23 | -0.152 | 2.126 | 0.1178 | 259.46 | 0 | 0 | 0.1178 | 259.46 | 0.0002687 | 591.88 | 0 | 0 | 0.0002687 | 591.88 | 2023-05-15 18:25:32 | -0.0003231 | -0.2585 | -569.3408 | 0 | 关闭
12632 | 17 | 3 | 恒流放电 | 00:47:00 | 85:39:53 | -0.152 | 2.121 | 0.1191 | 262.25 | 0 | 0 | 0.1191 | 262.25 | 0.0002714 | 597.81 | 0 | 0 | 0.0002714 | 597.81 | 2023-05-15 18:26:02 | -0.0003224 | -0.2533 | -557.9491 | 0 | 关闭
12633 | 17 | 3 | 恒流放电 | 00:47:30 | 85:40:23 | -0.152 | 2.116 | 0.1203 | 265.04 | 0 | 0 | 0.1203 | 265.04 | 0.0002741 | 603.72 | 0 | 0 | 0.0002741 | 603.72 | 2023-05-15 18:26:32 | -0.0003216 | -0.2533 | -557.954 | 0 | 关闭
12634 | 17 | 3 | 恒流放电 | 00:48:00 | 85:40:53 | -0.152 | 2.1109 | 0.1216 | 267.83 | 0 | 0 | 0.1216 | 267.83 | 0.0002768 | 609.61 | 0 | 0 | 0.0002768 | 609.61 | 2023-05-15 18:27:02 | -0.0003208 | -0.2483 | -547.0137 | 0 | 关闭
12635 | 17 | 3 | 恒流放电 | 00:48:30 | 85:41:23 | -0.152 | 2.1058 | 0.1229 | 270.62 | 0 | 0 | 0.1229 | 270.62 | 0.0002794 | 615.5 | 0 | 0 | 0.0002794 | 615.5 | 2023-05-15 18:27:32 | -0.0003201 | -0.2483 | -547.0089 | 0 | 关闭
12636 | 17 | 3 | 恒流放电 | 00:49:00 | 85:41:53 | -0.152 | 2.1007 | 0.1241 | 273.41 | 0 | 0 | 0.1241 | 273.41 | 0.0002821 | 621.36 | 0 | 0 | 0.0002821 | 621.36 | 2023-05-15 18:28:02 | -0.0003193 | -0.2483 | -547.0089 | 0 | 关闭
12637 | 17 | 3 | 恒流放电 | 00:49:30 | 85:42:23 | -0.152 | 2.0957 | 0.1254 | 276.2 | 0 | 0 | 0.1254 | 276.2 | 0.0002848 | 627.22 | 0 | 0 | 0.0002848 | 627.22 | 2023-05-15 18:28:32 | -0.0003185 | -0.2533 | -557.9442 | 0 | 关闭
12638 | 17 | 3 | 恒流放电 | 00:50:00 | 85:42:53 | -0.152 | 2.091 | 0.1267 | 278.99 | 0 | 0 | 0.1267 | 278.99 | 0.0002874 | 633.06 | 0 | 0 | 0.0002874 | 633.06 | 2023-05-15 18:29:02 | -0.0003178 | -0.2695 | -593.5681 | 0 | 关闭
12639 | 17 | 3 | 恒流放电 | 00:50:30 | 85:43:23 | -0.152 | 2.0873 | 0.1279 | 281.78 | 0 | 0 | 0.1279 | 281.78 | 0.0002901 | 638.88 | 0 | 0 | 0.0002901 | 638.88 | 2023-05-15 18:29:32 | -0.0003172 | -0.3423 | -753.9919 | 0 | 关闭
12640 | 17 | 3 | 恒流放电 | 00:51:00 | 85:43:53 | -0.152 | 2.0855 | 0.1292 | 284.57 | 0 | 0 | 0.1292 | 284.57 | 0.0002927 | 644.7 | 0 | 0 | 0.0002927 | 644.7 | 2023-05-15 18:30:02 | -0.000317 | -0.7036 | -1549.8722 | 0 | 关闭
12641 | 17 | 3 | 恒流放电 | 00:51:30 | 85:44:23 | -0.152 | 2.0863 | 0.1305 | 287.36 | 0 | 0 | 0.1305 | 287.36 | 0.0002953 | 650.52 | 0 | 0 | 0.0002953 | 650.52 | 2023-05-15 18:30:32 | -0.0003171 | 1.5832 | 3487.243 | 0 | 关闭
12642 | 17 | 3 | 恒流放电 | 00:52:00 | 85:44:53 | -0.152 | 2.0887 | 0.1317 | 290.15 | 0 | 0 | 0.1317 | 290.15 | 0.000298 | 656.35 | 0 | 0 | 0.000298 | 656.35 | 2023-05-15 18:31:02 | -0.0003174 | 0.5277 | 1162.4041 | 0 | 关闭
12643 | 17 | 3 | 恒流放电 | 00:52:30 | 85:45:23 | -0.152 | 2.0913 | 0.133 | 292.94 | 0 | 0 | 0.133 | 292.94 | 0.0003006 | 662.18 | 0 | 0 | 0.0003006 | 662.18 | 2023-05-15 18:31:32 | -0.0003179 | 0.4871 | 1072.9884 | 0 | 关闭
12644 | 17 | 3 | 恒流放电 | 00:53:00 | 85:45:53 | -0.152 | 2.0937 | 0.1343 | 295.73 | 0 | 0 | 0.1343 | 295.73 | 0.0003033 | 668.02 | 0 | 0 | 0.0003033 | 668.02 | 2023-05-15 18:32:02 | -0.0003182 | 0.5277 | 1162.4143 | 0 | 关闭
12645 | 17 | 3 | 恒流放电 | 00:53:30 | 85:46:23 | -0.152 | 2.0956 | 0.1355 | 298.52 | 0 | 0 | 0.1355 | 298.52 | 0.0003059 | 673.86 | 0 | 0 | 0.0003059 | 673.86 | 2023-05-15 18:32:32 | -0.0003185 | 0.6666 | 1468.2742 | 0 | 关闭
12646 | 17 | 3 | 恒流放电 | 00:54:00 | 85:46:53 | -0.152 | 2.0971 | 0.1368 | 301.31 | 0 | 0 | 0.1368 | 301.31 | 0.0003086 | 679.71 | 0 | 0 | 0.0003086 | 679.71 | 2023-05-15 18:33:02 | -0.0003187 | 0.8444 | 1859.8629 | 0 | 关闭
12647 | 17 | 3 | 恒流放电 | 00:54:30 | 85:47:23 | -0.152 | 2.0983 | 0.1381 | 304.1 | 0 | 0 | 0.1381 | 304.1 | 0.0003112 | 685.56 | 0 | 0 | 0.0003112 | 685.56 | 2023-05-15 18:33:32 | -0.0003189 | 1.0555 | 2324.8491 | 0 | 关闭
12648 | 17 | 3 | 恒流放电 | 00:55:00 | 85:47:53 | -0.152 | 2.0993 | 0.1393 | 306.89 | 0 | 0 | 0.1393 | 306.89 | 0.0003139 | 691.41 | 0 | 0 | 0.0003139 | 691.41 | 2023-05-15 18:34:02 | -0.0003191 | 1.2666 | 2789.7944 | 0 | 关闭
12649 | 17 | 3 | 恒流放电 | 00:55:30 | 85:48:23 | -0.152 | 2.1003 | 0.1406 | 309.68 | 0 | 0 | 0.1406 | 309.68 | 0.0003166 | 697.27 | 0 | 0 | 0.0003166 | 697.27 | 2023-05-15 18:34:32 | -0.0003192 | 1.2666 | 2789.7699 | 0 | 关闭
12650 | 17 | 3 | 恒流放电 | 00:56:00 | 85:48:53 | -0.152 | 2.1011 | 0.1419 | 312.47 | 0 | 0 | 0.1419 | 312.47 | 0.0003192 | 703.13 | 0 | 0 | 0.0003192 | 703.13 | 2023-05-15 18:35:02 | -0.0003193 | 1.5832 | 3487.1818 | 0 | 关闭
12651 | 17 | 3 | 恒流放电 | 00:56:30 | 85:49:23 | -0.152 | 2.1018 | 0.1431 | 315.26 | 0 | 0 | 0.1431 | 315.26 | 0.0003219 | 709 | 0 | 0 | 0.0003219 | 709 | 2023-05-15 18:35:32 | -0.0003195 | 1.8094 | 3985.3856 | 0 | 关闭
12652 | 17 | 3 | 恒流放电 | 00:57:00 | 85:49:53 | -0.152 | 2.1026 | 0.1444 | 318.05 | 0 | 0 | 0.1444 | 318.05 | 0.0003245 | 714.86 | 0 | 0 | 0.0003245 | 714.86 | 2023-05-15 18:36:02 | -0.0003196 | 1.5832 | 3487.1818 | 0 | 关闭
12653 | 17 | 3 | 恒流放电 | 00:57:30 | 85:50:23 | -0.152 | 2.1032 | 0.1457 | 320.84 | 0 | 0 | 0.1457 | 320.84 | 0.0003272 | 720.73 | 0 | 0 | 0.0003272 | 720.73 | 2023-05-15 18:36:32 | -0.0003196 | 2.1109 | 4649.5758 | 0 | 关闭
12654 | 17 | 3 | 恒流放电 | 00:58:00 | 85:50:53 | -0.152 | 2.1038 | 0.1469 | 323.62 | 0 | 0 | 0.1469 | 323.62 | 0.0003299 | 726.6 | 0 | 0 | 0.0003299 | 726.6 | 2023-05-15 18:37:02 | -0.0003198 | 2.1109 | 4649.5758 | 0 | 关闭
12655 | 17 | 3 | 恒流放电 | 00:58:30 | 85:51:23 | -0.152 | 2.1042 | 0.1482 | 326.41 | 0 | 0 | 0.1482 | 326.41 | 0.0003325 | 732.47 | 0 | 0 | 0.0003325 | 732.47 | 2023-05-15 18:37:32 | -0.0003198 | 3.1661 | 6973.813 | 0 | 关闭
12656 | 17 | 3 | 恒流放电 | 00:59:00 | 85:51:53 | -0.152 | 2.1047 | 0.1495 | 329.2 | 0 | 0 | 0.1495 | 329.2 | 0.0003352 | 738.34 | 0 | 0 | 0.0003352 | 738.34 | 2023-05-15 18:38:02 | -0.0003198 | 2.5328 | 5578.9525 | 0 | 关闭
12657 | 17 | 3 | 恒流放电 | 00:59:30 | 85:52:23 | -0.152 | 2.1053 | 0.1507 | 331.99 | 0 | 0 | 0.1507 | 331.99 | 0.0003379 | 744.21 | 0 | 0 | 0.0003379 | 744.21 | 2023-05-15 18:38:32 | -0.00032 | 2.1108 | 4649.3718 | 0 | 关闭
12658 | 17 | 3 | 恒流放电 | 01:00:00 | 85:52:53 | -0.152 | 2.1059 | 0.152 | 334.78 | 0 | 0 | 0.152 | 334.78 | 0.0003405 | 750.08 | 0 | 0 | 0.0003405 | 750.08 | 2023-05-15 18:39:02 | -0.0003201 | 2.1109 | 4649.535 | 0 | 关闭
12659 | 17 | 3 | 恒流放电 | 01:00:30 | 85:53:23 | -0.152 | 2.1065 | 0.1533 | 337.57 | 0 | 0 | 0.1533 | 337.57 | 0.0003432 | 755.96 | 0 | 0 | 0.0003432 | 755.96 | 2023-05-15 18:39:32 | -0.0003202 | 2.1109 | 4649.535 | 0 | 关闭
12660 | 17 | 3 | 恒流放电 | 01:01:00 | 85:53:53 | -0.152 | 2.107 | 0.1545 | 340.36 | 0 | 0 | 0.1545 | 340.36 | 0.0003459 | 761.84 | 0 | 0 | 0.0003459 | 761.84 | 2023-05-15 18:40:02 | -0.0003202 | 2.533 | 5579.393 | 0 | 关闭
12661 | 17 | 3 | 恒流放电 | 01:01:30 | 85:54:23 | -0.152 | 2.1075 | 0.1558 | 343.15 | 0 | 0 | 0.1558 | 343.15 | 0.0003485 | 767.71 | 0 | 0 | 0.0003485 | 767.71 | 2023-05-15 18:40:32 | -0.0003203 | 2.5331 | 5579.5399 | 0 | 关闭
12662 | 17 | 3 | 恒流放电 | 01:02:00 | 85:54:53 | -0.152 | 2.108 | 0.1571 | 345.94 | 0 | 0 | 0.1571 | 345.94 | 0.0003512 | 773.59 | 0 | 0 | 0.0003512 | 773.59 | 2023-05-15 18:41:02 | -0.0003204 | 2.533 | 5579.393 | 0 | 关闭
12663 | 17 | 3 | 恒流放电 | 01:02:30 | 85:55:23 | -0.152 | 2.1085 | 0.1583 | 348.73 | 0 | 0 | 0.1583 | 348.73 | 0.0003539 | 779.48 | 0 | 0 | 0.0003539 | 779.48 | 2023-05-15 18:41:32 | -0.0003205 | 2.5331 | 5579.5399 | 0 | 关闭
12664 | 17 | 3 | 恒流放电 | 01:03:00 | 85:55:53 | -0.152 | 2.1089 | 0.1596 | 351.52 | 0 | 0 | 0.1596 | 351.52 | 0.0003566 | 785.36 | 0 | 0 | 0.0003566 | 785.36 | 2023-05-15 18:42:02 | -0.0003205 | 3.1663 | 6974.2413 | 0 | 关闭
12665 | 17 | 3 | 恒流放电 | 01:03:30 | 85:56:23 | -0.152 | 2.1092 | 0.1609 | 354.31 | 0 | 0 | 0.1609 | 354.31 | 0.0003592 | 791.24 | 0 | 0 | 0.0003592 | 791.24 | 2023-05-15 18:42:32 | -0.0003206 | 4.2218 | 9299.07 | 0 | 关闭
12666 | 17 | 3 | 恒流放电 | 01:04:00 | 85:56:53 | -0.152 | 2.1097 | 0.1621 | 357.1 | 0 | 0 | 0.1621 | 357.1 | 0.0003619 | 797.13 | 0 | 0 | 0.0003619 | 797.13 | 2023-05-15 18:43:02 | -0.0003206 | 2.5331 | 5579.4909 | 0 | 关闭
12667 | 17 | 3 | 恒流放电 | 01:04:30 | 85:57:23 | -0.152 | 2.11 | 0.1634 | 359.89 | 0 | 0 | 0.1634 | 359.89 | 0.0003646 | 803.01 | 0 | 0 | 0.0003646 | 803.01 | 2023-05-15 18:43:32 | -0.0003207 | 4.2219 | 9299.3147 | 0 | 关闭
12668 | 17 | 3 | 恒流放电 | 01:05:00 | 85:57:53 | -0.152 | 2.1103 | 0.1647 | 362.68 | 0 | 0 | 0.1647 | 362.68 | 0.0003672 | 808.9 | 0 | 0 | 0.0003672 | 808.9 | 2023-05-15 18:44:02 | -0.0003207 | 4.2218 | 9299.1516 | 0 | 关闭
12669 | 17 | 3 | 恒流放电 | 01:05:30 | 85:58:23 | -0.152 | 2.1105 | 0.1659 | 365.47 | 0 | 0 | 0.1659 | 365.47 | 0.0003699 | 814.79 | 0 | 0 | 0.0003699 | 814.79 | 2023-05-15 18:44:32 | -0.0003208 | 6.3328 | 13948.8497 | 0 | 关闭
12670 | 17 | 3 | 恒流放电 | 01:06:00 | 85:58:53 | -0.152 | 2.1108 | 0.1672 | 368.26 | 0 | 0 | 0.1672 | 368.26 | 0.0003726 | 820.68 | 0 | 0 | 0.0003726 | 820.68 | 2023-05-15 18:45:02 | -0.0003208 | 4.2219 | 9299.2332 | 0 | 关闭
12671 | 17 | 3 | 恒流放电 | 01:06:30 | 85:59:23 | -0.152 | 2.1109 | 0.1685 | 371.05 | 0 | 0 | 0.1685 | 371.05 | 0.0003753 | 826.56 | 0 | 0 | 0.0003753 | 826.56 | 2023-05-15 18:45:32 | -0.0003208 | 12.6657 | 27897.9442 | 0 | 关闭
12672 | 17 | 3 | 恒流放电 | 01:07:00 | 85:59:53 | -0.152 | 2.1111 | 0.1697 | 373.84 | 0 | 0 | 0.1697 | 373.84 | 0.0003779 | 832.45 | 0 | 0 | 0.0003779 | 832.45 | 2023-05-15 18:46:02 | -0.0003209 | 6.3328 | 13948.8497 | 0 | 关闭
12673 | 17 | 3 | 恒流放电 | 01:07:30 | 86:00:23 | -0.152 | 2.1113 | 0.171 | 376.63 | 0 | 0 | 0.171 | 376.63 | 0.0003806 | 838.34 | 0 | 0 | 0.0003806 | 838.34 | 2023-05-15 18:46:32 | -0.0003209 | 6.3326 | 13948.4826 | 0 | 关闭
12674 | 17 | 3 | 恒流放电 | 01:08:00 | 86:00:53 | -0.152 | 2.1113 | 0.1723 | 379.42 | 0 | 0 | 0.1723 | 379.42 | 0.0003833 | 844.23 | 0 | 0 | 0.0003833 | 844.23 | 2023-05-15 18:47:02 | -0.0003209 | 0 | 0 | 0 | 关闭
12675 | 17 | 3 | 恒流放电 | 01:08:30 | 86:01:23 | -0.152 | 2.1115 | 0.1735 | 382.21 | 0 | 0 | 0.1735 | 382.21 | 0.000386 | 850.12 | 0 | 0 | 0.000386 | 850.12 | 2023-05-15 18:47:32 | -0.0003209 | 6.3327 | 13948.7274 | 0 | 关闭
12676 | 17 | 3 | 恒流放电 | 01:09:00 | 86:01:53 | -0.152 | 2.1117 | 0.1748 | 385 | 0 | 0 | 0.1748 | 385 | 0.0003886 | 856.01 | 0 | 0 | 0.0003886 | 856.01 | 2023-05-15 18:48:02 | -0.000321 | 6.3327 | 13948.605 | 0 | 关闭
12677 | 17 | 3 | 恒流放电 | 01:09:30 | 86:02:23 | -0.152 | 2.1119 | 0.1761 | 387.79 | 0 | 0 | 0.1761 | 387.79 | 0.0003913 | 861.91 | 0 | 0 | 0.0003913 | 861.91 | 2023-05-15 18:48:32 | -0.000321 | 6.3327 | 13948.7274 | 0 | 关闭
12678 | 17 | 3 | 恒流放电 | 01:10:00 | 86:02:53 | -0.152 | 2.112 | 0.1773 | 390.58 | 0 | 0 | 0.1773 | 390.58 | 0.000394 | 867.8 | 0 | 0 | 0.000394 | 867.8 | 2023-05-15 18:49:02 | -0.000321 | 12.6653 | 27897.21 | 0 | 关闭
12679 | 17 | 3 | 恒流放电 | 01:10:30 | 86:03:23 | -0.152 | 2.1121 | 0.1786 | 393.37 | 0 | 0 | 0.1786 | 393.37 | 0.0003967 | 873.69 | 0 | 0 | 0.0003967 | 873.69 | 2023-05-15 18:49:32 | -0.000321 | 12.6653 | 27897.21 | 0 | 关闭
12680 | 17 | 3 | 恒流放电 | 01:11:00 | 86:03:53 | -0.152 | 2.1122 | 0.1799 | 396.16 | 0 | 0 | 0.1799 | 396.16 | 0.0003993 | 879.58 | 0 | 0 | 0.0003993 | 879.58 | 2023-05-15 18:50:02 | -0.0003211 | 12.6654 | 27897.4547 | 0 | 关闭
12681 | 17 | 3 | 恒流放电 | 01:11:30 | 86:04:23 | -0.152 | 2.1124 | 0.1811 | 398.95 | 0 | 0 | 0.1811 | 398.95 | 0.000402 | 885.47 | 0 | 0 | 0.000402 | 885.47 | 2023-05-15 18:50:32 | -0.000321 | 6.3327 | 13948.605 | 0 | 关闭
12682 | 17 | 3 | 恒流放电 | 01:12:00 | 86:04:53 | -0.152 | 2.1125 | 0.1824 | 401.74 | 0 | 0 | 0.1824 | 401.74 | 0.0004047 | 891.37 | 0 | 0 | 0.0004047 | 891.37 | 2023-05-15 18:51:02 | -0.0003211 | 12.6652 | 27896.9652 | 0 | 关闭
12683 | 17 | 3 | 恒流放电 | 01:12:30 | 86:05:23 | -0.152 | 2.1125 | 0.1837 | 404.53 | 0 | 0 | 0.1837 | 404.53 | 0.0004074 | 897.26 | 0 | 0 | 0.0004074 | 897.26 | 2023-05-15 18:51:32 | -0.0003211 | 0 | 0 | 0 | 关闭
12684 | 17 | 3 | 恒流放电 | 01:13:00 | 86:05:53 | -0.152 | 2.1128 | 0.1849 | 407.32 | 0 | 0 | 0.1849 | 407.32 | 0.00041 | 903.15 | 0 | 0 | 0.00041 | 903.15 | 2023-05-15 18:52:02 | -0.0003211 | 4.2218 | 9299.1516 | 0 | 关闭
12685 | 17 | 3 | 恒流放电 | 01:13:30 | 86:06:23 | -0.152 | 2.1129 | 0.1862 | 410.11 | 0 | 0 | 0.1862 | 410.11 | 0.0004127 | 909.05 | 0 | 0 | 0.0004127 | 909.05 | 2023-05-15 18:52:32 | -0.0003211 | 12.6653 | 27897.21 | 0 | 关闭
12686 | 17 | 3 | 恒流放电 | 01:14:00 | 86:06:53 | -0.152 | 2.113 | 0.1875 | 412.9 | 0 | 0 | 0.1875 | 412.9 | 0.0004154 | 914.94 | 0 | 0 | 0.0004154 | 914.94 | 2023-05-15 18:53:02 | -0.0003212 | 12.6652 | 27896.9652 | 0 | 关闭
12687 | 17 | 3 | 恒流放电 | 01:14:30 | 86:07:23 | -0.152 | 2.1132 | 0.1887 | 415.69 | 0 | 0 | 0.1887 | 415.69 | 0.0004181 | 920.84 | 0 | 0 | 0.0004181 | 920.84 | 2023-05-15 18:53:32 | -0.0003212 | 6.3327 | 13948.605 | 0 | 关闭
12688 | 17 | 3 | 恒流放电 | 01:15:00 | 86:07:53 | -0.152 | 2.1134 | 0.19 | 418.48 | 0 | 0 | 0.19 | 418.48 | 0.0004207 | 926.73 | 0 | 0 | 0.0004207 | 926.73 | 2023-05-15 18:54:02 | -0.0003212 | 6.3328 | 13948.8497 | 0 | 关闭
12689 | 17 | 3 | 恒流放电 | 01:15:30 | 86:08:23 | -0.152 | 2.1136 | 0.1913 | 421.27 | 0 | 0 | 0.1913 | 421.27 | 0.0004234 | 932.63 | 0 | 0 | 0.0004234 | 932.63 | 2023-05-15 18:54:32 | -0.0003212 | 6.3328 | 13948.8497 | 0 | 关闭
12690 | 17 | 3 | 恒流放电 | 01:16:00 | 86:08:53 | -0.152 | 2.1138 | 0.1925 | 424.05 | 0 | 0 | 0.1925 | 424.05 | 0.0004261 | 938.53 | 0 | 0 | 0.0004261 | 938.53 | 2023-05-15 18:55:02 | -0.0003213 | 6.3327 | 13948.605 | 0 | 关闭
12691 | 17 | 3 | 恒流放电 | 01:16:30 | 86:09:23 | -0.152 | 2.114 | 0.1938 | 426.84 | 0 | 0 | 0.1938 | 426.84 | 0.0004288 | 944.42 | 0 | 0 | 0.0004288 | 944.42 | 2023-05-15 18:55:32 | -0.0003213 | 6.3327 | 13948.605 | 0 | 关闭
12692 | 17 | 3 | 恒流放电 | 01:17:00 | 86:09:53 | -0.152 | 2.1141 | 0.1951 | 429.63 | 0 | 0 | 0.1951 | 429.63 | 0.0004314 | 950.32 | 0 | 0 | 0.0004314 | 950.32 | 2023-05-15 18:56:02 | -0.0003213 | 12.6656 | 27897.6995 | 0 | 关闭
12693 | 17 | 3 | 恒流放电 | 01:17:30 | 86:10:23 | -0.152 | 2.1142 | 0.1963 | 432.42 | 0 | 0 | 0.1963 | 432.42 | 0.0004341 | 956.22 | 0 | 0 | 0.0004341 | 956.22 | 2023-05-15 18:56:32 | -0.0003213 | 12.6653 | 27897.21 | 0 | 关闭
12694 | 17 | 3 | 恒流放电 | 01:18:00 | 86:10:53 | -0.152 | 2.1144 | 0.1976 | 435.21 | 0 | 0 | 0.1976 | 435.21 | 0.0004368 | 962.12 | 0 | 0 | 0.0004368 | 962.12 | 2023-05-15 18:57:02 | -0.0003214 | 6.3328 | 13948.8497 | 0 | 关闭
12695 | 17 | 3 | 恒流放电 | 01:18:30 | 86:11:23 | -0.152 | 2.1144 | 0.1989 | 438 | 0 | 0 | 0.1989 | 438 | 0.0004395 | 968.02 | 0 | 0 | 0.0004395 | 968.02 | 2023-05-15 18:57:32 | -0.0003213 | 0 | 0 | 0 | 关闭
12696 | 17 | 3 | 恒流放电 | 01:19:00 | 86:11:53 | -0.152 | 2.1145 | 0.2001 | 440.79 | 0 | 0 | 0.2001 | 440.79 | 0.0004422 | 973.92 | 0 | 0 | 0.0004422 | 973.92 | 2023-05-15 18:58:02 | -0.0003214 | 12.6656 | 27897.6995 | 0 | 关闭
12697 | 17 | 3 | 恒流放电 | 01:19:30 | 86:12:23 | -0.152 | 2.1144 | 0.2014 | 443.58 | 0 | 0 | 0.2014 | 443.58 | 0.0004448 | 979.81 | 0 | 0 | 0.0004448 | 979.81 | 2023-05-15 18:58:32 | -0.0003213 | -12.6658 | -27898.1889 | 0 | 关闭
12698 | 17 | 3 | 恒流放电 | 01:20:00 | 86:12:53 | -0.152 | 2.1145 | 0.2027 | 446.37 | 0 | 0 | 0.2027 | 446.37 | 0.0004475 | 985.71 | 0 | 0 | 0.0004475 | 985.71 | 2023-05-15 18:59:02 | -0.0003214 | 12.6656 | 27897.6995 | 0 | 关闭
12699 | 17 | 3 | 恒流放电 | 01:20:30 | 86:13:23 | -0.152 | 2.1143 | 0.2039 | 449.16 | 0 | 0 | 0.2039 | 449.16 | 0.0004502 | 991.61 | 0 | 0 | 0.0004502 | 991.61 | 2023-05-15 18:59:32 | -0.0003214 | -6.3328 | -13948.8497 | 0 | 关闭
12700 | 17 | 3 | 恒流放电 | 01:21:00 | 86:13:53 | -0.152 | 2.1142 | 0.2052 | 451.95 | 0 | 0 | 0.2052 | 451.95 | 0.0004529 | 997.51 | 0 | 0 | 0.0004529 | 997.51 | 2023-05-15 19:00:02 | -0.0003213 | -12.6653 | -27897.21 | 0 | 关闭
12701 | 17 | 3 | 恒流放电 | 01:21:30 | 86:14:23 | -0.152 | 2.1142 | 0.2065 | 454.74 | 0 | 0 | 0.2065 | 454.74 | 0.0004555 | 1003.41 | 0 | 0 | 0.0004555 | 1003.41 | 2023-05-15 19:00:32 | -0.0003213 | 0 | 0 | 0 | 关闭
12702 | 17 | 3 | 恒流放电 | 01:22:00 | 86:14:53 | -0.152 | 2.114 | 0.2077 | 457.53 | 0 | 0 | 0.2077 | 457.53 | 0.0004582 | 1009.31 | 0 | 0 | 0.0004582 | 1009.31 | 2023-05-15 19:01:02 | -0.0003213 | -6.3328 | -13948.8497 | 0 | 关闭
12703 | 17 | 3 | 恒流放电 | 01:22:30 | 86:15:23 | -0.152 | 2.1141 | 0.209 | 460.32 | 0 | 0 | 0.209 | 460.32 | 0.0004609 | 1015.2 | 0 | 0 | 0.0004609 | 1015.2 | 2023-05-15 19:01:32 | -0.0003213 | 12.6653 | 27897.21 | 0 | 关闭
12704 | 17 | 3 | 恒流放电 | 01:23:00 | 86:15:53 | -0.152 | 2.114 | 0.2103 | 463.11 | 0 | 0 | 0.2103 | 463.11 | 0.0004636 | 1021.1 | 0 | 0 | 0.0004636 | 1021.1 | 2023-05-15 19:02:02 | -0.0003213 | -12.6656 | -27897.6995 | 0 | 关闭
12705 | 17 | 3 | 恒流放电 | 01:23:30 | 86:16:23 | -0.152 | 2.1141 | 0.2115 | 465.9 | 0 | 0 | 0.2115 | 465.9 | 0.0004663 | 1027 | 0 | 0 | 0.0004663 | 1027 | 2023-05-15 19:02:32 | -0.0003213 | 12.6651 | 27896.7205 | 0 | 关闭
12706 | 17 | 3 | 恒流放电 | 01:24:00 | 86:16:53 | -0.152 | 2.1141 | 0.2128 | 468.69 | 0 | 0 | 0.2128 | 468.69 | 0.0004689 | 1032.9 | 0 | 0 | 0.0004689 | 1032.9 | 2023-05-15 19:03:02 | -0.0003213 | 0 | 0 | 0 | 关闭
12707 | 17 | 3 | 恒流放电 | 01:24:30 | 86:17:23 | -0.152 | 2.1143 | 0.2141 | 471.48 | 0 | 0 | 0.2141 | 471.48 | 0.0004716 | 1038.8 | 0 | 0 | 0.0004716 | 1038.8 | 2023-05-15 19:03:32 | -0.0003213 | 6.3327 | 13948.605 | 0 | 关闭
12708 | 17 | 3 | 恒流放电 | 01:25:00 | 86:17:53 | -0.152 | 2.1142 | 0.2153 | 474.27 | 0 | 0 | 0.2153 | 474.27 | 0.0004743 | 1044.69 | 0 | 0 | 0.0004743 | 1044.69 | 2023-05-15 19:04:02 | -0.0003213 | -12.6653 | -27897.21 | 0 | 关闭
12709 | 17 | 3 | 恒流放电 | 01:25:30 | 86:18:23 | -0.152 | 2.1143 | 0.2166 | 477.06 | 0 | 0 | 0.2166 | 477.06 | 0.000477 | 1050.59 | 0 | 0 | 0.000477 | 1050.59 | 2023-05-15 19:04:32 | -0.0003214 | 12.6653 | 27897.21 | 0 | 关闭
12710 | 17 | 3 | 恒流放电 | 01:26:00 | 86:18:53 | -0.152 | 2.1144 | 0.2179 | 479.85 | 0 | 0 | 0.2179 | 479.85 | 0.0004796 | 1056.49 | 0 | 0 | 0.0004796 | 1056.49 | 2023-05-15 19:05:02 | -0.0003213 | 12.6656 | 27897.6995 | 0 | 关闭
12711 | 17 | 3 | 恒流放电 | 01:26:30 | 86:19:23 | -0.152 | 2.1144 | 0.2191 | 482.64 | 0 | 0 | 0.2191 | 482.64 | 0.0004823 | 1062.39 | 0 | 0 | 0.0004823 | 1062.39 | 2023-05-15 19:05:32 | -0.0003214 | 0 | 0 | 0 | 关闭
12712 | 17 | 3 | 恒流放电 | 01:27:00 | 86:19:53 | -0.152 | 2.1144 | 0.2204 | 485.43 | 0 | 0 | 0.2204 | 485.43 | 0.000485 | 1068.29 | 0 | 0 | 0.000485 | 1068.29 | 2023-05-15 19:06:02 | -0.0003214 | 0 | 0 | 0 | 关闭
12713 | 17 | 3 | 恒流放电 | 01:27:30 | 86:20:23 | -0.152 | 2.1144 | 0.2217 | 488.22 | 0 | 0 | 0.2217 | 488.22 | 0.0004877 | 1074.19 | 0 | 0 | 0.0004877 | 1074.19 | 2023-05-15 19:06:32 | -0.0003214 | 0 | 0 | 0 | 关闭
12714 | 17 | 3 | 恒流放电 | 01:28:00 | 86:20:53 | -0.152 | 2.1144 | 0.2229 | 491.01 | 0 | 0 | 0.2229 | 491.01 | 0.0004904 | 1080.08 | 0 | 0 | 0.0004904 | 1080.08 | 2023-05-15 19:07:02 | -0.0003213 | 0 | 0 | 0 | 关闭
12715 | 17 | 3 | 恒流放电 | 01:28:30 | 86:21:23 | -0.152 | 2.1143 | 0.2242 | 493.8 | 0 | 0 | 0.2242 | 493.8 | 0.000493 | 1085.98 | 0 | 0 | 0.000493 | 1085.98 | 2023-05-15 19:07:32 | -0.0003214 | -12.6653 | -27897.21 | 0 | 关闭
12716 | 17 | 3 | 恒流放电 | 01:29:00 | 86:21:53 | -0.152 | 2.1142 | 0.2255 | 496.59 | 0 | 0 | 0.2255 | 496.59 | 0.0004957 | 1091.88 | 0 | 0 | 0.0004957 | 1091.88 | 2023-05-15 19:08:02 | -0.0003213 | -12.6656 | -27897.6995 | 0 | 关闭
12717 | 17 | 3 | 恒流放电 | 01:29:30 | 86:22:23 | -0.152 | 2.114 | 0.2267 | 499.38 | 0 | 0 | 0.2267 | 499.38 | 0.0004984 | 1097.78 | 0 | 0 | 0.0004984 | 1097.78 | 2023-05-15 19:08:32 | -0.0003213 | -6.3328 | -13948.8497 | 0 | 关闭
12718 | 17 | 3 | 恒流放电 | 01:30:00 | 86:22:53 | -0.152 | 2.1139 | 0.228 | 502.17 | 0 | 0 | 0.228 | 502.17 | 0.0005011 | 1103.68 | 0 | 0 | 0.0005011 | 1103.68 | 2023-05-15 19:09:02 | -0.0003213 | -12.6656 | -27897.6995 | 0 | 关闭
12719 | 17 | 3 | 恒流放电 | 01:30:30 | 86:23:23 | -0.152 | 2.1138 | 0.2293 | 504.96 | 0 | 0 | 0.2293 | 504.96 | 0.0005037 | 1109.57 | 0 | 0 | 0.0005037 | 1109.57 | 2023-05-15 19:09:32 | -0.0003213 | -12.6656 | -27897.6995 | 0 | 关闭
12720 | 17 | 3 | 恒流放电 | 01:31:00 | 86:23:53 | -0.152 | 2.1137 | 0.2305 | 507.75 | 0 | 0 | 0.2305 | 507.75 | 0.0005064 | 1115.47 | 0 | 0 | 0.0005064 | 1115.47 | 2023-05-15 19:10:02 | -0.0003213 | -12.6656 | -27897.6995 | 0 | 关闭
12721 | 17 | 3 | 恒流放电 | 01:31:30 | 86:24:23 | -0.152 | 2.1135 | 0.2318 | 510.54 | 0 | 0 | 0.2318 | 510.54 | 0.0005091 | 1121.37 | 0 | 0 | 0.0005091 | 1121.37 | 2023-05-15 19:10:32 | -0.0003212 | -6.3327 | -13948.605 | 0 | 关闭
12722 | 17 | 3 | 恒流放电 | 01:32:00 | 86:24:53 | -0.152 | 2.1134 | 0.2331 | 513.33 | 0 | 0 | 0.2331 | 513.33 | 0.0005118 | 1127.26 | 0 | 0 | 0.0005118 | 1127.26 | 2023-05-15 19:11:02 | -0.0003212 | -12.6656 | -27897.6995 | 0 | 关闭
12723 | 17 | 3 | 恒流放电 | 01:32:30 | 86:25:23 | -0.152 | 2.1134 | 0.2343 | 516.12 | 0 | 0 | 0.2343 | 516.12 | 0.0005145 | 1133.16 | 0 | 0 | 0.0005145 | 1133.16 | 2023-05-15 19:11:32 | -0.0003212 | 0 | 0 | 0 | 关闭
12724 | 17 | 3 | 恒流放电 | 01:33:00 | 86:25:53 | -0.152 | 2.1134 | 0.2356 | 518.91 | 0 | 0 | 0.2356 | 518.91 | 0.0005171 | 1139.05 | 0 | 0 | 0.0005171 | 1139.05 | 2023-05-15 19:12:02 | -0.0003212 | 0 | 0 | 0 | 关闭
12725 | 17 | 3 | 恒流放电 | 01:33:30 | 86:26:23 | -0.152 | 2.1133 | 0.2368 | 521.7 | 0 | 0 | 0.2368 | 521.7 | 0.0005198 | 1144.95 | 0 | 0 | 0.0005198 | 1144.95 | 2023-05-15 19:12:32 | -0.0003212 | -12.6656 | -27897.6995 | 0 | 关闭
12726 | 17 | 3 | 恒流放电 | 01:34:00 | 86:26:53 | -0.152 | 2.1133 | 0.2381 | 524.49 | 0 | 0 | 0.2381 | 524.49 | 0.0005225 | 1150.85 | 0 | 0 | 0.0005225 | 1150.85 | 2023-05-15 19:13:02 | -0.0003212 | 0 | 0 | 0 | 关闭
12727 | 17 | 3 | 恒流放电 | 01:34:30 | 86:27:23 | -0.152 | 2.1132 | 0.2394 | 527.28 | 0 | 0 | 0.2394 | 527.28 | 0.0005252 | 1156.74 | 0 | 0 | 0.0005252 | 1156.74 | 2023-05-15 19:13:32 | -0.0003212 | -12.6647 | -27895.7416 | 0 | 关闭
12728 | 17 | 3 | 恒流放电 | 01:35:00 | 86:27:53 | -0.152 | 2.1133 | 0.2406 | 530.06 | 0 | 0 | 0.2406 | 530.06 | 0.0005278 | 1162.64 | 0 | 0 | 0.0005278 | 1162.64 | 2023-05-15 19:14:02 | -0.0003212 | 12.6651 | 27896.7205 | 0 | 关闭
12729 | 17 | 3 | 恒流放电 | 01:35:30 | 86:28:23 | -0.152 | 2.1133 | 0.2419 | 532.85 | 0 | 0 | 0.2419 | 532.85 | 0.0005305 | 1168.53 | 0 | 0 | 0.0005305 | 1168.53 | 2023-05-15 19:14:32 | -0.0003212 | 0 | 0 | 0 | 关闭
12730 | 17 | 3 | 恒流放电 | 01:36:00 | 86:28:53 | -0.152 | 2.1131 | 0.2432 | 535.64 | 0 | 0 | 0.2432 | 535.64 | 0.0005332 | 1174.43 | 0 | 0 | 0.0005332 | 1174.43 | 2023-05-15 19:15:02 | -0.0003212 | -6.3329 | -13949.0945 | 0 | 关闭
12731 | 17 | 3 | 恒流放电 | 01:36:30 | 86:29:23 | -0.152 | 2.113 | 0.2444 | 538.43 | 0 | 0 | 0.2444 | 538.43 | 0.0005359 | 1180.32 | 0 | 0 | 0.0005359 | 1180.32 | 2023-05-15 19:15:32 | -0.0003212 | -12.666 | -27898.6784 | 0 | 关闭
12732 | 17 | 3 | 恒流放电 | 01:37:00 | 86:29:53 | -0.152 | 2.1129 | 0.2457 | 541.22 | 0 | 0 | 0.2457 | 541.22 | 0.0005385 | 1186.22 | 0 | 0 | 0.0005385 | 1186.22 | 2023-05-15 19:16:02 | -0.0003211 | -12.666 | -27898.6784 | 0 | 关闭
12733 | 17 | 3 | 恒流放电 | 01:37:30 | 86:30:23 | -0.152 | 2.1127 | 0.247 | 544.01 | 0 | 0 | 0.247 | 544.01 | 0.0005412 | 1192.11 | 0 | 0 | 0.0005412 | 1192.11 | 2023-05-15 19:16:32 | -0.0003211 | -6.333 | -13949.3392 | 0 | 关闭
12734 | 17 | 3 | 恒流放电 | 01:38:00 | 86:30:53 | -0.152 | 2.1125 | 0.2482 | 546.8 | 0 | 0 | 0.2482 | 546.8 | 0.0005439 | 1198.01 | 0 | 0 | 0.0005439 | 1198.01 | 2023-05-15 19:17:02 | -0.0003211 | -6.333 | -13949.3392 | 0 | 关闭
12735 | 17 | 3 | 恒流放电 | 01:38:30 | 86:31:23 | -0.152 | 2.1123 | 0.2495 | 549.59 | 0 | 0 | 0.2495 | 549.59 | 0.0005466 | 1203.9 | 0 | 0 | 0.0005466 | 1203.9 | 2023-05-15 19:17:32 | -0.000321 | -6.333 | -13949.3392 | 0 | 关闭
12736 | 17 | 3 | 恒流放电 | 01:39:00 | 86:31:53 | -0.152 | 2.112 | 0.2508 | 552.38 | 0 | 0 | 0.2508 | 552.38 | 0.0005492 | 1209.79 | 0 | 0 | 0.0005492 | 1209.79 | 2023-05-15 19:18:02 | -0.000321 | -4.2219 | -9299.2332 | 0 | 关闭
12737 | 17 | 3 | 恒流放电 | 01:39:30 | 86:32:23 | -0.152 | 2.1119 | 0.252 | 555.17 | 0 | 0 | 0.252 | 555.17 | 0.0005519 | 1215.68 | 0 | 0 | 0.0005519 | 1215.68 | 2023-05-15 19:18:32 | -0.000321 | -12.6662 | -27899.1679 | 0 | 关闭
12738 | 17 | 3 | 恒流放电 | 01:40:00 | 86:32:53 | -0.152 | 2.1116 | 0.2533 | 557.96 | 0 | 0 | 0.2533 | 557.96 | 0.0005546 | 1221.58 | 0 | 0 | 0.0005546 | 1221.58 | 2023-05-15 19:19:02 | -0.000321 | -4.2223 | -9300.2121 | 0 | 关闭
12739 | 17 | 3 | 恒流放电 | 01:40:30 | 86:33:23 | -0.152 | 2.1113 | 0.2546 | 560.75 | 0 | 0 | 0.2546 | 560.75 | 0.0005573 | 1227.47 | 0 | 0 | 0.0005573 | 1227.47 | 2023-05-15 19:19:32 | -0.0003209 | -4.2221 | -9299.8858 | 0 | 关闭
12740 | 17 | 3 | 恒流放电 | 01:41:00 | 86:33:53 | -0.152 | 2.1113 | 0.2558 | 563.54 | 0 | 0 | 0.2558 | 563.54 | 0.0005599 | 1233.36 | 0 | 0 | 0.0005599 | 1233.36 | 2023-05-15 19:20:02 | -0.0003209 | 0 | 0 | 0 | 关闭
12741 | 17 | 3 | 恒流放电 | 01:41:30 | 86:34:23 | -0.152 | 2.111 | 0.2571 | 566.33 | 0 | 0 | 0.2571 | 566.33 | 0.0005626 | 1239.25 | 0 | 0 | 0.0005626 | 1239.25 | 2023-05-15 19:20:32 | -0.0003209 | -4.2221 | -9299.7226 | 0 | 关闭
12742 | 17 | 3 | 恒流放电 | 01:42:00 | 86:34:53 | -0.152 | 2.1107 | 0.2584 | 569.12 | 0 | 0 | 0.2584 | 569.12 | 0.0005653 | 1245.14 | 0 | 0 | 0.0005653 | 1245.14 | 2023-05-15 19:21:02 | -0.0003208 | -4.222 | -9299.5595 | 0 | 关闭
12743 | 17 | 3 | 恒流放电 | 01:42:30 | 86:35:23 | -0.152 | 2.1106 | 0.2596 | 571.91 | 0 | 0 | 0.2596 | 571.91 | 0.000568 | 1251.02 | 0 | 0 | 0.000568 | 1251.02 | 2023-05-15 19:21:32 | -0.0003208 | -12.6662 | -27899.1679 | 0 | 关闭
12744 | 17 | 3 | 恒流放电 | 01:43:00 | 86:35:53 | -0.152 | 2.1104 | 0.2609 | 574.7 | 0 | 0 | 0.2609 | 574.7 | 0.0005706 | 1256.91 | 0 | 0 | 0.0005706 | 1256.91 | 2023-05-15 19:22:02 | -0.0003208 | -6.3329 | -13949.0945 | 0 | 关闭
12745 | 17 | 3 | 恒流放电 | 01:43:30 | 86:36:23 | -0.152 | 2.1104 | 0.2622 | 577.49 | 0 | 0 | 0.2622 | 577.49 | 0.0005733 | 1262.8 | 0 | 0 | 0.0005733 | 1262.8 | 2023-05-15 19:22:32 | -0.0003208 | 0 | 0 | 0 | 关闭
12746 | 17 | 3 | 恒流放电 | 01:44:00 | 86:36:53 | -0.152 | 2.1102 | 0.2634 | 580.28 | 0 | 0 | 0.2634 | 580.28 | 0.000576 | 1268.69 | 0 | 0 | 0.000576 | 1268.69 | 2023-05-15 19:23:02 | -0.0003208 | -6.3343 | -13952.2761 | 0 | 关闭
12747 | 17 | 3 | 恒流放电 | 01:44:30 | 86:37:23 | -0.152 | 2.1099 | 0.2647 | 583.07 | 0 | 0 | 0.2647 | 583.07 | 0.0005787 | 1274.58 | 0 | 0 | 0.0005787 | 1274.58 | 2023-05-15 19:23:32 | -0.0003207 | -4.2223 | -9300.2121 | 0 | 关闭
12748 | 17 | 3 | 恒流放电 | 01:45:00 | 86:37:53 | -0.152 | 2.1097 | 0.266 | 585.86 | 0 | 0 | 0.266 | 585.86 | 0.0005813 | 1280.46 | 0 | 0 | 0.0005813 | 1280.46 | 2023-05-15 19:24:02 | -0.0003206 | -6.3333 | -13950.0734 | 0 | 关闭
12749 | 17 | 3 | 恒流放电 | 01:45:30 | 86:38:23 | -0.152 | 2.1096 | 0.2672 | 588.65 | 0 | 0 | 0.2672 | 588.65 | 0.000584 | 1286.35 | 0 | 0 | 0.000584 | 1286.35 | 2023-05-15 19:24:32 | -0.0003207 | -12.666 | -27898.6784 | 0 | 关闭
12750 | 17 | 3 | 恒流放电 | 01:46:00 | 86:38:53 | -0.152 | 2.1093 | 0.2685 | 591.44 | 0 | 0 | 0.2685 | 591.44 | 0.0005867 | 1292.23 | 0 | 0 | 0.0005867 | 1292.23 | 2023-05-15 19:25:02 | -0.0003206 | -4.222 | -9299.5595 | 0 | 关闭
12751 | 17 | 3 | 恒流放电 | 01:46:30 | 86:39:23 | -0.152 | 2.1091 | 0.2698 | 594.23 | 0 | 0 | 0.2698 | 594.23 | 0.0005893 | 1298.12 | 0 | 0 | 0.0005893 | 1298.12 | 2023-05-15 19:25:32 | -0.0003206 | -6.3333 | -13950.0734 | 0 | 关闭
12752 | 17 | 3 | 恒流放电 | 01:47:00 | 86:39:53 | -0.152 | 2.1089 | 0.271 | 597.02 | 0 | 0 | 0.271 | 597.02 | 0.000592 | 1304 | 0 | 0 | 0.000592 | 1304 | 2023-05-15 19:26:02 | -0.0003206 | -6.3332 | -13949.8287 | 0 | 关闭
12753 | 17 | 3 | 恒流放电 | 01:47:30 | 86:40:23 | -0.152 | 2.1085 | 0.2723 | 599.81 | 0 | 0 | 0.2723 | 599.81 | 0.0005947 | 1309.89 | 0 | 0 | 0.0005947 | 1309.89 | 2023-05-15 19:26:32 | -0.0003205 | -3.1666 | -6974.792 | 0 | 关闭
12754 | 17 | 3 | 恒流放电 | 01:48:00 | 86:40:53 | -0.152 | 2.1081 | 0.2736 | 602.6 | 0 | 0 | 0.2736 | 602.6 | 0.0005974 | 1315.77 | 0 | 0 | 0.0005974 | 1315.77 | 2023-05-15 19:27:02 | -0.0003204 | -3.1666 | -6974.9143 | 0 | 关闭
12755 | 17 | 3 | 恒流放电 | 01:48:30 | 86:41:23 | -0.152 | 2.1078 | 0.2748 | 605.39 | 0 | 0 | 0.2748 | 605.39 | 0.0006 | 1321.65 | 0 | 0 | 0.0006 | 1321.65 | 2023-05-15 19:27:32 | -0.0003204 | -4.2221 | -9299.7226 | 0 | 关闭
12756 | 17 | 3 | 恒流放电 | 01:49:00 | 86:41:53 | -0.152 | 2.1074 | 0.2761 | 608.18 | 0 | 0 | 0.2761 | 608.18 | 0.0006027 | 1327.53 | 0 | 0 | 0.0006027 | 1327.53 | 2023-05-15 19:28:02 | -0.0003203 | -3.1666 | -6974.9143 | 0 | 关闭
12757 | 17 | 3 | 恒流放电 | 01:49:30 | 86:42:23 | -0.152 | 2.1071 | 0.2774 | 610.97 | 0 | 0 | 0.2774 | 610.97 | 0.0006054 | 1333.41 | 0 | 0 | 0.0006054 | 1333.41 | 2023-05-15 19:28:32 | -0.0003203 | -4.2222 | -9300.0489 | 0 | 关闭
12758 | 17 | 3 | 恒流放电 | 01:50:00 | 86:42:53 | -0.152 | 2.1066 | 0.2786 | 613.76 | 0 | 0 | 0.2786 | 613.76 | 0.000608 | 1339.29 | 0 | 0 | 0.000608 | 1339.29 | 2023-05-15 19:29:02 | -0.0003202 | -2.5332 | -5579.8336 | 0 | 关闭
12759 | 17 | 3 | 恒流放电 | 01:50:30 | 86:43:23 | -0.152 | 2.1061 | 0.2799 | 616.55 | 0 | 0 | 0.2799 | 616.55 | 0.0006107 | 1345.16 | 0 | 0 | 0.0006107 | 1345.16 | 2023-05-15 19:29:32 | -0.0003201 | -2.5332 | -5579.8336 | 0 | 关闭
12760 | 17 | 3 | 恒流放电 | 01:51:00 | 86:43:53 | -0.152 | 2.1058 | 0.2812 | 619.34 | 0 | 0 | 0.2812 | 619.34 | 0.0006134 | 1351.04 | 0 | 0 | 0.0006134 | 1351.04 | 2023-05-15 19:30:02 | -0.0003201 | -4.222 | -9299.5595 | 0 | 关闭
12761 | 17 | 3 | 恒流放电 | 01:51:30 | 86:44:23 | -0.152 | 2.1054 | 0.2824 | 622.13 | 0 | 0 | 0.2824 | 622.13 | 0.000616 | 1356.91 | 0 | 0 | 0.000616 | 1356.91 | 2023-05-15 19:30:32 | -0.00032 | -3.1666 | -6974.9143 | 0 | 关闭
12762 | 17 | 3 | 恒流放电 | 01:52:00 | 86:44:53 | -0.152 | 2.1051 | 0.2837 | 624.92 | 0 | 0 | 0.2837 | 624.92 | 0.0006187 | 1362.79 | 0 | 0 | 0.0006187 | 1362.79 | 2023-05-15 19:31:02 | -0.00032 | -4.2221 | -9299.7226 | 0 | 关闭
12763 | 17 | 3 | 恒流放电 | 01:52:30 | 86:45:23 | -0.152 | 2.1047 | 0.285 | 627.71 | 0 | 0 | 0.285 | 627.71 | 0.0006214 | 1368.66 | 0 | 0 | 0.0006214 | 1368.66 | 2023-05-15 19:31:32 | -0.0003199 | -3.1666 | -6974.792 | 0 | 关闭
12764 | 17 | 3 | 恒流放电 | 01:53:00 | 86:45:53 | -0.152 | 2.1045 | 0.2862 | 630.5 | 0 | 0 | 0.2862 | 630.5 | 0.000624 | 1374.53 | 0 | 0 | 0.000624 | 1374.53 | 2023-05-15 19:32:02 | -0.0003199 | -6.3333 | -13950.0734 | 0 | 关闭
12765 | 17 | 3 | 恒流放电 | 01:53:30 | 86:46:23 | -0.152 | 2.1041 | 0.2875 | 633.29 | 0 | 0 | 0.2875 | 633.29 | 0.0006267 | 1380.4 | 0 | 0 | 0.0006267 | 1380.4 | 2023-05-15 19:32:32 | -0.0003198 | -3.1664 | -6974.5472 | 0 | 关闭
12766 | 17 | 3 | 恒流放电 | 01:54:00 | 86:46:53 | -0.152 | 2.1038 | 0.2888 | 636.08 | 0 | 0 | 0.2888 | 636.08 | 0.0006294 | 1386.27 | 0 | 0 | 0.0006294 | 1386.27 | 2023-05-15 19:33:02 | -0.0003198 | -4.2221 | -9299.8858 | 0 | 关闭
12767 | 17 | 3 | 恒流放电 | 01:54:30 | 86:47:23 | -0.152 | 2.1035 | 0.29 | 638.87 | 0 | 0 | 0.29 | 638.87 | 0.000632 | 1392.14 | 0 | 0 | 0.000632 | 1392.14 | 2023-05-15 19:33:32 | -0.0003198 | -4.2221 | -9299.7226 | 0 | 关闭
12768 | 17 | 3 | 恒流放电 | 01:55:00 | 86:47:53 | -0.152 | 2.1031 | 0.2913 | 641.66 | 0 | 0 | 0.2913 | 641.66 | 0.0006347 | 1398.01 | 0 | 0 | 0.0006347 | 1398.01 | 2023-05-15 19:34:02 | -0.0003197 | -3.1667 | -6975.0367 | 0 | 关闭
12769 | 17 | 3 | 恒流放电 | 01:55:30 | 86:48:23 | -0.152 | 2.1027 | 0.2926 | 644.45 | 0 | 0 | 0.2926 | 644.45 | 0.0006374 | 1403.87 | 0 | 0 | 0.0006374 | 1403.87 | 2023-05-15 19:34:32 | -0.0003196 | -3.1667 | -6975.0367 | 0 | 关闭
12770 | 17 | 3 | 恒流放电 | 01:56:00 | 86:48:53 | -0.152 | 2.1023 | 0.2938 | 647.24 | 0 | 0 | 0.2938 | 647.24 | 0.00064 | 1409.74 | 0 | 0 | 0.00064 | 1409.74 | 2023-05-15 19:35:02 | -0.0003195 | -3.1665 | -6974.6696 | 0 | 关闭
12771 | 17 | 3 | 恒流放电 | 01:56:30 | 86:49:23 | -0.152 | 2.1017 | 0.2951 | 650.03 | 0 | 0 | 0.2951 | 650.03 | 0.0006427 | 1415.6 | 0 | 0 | 0.0006427 | 1415.6 | 2023-05-15 19:35:32 | -0.0003194 | -2.1111 | -4650.0245 | 0 | 关闭
12772 | 17 | 3 | 恒流放电 | 01:57:00 | 86:49:53 | -0.152 | 2.101 | 0.2964 | 652.82 | 0 | 0 | 0.2964 | 652.82 | 0.0006453 | 1421.47 | 0 | 0 | 0.0006453 | 1421.47 | 2023-05-15 19:36:02 | -0.0003193 | -1.8094 | -3985.5255 | 0 | 关闭
12773 | 17 | 3 | 恒流放电 | 01:57:30 | 86:50:23 | -0.152 | 2.1003 | 0.2976 | 655.61 | 0 | 0 | 0.2976 | 655.61 | 0.000648 | 1427.33 | 0 | 0 | 0.000648 | 1427.33 | 2023-05-15 19:36:32 | -0.0003192 | -1.8095 | -3985.5954 | 0 | 关闭
12774 | 17 | 3 | 恒流放电 | 01:58:00 | 86:50:53 | -0.152 | 2.0996 | 0.2989 | 658.4 | 0 | 0 | 0.2989 | 658.4 | 0.0006507 | 1433.19 | 0 | 0 | 0.0006507 | 1433.19 | 2023-05-15 19:37:02 | -0.0003191 | -1.8096 | -3985.8751 | 0 | 关闭
12775 | 17 | 3 | 恒流放电 | 01:58:30 | 86:51:23 | -0.152 | 2.0989 | 0.3002 | 661.19 | 0 | 0 | 0.3002 | 661.19 | 0.0006533 | 1439.04 | 0 | 0 | 0.0006533 | 1439.04 | 2023-05-15 19:37:32 | -0.000319 | -1.8095 | -3985.6653 | 0 | 关闭
12776 | 17 | 3 | 恒流放电 | 01:59:00 | 86:51:53 | -0.152 | 2.098 | 0.3014 | 663.98 | 0 | 0 | 0.3014 | 663.98 | 0.000656 | 1444.9 | 0 | 0 | 0.000656 | 1444.9 | 2023-05-15 19:38:02 | -0.0003189 | -1.4074 | -3099.9075 | 0 | 关闭
12777 | 17 | 3 | 恒流放电 | 01:59:30 | 86:52:23 | -0.152 | 2.0973 | 0.3027 | 666.77 | 0 | 0 | 0.3027 | 666.77 | 0.0006586 | 1450.75 | 0 | 0 | 0.0006586 | 1450.75 | 2023-05-15 19:38:32 | -0.0003188 | -1.8095 | -3985.6653 | 0 | 关闭
12778 | 17 | 3 | 恒流放电 | 02:00:00 | 86:52:53 | -0.152 | 2.0965 | 0.304 | 669.56 | 0 | 0 | 0.304 | 669.56 | 0.0006613 | 1456.6 | 0 | 0 | 0.0006613 | 1456.6 | 2023-05-15 19:39:02 | -0.0003187 | -1.5833 | -3487.396 | 0 | 关闭
12779 | 17 | 3 | 恒流放电 | 02:00:30 | 86:53:23 | -0.152 | 2.0958 | 0.3052 | 672.35 | 0 | 0 | 0.3052 | 672.35 | 0.000664 | 1462.45 | 0 | 0 | 0.000664 | 1462.45 | 2023-05-15 19:39:32 | -0.0003185 | -1.8095 | -3985.6653 | 0 | 关闭
12780 | 17 | 3 | 恒流放电 | 02:01:00 | 86:53:53 | -0.152 | 2.0951 | 0.3065 | 675.14 | 0 | 0 | 0.3065 | 675.14 | 0.0006666 | 1468.29 | 0 | 0 | 0.0006666 | 1468.29 | 2023-05-15 19:40:02 | -0.0003185 | -1.8094 | -3985.4556 | 0 | 关闭
12781 | 17 | 3 | 恒流放电 | 02:01:30 | 86:54:23 | -0.152 | 2.0944 | 0.3078 | 677.93 | 0 | 0 | 0.3078 | 677.93 | 0.0006693 | 1474.14 | 0 | 0 | 0.0006693 | 1474.14 | 2023-05-15 19:40:32 | -0.0003184 | -1.8095 | -3985.7353 | 0 | 关闭
12782 | 17 | 3 | 恒流放电 | 02:02:00 | 86:54:53 | -0.152 | 2.0937 | 0.309 | 680.72 | 0 | 0 | 0.309 | 680.72 | 0.0006719 | 1479.98 | 0 | 0 | 0.0006719 | 1479.98 | 2023-05-15 19:41:02 | -0.0003182 | -1.8094 | -3985.5255 | 0 | 关闭
12783 | 17 | 3 | 恒流放电 | 02:02:30 | 86:55:23 | -0.152 | 2.093 | 0.3103 | 683.51 | 0 | 0 | 0.3103 | 683.51 | 0.0006746 | 1485.82 | 0 | 0 | 0.0006746 | 1485.82 | 2023-05-15 19:41:32 | -0.0003181 | -1.8095 | -3985.6653 | 0 | 关闭
12784 | 17 | 3 | 恒流放电 | 02:03:00 | 86:55:53 | -0.152 | 2.0923 | 0.3116 | 686.3 | 0 | 0 | 0.3116 | 686.3 | 0.0006772 | 1491.66 | 0 | 0 | 0.0006772 | 1491.66 | 2023-05-15 19:42:02 | -0.0003181 | -1.8095 | -3985.5954 | 0 | 关闭
12785 | 17 | 3 | 恒流放电 | 02:03:30 | 86:56:23 | -0.152 | 2.0916 | 0.3128 | 689.09 | 0 | 0 | 0.3128 | 689.09 | 0.0006799 | 1497.5 | 0 | 0 | 0.0006799 | 1497.5 | 2023-05-15 19:42:32 | -0.0003179 | -1.8095 | -3985.5954 | 0 | 关闭
12786 | 17 | 3 | 恒流放电 | 02:04:00 | 86:56:53 | -0.152 | 2.0909 | 0.3141 | 691.88 | 0 | 0 | 0.3141 | 691.88 | 0.0006825 | 1503.33 | 0 | 0 | 0.0006825 | 1503.33 | 2023-05-15 19:43:02 | -0.0003178 | -1.8094 | -3985.4556 | 0 | 关闭
12787 | 17 | 3 | 恒流放电 | 02:04:30 | 86:57:23 | -0.152 | 2.0901 | 0.3154 | 694.67 | 0 | 0 | 0.3154 | 694.67 | 0.0006852 | 1509.16 | 0 | 0 | 0.0006852 | 1509.16 | 2023-05-15 19:43:32 | -0.0003177 | -1.5833 | -3487.4572 | 0 | 关闭
12788 | 17 | 3 | 恒流放电 | 02:05:00 | 86:57:53 | -0.152 | 2.0892 | 0.3166 | 697.46 | 0 | 0 | 0.3166 | 697.46 | 0.0006878 | 1514.99 | 0 | 0 | 0.0006878 | 1514.99 | 2023-05-15 19:44:02 | -0.0003175 | -1.4074 | -3099.9075 | 0 | 关闭
12789 | 17 | 3 | 恒流放电 | 02:05:30 | 86:58:23 | -0.152 | 2.0884 | 0.3179 | 700.25 | 0 | 0 | 0.3179 | 700.25 | 0.0006905 | 1520.82 | 0 | 0 | 0.0006905 | 1520.82 | 2023-05-15 19:44:32 | -0.0003174 | -1.5833 | -3487.4572 | 0 | 关闭
12790 | 17 | 3 | 恒流放电 | 02:06:00 | 86:58:53 | -0.152 | 2.0875 | 0.3192 | 703.04 | 0 | 0 | 0.3192 | 703.04 | 0.0006931 | 1526.65 | 0 | 0 | 0.0006931 | 1526.65 | 2023-05-15 19:45:02 | -0.0003173 | -1.4074 | -3099.9075 | 0 | 关闭
12791 | 17 | 3 | 恒流放电 | 02:06:30 | 86:59:23 | -0.152 | 2.0864 | 0.3204 | 705.83 | 0 | 0 | 0.3204 | 705.83 | 0.0006957 | 1532.47 | 0 | 0 | 0.0006957 | 1532.47 | 2023-05-15 19:45:32 | -0.0003171 | -1.1515 | -2536.3325 | 0 | 关闭
12792 | 17 | 3 | 恒流放电 | 02:07:00 | 86:59:53 | -0.152 | 2.0852 | 0.3217 | 708.62 | 0 | 0 | 0.3217 | 708.62 | 0.0006984 | 1538.29 | 0 | 0 | 0.0006984 | 1538.29 | 2023-05-15 19:46:02 | -0.000317 | -1.0555 | -2324.9307 | 0 | 关闭
12793 | 17 | 3 | 恒流放电 | 02:07:30 | 87:00:23 | -0.152 | 2.0838 | 0.323 | 711.41 | 0 | 0 | 0.323 | 711.41 | 0.000701 | 1544.1 | 0 | 0 | 0.000701 | 1544.1 | 2023-05-15 19:46:32 | -0.0003167 | -0.9047 | -1992.8327 | 0 | 关闭
12794 | 17 | 3 | 恒流放电 | 02:08:00 | 87:00:53 | -0.152 | 2.0821 | 0.3242 | 714.2 | 0 | 0 | 0.3242 | 714.2 | 0.0007037 | 1549.91 | 0 | 0 | 0.0007037 | 1549.91 | 2023-05-15 19:47:02 | -0.0003165 | -0.745 | -1641.0699 | 0 | 关闭
12795 | 17 | 3 | 恒流放电 | 02:08:30 | 87:01:23 | -0.152 | 2.0806 | 0.3255 | 716.99 | 0 | 0 | 0.3255 | 716.99 | 0.0007063 | 1555.72 | 0 | 0 | 0.0007063 | 1555.72 | 2023-05-15 19:47:32 | -0.0003162 | -0.8444 | -1859.9772 | 0 | 关闭
12796 | 17 | 3 | 恒流放电 | 02:09:00 | 87:01:53 | -0.152 | 2.0789 | 0.3268 | 719.78 | 0 | 0 | 0.3268 | 719.78 | 0.0007089 | 1561.52 | 0 | 0 | 0.0007089 | 1561.52 | 2023-05-15 19:48:02 | -0.000316 | -0.7451 | -1641.1275 | 0 | 关闭
12797 | 17 | 3 | 恒流放电 | 02:09:30 | 87:02:23 | -0.152 | 2.0774 | 0.328 | 722.57 | 0 | 0 | 0.328 | 722.57 | 0.0007116 | 1567.32 | 0 | 0 | 0.0007116 | 1567.32 | 2023-05-15 19:48:32 | -0.0003158 | -0.8445 | -1860.0424 | 0 | 关闭
12798 | 17 | 3 | 恒流放电 | 02:10:00 | 87:02:53 | -0.152 | 2.0758 | 0.3293 | 725.36 | 0 | 0 | 0.3293 | 725.36 | 0.0007142 | 1573.11 | 0 | 0 | 0.0007142 | 1573.11 | 2023-05-15 19:49:02 | -0.0003155 | -0.7916 | -1743.6368 | 0 | 关闭
12799 | 17 | 3 | 恒流放电 | 02:10:30 | 87:03:23 | -0.152 | 2.0738 | 0.3306 | 728.15 | 0 | 0 | 0.3306 | 728.15 | 0.0007168 | 1578.9 | 0 | 0 | 0.0007168 | 1578.9 | 2023-05-15 19:49:32 | -0.0003152 | -0.6333 | -1394.9829 | 0 | 关闭
12800 | 17 | 3 | 恒流放电 | 02:11:00 | 87:03:53 | -0.152 | 2.072 | 0.3318 | 730.94 | 0 | 0 | 0.3318 | 730.94 | 0.0007194 | 1584.69 | 0 | 0 | 0.0007194 | 1584.69 | 2023-05-15 19:50:02 | -0.0003149 | -0.7037 | -1549.981 | 0 | 关闭
12801 | 17 | 3 | 恒流放电 | 02:11:30 | 87:04:23 | -0.152 | 2.0699 | 0.3331 | 733.73 | 0 | 0 | 0.3331 | 733.73 | 0.0007221 | 1590.46 | 0 | 0 | 0.0007221 | 1590.46 | 2023-05-15 19:50:32 | -0.0003146 | -0.6032 | -1328.5551 | 0 | 关闭
12802 | 17 | 3 | 恒流放电 | 02:12:00 | 87:04:53 | -0.152 | 2.0676 | 0.3344 | 736.52 | 0 | 0 | 0.3344 | 736.52 | 0.0007247 | 1596.24 | 0 | 0 | 0.0007247 | 1596.24 | 2023-05-15 19:51:02 | -0.0003142 | -0.5507 | -1212.986 | 0 | 关闭
12803 | 17 | 3 | 恒流放电 | 02:12:30 | 87:05:23 | -0.152 | 2.0653 | 0.3356 | 739.31 | 0 | 0 | 0.3356 | 739.31 | 0.0007273 | 1602 | 0 | 0 | 0.0007273 | 1602 | 2023-05-15 19:51:32 | -0.0003139 | -0.5507 | -1212.986 | 0 | 关闭
12804 | 17 | 3 | 恒流放电 | 02:13:00 | 87:05:53 | -0.152 | 2.063 | 0.3369 | 742.1 | 0 | 0 | 0.3369 | 742.1 | 0.0007299 | 1607.76 | 0 | 0 | 0.0007299 | 1607.76 | 2023-05-15 19:52:02 | -0.0003136 | -0.5507 | -1212.9647 | 0 | 关闭
12805 | 17 | 3 | 恒流放电 | 02:13:30 | 87:06:23 | -0.152 | 2.0603 | 0.3382 | 744.89 | 0 | 0 | 0.3382 | 744.89 | 0.0007325 | 1613.51 | 0 | 0 | 0.0007325 | 1613.51 | 2023-05-15 19:52:32 | -0.0003131 | -0.4691 | -1033.3025 | 0 | 关闭
12806 | 17 | 3 | 恒流放电 | 02:14:00 | 87:06:53 | -0.152 | 2.0576 | 0.3394 | 747.68 | 0 | 0 | 0.3394 | 747.68 | 0.0007351 | 1619.26 | 0 | 0 | 0.0007351 | 1619.26 | 2023-05-15 19:53:02 | -0.0003128 | -0.4691 | -1033.2663 | 0 | 关闭
12807 | 17 | 3 | 恒流放电 | 02:14:30 | 87:07:23 | -0.152 | 2.0547 | 0.3407 | 750.47 | 0 | 0 | 0.3407 | 750.47 | 0.0007377 | 1624.99 | 0 | 0 | 0.0007377 | 1624.99 | 2023-05-15 19:53:32 | -0.0003123 | -0.4368 | -962.0403 | 0 | 关闭
12808 | 17 | 3 | 恒流放电 | 02:15:00 | 87:07:53 | -0.152 | 2.0513 | 0.342 | 753.26 | 0 | 0 | 0.342 | 753.26 | 0.0007403 | 1630.72 | 0 | 0 | 0.0007403 | 1630.72 | 2023-05-15 19:54:02 | -0.0003118 | -0.3725 | -820.535 | 0 | 关闭
12809 | 17 | 3 | 恒流放电 | 02:15:30 | 87:08:23 | -0.152 | 2.0474 | 0.3432 | 756.05 | 0 | 0 | 0.3432 | 756.05 | 0.0007429 | 1636.44 | 0 | 0 | 0.0007429 | 1636.44 | 2023-05-15 19:54:32 | -0.0003112 | -0.3248 | -715.3633 | 0 | 关闭
12810 | 17 | 3 | 恒流放电 | 02:16:00 | 87:08:53 | -0.152 | 2.043 | 0.3445 | 758.84 | 0 | 0 | 0.3445 | 758.84 | 0.0007455 | 1642.14 | 0 | 0 | 0.0007455 | 1642.14 | 2023-05-15 19:55:02 | -0.0003105 | -0.2879 | -634.0609 | 0 | 关闭
12811 | 17 | 3 | 恒流放电 | 02:16:30 | 87:09:23 | -0.152 | 2.0379 | 0.3458 | 761.63 | 0 | 0 | 0.3458 | 761.63 | 0.0007481 | 1647.84 | 0 | 0 | 0.0007481 | 1647.84 | 2023-05-15 19:55:32 | -0.0003098 | -0.2484 | -547.1481 | 0 | 关闭
12812 | 17 | 3 | 恒流放电 | 02:17:00 | 87:09:53 | -0.152 | 2.0315 | 0.347 | 764.42 | 0 | 0 | 0.347 | 764.42 | 0.0007507 | 1653.52 | 0 | 0 | 0.0007507 | 1653.52 | 2023-05-15 19:56:02 | -0.0003088 | -0.198 | -436.0239 | 0 | 关闭
12813 | 17 | 3 | 恒流放电 | 02:17:30 | 87:10:23 | -0.152 | 2.0235 | 0.3483 | 767.21 | 0 | 0 | 0.3483 | 767.21 | 0.0007533 | 1659.17 | 0 | 0 | 0.0007533 | 1659.17 | 2023-05-15 19:56:32 | -0.0003076 | -0.1583 | -348.7457 | 0 | 关闭
12814 | 17 | 3 | 恒流放电 | 02:17:59 | 87:10:53 | -0.152 | 2.0135 | 0.3496 | 769.99 | 0 | 0 | 0.3496 | 769.99 | 0.0007558 | 1664.79 | 0 | 0 | 0.0007558 | 1664.79 | 2023-05-15 19:57:01 | -0.000306 | -0.1262 | -278.0519 | 0 | 关闭
12815 | 17 | 3 | 恒流放电 | 02:18:00 | 87:10:53 | -0.152 | 2.0135 | 0.3496 | 770 | 0 | 0 | 0.3496 | 770 | 0.0007558 | 1664.8 | 0 | 0 | 0.0007558 | 1664.8 | 2023-05-15 19:57:02 | -0.000306 | 0 | 0 | 0 | 关闭
12816 | 17 | 3 | 恒流放电 | 02:18:23 | 87:11:17 | -0.152 | 2.0035 | 0.3506 | 772.2 | 0 | 0 | 0.3506 | 772.2 | 0.0007578 | 1669.23 | 0 | 0 | 0.0007578 | 1669.23 | 2023-05-15 19:57:25 | -0.0003045 | -0.1001 | -220.4063 | 0 | 关闭
12817 | 17 | 3 | 恒流放电 | 02:18:30 | 87:11:23 | -0.152 | 2.0008 | 0.3508 | 772.79 | 0 | 0 | 0.3508 | 772.79 | 0.0007584 | 1670.4 | 0 | 0 | 0.0007584 | 1670.4 | 2023-05-15 19:57:32 | -0.0003041 | -0.0985 | -216.983 | 0 | 关闭
12818 | 17 | 3 | 恒流放电 | 02:18:51 | 87:11:44 | -0.152 | 1.9908 | 0.3518 | 774.78 | 0 | 0 | 0.3518 | 774.78 | 0.0007602 | 1674.38 | 0 | 0 | 0.0007602 | 1674.38 | 2023-05-15 19:57:53 | -0.0003026 | -0.0903 | -199.0064 | 0 | 关闭
12819 | 17 | 3 | 恒流放电 | 02:19:00 | 87:11:53 | -0.152 | 1.9865 | 0.3521 | 775.58 | 0 | 0 | 0.3521 | 775.58 | 0.0007609 | 1675.97 | 0 | 0 | 0.0007609 | 1675.97 | 2023-05-15 19:58:02 | -0.0003019 | -0.0844 | -185.9896 | 0 | 关闭
12820 | 17 | 3 | 恒流放电 | 02:19:19 | 87:12:12 | -0.152 | 1.9764 | 0.3529 | 777.38 | 0 | 0 | 0.3529 | 777.38 | 0.0007625 | 1679.54 | 0 | 0 | 0.0007625 | 1679.54 | 2023-05-15 19:58:21 | -0.0003004 | -0.0811 | -178.6152 | 0 | 关闭
12821 | 17 | 3 | 恒流放电 | 02:19:30 | 87:12:23 | -0.152 | 1.971 | 0.3534 | 778.37 | 0 | 0 | 0.3534 | 778.37 | 0.0007634 | 1681.49 | 0 | 0 | 0.0007634 | 1681.49 | 2023-05-15 19:58:32 | -0.0002996 | -0.0829 | -182.5746 | 0 | 关闭
12822 | 17 | 3 | 恒流放电 | 02:19:49 | 87:12:42 | -0.152 | 1.961 | 0.3542 | 780.14 | 0 | 0 | 0.3542 | 780.14 | 0.000765 | 1684.96 | 0 | 0 | 0.000765 | 1684.96 | 2023-05-15 19:58:51 | -0.0002981 | -0.0802 | -176.6814 | 0 | 关闭
12823 | 17 | 3 | 恒流放电 | 02:20:00 | 87:12:53 | -0.152 | 1.9555 | 0.3546 | 781.16 | 0 | 0 | 0.3546 | 781.16 | 0.0007659 | 1686.96 | 0 | 0 | 0.0007659 | 1686.96 | 2023-05-15 19:59:02 | -0.0002972 | -0.0844 | -186.001 | 0 | 关闭
12824 | 17 | 3 | 恒流放电 | 02:20:19 | 87:13:13 | -0.152 | 1.9455 | 0.3555 | 782.99 | 0 | 0 | 0.3555 | 782.99 | 0.0007675 | 1690.54 | 0 | 0 | 0.0007675 | 1690.54 | 2023-05-15 19:59:21 | -0.0002957 | -0.0832 | -183.2012 | 0 | 关闭
12825 | 17 | 3 | 恒流放电 | 02:20:30 | 87:13:23 | -0.152 | 1.9401 | 0.3559 | 783.95 | 0 | 0 | 0.3559 | 783.95 | 0.0007683 | 1692.4 | 0 | 0 | 0.0007683 | 1692.4 | 2023-05-15 19:59:32 | -0.0002949 | -0.0805 | -177.3717 | 0 | 关闭
12826 | 17 | 3 | 恒流放电 | 02:20:49 | 87:13:42 | -0.152 | 1.9301 | 0.3567 | 785.73 | 0 | 0 | 0.3567 | 785.73 | 0.0007699 | 1695.83 | 0 | 0 | 0.0007699 | 1695.83 | 2023-05-15 19:59:51 | -0.0002934 | -0.0806 | -177.6211 | 0 | 关闭
12827 | 17 | 3 | 恒流放电 | 02:21:00 | 87:13:53 | -0.152 | 1.9242 | 0.3572 | 786.74 | 0 | 0 | 0.3572 | 786.74 | 0.0007708 | 1697.79 | 0 | 0 | 0.0007708 | 1697.79 | 2023-05-15 20:00:02 | -0.0002925 | -0.078 | -171.7979 | 0 | 关闭
12828 | 17 | 3 | 恒流放电 | 02:21:18 | 87:14:11 | -0.152 | 1.9142 | 0.3579 | 788.42 | 0 | 0 | 0.3579 | 788.42 | 0.0007723 | 1701.02 | 0 | 0 | 0.0007723 | 1701.02 | 2023-05-15 20:00:20 | -0.000291 | -0.0764 | -168.326 | 0 | 关闭
12829 | 17 | 3 | 恒流放电 | 02:21:30 | 87:14:23 | -0.152 | 1.9077 | 0.3584 | 789.53 | 0 | 0 | 0.3584 | 789.53 | 0.0007732 | 1703.13 | 0 | 0 | 0.0007732 | 1703.13 | 2023-05-15 20:00:32 | -0.00029 | -0.0773 | -170.2549 | 0 | 关闭
12830 | 17 | 3 | 恒流放电 | 02:21:47 | 87:14:41 | -0.152 | 1.8977 | 0.3592 | 791.17 | 0 | 0 | 0.3592 | 791.17 | 0.0007746 | 1706.25 | 0 | 0 | 0.0007746 | 1706.25 | 2023-05-15 20:00:49 | -0.0002885 | -0.0743 | -163.6711 | 0 | 关闭
12831 | 17 | 3 | 恒流放电 | 02:22:00 | 87:14:53 | -0.152 | 1.8907 | 0.3597 | 792.32 | 0 | 0 | 0.3597 | 792.32 | 0.0007756 | 1708.43 | 0 | 0 | 0.0007756 | 1708.43 | 2023-05-15 20:01:02 | -0.0002874 | -0.0748 | -164.7297 | 0 | 关闭
12832 | 17 | 3 | 恒流放电 | 02:22:17 | 87:15:11 | -0.152 | 1.8807 | 0.3605 | 793.96 | 0 | 0 | 0.3605 | 793.96 | 0.000777 | 1711.52 | 0 | 0 | 0.000777 | 1711.52 | 2023-05-15 20:01:19 | -0.0002859 | -0.0743 | -163.6711 | 0 | 关闭
12833 | 17 | 3 | 恒流放电 | 02:22:30 | 87:15:23 | -0.152 | 1.874 | 0.361 | 795.11 | 0 | 0 | 0.361 | 795.11 | 0.000778 | 1713.68 | 0 | 0 | 0.000778 | 1713.68 | 2023-05-15 20:01:32 | -0.0002848 | -0.0781 | -172.113 | 0 | 关闭
12834 | 17 | 3 | 恒流放电 | 02:22:48 | 87:15:41 | -0.152 | 1.864 | 0.3618 | 796.82 | 0 | 0 | 0.3618 | 796.82 | 0.0007795 | 1716.88 | 0 | 0 | 0.0007795 | 1716.88 | 2023-05-15 20:01:50 | -0.0002833 | -0.0777 | -171.1111 | 0 | 关闭
12835 | 17 | 3 | 恒流放电 | 02:23:00 | 87:15:53 | -0.152 | 1.8577 | 0.3622 | 797.9 | 0 | 0 | 0.3622 | 797.9 | 0.0007804 | 1718.89 | 0 | 0 | 0.0007804 | 1718.89 | 2023-05-15 20:02:02 | -0.0002824 | -0.0777 | -171.2312 | 0 | 关闭
12836 | 17 | 3 | 恒流放电 | 02:23:17 | 87:16:10 | -0.152 | 1.8477 | 0.363 | 799.53 | 0 | 0 | 0.363 | 799.53 | 0.0007817 | 1721.9 | 0 | 0 | 0.0007817 | 1721.9 | 2023-05-15 20:02:19 | -0.0002808 | -0.0739 | -162.746 | 0 | 关闭
12837 | 17 | 3 | 恒流放电 | 02:23:30 | 87:16:23 | -0.152 | 1.8407 | 0.3635 | 800.69 | 0 | 0 | 0.3635 | 800.69 | 0.0007827 | 1724.05 | 0 | 0 | 0.0007827 | 1724.05 | 2023-05-15 20:02:32 | -0.0002798 | -0.0754 | -166.0583 | 0 | 关闭
12838 | 17 | 3 | 恒流放电 | 02:23:48 | 87:16:41 | -0.152 | 1.8307 | 0.3643 | 802.36 | 0 | 0 | 0.3643 | 802.36 | 0.0007841 | 1727.12 | 0 | 0 | 0.0007841 | 1727.12 | 2023-05-15 20:02:50 | -0.0002783 | -0.076 | -167.3911 | 0 | 关闭
12839 | 17 | 3 | 恒流放电 | 02:24:00 | 87:16:53 | -0.152 | 1.8238 | 0.3648 | 803.48 | 0 | 0 | 0.3648 | 803.48 | 0.000785 | 1729.16 | 0 | 0 | 0.000785 | 1729.16 | 2023-05-15 20:03:02 | -0.0002772 | -0.0734 | -161.7258 | 0 | 关闭
12840 | 17 | 3 | 恒流放电 | 02:24:17 | 87:17:10 | -0.152 | 1.8138 | 0.3655 | 805.08 | 0 | 0 | 0.3655 | 805.08 | 0.0007864 | 1732.07 | 0 | 0 | 0.0007864 | 1732.07 | 2023-05-15 20:03:19 | -0.0002757 | -0.0726 | -159.9608 | 0 | 关闭
12841 | 17 | 3 | 恒流放电 | 02:24:30 | 87:17:23 | -0.152 | 1.8063 | 0.366 | 806.27 | 0 | 0 | 0.366 | 806.27 | 0.0007873 | 1734.22 | 0 | 0 | 0.0007873 | 1734.22 | 2023-05-15 20:03:32 | -0.0002745 | -0.0721 | -158.7078 | 0 | 关闭
12842 | 17 | 3 | 恒流放电 | 02:24:47 | 87:17:40 | -0.152 | 1.7963 | 0.3668 | 807.85 | 0 | 0 | 0.3668 | 807.85 | 0.0007886 | 1737.07 | 0 | 0 | 0.0007886 | 1737.07 | 2023-05-15 20:03:49 | -0.000273 | -0.0718 | -158.091 | 0 | 关闭
12843 | 17 | 3 | 恒流放电 | 02:25:00 | 87:17:53 | -0.152 | 1.7885 | 0.3673 | 809.06 | 0 | 0 | 0.3673 | 809.06 | 0.0007896 | 1739.24 | 0 | 0 | 0.0007896 | 1739.24 | 2023-05-15 20:04:02 | -0.0002718 | -0.0704 | -154.9883 | 0 | 关闭
12844 | 17 | 3 | 恒流放电 | 02:25:16 | 87:18:10 | -0.152 | 1.7785 | 0.368 | 810.6 | 0 | 0 | 0.368 | 810.6 | 0.0007909 | 1741.99 | 0 | 0 | 0.0007909 | 1741.99 | 2023-05-15 20:04:18 | -0.0002703 | -0.0701 | -154.3759 | 0 | 关闭
12845 | 17 | 3 | 恒流放电 | 02:25:30 | 87:18:23 | -0.152 | 1.7701 | 0.3686 | 811.85 | 0 | 0 | 0.3686 | 811.85 | 0.0007919 | 1744.2 | 0 | 0 | 0.0007919 | 1744.2 | 2023-05-15 20:04:32 | -0.000269 | -0.0673 | -148.3404 | 0 | 关闭
12846 | 17 | 3 | 恒流放电 | 02:25:45 | 87:18:39 | -0.152 | 1.7601 | 0.3693 | 813.33 | 0 | 0 | 0.3693 | 813.33 | 0.0007931 | 1746.81 | 0 | 0 | 0.0007931 | 1746.81 | 2023-05-15 20:04:47 | -0.0002675 | -0.0671 | -147.861 | 0 | 关闭
12847 | 17 | 3 | 恒流放电 | 02:26:00 | 87:18:53 | -0.152 | 1.7512 | 0.3698 | 814.64 | 0 | 0 | 0.3698 | 814.64 | 0.0007941 | 1749.11 | 0 | 0 | 0.0007941 | 1749.11 | 2023-05-15 20:05:02 | -0.0002662 | -0.0669 | -147.3214 | 0 | 关闭
12848 | 17 | 3 | 恒流放电 | 02:26:16 | 87:19:09 | -0.152 | 1.7412 | 0.3705 | 816.17 | 0 | 0 | 0.3705 | 816.17 | 0.0007953 | 1751.79 | 0 | 0 | 0.0007953 | 1751.79 | 2023-05-15 20:05:18 | -0.0002646 | -0.0697 | -153.4459 | 0 | 关闭
12849 | 17 | 3 | 恒流放电 | 02:26:30 | 87:19:23 | -0.152 | 1.7333 | 0.3711 | 817.43 | 0 | 0 | 0.3711 | 817.43 | 0.0007963 | 1753.97 | 0 | 0 | 0.0007963 | 1753.97 | 2023-05-15 20:05:32 | -0.0002634 | -0.0721 | -158.9187 | 0 | 关闭
12850 | 17 | 3 | 恒流放电 | 02:26:47 | 87:19:40 | -0.152 | 1.7232 | 0.3718 | 819.05 | 0 | 0 | 0.3718 | 819.05 | 0.0007976 | 1756.77 | 0 | 0 | 0.0007976 | 1756.77 | 2023-05-15 20:05:49 | -0.0002619 | -0.0727 | -160.209 | 0 | 关闭
12851 | 17 | 3 | 恒流放电 | 02:27:00 | 87:19:53 | -0.152 | 1.7161 | 0.3724 | 820.22 | 0 | 0 | 0.3724 | 820.22 | 0.0007985 | 1758.79 | 0 | 0 | 0.0007985 | 1758.79 | 2023-05-15 20:06:02 | -0.0002608 | -0.0749 | -165.0293 | 0 | 关闭
12852 | 17 | 3 | 恒流放电 | 02:27:18 | 87:20:11 | -0.152 | 1.7061 | 0.3731 | 821.9 | 0 | 0 | 0.3731 | 821.9 | 0.0007998 | 1761.67 | 0 | 0 | 0.0007998 | 1761.67 | 2023-05-15 20:06:20 | -0.0002593 | -0.0764 | -168.3211 | 0 | 关闭
12853 | 17 | 3 | 恒流放电 | 02:27:29 | 87:20:22 | -0.152 | 1.7 | 0.3736 | 822.95 | 0 | 0 | 0.3736 | 822.95 | 0.0008006 | 1763.46 | 0 | 0 | 0.0008006 | 1763.46 | 2023-05-15 20:06:31 | -0.0002584 | -0.0782 | -172.2475 | 0 | 关闭
12854 | 17 | 4 | 搁置 | 00:00:00 | 87:20:22 | 0 | 1.7084 | 0 | 0 | 0 | 0 | 0 | 0 | 0 | 0 | 0 | 0 | 0 | 0 | 2023-05-15 20:06:31 | 0 | 0 | 0 | 0 | 关闭
12855 | 17 | 4 | 搁置 | 00:00:00 | 87:20:23 | 0 | 1.7211 | 0 | 0 | 0 | 0 | 0 | 0 | 0 | 0 | 0 | 0 | 0 | 0 | 2023-05-15 20:06:31 | 0 | 0 | 0 | 0 | 关闭
12856 | 17 | 4 | 搁置 | 00:00:00 | 87:20:23 | 0 | 1.7337 | 0 | 0 | 0 | 0 | 0 | 0 | 0 | 0 | 0 | 0 | 0 | 0 | 2023-05-15 20:06:32 | 0 | 0 | 0 | 0 | 关闭
12857 | 17 | 4 | 搁置 | 00:00:01 | 87:20:23 | 0 | 1.7449 | 0 | 0 | 0 | 0 | 0 | 0 | 0 | 0 | 0 | 0 | 0 | 0 | 2023-05-15 20:06:32 | 0 | 0 | 0 | 0 | 关闭
12858 | 17 | 4 | 搁置 | 00:00:01 | 87:20:24 | 0 | 1.7562 | 0 | 0 | 0 | 0 | 0 | 0 | 0 | 0 | 0 | 0 | 0 | 0 | 2023-05-15 20:06:32 | 0 | 0 | 0 | 0 | 关闭
12859 | 17 | 4 | 搁置 | 00:00:01 | 87:20:24 | 0 | 1.7664 | 0 | 0 | 0 | 0 | 0 | 0 | 0 | 0 | 0 | 0 | 0 | 0 | 2023-05-15 20:06:33 | 0 | 0 | 0 | 0 | 关闭
12860 | 17 | 4 | 搁置 | 00:00:02 | 87:20:25 | 0 | 1.7785 | 0 | 0 | 0 | 0 | 0 | 0 | 0 | 0 | 0 | 0 | 0 | 0 | 2023-05-15 20:06:33 | 0 | 0 | 0 | 0 | 关闭
12861 | 17 | 4 | 搁置 | 00:00:02 | 87:20:25 | 0 | 1.7887 | 0 | 0 | 0 | 0 | 0 | 0 | 0 | 0 | 0 | 0 | 0 | 0 | 2023-05-15 20:06:34 | 0 | 0 | 0 | 0 | 关闭
12862 | 17 | 4 | 搁置 | 00:00:03 | 87:20:26 | 0 | 1.8004 | 0 | 0 | 0 | 0 | 0 | 0 | 0 | 0 | 0 | 0 | 0 | 0 | 2023-05-15 20:06:34 | 0 | 0 | 0 | 0 | 关闭
12863 | 17 | 4 | 搁置 | 00:00:04 | 87:20:26 | 0 | 1.811 | 0 | 0 | 0 | 0 | 0 | 0 | 0 | 0 | 0 | 0 | 0 | 0 | 2023-05-15 20:06:35 | 0 | 0 | 0 | 0 | 关闭
12864 | 17 | 4 | 搁置 | 00:00:04 | 87:20:27 | 0 | 1.8218 | 0 | 0 | 0 | 0 | 0 | 0 | 0 | 0 | 0 | 0 | 0 | 0 | 2023-05-15 20:06:36 | 0 | 0 | 0 | 0 | 关闭
12865 | 17 | 4 | 搁置 | 00:00:05 | 87:20:28 | 0 | 1.8322 | 0 | 0 | 0 | 0 | 0 | 0 | 0 | 0 | 0 | 0 | 0 | 0 | 2023-05-15 20:06:36 | 0 | 0 | 0 | 0 | 关闭
12866 | 17 | 4 | 搁置 | 00:00:06 | 87:20:29 | 0 | 1.8432 | 0 | 0 | 0 | 0 | 0 | 0 | 0 | 0 | 0 | 0 | 0 | 0 | 2023-05-15 20:06:37 | 0 | 0 | 0 | 0 | 关闭
12867 | 17 | 4 | 搁置 | 00:00:07 | 87:20:29 | 0 | 1.8533 | 0 | 0 | 0 | 0 | 0 | 0 | 0 | 0 | 0 | 0 | 0 | 0 | 2023-05-15 20:06:38 | 0 | 0 | 0 | 0 | 关闭
12868 | 17 | 4 | 搁置 | 00:00:07 | 87:20:30 | 0 | 1.8637 | 0 | 0 | 0 | 0 | 0 | 0 | 0 | 0 | 0 | 0 | 0 | 0 | 2023-05-15 20:06:39 | 0 | 0 | 0 | 0 | 关闭
12869 | 17 | 4 | 搁置 | 00:00:08 | 87:20:31 | 0 | 1.8745 | 0 | 0 | 0 | 0 | 0 | 0 | 0 | 0 | 0 | 0 | 0 | 0 | 2023-05-15 20:06:40 | 0 | 0 | 0 | 0 | 关闭
12870 | 17 | 4 | 搁置 | 00:00:09 | 87:20:32 | 0 | 1.8847 | 0 | 0 | 0 | 0 | 0 | 0 | 0 | 0 | 0 | 0 | 0 | 0 | 2023-05-15 20:06:41 | 0 | 0 | 0 | 0 | 关闭
12871 | 17 | 4 | 搁置 | 00:00:11 | 87:20:33 | 0 | 1.8951 | 0 | 0 | 0 | 0 | 0 | 0 | 0 | 0 | 0 | 0 | 0 | 0 | 2023-05-15 20:06:42 | 0 | 0 | 0 | 0 | 关闭
12872 | 17 | 4 | 搁置 | 00:00:12 | 87:20:35 | 0 | 1.9055 | 0 | 0 | 0 | 0 | 0 | 0 | 0 | 0 | 0 | 0 | 0 | 0 | 2023-05-15 20:06:43 | 0 | 0 | 0 | 0 | 关闭
12873 | 17 | 4 | 搁置 | 00:00:13 | 87:20:36 | 0 | 1.916 | 0 | 0 | 0 | 0 | 0 | 0 | 0 | 0 | 0 | 0 | 0 | 0 | 2023-05-15 20:06:45 | 0 | 0 | 0 | 0 | 关闭
12874 | 17 | 4 | 搁置 | 00:00:14 | 87:20:37 | 0 | 1.9261 | 0 | 0 | 0 | 0 | 0 | 0 | 0 | 0 | 0 | 0 | 0 | 0 | 2023-05-15 20:06:46 | 0 | 0 | 0 | 0 | 关闭
12875 | 17 | 4 | 搁置 | 00:00:16 | 87:20:39 | 0 | 1.9366 | 0 | 0 | 0 | 0 | 0 | 0 | 0 | 0 | 0 | 0 | 0 | 0 | 2023-05-15 20:06:47 | 0 | 0 | 0 | 0 | 关闭
12876 | 17 | 4 | 搁置 | 00:00:17 | 87:20:40 | 0 | 1.9472 | 0 | 0 | 0 | 0 | 0 | 0 | 0 | 0 | 0 | 0 | 0 | 0 | 2023-05-15 20:06:49 | 0 | 0 | 0 | 0 | 关闭
12877 | 17 | 4 | 搁置 | 00:00:19 | 87:20:42 | 0 | 1.9575 | 0 | 0 | 0 | 0 | 0 | 0 | 0 | 0 | 0 | 0 | 0 | 0 | 2023-05-15 20:06:51 | 0 | 0 | 0 | 0 | 关闭
12878 | 17 | 4 | 搁置 | 00:00:21 | 87:20:44 | 0 | 1.968 | 0 | 0 | 0 | 0 | 0 | 0 | 0 | 0 | 0 | 0 | 0 | 0 | 2023-05-15 20:06:53 | 0 | 0 | 0 | 0 | 关闭
12879 | 17 | 4 | 搁置 | 00:00:23 | 87:20:46 | 0 | 1.9782 | 0 | 0 | 0 | 0 | 0 | 0 | 0 | 0 | 0 | 0 | 0 | 0 | 2023-05-15 20:06:55 | 0 | 0 | 0 | 0 | 关闭
12880 | 17 | 4 | 搁置 | 00:00:25 | 87:20:48 | 0 | 1.9884 | 0 | 0 | 0 | 0 | 0 | 0 | 0 | 0 | 0 | 0 | 0 | 0 | 2023-05-15 20:06:57 | 0 | 0 | 0 | 0 | 关闭
12881 | 17 | 4 | 搁置 | 00:00:28 | 87:20:50 | 0 | 1.9987 | 0 | 0 | 0 | 0 | 0 | 0 | 0 | 0 | 0 | 0 | 0 | 0 | 2023-05-15 20:06:59 | 0 | 0 | 0 | 0 | 关闭
12882 | 17 | 4 | 搁置 | 00:00:30 | 87:20:52 | 0 | 2.0061 | 0 | 0 | 0 | 0 | 0 | 0 | 0 | 0 | 0 | 0 | 0 | 0 | 2023-05-15 20:07:01 | 0 | 0 | 0 | 0 | 关闭
12883 | 17 | 4 | 搁置 | 00:00:32 | 87:20:55 | 0 | 2.0162 | 0 | 0 | 0 | 0 | 0 | 0 | 0 | 0 | 0 | 0 | 0 | 0 | 2023-05-15 20:07:04 | 0 | 0 | 0 | 0 | 关闭
12884 | 17 | 4 | 搁置 | 00:00:35 | 87:20:58 | 0 | 2.0263 | 0 | 0 | 0 | 0 | 0 | 0 | 0 | 0 | 0 | 0 | 0 | 0 | 2023-05-15 20:07:07 | 0 | 0 | 0 | 0 | 关闭
12885 | 17 | 4 | 搁置 | 00:00:39 | 87:21:01 | 0 | 2.0363 | 0 | 0 | 0 | 0 | 0 | 0 | 0 | 0 | 0 | 0 | 0 | 0 | 2023-05-15 20:07:10 | 0 | 0 | 0 | 0 | 关闭
12886 | 17 | 4 | 搁置 | 00:00:42 | 87:21:05 | 0 | 2.0463 | 0 | 0 | 0 | 0 | 0 | 0 | 0 | 0 | 0 | 0 | 0 | 0 | 2023-05-15 20:07:14 | 0 | 0 | 0 | 0 | 关闭
12887 | 17 | 4 | 搁置 | 00:00:46 | 87:21:09 | 0 | 2.0564 | 0 | 0 | 0 | 0 | 0 | 0 | 0 | 0 | 0 | 0 | 0 | 0 | 2023-05-15 20:07:18 | 0 | 0 | 0 | 0 | 关闭
12888 | 17 | 4 | 搁置 | 00:00:51 | 87:21:14 | 0 | 2.0665 | 0 | 0 | 0 | 0 | 0 | 0 | 0 | 0 | 0 | 0 | 0 | 0 | 2023-05-15 20:07:23 | 0 | 0 | 0 | 0 | 关闭
12889 | 17 | 4 | 搁置 | 00:00:57 | 87:21:20 | 0 | 2.0765 | 0 | 0 | 0 | 0 | 0 | 0 | 0 | 0 | 0 | 0 | 0 | 0 | 2023-05-15 20:07:29 | 0 | 0 | 0 | 0 | 关闭
12890 | 17 | 4 | 搁置 | 00:01:00 | 87:21:22 | 0 | 2.0802 | 0 | 0 | 0 | 0 | 0 | 0 | 0 | 0 | 0 | 0 | 0 | 0 | 2023-05-15 20:07:31 | 0 | 0 | 0 | 0 | 关闭
12891 | 17 | 5 | 恒流充电 | 00:00:00 | 87:21:22 | 0.1517 | 2.0858 | 0 | 0 | 0 | 0 | 0 | 0 | 0 | 0 | 0 | 0 | 0 | 0 | 2023-05-15 20:07:31 | 0.0003164 | 0 | 0 | 0 | 关闭
12892 | 17 | 5 | 恒流充电 | 00:00:00 | 87:21:23 | 0.152 | 2.0958 | 0 | 0.03 | 0 | 0.03 | 0 | 0 | 0 | 0.06 | 0 | 0.06 | 0 | 0 | 2023-05-15 20:07:31 | 0.0003185 | 0.0013 | 2.7863 | 0 | 关闭
12893 | 17 | 5 | 恒流充电 | 00:00:00 | 87:21:23 | 0.152 | 2.1078 | 0 | 0.05 | 0 | 0.05 | 0 | 0 | 0 | 0.1 | 0 | 0.1 | 0 | 0 | 2023-05-15 20:07:32 | 0.0003204 | 0.0007 | 1.55 | 0 | 关闭
12894 | 17 | 5 | 恒流充电 | 00:00:00 | 87:21:23 | 0.152 | 2.1215 | 0 | 0.07 | 0 | 0.07 | 0 | 0 | 1e-07 | 0.16 | 1e-07 | 0.16 | 0 | 0 | 2023-05-15 20:07:32 | 0.0003224 | 0.0009 | 2.0361 | 0 | 关闭
12895 | 17 | 5 | 恒流充电 | 00:00:01 | 87:21:23 | 0.152 | 2.1328 | 0 | 0.1 | 0 | 0.1 | 0 | 0 | 1e-07 | 0.22 | 1e-07 | 0.22 | 0 | 0 | 2023-05-15 20:07:32 | 0.0003242 | 0.0011 | 2.469 | 0 | 关闭
12896 | 17 | 5 | 恒流充电 | 00:00:01 | 87:21:24 | 0.152 | 2.1433 | 0.0001 | 0.13 | 0.0001 | 0.13 | 0 | 0 | 1e-07 | 0.28 | 1e-07 | 0.28 | 0 | 0 | 2023-05-15 20:07:33 | 0.0003258 | 0.0012 | 2.6572 | 0 | 关闭
12897 | 17 | 5 | 恒流充电 | 00:00:01 | 87:21:24 | 0.152 | 2.1533 | 0.0001 | 0.17 | 0.0001 | 0.17 | 0 | 0 | 2e-07 | 0.36 | 2e-07 | 0.36 | 0 | 0 | 2023-05-15 20:07:33 | 0.0003273 | 0.0017 | 3.72 | 0 | 关闭
12898 | 17 | 5 | 恒流充电 | 00:00:02 | 87:21:25 | 0.152 | 2.1637 | 0.0001 | 0.21 | 0.0001 | 0.21 | 0 | 0 | 2e-07 | 0.46 | 2e-07 | 0.46 | 0 | 0 | 2023-05-15 20:07:33 | 0.0003289 | 0.002 | 4.4706 | 0 | 关闭
12899 | 17 | 5 | 恒流充电 | 00:00:03 | 87:21:25 | 0.152 | 2.1748 | 0.0001 | 0.29 | 0.0001 | 0.29 | 0 | 0 | 3e-07 | 0.62 | 3e-07 | 0.62 | 0 | 0 | 2023-05-15 20:07:34 | 0.0003305 | 0.003 | 6.7027 | 0 | 关闭
12900 | 17 | 5 | 恒流充电 | 00:00:04 | 87:21:27 | 0.152 | 2.1856 | 0.0002 | 0.39 | 0.0002 | 0.39 | 0 | 0 | 4e-07 | 0.84 | 4e-07 | 0.84 | 0 | 0 | 2023-05-15 20:07:35 | 0.0003322 | 0.0043 | 9.4717 | 0 | 关闭
12901 | 17 | 5 | 恒流充电 | 00:00:05 | 87:21:28 | 0.152 | 2.1959 | 0.0002 | 0.55 | 0.0002 | 0.55 | 0 | 0 | 5e-07 | 1.19 | 5e-07 | 1.19 | 0 | 0 | 2023-05-15 20:07:37 | 0.0003338 | 0.007 | 15.349 | 0 | 关闭
12902 | 17 | 5 | 恒流充电 | 00:00:08 | 87:21:31 | 0.152 | 2.2061 | 0.0004 | 0.79 | 0.0004 | 0.79 | 0 | 0 | 8e-07 | 1.72 | 8e-07 | 1.72 | 0 | 0 | 2023-05-15 20:07:40 | 0.0003353 | 0.0108 | 23.7054 | 0 | 关闭
12903 | 17 | 5 | 恒流充电 | 00:00:12 | 87:21:35 | 0.152 | 2.2161 | 0.0005 | 1.15 | 0.0005 | 1.15 | 0 | 0 | 1.1e-06 | 2.52 | 1.1e-06 | 2.52 | 0 | 0 | 2023-05-15 20:07:44 | 0.0003368 | 0.0165 | 36.269 | 0 | 关闭
12904 | 17 | 5 | 恒流充电 | 00:00:18 | 87:21:41 | 0.152 | 2.2261 | 0.0008 | 1.69 | 0.0008 | 1.69 | 0 | 0 | 1.7e-06 | 3.72 | 1.7e-06 | 3.72 | 0 | 0 | 2023-05-15 20:07:49 | 0.0003383 | 0.0245 | 53.9391 | 0 | 关闭
12905 | 17 | 5 | 恒流充电 | 00:00:27 | 87:21:49 | 0.152 | 2.2361 | 0.0011 | 2.52 | 0.0011 | 2.52 | 0 | 0 | 2.5e-06 | 5.57 | 2.5e-06 | 5.57 | 0 | 0 | 2023-05-15 20:07:58 | 0.0003399 | 0.0376 | 82.7668 | 0 | 关闭
12906 | 17 | 5 | 恒流充电 | 00:00:30 | 87:21:52 | 0.152 | 2.2384 | 0.0013 | 2.79 | 0.0013 | 2.79 | 0 | 0 | 2.8e-06 | 6.17 | 2.8e-06 | 6.17 | 0 | 0 | 2023-05-15 20:08:01 | 0.0003402 | 0.0532 | 117.2535 | 0 | 关闭
12907 | 17 | 5 | 恒流充电 | 00:00:52 | 87:22:14 | 0.152 | 2.2484 | 0.0022 | 4.84 | 0.0022 | 4.84 | 0 | 0 | 4.9e-06 | 10.76 | 4.9e-06 | 10.76 | 0 | 0 | 2023-05-15 20:08:23 | 0.0003417 | 0.0929 | 204.5931 | 0 | 关闭
12908 | 17 | 5 | 恒流充电 | 00:01:00 | 87:22:22 | 0.152 | 2.25 | 0.0025 | 5.58 | 0.0025 | 5.58 | 0 | 0 | 5.6e-06 | 12.44 | 5.6e-06 | 12.44 | 0 | 0 | 2023-05-15 20:08:31 | 0.000342 | 0.2111 | 464.9833 | 0 | 关闭
12909 | 17 | 5 | 恒流充电 | 00:01:30 | 87:22:52 | 0.152 | 2.2509 | 0.0038 | 8.37 | 0.0038 | 8.37 | 0 | 0 | 8.5e-06 | 18.71 | 8.5e-06 | 18.71 | 0 | 0 | 2023-05-15 20:09:01 | 0.0003421 | 1.4073 | 3099.8804 | 0 | 关闭
12910 | 17 | 5 | 恒流充电 | 00:02:00 | 87:23:22 | 0.152 | 2.248 | 0.0051 | 11.16 | 0.0051 | 11.16 | 0 | 0 | 1.13e-05 | 24.99 | 1.13e-05 | 24.99 | 0 | 0 | 2023-05-15 20:09:31 | 0.0003417 | -0.4368 | -962.0276 | 0 | 关闭
12911 | 17 | 5 | 恒流充电 | 00:02:30 | 87:23:52 | 0.152 | 2.2443 | 0.0063 | 13.95 | 0.0063 | 13.95 | 0 | 0 | 1.42e-05 | 31.26 | 1.42e-05 | 31.26 | 0 | 0 | 2023-05-15 20:10:01 | 0.0003411 | -0.3423 | -754.0216 | 0 | 关闭
12912 | 17 | 5 | 恒流充电 | 00:03:00 | 87:24:22 | 0.152 | 2.2403 | 0.0076 | 16.74 | 0.0076 | 16.74 | 0 | 0 | 1.7e-05 | 37.51 | 1.7e-05 | 37.51 | 0 | 0 | 2023-05-15 20:10:31 | 0.0003405 | -0.3167 | -697.47 | 0 | 关闭
12913 | 17 | 5 | 恒流充电 | 00:03:30 | 87:24:52 | 0.152 | 2.2369 | 0.0089 | 19.53 | 0.0089 | 19.53 | 0 | 0 | 1.99e-05 | 43.76 | 1.99e-05 | 43.76 | 0 | 0 | 2023-05-15 20:11:01 | 0.00034 | -0.3725 | -820.5476 | 0 | 关闭
12914 | 17 | 5 | 恒流充电 | 00:04:00 | 87:25:22 | 0.152 | 2.2335 | 0.0101 | 22.32 | 0.0101 | 22.32 | 0 | 0 | 2.27e-05 | 49.99 | 2.27e-05 | 49.99 | 0 | 0 | 2023-05-15 20:11:31 | 0.0003395 | -0.3725 | -820.5458 | 0 | 关闭
12915 | 17 | 5 | 恒流充电 | 00:04:30 | 87:25:52 | 0.152 | 2.231 | 0.0114 | 25.11 | 0.0114 | 25.11 | 0 | 0 | 2.55e-05 | 56.22 | 2.55e-05 | 56.22 | 0 | 0 | 2023-05-15 20:12:01 | 0.0003391 | -0.5066 | -1115.9594 | 0 | 关闭
12916 | 17 | 5 | 恒流充电 | 00:05:00 | 87:26:22 | 0.152 | 2.2287 | 0.0127 | 27.9 | 0.0127 | 27.9 | 0 | 0 | 2.83e-05 | 62.44 | 2.83e-05 | 62.44 | 0 | 0 | 2023-05-15 20:12:31 | 0.0003388 | -0.5507 | -1212.994 | 0 | 关闭
12917 | 17 | 5 | 恒流充电 | 00:05:30 | 87:26:52 | 0.152 | 2.2266 | 0.0139 | 30.69 | 0.0139 | 30.69 | 0 | 0 | 3.12e-05 | 68.66 | 3.12e-05 | 68.66 | 0 | 0 | 2023-05-15 20:13:01 | 0.0003384 | -0.6031 | -1328.5143 | 0 | 关闭
12918 | 17 | 5 | 恒流充电 | 00:06:00 | 87:27:22 | 0.152 | 2.2249 | 0.0152 | 33.48 | 0.0152 | 33.48 | 0 | 0 | 3.4e-05 | 74.87 | 3.4e-05 | 74.87 | 0 | 0 | 2023-05-15 20:13:31 | 0.0003382 | -0.7451 | -1641.1023 | 0 | 关闭
12919 | 17 | 5 | 恒流充电 | 00:06:30 | 87:27:52 | 0.152 | 2.2233 | 0.0165 | 36.27 | 0.0165 | 36.27 | 0 | 0 | 3.68e-05 | 81.07 | 3.68e-05 | 81.07 | 0 | 0 | 2023-05-15 20:14:01 | 0.0003379 | -0.7916 | -1743.6712 | 0 | 关闭
12920 | 17 | 5 | 恒流充电 | 00:07:00 | 87:28:22 | 0.152 | 2.2218 | 0.0177 | 39.06 | 0.0177 | 39.06 | 0 | 0 | 3.96e-05 | 87.27 | 3.96e-05 | 87.27 | 0 | 0 | 2023-05-15 20:14:31 | 0.0003377 | -0.8444 | -1859.9078 | 0 | 关闭
12921 | 17 | 5 | 恒流充电 | 00:07:30 | 87:28:52 | 0.152 | 2.2203 | 0.019 | 41.85 | 0.019 | 41.85 | 0 | 0 | 4.24e-05 | 93.47 | 4.24e-05 | 93.47 | 0 | 0 | 2023-05-15 20:15:01 | 0.0003375 | -0.8444 | -1859.9364 | 0 | 关闭
12922 | 17 | 5 | 恒流充电 | 00:08:00 | 87:29:22 | 0.152 | 2.219 | 0.0203 | 44.64 | 0.0203 | 44.64 | 0 | 0 | 4.52e-05 | 99.66 | 4.52e-05 | 99.66 | 0 | 0 | 2023-05-15 20:15:31 | 0.0003372 | -0.9743 | -2146.0381 | 0 | 关闭
12923 | 17 | 5 | 恒流充电 | 00:08:30 | 87:29:52 | 0.152 | 2.2179 | 0.0215 | 47.43 | 0.0215 | 47.43 | 0 | 0 | 4.81e-05 | 105.85 | 4.81e-05 | 105.85 | 0 | 0 | 2023-05-15 20:16:01 | 0.0003371 | -1.1514 | -2536.2268 | 0 | 关闭
12924 | 17 | 5 | 恒流充电 | 00:09:00 | 87:30:22 | 0.152 | 2.217 | 0.0228 | 50.22 | 0.0228 | 50.22 | 0 | 0 | 5.09e-05 | 112.04 | 5.09e-05 | 112.04 | 0 | 0 | 2023-05-15 20:16:31 | 0.0003369 | -1.4073 | -3099.8871 | 0 | 关闭
12925 | 17 | 5 | 恒流充电 | 00:09:30 | 87:30:52 | 0.152 | 2.2162 | 0.0241 | 53.01 | 0.0241 | 53.01 | 0 | 0 | 5.37e-05 | 118.22 | 5.37e-05 | 118.22 | 0 | 0 | 2023-05-15 20:17:01 | 0.0003369 | -1.5833 | -3487.3654 | 0 | 关闭
12926 | 17 | 5 | 恒流充电 | 00:10:00 | 87:31:22 | 0.152 | 2.2155 | 0.0253 | 55.8 | 0.0253 | 55.8 | 0 | 0 | 5.65e-05 | 124.4 | 5.65e-05 | 124.4 | 0 | 0 | 2023-05-15 20:17:31 | 0.0003368 | -1.8094 | -3985.543 | 0 | 关闭
12927 | 17 | 5 | 恒流充电 | 00:10:30 | 87:31:52 | 0.152 | 2.2149 | 0.0266 | 58.59 | 0.0266 | 58.59 | 0 | 0 | 5.93e-05 | 130.58 | 5.93e-05 | 130.58 | 0 | 0 | 2023-05-15 20:18:01 | 0.0003367 | -2.111 | -4649.7899 | 0 | 关闭
12928 | 17 | 5 | 恒流充电 | 00:11:00 | 87:32:22 | 0.152 | 2.2144 | 0.0279 | 61.38 | 0.0279 | 61.38 | 0 | 0 | 6.21e-05 | 136.76 | 6.21e-05 | 136.76 | 0 | 0 | 2023-05-15 20:18:31 | 0.0003366 | -2.5332 | -5579.7846 | 0 | 关闭
12929 | 17 | 5 | 恒流充电 | 00:11:30 | 87:32:52 | 0.152 | 2.2139 | 0.0291 | 64.17 | 0.0291 | 64.17 | 0 | 0 | 6.49e-05 | 142.94 | 6.49e-05 | 142.94 | 0 | 0 | 2023-05-15 20:19:01 | 0.0003365 | -2.5332 | -5579.7479 | 0 | 关闭
12930 | 17 | 5 | 恒流充电 | 00:12:00 | 87:33:22 | 0.152 | 2.2136 | 0.0304 | 66.96 | 0.0304 | 66.96 | 0 | 0 | 6.77e-05 | 149.12 | 6.77e-05 | 149.12 | 0 | 0 | 2023-05-15 20:19:31 | 0.0003365 | -4.222 | -9299.6207 | 0 | 关闭
12931 | 17 | 5 | 恒流充电 | 00:12:30 | 87:33:52 | 0.152 | 2.2135 | 0.0317 | 69.75 | 0.0317 | 69.75 | 0 | 0 | 7.05e-05 | 155.29 | 7.05e-05 | 155.29 | 0 | 0 | 2023-05-15 20:20:01 | 0.0003364 | -12.6661 | -27898.862 | 0 | 关闭
12932 | 17 | 5 | 恒流充电 | 00:13:00 | 87:34:22 | 0.152 | 2.2134 | 0.0329 | 72.54 | 0.0329 | 72.54 | 0 | 0 | 7.33e-05 | 161.47 | 7.33e-05 | 161.47 | 0 | 0 | 2023-05-15 20:20:31 | 0.0003364 | -12.6661 | -27898.862 | 0 | 关闭
12933 | 17 | 5 | 恒流充电 | 00:13:30 | 87:34:52 | 0.152 | 2.2135 | 0.0342 | 75.33 | 0.0342 | 75.33 | 0 | 0 | 7.61e-05 | 167.64 | 7.61e-05 | 167.64 | 0 | 0 | 2023-05-15 20:21:01 | 0.0003364 | 12.6661 | 27898.9843 | 0 | 关闭
12934 | 17 | 5 | 恒流充电 | 00:14:00 | 87:35:22 | 0.152 | 2.2136 | 0.0355 | 78.12 | 0.0355 | 78.12 | 0 | 0 | 7.89e-05 | 173.82 | 7.89e-05 | 173.82 | 0 | 0 | 2023-05-15 20:21:31 | 0.0003364 | 12.6661 | 27898.9843 | 0 | 关闭
12935 | 17 | 5 | 恒流充电 | 00:14:30 | 87:35:52 | 0.152 | 2.2137 | 0.0367 | 80.91 | 0.0367 | 80.91 | 0 | 0 | 8.17e-05 | 179.99 | 8.17e-05 | 179.99 | 0 | 0 | 2023-05-15 20:22:01 | 0.0003365 | 12.6659 | 27898.4949 | 0 | 关闭
12936 | 17 | 5 | 恒流充电 | 00:15:00 | 87:36:22 | 0.152 | 2.214 | 0.038 | 83.7 | 0.038 | 83.7 | 0 | 0 | 8.45e-05 | 186.17 | 8.45e-05 | 186.17 | 0 | 0 | 2023-05-15 20:22:31 | 0.0003365 | 4.222 | 9299.6411 | 0 | 关闭
12937 | 17 | 5 | 恒流充电 | 00:15:30 | 87:36:52 | 0.152 | 2.2142 | 0.0393 | 86.49 | 0.0393 | 86.49 | 0 | 0 | 8.73e-05 | 192.35 | 8.73e-05 | 192.35 | 0 | 0 | 2023-05-15 20:23:01 | 0.0003366 | 6.3331 | 13949.4616 | 0 | 关闭
12938 | 17 | 5 | 恒流充电 | 00:16:00 | 87:37:22 | 0.152 | 2.2144 | 0.0405 | 89.28 | 0.0405 | 89.28 | 0 | 0 | 9.01e-05 | 198.52 | 9.01e-05 | 198.52 | 0 | 0 | 2023-05-15 20:23:31 | 0.0003366 | 6.333 | 13949.278 | 0 | 关闭
12939 | 17 | 5 | 恒流充电 | 00:16:30 | 87:37:52 | 0.152 | 2.2145 | 0.0418 | 92.07 | 0.0418 | 92.07 | 0 | 0 | 9.29e-05 | 204.7 | 9.29e-05 | 204.7 | 0 | 0 | 2023-05-15 20:24:01 | 0.0003366 | 12.666 | 27898.7396 | 0 | 关闭
12940 | 17 | 5 | 恒流充电 | 00:17:00 | 87:38:22 | 0.152 | 2.2148 | 0.0431 | 94.86 | 0.0431 | 94.86 | 0 | 0 | 9.57e-05 | 210.88 | 9.57e-05 | 210.88 | 0 | 0 | 2023-05-15 20:24:31 | 0.0003366 | 4.222 | 9299.5391 | 0 | 关闭
12941 | 17 | 5 | 恒流充电 | 00:17:30 | 87:38:52 | 0.152 | 2.215 | 0.0443 | 97.65 | 0.0443 | 97.65 | 0 | 0 | 9.85e-05 | 217.06 | 9.85e-05 | 217.06 | 0 | 0 | 2023-05-15 20:25:01 | 0.0003367 | 6.333 | 13949.4004 | 0 | 关闭
12942 | 17 | 5 | 恒流充电 | 00:18:00 | 87:39:22 | 0.152 | 2.2151 | 0.0456 | 100.44 | 0.0456 | 100.44 | 0 | 0 | 0.0001014 | 223.24 | 0.0001014 | 223.24 | 0 | 0 | 2023-05-15 20:25:31 | 0.0003367 | 12.6661 | 27898.9232 | 0 | 关闭
12943 | 17 | 5 | 恒流充电 | 00:18:30 | 87:39:52 | 0.152 | 2.2153 | 0.0469 | 103.23 | 0.0469 | 103.23 | 0 | 0 | 0.0001042 | 229.42 | 0.0001042 | 229.42 | 0 | 0 | 2023-05-15 20:26:01 | 0.0003367 | 6.3331 | 13949.4922 | 0 | 关闭
12944 | 17 | 5 | 恒流充电 | 00:19:00 | 87:40:22 | 0.152 | 2.2154 | 0.0481 | 106.02 | 0.0481 | 106.02 | 0 | 0 | 0.000107 | 235.6 | 0.000107 | 235.6 | 0 | 0 | 2023-05-15 20:26:31 | 0.0003367 | 12.6661 | 27898.8008 | 0 | 关闭
12945 | 17 | 5 | 恒流充电 | 00:19:30 | 87:40:52 | 0.152 | 2.2154 | 0.0494 | 108.81 | 0.0494 | 108.81 | 0 | 0 | 0.0001098 | 241.78 | 0.0001098 | 241.78 | 0 | 0 | 2023-05-15 20:27:01 | 0.0003367 | 0 | 0 | 0 | 关闭
12946 | 17 | 5 | 恒流充电 | 00:20:00 | 87:41:22 | 0.152 | 2.2156 | 0.0507 | 111.59 | 0.0507 | 111.59 | 0 | 0 | 0.0001126 | 247.96 | 0.0001126 | 247.96 | 0 | 0 | 2023-05-15 20:27:31 | 0.0003367 | 6.3323 | 13947.8096 | 0 | 关闭
12947 | 17 | 5 | 恒流充电 | 00:20:30 | 87:41:52 | 0.152 | 2.2159 | 0.0519 | 114.38 | 0.0519 | 114.38 | 0 | 0 | 0.0001154 | 254.14 | 0.0001154 | 254.14 | 0 | 0 | 2023-05-15 20:28:01 | 0.0003368 | 4.2219 | 9299.3555 | 0 | 关闭
12948 | 17 | 5 | 恒流充电 | 00:21:00 | 87:42:22 | 0.152 | 2.2161 | 0.0532 | 117.17 | 0.0532 | 117.17 | 0 | 0 | 0.0001182 | 260.32 | 0.0001182 | 260.32 | 0 | 0 | 2023-05-15 20:28:31 | 0.0003368 | 6.333 | 13949.3392 | 0 | 关闭
12949 | 17 | 5 | 恒流充电 | 00:21:30 | 87:42:52 | 0.152 | 2.2163 | 0.0545 | 119.96 | 0.0545 | 119.96 | 0 | 0 | 0.000121 | 266.51 | 0.000121 | 266.51 | 0 | 0 | 2023-05-15 20:29:01 | 0.0003369 | 6.3331 | 13949.4616 | 0 | 关闭
12950 | 17 | 5 | 恒流充电 | 00:22:00 | 87:43:22 | 0.152 | 2.2165 | 0.0557 | 122.75 | 0.0557 | 122.75 | 0 | 0 | 0.0001238 | 272.69 | 0.0001238 | 272.69 | 0 | 0 | 2023-05-15 20:29:31 | 0.0003369 | 6.3331 | 13949.4616 | 0 | 关闭
12951 | 17 | 5 | 恒流充电 | 00:22:30 | 87:43:52 | 0.152 | 2.2168 | 0.057 | 125.54 | 0.057 | 125.54 | 0 | 0 | 0.0001266 | 278.88 | 0.0001266 | 278.88 | 0 | 0 | 2023-05-15 20:30:01 | 0.000337 | 4.222 | 9299.6411 | 0 | 关闭
12952 | 17 | 5 | 恒流充电 | 00:23:00 | 87:44:22 | 0.152 | 2.2172 | 0.0583 | 128.33 | 0.0583 | 128.33 | 0 | 0 | 0.0001294 | 285.06 | 0.0001294 | 285.06 | 0 | 0 | 2023-05-15 20:30:31 | 0.000337 | 3.1665 | 6974.7614 | 0 | 关闭
12953 | 17 | 5 | 恒流充电 | 00:23:30 | 87:44:52 | 0.152 | 2.2176 | 0.0595 | 131.12 | 0.0595 | 131.12 | 0 | 0 | 0.0001322 | 291.25 | 0.0001322 | 291.25 | 0 | 0 | 2023-05-15 20:31:01 | 0.0003371 | 3.1666 | 6974.792 | 0 | 关闭
12954 | 17 | 5 | 恒流充电 | 00:24:00 | 87:45:22 | 0.152 | 2.218 | 0.0608 | 133.91 | 0.0608 | 133.91 | 0 | 0 | 0.000135 | 297.43 | 0.000135 | 297.43 | 0 | 0 | 2023-05-15 20:31:31 | 0.0003371 | 3.1665 | 6974.6696 | 0 | 关闭
12955 | 17 | 5 | 恒流充电 | 00:24:30 | 87:45:52 | 0.152 | 2.2183 | 0.0621 | 136.7 | 0.0621 | 136.7 | 0 | 0 | 0.0001378 | 303.62 | 0.0001378 | 303.62 | 0 | 0 | 2023-05-15 20:32:01 | 0.0003372 | 4.2221 | 9299.6818 | 0 | 关闭
12956 | 17 | 5 | 恒流充电 | 00:25:00 | 87:46:22 | 0.152 | 2.2187 | 0.0633 | 139.49 | 0.0633 | 139.49 | 0 | 0 | 0.0001407 | 309.81 | 0.0001407 | 309.81 | 0 | 0 | 2023-05-15 20:32:31 | 0.0003372 | 3.1665 | 6974.7614 | 0 | 关闭
12957 | 17 | 5 | 恒流充电 | 00:25:30 | 87:46:52 | 0.152 | 2.2192 | 0.0646 | 142.28 | 0.0646 | 142.28 | 0 | 0 | 0.0001435 | 316 | 0.0001435 | 316 | 0 | 0 | 2023-05-15 20:33:01 | 0.0003373 | 2.5332 | 5579.7846 | 0 | 关闭
12958 | 17 | 5 | 恒流充电 | 00:26:00 | 87:47:22 | 0.152 | 2.2196 | 0.0659 | 145.07 | 0.0659 | 145.07 | 0 | 0 | 0.0001463 | 322.19 | 0.0001463 | 322.19 | 0 | 0 | 2023-05-15 20:33:31 | 0.0003374 | 3.1666 | 6974.792 | 0 | 关闭
12959 | 17 | 5 | 恒流充电 | 00:26:30 | 87:47:52 | 0.152 | 2.2201 | 0.0671 | 147.86 | 0.0671 | 147.86 | 0 | 0 | 0.0001491 | 328.39 | 0.0001491 | 328.39 | 0 | 0 | 2023-05-15 20:34:01 | 0.0003375 | 2.5332 | 5579.7112 | 0 | 关闭
12960 | 17 | 5 | 恒流充电 | 00:27:00 | 87:48:22 | 0.152 | 2.2205 | 0.0684 | 150.65 | 0.0684 | 150.65 | 0 | 0 | 0.0001519 | 334.58 | 0.0001519 | 334.58 | 0 | 0 | 2023-05-15 20:34:31 | 0.0003375 | 3.1665 | 6974.7614 | 0 | 关闭
12961 | 17 | 5 | 恒流充电 | 00:27:30 | 87:48:52 | 0.152 | 2.221 | 0.0697 | 153.44 | 0.0697 | 153.44 | 0 | 0 | 0.0001547 | 340.78 | 0.0001547 | 340.78 | 0 | 0 | 2023-05-15 20:35:01 | 0.0003376 | 2.5332 | 5579.7357 | 0 | 关闭
12962 | 17 | 5 | 恒流充电 | 00:28:00 | 87:49:22 | 0.152 | 2.2213 | 0.0709 | 156.23 | 0.0709 | 156.23 | 0 | 0 | 0.0001575 | 346.98 | 0.0001575 | 346.98 | 0 | 0 | 2023-05-15 20:35:31 | 0.0003376 | 4.222 | 9299.5187 | 0 | 关闭
12963 | 17 | 5 | 恒流充电 | 00:28:30 | 87:49:52 | 0.152 | 2.2216 | 0.0722 | 159.02 | 0.0722 | 159.02 | 0 | 0 | 0.0001603 | 353.17 | 0.0001603 | 353.17 | 0 | 0 | 2023-05-15 20:36:01 | 0.0003377 | 4.222 | 9299.5187 | 0 | 关闭
12964 | 17 | 5 | 恒流充电 | 00:29:00 | 87:50:22 | 0.152 | 2.2219 | 0.0735 | 161.81 | 0.0735 | 161.81 | 0 | 0 | 0.0001632 | 359.37 | 0.0001632 | 359.37 | 0 | 0 | 2023-05-15 20:36:31 | 0.0003377 | 4.2219 | 9299.4371 | 0 | 关闭
12965 | 17 | 5 | 恒流充电 | 00:29:30 | 87:50:52 | 0.152 | 2.2223 | 0.0747 | 164.6 | 0.0747 | 164.6 | 0 | 0 | 0.000166 | 365.57 | 0.000166 | 365.57 | 0 | 0 | 2023-05-15 20:37:01 | 0.0003378 | 3.1665 | 6974.6084 | 0 | 关闭
12966 | 17 | 5 | 恒流充电 | 00:30:00 | 87:51:22 | 0.152 | 2.2226 | 0.076 | 167.39 | 0.076 | 167.39 | 0 | 0 | 0.0001688 | 371.77 | 0.0001688 | 371.77 | 0 | 0 | 2023-05-15 20:37:31 | 0.0003379 | 4.2221 | 9299.7226 | 0 | 关闭
12967 | 17 | 5 | 恒流充电 | 00:30:30 | 87:51:52 | 0.152 | 2.2228 | 0.0773 | 170.18 | 0.0773 | 170.18 | 0 | 0 | 0.0001716 | 377.97 | 0.0001716 | 377.97 | 0 | 0 | 2023-05-15 20:38:01 | 0.0003379 | 6.3336 | 13950.7465 | 0 | 关闭
12968 | 17 | 5 | 恒流充电 | 00:31:00 | 87:52:22 | 0.152 | 2.223 | 0.0785 | 172.97 | 0.0785 | 172.97 | 0 | 0 | 0.0001744 | 384.17 | 0.0001744 | 384.17 | 0 | 0 | 2023-05-15 20:38:31 | 0.0003379 | 6.3335 | 13950.4405 | 0 | 关闭
12969 | 17 | 5 | 恒流充电 | 00:31:30 | 87:52:52 | 0.152 | 2.2233 | 0.0798 | 175.76 | 0.0798 | 175.76 | 0 | 0 | 0.0001772 | 390.38 | 0.0001772 | 390.38 | 0 | 0 | 2023-05-15 20:39:01 | 0.0003379 | 4.2222 | 9299.9674 | 0 | 关闭
12970 | 17 | 5 | 恒流充电 | 00:32:00 | 87:53:22 | 0.152 | 2.2236 | 0.0811 | 178.55 | 0.0811 | 178.55 | 0 | 0 | 0.00018 | 396.58 | 0.00018 | 396.58 | 0 | 0 | 2023-05-15 20:39:31 | 0.000338 | 4.2222 | 9300.0082 | 0 | 关闭
12971 | 17 | 5 | 恒流充电 | 00:32:30 | 87:53:52 | 0.152 | 2.2238 | 0.0823 | 181.34 | 0.0823 | 181.34 | 0 | 0 | 0.0001829 | 402.78 | 0.0001829 | 402.78 | 0 | 0 | 2023-05-15 20:40:01 | 0.000338 | 6.3332 | 13949.7675 | 0 | 关闭
12972 | 17 | 5 | 恒流充电 | 00:33:00 | 87:54:22 | 0.152 | 2.2242 | 0.0836 | 184.13 | 0.0836 | 184.13 | 0 | 0 | 0.0001857 | 408.99 | 0.0001857 | 408.99 | 0 | 0 | 2023-05-15 20:40:31 | 0.0003381 | 3.1666 | 6974.8837 | 0 | 关闭
12973 | 17 | 5 | 恒流充电 | 00:33:30 | 87:54:52 | 0.152 | 2.2246 | 0.0849 | 186.92 | 0.0849 | 186.92 | 0 | 0 | 0.0001885 | 415.2 | 0.0001885 | 415.2 | 0 | 0 | 2023-05-15 20:41:01 | 0.0003381 | 3.1666 | 6974.8532 | 0 | 关闭
12974 | 17 | 5 | 恒流充电 | 00:34:00 | 87:55:22 | 0.152 | 2.225 | 0.0861 | 189.71 | 0.0861 | 189.71 | 0 | 0 | 0.0001913 | 421.4 | 0.0001913 | 421.4 | 0 | 0 | 2023-05-15 20:41:31 | 0.0003382 | 3.1666 | 6974.8532 | 0 | 关闭
12975 | 17 | 5 | 恒流充电 | 00:34:30 | 87:55:52 | 0.152 | 2.2255 | 0.0874 | 192.5 | 0.0874 | 192.5 | 0 | 0 | 0.0001941 | 427.61 | 0.0001941 | 427.61 | 0 | 0 | 2023-05-15 20:42:01 | 0.0003383 | 2.5333 | 5579.8581 | 0 | 关闭
12976 | 17 | 5 | 恒流充电 | 00:35:00 | 87:56:22 | 0.152 | 2.2259 | 0.0887 | 195.29 | 0.0887 | 195.29 | 0 | 0 | 0.000197 | 433.82 | 0.000197 | 433.82 | 0 | 0 | 2023-05-15 20:42:31 | 0.0003383 | 3.1665 | 6974.7614 | 0 | 关闭
12977 | 17 | 5 | 恒流充电 | 00:35:30 | 87:56:52 | 0.152 | 2.2264 | 0.0899 | 198.08 | 0.0899 | 198.08 | 0 | 0 | 0.0001998 | 440.03 | 0.0001998 | 440.03 | 0 | 0 | 2023-05-15 20:43:01 | 0.0003384 | 2.5333 | 5579.9559 | 0 | 关闭
12978 | 17 | 5 | 恒流充电 | 00:36:00 | 87:57:22 | 0.152 | 2.2269 | 0.0912 | 200.87 | 0.0912 | 200.87 | 0 | 0 | 0.0002026 | 446.24 | 0.0002026 | 446.24 | 0 | 0 | 2023-05-15 20:43:31 | 0.0003385 | 2.5332 | 5579.7602 | 0 | 关闭
12979 | 17 | 5 | 恒流充电 | 00:36:30 | 87:57:52 | 0.152 | 2.2273 | 0.0925 | 203.66 | 0.0925 | 203.66 | 0 | 0 | 0.0002054 | 452.46 | 0.0002054 | 452.46 | 0 | 0 | 2023-05-15 20:44:01 | 0.0003385 | 3.1666 | 6974.792 | 0 | 关闭
12980 | 17 | 5 | 恒流充电 | 00:37:00 | 87:58:22 | 0.152 | 2.228 | 0.0937 | 206.45 | 0.0937 | 206.45 | 0 | 0 | 0.0002082 | 458.67 | 0.0002082 | 458.67 | 0 | 0 | 2023-05-15 20:44:31 | 0.0003386 | 1.8094 | 3985.5605 | 0 | 关闭
12981 | 17 | 5 | 恒流充电 | 00:37:30 | 87:58:52 | 0.152 | 2.2284 | 0.095 | 209.24 | 0.095 | 209.24 | 0 | 0 | 0.0002111 | 464.89 | 0.0002111 | 464.89 | 0 | 0 | 2023-05-15 20:45:01 | 0.0003387 | 3.1666 | 6974.792 | 0 | 关闭
12982 | 17 | 5 | 恒流充电 | 00:38:00 | 87:59:22 | 0.152 | 2.229 | 0.0963 | 212.03 | 0.0963 | 212.03 | 0 | 0 | 0.0002139 | 471.11 | 0.0002139 | 471.11 | 0 | 0 | 2023-05-15 20:45:31 | 0.0003388 | 2.111 | 4649.8205 | 0 | 关闭
12983 | 17 | 5 | 恒流充电 | 00:38:30 | 87:59:52 | 0.152 | 2.2294 | 0.0975 | 214.82 | 0.0975 | 214.82 | 0 | 0 | 0.0002167 | 477.33 | 0.0002167 | 477.33 | 0 | 0 | 2023-05-15 20:46:01 | 0.0003389 | 3.1666 | 6974.792 | 0 | 关闭
12984 | 17 | 5 | 恒流充电 | 00:39:00 | 88:00:22 | 0.152 | 2.2298 | 0.0988 | 217.61 | 0.0988 | 217.61 | 0 | 0 | 0.0002195 | 483.55 | 0.0002195 | 483.55 | 0 | 0 | 2023-05-15 20:46:31 | 0.0003389 | 3.1665 | 6974.7308 | 0 | 关闭
12985 | 17 | 5 | 恒流充电 | 00:39:30 | 88:00:52 | 0.152 | 2.2302 | 0.1001 | 220.4 | 0.1001 | 220.4 | 0 | 0 | 0.0002224 | 489.77 | 0.0002224 | 489.77 | 0 | 0 | 2023-05-15 20:47:01 | 0.000339 | 3.1665 | 6974.7308 | 0 | 关闭
12986 | 17 | 5 | 恒流充电 | 00:40:00 | 88:01:22 | 0.152 | 2.2307 | 0.1013 | 223.19 | 0.1013 | 223.19 | 0 | 0 | 0.0002252 | 495.99 | 0.0002252 | 495.99 | 0 | 0 | 2023-05-15 20:47:31 | 0.0003391 | 2.5333 | 5579.8825 | 0 | 关闭
12987 | 17 | 5 | 恒流充电 | 00:40:30 | 88:01:52 | 0.152 | 2.2312 | 0.1026 | 225.98 | 0.1026 | 225.98 | 0 | 0 | 0.000228 | 502.21 | 0.000228 | 502.21 | 0 | 0 | 2023-05-15 20:48:01 | 0.0003391 | 2.5332 | 5579.7357 | 0 | 关闭
12988 | 17 | 5 | 恒流充电 | 00:41:00 | 88:02:22 | 0.152 | 2.2316 | 0.1039 | 228.77 | 0.1039 | 228.77 | 0 | 0 | 0.0002308 | 508.44 | 0.0002308 | 508.44 | 0 | 0 | 2023-05-15 20:48:31 | 0.0003392 | 3.1665 | 6974.7308 | 0 | 关闭
12989 | 17 | 5 | 恒流充电 | 00:41:30 | 88:02:52 | 0.152 | 2.2319 | 0.1051 | 231.56 | 0.1051 | 231.56 | 0 | 0 | 0.0002337 | 514.67 | 0.0002337 | 514.67 | 0 | 0 | 2023-05-15 20:49:01 | 0.0003392 | 4.222 | 9299.5595 | 0 | 关闭
12990 | 17 | 5 | 恒流充电 | 00:42:00 | 88:03:22 | 0.152 | 2.2322 | 0.1064 | 234.35 | 0.1064 | 234.35 | 0 | 0 | 0.0002365 | 520.89 | 0.0002365 | 520.89 | 0 | 0 | 2023-05-15 20:49:31 | 0.0003393 | 4.2221 | 9299.7226 | 0 | 关闭
12991 | 17 | 5 | 恒流充电 | 00:42:30 | 88:03:52 | 0.152 | 2.2325 | 0.1077 | 237.14 | 0.1077 | 237.14 | 0 | 0 | 0.0002393 | 527.12 | 0.0002393 | 527.12 | 0 | 0 | 2023-05-15 20:50:01 | 0.0003393 | 4.222 | 9299.5595 | 0 | 关闭
12992 | 17 | 5 | 恒流充电 | 00:43:00 | 88:04:22 | 0.152 | 2.2327 | 0.1089 | 239.93 | 0.1089 | 239.93 | 0 | 0 | 0.0002421 | 533.35 | 0.0002421 | 533.35 | 0 | 0 | 2023-05-15 20:50:31 | 0.0003393 | 6.3329 | 13949.2168 | 0 | 关闭
12993 | 17 | 5 | 恒流充电 | 00:43:30 | 88:04:52 | 0.152 | 2.233 | 0.1102 | 242.72 | 0.1102 | 242.72 | 0 | 0 | 0.000245 | 539.58 | 0.000245 | 539.58 | 0 | 0 | 2023-05-15 20:51:01 | 0.0003394 | 4.222 | 9299.4779 | 0 | 关闭
12994 | 17 | 5 | 恒流充电 | 00:44:00 | 88:05:22 | 0.152 | 2.2333 | 0.1115 | 245.51 | 0.1115 | 245.51 | 0 | 0 | 0.0002478 | 545.81 | 0.0002478 | 545.81 | 0 | 0 | 2023-05-15 20:51:31 | 0.0003394 | 4.222 | 9299.5595 | 0 | 关闭
12995 | 17 | 5 | 恒流充电 | 00:44:30 | 88:05:52 | 0.152 | 2.2335 | 0.1127 | 248.3 | 0.1127 | 248.3 | 0 | 0 | 0.0002506 | 552.04 | 0.0002506 | 552.04 | 0 | 0 | 2023-05-15 20:52:01 | 0.0003395 | 6.333 | 13949.3392 | 0 | 关闭
12996 | 17 | 5 | 恒流充电 | 00:45:00 | 88:06:22 | 0.152 | 2.2338 | 0.114 | 251.09 | 0.114 | 251.09 | 0 | 0 | 0.0002535 | 558.27 | 0.0002535 | 558.27 | 0 | 0 | 2023-05-15 20:52:31 | 0.0003395 | 4.222 | 9299.5595 | 0 | 关闭
12997 | 17 | 5 | 恒流充电 | 00:45:30 | 88:06:52 | 0.152 | 2.234 | 0.1153 | 253.88 | 0.1153 | 253.88 | 0 | 0 | 0.0002563 | 564.5 | 0.0002563 | 564.5 | 0 | 0 | 2023-05-15 20:53:01 | 0.0003396 | 6.3331 | 13949.5839 | 0 | 关闭
12998 | 17 | 5 | 恒流充电 | 00:46:00 | 88:07:22 | 0.152 | 2.2343 | 0.1165 | 256.67 | 0.1165 | 256.67 | 0 | 0 | 0.0002591 | 570.74 | 0.0002591 | 570.74 | 0 | 0 | 2023-05-15 20:53:31 | 0.0003396 | 4.222 | 9299.5595 | 0 | 关闭
12999 | 17 | 5 | 恒流充电 | 00:46:30 | 88:07:52 | 0.152 | 2.2347 | 0.1178 | 259.46 | 0.1178 | 259.46 | 0 | 0 | 0.0002619 | 576.97 | 0.0002619 | 576.97 | 0 | 0 | 2023-05-15 20:54:01 | 0.0003396 | 3.1665 | 6974.7308 | 0 | 关闭
13000 | 17 | 5 | 恒流充电 | 00:47:00 | 88:08:22 | 0.152 | 2.235 | 0.1191 | 262.25 | 0.1191 | 262.25 | 0 | 0 | 0.0002648 | 583.21 | 0.0002648 | 583.21 | 0 | 0 | 2023-05-15 20:54:31 | 0.0003397 | 4.2221 | 9299.7226 | 0 | 关闭
13001 | 17 | 5 | 恒流充电 | 00:47:30 | 88:08:52 | 0.152 | 2.2354 | 0.1203 | 265.04 | 0.1203 | 265.04 | 0 | 0 | 0.0002676 | 589.44 | 0.0002676 | 589.44 | 0 | 0 | 2023-05-15 20:55:01 | 0.0003398 | 3.1665 | 6974.7308 | 0 | 关闭
13002 | 17 | 5 | 恒流充电 | 00:48:00 | 88:09:22 | 0.152 | 2.2359 | 0.1216 | 267.83 | 0.1216 | 267.83 | 0 | 0 | 0.0002704 | 595.68 | 0.0002704 | 595.68 | 0 | 0 | 2023-05-15 20:55:31 | 0.0003398 | 2.5332 | 5579.7846 | 0 | 关闭
13003 | 17 | 5 | 恒流充电 | 00:48:30 | 88:09:52 | 0.152 | 2.2364 | 0.1229 | 270.62 | 0.1229 | 270.62 | 0 | 0 | 0.0002733 | 601.92 | 0.0002733 | 601.92 | 0 | 0 | 2023-05-15 20:56:01 | 0.0003399 | 2.5332 | 5579.8336 | 0 | 关闭
13004 | 17 | 5 | 恒流充电 | 00:49:00 | 88:10:22 | 0.152 | 2.2368 | 0.1241 | 273.41 | 0.1241 | 273.41 | 0 | 0 | 0.0002761 | 608.16 | 0.0002761 | 608.16 | 0 | 0 | 2023-05-15 20:56:31 | 0.0003399 | 3.1665 | 6974.7308 | 0 | 关闭
13005 | 17 | 5 | 恒流充电 | 00:49:30 | 88:10:52 | 0.152 | 2.2374 | 0.1254 | 276.2 | 0.1254 | 276.2 | 0 | 0 | 0.0002789 | 614.4 | 0.0002789 | 614.4 | 0 | 0 | 2023-05-15 20:57:01 | 0.0003401 | 2.111 | 4649.8613 | 0 | 关闭
13006 | 17 | 5 | 恒流充电 | 00:50:00 | 88:11:22 | 0.152 | 2.2379 | 0.1267 | 278.99 | 0.1267 | 278.99 | 0 | 0 | 0.0002818 | 620.64 | 0.0002818 | 620.64 | 0 | 0 | 2023-05-15 20:57:31 | 0.0003401 | 2.5332 | 5579.7357 | 0 | 关闭
13007 | 17 | 5 | 恒流充电 | 00:50:30 | 88:11:52 | 0.152 | 2.2383 | 0.1279 | 281.78 | 0.1279 | 281.78 | 0 | 0 | 0.0002846 | 626.89 | 0.0002846 | 626.89 | 0 | 0 | 2023-05-15 20:58:01 | 0.0003402 | 3.1665 | 6974.6696 | 0 | 关闭
13008 | 17 | 5 | 恒流充电 | 00:51:00 | 88:12:22 | 0.152 | 2.2386 | 0.1292 | 284.57 | 0.1292 | 284.57 | 0 | 0 | 0.0002874 | 633.13 | 0.0002874 | 633.13 | 0 | 0 | 2023-05-15 20:58:31 | 0.0003402 | 4.2219 | 9299.3963 | 0 | 关闭
13009 | 17 | 5 | 恒流充电 | 00:51:30 | 88:12:52 | 0.152 | 2.239 | 0.1305 | 287.36 | 0.1305 | 287.36 | 0 | 0 | 0.0002903 | 639.38 | 0.0002903 | 639.38 | 0 | 0 | 2023-05-15 20:59:01 | 0.0003403 | 3.1665 | 6974.6696 | 0 | 关闭
13010 | 17 | 5 | 恒流充电 | 00:52:00 | 88:13:22 | 0.152 | 2.2394 | 0.1317 | 290.15 | 0.1317 | 290.15 | 0 | 0 | 0.0002931 | 645.62 | 0.0002931 | 645.62 | 0 | 0 | 2023-05-15 20:59:31 | 0.0003404 | 3.1665 | 6974.7308 | 0 | 关闭
13011 | 17 | 5 | 恒流充电 | 00:52:30 | 88:13:52 | 0.152 | 2.2397 | 0.133 | 292.94 | 0.133 | 292.94 | 0 | 0 | 0.000296 | 651.87 | 0.000296 | 651.87 | 0 | 0 | 2023-05-15 21:00:01 | 0.0003404 | 4.222 | 9299.4779 | 0 | 关闭
13012 | 17 | 5 | 恒流充电 | 00:53:00 | 88:14:22 | 0.152 | 2.2399 | 0.1343 | 295.73 | 0.1343 | 295.73 | 0 | 0 | 0.0002988 | 658.12 | 0.0002988 | 658.12 | 0 | 0 | 2023-05-15 21:00:31 | 0.0003404 | 6.333 | 13949.3392 | 0 | 关闭
13013 | 17 | 5 | 恒流充电 | 00:53:30 | 88:14:52 | 0.152 | 2.2403 | 0.1355 | 298.52 | 0.1355 | 298.52 | 0 | 0 | 0.0003016 | 664.37 | 0.0003016 | 664.37 | 0 | 0 | 2023-05-15 21:01:01 | 0.0003405 | 3.1666 | 6974.792 | 0 | 关闭
13014 | 17 | 5 | 恒流充电 | 00:54:00 | 88:15:22 | 0.152 | 2.2406 | 0.1368 | 301.31 | 0.1368 | 301.31 | 0 | 0 | 0.0003045 | 670.62 | 0.0003045 | 670.62 | 0 | 0 | 2023-05-15 21:01:31 | 0.0003406 | 4.222 | 9299.6411 | 0 | 关闭
13015 | 17 | 5 | 恒流充电 | 00:54:30 | 88:15:52 | 0.152 | 2.2409 | 0.1381 | 304.1 | 0.1381 | 304.1 | 0 | 0 | 0.0003073 | 676.87 | 0.0003073 | 676.87 | 0 | 0 | 2023-05-15 21:02:01 | 0.0003406 | 4.222 | 9299.5595 | 0 | 关闭
13016 | 17 | 5 | 恒流充电 | 00:55:00 | 88:16:22 | 0.152 | 2.2413 | 0.1393 | 306.89 | 0.1393 | 306.89 | 0 | 0 | 0.0003101 | 683.13 | 0.0003101 | 683.13 | 0 | 0 | 2023-05-15 21:02:31 | 0.0003407 | 3.1665 | 6974.6696 | 0 | 关闭
13017 | 17 | 5 | 恒流充电 | 00:55:30 | 88:16:52 | 0.152 | 2.2416 | 0.1406 | 309.68 | 0.1406 | 309.68 | 0 | 0 | 0.000313 | 689.38 | 0.000313 | 689.38 | 0 | 0 | 2023-05-15 21:03:01 | 0.0003407 | 4.222 | 9299.6411 | 0 | 关闭
13018 | 17 | 5 | 恒流充电 | 00:56:00 | 88:17:22 | 0.152 | 2.242 | 0.1419 | 312.47 | 0.1419 | 312.47 | 0 | 0 | 0.0003158 | 695.63 | 0.0003158 | 695.63 | 0 | 0 | 2023-05-15 21:03:31 | 0.0003408 | 3.1665 | 6974.7308 | 0 | 关闭
13019 | 17 | 5 | 恒流充电 | 00:56:30 | 88:17:52 | 0.152 | 2.2425 | 0.1431 | 315.26 | 0.1431 | 315.26 | 0 | 0 | 0.0003187 | 701.89 | 0.0003187 | 701.89 | 0 | 0 | 2023-05-15 21:04:01 | 0.0003409 | 2.5332 | 5579.8336 | 0 | 关闭
13020 | 17 | 5 | 恒流充电 | 00:57:00 | 88:18:22 | 0.152 | 2.2432 | 0.1444 | 318.05 | 0.1444 | 318.05 | 0 | 0 | 0.0003215 | 708.15 | 0.0003215 | 708.15 | 0 | 0 | 2023-05-15 21:04:31 | 0.0003409 | 1.8094 | 3985.5255 | 0 | 关闭
13021 | 17 | 5 | 恒流充电 | 00:57:30 | 88:18:52 | 0.152 | 2.2437 | 0.1457 | 320.84 | 0.1457 | 320.84 | 0 | 0 | 0.0003243 | 714.41 | 0.0003243 | 714.41 | 0 | 0 | 2023-05-15 21:05:01 | 0.000341 | 2.5332 | 5579.6867 | 0 | 关闭
13022 | 17 | 5 | 恒流充电 | 00:58:00 | 88:19:22 | 0.152 | 2.2442 | 0.1469 | 323.63 | 0.1469 | 323.63 | 0 | 0 | 0.0003272 | 720.67 | 0.0003272 | 720.67 | 0 | 0 | 2023-05-15 21:05:31 | 0.0003411 | 2.5332 | 5579.7357 | 0 | 关闭
13023 | 17 | 5 | 恒流充电 | 00:58:30 | 88:19:52 | 0.152 | 2.2447 | 0.1482 | 326.42 | 0.1482 | 326.42 | 0 | 0 | 0.00033 | 726.93 | 0.00033 | 726.93 | 0 | 0 | 2023-05-15 21:06:01 | 0.0003412 | 2.5332 | 5579.7357 | 0 | 关闭
13024 | 17 | 5 | 恒流充电 | 00:59:00 | 88:20:22 | 0.152 | 2.2452 | 0.1495 | 329.21 | 0.1495 | 329.21 | 0 | 0 | 0.0003329 | 733.19 | 0.0003329 | 733.19 | 0 | 0 | 2023-05-15 21:06:31 | 0.0003412 | 2.5332 | 5579.7357 | 0 | 关闭
13025 | 17 | 5 | 恒流充电 | 00:59:30 | 88:20:52 | 0.152 | 2.2457 | 0.1507 | 332 | 0.1507 | 332 | 0 | 0 | 0.0003357 | 739.45 | 0.0003357 | 739.45 | 0 | 0 | 2023-05-15 21:07:01 | 0.0003413 | 2.5332 | 5579.7357 | 0 | 关闭
13026 | 17 | 5 | 恒流充电 | 01:00:00 | 88:21:22 | 0.152 | 2.2462 | 0.152 | 334.79 | 0.152 | 334.79 | 0 | 0 | 0.0003386 | 745.72 | 0.0003386 | 745.72 | 0 | 0 | 2023-05-15 21:07:31 | 0.0003414 | 2.5332 | 5579.6378 | 0 | 关闭
13027 | 17 | 5 | 恒流充电 | 01:00:30 | 88:21:52 | 0.152 | 2.2468 | 0.1533 | 337.58 | 0.1533 | 337.58 | 0 | 0 | 0.0003414 | 751.99 | 0.0003414 | 751.99 | 0 | 0 | 2023-05-15 21:08:01 | 0.0003415 | 2.111 | 4649.7797 | 0 | 关闭
13028 | 17 | 5 | 恒流充电 | 01:01:00 | 88:22:22 | 0.152 | 2.2473 | 0.1545 | 340.37 | 0.1545 | 340.37 | 0 | 0 | 0.0003442 | 758.26 | 0.0003442 | 758.26 | 0 | 0 | 2023-05-15 21:08:31 | 0.0003415 | 2.5332 | 5579.7357 | 0 | 关闭
13029 | 17 | 5 | 恒流充电 | 01:01:30 | 88:22:52 | 0.152 | 2.2477 | 0.1558 | 343.16 | 0.1558 | 343.16 | 0 | 0 | 0.0003471 | 764.53 | 0.0003471 | 764.53 | 0 | 0 | 2023-05-15 21:09:01 | 0.0003416 | 3.1665 | 6974.6696 | 0 | 关闭
13030 | 17 | 5 | 恒流充电 | 01:02:00 | 88:23:22 | 0.152 | 2.2481 | 0.1571 | 345.95 | 0.1571 | 345.95 | 0 | 0 | 0.0003499 | 770.8 | 0.0003499 | 770.8 | 0 | 0 | 2023-05-15 21:09:31 | 0.0003417 | 3.1665 | 6974.6084 | 0 | 关闭
13031 | 17 | 5 | 恒流充电 | 01:02:30 | 88:23:52 | 0.152 | 2.2486 | 0.1583 | 348.74 | 0.1583 | 348.74 | 0 | 0 | 0.0003528 | 777.07 | 0.0003528 | 777.07 | 0 | 0 | 2023-05-15 21:10:01 | 0.0003417 | 2.5332 | 5579.7357 | 0 | 关闭
13032 | 17 | 5 | 恒流充电 | 01:03:00 | 88:24:22 | 0.152 | 2.2489 | 0.1596 | 351.53 | 0.1596 | 351.53 | 0 | 0 | 0.0003556 | 783.34 | 0.0003556 | 783.34 | 0 | 0 | 2023-05-15 21:10:31 | 0.0003418 | 4.2221 | 9299.7226 | 0 | 关闭
13033 | 17 | 5 | 恒流充电 | 01:03:30 | 88:24:52 | 0.152 | 2.2494 | 0.1609 | 354.32 | 0.1609 | 354.32 | 0 | 0 | 0.0003585 | 789.62 | 0.0003585 | 789.62 | 0 | 0 | 2023-05-15 21:11:01 | 0.0003419 | 2.5332 | 5579.6378 | 0 | 关闭
13034 | 17 | 5 | 恒流充电 | 01:04:00 | 88:25:22 | 0.152 | 2.2498 | 0.1621 | 357.11 | 0.1621 | 357.11 | 0 | 0 | 0.0003613 | 795.9 | 0.0003613 | 795.9 | 0 | 0 | 2023-05-15 21:11:31 | 0.000342 | 3.1665 | 6974.7308 | 0 | 关闭
13035 | 17 | 5 | 恒流充电 | 01:04:30 | 88:25:52 | 0.152 | 2.2502 | 0.1634 | 359.9 | 0.1634 | 359.9 | 0 | 0 | 0.0003642 | 802.17 | 0.0003642 | 802.17 | 0 | 0 | 2023-05-15 21:12:01 | 0.000342 | 3.1665 | 6974.6696 | 0 | 关闭
13036 | 17 | 5 | 恒流充电 | 01:05:00 | 88:26:22 | 0.152 | 2.2506 | 0.1647 | 362.68 | 0.1647 | 362.68 | 0 | 0 | 0.000367 | 808.45 | 0.000367 | 808.45 | 0 | 0 | 2023-05-15 21:12:31 | 0.0003421 | 3.1665 | 6974.7308 | 0 | 关闭
13037 | 17 | 5 | 恒流充电 | 01:05:30 | 88:26:52 | 0.152 | 2.251 | 0.1659 | 365.47 | 0.1659 | 365.47 | 0 | 0 | 0.0003699 | 814.73 | 0.0003699 | 814.73 | 0 | 0 | 2023-05-15 21:13:01 | 0.0003421 | 3.1665 | 6974.6696 | 0 | 关闭
13038 | 17 | 5 | 恒流充电 | 01:06:00 | 88:27:22 | 0.152 | 2.2514 | 0.1672 | 368.26 | 0.1672 | 368.26 | 0 | 0 | 0.0003727 | 821.01 | 0.0003727 | 821.01 | 0 | 0 | 2023-05-15 21:13:31 | 0.0003422 | 3.1666 | 6974.792 | 0 | 关闭
13039 | 17 | 5 | 恒流充电 | 01:06:30 | 88:27:52 | 0.152 | 2.2519 | 0.1685 | 371.05 | 0.1685 | 371.05 | 0 | 0 | 0.0003756 | 827.29 | 0.0003756 | 827.29 | 0 | 0 | 2023-05-15 21:14:01 | 0.0003423 | 2.5332 | 5579.7357 | 0 | 关闭
13040 | 17 | 5 | 恒流充电 | 01:07:00 | 88:28:22 | 0.152 | 2.2524 | 0.1697 | 373.84 | 0.1697 | 373.84 | 0 | 0 | 0.0003784 | 833.58 | 0.0003784 | 833.58 | 0 | 0 | 2023-05-15 21:14:31 | 0.0003424 | 2.5332 | 5579.7846 | 0 | 关闭
13041 | 17 | 5 | 恒流充电 | 01:07:30 | 88:28:52 | 0.152 | 2.2531 | 0.171 | 376.63 | 0.171 | 376.63 | 0 | 0 | 0.0003813 | 839.86 | 0.0003813 | 839.86 | 0 | 0 | 2023-05-15 21:15:01 | 0.0003425 | 1.8095 | 3985.6304 | 0 | 关闭
13042 | 17 | 5 | 恒流充电 | 01:08:00 | 88:29:22 | 0.152 | 2.2536 | 0.1723 | 379.42 | 0.1723 | 379.42 | 0 | 0 | 0.0003842 | 846.15 | 0.0003842 | 846.15 | 0 | 0 | 2023-05-15 21:15:31 | 0.0003425 | 2.5332 | 5579.7846 | 0 | 关闭
13043 | 17 | 5 | 恒流充电 | 01:08:30 | 88:29:52 | 0.152 | 2.2542 | 0.1735 | 382.21 | 0.1735 | 382.21 | 0 | 0 | 0.000387 | 852.44 | 0.000387 | 852.44 | 0 | 0 | 2023-05-15 21:16:01 | 0.0003426 | 2.111 | 4649.7797 | 0 | 关闭
13044 | 17 | 5 | 恒流充电 | 01:09:00 | 88:30:22 | 0.152 | 2.2549 | 0.1748 | 385 | 0.1748 | 385 | 0 | 0 | 0.0003899 | 858.73 | 0.0003899 | 858.73 | 0 | 0 | 2023-05-15 21:16:31 | 0.0003427 | 1.8094 | 3985.5255 | 0 | 关闭
13045 | 17 | 5 | 恒流充电 | 01:09:30 | 88:30:52 | 0.152 | 2.2555 | 0.1761 | 387.79 | 0.1761 | 387.79 | 0 | 0 | 0.0003927 | 865.02 | 0.0003927 | 865.02 | 0 | 0 | 2023-05-15 21:17:01 | 0.0003428 | 2.111 | 4649.8205 | 0 | 关闭
13046 | 17 | 5 | 恒流充电 | 01:10:00 | 88:31:22 | 0.152 | 2.2561 | 0.1773 | 390.58 | 0.1773 | 390.58 | 0 | 0 | 0.0003956 | 871.31 | 0.0003956 | 871.31 | 0 | 0 | 2023-05-15 21:17:31 | 0.0003429 | 2.111 | 4649.7797 | 0 | 关闭
13047 | 17 | 5 | 恒流充电 | 01:10:30 | 88:31:52 | 0.152 | 2.2567 | 0.1786 | 393.37 | 0.1786 | 393.37 | 0 | 0 | 0.0003984 | 877.61 | 0.0003984 | 877.61 | 0 | 0 | 2023-05-15 21:18:01 | 0.000343 | 2.111 | 4649.8205 | 0 | 关闭
13048 | 17 | 5 | 恒流充电 | 01:11:00 | 88:32:22 | 0.152 | 2.2572 | 0.1799 | 396.16 | 0.1799 | 396.16 | 0 | 0 | 0.0004013 | 883.9 | 0.0004013 | 883.9 | 0 | 0 | 2023-05-15 21:18:31 | 0.0003431 | 2.5332 | 5579.7357 | 0 | 关闭
13049 | 17 | 5 | 恒流充电 | 01:11:30 | 88:32:52 | 0.152 | 2.2577 | 0.1811 | 398.95 | 0.1811 | 398.95 | 0 | 0 | 0.0004042 | 890.2 | 0.0004042 | 890.2 | 0 | 0 | 2023-05-15 21:19:01 | 0.0003431 | 2.5332 | 5579.7357 | 0 | 关闭
13050 | 17 | 5 | 恒流充电 | 01:12:00 | 88:33:22 | 0.152 | 2.2582 | 0.1824 | 401.74 | 0.1824 | 401.74 | 0 | 0 | 0.000407 | 896.5 | 0.000407 | 896.5 | 0 | 0 | 2023-05-15 21:19:31 | 0.0003432 | 2.5332 | 5579.7357 | 0 | 关闭
13051 | 17 | 5 | 恒流充电 | 01:12:30 | 88:33:52 | 0.152 | 2.2587 | 0.1837 | 404.53 | 0.1837 | 404.53 | 0 | 0 | 0.0004099 | 902.8 | 0.0004099 | 902.8 | 0 | 0 | 2023-05-15 21:20:01 | 0.0003433 | 2.5332 | 5579.7846 | 0 | 关闭
13052 | 17 | 5 | 恒流充电 | 01:13:00 | 88:34:22 | 0.152 | 2.2593 | 0.1849 | 407.32 | 0.1849 | 407.32 | 0 | 0 | 0.0004127 | 909.1 | 0.0004127 | 909.1 | 0 | 0 | 2023-05-15 21:20:31 | 0.0003434 | 2.111 | 4649.8613 | 0 | 关闭
13053 | 17 | 5 | 恒流充电 | 01:13:30 | 88:34:52 | 0.152 | 2.2598 | 0.1862 | 410.11 | 0.1862 | 410.11 | 0 | 0 | 0.0004156 | 915.41 | 0.0004156 | 915.41 | 0 | 0 | 2023-05-15 21:21:01 | 0.0003435 | 2.5332 | 5579.6867 | 0 | 关闭
13054 | 17 | 5 | 恒流充电 | 01:14:00 | 88:35:22 | 0.152 | 2.2603 | 0.1875 | 412.9 | 0.1875 | 412.9 | 0 | 0 | 0.0004185 | 921.71 | 0.0004185 | 921.71 | 0 | 0 | 2023-05-15 21:21:31 | 0.0003435 | 2.5332 | 5579.7846 | 0 | 关闭
13055 | 17 | 5 | 恒流充电 | 01:14:30 | 88:35:52 | 0.152 | 2.2608 | 0.1887 | 415.69 | 0.1887 | 415.69 | 0 | 0 | 0.0004213 | 928.02 | 0.0004213 | 928.02 | 0 | 0 | 2023-05-15 21:22:01 | 0.0003436 | 2.5332 | 5579.7357 | 0 | 关闭
13056 | 17 | 5 | 恒流充电 | 01:15:00 | 88:36:22 | 0.152 | 2.2614 | 0.19 | 418.48 | 0.19 | 418.48 | 0 | 0 | 0.0004242 | 934.33 | 0.0004242 | 934.33 | 0 | 0 | 2023-05-15 21:22:31 | 0.0003437 | 2.111 | 4649.7797 | 0 | 关闭
13057 | 17 | 5 | 恒流充电 | 01:15:30 | 88:36:52 | 0.152 | 2.2621 | 0.1913 | 421.27 | 0.1913 | 421.27 | 0 | 0 | 0.000427 | 940.64 | 0.000427 | 940.64 | 0 | 0 | 2023-05-15 21:23:01 | 0.0003439 | 1.8095 | 3985.5954 | 0 | 关闭
13058 | 17 | 5 | 恒流充电 | 01:16:00 | 88:37:22 | 0.152 | 2.2628 | 0.1925 | 424.06 | 0.1925 | 424.06 | 0 | 0 | 0.0004299 | 946.95 | 0.0004299 | 946.95 | 0 | 0 | 2023-05-15 21:23:31 | 0.0003439 | 1.8094 | 3985.5255 | 0 | 关闭
13059 | 17 | 5 | 恒流充电 | 01:16:30 | 88:37:52 | 0.152 | 2.2638 | 0.1938 | 426.85 | 0.1938 | 426.85 | 0 | 0 | 0.0004328 | 953.26 | 0.0004328 | 953.26 | 0 | 0 | 2023-05-15 21:24:01 | 0.0003441 | 1.2666 | 2789.8678 | 0 | 关闭
13060 | 17 | 5 | 恒流充电 | 01:17:00 | 88:38:22 | 0.152 | 2.2647 | 0.1951 | 429.64 | 0.1951 | 429.64 | 0 | 0 | 0.0004356 | 959.58 | 0.0004356 | 959.58 | 0 | 0 | 2023-05-15 21:24:31 | 0.0003442 | 1.4074 | 3099.9075 | 0 | 关闭
13061 | 17 | 5 | 恒流充电 | 01:17:30 | 88:38:52 | 0.152 | 2.2654 | 0.1963 | 432.43 | 0.1963 | 432.43 | 0 | 0 | 0.0004385 | 965.9 | 0.0004385 | 965.9 | 0 | 0 | 2023-05-15 21:25:01 | 0.0003443 | 1.8095 | 3985.5954 | 0 | 关闭
13062 | 17 | 5 | 恒流充电 | 01:18:00 | 88:39:22 | 0.152 | 2.2662 | 0.1976 | 435.22 | 0.1976 | 435.22 | 0 | 0 | 0.0004414 | 972.22 | 0.0004414 | 972.22 | 0 | 0 | 2023-05-15 21:25:31 | 0.0003444 | 1.5833 | 3487.3348 | 0 | 关闭
13063 | 17 | 5 | 恒流充电 | 01:18:30 | 88:39:52 | 0.152 | 2.267 | 0.1989 | 438.01 | 0.1989 | 438.01 | 0 | 0 | 0.0004443 | 978.54 | 0.0004443 | 978.54 | 0 | 0 | 2023-05-15 21:26:01 | 0.0003446 | 1.5833 | 3487.3348 | 0 | 关闭
13064 | 17 | 5 | 恒流充电 | 01:19:00 | 88:40:22 | 0.152 | 2.2678 | 0.2001 | 440.8 | 0.2001 | 440.8 | 0 | 0 | 0.0004471 | 984.87 | 0.0004471 | 984.87 | 0 | 0 | 2023-05-15 21:26:31 | 0.0003447 | 1.5833 | 3487.3348 | 0 | 关闭
13065 | 17 | 5 | 恒流充电 | 01:19:30 | 88:40:52 | 0.152 | 2.2685 | 0.2014 | 443.59 | 0.2014 | 443.59 | 0 | 0 | 0.00045 | 991.2 | 0.00045 | 991.2 | 0 | 0 | 2023-05-15 21:27:01 | 0.0003448 | 1.8095 | 3985.5954 | 0 | 关闭
13066 | 17 | 5 | 恒流充电 | 01:20:00 | 88:41:22 | 0.152 | 2.2692 | 0.2027 | 446.38 | 0.2027 | 446.38 | 0 | 0 | 0.0004529 | 997.53 | 0.0004529 | 997.53 | 0 | 0 | 2023-05-15 21:27:31 | 0.0003449 | 1.8094 | 3985.5255 | 0 | 关闭
13067 | 17 | 5 | 恒流充电 | 01:20:30 | 88:41:52 | 0.152 | 2.2698 | 0.2039 | 449.17 | 0.2039 | 449.17 | 0 | 0 | 0.0004558 | 1003.86 | 0.0004558 | 1003.86 | 0 | 0 | 2023-05-15 21:28:01 | 0.000345 | 2.111 | 4649.7797 | 0 | 关闭
13068 | 17 | 5 | 恒流充电 | 01:21:00 | 88:42:22 | 0.152 | 2.2705 | 0.2052 | 451.96 | 0.2052 | 451.96 | 0 | 0 | 0.0004586 | 1010.19 | 0.0004586 | 1010.19 | 0 | 0 | 2023-05-15 21:28:31 | 0.0003451 | 1.8094 | 3985.5255 | 0 | 关闭
13069 | 17 | 5 | 恒流充电 | 01:21:30 | 88:42:52 | 0.152 | 2.2711 | 0.2065 | 454.75 | 0.2065 | 454.75 | 0 | 0 | 0.0004615 | 1016.53 | 0.0004615 | 1016.53 | 0 | 0 | 2023-05-15 21:29:01 | 0.0003452 | 2.111 | 4649.7797 | 0 | 关闭
13070 | 17 | 5 | 恒流充电 | 01:22:00 | 88:43:22 | 0.152 | 2.2719 | 0.2077 | 457.54 | 0.2077 | 457.54 | 0 | 0 | 0.0004644 | 1022.86 | 0.0004644 | 1022.86 | 0 | 0 | 2023-05-15 21:29:31 | 0.0003453 | 1.5833 | 3487.3348 | 0 | 关闭
13071 | 17 | 5 | 恒流充电 | 01:22:30 | 88:43:52 | 0.152 | 2.2725 | 0.209 | 460.33 | 0.209 | 460.33 | 0 | 0 | 0.0004673 | 1029.2 | 0.0004673 | 1029.2 | 0 | 0 | 2023-05-15 21:30:01 | 0.0003454 | 2.111 | 4649.8613 | 0 | 关闭
13072 | 17 | 5 | 恒流充电 | 01:23:00 | 88:44:22 | 0.152 | 2.2732 | 0.2103 | 463.12 | 0.2103 | 463.12 | 0 | 0 | 0.0004701 | 1035.54 | 0.0004701 | 1035.54 | 0 | 0 | 2023-05-15 21:30:31 | 0.0003455 | 1.8094 | 3985.5255 | 0 | 关闭
13073 | 17 | 5 | 恒流充电 | 01:23:30 | 88:44:52 | 0.152 | 2.2739 | 0.2115 | 465.91 | 0.2115 | 465.91 | 0 | 0 | 0.000473 | 1041.89 | 0.000473 | 1041.89 | 0 | 0 | 2023-05-15 21:31:01 | 0.0003456 | 1.8095 | 3985.5954 | 0 | 关闭
13074 | 17 | 5 | 恒流充电 | 01:24:00 | 88:45:22 | 0.152 | 2.2747 | 0.2128 | 468.7 | 0.2128 | 468.7 | 0 | 0 | 0.0004759 | 1048.23 | 0.0004759 | 1048.23 | 0 | 0 | 2023-05-15 21:31:31 | 0.0003458 | 1.5832 | 3487.2736 | 0 | 关闭
13075 | 17 | 5 | 恒流充电 | 01:24:30 | 88:45:52 | 0.152 | 2.2755 | 0.2141 | 471.49 | 0.2141 | 471.49 | 0 | 0 | 0.0004788 | 1054.58 | 0.0004788 | 1054.58 | 0 | 0 | 2023-05-15 21:32:01 | 0.0003459 | 1.5833 | 3487.396 | 0 | 关闭
13076 | 17 | 5 | 恒流充电 | 01:25:00 | 88:46:22 | 0.152 | 2.2764 | 0.2153 | 474.28 | 0.2153 | 474.28 | 0 | 0 | 0.0004817 | 1060.93 | 0.0004817 | 1060.93 | 0 | 0 | 2023-05-15 21:32:31 | 0.000346 | 1.4073 | 3099.8532 | 0 | 关闭
13077 | 17 | 5 | 恒流充电 | 01:25:30 | 88:46:52 | 0.152 | 2.2772 | 0.2166 | 477.07 | 0.2166 | 477.07 | 0 | 0 | 0.0004845 | 1067.28 | 0.0004845 | 1067.28 | 0 | 0 | 2023-05-15 21:33:01 | 0.0003462 | 1.5833 | 3487.3348 | 0 | 关闭
13078 | 17 | 5 | 恒流充电 | 01:26:00 | 88:47:22 | 0.152 | 2.2782 | 0.2179 | 479.86 | 0.2179 | 479.86 | 0 | 0 | 0.0004874 | 1073.64 | 0.0004874 | 1073.64 | 0 | 0 | 2023-05-15 21:33:31 | 0.0003463 | 1.2666 | 2789.8678 | 0 | 关闭
13079 | 17 | 5 | 恒流充电 | 01:26:30 | 88:47:52 | 0.152 | 2.2791 | 0.2191 | 482.65 | 0.2191 | 482.65 | 0 | 0 | 0.0004903 | 1079.99 | 0.0004903 | 1079.99 | 0 | 0 | 2023-05-15 21:34:01 | 0.0003464 | 1.4073 | 3099.7988 | 0 | 关闭
13080 | 17 | 5 | 恒流充电 | 01:27:00 | 88:48:22 | 0.152 | 2.2801 | 0.2204 | 485.44 | 0.2204 | 485.44 | 0 | 0 | 0.0004932 | 1086.35 | 0.0004932 | 1086.35 | 0 | 0 | 2023-05-15 21:34:31 | 0.0003466 | 1.2666 | 2789.8678 | 0 | 关闭
13081 | 17 | 5 | 恒流充电 | 01:27:30 | 88:48:52 | 0.152 | 2.281 | 0.2217 | 488.23 | 0.2217 | 488.23 | 0 | 0 | 0.0004961 | 1092.71 | 0.0004961 | 1092.71 | 0 | 0 | 2023-05-15 21:35:01 | 0.0003467 | 1.4073 | 3099.7988 | 0 | 关闭
13082 | 17 | 5 | 恒流充电 | 01:28:00 | 88:49:22 | 0.152 | 2.282 | 0.2229 | 491.02 | 0.2229 | 491.02 | 0 | 0 | 0.000499 | 1099.08 | 0.000499 | 1099.08 | 0 | 0 | 2023-05-15 21:35:31 | 0.0003468 | 1.2666 | 2789.8189 | 0 | 关闭
13083 | 17 | 5 | 恒流充电 | 01:28:30 | 88:49:52 | 0.152 | 2.2829 | 0.2242 | 493.81 | 0.2242 | 493.81 | 0 | 0 | 0.0005019 | 1105.45 | 0.0005019 | 1105.45 | 0 | 0 | 2023-05-15 21:36:01 | 0.000347 | 1.4073 | 3099.8532 | 0 | 关闭
13084 | 17 | 5 | 恒流充电 | 01:29:00 | 88:50:22 | 0.152 | 2.2838 | 0.2255 | 496.6 | 0.2255 | 496.6 | 0 | 0 | 0.0005048 | 1111.82 | 0.0005048 | 1111.82 | 0 | 0 | 2023-05-15 21:36:31 | 0.0003471 | 1.4073 | 3099.7988 | 0 | 关闭
13085 | 17 | 5 | 恒流充电 | 01:29:30 | 88:50:52 | 0.152 | 2.2847 | 0.2267 | 499.39 | 0.2267 | 499.39 | 0 | 0 | 0.0005077 | 1118.19 | 0.0005077 | 1118.19 | 0 | 0 | 2023-05-15 21:37:01 | 0.0003473 | 1.4073 | 3099.8532 | 0 | 关闭
13086 | 17 | 5 | 恒流充电 | 01:30:00 | 88:51:22 | 0.152 | 2.2855 | 0.228 | 502.18 | 0.228 | 502.18 | 0 | 0 | 0.0005106 | 1124.57 | 0.0005106 | 1124.57 | 0 | 0 | 2023-05-15 21:37:31 | 0.0003474 | 1.5833 | 3487.3348 | 0 | 关闭
13087 | 17 | 5 | 恒流充电 | 01:30:30 | 88:51:52 | 0.152 | 2.2864 | 0.2293 | 504.97 | 0.2293 | 504.97 | 0 | 0 | 0.0005134 | 1130.94 | 0.0005134 | 1130.94 | 0 | 0 | 2023-05-15 21:38:01 | 0.0003475 | 1.4073 | 3099.8532 | 0 | 关闭
13088 | 17 | 5 | 恒流充电 | 01:31:00 | 88:52:22 | 0.152 | 2.2874 | 0.2305 | 507.76 | 0.2305 | 507.76 | 0 | 0 | 0.0005163 | 1137.32 | 0.0005163 | 1137.32 | 0 | 0 | 2023-05-15 21:38:31 | 0.0003477 | 1.2666 | 2789.8678 | 0 | 关闭
13089 | 17 | 5 | 恒流充电 | 01:31:30 | 88:52:52 | 0.152 | 2.2882 | 0.2318 | 510.55 | 0.2318 | 510.55 | 0 | 0 | 0.0005192 | 1143.71 | 0.0005192 | 1143.71 | 0 | 0 | 2023-05-15 21:39:01 | 0.0003478 | 1.5833 | 3487.3348 | 0 | 关闭
13090 | 17 | 5 | 恒流充电 | 01:32:00 | 88:53:22 | 0.152 | 2.2891 | 0.2331 | 513.34 | 0.2331 | 513.34 | 0 | 0 | 0.0005221 | 1150.09 | 0.0005221 | 1150.09 | 0 | 0 | 2023-05-15 21:39:31 | 0.0003479 | 1.4074 | 3099.9619 | 0 | 关闭
13091 | 17 | 5 | 恒流充电 | 01:32:30 | 88:53:52 | 0.152 | 2.29 | 0.2343 | 516.13 | 0.2343 | 516.13 | 0 | 0 | 0.000525 | 1156.48 | 0.000525 | 1156.48 | 0 | 0 | 2023-05-15 21:40:01 | 0.000348 | 1.4073 | 3099.7988 | 0 | 关闭
13092 | 17 | 5 | 恒流充电 | 01:33:00 | 88:54:22 | 0.152 | 2.291 | 0.2356 | 518.92 | 0.2356 | 518.92 | 0 | 0 | 0.0005279 | 1162.87 | 0.0005279 | 1162.87 | 0 | 0 | 2023-05-15 21:40:31 | 0.0003482 | 1.2666 | 2789.9168 | 0 | 关闭
13093 | 17 | 5 | 恒流充电 | 01:33:30 | 88:54:52 | 0.152 | 2.2921 | 0.2369 | 521.71 | 0.2369 | 521.71 | 0 | 0 | 0.0005308 | 1169.26 | 0.0005308 | 1169.26 | 0 | 0 | 2023-05-15 21:41:01 | 0.0003484 | 1.1515 | 2536.288 | 0 | 关闭
13094 | 17 | 5 | 恒流充电 | 01:34:00 | 88:55:22 | 0.152 | 2.2933 | 0.2381 | 524.5 | 0.2381 | 524.5 | 0 | 0 | 0.0005337 | 1175.66 | 0.0005337 | 1175.66 | 0 | 0 | 2023-05-15 21:41:31 | 0.0003486 | 1.0555 | 2324.9307 | 0 | 关闭
13095 | 17 | 5 | 恒流充电 | 01:34:30 | 88:55:52 | 0.152 | 2.2945 | 0.2394 | 527.29 | 0.2394 | 527.29 | 0 | 0 | 0.0005367 | 1182.06 | 0.0005367 | 1182.06 | 0 | 0 | 2023-05-15 21:42:01 | 0.0003487 | 1.0555 | 2324.9307 | 0 | 关闭
13096 | 17 | 5 | 恒流充电 | 01:35:00 | 88:56:22 | 0.152 | 2.2955 | 0.2407 | 530.08 | 0.2407 | 530.08 | 0 | 0 | 0.0005396 | 1188.46 | 0.0005396 | 1188.46 | 0 | 0 | 2023-05-15 21:42:31 | 0.0003489 | 1.2666 | 2789.8678 | 0 | 关闭
13097 | 17 | 5 | 恒流充电 | 01:35:30 | 88:56:52 | 0.152 | 2.2967 | 0.2419 | 532.87 | 0.2419 | 532.87 | 0 | 0 | 0.0005425 | 1194.87 | 0.0005425 | 1194.87 | 0 | 0 | 2023-05-15 21:43:01 | 0.0003491 | 1.0556 | 2325.053 | 0 | 关闭
13098 | 17 | 5 | 恒流充电 | 01:36:00 | 88:57:22 | 0.152 | 2.2977 | 0.2432 | 535.66 | 0.2432 | 535.66 | 0 | 0 | 0.0005454 | 1201.28 | 0.0005454 | 1201.28 | 0 | 0 | 2023-05-15 21:43:31 | 0.0003493 | 1.2667 | 2790.0636 | 0 | 关闭
13099 | 17 | 5 | 恒流充电 | 01:36:30 | 88:57:52 | 0.152 | 2.2989 | 0.2445 | 538.45 | 0.2445 | 538.45 | 0 | 0 | 0.0005483 | 1207.69 | 0.0005483 | 1207.69 | 0 | 0 | 2023-05-15 21:44:01 | 0.0003494 | 1.0555 | 2324.8899 | 0 | 关闭
13100 | 17 | 5 | 恒流充电 | 01:37:00 | 88:58:22 | 0.152 | 2.3001 | 0.2457 | 541.24 | 0.2457 | 541.24 | 0 | 0 | 0.0005512 | 1214.1 | 0.0005512 | 1214.1 | 0 | 0 | 2023-05-15 21:44:31 | 0.0003496 | 1.0555 | 2324.8899 | 0 | 关闭
13101 | 17 | 5 | 恒流充电 | 01:37:30 | 88:58:52 | 0.152 | 2.3011 | 0.247 | 544.03 | 0.247 | 544.03 | 0 | 0 | 0.0005541 | 1220.52 | 0.0005541 | 1220.52 | 0 | 0 | 2023-05-15 21:45:01 | 0.0003497 | 1.2666 | 2789.7699 | 0 | 关闭
13102 | 17 | 5 | 恒流充电 | 01:38:00 | 88:59:22 | 0.152 | 2.3023 | 0.2483 | 546.82 | 0.2483 | 546.82 | 0 | 0 | 0.000557 | 1226.94 | 0.000557 | 1226.94 | 0 | 0 | 2023-05-15 21:45:31 | 0.0003499 | 1.0555 | 2324.8899 | 0 | 关闭
13103 | 17 | 5 | 恒流充电 | 01:38:30 | 88:59:52 | 0.152 | 2.3033 | 0.2495 | 549.61 | 0.2495 | 549.61 | 0 | 0 | 0.0005599 | 1233.37 | 0.0005599 | 1233.37 | 0 | 0 | 2023-05-15 21:46:01 | 0.0003501 | 1.2666 | 2789.8678 | 0 | 关闭
13104 | 17 | 5 | 恒流充电 | 01:39:00 | 89:00:22 | 0.152 | 2.3043 | 0.2508 | 552.4 | 0.2508 | 552.4 | 0 | 0 | 0.0005629 | 1239.8 | 0.0005629 | 1239.8 | 0 | 0 | 2023-05-15 21:46:31 | 0.0003502 | 1.2666 | 2789.8189 | 0 | 关闭
13105 | 17 | 5 | 恒流充电 | 01:39:30 | 89:00:52 | 0.152 | 2.3054 | 0.2521 | 555.19 | 0.2521 | 555.19 | 0 | 0 | 0.0005658 | 1246.23 | 0.0005658 | 1246.23 | 0 | 0 | 2023-05-15 21:47:01 | 0.0003504 | 1.1514 | 2536.199 | 0 | 关闭
13106 | 17 | 5 | 恒流充电 | 01:40:00 | 89:01:22 | 0.152 | 2.3064 | 0.2533 | 557.98 | 0.2533 | 557.98 | 0 | 0 | 0.0005687 | 1252.66 | 0.0005687 | 1252.66 | 0 | 0 | 2023-05-15 21:47:31 | 0.0003506 | 1.2666 | 2789.8678 | 0 | 关闭
13107 | 17 | 5 | 恒流充电 | 01:40:30 | 89:01:52 | 0.152 | 2.3075 | 0.2546 | 560.77 | 0.2546 | 560.77 | 0 | 0 | 0.0005716 | 1259.1 | 0.0005716 | 1259.1 | 0 | 0 | 2023-05-15 21:48:01 | 0.0003507 | 1.1515 | 2536.2435 | 0 | 关闭
13108 | 17 | 5 | 恒流充电 | 01:41:00 | 89:02:22 | 0.152 | 2.3085 | 0.2559 | 563.56 | 0.2559 | 563.56 | 0 | 0 | 0.0005746 | 1265.53 | 0.0005746 | 1265.53 | 0 | 0 | 2023-05-15 21:48:31 | 0.0003509 | 1.2666 | 2789.8189 | 0 | 关闭
13109 | 17 | 5 | 恒流充电 | 01:41:30 | 89:02:52 | 0.152 | 2.3096 | 0.2571 | 566.35 | 0.2571 | 566.35 | 0 | 0 | 0.0005775 | 1271.98 | 0.0005775 | 1271.98 | 0 | 0 | 2023-05-15 21:49:01 | 0.0003511 | 1.1515 | 2536.2435 | 0 | 关闭
13110 | 17 | 5 | 恒流充电 | 01:42:00 | 89:03:22 | 0.152 | 2.3107 | 0.2584 | 569.14 | 0.2584 | 569.14 | 0 | 0 | 0.0005804 | 1278.42 | 0.0005804 | 1278.42 | 0 | 0 | 2023-05-15 21:49:31 | 0.0003512 | 1.1515 | 2536.2435 | 0 | 关闭
13111 | 17 | 5 | 恒流充电 | 01:42:30 | 89:03:52 | 0.152 | 2.3117 | 0.2597 | 571.93 | 0.2597 | 571.93 | 0 | 0 | 0.0005833 | 1284.87 | 0.0005833 | 1284.87 | 0 | 0 | 2023-05-15 21:50:01 | 0.0003514 | 1.2666 | 2789.8678 | 0 | 关闭
13112 | 17 | 5 | 恒流充电 | 01:43:00 | 89:04:22 | 0.152 | 2.313 | 0.2609 | 574.72 | 0.2609 | 574.72 | 0 | 0 | 0.0005863 | 1291.32 | 0.0005863 | 1291.32 | 0 | 0 | 2023-05-15 21:50:31 | 0.0003516 | 0.9743 | 2145.9392 | 0 | 关闭
13113 | 17 | 5 | 恒流充电 | 01:43:30 | 89:04:52 | 0.152 | 2.3142 | 0.2622 | 577.51 | 0.2622 | 577.51 | 0 | 0 | 0.0005892 | 1297.77 | 0.0005892 | 1297.77 | 0 | 0 | 2023-05-15 21:51:01 | 0.0003517 | 1.0555 | 2324.8083 | 0 | 关闭
13114 | 17 | 5 | 恒流充电 | 01:44:00 | 89:05:22 | 0.152 | 2.3154 | 0.2635 | 580.3 | 0.2635 | 580.3 | 0 | 0 | 0.0005921 | 1304.23 | 0.0005921 | 1304.23 | 0 | 0 | 2023-05-15 21:51:31 | 0.0003519 | 1.0555 | 2324.8899 | 0 | 关闭
13115 | 17 | 5 | 恒流充电 | 01:44:30 | 89:05:52 | 0.152 | 2.3165 | 0.2647 | 583.08 | 0.2647 | 583.08 | 0 | 0 | 0.0005951 | 1310.69 | 0.0005951 | 1310.69 | 0 | 0 | 2023-05-15 21:52:01 | 0.0003521 | 1.1514 | 2536.1545 | 0 | 关闭
13116 | 17 | 5 | 恒流充电 | 01:45:00 | 89:06:22 | 0.152 | 2.3178 | 0.266 | 585.87 | 0.266 | 585.87 | 0 | 0 | 0.000598 | 1317.16 | 0.000598 | 1317.16 | 0 | 0 | 2023-05-15 21:52:31 | 0.0003523 | 0.9743 | 2146.0145 | 0 | 关闭
13117 | 17 | 5 | 恒流充电 | 01:45:30 | 89:06:52 | 0.152 | 2.3188 | 0.2673 | 588.66 | 0.2673 | 588.66 | 0 | 0 | 0.0006009 | 1323.62 | 0.0006009 | 1323.62 | 0 | 0 | 2023-05-15 21:53:01 | 0.0003524 | 1.2666 | 2789.7699 | 0 | 关闭
13118 | 17 | 5 | 恒流充电 | 01:46:00 | 89:07:22 | 0.152 | 2.32 | 0.2685 | 591.45 | 0.2685 | 591.45 | 0 | 0 | 0.0006039 | 1330.1 | 0.0006039 | 1330.1 | 0 | 0 | 2023-05-15 21:53:31 | 0.0003526 | 1.0555 | 2324.8083 | 0 | 关闭
13119 | 17 | 5 | 恒流充电 | 01:46:30 | 89:07:52 | 0.152 | 2.3211 | 0.2698 | 594.24 | 0.2698 | 594.24 | 0 | 0 | 0.0006068 | 1336.57 | 0.0006068 | 1336.57 | 0 | 0 | 2023-05-15 21:54:01 | 0.0003528 | 1.1514 | 2536.199 | 0 | 关闭
13120 | 17 | 5 | 恒流充电 | 01:47:00 | 89:08:22 | 0.152 | 2.3221 | 0.2711 | 597.03 | 0.2711 | 597.03 | 0 | 0 | 0.0006097 | 1343.05 | 0.0006097 | 1343.05 | 0 | 0 | 2023-05-15 21:54:31 | 0.000353 | 1.2666 | 2789.8189 | 0 | 关闭
13121 | 17 | 5 | 恒流充电 | 01:47:30 | 89:08:52 | 0.152 | 2.3231 | 0.2723 | 599.82 | 0.2723 | 599.82 | 0 | 0 | 0.0006127 | 1349.53 | 0.0006127 | 1349.53 | 0 | 0 | 2023-05-15 21:55:01 | 0.0003531 | 1.2666 | 2789.8189 | 0 | 关闭
13122 | 17 | 5 | 恒流充电 | 01:48:00 | 89:09:22 | 0.152 | 2.324 | 0.2736 | 602.61 | 0.2736 | 602.61 | 0 | 0 | 0.0006156 | 1356.01 | 0.0006156 | 1356.01 | 0 | 0 | 2023-05-15 21:55:31 | 0.0003532 | 1.4073 | 3099.7444 | 0 | 关闭
13123 | 17 | 5 | 恒流充电 | 01:48:30 | 89:09:52 | 0.152 | 2.3249 | 0.2749 | 605.4 | 0.2749 | 605.4 | 0 | 0 | 0.0006186 | 1362.49 | 0.0006186 | 1362.49 | 0 | 0 | 2023-05-15 21:56:01 | 0.0003533 | 1.4073 | 3099.7444 | 0 | 关闭
13124 | 17 | 5 | 恒流充电 | 01:49:00 | 89:10:22 | 0.152 | 2.3257 | 0.2761 | 608.19 | 0.2761 | 608.19 | 0 | 0 | 0.0006215 | 1368.98 | 0.0006215 | 1368.98 | 0 | 0 | 2023-05-15 21:56:31 | 0.0003535 | 1.5833 | 3487.3348 | 0 | 关闭
13125 | 17 | 5 | 恒流充电 | 01:49:30 | 89:10:52 | 0.152 | 2.3265 | 0.2774 | 610.98 | 0.2774 | 610.98 | 0 | 0 | 0.0006245 | 1375.47 | 0.0006245 | 1375.47 | 0 | 0 | 2023-05-15 21:57:01 | 0.0003536 | 1.5832 | 3487.2124 | 0 | 关闭
13126 | 17 | 5 | 恒流充电 | 01:50:00 | 89:11:22 | 0.152 | 2.3273 | 0.2787 | 613.77 | 0.2787 | 613.77 | 0 | 0 | 0.0006274 | 1381.96 | 0.0006274 | 1381.96 | 0 | 0 | 2023-05-15 21:57:31 | 0.0003537 | 1.5832 | 3487.1512 | 0 | 关闭
13127 | 17 | 5 | 恒流充电 | 01:50:30 | 89:11:52 | 0.152 | 2.328 | 0.2799 | 616.56 | 0.2799 | 616.56 | 0 | 0 | 0.0006304 | 1388.45 | 0.0006304 | 1388.45 | 0 | 0 | 2023-05-15 21:58:01 | 0.0003538 | 1.8094 | 3985.5255 | 0 | 关闭
13128 | 17 | 5 | 恒流充电 | 01:51:00 | 89:12:22 | 0.152 | 2.3285 | 0.2812 | 619.35 | 0.2812 | 619.35 | 0 | 0 | 0.0006333 | 1394.95 | 0.0006333 | 1394.95 | 0 | 0 | 2023-05-15 21:58:31 | 0.0003539 | 2.5332 | 5579.7357 | 0 | 关闭
13129 | 17 | 5 | 恒流充电 | 01:51:30 | 89:12:52 | 0.152 | 2.3289 | 0.2825 | 622.14 | 0.2825 | 622.14 | 0 | 0 | 0.0006363 | 1401.45 | 0.0006363 | 1401.45 | 0 | 0 | 2023-05-15 21:59:01 | 0.000354 | 3.1664 | 6974.4249 | 0 | 关闭
13130 | 17 | 5 | 恒流充电 | 01:52:00 | 89:13:22 | 0.152 | 2.3292 | 0.2837 | 624.93 | 0.2837 | 624.93 | 0 | 0 | 0.0006392 | 1407.94 | 0.0006392 | 1407.94 | 0 | 0 | 2023-05-15 21:59:31 | 0.000354 | 4.2219 | 9299.3963 | 0 | 关闭
13131 | 17 | 5 | 恒流充电 | 01:52:30 | 89:13:52 | 0.152 | 2.3293 | 0.285 | 627.72 | 0.285 | 627.72 | 0 | 0 | 0.0006422 | 1414.44 | 0.0006422 | 1414.44 | 0 | 0 | 2023-05-15 22:00:01 | 0.000354 | 12.6656 | 27897.6995 | 0 | 关闭
13132 | 17 | 5 | 恒流充电 | 01:53:00 | 89:14:22 | 0.152 | 2.3293 | 0.2863 | 630.51 | 0.2863 | 630.51 | 0 | 0 | 0.0006451 | 1420.94 | 0.0006451 | 1420.94 | 0 | 0 | 2023-05-15 22:00:31 | 0.000354 | 0 | 0 | 0 | 关闭
13133 | 17 | 5 | 恒流充电 | 01:53:30 | 89:14:52 | 0.152 | 2.3294 | 0.2875 | 633.3 | 0.2875 | 633.3 | 0 | 0 | 0.0006481 | 1427.44 | 0.0006481 | 1427.44 | 0 | 0 | 2023-05-15 22:01:01 | 0.0003541 | 12.6653 | 27897.21 | 0 | 关闭
13134 | 17 | 5 | 恒流充电 | 01:54:00 | 89:15:22 | 0.152 | 2.3295 | 0.2888 | 636.09 | 0.2888 | 636.09 | 0 | 0 | 0.000651 | 1433.94 | 0.000651 | 1433.94 | 0 | 0 | 2023-05-15 22:01:31 | 0.0003541 | 12.668 | 27903.0837 | 0 | 关闭
13135 | 17 | 5 | 恒流充电 | 01:54:30 | 89:15:52 | 0.152 | 2.3295 | 0.2901 | 638.88 | 0.2901 | 638.88 | 0 | 0 | 0.000654 | 1440.44 | 0.000654 | 1440.44 | 0 | 0 | 2023-05-15 22:02:01 | 0.0003541 | 0 | 0 | 0 | 关闭
13136 | 17 | 5 | 恒流充电 | 01:55:00 | 89:16:22 | 0.152 | 2.3295 | 0.2913 | 641.67 | 0.2913 | 641.67 | 0 | 0 | 0.0006569 | 1446.94 | 0.0006569 | 1446.94 | 0 | 0 | 2023-05-15 22:02:31 | 0.000354 | 0 | 0 | 0 | 关闭
13137 | 17 | 5 | 恒流充电 | 01:55:30 | 89:16:52 | 0.152 | 2.3296 | 0.2926 | 644.46 | 0.2926 | 644.46 | 0 | 0 | 0.0006599 | 1453.44 | 0.0006599 | 1453.44 | 0 | 0 | 2023-05-15 22:03:01 | 0.0003541 | 12.6651 | 27896.7205 | 0 | 关闭
13138 | 17 | 5 | 恒流充电 | 01:56:00 | 89:17:22 | 0.152 | 2.3297 | 0.2939 | 647.25 | 0.2939 | 647.25 | 0 | 0 | 0.0006628 | 1459.94 | 0.0006628 | 1459.94 | 0 | 0 | 2023-05-15 22:03:31 | 0.0003541 | 12.6656 | 27897.6995 | 0 | 关闭
13139 | 17 | 5 | 恒流充电 | 01:56:30 | 89:17:52 | 0.152 | 2.3299 | 0.2951 | 650.04 | 0.2951 | 650.04 | 0 | 0 | 0.0006658 | 1466.44 | 0.0006658 | 1466.44 | 0 | 0 | 2023-05-15 22:04:01 | 0.0003541 | 6.3328 | 13948.8497 | 0 | 关闭
13140 | 17 | 5 | 恒流充电 | 01:57:00 | 89:18:22 | 0.152 | 2.33 | 0.2964 | 652.83 | 0.2964 | 652.83 | 0 | 0 | 0.0006687 | 1472.94 | 0.0006687 | 1472.94 | 0 | 0 | 2023-05-15 22:04:31 | 0.0003541 | 12.6658 | 27898.1889 | 0 | 关闭
13141 | 17 | 5 | 恒流充电 | 01:57:30 | 89:18:52 | 0.152 | 2.3303 | 0.2977 | 655.62 | 0.2977 | 655.62 | 0 | 0 | 0.0006717 | 1479.44 | 0.0006717 | 1479.44 | 0 | 0 | 2023-05-15 22:05:01 | 0.0003542 | 4.2218 | 9299.07 | 0 | 关闭
13142 | 17 | 5 | 恒流充电 | 01:58:00 | 89:19:22 | 0.152 | 2.3305 | 0.2989 | 658.41 | 0.2989 | 658.41 | 0 | 0 | 0.0006746 | 1485.94 | 0.0006746 | 1485.94 | 0 | 0 | 2023-05-15 22:05:31 | 0.0003542 | 6.3328 | 13948.8497 | 0 | 关闭
13143 | 17 | 5 | 恒流充电 | 01:58:30 | 89:19:52 | 0.152 | 2.3308 | 0.3002 | 661.2 | 0.3002 | 661.2 | 0 | 0 | 0.0006776 | 1492.44 | 0.0006776 | 1492.44 | 0 | 0 | 2023-05-15 22:06:01 | 0.0003543 | 4.2219 | 9299.2332 | 0 | 关闭
13144 | 17 | 5 | 恒流充电 | 01:59:00 | 89:20:22 | 0.152 | 2.3311 | 0.3015 | 663.99 | 0.3015 | 663.99 | 0 | 0 | 0.0006805 | 1498.94 | 0.0006805 | 1498.94 | 0 | 0 | 2023-05-15 22:06:31 | 0.0003543 | 4.2218 | 9299.07 | 0 | 关闭
13145 | 17 | 5 | 恒流充电 | 01:59:30 | 89:20:52 | 0.152 | 2.3314 | 0.3027 | 666.78 | 0.3027 | 666.78 | 0 | 0 | 0.0006835 | 1505.45 | 0.0006835 | 1505.45 | 0 | 0 | 2023-05-15 22:07:01 | 0.0003543 | 4.2219 | 9299.2332 | 0 | 关闭
13146 | 17 | 5 | 恒流充电 | 02:00:00 | 89:21:22 | 0.152 | 2.3318 | 0.304 | 669.57 | 0.304 | 669.57 | 0 | 0 | 0.0006864 | 1511.95 | 0.0006864 | 1511.95 | 0 | 0 | 2023-05-15 22:07:31 | 0.0003544 | 3.1663 | 6974.3025 | 0 | 关闭
13147 | 17 | 5 | 恒流充电 | 02:00:30 | 89:21:52 | 0.152 | 2.3321 | 0.3053 | 672.36 | 0.3053 | 672.36 | 0 | 0 | 0.0006894 | 1518.46 | 0.0006894 | 1518.46 | 0 | 0 | 2023-05-15 22:08:01 | 0.0003545 | 4.2219 | 9299.2332 | 0 | 关闭
13148 | 17 | 5 | 恒流充电 | 02:01:00 | 89:22:22 | 0.152 | 2.3327 | 0.3065 | 675.15 | 0.3065 | 675.15 | 0 | 0 | 0.0006923 | 1524.96 | 0.0006923 | 1524.96 | 0 | 0 | 2023-05-15 22:08:31 | 0.0003545 | 2.1109 | 4649.4534 | 0 | 关闭
13149 | 17 | 5 | 恒流充电 | 02:01:30 | 89:22:52 | 0.152 | 2.333 | 0.3078 | 677.94 | 0.3078 | 677.94 | 0 | 0 | 0.0006953 | 1531.47 | 0.0006953 | 1531.47 | 0 | 0 | 2023-05-15 22:09:01 | 0.0003546 | 4.2219 | 9299.3963 | 0 | 关闭
13150 | 17 | 5 | 恒流充电 | 02:02:00 | 89:23:22 | 0.152 | 2.3334 | 0.3091 | 680.73 | 0.3091 | 680.73 | 0 | 0 | 0.0006982 | 1537.98 | 0.0006982 | 1537.98 | 0 | 0 | 2023-05-15 22:09:31 | 0.0003546 | 3.1664 | 6974.4249 | 0 | 关闭
13151 | 17 | 5 | 恒流充电 | 02:02:30 | 89:23:52 | 0.152 | 2.3339 | 0.3103 | 683.52 | 0.3103 | 683.52 | 0 | 0 | 0.0007012 | 1544.49 | 0.0007012 | 1544.49 | 0 | 0 | 2023-05-15 22:10:01 | 0.0003547 | 2.5332 | 5579.6378 | 0 | 关闭
13152 | 17 | 5 | 恒流充电 | 02:03:00 | 89:24:22 | 0.152 | 2.3343 | 0.3116 | 686.31 | 0.3116 | 686.31 | 0 | 0 | 0.0007042 | 1551 | 0.0007042 | 1551 | 0 | 0 | 2023-05-15 22:10:31 | 0.0003548 | 3.1663 | 6974.1801 | 0 | 关闭
13153 | 17 | 5 | 恒流充电 | 02:03:30 | 89:24:52 | 0.152 | 2.3348 | 0.3129 | 689.1 | 0.3129 | 689.1 | 0 | 0 | 0.0007071 | 1557.52 | 0.0007071 | 1557.52 | 0 | 0 | 2023-05-15 22:11:01 | 0.0003549 | 2.5332 | 5579.6378 | 0 | 关闭
13154 | 17 | 5 | 恒流充电 | 02:04:00 | 89:25:22 | 0.152 | 2.3352 | 0.3141 | 691.89 | 0.3141 | 691.89 | 0 | 0 | 0.0007101 | 1564.03 | 0.0007101 | 1564.03 | 0 | 0 | 2023-05-15 22:11:31 | 0.0003549 | 3.1664 | 6974.4249 | 0 | 关闭
13155 | 17 | 5 | 恒流充电 | 02:04:30 | 89:25:52 | 0.152 | 2.3357 | 0.3154 | 694.68 | 0.3154 | 694.68 | 0 | 0 | 0.000713 | 1570.54 | 0.000713 | 1570.54 | 0 | 0 | 2023-05-15 22:12:01 | 0.000355 | 2.5331 | 5579.5399 | 0 | 关闭
13156 | 17 | 5 | 恒流充电 | 02:05:00 | 89:26:22 | 0.152 | 2.3361 | 0.3167 | 697.47 | 0.3167 | 697.47 | 0 | 0 | 0.000716 | 1577.06 | 0.000716 | 1577.06 | 0 | 0 | 2023-05-15 22:12:31 | 0.0003551 | 3.1665 | 6974.6696 | 0 | 关闭
13157 | 17 | 5 | 恒流充电 | 02:05:30 | 89:26:52 | 0.152 | 2.3366 | 0.3179 | 700.26 | 0.3179 | 700.26 | 0 | 0 | 0.0007189 | 1583.58 | 0.0007189 | 1583.58 | 0 | 0 | 2023-05-15 22:13:01 | 0.0003551 | 2.5331 | 5579.5399 | 0 | 关闭
13158 | 17 | 5 | 恒流充电 | 02:06:00 | 89:27:22 | 0.152 | 2.337 | 0.3192 | 703.05 | 0.3192 | 703.05 | 0 | 0 | 0.0007219 | 1590.1 | 0.0007219 | 1590.1 | 0 | 0 | 2023-05-15 22:13:31 | 0.0003552 | 3.1664 | 6974.4249 | 0 | 关闭
13159 | 17 | 5 | 恒流充电 | 02:06:30 | 89:27:52 | 0.152 | 2.3375 | 0.3204 | 705.84 | 0.3204 | 705.84 | 0 | 0 | 0.0007249 | 1596.62 | 0.0007249 | 1596.62 | 0 | 0 | 2023-05-15 22:14:01 | 0.0003553 | 2.533 | 5579.3441 | 0 | 关闭
13160 | 17 | 5 | 恒流充电 | 02:07:00 | 89:28:22 | 0.152 | 2.3379 | 0.3217 | 708.63 | 0.3217 | 708.63 | 0 | 0 | 0.0007278 | 1603.14 | 0.0007278 | 1603.14 | 0 | 0 | 2023-05-15 22:14:31 | 0.0003553 | 3.1664 | 6974.5472 | 0 | 关闭
13161 | 17 | 5 | 恒流充电 | 02:07:30 | 89:28:52 | 0.152 | 2.3385 | 0.323 | 711.42 | 0.323 | 711.42 | 0 | 0 | 0.0007308 | 1609.66 | 0.0007308 | 1609.66 | 0 | 0 | 2023-05-15 22:15:01 | 0.0003554 | 2.1109 | 4649.535 | 0 | 关闭
13162 | 17 | 5 | 恒流充电 | 02:08:00 | 89:29:22 | 0.152 | 2.339 | 0.3242 | 714.21 | 0.3242 | 714.21 | 0 | 0 | 0.0007337 | 1616.19 | 0.0007337 | 1616.19 | 0 | 0 | 2023-05-15 22:15:31 | 0.0003555 | 2.5332 | 5579.7357 | 0 | 关闭
13163 | 17 | 5 | 恒流充电 | 02:08:30 | 89:29:52 | 0.152 | 2.3395 | 0.3255 | 717 | 0.3255 | 717 | 0 | 0 | 0.0007367 | 1622.71 | 0.0007367 | 1622.71 | 0 | 0 | 2023-05-15 22:16:01 | 0.0003556 | 2.533 | 5579.3441 | 0 | 关闭
13164 | 17 | 5 | 恒流充电 | 02:09:00 | 89:30:22 | 0.152 | 2.34 | 0.3268 | 719.79 | 0.3268 | 719.79 | 0 | 0 | 0.0007397 | 1629.24 | 0.0007397 | 1629.24 | 0 | 0 | 2023-05-15 22:16:31 | 0.0003557 | 2.5332 | 5579.6378 | 0 | 关闭
13165 | 17 | 5 | 恒流充电 | 02:09:30 | 89:30:52 | 0.152 | 2.3406 | 0.328 | 722.57 | 0.328 | 722.57 | 0 | 0 | 0.0007426 | 1635.77 | 0.0007426 | 1635.77 | 0 | 0 | 2023-05-15 22:17:01 | 0.0003557 | 2.111 | 4649.6982 | 0 | 关闭
13166 | 17 | 5 | 恒流充电 | 02:10:00 | 89:31:22 | 0.152 | 2.3411 | 0.3293 | 725.36 | 0.3293 | 725.36 | 0 | 0 | 0.0007456 | 1642.3 | 0.0007456 | 1642.3 | 0 | 0 | 2023-05-15 22:17:31 | 0.0003558 | 2.5329 | 5579.0504 | 0 | 关闭
13167 | 17 | 5 | 恒流充电 | 02:10:30 | 89:31:52 | 0.152 | 2.3418 | 0.3306 | 728.15 | 0.3306 | 728.15 | 0 | 0 | 0.0007486 | 1648.83 | 0.0007486 | 1648.83 | 0 | 0 | 2023-05-15 22:18:01 | 0.0003559 | 1.8092 | 3984.9661 | 0 | 关闭
13168 | 17 | 5 | 恒流充电 | 02:11:00 | 89:32:22 | 0.152 | 2.3426 | 0.3318 | 730.94 | 0.3318 | 730.94 | 0 | 0 | 0.0007515 | 1655.37 | 0.0007515 | 1655.37 | 0 | 0 | 2023-05-15 22:18:31 | 0.0003561 | 1.5832 | 3487.1512 | 0 | 关闭
13169 | 17 | 5 | 恒流充电 | 02:11:30 | 89:32:52 | 0.152 | 2.3431 | 0.3331 | 733.73 | 0.3331 | 733.73 | 0 | 0 | 0.0007545 | 1661.9 | 0.0007545 | 1661.9 | 0 | 0 | 2023-05-15 22:19:01 | 0.0003561 | 2.5332 | 5579.8336 | 0 | 关闭
13170 | 17 | 5 | 恒流充电 | 02:12:00 | 89:33:22 | 0.152 | 2.3438 | 0.3344 | 736.52 | 0.3344 | 736.52 | 0 | 0 | 0.0007575 | 1668.44 | 0.0007575 | 1668.44 | 0 | 0 | 2023-05-15 22:19:31 | 0.0003562 | 1.8093 | 3985.2458 | 0 | 关闭
13171 | 17 | 5 | 恒流充电 | 02:12:30 | 89:33:52 | 0.152 | 2.3445 | 0.3356 | 739.31 | 0.3356 | 739.31 | 0 | 0 | 0.0007604 | 1674.98 | 0.0007604 | 1674.98 | 0 | 0 | 2023-05-15 22:20:01 | 0.0003564 | 1.8094 | 3985.4556 | 0 | 关闭
13172 | 17 | 5 | 恒流充电 | 02:13:00 | 89:34:22 | 0.152 | 2.3452 | 0.3369 | 742.1 | 0.3369 | 742.1 | 0 | 0 | 0.0007634 | 1681.52 | 0.0007634 | 1681.52 | 0 | 0 | 2023-05-15 22:20:31 | 0.0003565 | 1.8094 | 3985.4556 | 0 | 关闭
13173 | 17 | 5 | 恒流充电 | 02:13:30 | 89:34:52 | 0.152 | 2.3459 | 0.3382 | 744.89 | 0.3382 | 744.89 | 0 | 0 | 0.0007664 | 1688.07 | 0.0007664 | 1688.07 | 0 | 0 | 2023-05-15 22:21:01 | 0.0003566 | 1.8094 | 3985.3856 | 0 | 关闭
13174 | 17 | 5 | 恒流充电 | 02:14:00 | 89:35:22 | 0.152 | 2.3466 | 0.3394 | 747.68 | 0.3394 | 747.68 | 0 | 0 | 0.0007694 | 1694.61 | 0.0007694 | 1694.61 | 0 | 0 | 2023-05-15 22:21:31 | 0.0003567 | 1.8095 | 3985.5954 | 0 | 关闭
13175 | 17 | 5 | 恒流充电 | 02:14:30 | 89:35:52 | 0.152 | 2.3474 | 0.3407 | 750.47 | 0.3407 | 750.47 | 0 | 0 | 0.0007723 | 1701.16 | 0.0007723 | 1701.16 | 0 | 0 | 2023-05-15 22:22:01 | 0.0003568 | 1.5832 | 3487.2736 | 0 | 关闭
13176 | 17 | 5 | 恒流充电 | 02:15:00 | 89:36:22 | 0.152 | 2.3481 | 0.342 | 753.26 | 0.342 | 753.26 | 0 | 0 | 0.0007753 | 1707.71 | 0.0007753 | 1707.71 | 0 | 0 | 2023-05-15 22:22:31 | 0.0003569 | 1.8094 | 3985.4556 | 0 | 关闭
13177 | 17 | 5 | 恒流充电 | 02:15:30 | 89:36:52 | 0.152 | 2.3488 | 0.3432 | 756.05 | 0.3432 | 756.05 | 0 | 0 | 0.0007783 | 1714.26 | 0.0007783 | 1714.26 | 0 | 0 | 2023-05-15 22:23:01 | 0.000357 | 1.8094 | 3985.4556 | 0 | 关闭
13178 | 17 | 5 | 恒流充电 | 02:16:00 | 89:37:22 | 0.152 | 2.3497 | 0.3445 | 758.84 | 0.3445 | 758.84 | 0 | 0 | 0.0007812 | 1720.81 | 0.0007812 | 1720.81 | 0 | 0 | 2023-05-15 22:23:31 | 0.0003571 | 1.4074 | 3099.9075 | 0 | 关闭
13179 | 17 | 5 | 恒流充电 | 02:16:30 | 89:37:52 | 0.152 | 2.3505 | 0.3458 | 761.63 | 0.3458 | 761.63 | 0 | 0 | 0.0007842 | 1727.37 | 0.0007842 | 1727.37 | 0 | 0 | 2023-05-15 22:24:01 | 0.0003573 | 1.5832 | 3487.2736 | 0 | 关闭
13180 | 17 | 5 | 恒流充电 | 02:17:00 | 89:38:22 | 0.152 | 2.3513 | 0.347 | 764.42 | 0.347 | 764.42 | 0 | 0 | 0.0007872 | 1733.93 | 0.0007872 | 1733.93 | 0 | 0 | 2023-05-15 22:24:31 | 0.0003574 | 1.5833 | 3487.396 | 0 | 关闭
13181 | 17 | 5 | 恒流充电 | 02:17:30 | 89:38:52 | 0.152 | 2.3522 | 0.3483 | 767.21 | 0.3483 | 767.21 | 0 | 0 | 0.0007902 | 1740.49 | 0.0007902 | 1740.49 | 0 | 0 | 2023-05-15 22:25:01 | 0.0003575 | 1.4073 | 3099.7988 | 0 | 关闭
13182 | 17 | 5 | 恒流充电 | 02:18:00 | 89:39:22 | 0.152 | 2.3531 | 0.3496 | 770 | 0.3496 | 770 | 0 | 0 | 0.0007932 | 1747.05 | 0.0007932 | 1747.05 | 0 | 0 | 2023-05-15 22:25:31 | 0.0003577 | 1.4073 | 3099.8532 | 0 | 关闭
13183 | 17 | 5 | 恒流充电 | 02:18:30 | 89:39:52 | 0.152 | 2.3542 | 0.3508 | 772.79 | 0.3508 | 772.79 | 0 | 0 | 0.0007961 | 1753.62 | 0.0007961 | 1753.62 | 0 | 0 | 2023-05-15 22:26:01 | 0.0003578 | 1.1515 | 2536.2435 | 0 | 关闭
13184 | 17 | 5 | 恒流充电 | 02:19:00 | 89:40:22 | 0.152 | 2.3552 | 0.3521 | 775.58 | 0.3521 | 775.58 | 0 | 0 | 0.0007991 | 1760.19 | 0.0007991 | 1760.19 | 0 | 0 | 2023-05-15 22:26:31 | 0.000358 | 1.2666 | 2789.8678 | 0 | 关闭
13185 | 17 | 5 | 恒流充电 | 02:19:30 | 89:40:52 | 0.152 | 2.3564 | 0.3534 | 778.37 | 0.3534 | 778.37 | 0 | 0 | 0.0008021 | 1766.76 | 0.0008021 | 1766.76 | 0 | 0 | 2023-05-15 22:27:01 | 0.0003581 | 1.0555 | 2324.9307 | 0 | 关闭
13186 | 17 | 5 | 恒流充电 | 02:20:00 | 89:41:22 | 0.152 | 2.3576 | 0.3546 | 781.16 | 0.3546 | 781.16 | 0 | 0 | 0.0008051 | 1773.34 | 0.0008051 | 1773.34 | 0 | 0 | 2023-05-15 22:27:31 | 0.0003583 | 1.0555 | 2324.9307 | 0 | 关闭
13187 | 17 | 5 | 恒流充电 | 02:20:30 | 89:41:52 | 0.152 | 2.3589 | 0.3559 | 783.95 | 0.3559 | 783.95 | 0 | 0 | 0.0008081 | 1779.92 | 0.0008081 | 1779.92 | 0 | 0 | 2023-05-15 22:28:01 | 0.0003586 | 0.9743 | 2146.0145 | 0 | 关闭
13188 | 17 | 5 | 恒流充电 | 02:21:00 | 89:42:22 | 0.152 | 2.3604 | 0.3572 | 786.74 | 0.3572 | 786.74 | 0 | 0 | 0.0008111 | 1786.5 | 0.0008111 | 1786.5 | 0 | 0 | 2023-05-15 22:28:31 | 0.0003588 | 0.8444 | 1859.8793 | 0 | 关闭
13189 | 17 | 5 | 恒流充电 | 02:21:30 | 89:42:52 | 0.152 | 2.3617 | 0.3584 | 789.53 | 0.3584 | 789.53 | 0 | 0 | 0.0008141 | 1793.09 | 0.0008141 | 1793.09 | 0 | 0 | 2023-05-15 22:29:01 | 0.0003589 | 0.9743 | 2146.0145 | 0 | 关闭
13190 | 17 | 5 | 恒流充电 | 02:22:00 | 89:43:22 | 0.152 | 2.3633 | 0.3597 | 792.32 | 0.3597 | 792.32 | 0 | 0 | 0.0008171 | 1799.68 | 0.0008171 | 1799.68 | 0 | 0 | 2023-05-15 22:29:31 | 0.0003592 | 0.7916 | 1743.698 | 0 | 关闭
13191 | 17 | 5 | 恒流充电 | 02:22:30 | 89:43:52 | 0.152 | 2.3652 | 0.361 | 795.11 | 0.361 | 795.11 | 0 | 0 | 0.00082 | 1806.27 | 0.00082 | 1806.27 | 0 | 0 | 2023-05-15 22:30:01 | 0.0003595 | 0.6666 | 1468.3257 | 0 | 关闭
13192 | 17 | 5 | 恒流充电 | 02:23:00 | 89:44:22 | 0.152 | 2.367 | 0.3622 | 797.9 | 0.3622 | 797.9 | 0 | 0 | 0.000823 | 1812.87 | 0.000823 | 1812.87 | 0 | 0 | 2023-05-15 22:30:31 | 0.0003597 | 0.7037 | 1549.8994 | 0 | 关闭
13193 | 17 | 5 | 恒流充电 | 02:23:30 | 89:44:52 | 0.152 | 2.3691 | 0.3635 | 800.69 | 0.3635 | 800.69 | 0 | 0 | 0.000826 | 1819.48 | 0.000826 | 1819.48 | 0 | 0 | 2023-05-15 22:31:01 | 0.0003601 | 0.6031 | 1328.4852 | 0 | 关闭
13194 | 17 | 5 | 恒流充电 | 02:24:00 | 89:45:22 | 0.152 | 2.3713 | 0.3648 | 803.48 | 0.3648 | 803.48 | 0 | 0 | 0.000829 | 1826.09 | 0.000829 | 1826.09 | 0 | 0 | 2023-05-15 22:31:31 | 0.0003604 | 0.5757 | 1268.144 | 0 | 关闭
13195 | 17 | 5 | 恒流充电 | 02:24:30 | 89:45:52 | 0.152 | 2.3739 | 0.366 | 806.27 | 0.366 | 806.27 | 0 | 0 | 0.0008321 | 1832.71 | 0.0008321 | 1832.71 | 0 | 0 | 2023-05-15 22:32:01 | 0.0003608 | 0.4871 | 1072.9884 | 0 | 关闭
13196 | 17 | 5 | 恒流充电 | 02:25:00 | 89:46:22 | 0.152 | 2.3769 | 0.3673 | 809.06 | 0.3673 | 809.06 | 0 | 0 | 0.0008351 | 1839.34 | 0.0008351 | 1839.34 | 0 | 0 | 2023-05-15 22:32:31 | 0.0003612 | 0.4222 | 929.9396 | 0 | 关闭
13197 | 17 | 5 | 恒流充电 | 02:25:30 | 89:46:52 | 0.152 | 2.3804 | 0.3686 | 811.85 | 0.3686 | 811.85 | 0 | 0 | 0.0008381 | 1845.98 | 0.0008381 | 1845.98 | 0 | 0 | 2023-05-15 22:33:01 | 0.0003618 | 0.3619 | 797.1051 | 0 | 关闭
13198 | 17 | 5 | 恒流充电 | 02:26:00 | 89:47:22 | 0.152 | 2.3846 | 0.3698 | 814.64 | 0.3698 | 814.64 | 0 | 0 | 0.0008411 | 1852.62 | 0.0008411 | 1852.62 | 0 | 0 | 2023-05-15 22:33:31 | 0.0003624 | 0.3016 | 664.2309 | 0 | 关闭
13199 | 17 | 5 | 恒流充电 | 02:26:30 | 89:47:52 | 0.152 | 2.39 | 0.3711 | 817.43 | 0.3711 | 817.43 | 0 | 0 | 0.0008441 | 1859.28 | 0.0008441 | 1859.28 | 0 | 0 | 2023-05-15 22:34:01 | 0.0003633 | 0.2346 | 516.6331 | 0 | 关闭
13200 | 17 | 5 | 恒流充电 | 02:27:00 | 89:48:22 | 0.152 | 2.3971 | 0.3724 | 820.22 | 0.3724 | 820.22 | 0 | 0 | 0.0008471 | 1865.96 | 0.0008471 | 1865.96 | 0 | 0 | 2023-05-15 22:34:31 | 0.0003643 | 0.1784 | 392.9322 | 0 | 关闭
13201 | 17 | 5 | 恒流充电 | 02:27:28 | 89:48:50 | 0.152 | 2.4071 | 0.3736 | 822.83 | 0.3736 | 822.83 | 0 | 0 | 0.00085 | 1872.24 | 0.00085 | 1872.24 | 0 | 0 | 2023-05-15 22:34:59 | 0.0003658 | 0.1186 | 261.3118 | 0 | 关闭
13202 | 17 | 5 | 恒流充电 | 02:27:30 | 89:48:52 | 0.152 | 2.408 | 0.3736 | 823.01 | 0.3736 | 823.01 | 0 | 0 | 0.0008502 | 1872.66 | 0.0008502 | 1872.66 | 0 | 0 | 2023-05-15 22:35:01 | 0.000366 | 0.0891 | 196.3344 | 0 | 关闭
13203 | 17 | 5 | 恒流充电 | 02:27:47 | 89:49:10 | 0.152 | 2.418 | 0.3744 | 824.65 | 0.3744 | 824.65 | 0 | 0 | 0.000852 | 1876.63 | 0.000852 | 1876.63 | 0 | 0 | 2023-05-15 22:35:19 | 0.0003675 | 0.0747 | 164.6109 | 0 | 关闭
13204 | 17 | 5 | 恒流充电 | 02:27:59 | 89:49:22 | 0.152 | 2.4281 | 0.3749 | 825.74 | 0.3749 | 825.74 | 0 | 0 | 0.0008532 | 1879.27 | 0.0008532 | 1879.27 | 0 | 0 | 2023-05-15 22:35:31 | 0.000369 | 0.0489 | 107.7235 | 0 | 关闭
13205 | 17 | 5 | 恒流充电 | 02:28:00 | 89:49:22 | 0.152 | 2.4287 | 0.3749 | 825.8 | 0.3749 | 825.8 | 0 | 0 | 0.0008532 | 1879.4 | 0.0008532 | 1879.4 | 0 | 0 | 2023-05-15 22:35:31 | 0.0003691 | 0.0421 | 92.8373 | 0 | 关闭
13206 | 17 | 5 | 恒流充电 | 02:28:07 | 89:49:30 | 0.152 | 2.4387 | 0.3752 | 826.51 | 0.3752 | 826.51 | 0 | 0 | 0.000854 | 1881.12 | 0.000854 | 1881.12 | 0 | 0 | 2023-05-15 22:35:39 | 0.0003707 | 0.0321 | 70.6804 | 0 | 关闭
13207 | 17 | 5 | 恒流充电 | 02:28:13 | 89:49:36 | 0.152 | 2.4487 | 0.3755 | 827.03 | 0.3755 | 827.03 | 0 | 0 | 0.0008546 | 1882.4 | 0.0008546 | 1882.4 | 0 | 0 | 2023-05-15 22:35:44 | 0.0003721 | 0.0236 | 52.0803 | 0 | 关闭
13208 | 17 | 5 | 恒流充电 | 02:28:17 | 89:49:40 | 0.152 | 2.4589 | 0.3757 | 827.43 | 0.3757 | 827.43 | 0 | 0 | 0.0008551 | 1883.38 | 0.0008551 | 1883.38 | 0 | 0 | 2023-05-15 22:35:49 | 0.0003737 | 0.0178 | 39.2061 | 0 | 关闭
13209 | 17 | 5 | 恒流充电 | 02:28:20 | 89:49:43 | 0.152 | 2.4691 | 0.3758 | 827.74 | 0.3758 | 827.74 | 0 | 0 | 0.0008554 | 1884.16 | 0.0008554 | 1884.16 | 0 | 0 | 2023-05-15 22:35:52 | 0.0003753 | 0.0141 | 31.0002 | 0 | 关闭
13210 | 17 | 5 | 恒流充电 | 02:28:23 | 89:49:46 | 0.152 | 2.4793 | 0.3759 | 828.01 | 0.3759 | 828.01 | 0 | 0 | 0.0008557 | 1884.82 | 0.0008557 | 1884.82 | 0 | 0 | 2023-05-15 22:35:55 | 0.0003768 | 0.012 | 26.4317 | 0 | 关闭
13211 | 17 | 5 | 恒流充电 | 02:28:26 | 89:49:49 | 0.152 | 2.4895 | 0.376 | 828.25 | 0.376 | 828.25 | 0 | 0 | 0.000856 | 1885.42 | 0.000856 | 1885.42 | 0 | 0 | 2023-05-15 22:35:58 | 0.0003784 | 0.0108 | 23.7156 | 0 | 关闭
13212 | 17 | 5 | 恒流充电 | 02:28:28 | 89:49:51 | 0.152 | 2.4996 | 0.3761 | 828.47 | 0.3761 | 828.47 | 0 | 0 | 0.0008562 | 1885.96 | 0.0008562 | 1885.96 | 0 | 0 | 2023-05-15 22:36:00 | 0.0003799 | 0.0096 | 21.1783 | 0 | 关闭
13213 | 17 | 5 | 恒流充电 | 02:28:30 | 89:49:52 | 0.152 | 2.5054 | 0.3762 | 828.59 | 0.3762 | 828.59 | 0 | 0 | 0.0008564 | 1886.26 | 0.0008564 | 1886.26 | 0 | 0 | 2023-05-15 22:36:01 | 0.0003808 | 0.0095 | 20.8281 | 0 | 关闭
13214 | 17 | 5 | 恒流充电 | 02:28:32 | 89:49:55 | 0.152 | 2.5156 | 0.3763 | 828.79 | 0.3763 | 828.79 | 0 | 0 | 0.0008566 | 1886.77 | 0.0008566 | 1886.77 | 0 | 0 | 2023-05-15 22:36:03 | 0.0003823 | 0.0091 | 20.0685 | 0 | 关闭
13215 | 17 | 5 | 恒流充电 | 02:28:34 | 89:49:57 | 0.152 | 2.5258 | 0.3764 | 829 | 0.3764 | 829 | 0 | 0 | 0.0008568 | 1887.29 | 0.0008568 | 1887.29 | 0 | 0 | 2023-05-15 22:36:06 | 0.0003839 | 0.0091 | 20.0493 | 0 | 关闭
13216 | 17 | 5 | 恒流充电 | 02:28:36 | 89:49:59 | 0.152 | 2.5358 | 0.3765 | 829.2 | 0.3765 | 829.2 | 0 | 0 | 0.0008571 | 1887.81 | 0.0008571 | 1887.81 | 0 | 0 | 2023-05-15 22:36:08 | 0.0003854 | 0.0093 | 20.4503 | 0 | 关闭
13217 | 17 | 5 | 恒流充电 | 02:28:38 | 89:50:01 | 0.152 | 2.5458 | 0.3766 | 829.41 | 0.3766 | 829.41 | 0 | 0 | 0.0008573 | 1888.33 | 0.0008573 | 1888.33 | 0 | 0 | 2023-05-15 22:36:10 | 0.0003869 | 0.0093 | 20.4699 | 0 | 关闭
13218 | 17 | 5 | 恒流充电 | 02:28:41 | 89:50:04 | 0.152 | 2.5561 | 0.3767 | 829.64 | 0.3767 | 829.64 | 0 | 0 | 0.0008576 | 1888.92 | 0.0008576 | 1888.92 | 0 | 0 | 2023-05-15 22:36:12 | 0.0003885 | 0.0102 | 22.5634 | 0 | 关闭
13219 | 17 | 5 | 恒流充电 | 02:28:43 | 89:50:06 | 0.152 | 2.5661 | 0.3768 | 829.87 | 0.3768 | 829.87 | 0 | 0 | 0.0008578 | 1889.52 | 0.0008578 | 1889.52 | 0 | 0 | 2023-05-15 22:36:15 | 0.00039 | 0.0106 | 23.2501 | 0 | 关闭
13220 | 17 | 5 | 恒流充电 | 02:28:46 | 89:50:09 | 0.152 | 2.5764 | 0.3769 | 830.13 | 0.3769 | 830.13 | 0 | 0 | 0.0008581 | 1890.19 | 0.0008581 | 1890.19 | 0 | 0 | 2023-05-15 22:36:18 | 0.0003916 | 0.0115 | 25.2817 | 0 | 关闭
13221 | 17 | 5 | 恒流充电 | 02:28:49 | 89:50:12 | 0.152 | 2.5864 | 0.377 | 830.4 | 0.377 | 830.4 | 0 | 0 | 0.0008585 | 1890.88 | 0.0008585 | 1890.88 | 0 | 0 | 2023-05-15 22:36:21 | 0.0003931 | 0.0122 | 26.9701 | 0 | 关闭
13222 | 17 | 5 | 恒流充电 | 02:28:52 | 89:50:15 | 0.152 | 2.5964 | 0.3771 | 830.69 | 0.3771 | 830.69 | 0 | 0 | 0.0008588 | 1891.63 | 0.0008588 | 1891.63 | 0 | 0 | 2023-05-15 22:36:24 | 0.0003946 | 0.0131 | 28.8204 | 0 | 关闭
13223 | 17 | 5 | 恒流充电 | 02:28:55 | 89:50:18 | 0.152 | 2.6064 | 0.3773 | 831 | 0.3773 | 831 | 0 | 0 | 0.0008592 | 1892.43 | 0.0008592 | 1892.43 | 0 | 0 | 2023-05-15 22:36:27 | 0.0003962 | 0.0139 | 30.6902 | 0 | 关闭
13224 | 17 | 5 | 恒流充电 | 02:28:59 | 89:50:22 | 0.152 | 2.6165 | 0.3774 | 831.31 | 0.3774 | 831.31 | 0 | 0 | 0.0008595 | 1893.25 | 0.0008595 | 1893.25 | 0 | 0 | 2023-05-15 22:36:30 | 0.0003977 | 0.0142 | 31.3071 | 0 | 关闭
13225 | 17 | 5 | 恒流充电 | 02:29:00 | 89:50:22 | 0.152 | 2.6185 | 0.3774 | 831.38 | 0.3774 | 831.38 | 0 | 0 | 0.0008596 | 1893.42 | 0.0008596 | 1893.42 | 0 | 0 | 2023-05-15 22:36:31 | 0.000398 | 0.0148 | 32.5012 | 0 | 关闭
13226 | 17 | 5 | 恒流充电 | 02:29:03 | 89:50:26 | 0.152 | 2.6286 | 0.3776 | 831.7 | 0.3776 | 831.7 | 0 | 0 | 0.00086 | 1894.28 | 0.00086 | 1894.28 | 0 | 0 | 2023-05-15 22:36:35 | 0.0003995 | 0.0146 | 32.2376 | 0 | 关闭
13227 | 17 | 5 | 恒流充电 | 02:29:07 | 89:50:29 | 0.152 | 2.6387 | 0.3777 | 832.03 | 0.3777 | 832.03 | 0 | 0 | 0.0008604 | 1895.13 | 0.0008604 | 1895.13 | 0 | 0 | 2023-05-15 22:36:38 | 0.000401 | 0.0146 | 32.2182 | 0 | 关闭
13228 | 17 | 5 | 恒流充电 | 02:29:10 | 89:50:33 | 0.152 | 2.6488 | 0.3779 | 832.35 | 0.3779 | 832.35 | 0 | 0 | 0.0008608 | 1896 | 0.0008608 | 1896 | 0 | 0 | 2023-05-15 22:36:42 | 0.0004026 | 0.0146 | 32.2279 | 0 | 关闭
13229 | 17 | 5 | 恒流充电 | 02:29:13 | 89:50:36 | 0.152 | 2.6588 | 0.378 | 832.67 | 0.378 | 832.67 | 0 | 0 | 0.0008612 | 1896.83 | 0.0008612 | 1896.83 | 0 | 0 | 2023-05-15 22:36:45 | 0.0004041 | 0.0144 | 31.6202 | 0 | 关闭
13230 | 17 | 5 | 恒流充电 | 02:29:17 | 89:50:40 | 0.152 | 2.6689 | 0.3782 | 832.99 | 0.3782 | 832.99 | 0 | 0 | 0.0008615 | 1897.68 | 0.0008615 | 1897.68 | 0 | 0 | 2023-05-15 22:36:48 | 0.0004056 | 0.0142 | 31.2974 | 0 | 关闭
13231 | 17 | 5 | 恒流充电 | 02:29:20 | 89:50:43 | 0.152 | 2.679 | 0.3783 | 833.3 | 0.3783 | 833.3 | 0 | 0 | 0.0008619 | 1898.52 | 0.0008619 | 1898.52 | 0 | 0 | 2023-05-15 22:36:52 | 0.0004072 | 0.0142 | 31.3071 | 0 | 关闭
13232 | 17 | 5 | 恒流充电 | 02:29:24 | 89:50:46 | 0.152 | 2.689 | 0.3785 | 833.61 | 0.3785 | 833.61 | 0 | 0 | 0.0008623 | 1899.35 | 0.0008623 | 1899.35 | 0 | 0 | 2023-05-15 22:36:55 | 0.0004087 | 0.0139 | 30.6902 | 0 | 关闭
13233 | 17 | 5 | 恒流充电 | 02:29:27 | 89:50:50 | 0.152 | 2.6992 | 0.3786 | 833.93 | 0.3786 | 833.93 | 0 | 0 | 0.0008627 | 1900.2 | 0.0008627 | 1900.2 | 0 | 0 | 2023-05-15 22:36:59 | 0.0004102 | 0.0141 | 30.9906 | 0 | 关闭
13234 | 17 | 5 | 恒流充电 | 02:29:30 | 89:50:52 | 0.152 | 2.707 | 0.3787 | 834.17 | 0.3787 | 834.17 | 0 | 0 | 0.000863 | 1900.85 | 0.000863 | 1900.85 | 0 | 0 | 2023-05-15 22:37:01 | 0.0004114 | 0.0141 | 31.0127 | 0 | 关闭
13235 | 17 | 5 | 恒流充电 | 02:29:33 | 89:50:56 | 0.152 | 2.7172 | 0.3789 | 834.48 | 0.3789 | 834.48 | 0 | 0 | 0.0008634 | 1901.71 | 0.0008634 | 1901.71 | 0 | 0 | 2023-05-15 22:37:05 | 0.000413 | 0.0141 | 30.9906 | 0 | 关闭
13236 | 17 | 5 | 恒流充电 | 02:29:36 | 89:50:59 | 0.152 | 2.7273 | 0.379 | 834.81 | 0.379 | 834.81 | 0 | 0 | 0.0008638 | 1902.59 | 0.0008638 | 1902.59 | 0 | 0 | 2023-05-15 22:37:08 | 0.0004145 | 0.0146 | 32.2279 | 0 | 关闭
13237 | 17 | 5 | 恒流充电 | 02:29:40 | 89:51:03 | 0.152 | 2.7374 | 0.3792 | 835.13 | 0.3792 | 835.13 | 0 | 0 | 0.0008642 | 1903.48 | 0.0008642 | 1903.48 | 0 | 0 | 2023-05-15 22:37:12 | 0.000416 | 0.0146 | 32.2279 | 0 | 关闭
13238 | 17 | 5 | 恒流充电 | 02:29:44 | 89:51:06 | 0.152 | 2.7474 | 0.3793 | 835.48 | 0.3793 | 835.48 | 0 | 0 | 0.0008646 | 1904.43 | 0.0008646 | 1904.43 | 0 | 0 | 2023-05-15 22:37:15 | 0.0004175 | 0.0156 | 34.4004 | 0 | 关闭
13239 | 17 | 5 | 恒流充电 | 02:29:48 | 89:51:10 | 0.152 | 2.7574 | 0.3795 | 835.84 | 0.3795 | 835.84 | 0 | 0 | 0.0008651 | 1905.43 | 0.0008651 | 1905.43 | 0 | 0 | 2023-05-15 22:37:19 | 0.0004191 | 0.0165 | 36.2702 | 0 | 关闭
13240 | 17 | 5 | 恒流充电 | 02:29:52 | 89:51:15 | 0.152 | 2.7676 | 0.3796 | 836.23 | 0.3796 | 836.23 | 0 | 0 | 0.0008656 | 1906.51 | 0.0008656 | 1906.51 | 0 | 0 | 2023-05-15 22:37:23 | 0.0004206 | 0.0174 | 38.2847 | 0 | 关闭
13241 | 17 | 5 | 恒流充电 | 02:29:56 | 89:51:19 | 0.152 | 2.7776 | 0.3798 | 836.65 | 0.3798 | 836.65 | 0 | 0 | 0.0008661 | 1907.67 | 0.0008661 | 1907.67 | 0 | 0 | 2023-05-15 22:37:28 | 0.0004221 | 0.019 | 41.8502 | 0 | 关闭
13242 | 17 | 5 | 恒流充电 | 02:30:00 | 89:51:22 | 0.152 | 2.7842 | 0.38 | 836.96 | 0.38 | 836.96 | 0 | 0 | 0.0008665 | 1908.52 | 0.0008665 | 1908.52 | 0 | 0 | 2023-05-15 22:37:31 | 0.0004232 | 0.0211 | 46.5002 | 0 | 关闭
13243 | 17 | 5 | 恒流充电 | 02:30:05 | 89:51:28 | 0.152 | 2.7943 | 0.3802 | 837.47 | 0.3802 | 837.47 | 0 | 0 | 0.0008671 | 1909.95 | 0.0008671 | 1909.95 | 0 | 0 | 2023-05-15 22:37:37 | 0.0004247 | 0.023 | 50.6341 | 0 | 关闭
13244 | 17 | 5 | 恒流充电 | 02:30:09 | 89:51:31 | 0.152 | 2.8001 | 0.3804 | 837.79 | 0.3804 | 837.79 | 0 | 0 | 0.0008675 | 1910.86 | 0.0008675 | 1910.86 | 0 | 0 | 2023-05-15 22:37:40 | 0.0004256 | 0.0255 | 56.121 | 0 | 关闭
13245 | 18 | 2 | 搁置 | 00:00:00 | 89:51:31 | 0 | 2.7951 | 0 | 0 | 0 | 0 | 0 | 0 | 0 | 0 | 0 | 0 | 0 | 0 | 2023-05-15 22:37:40 | 0 | 0 | 0 | 0 | 关闭
13246 | 18 | 2 | 搁置 | 00:00:00 | 89:51:32 | 0 | 2.7818 | 0 | 0 | 0 | 0 | 0 | 0 | 0 | 0 | 0 | 0 | 0 | 0 | 2023-05-15 22:37:41 | 0 | 0 | 0 | 0 | 关闭
13247 | 18 | 2 | 搁置 | 00:00:00 | 89:51:32 | 0 | 2.7703 | 0 | 0 | 0 | 0 | 0 | 0 | 0 | 0 | 0 | 0 | 0 | 0 | 2023-05-15 22:37:41 | 0 | 0 | 0 | 0 | 关闭
13248 | 18 | 2 | 搁置 | 00:00:01 | 89:51:32 | 0 | 2.759 | 0 | 0 | 0 | 0 | 0 | 0 | 0 | 0 | 0 | 0 | 0 | 0 | 2023-05-15 22:37:41 | 0 | 0 | 0 | 0 | 关闭
13249 | 18 | 2 | 搁置 | 00:00:01 | 89:51:33 | 0 | 2.7466 | 0 | 0 | 0 | 0 | 0 | 0 | 0 | 0 | 0 | 0 | 0 | 0 | 2023-05-15 22:37:42 | 0 | 0 | 0 | 0 | 关闭
13250 | 18 | 2 | 搁置 | 00:00:01 | 89:51:33 | 0 | 2.7343 | 0 | 0 | 0 | 0 | 0 | 0 | 0 | 0 | 0 | 0 | 0 | 0 | 2023-05-15 22:37:42 | 0 | 0 | 0 | 0 | 关闭
13251 | 18 | 2 | 搁置 | 00:00:02 | 89:51:34 | 0 | 2.7237 | 0 | 0 | 0 | 0 | 0 | 0 | 0 | 0 | 0 | 0 | 0 | 0 | 2023-05-15 22:37:43 | 0 | 0 | 0 | 0 | 关闭
13252 | 18 | 2 | 搁置 | 00:00:02 | 89:51:34 | 0 | 2.7137 | 0 | 0 | 0 | 0 | 0 | 0 | 0 | 0 | 0 | 0 | 0 | 0 | 2023-05-15 22:37:43 | 0 | 0 | 0 | 0 | 关闭
13253 | 18 | 2 | 搁置 | 00:00:03 | 89:51:34 | 0 | 2.7036 | 0 | 0 | 0 | 0 | 0 | 0 | 0 | 0 | 0 | 0 | 0 | 0 | 2023-05-15 22:37:43 | 0 | 0 | 0 | 0 | 关闭
13254 | 18 | 2 | 搁置 | 00:00:03 | 89:51:35 | 0 | 2.6924 | 0 | 0 | 0 | 0 | 0 | 0 | 0 | 0 | 0 | 0 | 0 | 0 | 2023-05-15 22:37:44 | 0 | 0 | 0 | 0 | 关闭
13255 | 18 | 2 | 搁置 | 00:00:04 | 89:51:35 | 0 | 2.6813 | 0 | 0 | 0 | 0 | 0 | 0 | 0 | 0 | 0 | 0 | 0 | 0 | 2023-05-15 22:37:44 | 0 | 0 | 0 | 0 | 关闭
13256 | 18 | 2 | 搁置 | 00:00:04 | 89:51:36 | 0 | 2.6712 | 0 | 0 | 0 | 0 | 0 | 0 | 0 | 0 | 0 | 0 | 0 | 0 | 2023-05-15 22:37:45 | 0 | 0 | 0 | 0 | 关闭
13257 | 18 | 2 | 搁置 | 00:00:05 | 89:51:36 | 0 | 2.6609 | 0 | 0 | 0 | 0 | 0 | 0 | 0 | 0 | 0 | 0 | 0 | 0 | 2023-05-15 22:37:45 | 0 | 0 | 0 | 0 | 关闭
13258 | 18 | 2 | 搁置 | 00:00:05 | 89:51:37 | 0 | 2.6495 | 0 | 0 | 0 | 0 | 0 | 0 | 0 | 0 | 0 | 0 | 0 | 0 | 2023-05-15 22:37:46 | 0 | 0 | 0 | 0 | 关闭
13259 | 18 | 2 | 搁置 | 00:00:06 | 89:51:38 | 0 | 2.6391 | 0 | 0 | 0 | 0 | 0 | 0 | 0 | 0 | 0 | 0 | 0 | 0 | 2023-05-15 22:37:47 | 0 | 0 | 0 | 0 | 关闭
13260 | 18 | 2 | 搁置 | 00:00:06 | 89:51:38 | 0 | 2.6287 | 0 | 0 | 0 | 0 | 0 | 0 | 0 | 0 | 0 | 0 | 0 | 0 | 2023-05-15 22:37:47 | 0 | 0 | 0 | 0 | 关闭
13261 | 18 | 2 | 搁置 | 00:00:07 | 89:51:39 | 0 | 2.6174 | 0 | 0 | 0 | 0 | 0 | 0 | 0 | 0 | 0 | 0 | 0 | 0 | 2023-05-15 22:37:48 | 0 | 0 | 0 | 0 | 关闭
13262 | 18 | 2 | 搁置 | 00:00:08 | 89:51:40 | 0 | 2.6071 | 0 | 0 | 0 | 0 | 0 | 0 | 0 | 0 | 0 | 0 | 0 | 0 | 2023-05-15 22:37:49 | 0 | 0 | 0 | 0 | 关闭
13263 | 18 | 2 | 搁置 | 00:00:09 | 89:51:40 | 0 | 2.5969 | 0 | 0 | 0 | 0 | 0 | 0 | 0 | 0 | 0 | 0 | 0 | 0 | 2023-05-15 22:37:49 | 0 | 0 | 0 | 0 | 关闭
13264 | 18 | 2 | 搁置 | 00:00:09 | 89:51:41 | 0 | 2.586 | 0 | 0 | 0 | 0 | 0 | 0 | 0 | 0 | 0 | 0 | 0 | 0 | 2023-05-15 22:37:50 | 0 | 0 | 0 | 0 | 关闭
13265 | 18 | 2 | 搁置 | 00:00:10 | 89:51:42 | 0 | 2.576 | 0 | 0 | 0 | 0 | 0 | 0 | 0 | 0 | 0 | 0 | 0 | 0 | 2023-05-15 22:37:51 | 0 | 0 | 0 | 0 | 关闭
13266 | 18 | 2 | 搁置 | 00:00:11 | 89:51:43 | 0 | 2.5654 | 0 | 0 | 0 | 0 | 0 | 0 | 0 | 0 | 0 | 0 | 0 | 0 | 2023-05-15 22:37:52 | 0 | 0 | 0 | 0 | 关闭
13267 | 18 | 2 | 搁置 | 00:00:12 | 89:51:44 | 0 | 2.5545 | 0 | 0 | 0 | 0 | 0 | 0 | 0 | 0 | 0 | 0 | 0 | 0 | 2023-05-15 22:37:53 | 0 | 0 | 0 | 0 | 关闭
13268 | 18 | 2 | 搁置 | 00:00:13 | 89:51:45 | 0 | 2.5445 | 0 | 0 | 0 | 0 | 0 | 0 | 0 | 0 | 0 | 0 | 0 | 0 | 2023-05-15 22:37:54 | 0 | 0 | 0 | 0 | 关闭
13269 | 18 | 2 | 搁置 | 00:00:14 | 89:51:46 | 0 | 2.5345 | 0 | 0 | 0 | 0 | 0 | 0 | 0 | 0 | 0 | 0 | 0 | 0 | 2023-05-15 22:37:55 | 0 | 0 | 0 | 0 | 关闭
13270 | 18 | 2 | 搁置 | 00:00:15 | 89:51:47 | 0 | 2.524 | 0 | 0 | 0 | 0 | 0 | 0 | 0 | 0 | 0 | 0 | 0 | 0 | 2023-05-15 22:37:56 | 0 | 0 | 0 | 0 | 关闭
13271 | 18 | 2 | 搁置 | 00:00:17 | 89:51:49 | 0 | 2.5137 | 0 | 0 | 0 | 0 | 0 | 0 | 0 | 0 | 0 | 0 | 0 | 0 | 2023-05-15 22:37:58 | 0 | 0 | 0 | 0 | 关闭
13272 | 18 | 2 | 搁置 | 00:00:18 | 89:51:50 | 0 | 2.5035 | 0 | 0 | 0 | 0 | 0 | 0 | 0 | 0 | 0 | 0 | 0 | 0 | 2023-05-15 22:37:59 | 0 | 0 | 0 | 0 | 关闭
13273 | 18 | 2 | 搁置 | 00:00:20 | 89:51:52 | 0 | 2.4932 | 0 | 0 | 0 | 0 | 0 | 0 | 0 | 0 | 0 | 0 | 0 | 0 | 2023-05-15 22:38:01 | 0 | 0 | 0 | 0 | 关闭
13274 | 18 | 2 | 搁置 | 00:00:23 | 89:51:54 | 0 | 2.4829 | 0 | 0 | 0 | 0 | 0 | 0 | 0 | 0 | 0 | 0 | 0 | 0 | 2023-05-15 22:38:03 | 0 | 0 | 0 | 0 | 关闭
13275 | 18 | 2 | 搁置 | 00:00:25 | 89:51:57 | 0 | 2.4729 | 0 | 0 | 0 | 0 | 0 | 0 | 0 | 0 | 0 | 0 | 0 | 0 | 2023-05-15 22:38:06 | 0 | 0 | 0 | 0 | 关闭
13276 | 18 | 2 | 搁置 | 00:00:29 | 89:52:01 | 0 | 2.4629 | 0 | 0 | 0 | 0 | 0 | 0 | 0 | 0 | 0 | 0 | 0 | 0 | 2023-05-15 22:38:10 | 0 | 0 | 0 | 0 | 关闭
13277 | 18 | 2 | 搁置 | 00:00:30 | 89:52:01 | 0 | 2.4617 | 0 | 0 | 0 | 0 | 0 | 0 | 0 | 0 | 0 | 0 | 0 | 0 | 2023-05-15 22:38:10 | 0 | 0 | 0 | 0 | 关闭
13278 | 18 | 2 | 搁置 | 00:00:35 | 89:52:06 | 0 | 2.4516 | 0 | 0 | 0 | 0 | 0 | 0 | 0 | 0 | 0 | 0 | 0 | 0 | 2023-05-15 22:38:15 | 0 | 0 | 0 | 0 | 关闭
13279 | 18 | 2 | 搁置 | 00:00:41 | 89:52:13 | 0 | 2.4416 | 0 | 0 | 0 | 0 | 0 | 0 | 0 | 0 | 0 | 0 | 0 | 0 | 2023-05-15 22:38:22 | 0 | 0 | 0 | 0 | 关闭
13280 | 18 | 2 | 搁置 | 00:00:50 | 89:52:22 | 0 | 2.4316 | 0 | 0 | 0 | 0 | 0 | 0 | 0 | 0 | 0 | 0 | 0 | 0 | 2023-05-15 22:38:31 | 0 | 0 | 0 | 0 | 关闭
13281 | 18 | 2 | 搁置 | 00:01:00 | 89:52:31 | 0 | 2.424 | 0 | 0 | 0 | 0 | 0 | 0 | 0 | 0 | 0 | 0 | 0 | 0 | 2023-05-15 22:38:40 | 0 | 0 | 0 | 0 | 关闭
13282 | 18 | 3 | 恒流放电 | 00:00:00 | 89:52:31 | -0.1519 | 2.4198 | 0 | 0 | 0 | 0 | 0 | 0 | 0 | 0 | 0 | 0 | 0 | 0 | 2023-05-15 22:38:41 | -0.0003675 | 0 | 0 | 0 | 关闭
13283 | 18 | 3 | 恒流放电 | 00:00:01 | 89:52:32 | -0.152 | 2.4096 | 0 | 0.09 | 0 | 0 | 0 | 0.09 | 1e-07 | 0.22 | 0 | 0 | 1e-07 | 0.22 | 2023-05-15 22:38:41 | -0.0003663 | -0.0041 | -9.1153 | 0 | 关闭
13284 | 18 | 3 | 恒流放电 | 00:00:03 | 89:52:34 | -0.152 | 2.3995 | 0.0001 | 0.28 | 0 | 0 | 0.0001 | 0.28 | 3e-07 | 0.67 | 0 | 0 | 3e-07 | 0.67 | 2023-05-15 22:38:43 | -0.0003647 | -0.0084 | -18.4172 | 0 | 关闭
13285 | 18 | 3 | 恒流放电 | 00:00:06 | 89:52:38 | -0.152 | 2.3895 | 0.0003 | 0.6 | 0 | 0 | 0.0003 | 0.6 | 6e-07 | 1.43 | 0 | 0 | 6e-07 | 1.43 | 2023-05-15 22:38:47 | -0.0003632 | -0.0144 | -31.622 | 0 | 关闭
13286 | 18 | 3 | 恒流放电 | 00:00:12 | 89:52:44 | -0.152 | 2.3795 | 0.0005 | 1.13 | 0 | 0 | 0.0005 | 1.13 | 1.2e-06 | 2.71 | 0 | 0 | 1.2e-06 | 2.71 | 2023-05-15 22:38:53 | -0.0003617 | -0.0245 | -53.9433 | 0 | 关闭
13287 | 18 | 3 | 恒流放电 | 00:00:23 | 89:52:55 | -0.152 | 2.3694 | 0.001 | 2.17 | 0 | 0 | 0.001 | 2.17 | 2.3e-06 | 5.17 | 0 | 0 | 2.3e-06 | 5.17 | 2023-05-15 22:39:04 | -0.0003602 | -0.0464 | -102.2139 | 0 | 关闭
13288 | 18 | 3 | 恒流放电 | 00:00:30 | 89:53:01 | -0.152 | 2.3657 | 0.0013 | 2.79 | 0 | 0 | 0.0013 | 2.79 | 3e-06 | 6.64 | 0 | 0 | 3e-06 | 6.64 | 2023-05-15 22:39:10 | -0.0003596 | -0.0765 | -168.4162 | 0 | 关闭
13289 | 18 | 3 | 恒流放电 | 00:01:00 | 89:53:31 | -0.152 | 2.3565 | 0.0025 | 5.58 | 0 | 0 | 0.0025 | 5.58 | 6e-06 | 13.23 | 0 | 0 | 6e-06 | 13.23 | 2023-05-15 22:39:40 | -0.0003582 | -0.1377 | -303.2771 | 0 | 关闭
13290 | 18 | 3 | 恒流放电 | 00:01:30 | 89:54:01 | -0.152 | 2.3513 | 0.0038 | 8.37 | 0 | 0 | 0.0038 | 8.37 | 9e-06 | 19.79 | 0 | 0 | 9e-06 | 19.79 | 2023-05-15 22:40:10 | -0.0003574 | -0.2436 | -536.5578 | 0 | 关闭
13291 | 18 | 3 | 恒流放电 | 00:02:00 | 89:54:31 | -0.152 | 2.3476 | 0.0051 | 11.16 | 0 | 0 | 0.0051 | 11.16 | 1.2e-05 | 26.35 | 0 | 0 | 1.2e-05 | 26.35 | 2023-05-15 22:40:40 | -0.0003569 | -0.3424 | -754.0861 | 0 | 关闭
13292 | 18 | 3 | 恒流放电 | 00:02:30 | 89:55:01 | -0.152 | 2.3447 | 0.0063 | 13.95 | 0 | 0 | 0.0063 | 13.95 | 1.49e-05 | 32.89 | 0 | 0 | 1.49e-05 | 32.89 | 2023-05-15 22:41:10 | -0.0003564 | -0.4368 | -962.1141 | 0 | 关闭
13293 | 18 | 3 | 恒流放电 | 00:03:00 | 89:55:31 | -0.152 | 2.3421 | 0.0076 | 16.74 | 0 | 0 | 0.0076 | 16.74 | 1.79e-05 | 39.43 | 0 | 0 | 1.79e-05 | 39.43 | 2023-05-15 22:41:40 | -0.000356 | -0.4872 | -1073.132 | 0 | 关闭
13294 | 18 | 3 | 恒流放电 | 00:03:30 | 89:56:01 | -0.152 | 2.3399 | 0.0089 | 19.53 | 0 | 0 | 0.0089 | 19.53 | 2.09e-05 | 45.96 | 0 | 0 | 2.09e-05 | 45.96 | 2023-05-15 22:42:10 | -0.0003557 | -0.5758 | -1268.2135 | 0 | 关闭
13295 | 18 | 3 | 恒流放电 | 00:04:00 | 89:56:31 | -0.152 | 2.3379 | 0.0101 | 22.32 | 0 | 0 | 0.0101 | 22.32 | 2.38e-05 | 52.49 | 0 | 0 | 2.38e-05 | 52.49 | 2023-05-15 22:42:40 | -0.0003554 | -0.6334 | -1395.0563 | 0 | 关闭
13296 | 18 | 3 | 恒流放电 | 00:04:30 | 89:57:01 | -0.152 | 2.3361 | 0.0114 | 25.11 | 0 | 0 | 0.0114 | 25.11 | 2.68e-05 | 59.01 | 0 | 0 | 2.68e-05 | 59.01 | 2023-05-15 22:43:10 | -0.0003551 | -0.7037 | -1550.0557 | 0 | 关闭
13297 | 18 | 3 | 恒流放电 | 00:05:00 | 89:57:31 | -0.152 | 2.3344 | 0.0127 | 27.9 | 0 | 0 | 0.0127 | 27.9 | 2.97e-05 | 65.53 | 0 | 0 | 2.97e-05 | 65.53 | 2023-05-15 22:43:40 | -0.0003548 | -0.7451 | -1641.2355 | 0 | 关闭
13298 | 18 | 3 | 恒流放电 | 00:05:30 | 89:58:01 | -0.152 | 2.3329 | 0.0139 | 30.69 | 0 | 0 | 0.0139 | 30.69 | 3.27e-05 | 72.04 | 0 | 0 | 3.27e-05 | 72.04 | 2023-05-15 22:44:10 | -0.0003546 | -0.8445 | -1860.071 | 0 | 关闭
13299 | 18 | 3 | 恒流放电 | 00:06:00 | 89:58:31 | -0.152 | 2.3314 | 0.0152 | 33.48 | 0 | 0 | 0.0152 | 33.48 | 3.57e-05 | 78.54 | 0 | 0 | 3.57e-05 | 78.54 | 2023-05-15 22:44:40 | -0.0003544 | -0.8445 | -1860.0506 | 0 | 关闭
13300 | 18 | 3 | 恒流放电 | 00:06:30 | 89:59:01 | -0.152 | 2.3301 | 0.0165 | 36.27 | 0 | 0 | 0.0165 | 36.27 | 3.86e-05 | 85.05 | 0 | 0 | 3.86e-05 | 85.05 | 2023-05-15 22:45:10 | -0.0003542 | -0.9744 | -2146.2028 | 0 | 关闭
13301 | 18 | 3 | 恒流放电 | 00:07:00 | 89:59:31 | -0.152 | 2.3288 | 0.0177 | 39.06 | 0 | 0 | 0.0177 | 39.06 | 4.16e-05 | 91.55 | 0 | 0 | 4.16e-05 | 91.55 | 2023-05-15 22:45:40 | -0.000354 | -0.9744 | -2146.2452 | 0 | 关闭
13302 | 18 | 3 | 恒流放电 | 00:07:30 | 90:00:01 | -0.152 | 2.3276 | 0.019 | 41.85 | 0 | 0 | 0.019 | 41.85 | 4.45e-05 | 98.04 | 0 | 0 | 4.45e-05 | 98.04 | 2023-05-15 22:46:10 | -0.0003538 | -1.0556 | -2325.0989 | 0 | 关闭
13303 | 18 | 3 | 恒流放电 | 00:08:00 | 90:00:31 | -0.152 | 2.3264 | 0.0203 | 44.64 | 0 | 0 | 0.0203 | 44.64 | 4.75e-05 | 104.54 | 0 | 0 | 4.75e-05 | 104.54 | 2023-05-15 22:46:40 | -0.0003537 | -1.0556 | -2325.0734 | 0 | 关闭
13304 | 18 | 3 | 恒流放电 | 00:08:30 | 90:01:01 | -0.152 | 2.3252 | 0.0215 | 47.43 | 0 | 0 | 0.0215 | 47.43 | 5.04e-05 | 111.02 | 0 | 0 | 5.04e-05 | 111.02 | 2023-05-15 22:47:10 | -0.0003534 | -1.0556 | -2325.0683 | 0 | 关闭
13305 | 18 | 3 | 恒流放电 | 00:09:00 | 90:01:31 | -0.152 | 2.3242 | 0.0228 | 50.22 | 0 | 0 | 0.0228 | 50.22 | 5.33e-05 | 117.51 | 0 | 0 | 5.33e-05 | 117.51 | 2023-05-15 22:47:40 | -0.0003533 | -1.2667 | -2790.0575 | 0 | 关闭
13306 | 18 | 3 | 恒流放电 | 00:09:30 | 90:02:01 | -0.152 | 2.3232 | 0.0241 | 53.01 | 0 | 0 | 0.0241 | 53.01 | 5.63e-05 | 123.99 | 0 | 0 | 5.63e-05 | 123.99 | 2023-05-15 22:48:10 | -0.0003532 | -1.2667 | -2790.0575 | 0 | 关闭
13307 | 18 | 3 | 恒流放电 | 00:10:00 | 90:02:31 | -0.152 | 2.3222 | 0.0253 | 55.8 | 0 | 0 | 0.0253 | 55.8 | 5.92e-05 | 130.47 | 0 | 0 | 5.92e-05 | 130.47 | 2023-05-15 22:48:40 | -0.000353 | -1.2667 | -2790.0759 | 0 | 关闭
13308 | 18 | 3 | 恒流放电 | 00:10:30 | 90:03:01 | -0.152 | 2.3211 | 0.0266 | 58.59 | 0 | 0 | 0.0266 | 58.59 | 6.22e-05 | 136.95 | 0 | 0 | 6.22e-05 | 136.95 | 2023-05-15 22:49:10 | -0.0003528 | -1.1515 | -2536.4326 | 0 | 关闭
13309 | 18 | 3 | 恒流放电 | 00:11:00 | 90:03:31 | -0.152 | 2.3202 | 0.0279 | 61.38 | 0 | 0 | 0.0279 | 61.38 | 6.51e-05 | 143.43 | 0 | 0 | 6.51e-05 | 143.43 | 2023-05-15 22:49:40 | -0.0003527 | -1.4074 | -3100.0979 | 0 | 关闭
13310 | 18 | 3 | 恒流放电 | 00:11:30 | 90:04:01 | -0.152 | 2.3192 | 0.0291 | 64.17 | 0 | 0 | 0.0291 | 64.17 | 6.81e-05 | 149.9 | 0 | 0 | 6.81e-05 | 149.9 | 2023-05-15 22:50:10 | -0.0003525 | -1.2667 | -2790.0698 | 0 | 关闭
13311 | 18 | 3 | 恒流放电 | 00:12:00 | 90:04:31 | -0.152 | 2.3184 | 0.0304 | 66.96 | 0 | 0 | 0.0304 | 66.96 | 7.1e-05 | 156.37 | 0 | 0 | 7.1e-05 | 156.37 | 2023-05-15 22:50:40 | -0.0003524 | -1.5834 | -3487.5872 | 0 | 关闭
13312 | 18 | 3 | 恒流放电 | 00:12:30 | 90:05:01 | -0.152 | 2.3174 | 0.0317 | 69.75 | 0 | 0 | 0.0317 | 69.75 | 7.39e-05 | 162.84 | 0 | 0 | 7.39e-05 | 162.84 | 2023-05-15 22:51:10 | -0.0003522 | -1.2667 | -2790.0514 | 0 | 关闭
13313 | 18 | 3 | 恒流放电 | 00:13:00 | 90:05:31 | -0.152 | 2.3166 | 0.0329 | 72.54 | 0 | 0 | 0.0329 | 72.54 | 7.69e-05 | 169.3 | 0 | 0 | 7.69e-05 | 169.3 | 2023-05-15 22:51:40 | -0.0003521 | -1.5834 | -3487.5795 | 0 | 关闭
13314 | 18 | 3 | 恒流放电 | 00:13:30 | 90:06:01 | -0.152 | 2.3158 | 0.0342 | 75.33 | 0 | 0 | 0.0342 | 75.33 | 7.98e-05 | 175.76 | 0 | 0 | 7.98e-05 | 175.76 | 2023-05-15 22:52:10 | -0.000352 | -1.5834 | -3487.5872 | 0 | 关闭
13315 | 18 | 3 | 恒流放电 | 00:14:00 | 90:06:31 | -0.152 | 2.3149 | 0.0355 | 78.12 | 0 | 0 | 0.0355 | 78.12 | 8.27e-05 | 182.22 | 0 | 0 | 8.27e-05 | 182.22 | 2023-05-15 22:52:40 | -0.0003519 | -1.4074 | -3100.0979 | 0 | 关闭
13316 | 18 | 3 | 恒流放电 | 00:14:30 | 90:07:01 | -0.152 | 2.3141 | 0.0367 | 80.91 | 0 | 0 | 0.0367 | 80.91 | 8.57e-05 | 188.68 | 0 | 0 | 8.57e-05 | 188.68 | 2023-05-15 22:53:10 | -0.0003518 | -1.5834 | -3487.6025 | 0 | 关闭
13317 | 18 | 3 | 恒流放电 | 00:15:00 | 90:07:31 | -0.152 | 2.3133 | 0.038 | 83.7 | 0 | 0 | 0.038 | 83.7 | 8.86e-05 | 195.14 | 0 | 0 | 8.86e-05 | 195.14 | 2023-05-15 22:53:40 | -0.0003516 | -1.5834 | -3487.5719 | 0 | 关闭
13318 | 18 | 3 | 恒流放电 | 00:15:30 | 90:08:01 | -0.152 | 2.3125 | 0.0393 | 86.49 | 0 | 0 | 0.0393 | 86.49 | 9.15e-05 | 201.59 | 0 | 0 | 9.15e-05 | 201.59 | 2023-05-15 22:54:10 | -0.0003515 | -1.5833 | -3487.526 | 0 | 关闭
13319 | 18 | 3 | 恒流放电 | 00:16:00 | 90:08:31 | -0.152 | 2.3117 | 0.0405 | 89.28 | 0 | 0 | 0.0405 | 89.28 | 9.44e-05 | 208.04 | 0 | 0 | 9.44e-05 | 208.04 | 2023-05-15 22:54:40 | -0.0003514 | -1.5834 | -3487.5566 | 0 | 关闭
13320 | 18 | 3 | 恒流放电 | 00:16:30 | 90:09:01 | -0.152 | 2.311 | 0.0418 | 92.07 | 0 | 0 | 0.0418 | 92.07 | 9.74e-05 | 214.49 | 0 | 0 | 9.74e-05 | 214.49 | 2023-05-15 22:55:10 | -0.0003513 | -1.8095 | -3985.744 | 0 | 关闭
13321 | 18 | 3 | 恒流放电 | 00:17:00 | 90:09:31 | -0.152 | 2.3102 | 0.0431 | 94.86 | 0 | 0 | 0.0431 | 94.86 | 0.0001003 | 220.93 | 0 | 0 | 0.0001003 | 220.93 | 2023-05-15 22:55:40 | -0.0003512 | -1.5833 | -3487.526 | 0 | 关闭
13322 | 18 | 3 | 恒流放电 | 00:17:30 | 90:10:01 | -0.152 | 2.3094 | 0.0443 | 97.65 | 0 | 0 | 0.0443 | 97.65 | 0.0001032 | 227.38 | 0 | 0 | 0.0001032 | 227.38 | 2023-05-15 22:56:10 | -0.0003511 | -1.5834 | -3487.5795 | 0 | 关闭
13323 | 18 | 3 | 恒流放电 | 00:18:00 | 90:10:31 | -0.152 | 2.3087 | 0.0456 | 100.44 | 0 | 0 | 0.0456 | 100.44 | 0.0001062 | 233.82 | 0 | 0 | 0.0001062 | 233.82 | 2023-05-15 22:56:40 | -0.0003509 | -1.8095 | -3985.744 | 0 | 关闭
13324 | 18 | 3 | 恒流放电 | 00:18:30 | 90:11:01 | -0.152 | 2.3079 | 0.0469 | 103.23 | 0 | 0 | 0.0469 | 103.23 | 0.0001091 | 240.26 | 0 | 0 | 0.0001091 | 240.26 | 2023-05-15 22:57:10 | -0.0003508 | -1.5833 | -3487.5107 | 0 | 关闭
13325 | 18 | 3 | 恒流放电 | 00:19:00 | 90:11:31 | -0.152 | 2.3071 | 0.0481 | 106.02 | 0 | 0 | 0.0481 | 106.02 | 0.000112 | 246.7 | 0 | 0 | 0.000112 | 246.7 | 2023-05-15 22:57:40 | -0.0003507 | -1.5833 | -3487.5337 | 0 | 关闭
13326 | 18 | 3 | 恒流放电 | 00:19:30 | 90:12:01 | -0.152 | 2.3064 | 0.0494 | 108.81 | 0 | 0 | 0.0494 | 108.81 | 0.0001149 | 253.13 | 0 | 0 | 0.0001149 | 253.13 | 2023-05-15 22:58:10 | -0.0003506 | -1.8095 | -3985.7527 | 0 | 关闭
13327 | 18 | 3 | 恒流放电 | 00:20:00 | 90:12:31 | -0.152 | 2.3057 | 0.0507 | 111.6 | 0 | 0 | 0.0507 | 111.6 | 0.0001178 | 259.57 | 0 | 0 | 0.0001178 | 259.57 | 2023-05-15 22:58:40 | -0.0003505 | -1.8095 | -3985.7877 | 0 | 关闭
13328 | 18 | 3 | 恒流放电 | 00:20:30 | 90:13:01 | -0.152 | 2.3049 | 0.0519 | 114.39 | 0 | 0 | 0.0519 | 114.39 | 0.0001208 | 266 | 0 | 0 | 0.0001208 | 266 | 2023-05-15 22:59:10 | -0.0003503 | -1.5833 | -3487.5337 | 0 | 关闭
13329 | 18 | 3 | 恒流放电 | 00:21:00 | 90:13:31 | -0.152 | 2.3042 | 0.0532 | 117.18 | 0 | 0 | 0.0532 | 117.18 | 0.0001237 | 272.43 | 0 | 0 | 0.0001237 | 272.43 | 2023-05-15 22:59:40 | -0.0003502 | -1.8095 | -3985.7003 | 0 | 关闭
13330 | 18 | 3 | 恒流放电 | 00:21:30 | 90:14:01 | -0.152 | 2.3034 | 0.0545 | 119.97 | 0 | 0 | 0.0545 | 119.97 | 0.0001266 | 278.86 | 0 | 0 | 0.0001266 | 278.86 | 2023-05-15 23:00:10 | -0.0003501 | -1.5833 | -3487.5031 | 0 | 关闭
13331 | 18 | 3 | 恒流放电 | 00:22:00 | 90:14:31 | -0.152 | 2.3028 | 0.0557 | 122.76 | 0 | 0 | 0.0557 | 122.76 | 0.0001295 | 285.28 | 0 | 0 | 0.0001295 | 285.28 | 2023-05-15 23:00:40 | -0.00035 | -2.1111 | -4650.0653 | 0 | 关闭
13332 | 18 | 3 | 恒流放电 | 00:22:30 | 90:15:01 | -0.152 | 2.302 | 0.057 | 125.55 | 0 | 0 | 0.057 | 125.55 | 0.0001324 | 291.71 | 0 | 0 | 0.0001324 | 291.71 | 2023-05-15 23:01:10 | -0.0003499 | -1.5833 | -3487.5337 | 0 | 关闭
13333 | 18 | 3 | 恒流放电 | 00:23:00 | 90:15:31 | -0.152 | 2.3013 | 0.0583 | 128.34 | 0 | 0 | 0.0583 | 128.34 | 0.0001354 | 298.13 | 0 | 0 | 0.0001354 | 298.13 | 2023-05-15 23:01:40 | -0.0003498 | -1.8095 | -3985.7527 | 0 | 关闭
13334 | 18 | 3 | 恒流放电 | 00:23:30 | 90:16:01 | -0.152 | 2.3005 | 0.0595 | 131.13 | 0 | 0 | 0.0595 | 131.13 | 0.0001383 | 304.55 | 0 | 0 | 0.0001383 | 304.55 | 2023-05-15 23:02:10 | -0.0003497 | -1.5833 | -3487.4878 | 0 | 关闭
13335 | 18 | 3 | 恒流放电 | 00:24:00 | 90:16:31 | -0.152 | 2.2998 | 0.0608 | 133.92 | 0 | 0 | 0.0608 | 133.92 | 0.0001412 | 310.97 | 0 | 0 | 0.0001412 | 310.97 | 2023-05-15 23:02:40 | -0.0003496 | -1.8095 | -3985.7353 | 0 | 关闭
13336 | 18 | 3 | 恒流放电 | 00:24:30 | 90:17:01 | -0.152 | 2.299 | 0.0621 | 136.71 | 0 | 0 | 0.0621 | 136.71 | 0.0001441 | 317.38 | 0 | 0 | 0.0001441 | 317.38 | 2023-05-15 23:03:10 | -0.0003494 | -1.5833 | -3487.5337 | 0 | 关闭
13337 | 18 | 3 | 恒流放电 | 00:25:00 | 90:17:31 | -0.152 | 2.2982 | 0.0633 | 139.5 | 0 | 0 | 0.0633 | 139.5 | 0.000147 | 323.79 | 0 | 0 | 0.000147 | 323.79 | 2023-05-15 23:03:40 | -0.0003493 | -1.5833 | -3487.5337 | 0 | 关闭
13338 | 18 | 3 | 恒流放电 | 00:25:30 | 90:18:01 | -0.152 | 2.2975 | 0.0646 | 142.29 | 0 | 0 | 0.0646 | 142.29 | 0.0001499 | 330.21 | 0 | 0 | 0.0001499 | 330.21 | 2023-05-15 23:04:10 | -0.0003492 | -1.8095 | -3985.7702 | 0 | 关闭
13339 | 18 | 3 | 恒流放电 | 00:26:00 | 90:18:31 | -0.152 | 2.2966 | 0.0659 | 145.08 | 0 | 0 | 0.0659 | 145.08 | 0.0001528 | 336.61 | 0 | 0 | 0.0001528 | 336.61 | 2023-05-15 23:04:40 | -0.0003491 | -1.4074 | -3100.0435 | 0 | 关闭
13340 | 18 | 3 | 恒流放电 | 00:26:30 | 90:19:01 | -0.152 | 2.2958 | 0.0671 | 147.87 | 0 | 0 | 0.0671 | 147.87 | 0.0001557 | 343.02 | 0 | 0 | 0.0001557 | 343.02 | 2023-05-15 23:05:10 | -0.000349 | -1.5833 | -3487.5337 | 0 | 关闭
13341 | 18 | 3 | 恒流放电 | 00:27:00 | 90:19:31 | -0.152 | 2.295 | 0.0684 | 150.66 | 0 | 0 | 0.0684 | 150.66 | 0.0001586 | 349.42 | 0 | 0 | 0.0001586 | 349.42 | 2023-05-15 23:05:40 | -0.0003489 | -1.5833 | -3487.5031 | 0 | 关闭
13342 | 18 | 3 | 恒流放电 | 00:27:30 | 90:20:01 | -0.152 | 2.294 | 0.0697 | 153.45 | 0 | 0 | 0.0697 | 153.45 | 0.0001615 | 355.83 | 0 | 0 | 0.0001615 | 355.83 | 2023-05-15 23:06:10 | -0.0003487 | -1.2667 | -2790.0024 | 0 | 关闭
13343 | 18 | 3 | 恒流放电 | 00:28:00 | 90:20:31 | -0.152 | 2.2931 | 0.0709 | 156.24 | 0 | 0 | 0.0709 | 156.24 | 0.0001645 | 362.23 | 0 | 0 | 0.0001645 | 362.23 | 2023-05-15 23:06:40 | -0.0003486 | -1.4074 | -3099.9891 | 0 | 关闭
13344 | 18 | 3 | 恒流放电 | 00:28:30 | 90:21:01 | -0.152 | 2.2921 | 0.0722 | 159.03 | 0 | 0 | 0.0722 | 159.03 | 0.0001674 | 368.62 | 0 | 0 | 0.0001674 | 368.62 | 2023-05-15 23:07:10 | -0.0003484 | -1.2667 | -2790.0024 | 0 | 关闭
13345 | 18 | 3 | 恒流放电 | 00:29:00 | 90:21:31 | -0.152 | 2.2912 | 0.0735 | 161.82 | 0 | 0 | 0.0735 | 161.82 | 0.0001703 | 375.02 | 0 | 0 | 0.0001703 | 375.02 | 2023-05-15 23:07:40 | -0.0003483 | -1.4074 | -3099.9891 | 0 | 关闭
13346 | 18 | 3 | 恒流放电 | 00:29:30 | 90:22:01 | -0.152 | 2.2901 | 0.0747 | 164.61 | 0 | 0 | 0.0747 | 164.61 | 0.0001732 | 381.41 | 0 | 0 | 0.0001732 | 381.41 | 2023-05-15 23:08:10 | -0.0003481 | -1.1515 | -2536.3992 | 0 | 关闭
13347 | 18 | 3 | 恒流放电 | 00:30:00 | 90:22:31 | -0.152 | 2.289 | 0.076 | 167.4 | 0 | 0 | 0.076 | 167.4 | 0.0001761 | 387.79 | 0 | 0 | 0.0001761 | 387.79 | 2023-05-15 23:08:40 | -0.000348 | -1.1516 | -2536.4771 | 0 | 关闭
13348 | 18 | 3 | 恒流放电 | 00:30:30 | 90:23:01 | -0.152 | 2.2876 | 0.0773 | 170.19 | 0 | 0 | 0.0773 | 170.19 | 0.000179 | 394.18 | 0 | 0 | 0.000179 | 394.18 | 2023-05-15 23:09:10 | -0.0003477 | -0.9048 | -1993.0162 | 0 | 关闭
13349 | 18 | 3 | 恒流放电 | 00:31:00 | 90:23:31 | -0.152 | 2.2861 | 0.0785 | 172.98 | 0 | 0 | 0.0785 | 172.98 | 0.0001819 | 400.56 | 0 | 0 | 0.0001819 | 400.56 | 2023-05-15 23:09:40 | -0.0003475 | -0.8444 | -1860.0179 | 0 | 关闭
13350 | 18 | 3 | 恒流放电 | 00:31:30 | 90:24:01 | -0.152 | 2.2844 | 0.0798 | 175.77 | 0 | 0 | 0.0798 | 175.77 | 0.0001847 | 406.93 | 0 | 0 | 0.0001847 | 406.93 | 2023-05-15 23:10:10 | -0.0003472 | -0.745 | -1640.9836 | 0 | 关闭
13351 | 18 | 3 | 恒流放电 | 00:32:00 | 90:24:31 | -0.152 | 2.2825 | 0.0811 | 178.56 | 0 | 0 | 0.0811 | 178.56 | 0.0001876 | 413.31 | 0 | 0 | 0.0001876 | 413.31 | 2023-05-15 23:10:40 | -0.0003469 | -0.6666 | -1468.2549 | 0 | 关闭
13352 | 18 | 3 | 恒流放电 | 00:32:30 | 90:25:01 | -0.152 | 2.2802 | 0.0823 | 181.35 | 0 | 0 | 0.0823 | 181.35 | 0.0001905 | 419.67 | 0 | 0 | 0.0001905 | 419.67 | 2023-05-15 23:11:10 | -0.0003465 | -0.5507 | -1212.9009 | 0 | 关闭
13353 | 18 | 3 | 恒流放电 | 00:33:00 | 90:25:31 | -0.152 | 2.2777 | 0.0836 | 184.14 | 0 | 0 | 0.0836 | 184.14 | 0.0001934 | 426.03 | 0 | 0 | 0.0001934 | 426.03 | 2023-05-15 23:11:40 | -0.0003462 | -0.5066 | -1115.8639 | 0 | 关闭
13354 | 18 | 3 | 恒流放电 | 00:33:30 | 90:26:01 | -0.152 | 2.2746 | 0.0849 | 186.93 | 0 | 0 | 0.0849 | 186.93 | 0.0001963 | 432.38 | 0 | 0 | 0.0001963 | 432.38 | 2023-05-15 23:12:10 | -0.0003458 | -0.4086 | -900.0639 | 0 | 关闭
13355 | 18 | 3 | 恒流放电 | 00:34:00 | 90:26:31 | -0.152 | 2.2707 | 0.0861 | 189.72 | 0 | 0 | 0.0861 | 189.72 | 0.0001992 | 438.72 | 0 | 0 | 0.0001992 | 438.72 | 2023-05-15 23:12:40 | -0.0003452 | -0.3248 | -715.4762 | 0 | 关闭
13356 | 18 | 3 | 恒流放电 | 00:34:30 | 90:27:01 | -0.152 | 2.2661 | 0.0874 | 192.51 | 0 | 0 | 0.0874 | 192.51 | 0.0002021 | 445.05 | 0 | 0 | 0.0002021 | 445.05 | 2023-05-15 23:13:10 | -0.0003444 | -0.2753 | -606.4877 | 0 | 关闭
13357 | 18 | 3 | 恒流放电 | 00:35:00 | 90:27:31 | -0.152 | 2.2609 | 0.0887 | 195.3 | 0 | 0 | 0.0887 | 195.3 | 0.0002049 | 451.36 | 0 | 0 | 0.0002049 | 451.36 | 2023-05-15 23:13:40 | -0.0003436 | -0.2436 | -536.4825 | 0 | 关闭
13358 | 18 | 3 | 恒流放电 | 00:35:30 | 90:28:01 | -0.152 | 2.2549 | 0.0899 | 198.09 | 0 | 0 | 0.0899 | 198.09 | 0.0002078 | 457.66 | 0 | 0 | 0.0002078 | 457.66 | 2023-05-15 23:14:10 | -0.0003427 | -0.2111 | -464.9535 | 0 | 关闭
13359 | 18 | 3 | 恒流放电 | 00:36:00 | 90:28:31 | -0.152 | 2.2482 | 0.0912 | 200.88 | 0 | 0 | 0.0912 | 200.88 | 0.0002106 | 463.94 | 0 | 0 | 0.0002106 | 463.94 | 2023-05-15 23:14:40 | -0.0003417 | -0.189 | -416.3781 | 0 | 关闭
13360 | 18 | 3 | 恒流放电 | 00:36:30 | 90:29:01 | -0.152 | 2.2408 | 0.0925 | 203.67 | 0 | 0 | 0.0925 | 203.67 | 0.0002135 | 470.2 | 0 | 0 | 0.0002135 | 470.2 | 2023-05-15 23:15:10 | -0.0003406 | -0.1712 | -376.991 | 0 | 关闭
13361 | 18 | 3 | 恒流放电 | 00:37:00 | 90:29:31 | -0.152 | 2.2332 | 0.0937 | 206.46 | 0 | 0 | 0.0937 | 206.46 | 0.0002163 | 476.45 | 0 | 0 | 0.0002163 | 476.45 | 2023-05-15 23:15:40 | -0.0003394 | -0.1666 | -367.0669 | 0 | 关闭
13362 | 18 | 3 | 恒流放电 | 00:37:30 | 90:30:01 | -0.152 | 2.2254 | 0.095 | 209.25 | 0 | 0 | 0.095 | 209.25 | 0.0002191 | 482.66 | 0 | 0 | 0.0002191 | 482.66 | 2023-05-15 23:16:10 | -0.0003382 | -0.1624 | -357.6597 | 0 | 关闭
13363 | 18 | 3 | 恒流放电 | 00:38:00 | 90:30:31 | -0.152 | 2.2178 | 0.0963 | 212.04 | 0 | 0 | 0.0963 | 212.04 | 0.0002219 | 488.86 | 0 | 0 | 0.0002219 | 488.86 | 2023-05-15 23:16:40 | -0.0003371 | -0.1666 | -367.0621 | 0 | 关闭
13364 | 18 | 3 | 恒流放电 | 00:38:30 | 90:31:01 | -0.152 | 2.2104 | 0.0975 | 214.83 | 0 | 0 | 0.0975 | 214.83 | 0.0002247 | 495.04 | 0 | 0 | 0.0002247 | 495.04 | 2023-05-15 23:17:10 | -0.000336 | -0.1712 | -376.986 | 0 | 关闭
13365 | 18 | 3 | 恒流放电 | 00:39:00 | 90:31:31 | -0.152 | 2.2035 | 0.0988 | 217.62 | 0 | 0 | 0.0988 | 217.62 | 0.0002275 | 501.2 | 0 | 0 | 0.0002275 | 501.2 | 2023-05-15 23:17:40 | -0.0003349 | -0.1836 | -404.3038 | 0 | 关闭
13366 | 18 | 3 | 恒流放电 | 00:39:30 | 90:32:01 | -0.152 | 2.1969 | 0.1001 | 220.41 | 0 | 0 | 0.1001 | 220.41 | 0.0002303 | 507.33 | 0 | 0 | 0.0002303 | 507.33 | 2023-05-15 23:18:10 | -0.0003339 | -0.1919 | -422.6813 | 0 | 关闭
13367 | 18 | 3 | 恒流放电 | 00:40:00 | 90:32:31 | -0.152 | 2.1906 | 0.1013 | 223.2 | 0 | 0 | 0.1013 | 223.2 | 0.0002331 | 513.45 | 0 | 0 | 0.0002331 | 513.45 | 2023-05-15 23:18:40 | -0.0003329 | -0.201 | -442.809 | 0 | 关闭
13368 | 18 | 3 | 恒流放电 | 00:40:30 | 90:33:01 | -0.152 | 2.1845 | 0.1026 | 225.99 | 0 | 0 | 0.1026 | 225.99 | 0.0002359 | 519.56 | 0 | 0 | 0.0002359 | 519.56 | 2023-05-15 23:19:10 | -0.000332 | -0.2076 | -457.3233 | 0 | 关闭
13369 | 18 | 3 | 恒流放电 | 00:41:00 | 90:33:31 | -0.152 | 2.1788 | 0.1039 | 228.78 | 0 | 0 | 0.1039 | 228.78 | 0.0002386 | 525.64 | 0 | 0 | 0.0002386 | 525.64 | 2023-05-15 23:19:40 | -0.0003311 | -0.2222 | -489.4247 | 0 | 关闭
13370 | 18 | 3 | 恒流放电 | 00:41:30 | 90:34:01 | -0.152 | 2.1732 | 0.1051 | 231.57 | 0 | 0 | 0.1051 | 231.57 | 0.0002414 | 531.71 | 0 | 0 | 0.0002414 | 531.71 | 2023-05-15 23:20:10 | -0.0003303 | -0.2262 | -498.1557 | 0 | 关闭
13371 | 18 | 3 | 恒流放电 | 00:42:00 | 90:34:31 | -0.152 | 2.1678 | 0.1064 | 234.36 | 0 | 0 | 0.1064 | 234.36 | 0.0002441 | 537.77 | 0 | 0 | 0.0002441 | 537.77 | 2023-05-15 23:20:40 | -0.0003295 | -0.2345 | -516.615 | 0 | 关闭
13372 | 18 | 3 | 恒流放电 | 00:42:30 | 90:35:01 | -0.152 | 2.1626 | 0.1077 | 237.15 | 0 | 0 | 0.1077 | 237.15 | 0.0002469 | 543.81 | 0 | 0 | 0.0002469 | 543.81 | 2023-05-15 23:21:10 | -0.0003287 | -0.2436 | -536.4754 | 0 | 关闭
13373 | 18 | 3 | 恒流放电 | 00:43:00 | 90:35:31 | -0.152 | 2.1574 | 0.1089 | 239.94 | 0 | 0 | 0.1089 | 239.94 | 0.0002496 | 549.83 | 0 | 0 | 0.0002496 | 549.83 | 2023-05-15 23:21:40 | -0.0003279 | -0.2436 | -536.4801 | 0 | 关闭
13374 | 18 | 3 | 恒流放电 | 00:43:30 | 90:36:01 | -0.152 | 2.1524 | 0.1102 | 242.73 | 0 | 0 | 0.1102 | 242.73 | 0.0002524 | 555.84 | 0 | 0 | 0.0002524 | 555.84 | 2023-05-15 23:22:10 | -0.0003271 | -0.2533 | -557.9491 | 0 | 关闭
13375 | 18 | 3 | 恒流放电 | 00:44:00 | 90:36:31 | -0.152 | 2.1473 | 0.1115 | 245.52 | 0 | 0 | 0.1115 | 245.52 | 0.0002551 | 561.84 | 0 | 0 | 0.0002551 | 561.84 | 2023-05-15 23:22:40 | -0.0003263 | -0.2483 | -546.9945 | 0 | 关闭
13376 | 18 | 3 | 恒流放电 | 00:44:30 | 90:37:01 | -0.152 | 2.1423 | 0.1127 | 248.31 | 0 | 0 | 0.1127 | 248.31 | 0.0002578 | 567.82 | 0 | 0 | 0.0002578 | 567.82 | 2023-05-15 23:23:10 | -0.0003256 | -0.2533 | -557.9491 | 0 | 关闭
13377 | 18 | 3 | 恒流放电 | 00:45:00 | 90:37:31 | -0.152 | 2.1373 | 0.114 | 251.1 | 0 | 0 | 0.114 | 251.1 | 0.0002605 | 573.79 | 0 | 0 | 0.0002605 | 573.79 | 2023-05-15 23:23:40 | -0.0003248 | -0.2533 | -557.9393 | 0 | 关闭
13378 | 18 | 3 | 恒流放电 | 00:45:30 | 90:38:01 | -0.152 | 2.1324 | 0.1153 | 253.89 | 0 | 0 | 0.1153 | 253.89 | 0.0002632 | 579.75 | 0 | 0 | 0.0002632 | 579.75 | 2023-05-15 23:24:10 | -0.0003241 | -0.2585 | -569.3258 | 0 | 关闭
13379 | 18 | 3 | 恒流放电 | 00:46:00 | 90:38:31 | -0.152 | 2.1274 | 0.1165 | 256.68 | 0 | 0 | 0.1165 | 256.68 | 0.0002659 | 585.69 | 0 | 0 | 0.0002659 | 585.69 | 2023-05-15 23:24:40 | -0.0003233 | -0.2533 | -557.9344 | 0 | 关闭
13380 | 18 | 3 | 恒流放电 | 00:46:30 | 90:39:01 | -0.152 | 2.1223 | 0.1178 | 259.47 | 0 | 0 | 0.1178 | 259.47 | 0.0002686 | 591.62 | 0 | 0 | 0.0002686 | 591.62 | 2023-05-15 23:25:10 | -0.0003225 | -0.2483 | -546.9993 | 0 | 关闭
13381 | 18 | 3 | 恒流放电 | 00:47:00 | 90:39:31 | -0.152 | 2.1174 | 0.1191 | 262.26 | 0 | 0 | 0.1191 | 262.26 | 0.0002713 | 597.53 | 0 | 0 | 0.0002713 | 597.53 | 2023-05-15 23:25:40 | -0.0003218 | -0.2585 | -569.3258 | 0 | 关闭
13382 | 18 | 3 | 恒流放电 | 00:47:30 | 90:40:01 | -0.152 | 2.1123 | 0.1203 | 265.05 | 0 | 0 | 0.1203 | 265.05 | 0.000274 | 603.43 | 0 | 0 | 0.000274 | 603.43 | 2023-05-15 23:26:10 | -0.000321 | -0.2483 | -547.0089 | 0 | 关闭
13383 | 18 | 3 | 恒流放电 | 00:48:00 | 90:40:31 | -0.152 | 2.1072 | 0.1216 | 267.83 | 0 | 0 | 0.1216 | 267.83 | 0.0002766 | 609.32 | 0 | 0 | 0.0002766 | 609.32 | 2023-05-15 23:26:40 | -0.0003203 | -0.2483 | -546.9945 | 0 | 关闭
13384 | 18 | 3 | 恒流放电 | 00:48:30 | 90:41:01 | -0.152 | 2.1021 | 0.1229 | 270.62 | 0 | 0 | 0.1229 | 270.62 | 0.0002793 | 615.19 | 0 | 0 | 0.0002793 | 615.19 | 2023-05-15 23:27:10 | -0.0003195 | -0.2483 | -547.0041 | 0 | 关闭
13385 | 18 | 3 | 恒流放电 | 00:49:00 | 90:41:31 | -0.152 | 2.097 | 0.1241 | 273.41 | 0 | 0 | 0.1241 | 273.41 | 0.000282 | 621.05 | 0 | 0 | 0.000282 | 621.05 | 2023-05-15 23:27:40 | -0.0003187 | -0.2483 | -547.0041 | 0 | 关闭
13386 | 18 | 3 | 恒流放电 | 00:49:30 | 90:42:01 | -0.152 | 2.0922 | 0.1254 | 276.2 | 0 | 0 | 0.1254 | 276.2 | 0.0002846 | 626.89 | 0 | 0 | 0.0002846 | 626.89 | 2023-05-15 23:28:10 | -0.000318 | -0.2639 | -581.197 | 0 | 关闭
13387 | 18 | 3 | 恒流放电 | 00:50:00 | 90:42:31 | -0.152 | 2.0881 | 0.1267 | 278.99 | 0 | 0 | 0.1267 | 278.99 | 0.0002873 | 632.72 | 0 | 0 | 0.0002873 | 632.72 | 2023-05-15 23:28:40 | -0.0003173 | -0.3089 | -680.4138 | 0 | 关闭
13388 | 18 | 3 | 恒流放电 | 00:50:30 | 90:43:01 | -0.152 | 2.0857 | 0.1279 | 281.78 | 0 | 0 | 0.1279 | 281.78 | 0.0002899 | 638.54 | 0 | 0 | 0.0002899 | 638.54 | 2023-05-15 23:29:10 | -0.000317 | -0.5277 | -1162.3736 | 0 | 关闭
13389 | 18 | 3 | 恒流放电 | 00:51:00 | 90:43:31 | -0.152 | 2.0859 | 0.1292 | 284.57 | 0 | 0 | 0.1292 | 284.57 | 0.0002925 | 644.36 | 0 | 0 | 0.0002925 | 644.36 | 2023-05-15 23:29:40 | -0.000317 | 6.3327 | 13948.605 | 0 | 关闭
13390 | 18 | 3 | 恒流放电 | 00:51:30 | 90:44:01 | -0.152 | 2.088 | 0.1305 | 287.36 | 0 | 0 | 0.1305 | 287.36 | 0.0002952 | 650.18 | 0 | 0 | 0.0002952 | 650.18 | 2023-05-15 23:30:10 | -0.0003173 | 0.6031 | 1328.4153 | 0 | 关闭
13391 | 18 | 3 | 恒流放电 | 00:52:00 | 90:44:31 | -0.152 | 2.0906 | 0.1317 | 290.15 | 0 | 0 | 0.1317 | 290.15 | 0.0002978 | 656.01 | 0 | 0 | 0.0002978 | 656.01 | 2023-05-15 23:30:40 | -0.0003177 | 0.4871 | 1072.9602 | 0 | 关闭
13392 | 18 | 3 | 恒流放电 | 00:52:30 | 90:45:01 | -0.152 | 2.0929 | 0.133 | 292.94 | 0 | 0 | 0.133 | 292.94 | 0.0003005 | 661.85 | 0 | 0 | 0.0003005 | 661.85 | 2023-05-15 23:31:10 | -0.0003181 | 0.5507 | 1212.9115 | 0 | 关闭
13393 | 18 | 3 | 恒流放电 | 00:53:00 | 90:45:31 | -0.152 | 2.0948 | 0.1343 | 295.73 | 0 | 0 | 0.1343 | 295.73 | 0.0003031 | 667.69 | 0 | 0 | 0.0003031 | 667.69 | 2023-05-15 23:31:40 | -0.0003184 | 0.6666 | 1468.2871 | 0 | 关闭
13394 | 18 | 3 | 恒流放电 | 00:53:30 | 90:46:01 | -0.152 | 2.0965 | 0.1355 | 298.52 | 0 | 0 | 0.1355 | 298.52 | 0.0003058 | 673.53 | 0 | 0 | 0.0003058 | 673.53 | 2023-05-15 23:32:10 | -0.0003186 | 0.745 | 1640.9692 | 0 | 关闭
13395 | 18 | 3 | 恒流放电 | 00:54:00 | 90:46:31 | -0.152 | 2.0979 | 0.1368 | 301.31 | 0 | 0 | 0.1368 | 301.31 | 0.0003084 | 679.38 | 0 | 0 | 0.0003084 | 679.38 | 2023-05-15 23:32:40 | -0.0003188 | 0.9047 | 1992.6753 | 0 | 关闭
13396 | 18 | 3 | 恒流放电 | 00:54:30 | 90:47:01 | -0.152 | 2.099 | 0.1381 | 304.1 | 0 | 0 | 0.1381 | 304.1 | 0.0003111 | 685.24 | 0 | 0 | 0.0003111 | 685.24 | 2023-05-15 23:33:10 | -0.000319 | 1.1514 | 2536.11 | 0 | 关闭
13397 | 18 | 3 | 恒流放电 | 00:55:00 | 90:47:31 | -0.152 | 2.0999 | 0.1393 | 306.89 | 0 | 0 | 0.1393 | 306.89 | 0.0003138 | 691.09 | 0 | 0 | 0.0003138 | 691.09 | 2023-05-15 23:33:40 | -0.0003192 | 1.4073 | 3099.7172 | 0 | 关闭
13398 | 18 | 3 | 恒流放电 | 00:55:30 | 90:48:01 | -0.152 | 2.1008 | 0.1406 | 309.68 | 0 | 0 | 0.1406 | 309.68 | 0.0003164 | 696.95 | 0 | 0 | 0.0003164 | 696.95 | 2023-05-15 23:34:10 | -0.0003193 | 1.4072 | 3099.6356 | 0 | 关闭
13399 | 18 | 3 | 恒流放电 | 00:56:00 | 90:48:31 | -0.152 | 2.1017 | 0.1419 | 312.47 | 0 | 0 | 0.1419 | 312.47 | 0.0003191 | 702.82 | 0 | 0 | 0.0003191 | 702.82 | 2023-05-15 23:34:40 | -0.0003194 | 1.4073 | 3099.7172 | 0 | 关闭
13400 | 18 | 3 | 恒流放电 | 00:56:30 | 90:49:01 | -0.152 | 2.1024 | 0.1431 | 315.26 | 0 | 0 | 0.1431 | 315.26 | 0.0003217 | 708.68 | 0 | 0 | 0.0003217 | 708.68 | 2023-05-15 23:35:10 | -0.0003195 | 1.8093 | 3985.3157 | 0 | 关闭
13401 | 18 | 3 | 恒流放电 | 00:57:00 | 90:49:31 | -0.152 | 2.1032 | 0.1444 | 318.05 | 0 | 0 | 0.1444 | 318.05 | 0.0003244 | 714.55 | 0 | 0 | 0.0003244 | 714.55 | 2023-05-15 23:35:40 | -0.0003197 | 1.5831 | 3487.0595 | 0 | 关闭
13402 | 18 | 3 | 恒流放电 | 00:57:30 | 90:50:01 | -0.152 | 2.1039 | 0.1457 | 320.84 | 0 | 0 | 0.1457 | 320.84 | 0.0003271 | 720.41 | 0 | 0 | 0.0003271 | 720.41 | 2023-05-15 23:36:10 | -0.0003198 | 1.8093 | 3985.3507 | 0 | 关闭
13403 | 18 | 3 | 恒流放电 | 00:58:00 | 90:50:31 | -0.152 | 2.1045 | 0.1469 | 323.63 | 0 | 0 | 0.1469 | 323.63 | 0.0003297 | 726.28 | 0 | 0 | 0.0003297 | 726.28 | 2023-05-15 23:36:40 | -0.0003199 | 2.1109 | 4649.4534 | 0 | 关闭
13404 | 18 | 3 | 恒流放电 | 00:58:30 | 90:51:01 | -0.152 | 2.1051 | 0.1482 | 326.42 | 0 | 0 | 0.1482 | 326.42 | 0.0003324 | 732.16 | 0 | 0 | 0.0003324 | 732.16 | 2023-05-15 23:37:10 | -0.0003199 | 2.1109 | 4649.535 | 0 | 关闭
13405 | 18 | 3 | 恒流放电 | 00:59:00 | 90:51:31 | -0.152 | 2.1057 | 0.1495 | 329.21 | 0 | 0 | 0.1495 | 329.21 | 0.0003351 | 738.03 | 0 | 0 | 0.0003351 | 738.03 | 2023-05-15 23:37:40 | -0.00032 | 2.1109 | 4649.5758 | 0 | 关闭
13406 | 18 | 3 | 恒流放电 | 00:59:30 | 90:52:01 | -0.152 | 2.1062 | 0.1507 | 332 | 0 | 0 | 0.1507 | 332 | 0.0003377 | 743.9 | 0 | 0 | 0.0003377 | 743.9 | 2023-05-15 23:38:10 | -0.0003201 | 2.533 | 5579.3441 | 0 | 关闭
13407 | 18 | 3 | 恒流放电 | 01:00:00 | 90:52:31 | -0.152 | 2.1068 | 0.152 | 334.79 | 0 | 0 | 0.152 | 334.79 | 0.0003404 | 749.78 | 0 | 0 | 0.0003404 | 749.78 | 2023-05-15 23:38:40 | -0.0003202 | 2.1109 | 4649.4942 | 0 | 关闭
13408 | 18 | 3 | 恒流放电 | 01:00:30 | 90:53:01 | -0.152 | 2.1073 | 0.1533 | 337.58 | 0 | 0 | 0.1533 | 337.58 | 0.0003431 | 755.66 | 0 | 0 | 0.0003431 | 755.66 | 2023-05-15 23:39:10 | -0.0003203 | 2.533 | 5579.393 | 0 | 关闭
13409 | 18 | 3 | 恒流放电 | 01:01:00 | 90:53:31 | -0.152 | 2.1077 | 0.1545 | 340.37 | 0 | 0 | 0.1545 | 340.37 | 0.0003457 | 761.54 | 0 | 0 | 0.0003457 | 761.54 | 2023-05-15 23:39:40 | -0.0003203 | 3.1663 | 6974.3025 | 0 | 关闭
13410 | 18 | 3 | 恒流放电 | 01:01:30 | 90:54:01 | -0.152 | 2.1081 | 0.1558 | 343.16 | 0 | 0 | 0.1558 | 343.16 | 0.0003484 | 767.42 | 0 | 0 | 0.0003484 | 767.42 | 2023-05-15 23:40:10 | -0.0003204 | 3.1664 | 6974.3637 | 0 | 关闭
13411 | 18 | 3 | 恒流放电 | 01:02:00 | 90:54:31 | -0.152 | 2.1084 | 0.1571 | 345.95 | 0 | 0 | 0.1571 | 345.95 | 0.0003511 | 773.3 | 0 | 0 | 0.0003511 | 773.3 | 2023-05-15 23:40:40 | -0.0003204 | 4.2218 | 9299.07 | 0 | 关闭
13412 | 18 | 3 | 恒流放电 | 01:02:30 | 90:55:01 | -0.152 | 2.1087 | 0.1583 | 348.74 | 0 | 0 | 0.1583 | 348.74 | 0.0003537 | 779.18 | 0 | 0 | 0.0003537 | 779.18 | 2023-05-15 23:41:10 | -0.0003205 | 4.2218 | 9299.1516 | 0 | 关闭
13413 | 18 | 3 | 恒流放电 | 01:03:00 | 90:55:31 | -0.152 | 2.1089 | 0.1596 | 351.53 | 0 | 0 | 0.1596 | 351.53 | 0.0003564 | 785.07 | 0 | 0 | 0.0003564 | 785.07 | 2023-05-15 23:41:40 | -0.0003205 | 6.3326 | 13948.4826 | 0 | 关闭
13414 | 18 | 3 | 恒流放电 | 01:03:30 | 90:56:01 | -0.152 | 2.1093 | 0.1609 | 354.32 | 0 | 0 | 0.1609 | 354.32 | 0.0003591 | 790.95 | 0 | 0 | 0.0003591 | 790.95 | 2023-05-15 23:42:10 | -0.0003206 | 3.1664 | 6974.3637 | 0 | 关闭
13415 | 18 | 3 | 恒流放电 | 01:04:00 | 90:56:31 | -0.152 | 2.1095 | 0.1621 | 357.11 | 0 | 0 | 0.1621 | 357.11 | 0.0003618 | 796.83 | 0 | 0 | 0.0003618 | 796.83 | 2023-05-15 23:42:40 | -0.0003206 | 6.3327 | 13948.605 | 0 | 关闭
13416 | 18 | 3 | 恒流放电 | 01:04:30 | 90:57:01 | -0.152 | 2.1096 | 0.1634 | 359.9 | 0 | 0 | 0.1634 | 359.9 | 0.0003644 | 802.72 | 0 | 0 | 0.0003644 | 802.72 | 2023-05-15 23:43:10 | -0.0003206 | 12.6651 | 27896.7205 | 0 | 关闭
13417 | 18 | 3 | 恒流放电 | 01:05:00 | 90:57:31 | -0.152 | 2.1099 | 0.1647 | 362.68 | 0 | 0 | 0.1647 | 362.68 | 0.0003671 | 808.6 | 0 | 0 | 0.0003671 | 808.6 | 2023-05-15 23:43:40 | -0.0003206 | 4.2217 | 9298.9884 | 0 | 关闭
13418 | 18 | 3 | 恒流放电 | 01:05:30 | 90:58:01 | -0.152 | 2.1101 | 0.1659 | 365.47 | 0 | 0 | 0.1659 | 365.47 | 0.0003698 | 814.49 | 0 | 0 | 0.0003698 | 814.49 | 2023-05-15 23:44:10 | -0.0003207 | 6.3327 | 13948.605 | 0 | 关闭
13419 | 18 | 3 | 恒流放电 | 01:06:00 | 90:58:31 | -0.152 | 2.1104 | 0.1672 | 368.26 | 0 | 0 | 0.1672 | 368.26 | 0.0003725 | 820.38 | 0 | 0 | 0.0003725 | 820.38 | 2023-05-15 23:44:40 | -0.0003207 | 4.2218 | 9299.07 | 0 | 关闭
13420 | 18 | 3 | 恒流放电 | 01:06:30 | 90:59:01 | -0.152 | 2.1106 | 0.1685 | 371.05 | 0 | 0 | 0.1685 | 371.05 | 0.0003751 | 826.27 | 0 | 0 | 0.0003751 | 826.27 | 2023-05-15 23:45:10 | -0.0003208 | 6.3324 | 13947.9931 | 0 | 关闭
13421 | 18 | 3 | 恒流放电 | 01:07:00 | 90:59:31 | -0.152 | 2.1107 | 0.1697 | 373.84 | 0 | 0 | 0.1697 | 373.84 | 0.0003778 | 832.15 | 0 | 0 | 0.0003778 | 832.15 | 2023-05-15 23:45:40 | -0.0003208 | 12.6653 | 27897.21 | 0 | 关闭
13422 | 18 | 3 | 恒流放电 | 01:07:30 | 91:00:01 | -0.152 | 2.1109 | 0.171 | 376.63 | 0 | 0 | 0.171 | 376.63 | 0.0003805 | 838.04 | 0 | 0 | 0.0003805 | 838.04 | 2023-05-15 23:46:10 | -0.0003208 | 6.3325 | 13948.2379 | 0 | 关闭
13423 | 18 | 3 | 恒流放电 | 01:08:00 | 91:00:31 | -0.152 | 2.1111 | 0.1723 | 379.42 | 0 | 0 | 0.1723 | 379.42 | 0.0003831 | 843.93 | 0 | 0 | 0.0003831 | 843.93 | 2023-05-15 23:46:40 | -0.0003209 | 6.3326 | 13948.4826 | 0 | 关闭
13424 | 18 | 3 | 恒流放电 | 01:08:30 | 91:01:01 | -0.152 | 2.1113 | 0.1735 | 382.21 | 0 | 0 | 0.1735 | 382.21 | 0.0003858 | 849.82 | 0 | 0 | 0.0003858 | 849.82 | 2023-05-15 23:47:10 | -0.0003209 | 6.3325 | 13948.2379 | 0 | 关闭
13425 | 18 | 3 | 恒流放电 | 01:09:00 | 91:01:31 | -0.152 | 2.1115 | 0.1748 | 385 | 0 | 0 | 0.1748 | 385 | 0.0003885 | 855.71 | 0 | 0 | 0.0003885 | 855.71 | 2023-05-15 23:47:40 | -0.0003209 | 6.3325 | 13948.2379 | 0 | 关闭
13426 | 18 | 3 | 恒流放电 | 01:09:30 | 91:02:01 | -0.152 | 2.1117 | 0.1761 | 387.79 | 0 | 0 | 0.1761 | 387.79 | 0.0003912 | 861.6 | 0 | 0 | 0.0003912 | 861.6 | 2023-05-15 23:48:10 | -0.0003209 | 6.3326 | 13948.3603 | 0 | 关闭
13427 | 18 | 3 | 恒流放电 | 01:10:00 | 91:02:31 | -0.152 | 2.1119 | 0.1773 | 390.58 | 0 | 0 | 0.1773 | 390.58 | 0.0003938 | 867.49 | 0 | 0 | 0.0003938 | 867.49 | 2023-05-15 23:48:40 | -0.0003209 | 6.3326 | 13948.3603 | 0 | 关闭
13428 | 18 | 3 | 恒流放电 | 01:10:30 | 91:03:01 | -0.152 | 2.1122 | 0.1786 | 393.37 | 0 | 0 | 0.1786 | 393.37 | 0.0003965 | 873.38 | 0 | 0 | 0.0003965 | 873.38 | 2023-05-15 23:49:10 | -0.000321 | 4.2217 | 9298.8253 | 0 | 关闭
13429 | 18 | 3 | 恒流放电 | 01:11:00 | 91:03:31 | -0.152 | 2.1124 | 0.1799 | 396.16 | 0 | 0 | 0.1799 | 396.16 | 0.0003992 | 879.28 | 0 | 0 | 0.0003992 | 879.28 | 2023-05-15 23:49:40 | -0.000321 | 6.3326 | 13948.3603 | 0 | 关闭
13430 | 18 | 3 | 恒流放电 | 01:11:30 | 91:04:01 | -0.152 | 2.1126 | 0.1811 | 398.95 | 0 | 0 | 0.1811 | 398.95 | 0.0004019 | 885.17 | 0 | 0 | 0.0004019 | 885.17 | 2023-05-15 23:50:10 | -0.0003211 | 6.3326 | 13948.3603 | 0 | 关闭
13431 | 18 | 3 | 恒流放电 | 01:12:00 | 91:04:31 | -0.152 | 2.1128 | 0.1824 | 401.74 | 0 | 0 | 0.1824 | 401.74 | 0.0004045 | 891.06 | 0 | 0 | 0.0004045 | 891.06 | 2023-05-15 23:50:40 | -0.0003211 | 6.3326 | 13948.3603 | 0 | 关闭
13432 | 18 | 3 | 恒流放电 | 01:12:30 | 91:05:01 | -0.152 | 2.1131 | 0.1837 | 404.53 | 0 | 0 | 0.1837 | 404.53 | 0.0004072 | 896.96 | 0 | 0 | 0.0004072 | 896.96 | 2023-05-15 23:51:10 | -0.0003211 | 4.2217 | 9298.9884 | 0 | 关闭
13433 | 18 | 3 | 恒流放电 | 01:13:00 | 91:05:31 | -0.152 | 2.1133 | 0.1849 | 407.32 | 0 | 0 | 0.1849 | 407.32 | 0.0004099 | 902.85 | 0 | 0 | 0.0004099 | 902.85 | 2023-05-15 23:51:40 | -0.0003212 | 6.3324 | 13948.1155 | 0 | 关闭
13434 | 18 | 3 | 恒流放电 | 01:13:30 | 91:06:01 | -0.152 | 2.1134 | 0.1862 | 410.11 | 0 | 0 | 0.1862 | 410.11 | 0.0004126 | 908.75 | 0 | 0 | 0.0004126 | 908.75 | 2023-05-15 23:52:10 | -0.0003212 | 12.6651 | 27896.7205 | 0 | 关闭
13435 | 18 | 3 | 恒流放电 | 01:14:00 | 91:06:31 | -0.152 | 2.1136 | 0.1875 | 412.9 | 0 | 0 | 0.1875 | 412.9 | 0.0004152 | 914.64 | 0 | 0 | 0.0004152 | 914.64 | 2023-05-15 23:52:40 | -0.0003212 | 6.3326 | 13948.4826 | 0 | 关闭
13436 | 18 | 3 | 恒流放电 | 01:14:30 | 91:07:01 | -0.152 | 2.1136 | 0.1887 | 415.69 | 0 | 0 | 0.1887 | 415.69 | 0.0004179 | 920.54 | 0 | 0 | 0.0004179 | 920.54 | 2023-05-15 23:53:10 | -0.0003212 | 0 | 0 | 0 | 关闭
13437 | 18 | 3 | 恒流放电 | 01:15:00 | 91:07:31 | -0.152 | 2.1137 | 0.19 | 418.48 | 0 | 0 | 0.19 | 418.48 | 0.0004206 | 926.44 | 0 | 0 | 0.0004206 | 926.44 | 2023-05-15 23:53:40 | -0.0003213 | 12.6656 | 27897.6995 | 0 | 关闭
13438 | 18 | 3 | 恒流放电 | 01:15:30 | 91:08:01 | -0.152 | 2.1137 | 0.1913 | 421.27 | 0 | 0 | 0.1913 | 421.27 | 0.0004233 | 932.33 | 0 | 0 | 0.0004233 | 932.33 | 2023-05-15 23:54:10 | -0.0003212 | 0 | 0 | 0 | 关闭
13439 | 18 | 3 | 恒流放电 | 01:16:00 | 91:08:31 | -0.152 | 2.1137 | 0.1925 | 424.06 | 0 | 0 | 0.1925 | 424.06 | 0.000426 | 938.23 | 0 | 0 | 0.000426 | 938.23 | 2023-05-15 23:54:40 | -0.0003212 | 0 | 0 | 0 | 关闭
13440 | 18 | 3 | 恒流放电 | 01:16:30 | 91:09:01 | -0.152 | 2.1137 | 0.1938 | 426.85 | 0 | 0 | 0.1938 | 426.85 | 0.0004286 | 944.13 | 0 | 0 | 0.0004286 | 944.13 | 2023-05-15 23:55:10 | -0.0003213 | 0 | 0 | 0 | 关闭
13441 | 18 | 3 | 恒流放电 | 01:17:00 | 91:09:31 | -0.152 | 2.1139 | 0.1951 | 429.64 | 0 | 0 | 0.1951 | 429.64 | 0.0004313 | 950.02 | 0 | 0 | 0.0004313 | 950.02 | 2023-05-15 23:55:40 | -0.0003213 | 6.3327 | 13948.605 | 0 | 关闭
13442 | 18 | 3 | 恒流放电 | 01:17:30 | 91:10:01 | -0.152 | 2.1139 | 0.1963 | 432.43 | 0 | 0 | 0.1963 | 432.43 | 0.000434 | 955.92 | 0 | 0 | 0.000434 | 955.92 | 2023-05-15 23:56:10 | -0.0003212 | 0 | 0 | 0 | 关闭
13443 | 18 | 3 | 恒流放电 | 01:18:00 | 91:10:31 | -0.152 | 2.1139 | 0.1976 | 435.22 | 0 | 0 | 0.1976 | 435.22 | 0.0004367 | 961.82 | 0 | 0 | 0.0004367 | 961.82 | 2023-05-15 23:56:40 | -0.0003213 | 0 | 0 | 0 | 关闭
13444 | 18 | 3 | 恒流放电 | 01:18:30 | 91:11:01 | -0.152 | 2.1139 | 0.1989 | 438.01 | 0 | 0 | 0.1989 | 438.01 | 0.0004393 | 967.72 | 0 | 0 | 0.0004393 | 967.72 | 2023-05-15 23:57:10 | -0.0003213 | 0 | 0 | 0 | 关闭
13445 | 18 | 3 | 恒流放电 | 01:19:00 | 91:11:31 | -0.152 | 2.1141 | 0.2001 | 440.8 | 0 | 0 | 0.2001 | 440.8 | 0.000442 | 973.61 | 0 | 0 | 0.000442 | 973.61 | 2023-05-15 23:57:40 | -0.0003213 | 6.3326 | 13948.3603 | 0 | 关闭
13446 | 18 | 3 | 恒流放电 | 01:19:30 | 91:12:01 | -0.152 | 2.1142 | 0.2014 | 443.59 | 0 | 0 | 0.2014 | 443.59 | 0.0004447 | 979.51 | 0 | 0 | 0.0004447 | 979.51 | 2023-05-15 23:58:10 | -0.0003213 | 12.6653 | 27897.21 | 0 | 关闭
13447 | 18 | 3 | 恒流放电 | 01:20:00 | 91:12:31 | -0.152 | 2.1142 | 0.2027 | 446.38 | 0 | 0 | 0.2027 | 446.38 | 0.0004474 | 985.41 | 0 | 0 | 0.0004474 | 985.41 | 2023-05-15 23:58:40 | -0.0003213 | 0 | 0 | 0 | 关闭
13448 | 18 | 3 | 恒流放电 | 01:20:30 | 91:13:01 | -0.152 | 2.1143 | 0.2039 | 449.17 | 0 | 0 | 0.2039 | 449.17 | 0.0004501 | 991.31 | 0 | 0 | 0.0004501 | 991.31 | 2023-05-15 23:59:10 | -0.0003213 | 12.6653 | 27897.21 | 0 | 关闭
13449 | 18 | 3 | 恒流放电 | 01:21:00 | 91:13:31 | -0.152 | 2.1144 | 0.2052 | 451.95 | 0 | 0 | 0.2052 | 451.95 | 0.0004527 | 997.2 | 0 | 0 | 0.0004527 | 997.2 | 2023-05-15 23:59:40 | -0.0003213 | 12.6653 | 27897.21 | 0 | 关闭
13450 | 18 | 3 | 恒流放电 | 01:21:30 | 91:14:01 | -0.152 | 2.1144 | 0.2065 | 454.74 | 0 | 0 | 0.2065 | 454.74 | 0.0004554 | 1003.1 | 0 | 0 | 0.0004554 | 1003.1 | 2023-05-16 00:00:10 | -0.0003213 | 0 | 0 | 0 | 关闭
13451 | 18 | 3 | 恒流放电 | 01:22:00 | 91:14:31 | -0.152 | 2.1145 | 0.2077 | 457.53 | 0 | 0 | 0.2077 | 457.53 | 0.0004581 | 1009 | 0 | 0 | 0.0004581 | 1009 | 2023-05-16 00:00:40 | -0.0003214 | 12.6653 | 27897.21 | 0 | 关闭
13452 | 18 | 3 | 恒流放电 | 01:22:30 | 91:15:01 | -0.152 | 2.1147 | 0.209 | 460.32 | 0 | 0 | 0.209 | 460.32 | 0.0004608 | 1014.9 | 0 | 0 | 0.0004608 | 1014.9 | 2023-05-16 00:01:10 | -0.0003214 | 6.3326 | 13948.3603 | 0 | 关闭
13453 | 18 | 3 | 恒流放电 | 01:23:00 | 91:15:31 | -0.152 | 2.1146 | 0.2103 | 463.11 | 0 | 0 | 0.2103 | 463.11 | 0.0004634 | 1020.8 | 0 | 0 | 0.0004634 | 1020.8 | 2023-05-16 00:01:40 | -0.0003214 | -12.6651 | -27896.7205 | 0 | 关闭
13454 | 18 | 3 | 恒流放电 | 01:23:30 | 91:16:01 | -0.152 | 2.1145 | 0.2115 | 465.9 | 0 | 0 | 0.2115 | 465.9 | 0.0004661 | 1026.7 | 0 | 0 | 0.0004661 | 1026.7 | 2023-05-16 00:02:10 | -0.0003213 | -12.6653 | -27897.21 | 0 | 关闭
13455 | 18 | 3 | 恒流放电 | 01:24:00 | 91:16:31 | -0.152 | 2.1144 | 0.2128 | 468.69 | 0 | 0 | 0.2128 | 468.69 | 0.0004688 | 1032.6 | 0 | 0 | 0.0004688 | 1032.6 | 2023-05-16 00:02:40 | -0.0003213 | -12.6651 | -27896.7205 | 0 | 关闭
13456 | 18 | 3 | 恒流放电 | 01:24:30 | 91:17:01 | -0.152 | 2.1143 | 0.2141 | 471.48 | 0 | 0 | 0.2141 | 471.48 | 0.0004715 | 1038.5 | 0 | 0 | 0.0004715 | 1038.5 | 2023-05-16 00:03:10 | -0.0003213 | -12.6653 | -27897.21 | 0 | 关闭
13457 | 18 | 3 | 恒流放电 | 01:25:00 | 91:17:31 | -0.152 | 2.1141 | 0.2153 | 474.27 | 0 | 0 | 0.2153 | 474.27 | 0.0004742 | 1044.39 | 0 | 0 | 0.0004742 | 1044.39 | 2023-05-16 00:03:40 | -0.0003213 | -6.3327 | -13948.605 | 0 | 关闭
13458 | 18 | 3 | 恒流放电 | 01:25:30 | 91:18:01 | -0.152 | 2.114 | 0.2166 | 477.06 | 0 | 0 | 0.2166 | 477.06 | 0.0004768 | 1050.29 | 0 | 0 | 0.0004768 | 1050.29 | 2023-05-16 00:04:10 | -0.0003213 | -12.6656 | -27897.6995 | 0 | 关闭
13459 | 18 | 3 | 恒流放电 | 01:26:00 | 91:18:31 | -0.152 | 2.1139 | 0.2179 | 479.85 | 0 | 0 | 0.2179 | 479.85 | 0.0004795 | 1056.19 | 0 | 0 | 0.0004795 | 1056.19 | 2023-05-16 00:04:40 | -0.0003213 | -12.6656 | -27897.6995 | 0 | 关闭
13460 | 18 | 3 | 恒流放电 | 01:26:30 | 91:19:01 | -0.152 | 2.1138 | 0.2191 | 482.64 | 0 | 0 | 0.2191 | 482.64 | 0.0004822 | 1062.09 | 0 | 0 | 0.0004822 | 1062.09 | 2023-05-16 00:05:10 | -0.0003213 | -12.6656 | -27897.6995 | 0 | 关闭
13461 | 18 | 3 | 恒流放电 | 01:27:00 | 91:19:31 | -0.152 | 2.1138 | 0.2204 | 485.43 | 0 | 0 | 0.2204 | 485.43 | 0.0004849 | 1067.98 | 0 | 0 | 0.0004849 | 1067.98 | 2023-05-16 00:05:40 | -0.0003213 | 0 | 0 | 0 | 关闭
13462 | 18 | 3 | 恒流放电 | 01:27:30 | 91:20:01 | -0.152 | 2.1137 | 0.2217 | 488.22 | 0 | 0 | 0.2217 | 488.22 | 0.0004875 | 1073.88 | 0 | 0 | 0.0004875 | 1073.88 | 2023-05-16 00:06:10 | -0.0003212 | -12.6651 | -27896.7205 | 0 | 关闭
13463 | 18 | 3 | 恒流放电 | 01:28:00 | 91:20:31 | -0.152 | 2.1136 | 0.2229 | 491.01 | 0 | 0 | 0.2229 | 491.01 | 0.0004902 | 1079.78 | 0 | 0 | 0.0004902 | 1079.78 | 2023-05-16 00:06:40 | -0.0003212 | -12.664 | -27894.2731 | 0 | 关闭
13464 | 18 | 3 | 恒流放电 | 01:28:30 | 91:21:01 | -0.152 | 2.1137 | 0.2242 | 493.8 | 0 | 0 | 0.2242 | 493.8 | 0.0004929 | 1085.67 | 0 | 0 | 0.0004929 | 1085.67 | 2023-05-16 00:07:10 | -0.0003212 | 12.6651 | 27896.7205 | 0 | 关闭
13465 | 18 | 3 | 恒流放电 | 01:29:00 | 91:21:31 | -0.152 | 2.1137 | 0.2255 | 496.59 | 0 | 0 | 0.2255 | 496.59 | 0.0004956 | 1091.57 | 0 | 0 | 0.0004956 | 1091.57 | 2023-05-16 00:07:40 | -0.0003212 | 0 | 0 | 0 | 关闭
13466 | 18 | 3 | 恒流放电 | 01:29:30 | 91:22:01 | -0.152 | 2.1138 | 0.2267 | 499.38 | 0 | 0 | 0.2267 | 499.38 | 0.0004982 | 1097.47 | 0 | 0 | 0.0004982 | 1097.47 | 2023-05-16 00:08:10 | -0.0003213 | 12.6658 | 27898.1889 | 0 | 关闭
13467 | 18 | 3 | 恒流放电 | 01:30:00 | 91:22:31 | -0.152 | 2.1138 | 0.228 | 502.17 | 0 | 0 | 0.228 | 502.17 | 0.0005009 | 1103.36 | 0 | 0 | 0.0005009 | 1103.36 | 2023-05-16 00:08:40 | -0.0003213 | 0 | 0 | 0 | 关闭
13468 | 18 | 3 | 恒流放电 | 01:30:30 | 91:23:01 | -0.152 | 2.1137 | 0.2293 | 504.96 | 0 | 0 | 0.2293 | 504.96 | 0.0005036 | 1109.26 | 0 | 0 | 0.0005036 | 1109.26 | 2023-05-16 00:09:10 | -0.0003212 | -12.6656 | -27897.6995 | 0 | 关闭
13469 | 18 | 3 | 恒流放电 | 01:31:00 | 91:23:31 | -0.152 | 2.1137 | 0.2305 | 507.75 | 0 | 0 | 0.2305 | 507.75 | 0.0005063 | 1115.16 | 0 | 0 | 0.0005063 | 1115.16 | 2023-05-16 00:09:40 | -0.0003213 | 0 | 0 | 0 | 关闭
13470 | 18 | 3 | 恒流放电 | 01:31:30 | 91:24:01 | -0.152 | 2.1136 | 0.2318 | 510.54 | 0 | 0 | 0.2318 | 510.54 | 0.000509 | 1121.05 | 0 | 0 | 0.000509 | 1121.05 | 2023-05-16 00:10:10 | -0.0003212 | -12.6658 | -27898.1889 | 0 | 关闭
13471 | 18 | 3 | 恒流放电 | 01:32:00 | 91:24:31 | -0.152 | 2.1136 | 0.2331 | 513.33 | 0 | 0 | 0.2331 | 513.33 | 0.0005116 | 1126.95 | 0 | 0 | 0.0005116 | 1126.95 | 2023-05-16 00:10:40 | -0.0003213 | 0 | 0 | 0 | 关闭
13472 | 18 | 3 | 恒流放电 | 01:32:30 | 91:25:01 | -0.152 | 2.1134 | 0.2343 | 516.12 | 0 | 0 | 0.2343 | 516.12 | 0.0005143 | 1132.85 | 0 | 0 | 0.0005143 | 1132.85 | 2023-05-16 00:11:10 | -0.0003212 | -6.3329 | -13949.0945 | 0 | 关闭
13473 | 18 | 3 | 恒流放电 | 01:33:00 | 91:25:31 | -0.152 | 2.1132 | 0.2356 | 518.91 | 0 | 0 | 0.2356 | 518.91 | 0.000517 | 1138.74 | 0 | 0 | 0.000517 | 1138.74 | 2023-05-16 00:11:40 | -0.0003212 | -6.3329 | -13949.0945 | 0 | 关闭
13474 | 18 | 3 | 恒流放电 | 01:33:30 | 91:26:01 | -0.152 | 2.1131 | 0.2369 | 521.7 | 0 | 0 | 0.2369 | 521.7 | 0.0005197 | 1144.64 | 0 | 0 | 0.0005197 | 1144.64 | 2023-05-16 00:12:10 | -0.0003212 | -12.6656 | -27897.6995 | 0 | 关闭
13475 | 18 | 3 | 恒流放电 | 01:34:00 | 91:26:31 | -0.152 | 2.1131 | 0.2381 | 524.49 | 0 | 0 | 0.2381 | 524.49 | 0.0005223 | 1150.53 | 0 | 0 | 0.0005223 | 1150.53 | 2023-05-16 00:12:40 | -0.0003212 | 0 | 0 | 0 | 关闭
13476 | 18 | 3 | 恒流放电 | 01:34:30 | 91:27:01 | -0.152 | 2.1128 | 0.2394 | 527.28 | 0 | 0 | 0.2394 | 527.28 | 0.000525 | 1156.43 | 0 | 0 | 0.000525 | 1156.43 | 2023-05-16 00:13:10 | -0.0003211 | -4.2219 | -9299.3963 | 0 | 关闭
13477 | 18 | 3 | 恒流放电 | 01:35:00 | 91:27:31 | -0.152 | 2.1127 | 0.2407 | 530.07 | 0 | 0 | 0.2407 | 530.07 | 0.0005277 | 1162.32 | 0 | 0 | 0.0005277 | 1162.32 | 2023-05-16 00:13:40 | -0.0003211 | -12.666 | -27898.6784 | 0 | 关闭
13478 | 18 | 3 | 恒流放电 | 01:35:30 | 91:28:01 | -0.152 | 2.1126 | 0.2419 | 532.86 | 0 | 0 | 0.2419 | 532.86 | 0.0005304 | 1168.22 | 0 | 0 | 0.0005304 | 1168.22 | 2023-05-16 00:14:10 | -0.0003211 | -12.666 | -27898.6784 | 0 | 关闭
13479 | 18 | 3 | 恒流放电 | 01:36:00 | 91:28:31 | -0.152 | 2.1123 | 0.2432 | 535.65 | 0 | 0 | 0.2432 | 535.65 | 0.000533 | 1174.11 | 0 | 0 | 0.000533 | 1174.11 | 2023-05-16 00:14:40 | -0.000321 | -4.2219 | -9299.3963 | 0 | 关闭
13480 | 18 | 3 | 恒流放电 | 01:36:30 | 91:29:01 | -0.152 | 2.1123 | 0.2445 | 538.44 | 0 | 0 | 0.2445 | 538.44 | 0.0005357 | 1180 | 0 | 0 | 0.0005357 | 1180 | 2023-05-16 00:15:10 | -0.000321 | 0 | 0 | 0 | 关闭
13481 | 18 | 3 | 恒流放电 | 01:37:00 | 91:29:31 | -0.152 | 2.1122 | 0.2457 | 541.23 | 0 | 0 | 0.2457 | 541.23 | 0.0005384 | 1185.9 | 0 | 0 | 0.0005384 | 1185.9 | 2023-05-16 00:15:40 | -0.000321 | -12.6658 | -27898.1889 | 0 | 关闭
13482 | 18 | 3 | 恒流放电 | 01:37:30 | 91:30:01 | -0.152 | 2.1121 | 0.247 | 544.02 | 0 | 0 | 0.247 | 544.02 | 0.0005411 | 1191.79 | 0 | 0 | 0.0005411 | 1191.79 | 2023-05-16 00:16:10 | -0.000321 | -12.666 | -27898.6784 | 0 | 关闭
13483 | 18 | 3 | 恒流放电 | 01:38:00 | 91:30:31 | -0.152 | 2.112 | 0.2483 | 546.81 | 0 | 0 | 0.2483 | 546.81 | 0.0005437 | 1197.68 | 0 | 0 | 0.0005437 | 1197.68 | 2023-05-16 00:16:40 | -0.000321 | -12.666 | -27898.6784 | 0 | 关闭
13484 | 18 | 3 | 恒流放电 | 01:38:30 | 91:31:01 | -0.152 | 2.112 | 0.2495 | 549.6 | 0 | 0 | 0.2495 | 549.6 | 0.0005464 | 1203.57 | 0 | 0 | 0.0005464 | 1203.57 | 2023-05-16 00:17:10 | -0.000321 | 0 | 0 | 0 | 关闭
13485 | 18 | 3 | 恒流放电 | 01:39:00 | 91:31:31 | -0.152 | 2.1119 | 0.2508 | 552.39 | 0 | 0 | 0.2508 | 552.39 | 0.0005491 | 1209.46 | 0 | 0 | 0.0005491 | 1209.46 | 2023-05-16 00:17:40 | -0.000321 | -12.666 | -27898.6784 | 0 | 关闭
13486 | 18 | 3 | 恒流放电 | 01:39:30 | 91:32:01 | -0.152 | 2.1118 | 0.2521 | 555.18 | 0 | 0 | 0.2521 | 555.18 | 0.0005518 | 1215.36 | 0 | 0 | 0.0005518 | 1215.36 | 2023-05-16 00:18:10 | -0.000321 | -12.666 | -27898.6784 | 0 | 关闭
13487 | 18 | 3 | 恒流放电 | 01:40:00 | 91:32:31 | -0.152 | 2.1116 | 0.2533 | 557.97 | 0 | 0 | 0.2533 | 557.97 | 0.0005544 | 1221.25 | 0 | 0 | 0.0005544 | 1221.25 | 2023-05-16 00:18:40 | -0.0003209 | -6.3329 | -13949.0945 | 0 | 关闭
13488 | 18 | 3 | 恒流放电 | 01:40:30 | 91:33:01 | -0.152 | 2.1115 | 0.2546 | 560.76 | 0 | 0 | 0.2546 | 560.76 | 0.0005571 | 1227.14 | 0 | 0 | 0.0005571 | 1227.14 | 2023-05-16 00:19:10 | -0.0003209 | -12.666 | -27898.6784 | 0 | 关闭
13489 | 18 | 3 | 恒流放电 | 01:41:00 | 91:33:31 | -0.152 | 2.1113 | 0.2558 | 563.55 | 0 | 0 | 0.2558 | 563.55 | 0.0005598 | 1233.03 | 0 | 0 | 0.0005598 | 1233.03 | 2023-05-16 00:19:40 | -0.0003209 | -6.333 | -13949.3392 | 0 | 关闭
13490 | 18 | 3 | 恒流放电 | 01:41:30 | 91:34:01 | -0.152 | 2.111 | 0.2571 | 566.34 | 0 | 0 | 0.2571 | 566.34 | 0.0005625 | 1238.92 | 0 | 0 | 0.0005625 | 1238.92 | 2023-05-16 00:20:10 | -0.0003209 | -4.222 | -9299.5595 | 0 | 关闭
13491 | 18 | 3 | 恒流放电 | 01:42:00 | 91:34:31 | -0.152 | 2.1107 | 0.2584 | 569.13 | 0 | 0 | 0.2584 | 569.13 | 0.0005651 | 1244.81 | 0 | 0 | 0.0005651 | 1244.81 | 2023-05-16 00:20:40 | -0.0003208 | -4.2219 | -9299.2332 | 0 | 关闭
13492 | 18 | 3 | 恒流放电 | 01:42:30 | 91:35:01 | -0.152 | 2.1104 | 0.2596 | 571.92 | 0 | 0 | 0.2596 | 571.92 | 0.0005678 | 1250.7 | 0 | 0 | 0.0005678 | 1250.7 | 2023-05-16 00:21:10 | -0.0003208 | -4.222 | -9299.5595 | 0 | 关闭
13493 | 18 | 3 | 恒流放电 | 01:43:00 | 91:35:31 | -0.152 | 2.11 | 0.2609 | 574.71 | 0 | 0 | 0.2609 | 574.71 | 0.0005705 | 1256.58 | 0 | 0 | 0.0005705 | 1256.58 | 2023-05-16 00:21:40 | -0.0003207 | -3.1665 | -6974.6696 | 0 | 关闭
13494 | 18 | 3 | 恒流放电 | 01:43:30 | 91:36:01 | -0.152 | 2.1098 | 0.2622 | 577.5 | 0 | 0 | 0.2622 | 577.5 | 0.0005732 | 1262.47 | 0 | 0 | 0.0005732 | 1262.47 | 2023-05-16 00:22:10 | -0.0003207 | -6.3329 | -13949.0945 | 0 | 关闭
13495 | 18 | 3 | 恒流放电 | 01:44:00 | 91:36:31 | -0.152 | 2.1094 | 0.2634 | 580.29 | 0 | 0 | 0.2634 | 580.29 | 0.0005758 | 1268.35 | 0 | 0 | 0.0005758 | 1268.35 | 2023-05-16 00:22:40 | -0.0003206 | -3.1665 | -6974.6696 | 0 | 关闭
13496 | 18 | 3 | 恒流放电 | 01:44:30 | 91:37:01 | -0.152 | 2.1091 | 0.2647 | 583.07 | 0 | 0 | 0.2647 | 583.07 | 0.0005785 | 1274.24 | 0 | 0 | 0.0005785 | 1274.24 | 2023-05-16 00:23:10 | -0.0003205 | -4.2219 | -9299.3963 | 0 | 关闭
13497 | 18 | 3 | 恒流放电 | 01:45:00 | 91:37:31 | -0.152 | 2.1087 | 0.266 | 585.86 | 0 | 0 | 0.266 | 585.86 | 0.0005812 | 1280.12 | 0 | 0 | 0.0005812 | 1280.12 | 2023-05-16 00:23:40 | -0.0003205 | -3.1665 | -6974.6696 | 0 | 关闭
13498 | 18 | 3 | 恒流放电 | 01:45:30 | 91:38:01 | -0.152 | 2.1085 | 0.2672 | 588.65 | 0 | 0 | 0.2672 | 588.65 | 0.0005838 | 1286 | 0 | 0 | 0.0005838 | 1286 | 2023-05-16 00:24:10 | -0.0003205 | -6.3328 | -13948.8497 | 0 | 关闭
13499 | 18 | 3 | 恒流放电 | 01:46:00 | 91:38:31 | -0.152 | 2.1082 | 0.2685 | 591.44 | 0 | 0 | 0.2685 | 591.44 | 0.0005865 | 1291.89 | 0 | 0 | 0.0005865 | 1291.89 | 2023-05-16 00:24:40 | -0.0003204 | -4.2219 | -9299.2332 | 0 | 关闭
13500 | 18 | 3 | 恒流放电 | 01:46:30 | 91:39:01 | -0.152 | 2.1081 | 0.2698 | 594.23 | 0 | 0 | 0.2698 | 594.23 | 0.0005892 | 1297.77 | 0 | 0 | 0.0005892 | 1297.77 | 2023-05-16 00:25:10 | -0.0003204 | -12.666 | -27898.6784 | 0 | 关闭
13501 | 18 | 3 | 恒流放电 | 01:47:00 | 91:39:31 | -0.152 | 2.1078 | 0.271 | 597.02 | 0 | 0 | 0.271 | 597.02 | 0.0005919 | 1303.65 | 0 | 0 | 0.0005919 | 1303.65 | 2023-05-16 00:25:40 | -0.0003204 | -4.222 | -9299.5595 | 0 | 关闭
13502 | 18 | 3 | 恒流放电 | 01:47:30 | 91:40:01 | -0.152 | 2.1075 | 0.2723 | 599.81 | 0 | 0 | 0.2723 | 599.81 | 0.0005945 | 1309.53 | 0 | 0 | 0.0005945 | 1309.53 | 2023-05-16 00:26:10 | -0.0003203 | -4.2219 | -9299.2332 | 0 | 关闭
13503 | 18 | 3 | 恒流放电 | 01:48:00 | 91:40:31 | -0.152 | 2.1072 | 0.2736 | 602.6 | 0 | 0 | 0.2736 | 602.6 | 0.0005972 | 1315.41 | 0 | 0 | 0.0005972 | 1315.41 | 2023-05-16 00:26:40 | -0.0003203 | -4.2219 | -9299.2332 | 0 | 关闭
13504 | 18 | 3 | 恒流放电 | 01:48:30 | 91:41:01 | -0.152 | 2.107 | 0.2748 | 605.39 | 0 | 0 | 0.2748 | 605.39 | 0.0005999 | 1321.29 | 0 | 0 | 0.0005999 | 1321.29 | 2023-05-16 00:27:10 | -0.0003202 | -6.333 | -13949.3392 | 0 | 关闭
13505 | 18 | 3 | 恒流放电 | 01:49:00 | 91:41:31 | -0.152 | 2.1067 | 0.2761 | 608.18 | 0 | 0 | 0.2761 | 608.18 | 0.0006025 | 1327.16 | 0 | 0 | 0.0006025 | 1327.16 | 2023-05-16 00:27:40 | -0.0003202 | -4.2219 | -9299.3963 | 0 | 关闭
13506 | 18 | 3 | 恒流放电 | 01:49:30 | 91:42:01 | -0.152 | 2.1065 | 0.2774 | 610.97 | 0 | 0 | 0.2774 | 610.97 | 0.0006052 | 1333.04 | 0 | 0 | 0.0006052 | 1333.04 | 2023-05-16 00:28:10 | -0.0003202 | -6.333 | -13949.3392 | 0 | 关闭
13507 | 18 | 3 | 恒流放电 | 01:50:00 | 91:42:31 | -0.152 | 2.1061 | 0.2786 | 613.76 | 0 | 0 | 0.2786 | 613.76 | 0.0006079 | 1338.92 | 0 | 0 | 0.0006079 | 1338.92 | 2023-05-16 00:28:40 | -0.0003201 | -3.1666 | -6974.792 | 0 | 关闭
13508 | 18 | 3 | 恒流放电 | 01:50:30 | 91:43:01 | -0.152 | 2.1057 | 0.2799 | 616.55 | 0 | 0 | 0.2799 | 616.55 | 0.0006105 | 1344.79 | 0 | 0 | 0.0006105 | 1344.79 | 2023-05-16 00:29:10 | -0.00032 | -3.1664 | -6974.4249 | 0 | 关闭
13509 | 18 | 3 | 恒流放电 | 01:51:00 | 91:43:31 | -0.152 | 2.1054 | 0.2812 | 619.34 | 0 | 0 | 0.2812 | 619.34 | 0.0006132 | 1350.67 | 0 | 0 | 0.0006132 | 1350.67 | 2023-05-16 00:29:40 | -0.00032 | -4.2219 | -9299.3963 | 0 | 关闭
13510 | 18 | 3 | 恒流放电 | 01:51:30 | 91:44:01 | -0.152 | 2.105 | 0.2824 | 622.13 | 0 | 0 | 0.2824 | 622.13 | 0.0006159 | 1356.54 | 0 | 0 | 0.0006159 | 1356.54 | 2023-05-16 00:30:10 | -0.0003199 | -3.1664 | -6974.4249 | 0 | 关闭
13511 | 18 | 3 | 恒流放电 | 01:52:00 | 91:44:31 | -0.152 | 2.1045 | 0.2837 | 624.92 | 0 | 0 | 0.2837 | 624.92 | 0.0006185 | 1362.41 | 0 | 0 | 0.0006185 | 1362.41 | 2023-05-16 00:30:40 | -0.0003198 | -2.5332 | -5579.6378 | 0 | 关闭
13512 | 18 | 3 | 恒流放电 | 01:52:30 | 91:45:01 | -0.152 | 2.1039 | 0.285 | 627.71 | 0 | 0 | 0.285 | 627.71 | 0.0006212 | 1368.28 | 0 | 0 | 0.0006212 | 1368.28 | 2023-05-16 00:31:10 | -0.0003198 | -2.1109 | -4649.535 | 0 | 关闭
13513 | 18 | 3 | 恒流放电 | 01:53:00 | 91:45:31 | -0.152 | 2.1034 | 0.2862 | 630.5 | 0 | 0 | 0.2862 | 630.5 | 0.0006239 | 1374.15 | 0 | 0 | 0.0006239 | 1374.15 | 2023-05-16 00:31:40 | -0.0003197 | -2.5332 | -5579.8336 | 0 | 关闭
13514 | 18 | 3 | 恒流放电 | 01:53:30 | 91:46:01 | -0.152 | 2.1029 | 0.2875 | 633.29 | 0 | 0 | 0.2875 | 633.29 | 0.0006265 | 1380.02 | 0 | 0 | 0.0006265 | 1380.02 | 2023-05-16 00:32:10 | -0.0003196 | -2.5332 | -5579.6378 | 0 | 关闭
13515 | 18 | 3 | 恒流放电 | 01:54:00 | 91:46:31 | -0.152 | 2.1023 | 0.2888 | 636.08 | 0 | 0 | 0.2888 | 636.08 | 0.0006292 | 1385.88 | 0 | 0 | 0.0006292 | 1385.88 | 2023-05-16 00:32:40 | -0.0003195 | -2.1109 | -4649.6166 | 0 | 关闭
13516 | 18 | 3 | 恒流放电 | 01:54:30 | 91:47:01 | -0.152 | 2.1017 | 0.29 | 638.87 | 0 | 0 | 0.29 | 638.87 | 0.0006319 | 1391.75 | 0 | 0 | 0.0006319 | 1391.75 | 2023-05-16 00:33:10 | -0.0003194 | -2.111 | -4649.6982 | 0 | 关闭
13517 | 18 | 3 | 恒流放电 | 01:55:00 | 91:47:31 | -0.152 | 2.1012 | 0.2913 | 641.66 | 0 | 0 | 0.2913 | 641.66 | 0.0006345 | 1397.61 | 0 | 0 | 0.0006345 | 1397.61 | 2023-05-16 00:33:40 | -0.0003194 | -2.533 | -5579.3441 | 0 | 关闭
13518 | 18 | 3 | 恒流放电 | 01:55:30 | 91:48:01 | -0.152 | 2.1007 | 0.2926 | 644.45 | 0 | 0 | 0.2926 | 644.45 | 0.0006372 | 1403.47 | 0 | 0 | 0.0006372 | 1403.47 | 2023-05-16 00:34:10 | -0.0003193 | -2.5332 | -5579.6378 | 0 | 关闭
13519 | 18 | 3 | 恒流放电 | 01:56:00 | 91:48:31 | -0.152 | 2.1003 | 0.2938 | 647.24 | 0 | 0 | 0.2938 | 647.24 | 0.0006398 | 1409.33 | 0 | 0 | 0.0006398 | 1409.33 | 2023-05-16 00:34:40 | -0.0003192 | -3.1664 | -6974.4249 | 0 | 关闭
13520 | 18 | 3 | 恒流放电 | 01:56:30 | 91:49:01 | -0.152 | 2.0997 | 0.2951 | 650.03 | 0 | 0 | 0.2951 | 650.03 | 0.0006425 | 1415.19 | 0 | 0 | 0.0006425 | 1415.19 | 2023-05-16 00:35:10 | -0.0003191 | -2.111 | -4649.6982 | 0 | 关闭
13521 | 18 | 3 | 恒流放电 | 01:57:00 | 91:49:31 | -0.152 | 2.0993 | 0.2964 | 652.82 | 0 | 0 | 0.2964 | 652.82 | 0.0006452 | 1421.05 | 0 | 0 | 0.0006452 | 1421.05 | 2023-05-16 00:35:40 | -0.0003191 | -3.1664 | -6974.5472 | 0 | 关闭
13522 | 18 | 3 | 恒流放电 | 01:57:30 | 91:50:01 | -0.152 | 2.0988 | 0.2976 | 655.61 | 0 | 0 | 0.2976 | 655.61 | 0.0006478 | 1426.9 | 0 | 0 | 0.0006478 | 1426.9 | 2023-05-16 00:36:10 | -0.000319 | -2.5331 | -5579.5399 | 0 | 关闭
13523 | 18 | 3 | 恒流放电 | 01:58:00 | 91:50:31 | -0.152 | 2.0983 | 0.2989 | 658.4 | 0 | 0 | 0.2989 | 658.4 | 0.0006505 | 1432.76 | 0 | 0 | 0.0006505 | 1432.76 | 2023-05-16 00:36:40 | -0.0003189 | -2.5332 | -5579.6378 | 0 | 关闭
13524 | 18 | 3 | 恒流放电 | 01:58:30 | 91:51:01 | -0.152 | 2.0978 | 0.3002 | 661.19 | 0 | 0 | 0.3002 | 661.19 | 0.0006531 | 1438.61 | 0 | 0 | 0.0006531 | 1438.61 | 2023-05-16 00:37:10 | -0.0003188 | -2.5332 | -5579.6378 | 0 | 关闭
13525 | 18 | 3 | 恒流放电 | 01:59:00 | 91:51:31 | -0.152 | 2.0972 | 0.3014 | 663.98 | 0 | 0 | 0.3014 | 663.98 | 0.0006558 | 1444.46 | 0 | 0 | 0.0006558 | 1444.46 | 2023-05-16 00:37:40 | -0.0003187 | -2.1109 | -4649.6166 | 0 | 关闭
13526 | 18 | 3 | 恒流放电 | 01:59:30 | 91:52:01 | -0.152 | 2.0966 | 0.3027 | 666.77 | 0 | 0 | 0.3027 | 666.77 | 0.0006584 | 1450.31 | 0 | 0 | 0.0006584 | 1450.31 | 2023-05-16 00:38:10 | -0.0003187 | -2.111 | -4649.7797 | 0 | 关闭
13527 | 18 | 3 | 恒流放电 | 02:00:00 | 91:52:31 | -0.152 | 2.0959 | 0.304 | 669.56 | 0 | 0 | 0.304 | 669.56 | 0.0006611 | 1456.16 | 0 | 0 | 0.0006611 | 1456.16 | 2023-05-16 00:38:40 | -0.0003186 | -1.8094 | -3985.3856 | 0 | 关闭
13528 | 18 | 3 | 恒流放电 | 02:00:30 | 91:53:01 | -0.152 | 2.095 | 0.3052 | 672.35 | 0 | 0 | 0.3052 | 672.35 | 0.0006638 | 1462.01 | 0 | 0 | 0.0006638 | 1462.01 | 2023-05-16 00:39:10 | -0.0003184 | -1.4073 | -3099.7988 | 0 | 关闭
13529 | 18 | 3 | 恒流放电 | 02:01:00 | 91:53:31 | -0.152 | 2.0942 | 0.3065 | 675.14 | 0 | 0 | 0.3065 | 675.14 | 0.0006664 | 1467.85 | 0 | 0 | 0.0006664 | 1467.85 | 2023-05-16 00:39:40 | -0.0003183 | -1.5832 | -3487.2736 | 0 | 关闭
13530 | 18 | 3 | 恒流放电 | 02:01:30 | 91:54:01 | -0.152 | 2.0932 | 0.3078 | 677.93 | 0 | 0 | 0.3078 | 677.93 | 0.0006691 | 1473.69 | 0 | 0 | 0.0006691 | 1473.69 | 2023-05-16 00:40:10 | -0.0003181 | -1.2666 | -2789.8189 | 0 | 关闭
13531 | 18 | 3 | 恒流放电 | 02:02:00 | 91:54:31 | -0.152 | 2.0923 | 0.309 | 680.72 | 0 | 0 | 0.309 | 680.72 | 0.0006717 | 1479.53 | 0 | 0 | 0.0006717 | 1479.53 | 2023-05-16 00:40:40 | -0.000318 | -1.4073 | -3099.8532 | 0 | 关闭
13532 | 18 | 3 | 恒流放电 | 02:02:30 | 91:55:01 | -0.152 | 2.0913 | 0.3103 | 683.51 | 0 | 0 | 0.3103 | 683.51 | 0.0006744 | 1485.37 | 0 | 0 | 0.0006744 | 1485.37 | 2023-05-16 00:41:10 | -0.0003179 | -1.2666 | -2789.8189 | 0 | 关闭
13533 | 18 | 3 | 恒流放电 | 02:03:00 | 91:55:31 | -0.152 | 2.0903 | 0.3116 | 686.3 | 0 | 0 | 0.3116 | 686.3 | 0.000677 | 1491.2 | 0 | 0 | 0.000677 | 1491.2 | 2023-05-16 00:41:40 | -0.0003177 | -1.2666 | -2789.8189 | 0 | 关闭
13534 | 18 | 3 | 恒流放电 | 02:03:30 | 91:56:01 | -0.152 | 2.0893 | 0.3128 | 689.09 | 0 | 0 | 0.3128 | 689.09 | 0.0006797 | 1497.03 | 0 | 0 | 0.0006797 | 1497.03 | 2023-05-16 00:42:10 | -0.0003176 | -1.2666 | -2789.8189 | 0 | 关闭
13535 | 18 | 3 | 恒流放电 | 02:04:00 | 91:56:31 | -0.152 | 2.0884 | 0.3141 | 691.88 | 0 | 0 | 0.3141 | 691.88 | 0.0006823 | 1502.86 | 0 | 0 | 0.0006823 | 1502.86 | 2023-05-16 00:42:40 | -0.0003174 | -1.4073 | -3099.7988 | 0 | 关闭
13536 | 18 | 3 | 恒流放电 | 02:04:30 | 91:57:01 | -0.152 | 2.0875 | 0.3154 | 694.67 | 0 | 0 | 0.3154 | 694.67 | 0.0006849 | 1508.68 | 0 | 0 | 0.0006849 | 1508.68 | 2023-05-16 00:43:10 | -0.0003172 | -1.4073 | -3099.7444 | 0 | 关闭
13537 | 18 | 3 | 恒流放电 | 02:05:00 | 91:57:31 | -0.152 | 2.0865 | 0.3166 | 697.46 | 0 | 0 | 0.3166 | 697.46 | 0.0006876 | 1514.5 | 0 | 0 | 0.0006876 | 1514.5 | 2023-05-16 00:43:40 | -0.0003171 | -1.2666 | -2789.8189 | 0 | 关闭
13538 | 18 | 3 | 恒流放电 | 02:05:30 | 91:58:01 | -0.152 | 2.0855 | 0.3179 | 700.25 | 0 | 0 | 0.3179 | 700.25 | 0.0006902 | 1520.32 | 0 | 0 | 0.0006902 | 1520.32 | 2023-05-16 00:44:10 | -0.000317 | -1.2666 | -2789.7699 | 0 | 关闭
13539 | 18 | 3 | 恒流放电 | 02:06:00 | 91:58:31 | -0.152 | 2.0845 | 0.3192 | 703.04 | 0 | 0 | 0.3192 | 703.04 | 0.0006929 | 1526.14 | 0 | 0 | 0.0006929 | 1526.14 | 2023-05-16 00:44:40 | -0.0003168 | -1.2666 | -2789.8189 | 0 | 关闭
13540 | 18 | 3 | 恒流放电 | 02:06:30 | 91:59:01 | -0.152 | 2.0833 | 0.3204 | 705.83 | 0 | 0 | 0.3204 | 705.83 | 0.0006955 | 1531.95 | 0 | 0 | 0.0006955 | 1531.95 | 2023-05-16 00:45:10 | -0.0003167 | -1.0554 | -2324.7675 | 0 | 关闭
13541 | 18 | 3 | 恒流放电 | 02:07:00 | 91:59:31 | -0.152 | 2.0823 | 0.3217 | 708.62 | 0 | 0 | 0.3217 | 708.62 | 0.0006981 | 1537.76 | 0 | 0 | 0.0006981 | 1537.76 | 2023-05-16 00:45:40 | -0.0003165 | -1.2666 | -2789.9168 | 0 | 关闭
13542 | 18 | 3 | 恒流放电 | 02:07:30 | 92:00:01 | -0.152 | 2.0812 | 0.323 | 711.41 | 0 | 0 | 0.323 | 711.41 | 0.0007008 | 1543.57 | 0 | 0 | 0.0007008 | 1543.57 | 2023-05-16 00:46:10 | -0.0003164 | -1.1515 | -2536.288 | 0 | 关闭
13543 | 18 | 3 | 恒流放电 | 02:08:00 | 92:00:31 | -0.152 | 2.0799 | 0.3242 | 714.2 | 0 | 0 | 0.3242 | 714.2 | 0.0007034 | 1549.38 | 0 | 0 | 0.0007034 | 1549.38 | 2023-05-16 00:46:40 | -0.0003162 | -0.9745 | -2146.4664 | 0 | 关闭
13544 | 18 | 3 | 恒流放电 | 02:08:30 | 92:01:01 | -0.152 | 2.0783 | 0.3255 | 716.99 | 0 | 0 | 0.3255 | 716.99 | 0.0007061 | 1555.18 | 0 | 0 | 0.0007061 | 1555.18 | 2023-05-16 00:47:10 | -0.0003159 | -0.7917 | -1743.8815 | 0 | 关闭
13545 | 18 | 3 | 恒流放电 | 02:09:00 | 92:01:31 | -0.152 | 2.0767 | 0.3268 | 719.78 | 0 | 0 | 0.3268 | 719.78 | 0.0007087 | 1560.98 | 0 | 0 | 0.0007087 | 1560.98 | 2023-05-16 00:47:40 | -0.0003157 | -0.7917 | -1743.7286 | 0 | 关闭
13546 | 18 | 3 | 恒流放电 | 02:09:30 | 92:02:01 | -0.152 | 2.0748 | 0.328 | 722.57 | 0 | 0 | 0.328 | 722.57 | 0.0007113 | 1566.77 | 0 | 0 | 0.0007113 | 1566.77 | 2023-05-16 00:48:10 | -0.0003153 | -0.6666 | -1468.3773 | 0 | 关闭
13547 | 18 | 3 | 恒流放电 | 02:10:00 | 92:02:31 | -0.152 | 2.0728 | 0.3293 | 725.36 | 0 | 0 | 0.3293 | 725.36 | 0.0007139 | 1572.55 | 0 | 0 | 0.0007139 | 1572.55 | 2023-05-16 00:48:40 | -0.000315 | -0.6333 | -1394.9339 | 0 | 关闭
13548 | 18 | 3 | 恒流放电 | 02:10:30 | 92:03:01 | -0.152 | 2.0705 | 0.3306 | 728.15 | 0 | 0 | 0.3306 | 728.15 | 0.0007166 | 1578.33 | 0 | 0 | 0.0007166 | 1578.33 | 2023-05-16 00:49:10 | -0.0003147 | -0.5507 | -1213.0073 | 0 | 关闭
13549 | 18 | 3 | 恒流放电 | 02:11:00 | 92:03:31 | -0.152 | 2.0684 | 0.3318 | 730.94 | 0 | 0 | 0.3318 | 730.94 | 0.0007192 | 1584.11 | 0 | 0 | 0.0007192 | 1584.11 | 2023-05-16 00:49:40 | -0.0003144 | -0.6032 | -1328.5318 | 0 | 关闭
13550 | 18 | 3 | 恒流放电 | 02:11:30 | 92:04:01 | -0.152 | 2.0658 | 0.3331 | 733.73 | 0 | 0 | 0.3331 | 733.73 | 0.0007218 | 1589.87 | 0 | 0 | 0.0007218 | 1589.87 | 2023-05-16 00:50:10 | -0.000314 | -0.4872 | -1073.0261 | 0 | 关闭
13551 | 18 | 3 | 恒流放电 | 02:12:00 | 92:04:31 | -0.152 | 2.0632 | 0.3344 | 736.52 | 0 | 0 | 0.3344 | 736.52 | 0.0007244 | 1595.63 | 0 | 0 | 0.0007244 | 1595.63 | 2023-05-16 00:50:40 | -0.0003136 | -0.4872 | -1073.0449 | 0 | 关闭
13552 | 18 | 3 | 恒流放电 | 02:12:30 | 92:05:01 | -0.152 | 2.0604 | 0.3356 | 739.31 | 0 | 0 | 0.3356 | 739.31 | 0.000727 | 1601.38 | 0 | 0 | 0.000727 | 1601.38 | 2023-05-16 00:51:10 | -0.0003132 | -0.4524 | -996.3989 | 0 | 关闭
13553 | 18 | 3 | 恒流放电 | 02:13:00 | 92:05:31 | -0.152 | 2.0574 | 0.3369 | 742.1 | 0 | 0 | 0.3369 | 742.1 | 0.0007296 | 1607.13 | 0 | 0 | 0.0007296 | 1607.13 | 2023-05-16 00:51:40 | -0.0003127 | -0.4222 | -929.9559 | 0 | 关闭
13554 | 18 | 3 | 恒流放电 | 02:13:30 | 92:06:01 | -0.152 | 2.0541 | 0.3382 | 744.89 | 0 | 0 | 0.3382 | 744.89 | 0.0007322 | 1612.86 | 0 | 0 | 0.0007322 | 1612.86 | 2023-05-16 00:52:10 | -0.0003122 | -0.3838 | -845.4293 | 0 | 关闭
13555 | 18 | 3 | 恒流放电 | 02:14:00 | 92:06:31 | -0.152 | 2.0505 | 0.3394 | 747.68 | 0 | 0 | 0.3394 | 747.68 | 0.0007348 | 1618.59 | 0 | 0 | 0.0007348 | 1618.59 | 2023-05-16 00:52:40 | -0.0003117 | -0.3518 | -774.9769 | 0 | 关闭
13556 | 18 | 3 | 恒流放电 | 02:14:30 | 92:07:01 | -0.152 | 2.0463 | 0.3407 | 750.47 | 0 | 0 | 0.3407 | 750.47 | 0.0007374 | 1624.3 | 0 | 0 | 0.0007374 | 1624.3 | 2023-05-16 00:53:10 | -0.000311 | -0.3016 | -664.2659 | 0 | 关闭
13557 | 18 | 3 | 恒流放电 | 02:15:00 | 92:07:31 | -0.152 | 2.0414 | 0.342 | 753.26 | 0 | 0 | 0.342 | 753.26 | 0.00074 | 1630.01 | 0 | 0 | 0.00074 | 1630.01 | 2023-05-16 00:53:40 | -0.0003103 | -0.2585 | -569.3608 | 0 | 关闭
13558 | 18 | 3 | 恒流放电 | 02:15:30 | 92:08:01 | -0.152 | 2.0357 | 0.3432 | 756.05 | 0 | 0 | 0.3432 | 756.05 | 0.0007426 | 1635.69 | 0 | 0 | 0.0007426 | 1635.69 | 2023-05-16 00:54:10 | -0.0003094 | -0.2222 | -489.4591 | 0 | 关闭
13559 | 18 | 3 | 恒流放电 | 02:16:00 | 92:08:31 | -0.152 | 2.0286 | 0.3445 | 758.84 | 0 | 0 | 0.3445 | 758.84 | 0.0007452 | 1641.36 | 0 | 0 | 0.0007452 | 1641.36 | 2023-05-16 00:54:40 | -0.0003083 | -0.1784 | -392.946 | 0 | 关闭
13560 | 18 | 3 | 恒流放电 | 02:16:30 | 92:09:01 | -0.152 | 2.0197 | 0.3458 | 761.63 | 0 | 0 | 0.3458 | 761.63 | 0.0007477 | 1647.01 | 0 | 0 | 0.0007477 | 1647.01 | 2023-05-16 00:55:10 | -0.000307 | -0.1423 | -313.4683 | 0 | 关闭
13561 | 18 | 3 | 恒流放电 | 02:16:57 | 92:09:29 | -0.152 | 2.0097 | 0.3469 | 764.17 | 0 | 0 | 0.3469 | 764.17 | 0.0007501 | 1652.15 | 0 | 0 | 0.0007501 | 1652.15 | 2023-05-16 00:55:38 | -0.0003055 | -0.1157 | -254.8018 | 0 | 关闭
13562 | 18 | 3 | 恒流放电 | 02:17:00 | 92:09:31 | -0.152 | 2.0088 | 0.347 | 764.42 | 0 | 0 | 0.347 | 764.42 | 0.0007503 | 1652.63 | 0 | 0 | 0.0007503 | 1652.63 | 2023-05-16 00:55:40 | -0.0003053 | -0.122 | -268.7769 | 0 | 关闭
13563 | 18 | 3 | 恒流放电 | 02:17:22 | 92:09:54 | -0.152 | 1.9988 | 0.348 | 766.54 | 0 | 0 | 0.348 | 766.54 | 0.0007522 | 1656.9 | 0 | 0 | 0.0007522 | 1656.9 | 2023-05-16 00:56:03 | -0.0003038 | -0.0967 | -212.9564 | 0 | 关闭
13564 | 18 | 3 | 恒流放电 | 02:17:30 | 92:10:01 | -0.152 | 1.9955 | 0.3483 | 767.21 | 0 | 0 | 0.3483 | 767.21 | 0.0007528 | 1658.22 | 0 | 0 | 0.0007528 | 1658.22 | 2023-05-16 00:56:10 | -0.0003033 | -0.0908 | -200.0771 | 0 | 关闭
13565 | 18 | 3 | 恒流放电 | 02:17:50 | 92:10:21 | -0.152 | 1.9855 | 0.3492 | 769.07 | 0 | 0 | 0.3492 | 769.07 | 0.0007545 | 1661.92 | 0 | 0 | 0.0007545 | 1661.92 | 2023-05-16 00:56:30 | -0.0003018 | -0.0844 | -185.9961 | 0 | 关闭
13566 | 18 | 3 | 恒流放电 | 02:18:00 | 92:10:31 | -0.152 | 1.9804 | 0.3496 | 770 | 0 | 0 | 0.3496 | 770 | 0.0007553 | 1663.76 | 0 | 0 | 0.0007553 | 1663.76 | 2023-05-16 00:56:40 | -0.000301 | -0.0828 | -182.3443 | 0 | 关闭
13567 | 18 | 3 | 恒流放电 | 02:18:19 | 92:10:51 | -0.152 | 1.9704 | 0.3504 | 771.8 | 0 | 0 | 0.3504 | 771.8 | 0.000757 | 1667.33 | 0 | 0 | 0.000757 | 1667.33 | 2023-05-16 00:57:00 | -0.0002995 | -0.0819 | -180.4161 | 0 | 关闭
13568 | 18 | 3 | 恒流放电 | 02:18:30 | 92:11:01 | -0.152 | 1.9649 | 0.3508 | 772.78 | 0 | 0 | 0.3508 | 772.78 | 0.0007578 | 1669.27 | 0 | 0 | 0.0007578 | 1669.27 | 2023-05-16 00:57:10 | -0.0002986 | -0.0814 | -179.2195 | 0 | 关闭
13569 | 18 | 3 | 恒流放电 | 02:18:48 | 92:11:20 | -0.152 | 1.9549 | 0.3516 | 774.53 | 0 | 0 | 0.3516 | 774.53 | 0.0007594 | 1672.69 | 0 | 0 | 0.0007594 | 1672.69 | 2023-05-16 00:57:29 | -0.0002971 | -0.0794 | -174.8409 | 0 | 关闭
13570 | 18 | 3 | 恒流放电 | 02:19:00 | 92:11:31 | -0.152 | 1.9491 | 0.3521 | 775.57 | 0 | 0 | 0.3521 | 775.57 | 0.0007603 | 1674.73 | 0 | 0 | 0.0007603 | 1674.73 | 2023-05-16 00:57:40 | -0.0002962 | -0.0815 | -179.5872 | 0 | 关闭
13571 | 18 | 3 | 恒流放电 | 02:19:17 | 92:11:49 | -0.152 | 1.9391 | 0.3529 | 777.22 | 0 | 0 | 0.3529 | 777.22 | 0.0007618 | 1677.93 | 0 | 0 | 0.0007618 | 1677.93 | 2023-05-16 00:57:58 | -0.0002947 | -0.0747 | -164.6011 | 0 | 关闭
13572 | 18 | 3 | 恒流放电 | 02:19:30 | 92:12:01 | -0.152 | 1.9321 | 0.3534 | 778.36 | 0 | 0 | 0.3534 | 778.36 | 0.0007628 | 1680.14 | 0 | 0 | 0.0007628 | 1680.14 | 2023-05-16 00:58:10 | -0.0002937 | -0.0742 | -163.4012 | 0 | 关闭
13573 | 18 | 3 | 恒流放电 | 02:19:47 | 92:12:19 | -0.152 | 1.9221 | 0.3541 | 780.03 | 0 | 0 | 0.3541 | 780.03 | 0.0007642 | 1683.35 | 0 | 0 | 0.0007642 | 1683.35 | 2023-05-16 00:58:28 | -0.0002921 | -0.0756 | -166.4709 | 0 | 关闭
13574 | 18 | 3 | 恒流放电 | 02:20:00 | 92:12:31 | -0.152 | 1.915 | 0.3546 | 781.15 | 0 | 0 | 0.3546 | 781.15 | 0.0007652 | 1685.51 | 0 | 0 | 0.0007652 | 1685.51 | 2023-05-16 00:58:40 | -0.0002911 | -0.072 | -158.4869 | 0 | 关闭
13575 | 18 | 3 | 恒流放电 | 02:20:16 | 92:12:48 | -0.152 | 1.905 | 0.3553 | 782.71 | 0 | 0 | 0.3553 | 782.71 | 0.0007666 | 1688.47 | 0 | 0 | 0.0007666 | 1688.47 | 2023-05-16 00:58:57 | -0.0002896 | -0.0705 | -155.3059 | 0 | 关闭
13576 | 18 | 3 | 恒流放电 | 02:20:30 | 92:13:01 | -0.152 | 1.8971 | 0.3559 | 783.94 | 0 | 0 | 0.3559 | 783.94 | 0.0007676 | 1690.82 | 0 | 0 | 0.0007676 | 1690.82 | 2023-05-16 00:59:10 | -0.0002883 | -0.0711 | -156.5642 | 0 | 关闭
13577 | 18 | 3 | 恒流放电 | 02:20:47 | 92:13:19 | -0.152 | 1.8871 | 0.3566 | 785.54 | 0 | 0 | 0.3566 | 785.54 | 0.000769 | 1693.85 | 0 | 0 | 0.000769 | 1693.85 | 2023-05-16 00:59:27 | -0.0002868 | -0.0726 | -159.9511 | 0 | 关闭
13578 | 18 | 3 | 恒流放电 | 02:21:00 | 92:13:31 | -0.152 | 1.8801 | 0.3572 | 786.73 | 0 | 0 | 0.3572 | 786.73 | 0.00077 | 1696.09 | 0 | 0 | 0.00077 | 1696.09 | 2023-05-16 00:59:40 | -0.0002858 | -0.0772 | -170.051 | 0 | 关闭
13579 | 18 | 3 | 恒流放电 | 02:21:18 | 92:13:49 | -0.152 | 1.8701 | 0.3579 | 788.41 | 0 | 0 | 0.3579 | 788.41 | 0.0007715 | 1699.23 | 0 | 0 | 0.0007715 | 1699.23 | 2023-05-16 00:59:58 | -0.0002842 | -0.076 | -167.3911 | 0 | 关闭
13580 | 18 | 3 | 恒流放电 | 02:21:30 | 92:14:01 | -0.152 | 1.8634 | 0.3584 | 789.52 | 0 | 0 | 0.3584 | 789.52 | 0.0007724 | 1701.32 | 0 | 0 | 0.0007724 | 1701.32 | 2023-05-16 01:00:10 | -0.0002832 | -0.0756 | -166.568 | 0 | 关闭
13581 | 18 | 3 | 恒流放电 | 02:21:48 | 92:14:19 | -0.152 | 1.8534 | 0.3592 | 791.2 | 0 | 0 | 0.3592 | 791.2 | 0.0007738 | 1704.43 | 0 | 0 | 0.0007738 | 1704.43 | 2023-05-16 01:00:28 | -0.0002817 | -0.076 | -167.3911 | 0 | 关闭
13582 | 18 | 3 | 恒流放电 | 02:22:00 | 92:14:31 | -0.152 | 1.8468 | 0.3597 | 792.31 | 0 | 0 | 0.3597 | 792.31 | 0.0007747 | 1706.49 | 0 | 0 | 0.0007747 | 1706.49 | 2023-05-16 01:00:40 | -0.0002807 | -0.0768 | -169.0918 | 0 | 关闭
13583 | 18 | 3 | 恒流放电 | 02:22:18 | 92:14:50 | -0.152 | 1.8368 | 0.3605 | 794.04 | 0 | 0 | 0.3605 | 794.04 | 0.0007762 | 1709.68 | 0 | 0 | 0.0007762 | 1709.68 | 2023-05-16 01:00:59 | -0.0002792 | -0.0785 | -172.9711 | 0 | 关闭
13584 | 18 | 3 | 恒流放电 | 02:22:30 | 92:15:01 | -0.152 | 1.8306 | 0.361 | 795.1 | 0 | 0 | 0.361 | 795.1 | 0.0007771 | 1711.62 | 0 | 0 | 0.0007771 | 1711.62 | 2023-05-16 01:01:10 | -0.0002782 | -0.0776 | -170.993 | 0 | 关闭
13585 | 18 | 3 | 恒流放电 | 02:22:48 | 92:15:20 | -0.152 | 1.8206 | 0.3618 | 796.82 | 0 | 0 | 0.3618 | 796.82 | 0.0007785 | 1714.76 | 0 | 0 | 0.0007785 | 1714.76 | 2023-05-16 01:01:29 | -0.0002767 | -0.0781 | -172.0411 | 0 | 关闭
13586 | 18 | 3 | 恒流放电 | 02:23:00 | 92:15:31 | -0.152 | 1.8143 | 0.3622 | 797.89 | 0 | 0 | 0.3622 | 797.89 | 0.0007794 | 1716.71 | 0 | 0 | 0.0007794 | 1716.71 | 2023-05-16 01:01:40 | -0.0002758 | -0.0771 | -169.7628 | 0 | 关闭
13587 | 18 | 3 | 恒流放电 | 02:23:17 | 92:15:49 | -0.152 | 1.8043 | 0.363 | 799.56 | 0 | 0 | 0.363 | 799.56 | 0.0007808 | 1719.72 | 0 | 0 | 0.0007808 | 1719.72 | 2023-05-16 01:01:58 | -0.0002742 | -0.0756 | -166.466 | 0 | 关闭
13588 | 18 | 3 | 恒流放电 | 02:23:30 | 92:16:01 | -0.152 | 1.7976 | 0.3635 | 800.68 | 0 | 0 | 0.3635 | 800.68 | 0.0007817 | 1721.74 | 0 | 0 | 0.0007817 | 1721.74 | 2023-05-16 01:02:10 | -0.0002732 | -0.0762 | -167.9488 | 0 | 关闭
13589 | 18 | 3 | 恒流放电 | 02:23:47 | 92:16:19 | -0.152 | 1.7876 | 0.3642 | 802.3 | 0 | 0 | 0.3642 | 802.3 | 0.000783 | 1724.64 | 0 | 0 | 0.000783 | 1724.64 | 2023-05-16 01:02:28 | -0.0002717 | -0.0735 | -161.8013 | 0 | 关闭
13590 | 18 | 3 | 恒流放电 | 02:24:00 | 92:16:31 | -0.152 | 1.7804 | 0.3648 | 803.47 | 0 | 0 | 0.3648 | 803.47 | 0.0007839 | 1726.73 | 0 | 0 | 0.0007839 | 1726.73 | 2023-05-16 01:02:40 | -0.0002706 | -0.0739 | -162.7577 | 0 | 关闭
13591 | 18 | 3 | 恒流放电 | 02:24:17 | 92:16:49 | -0.152 | 1.7704 | 0.3655 | 805.09 | 0 | 0 | 0.3655 | 805.09 | 0.0007852 | 1729.61 | 0 | 0 | 0.0007852 | 1729.61 | 2023-05-16 01:02:58 | -0.0002691 | -0.0735 | -161.8062 | 0 | 关闭
13592 | 18 | 3 | 恒流放电 | 02:24:30 | 92:17:01 | -0.152 | 1.7631 | 0.366 | 806.26 | 0 | 0 | 0.366 | 806.26 | 0.0007862 | 1731.68 | 0 | 0 | 0.0007862 | 1731.68 | 2023-05-16 01:03:10 | -0.000268 | -0.0729 | -160.5214 | 0 | 关闭
13593 | 18 | 3 | 恒流放电 | 02:24:47 | 92:17:18 | -0.152 | 1.7531 | 0.3668 | 807.85 | 0 | 0 | 0.3668 | 807.85 | 0.0007875 | 1734.47 | 0 | 0 | 0.0007875 | 1734.47 | 2023-05-16 01:03:27 | -0.0002665 | -0.0722 | -159.0162 | 0 | 关闭
13594 | 18 | 3 | 恒流放电 | 02:25:00 | 92:17:31 | -0.152 | 1.7457 | 0.3673 | 809.05 | 0 | 0 | 0.3673 | 809.05 | 0.0007884 | 1736.57 | 0 | 0 | 0.0007884 | 1736.57 | 2023-05-16 01:03:40 | -0.0002653 | -0.0736 | -162.1225 | 0 | 关闭
13595 | 18 | 3 | 恒流放电 | 02:25:17 | 92:17:49 | -0.152 | 1.7357 | 0.368 | 810.67 | 0 | 0 | 0.368 | 810.67 | 0.0007897 | 1739.39 | 0 | 0 | 0.0007897 | 1739.39 | 2023-05-16 01:03:58 | -0.0002638 | -0.0735 | -161.8111 | 0 | 关闭
13596 | 18 | 3 | 恒流放电 | 02:25:30 | 92:18:01 | -0.152 | 1.7285 | 0.3686 | 811.84 | 0 | 0 | 0.3686 | 811.84 | 0.0007906 | 1741.42 | 0 | 0 | 0.0007906 | 1741.42 | 2023-05-16 01:04:10 | -0.0002627 | -0.0739 | -162.7373 | 0 | 关闭
13597 | 18 | 3 | 恒流放电 | 02:25:47 | 92:18:19 | -0.152 | 1.7185 | 0.3693 | 813.49 | 0 | 0 | 0.3693 | 813.49 | 0.0007919 | 1744.26 | 0 | 0 | 0.0007919 | 1744.26 | 2023-05-16 01:04:28 | -0.0002612 | -0.0747 | -164.6011 | 0 | 关闭
13598 | 18 | 3 | 恒流放电 | 02:26:00 | 92:18:31 | -0.152 | 1.7115 | 0.3698 | 814.63 | 0 | 0 | 0.3698 | 814.63 | 0.0007928 | 1746.22 | 0 | 0 | 0.0007928 | 1746.22 | 2023-05-16 01:04:40 | -0.0002601 | -0.0742 | -163.4151 | 0 | 关闭
13599 | 18 | 3 | 恒流放电 | 02:26:18 | 92:18:49 | -0.152 | 1.7015 | 0.3706 | 816.31 | 0 | 0 | 0.3706 | 816.31 | 0.0007941 | 1749.07 | 0 | 0 | 0.0007941 | 1749.07 | 2023-05-16 01:04:58 | -0.0002586 | -0.076 | -167.3911 | 0 | 关闭
13600 | 18 | 3 | 恒流放电 | 02:26:20 | 92:18:52 | -0.152 | 1.7 | 0.3707 | 816.54 | 0 | 0 | 0.3707 | 816.54 | 0.0007943 | 1749.47 | 0 | 0 | 0.0007943 | 1749.47 | 2023-05-16 01:05:01 | -0.0002584 | -0.0704 | -154.9682 | 0 | 关闭
13601 | 18 | 4 | 搁置 | 00:00:00 | 92:18:52 | 0 | 1.7074 | 0 | 0 | 0 | 0 | 0 | 0 | 0 | 0 | 0 | 0 | 0 | 0 | 2023-05-16 01:05:01 | 0 | 0 | 0 | 0 | 关闭
13602 | 18 | 4 | 搁置 | 00:00:00 | 92:18:52 | 0 | 1.7204 | 0 | 0 | 0 | 0 | 0 | 0 | 0 | 0 | 0 | 0 | 0 | 0 | 2023-05-16 01:05:01 | 0 | 0 | 0 | 0 | 关闭
13603 | 18 | 4 | 搁置 | 00:00:00 | 92:18:53 | 0 | 1.7328 | 0 | 0 | 0 | 0 | 0 | 0 | 0 | 0 | 0 | 0 | 0 | 0 | 2023-05-16 01:05:02 | 0 | 0 | 0 | 0 | 关闭
13604 | 18 | 4 | 搁置 | 00:00:01 | 92:18:53 | 0 | 1.7439 | 0 | 0 | 0 | 0 | 0 | 0 | 0 | 0 | 0 | 0 | 0 | 0 | 2023-05-16 01:05:02 | 0 | 0 | 0 | 0 | 关闭
13605 | 18 | 4 | 搁置 | 00:00:01 | 92:18:53 | 0 | 1.7553 | 0 | 0 | 0 | 0 | 0 | 0 | 0 | 0 | 0 | 0 | 0 | 0 | 2023-05-16 01:05:02 | 0 | 0 | 0 | 0 | 关闭
13606 | 18 | 4 | 搁置 | 00:00:01 | 92:18:54 | 0 | 1.7654 | 0 | 0 | 0 | 0 | 0 | 0 | 0 | 0 | 0 | 0 | 0 | 0 | 2023-05-16 01:05:03 | 0 | 0 | 0 | 0 | 关闭
13607 | 18 | 4 | 搁置 | 00:00:02 | 92:18:54 | 0 | 1.7774 | 0 | 0 | 0 | 0 | 0 | 0 | 0 | 0 | 0 | 0 | 0 | 0 | 2023-05-16 01:05:03 | 0 | 0 | 0 | 0 | 关闭
13608 | 18 | 4 | 搁置 | 00:00:02 | 92:18:55 | 0 | 1.7876 | 0 | 0 | 0 | 0 | 0 | 0 | 0 | 0 | 0 | 0 | 0 | 0 | 2023-05-16 01:05:04 | 0 | 0 | 0 | 0 | 关闭
13609 | 18 | 4 | 搁置 | 00:00:03 | 92:18:55 | 0 | 1.7993 | 0 | 0 | 0 | 0 | 0 | 0 | 0 | 0 | 0 | 0 | 0 | 0 | 2023-05-16 01:05:04 | 0 | 0 | 0 | 0 | 关闭
13610 | 18 | 4 | 搁置 | 00:00:04 | 92:18:56 | 0 | 1.8099 | 0 | 0 | 0 | 0 | 0 | 0 | 0 | 0 | 0 | 0 | 0 | 0 | 2023-05-16 01:05:05 | 0 | 0 | 0 | 0 | 关闭
13611 | 18 | 4 | 搁置 | 00:00:04 | 92:18:57 | 0 | 1.8208 | 0 | 0 | 0 | 0 | 0 | 0 | 0 | 0 | 0 | 0 | 0 | 0 | 2023-05-16 01:05:06 | 0 | 0 | 0 | 0 | 关闭
13612 | 18 | 4 | 搁置 | 00:00:05 | 92:18:57 | 0 | 1.8312 | 0 | 0 | 0 | 0 | 0 | 0 | 0 | 0 | 0 | 0 | 0 | 0 | 2023-05-16 01:05:06 | 0 | 0 | 0 | 0 | 关闭
13613 | 18 | 4 | 搁置 | 00:00:06 | 92:18:58 | 0 | 1.8422 | 0 | 0 | 0 | 0 | 0 | 0 | 0 | 0 | 0 | 0 | 0 | 0 | 2023-05-16 01:05:07 | 0 | 0 | 0 | 0 | 关闭
13614 | 18 | 4 | 搁置 | 00:00:07 | 92:18:59 | 0 | 1.8523 | 0 | 0 | 0 | 0 | 0 | 0 | 0 | 0 | 0 | 0 | 0 | 0 | 2023-05-16 01:05:08 | 0 | 0 | 0 | 0 | 关闭
13615 | 18 | 4 | 搁置 | 00:00:07 | 92:19:00 | 0 | 1.8629 | 0 | 0 | 0 | 0 | 0 | 0 | 0 | 0 | 0 | 0 | 0 | 0 | 2023-05-16 01:05:09 | 0 | 0 | 0 | 0 | 关闭
13616 | 18 | 4 | 搁置 | 00:00:08 | 92:19:01 | 0 | 1.8736 | 0 | 0 | 0 | 0 | 0 | 0 | 0 | 0 | 0 | 0 | 0 | 0 | 2023-05-16 01:05:10 | 0 | 0 | 0 | 0 | 关闭
13617 | 18 | 4 | 搁置 | 00:00:09 | 92:19:02 | 0 | 1.8837 | 0 | 0 | 0 | 0 | 0 | 0 | 0 | 0 | 0 | 0 | 0 | 0 | 2023-05-16 01:05:11 | 0 | 0 | 0 | 0 | 关闭
13618 | 18 | 4 | 搁置 | 00:00:11 | 92:19:03 | 0 | 1.8941 | 0 | 0 | 0 | 0 | 0 | 0 | 0 | 0 | 0 | 0 | 0 | 0 | 2023-05-16 01:05:12 | 0 | 0 | 0 | 0 | 关闭
13619 | 18 | 4 | 搁置 | 00:00:12 | 92:19:04 | 0 | 1.9046 | 0 | 0 | 0 | 0 | 0 | 0 | 0 | 0 | 0 | 0 | 0 | 0 | 2023-05-16 01:05:13 | 0 | 0 | 0 | 0 | 关闭
13620 | 18 | 4 | 搁置 | 00:00:13 | 92:19:05 | 0 | 1.9151 | 0 | 0 | 0 | 0 | 0 | 0 | 0 | 0 | 0 | 0 | 0 | 0 | 2023-05-16 01:05:14 | 0 | 0 | 0 | 0 | 关闭
13621 | 18 | 4 | 搁置 | 00:00:14 | 92:19:07 | 0 | 1.9251 | 0 | 0 | 0 | 0 | 0 | 0 | 0 | 0 | 0 | 0 | 0 | 0 | 2023-05-16 01:05:16 | 0 | 0 | 0 | 0 | 关闭
13622 | 18 | 4 | 搁置 | 00:00:16 | 92:19:08 | 0 | 1.9351 | 0 | 0 | 0 | 0 | 0 | 0 | 0 | 0 | 0 | 0 | 0 | 0 | 2023-05-16 01:05:17 | 0 | 0 | 0 | 0 | 关闭
13623 | 18 | 4 | 搁置 | 00:00:17 | 92:19:10 | 0 | 1.9451 | 0 | 0 | 0 | 0 | 0 | 0 | 0 | 0 | 0 | 0 | 0 | 0 | 2023-05-16 01:05:19 | 0 | 0 | 0 | 0 | 关闭
13624 | 18 | 4 | 搁置 | 00:00:19 | 92:19:11 | 0 | 1.9555 | 0 | 0 | 0 | 0 | 0 | 0 | 0 | 0 | 0 | 0 | 0 | 0 | 2023-05-16 01:05:20 | 0 | 0 | 0 | 0 | 关闭
13625 | 18 | 4 | 搁置 | 00:00:21 | 92:19:13 | 0 | 1.9657 | 0 | 0 | 0 | 0 | 0 | 0 | 0 | 0 | 0 | 0 | 0 | 0 | 2023-05-16 01:05:22 | 0 | 0 | 0 | 0 | 关闭
13626 | 18 | 4 | 搁置 | 00:00:23 | 92:19:15 | 0 | 1.9762 | 0 | 0 | 0 | 0 | 0 | 0 | 0 | 0 | 0 | 0 | 0 | 0 | 2023-05-16 01:05:24 | 0 | 0 | 0 | 0 | 关闭
13627 | 18 | 4 | 搁置 | 00:00:25 | 92:19:17 | 0 | 1.9862 | 0 | 0 | 0 | 0 | 0 | 0 | 0 | 0 | 0 | 0 | 0 | 0 | 2023-05-16 01:05:26 | 0 | 0 | 0 | 0 | 关闭
13628 | 18 | 4 | 搁置 | 00:00:27 | 92:19:19 | 0 | 1.9962 | 0 | 0 | 0 | 0 | 0 | 0 | 0 | 0 | 0 | 0 | 0 | 0 | 2023-05-16 01:05:28 | 0 | 0 | 0 | 0 | 关闭
13629 | 18 | 4 | 搁置 | 00:00:30 | 92:19:22 | 0 | 2.0059 | 0 | 0 | 0 | 0 | 0 | 0 | 0 | 0 | 0 | 0 | 0 | 0 | 2023-05-16 01:05:31 | 0 | 0 | 0 | 0 | 关闭
13630 | 18 | 4 | 搁置 | 00:00:32 | 92:19:25 | 0 | 2.016 | 0 | 0 | 0 | 0 | 0 | 0 | 0 | 0 | 0 | 0 | 0 | 0 | 2023-05-16 01:05:34 | 0 | 0 | 0 | 0 | 关闭
13631 | 18 | 4 | 搁置 | 00:00:35 | 92:19:28 | 0 | 2.0261 | 0 | 0 | 0 | 0 | 0 | 0 | 0 | 0 | 0 | 0 | 0 | 0 | 2023-05-16 01:05:37 | 0 | 0 | 0 | 0 | 关闭
13632 | 18 | 4 | 搁置 | 00:00:39 | 92:19:31 | 0 | 2.0363 | 0 | 0 | 0 | 0 | 0 | 0 | 0 | 0 | 0 | 0 | 0 | 0 | 2023-05-16 01:05:40 | 0 | 0 | 0 | 0 | 关闭
13633 | 18 | 4 | 搁置 | 00:00:42 | 92:19:35 | 0 | 2.0463 | 0 | 0 | 0 | 0 | 0 | 0 | 0 | 0 | 0 | 0 | 0 | 0 | 2023-05-16 01:05:44 | 0 | 0 | 0 | 0 | 关闭
13634 | 18 | 4 | 搁置 | 00:00:46 | 92:19:39 | 0 | 2.0564 | 0 | 0 | 0 | 0 | 0 | 0 | 0 | 0 | 0 | 0 | 0 | 0 | 2023-05-16 01:05:48 | 0 | 0 | 0 | 0 | 关闭
13635 | 18 | 4 | 搁置 | 00:00:51 | 92:19:43 | 0 | 2.0664 | 0 | 0 | 0 | 0 | 0 | 0 | 0 | 0 | 0 | 0 | 0 | 0 | 2023-05-16 01:05:52 | 0 | 0 | 0 | 0 | 关闭
13636 | 18 | 4 | 搁置 | 00:00:57 | 92:19:49 | 0 | 2.0764 | 0 | 0 | 0 | 0 | 0 | 0 | 0 | 0 | 0 | 0 | 0 | 0 | 2023-05-16 01:05:58 | 0 | 0 | 0 | 0 | 关闭
13637 | 18 | 4 | 搁置 | 00:01:00 | 92:19:52 | 0 | 2.0805 | 0 | 0 | 0 | 0 | 0 | 0 | 0 | 0 | 0 | 0 | 0 | 0 | 2023-05-16 01:06:01 | 0 | 0 | 0 | 0 | 关闭
13638 | 18 | 5 | 恒流充电 | 00:00:00 | 92:19:52 | 0.1519 | 2.0898 | 0 | 0 | 0 | 0 | 0 | 0 | 0 | 0 | 0 | 0 | 0 | 0 | 2023-05-16 01:06:01 | 0.0003175 | 0 | 0 | 0 | 关闭
13639 | 18 | 5 | 恒流充电 | 00:00:00 | 92:19:52 | 0.152 | 2.1015 | 0 | 0.04 | 0 | 0.04 | 0 | 0 | 0 | 0.08 | 0 | 0.08 | 0 | 0 | 2023-05-16 01:06:01 | 0.0003194 | 0.0014 | 3.1785 | 0 | 关闭
13640 | 18 | 5 | 恒流充电 | 00:00:00 | 92:19:52 | 0.152 | 2.1119 | 0 | 0.06 | 0 | 0.06 | 0 | 0 | 1e-07 | 0.12 | 1e-07 | 0.12 | 0 | 0 | 2023-05-16 01:06:02 | 0.000321 | 0.0008 | 1.7879 | 0 | 关闭
13641 | 18 | 5 | 恒流充电 | 00:00:00 | 92:19:53 | 0.152 | 2.1258 | 0 | 0.08 | 0 | 0.08 | 0 | 0 | 1e-07 | 0.18 | 1e-07 | 0.18 | 0 | 0 | 2023-05-16 01:06:02 | 0.0003231 | 0.0009 | 2.0072 | 0 | 关闭
13642 | 18 | 5 | 恒流充电 | 00:00:01 | 92:19:53 | 0.152 | 2.1362 | 0.0001 | 0.11 | 0.0001 | 0.11 | 0 | 0 | 1e-07 | 0.24 | 1e-07 | 0.24 | 0 | 0 | 2023-05-16 01:06:02 | 0.0003247 | 0.0012 | 2.6821 | 0 | 关闭
13643 | 18 | 5 | 恒流充电 | 00:00:01 | 92:19:53 | 0.152 | 2.1476 | 0.0001 | 0.15 | 0.0001 | 0.15 | 0 | 0 | 1e-07 | 0.32 | 1e-07 | 0.32 | 0 | 0 | 2023-05-16 01:06:03 | 0.0003264 | 0.0015 | 3.2632 | 0 | 关闭
13644 | 18 | 5 | 恒流充电 | 00:00:02 | 92:19:54 | 0.152 | 2.159 | 0.0001 | 0.2 | 0.0001 | 0.2 | 0 | 0 | 2e-07 | 0.42 | 2e-07 | 0.42 | 0 | 0 | 2023-05-16 01:06:03 | 0.0003281 | 0.0019 | 4.0784 | 0 | 关闭
13645 | 18 | 5 | 恒流充电 | 00:00:02 | 92:19:55 | 0.152 | 2.17 | 0.0001 | 0.26 | 0.0001 | 0.26 | 0 | 0 | 3e-07 | 0.56 | 3e-07 | 0.56 | 0 | 0 | 2023-05-16 01:06:04 | 0.0003298 | 0.0027 | 5.9182 | 0 | 关闭
13646 | 18 | 5 | 恒流充电 | 00:00:03 | 92:19:56 | 0.152 | 2.1807 | 0.0002 | 0.35 | 0.0002 | 0.35 | 0 | 0 | 3e-07 | 0.76 | 3e-07 | 0.76 | 0 | 0 | 2023-05-16 01:06:05 | 0.0003315 | 0.0039 | 8.6916 | 0 | 关闭
13647 | 18 | 5 | 恒流充电 | 00:00:05 | 92:19:57 | 0.152 | 2.1908 | 0.0002 | 0.48 | 0.0002 | 0.48 | 0 | 0 | 5e-07 | 1.04 | 5e-07 | 1.04 | 0 | 0 | 2023-05-16 01:06:06 | 0.000333 | 0.0059 | 12.8912 | 0 | 关闭
13648 | 18 | 5 | 恒流充电 | 00:00:07 | 92:19:59 | 0.152 | 2.2008 | 0.0003 | 0.69 | 0.0003 | 0.69 | 0 | 0 | 7e-07 | 1.49 | 7e-07 | 1.49 | 0 | 0 | 2023-05-16 01:06:08 | 0.0003345 | 0.0093 | 20.4601 | 0 | 关闭
13649 | 18 | 5 | 恒流充电 | 00:00:10 | 92:20:03 | 0.152 | 2.2108 | 0.0005 | 1 | 0.0005 | 1 | 0 | 0 | 1e-06 | 2.19 | 1e-06 | 2.19 | 0 | 0 | 2023-05-16 01:06:12 | 0.000336 | 0.0144 | 31.6189 | 0 | 关闭
13650 | 18 | 5 | 恒流充电 | 00:00:15 | 92:20:08 | 0.152 | 2.2208 | 0.0007 | 1.47 | 0.0007 | 1.47 | 0 | 0 | 1.5e-06 | 3.22 | 1.5e-06 | 3.22 | 0 | 0 | 2023-05-16 01:06:17 | 0.0003375 | 0.0211 | 46.4996 | 0 | 关闭
13651 | 18 | 5 | 恒流充电 | 00:00:23 | 92:20:15 | 0.152 | 2.2308 | 0.001 | 2.19 | 0.001 | 2.19 | 0 | 0 | 2.2e-06 | 4.82 | 2.2e-06 | 4.82 | 0 | 0 | 2023-05-16 01:06:24 | 0.0003391 | 0.0325 | 71.6085 | 0 | 关闭
13652 | 18 | 5 | 恒流充电 | 00:00:30 | 92:20:22 | 0.152 | 2.2366 | 0.0013 | 2.79 | 0.0013 | 2.79 | 0 | 0 | 2.8e-06 | 6.17 | 2.8e-06 | 6.17 | 0 | 0 | 2023-05-16 01:06:31 | 0.00034 | 0.0473 | 104.2226 | 0 | 关闭
13653 | 18 | 5 | 恒流充电 | 00:00:50 | 92:20:42 | 0.152 | 2.2466 | 0.0021 | 4.71 | 0.0021 | 4.71 | 0 | 0 | 4.7e-06 | 10.46 | 4.7e-06 | 10.46 | 0 | 0 | 2023-05-16 01:06:52 | 0.0003415 | 0.087 | 191.5755 | 0 | 关闭
13654 | 18 | 5 | 恒流充电 | 00:01:00 | 92:20:52 | 0.152 | 2.2486 | 0.0025 | 5.58 | 0.0025 | 5.58 | 0 | 0 | 5.6e-06 | 12.43 | 5.6e-06 | 12.43 | 0 | 0 | 2023-05-16 01:07:01 | 0.0003418 | 0.1984 | 437.087 | 0 | 关闭
13655 | 18 | 5 | 恒流充电 | 00:01:30 | 92:21:22 | 0.152 | 2.2502 | 0.0038 | 8.37 | 0.0038 | 8.37 | 0 | 0 | 8.5e-06 | 18.7 | 8.5e-06 | 18.7 | 0 | 0 | 2023-05-16 01:07:31 | 0.0003421 | 0.7916 | 1743.7056 | 0 | 关闭
13656 | 18 | 5 | 恒流充电 | 00:02:00 | 92:21:52 | 0.152 | 2.2483 | 0.0051 | 11.16 | 0.0051 | 11.16 | 0 | 0 | 1.13e-05 | 24.98 | 1.13e-05 | 24.98 | 0 | 0 | 2023-05-16 01:08:01 | 0.0003417 | -0.6666 | -1468.3805 | 0 | 关闭
13657 | 18 | 5 | 恒流充电 | 00:02:30 | 92:22:22 | 0.152 | 2.2448 | 0.0063 | 13.95 | 0.0063 | 13.95 | 0 | 0 | 1.42e-05 | 31.25 | 1.42e-05 | 31.25 | 0 | 0 | 2023-05-16 01:08:31 | 0.0003412 | -0.3619 | -797.1138 | 0 | 关闭
13658 | 18 | 5 | 恒流充电 | 00:03:00 | 92:22:52 | 0.152 | 2.241 | 0.0076 | 16.74 | 0.0076 | 16.74 | 0 | 0 | 1.7e-05 | 37.5 | 1.7e-05 | 37.5 | 0 | 0 | 2023-05-16 01:09:01 | 0.0003406 | -0.3333 | -734.1822 | 0 | 关闭
13659 | 18 | 5 | 恒流充电 | 00:03:30 | 92:23:22 | 0.152 | 2.2376 | 0.0089 | 19.53 | 0.0089 | 19.53 | 0 | 0 | 1.99e-05 | 43.75 | 1.99e-05 | 43.75 | 0 | 0 | 2023-05-16 01:09:31 | 0.0003401 | -0.3725 | -820.553 | 0 | 关闭
13660 | 18 | 5 | 恒流充电 | 00:04:00 | 92:23:52 | 0.152 | 2.2342 | 0.0101 | 22.32 | 0.0101 | 22.32 | 0 | 0 | 2.27e-05 | 49.99 | 2.27e-05 | 49.99 | 0 | 0 | 2023-05-16 01:10:01 | 0.0003396 | -0.3725 | -820.553 | 0 | 关闭
13661 | 18 | 5 | 恒流充电 | 00:04:30 | 92:24:22 | 0.152 | 2.2311 | 0.0114 | 25.11 | 0.0114 | 25.11 | 0 | 0 | 2.55e-05 | 56.22 | 2.55e-05 | 56.22 | 0 | 0 | 2023-05-16 01:10:31 | 0.0003391 | -0.4086 | -899.9574 | 0 | 关闭
13662 | 18 | 5 | 恒流充电 | 00:05:00 | 92:24:52 | 0.152 | 2.2284 | 0.0127 | 27.9 | 0.0127 | 27.9 | 0 | 0 | 2.83e-05 | 62.44 | 2.83e-05 | 62.44 | 0 | 0 | 2023-05-16 01:11:01 | 0.0003387 | -0.4691 | -1033.2889 | 0 | 关闭
13663 | 18 | 5 | 恒流充电 | 00:05:30 | 92:25:22 | 0.152 | 2.2261 | 0.0139 | 30.69 | 0.0139 | 30.69 | 0 | 0 | 3.12e-05 | 68.65 | 3.12e-05 | 68.65 | 0 | 0 | 2023-05-16 01:11:31 | 0.0003383 | -0.5507 | -1213.0153 | 0 | 关闭
13664 | 18 | 5 | 恒流充电 | 00:06:00 | 92:25:52 | 0.152 | 2.224 | 0.0152 | 33.48 | 0.0152 | 33.48 | 0 | 0 | 3.4e-05 | 74.86 | 3.4e-05 | 74.86 | 0 | 0 | 2023-05-16 01:12:01 | 0.000338 | -0.6031 | -1328.5172 | 0 | 关闭
13665 | 18 | 5 | 恒流充电 | 00:06:30 | 92:26:22 | 0.152 | 2.2223 | 0.0165 | 36.27 | 0.0165 | 36.27 | 0 | 0 | 3.68e-05 | 81.06 | 3.68e-05 | 81.06 | 0 | 0 | 2023-05-16 01:12:31 | 0.0003378 | -0.7451 | -1641.1203 | 0 | 关闭
13666 | 18 | 5 | 恒流充电 | 00:07:00 | 92:26:52 | 0.152 | 2.2207 | 0.0177 | 39.06 | 0.0177 | 39.06 | 0 | 0 | 3.96e-05 | 87.26 | 3.96e-05 | 87.26 | 0 | 0 | 2023-05-16 01:13:01 | 0.0003375 | -0.7916 | -1743.698 | 0 | 关闭
13667 | 18 | 5 | 恒流充电 | 00:07:30 | 92:27:22 | 0.152 | 2.2194 | 0.019 | 41.85 | 0.019 | 41.85 | 0 | 0 | 4.24e-05 | 93.45 | 4.24e-05 | 93.45 | 0 | 0 | 2023-05-16 01:13:31 | 0.0003373 | -0.9743 | -2146.0757 | 0 | 关闭
13668 | 18 | 5 | 恒流充电 | 00:08:00 | 92:27:52 | 0.152 | 2.2181 | 0.0203 | 44.64 | 0.0203 | 44.64 | 0 | 0 | 4.52e-05 | 99.64 | 4.52e-05 | 99.64 | 0 | 0 | 2023-05-16 01:14:01 | 0.0003371 | -0.9743 | -2146.0757 | 0 | 关闭
13669 | 18 | 5 | 恒流充电 | 00:08:30 | 92:28:22 | 0.152 | 2.217 | 0.0215 | 47.43 | 0.0215 | 47.43 | 0 | 0 | 4.8e-05 | 105.83 | 4.8e-05 | 105.83 | 0 | 0 | 2023-05-16 01:14:31 | 0.0003369 | -1.1515 | -2536.2713 | 0 | 关闭
13670 | 18 | 5 | 恒流充电 | 00:09:00 | 92:28:52 | 0.152 | 2.2165 | 0.0228 | 50.22 | 0.0228 | 50.22 | 0 | 0 | 5.09e-05 | 112.02 | 5.09e-05 | 112.02 | 0 | 0 | 2023-05-16 01:15:01 | 0.0003369 | -2.5332 | -5579.8091 | 0 | 关闭
13671 | 18 | 5 | 恒流充电 | 00:09:30 | 92:29:22 | 0.152 | 2.2161 | 0.0241 | 53.01 | 0.0241 | 53.01 | 0 | 0 | 5.37e-05 | 118.2 | 5.37e-05 | 118.2 | 0 | 0 | 2023-05-16 01:15:31 | 0.0003368 | -3.1665 | -6974.7614 | 0 | 关闭
13672 | 18 | 5 | 恒流充电 | 00:10:00 | 92:29:52 | 0.152 | 2.2156 | 0.0253 | 55.8 | 0.0253 | 55.8 | 0 | 0 | 5.65e-05 | 124.38 | 5.65e-05 | 124.38 | 0 | 0 | 2023-05-16 01:16:01 | 0.0003368 | -2.5332 | -5579.7357 | 0 | 关闭
13673 | 18 | 5 | 恒流充电 | 00:10:30 | 92:30:22 | 0.152 | 2.2153 | 0.0266 | 58.59 | 0.0266 | 58.59 | 0 | 0 | 5.93e-05 | 130.56 | 5.93e-05 | 130.56 | 0 | 0 | 2023-05-16 01:16:31 | 0.0003367 | -4.222 | -9299.5595 | 0 | 关闭
13674 | 18 | 5 | 恒流充电 | 00:11:00 | 92:30:52 | 0.152 | 2.2152 | 0.0279 | 61.38 | 0.0279 | 61.38 | 0 | 0 | 6.21e-05 | 136.74 | 6.21e-05 | 136.74 | 0 | 0 | 2023-05-16 01:17:01 | 0.0003367 | -12.6657 | -27898.1278 | 0 | 关闭
13675 | 18 | 5 | 恒流充电 | 00:11:30 | 92:31:22 | 0.152 | 2.215 | 0.0291 | 64.17 | 0.0291 | 64.17 | 0 | 0 | 6.49e-05 | 142.92 | 6.49e-05 | 142.92 | 0 | 0 | 2023-05-16 01:17:31 | 0.0003367 | -6.3329 | -13949.1557 | 0 | 关闭
13676 | 18 | 5 | 恒流充电 | 00:12:00 | 92:31:52 | 0.152 | 2.2151 | 0.0304 | 66.96 | 0.0304 | 66.96 | 0 | 0 | 6.77e-05 | 149.1 | 6.77e-05 | 149.1 | 0 | 0 | 2023-05-16 01:18:01 | 0.0003367 | 12.6657 | 27897.9442 | 0 | 关闭
13677 | 18 | 5 | 恒流充电 | 00:12:30 | 92:32:22 | 0.152 | 2.215 | 0.0317 | 69.75 | 0.0317 | 69.75 | 0 | 0 | 7.05e-05 | 155.28 | 7.05e-05 | 155.28 | 0 | 0 | 2023-05-16 01:18:31 | 0.0003367 | -12.665 | -27896.537 | 0 | 关闭
13678 | 18 | 5 | 恒流充电 | 00:13:00 | 92:32:52 | 0.152 | 2.2147 | 0.0329 | 72.54 | 0.0329 | 72.54 | 0 | 0 | 7.33e-05 | 161.46 | 7.33e-05 | 161.46 | 0 | 0 | 2023-05-16 01:19:01 | 0.0003367 | -4.2219 | -9299.2332 | 0 | 关闭
13679 | 18 | 5 | 恒流充电 | 00:13:30 | 92:33:22 | 0.152 | 2.2145 | 0.0342 | 75.33 | 0.0342 | 75.33 | 0 | 0 | 7.61e-05 | 167.64 | 7.61e-05 | 167.64 | 0 | 0 | 2023-05-16 01:19:31 | 0.0003366 | -6.333 | -13949.278 | 0 | 关闭
13680 | 18 | 5 | 恒流充电 | 00:14:00 | 92:33:52 | 0.152 | 2.2145 | 0.0355 | 78.12 | 0.0355 | 78.12 | 0 | 0 | 7.89e-05 | 173.82 | 7.89e-05 | 173.82 | 0 | 0 | 2023-05-16 01:20:01 | 0.0003366 | 0 | 0 | 0 | 关闭
13681 | 18 | 5 | 恒流充电 | 00:14:30 | 92:34:22 | 0.152 | 2.2144 | 0.0367 | 80.91 | 0.0367 | 80.91 | 0 | 0 | 8.17e-05 | 179.99 | 8.17e-05 | 179.99 | 0 | 0 | 2023-05-16 01:20:31 | 0.0003366 | -12.6659 | -27898.3725 | 0 | 关闭
13682 | 18 | 5 | 恒流充电 | 00:15:00 | 92:34:52 | 0.152 | 2.2144 | 0.038 | 83.7 | 0.038 | 83.7 | 0 | 0 | 8.45e-05 | 186.17 | 8.45e-05 | 186.17 | 0 | 0 | 2023-05-16 01:21:01 | 0.0003366 | 0 | 0 | 0 | 关闭
13683 | 18 | 5 | 恒流充电 | 00:15:30 | 92:35:22 | 0.152 | 2.2144 | 0.0393 | 86.49 | 0.0393 | 86.49 | 0 | 0 | 8.73e-05 | 192.35 | 8.73e-05 | 192.35 | 0 | 0 | 2023-05-16 01:21:31 | 0.0003365 | 0 | 0 | 0 | 关闭
13684 | 18 | 5 | 恒流充电 | 00:16:00 | 92:35:52 | 0.152 | 2.2143 | 0.0405 | 89.28 | 0.0405 | 89.28 | 0 | 0 | 9.01e-05 | 198.53 | 9.01e-05 | 198.53 | 0 | 0 | 2023-05-16 01:22:01 | 0.0003366 | -12.666 | -27898.6784 | 0 | 关闭
13685 | 18 | 5 | 恒流充电 | 00:16:30 | 92:36:22 | 0.152 | 2.2144 | 0.0418 | 92.07 | 0.0418 | 92.07 | 0 | 0 | 9.29e-05 | 204.71 | 9.29e-05 | 204.71 | 0 | 0 | 2023-05-16 01:22:31 | 0.0003366 | 12.6659 | 27898.4949 | 0 | 关闭
13686 | 18 | 5 | 恒流充电 | 00:17:00 | 92:36:52 | 0.152 | 2.2144 | 0.0431 | 94.86 | 0.0431 | 94.86 | 0 | 0 | 9.57e-05 | 210.88 | 9.57e-05 | 210.88 | 0 | 0 | 2023-05-16 01:23:01 | 0.0003366 | 0 | 0 | 0 | 关闭
13687 | 18 | 5 | 恒流充电 | 00:17:30 | 92:37:22 | 0.152 | 2.2145 | 0.0443 | 97.65 | 0.0443 | 97.65 | 0 | 0 | 9.85e-05 | 217.06 | 9.85e-05 | 217.06 | 0 | 0 | 2023-05-16 01:23:31 | 0.0003366 | 12.6661 | 27898.9232 | 0 | 关闭
13688 | 18 | 5 | 恒流充电 | 00:18:00 | 92:37:52 | 0.152 | 2.2148 | 0.0456 | 100.44 | 0.0456 | 100.44 | 0 | 0 | 0.0001014 | 223.24 | 0.0001014 | 223.24 | 0 | 0 | 2023-05-16 01:24:01 | 0.0003366 | 4.222 | 9299.5187 | 0 | 关闭
13689 | 18 | 5 | 恒流充电 | 00:18:30 | 92:38:22 | 0.152 | 2.215 | 0.0469 | 103.23 | 0.0469 | 103.23 | 0 | 0 | 0.0001042 | 229.42 | 0.0001042 | 229.42 | 0 | 0 | 2023-05-16 01:24:31 | 0.0003367 | 6.333 | 13949.3086 | 0 | 关闭
13690 | 18 | 5 | 恒流充电 | 00:19:00 | 92:38:52 | 0.152 | 2.2153 | 0.0481 | 106.02 | 0.0481 | 106.02 | 0 | 0 | 0.000107 | 235.6 | 0.000107 | 235.6 | 0 | 0 | 2023-05-16 01:25:01 | 0.0003367 | 4.222 | 9299.4779 | 0 | 关闭
13691 | 18 | 5 | 恒流充电 | 00:19:30 | 92:39:22 | 0.152 | 2.2156 | 0.0494 | 108.8 | 0.0494 | 108.8 | 0 | 0 | 0.0001098 | 241.78 | 0.0001098 | 241.78 | 0 | 0 | 2023-05-16 01:25:31 | 0.0003367 | 4.222 | 9299.4779 | 0 | 关闭
13692 | 18 | 5 | 恒流充电 | 00:20:00 | 92:39:52 | 0.152 | 2.216 | 0.0507 | 111.59 | 0.0507 | 111.59 | 0 | 0 | 0.0001126 | 247.96 | 0.0001126 | 247.96 | 0 | 0 | 2023-05-16 01:26:01 | 0.0003368 | 3.1664 | 6974.5472 | 0 | 关闭
13693 | 18 | 5 | 恒流充电 | 00:20:30 | 92:40:22 | 0.152 | 2.2164 | 0.0519 | 114.38 | 0.0519 | 114.38 | 0 | 0 | 0.0001154 | 254.14 | 0.0001154 | 254.14 | 0 | 0 | 2023-05-16 01:26:31 | 0.0003368 | 3.1665 | 6974.6084 | 0 | 关闭
13694 | 18 | 5 | 恒流充电 | 00:21:00 | 92:40:52 | 0.152 | 2.2168 | 0.0532 | 117.17 | 0.0532 | 117.17 | 0 | 0 | 0.0001182 | 260.33 | 0.0001182 | 260.33 | 0 | 0 | 2023-05-16 01:27:01 | 0.0003369 | 3.1664 | 6974.5166 | 0 | 关闭
13695 | 18 | 5 | 恒流充电 | 00:21:30 | 92:41:22 | 0.152 | 2.2172 | 0.0545 | 119.96 | 0.0545 | 119.96 | 0 | 0 | 0.000121 | 266.51 | 0.000121 | 266.51 | 0 | 0 | 2023-05-16 01:27:31 | 0.000337 | 3.1664 | 6974.5166 | 0 | 关闭
13696 | 18 | 5 | 恒流充电 | 00:22:00 | 92:41:52 | 0.152 | 2.2175 | 0.0557 | 122.75 | 0.0557 | 122.75 | 0 | 0 | 0.0001238 | 272.7 | 0.0001238 | 272.7 | 0 | 0 | 2023-05-16 01:28:01 | 0.000337 | 4.2219 | 9299.4371 | 0 | 关闭
13697 | 18 | 5 | 恒流充电 | 00:22:30 | 92:42:22 | 0.152 | 2.2181 | 0.057 | 125.54 | 0.057 | 125.54 | 0 | 0 | 0.0001266 | 278.89 | 0.0001266 | 278.89 | 0 | 0 | 2023-05-16 01:28:31 | 0.0003371 | 2.1109 | 4649.6574 | 0 | 关闭
13698 | 18 | 5 | 恒流充电 | 00:23:00 | 92:42:52 | 0.152 | 2.2184 | 0.0583 | 128.33 | 0.0583 | 128.33 | 0 | 0 | 0.0001294 | 285.08 | 0.0001294 | 285.08 | 0 | 0 | 2023-05-16 01:29:01 | 0.0003371 | 4.2219 | 9299.3963 | 0 | 关闭
13699 | 18 | 5 | 恒流充电 | 00:23:30 | 92:43:22 | 0.152 | 2.2187 | 0.0595 | 131.12 | 0.0595 | 131.12 | 0 | 0 | 0.0001322 | 291.26 | 0.0001322 | 291.26 | 0 | 0 | 2023-05-16 01:29:31 | 0.0003372 | 4.2219 | 9299.3963 | 0 | 关闭
13700 | 18 | 5 | 恒流充电 | 00:24:00 | 92:43:52 | 0.152 | 2.219 | 0.0608 | 133.91 | 0.0608 | 133.91 | 0 | 0 | 0.000135 | 297.46 | 0.000135 | 297.46 | 0 | 0 | 2023-05-16 01:30:01 | 0.0003373 | 4.2219 | 9299.3555 | 0 | 关闭
13701 | 18 | 5 | 恒流充电 | 00:24:30 | 92:44:22 | 0.152 | 2.2193 | 0.0621 | 136.7 | 0.0621 | 136.7 | 0 | 0 | 0.0001379 | 303.65 | 0.0001379 | 303.65 | 0 | 0 | 2023-05-16 01:30:31 | 0.0003373 | 4.2219 | 9299.3555 | 0 | 关闭
13702 | 18 | 5 | 恒流充电 | 00:25:00 | 92:44:52 | 0.152 | 2.2195 | 0.0633 | 139.49 | 0.0633 | 139.49 | 0 | 0 | 0.0001407 | 309.84 | 0.0001407 | 309.84 | 0 | 0 | 2023-05-16 01:31:01 | 0.0003374 | 6.3329 | 13949.0945 | 0 | 关闭
13703 | 18 | 5 | 恒流充电 | 00:25:30 | 92:45:22 | 0.152 | 2.2198 | 0.0646 | 142.28 | 0.0646 | 142.28 | 0 | 0 | 0.0001435 | 316.03 | 0.0001435 | 316.03 | 0 | 0 | 2023-05-16 01:31:31 | 0.0003374 | 4.2219 | 9299.3147 | 0 | 关闭
13704 | 18 | 5 | 恒流充电 | 00:26:00 | 92:45:52 | 0.152 | 2.22 | 0.0659 | 145.07 | 0.0659 | 145.07 | 0 | 0 | 0.0001463 | 322.22 | 0.0001463 | 322.22 | 0 | 0 | 2023-05-16 01:32:01 | 0.0003374 | 6.3329 | 13949.1557 | 0 | 关闭
13705 | 18 | 5 | 恒流充电 | 00:26:30 | 92:46:22 | 0.152 | 2.2203 | 0.0671 | 147.86 | 0.0671 | 147.86 | 0 | 0 | 0.0001491 | 328.42 | 0.0001491 | 328.42 | 0 | 0 | 2023-05-16 01:32:31 | 0.0003375 | 4.2219 | 9299.4371 | 0 | 关闭
13706 | 18 | 5 | 恒流充电 | 00:27:00 | 92:46:52 | 0.152 | 2.2205 | 0.0684 | 150.65 | 0.0684 | 150.65 | 0 | 0 | 0.0001519 | 334.61 | 0.0001519 | 334.61 | 0 | 0 | 2023-05-16 01:33:01 | 0.0003375 | 6.3329 | 13949.0945 | 0 | 关闭
13707 | 18 | 5 | 恒流充电 | 00:27:30 | 92:47:22 | 0.152 | 2.2208 | 0.0697 | 153.44 | 0.0697 | 153.44 | 0 | 0 | 0.0001547 | 340.81 | 0.0001547 | 340.81 | 0 | 0 | 2023-05-16 01:33:31 | 0.0003375 | 4.2219 | 9299.3963 | 0 | 关闭
13708 | 18 | 5 | 恒流充电 | 00:28:00 | 92:47:52 | 0.152 | 2.2211 | 0.0709 | 156.23 | 0.0709 | 156.23 | 0 | 0 | 0.0001575 | 347 | 0.0001575 | 347 | 0 | 0 | 2023-05-16 01:34:01 | 0.0003376 | 4.2219 | 9299.3555 | 0 | 关闭
13709 | 18 | 5 | 恒流充电 | 00:28:30 | 92:48:22 | 0.152 | 2.2213 | 0.0722 | 159.02 | 0.0722 | 159.02 | 0 | 0 | 0.0001604 | 353.2 | 0.0001604 | 353.2 | 0 | 0 | 2023-05-16 01:34:31 | 0.0003376 | 6.3329 | 13949.0945 | 0 | 关闭
13710 | 18 | 5 | 恒流充电 | 00:29:00 | 92:48:52 | 0.152 | 2.2217 | 0.0735 | 161.81 | 0.0735 | 161.81 | 0 | 0 | 0.0001632 | 359.4 | 0.0001632 | 359.4 | 0 | 0 | 2023-05-16 01:35:01 | 0.0003377 | 3.1665 | 6974.5778 | 0 | 关闭
13711 | 18 | 5 | 恒流充电 | 00:29:30 | 92:49:22 | 0.152 | 2.2222 | 0.0747 | 164.6 | 0.0747 | 164.6 | 0 | 0 | 0.000166 | 365.6 | 0.000166 | 365.6 | 0 | 0 | 2023-05-16 01:35:31 | 0.0003378 | 2.5331 | 5579.6133 | 0 | 关闭
13712 | 18 | 5 | 恒流充电 | 00:30:00 | 92:49:52 | 0.152 | 2.2226 | 0.076 | 167.39 | 0.076 | 167.39 | 0 | 0 | 0.0001688 | 371.8 | 0.0001688 | 371.8 | 0 | 0 | 2023-05-16 01:36:01 | 0.0003378 | 3.1665 | 6974.6084 | 0 | 关闭
13713 | 18 | 5 | 恒流充电 | 00:30:30 | 92:50:22 | 0.152 | 2.223 | 0.0773 | 170.18 | 0.0773 | 170.18 | 0 | 0 | 0.0001716 | 378 | 0.0001716 | 378 | 0 | 0 | 2023-05-16 01:36:31 | 0.0003379 | 3.1665 | 6974.6696 | 0 | 关闭
13714 | 18 | 5 | 恒流充电 | 00:31:00 | 92:50:52 | 0.152 | 2.2233 | 0.0785 | 172.97 | 0.0785 | 172.97 | 0 | 0 | 0.0001744 | 384.2 | 0.0001744 | 384.2 | 0 | 0 | 2023-05-16 01:37:01 | 0.0003379 | 4.222 | 9299.5595 | 0 | 关闭
13715 | 18 | 5 | 恒流充电 | 00:31:30 | 92:51:22 | 0.152 | 2.2237 | 0.0798 | 175.76 | 0.0798 | 175.76 | 0 | 0 | 0.0001772 | 390.4 | 0.0001772 | 390.4 | 0 | 0 | 2023-05-16 01:37:31 | 0.000338 | 3.1664 | 6974.5472 | 0 | 关闭
13716 | 18 | 5 | 恒流充电 | 00:32:00 | 92:51:52 | 0.152 | 2.2241 | 0.0811 | 178.55 | 0.0811 | 178.55 | 0 | 0 | 0.0001801 | 396.61 | 0.0001801 | 396.61 | 0 | 0 | 2023-05-16 01:38:01 | 0.000338 | 3.1664 | 6974.5166 | 0 | 关闭
13717 | 18 | 5 | 恒流充电 | 00:32:30 | 92:52:22 | 0.152 | 2.2246 | 0.0823 | 181.34 | 0.0823 | 181.34 | 0 | 0 | 0.0001829 | 402.81 | 0.0001829 | 402.81 | 0 | 0 | 2023-05-16 01:38:31 | 0.0003381 | 2.5331 | 5579.6133 | 0 | 关闭
13718 | 18 | 5 | 恒流充电 | 00:33:00 | 92:52:52 | 0.152 | 2.2249 | 0.0836 | 184.13 | 0.0836 | 184.13 | 0 | 0 | 0.0001857 | 409.02 | 0.0001857 | 409.02 | 0 | 0 | 2023-05-16 01:39:01 | 0.0003382 | 4.2219 | 9299.3555 | 0 | 关闭
13719 | 18 | 5 | 恒流充电 | 00:33:30 | 92:53:22 | 0.152 | 2.2253 | 0.0849 | 186.92 | 0.0849 | 186.92 | 0 | 0 | 0.0001885 | 415.23 | 0.0001885 | 415.23 | 0 | 0 | 2023-05-16 01:39:31 | 0.0003382 | 3.1664 | 6974.486 | 0 | 关闭
13720 | 18 | 5 | 恒流充电 | 00:34:00 | 92:53:52 | 0.152 | 2.2258 | 0.0861 | 189.71 | 0.0861 | 189.71 | 0 | 0 | 0.0001913 | 421.44 | 0.0001913 | 421.44 | 0 | 0 | 2023-05-16 01:40:01 | 0.0003383 | 2.5331 | 5579.5888 | 0 | 关闭
13721 | 18 | 5 | 恒流充电 | 00:34:30 | 92:54:22 | 0.152 | 2.2263 | 0.0874 | 192.5 | 0.0874 | 192.5 | 0 | 0 | 0.0001942 | 427.65 | 0.0001942 | 427.65 | 0 | 0 | 2023-05-16 01:40:31 | 0.0003384 | 2.5331 | 5579.5644 | 0 | 关闭
13722 | 18 | 5 | 恒流充电 | 00:35:00 | 92:54:52 | 0.152 | 2.2267 | 0.0887 | 195.29 | 0.0887 | 195.29 | 0 | 0 | 0.000197 | 433.86 | 0.000197 | 433.86 | 0 | 0 | 2023-05-16 01:41:01 | 0.0003385 | 3.1664 | 6974.4249 | 0 | 关闭
13723 | 18 | 5 | 恒流充电 | 00:35:30 | 92:55:22 | 0.152 | 2.2271 | 0.0899 | 198.08 | 0.0899 | 198.08 | 0 | 0 | 0.0001998 | 440.07 | 0.0001998 | 440.07 | 0 | 0 | 2023-05-16 01:41:31 | 0.0003385 | 3.1664 | 6974.486 | 0 | 关闭
13724 | 18 | 5 | 恒流充电 | 00:36:00 | 92:55:52 | 0.152 | 2.2275 | 0.0912 | 200.87 | 0.0912 | 200.87 | 0 | 0 | 0.0002026 | 446.28 | 0.0002026 | 446.28 | 0 | 0 | 2023-05-16 01:42:01 | 0.0003386 | 3.1666 | 6974.8226 | 0 | 关闭
13725 | 18 | 5 | 恒流充电 | 00:36:30 | 92:56:22 | 0.152 | 2.2279 | 0.0925 | 203.66 | 0.0925 | 203.66 | 0 | 0 | 0.0002054 | 452.5 | 0.0002054 | 452.5 | 0 | 0 | 2023-05-16 01:42:31 | 0.0003386 | 3.1668 | 6975.2814 | 0 | 关闭
13726 | 18 | 5 | 恒流充电 | 00:37:00 | 92:56:52 | 0.152 | 2.2281 | 0.0937 | 206.45 | 0.0937 | 206.45 | 0 | 0 | 0.0002083 | 458.72 | 0.0002083 | 458.72 | 0 | 0 | 2023-05-16 01:43:01 | 0.0003387 | 6.3333 | 13950.0122 | 0 | 关闭
13727 | 18 | 5 | 恒流充电 | 00:37:30 | 92:57:22 | 0.152 | 2.2284 | 0.095 | 209.24 | 0.095 | 209.24 | 0 | 0 | 0.0002111 | 464.93 | 0.0002111 | 464.93 | 0 | 0 | 2023-05-16 01:43:31 | 0.0003387 | 4.222 | 9299.5595 | 0 | 关闭
13728 | 18 | 5 | 恒流充电 | 00:38:00 | 92:57:52 | 0.152 | 2.2286 | 0.0963 | 212.03 | 0.0963 | 212.03 | 0 | 0 | 0.0002139 | 471.15 | 0.0002139 | 471.15 | 0 | 0 | 2023-05-16 01:44:01 | 0.0003387 | 6.3331 | 13949.4616 | 0 | 关闭
13729 | 18 | 5 | 恒流充电 | 00:38:30 | 92:58:22 | 0.152 | 2.229 | 0.0975 | 214.82 | 0.0975 | 214.82 | 0 | 0 | 0.0002167 | 477.37 | 0.0002167 | 477.37 | 0 | 0 | 2023-05-16 01:44:31 | 0.0003388 | 3.1665 | 6974.7308 | 0 | 关闭
13730 | 18 | 5 | 恒流充电 | 00:39:00 | 92:58:52 | 0.152 | 2.2293 | 0.0988 | 217.61 | 0.0988 | 217.61 | 0 | 0 | 0.0002195 | 483.59 | 0.0002195 | 483.59 | 0 | 0 | 2023-05-16 01:45:01 | 0.0003389 | 4.222 | 9299.6411 | 0 | 关闭
13731 | 18 | 5 | 恒流充电 | 00:39:30 | 92:59:22 | 0.152 | 2.2296 | 0.1001 | 220.4 | 0.1001 | 220.4 | 0 | 0 | 0.0002224 | 489.81 | 0.0002224 | 489.81 | 0 | 0 | 2023-05-16 01:45:31 | 0.0003389 | 4.222 | 9299.6411 | 0 | 关闭
13732 | 18 | 5 | 恒流充电 | 00:40:00 | 92:59:52 | 0.152 | 2.2299 | 0.1013 | 223.19 | 0.1013 | 223.19 | 0 | 0 | 0.0002252 | 496.03 | 0.0002252 | 496.03 | 0 | 0 | 2023-05-16 01:46:01 | 0.0003389 | 4.2221 | 9299.7226 | 0 | 关闭
13733 | 18 | 5 | 恒流充电 | 00:40:30 | 93:00:22 | 0.152 | 2.2303 | 0.1026 | 225.98 | 0.1026 | 225.98 | 0 | 0 | 0.000228 | 502.25 | 0.000228 | 502.25 | 0 | 0 | 2023-05-16 01:46:31 | 0.000339 | 3.1665 | 6974.6084 | 0 | 关闭
13734 | 18 | 5 | 恒流充电 | 00:41:00 | 93:00:52 | 0.152 | 2.2308 | 0.1039 | 228.77 | 0.1039 | 228.77 | 0 | 0 | 0.0002308 | 508.47 | 0.0002308 | 508.47 | 0 | 0 | 2023-05-16 01:47:01 | 0.0003391 | 2.5332 | 5579.7357 | 0 | 关闭
13735 | 18 | 5 | 恒流充电 | 00:41:30 | 93:01:22 | 0.152 | 2.2312 | 0.1051 | 231.56 | 0.1051 | 231.56 | 0 | 0 | 0.0002337 | 514.7 | 0.0002337 | 514.7 | 0 | 0 | 2023-05-16 01:47:31 | 0.0003391 | 3.1665 | 6974.6696 | 0 | 关闭
13736 | 18 | 5 | 恒流充电 | 00:42:00 | 93:01:52 | 0.152 | 2.2316 | 0.1064 | 234.35 | 0.1064 | 234.35 | 0 | 0 | 0.0002365 | 520.92 | 0.0002365 | 520.92 | 0 | 0 | 2023-05-16 01:48:01 | 0.0003392 | 3.1665 | 6974.6696 | 0 | 关闭
13737 | 18 | 5 | 恒流充电 | 00:42:30 | 93:02:22 | 0.152 | 2.2321 | 0.1077 | 237.14 | 0.1077 | 237.14 | 0 | 0 | 0.0002393 | 527.15 | 0.0002393 | 527.15 | 0 | 0 | 2023-05-16 01:48:31 | 0.0003393 | 2.5332 | 5579.7357 | 0 | 关闭
13738 | 18 | 5 | 恒流充电 | 00:43:00 | 93:02:52 | 0.152 | 2.2325 | 0.1089 | 239.93 | 0.1089 | 239.93 | 0 | 0 | 0.0002422 | 533.38 | 0.0002422 | 533.38 | 0 | 0 | 2023-05-16 01:49:01 | 0.0003393 | 3.1666 | 6974.8532 | 0 | 关闭
13739 | 18 | 5 | 恒流充电 | 00:43:30 | 93:03:22 | 0.152 | 2.233 | 0.1102 | 242.72 | 0.1102 | 242.72 | 0 | 0 | 0.000245 | 539.61 | 0.000245 | 539.61 | 0 | 0 | 2023-05-16 01:49:31 | 0.0003394 | 2.5332 | 5579.7846 | 0 | 关闭
13740 | 18 | 5 | 恒流充电 | 00:44:00 | 93:03:52 | 0.152 | 2.2334 | 0.1115 | 245.51 | 0.1115 | 245.51 | 0 | 0 | 0.0002478 | 545.84 | 0.0002478 | 545.84 | 0 | 0 | 2023-05-16 01:50:01 | 0.0003395 | 3.1665 | 6974.7308 | 0 | 关闭
13741 | 18 | 5 | 恒流充电 | 00:44:30 | 93:04:22 | 0.152 | 2.2338 | 0.1127 | 248.3 | 0.1127 | 248.3 | 0 | 0 | 0.0002506 | 552.07 | 0.0002506 | 552.07 | 0 | 0 | 2023-05-16 01:50:31 | 0.0003395 | 3.1665 | 6974.6084 | 0 | 关闭
13742 | 18 | 5 | 恒流充电 | 00:45:00 | 93:04:52 | 0.152 | 2.2342 | 0.114 | 251.09 | 0.114 | 251.09 | 0 | 0 | 0.0002535 | 558.3 | 0.0002535 | 558.3 | 0 | 0 | 2023-05-16 01:51:01 | 0.0003396 | 3.1666 | 6974.792 | 0 | 关闭
13743 | 18 | 5 | 恒流充电 | 00:45:30 | 93:05:22 | 0.152 | 2.2345 | 0.1153 | 253.88 | 0.1153 | 253.88 | 0 | 0 | 0.0002563 | 564.53 | 0.0002563 | 564.53 | 0 | 0 | 2023-05-16 01:51:31 | 0.0003396 | 4.222 | 9299.5595 | 0 | 关闭
13744 | 18 | 5 | 恒流充电 | 00:46:00 | 93:05:52 | 0.152 | 2.2348 | 0.1165 | 256.67 | 0.1165 | 256.67 | 0 | 0 | 0.0002591 | 570.77 | 0.0002591 | 570.77 | 0 | 0 | 2023-05-16 01:52:01 | 0.0003396 | 4.222 | 9299.4779 | 0 | 关闭
13745 | 18 | 5 | 恒流充电 | 00:46:30 | 93:06:22 | 0.152 | 2.2352 | 0.1178 | 259.46 | 0.1178 | 259.46 | 0 | 0 | 0.000262 | 577 | 0.000262 | 577 | 0 | 0 | 2023-05-16 01:52:31 | 0.0003398 | 3.1666 | 6974.8532 | 0 | 关闭
13746 | 18 | 5 | 恒流充电 | 00:47:00 | 93:06:52 | 0.152 | 2.2355 | 0.1191 | 262.25 | 0.1191 | 262.25 | 0 | 0 | 0.0002648 | 583.24 | 0.0002648 | 583.24 | 0 | 0 | 2023-05-16 01:53:01 | 0.0003398 | 4.2221 | 9299.7226 | 0 | 关闭
13747 | 18 | 5 | 恒流充电 | 00:47:30 | 93:07:22 | 0.152 | 2.2358 | 0.1203 | 265.04 | 0.1203 | 265.04 | 0 | 0 | 0.0002676 | 589.48 | 0.0002676 | 589.48 | 0 | 0 | 2023-05-16 01:53:31 | 0.0003398 | 4.222 | 9299.5595 | 0 | 关闭
13748 | 18 | 5 | 恒流充电 | 00:48:00 | 93:07:52 | 0.152 | 2.2362 | 0.1216 | 267.83 | 0.1216 | 267.83 | 0 | 0 | 0.0002705 | 595.71 | 0.0002705 | 595.71 | 0 | 0 | 2023-05-16 01:54:01 | 0.0003399 | 3.1666 | 6974.792 | 0 | 关闭
13749 | 18 | 5 | 恒流充电 | 00:48:30 | 93:08:22 | 0.152 | 2.2365 | 0.1229 | 270.62 | 0.1229 | 270.62 | 0 | 0 | 0.0002733 | 601.95 | 0.0002733 | 601.95 | 0 | 0 | 2023-05-16 01:54:31 | 0.0003399 | 4.2221 | 9299.8042 | 0 | 关闭
13750 | 18 | 5 | 恒流充电 | 00:49:00 | 93:08:52 | 0.152 | 2.2369 | 0.1241 | 273.41 | 0.1241 | 273.41 | 0 | 0 | 0.0002761 | 608.19 | 0.0002761 | 608.19 | 0 | 0 | 2023-05-16 01:55:01 | 0.00034 | 3.1665 | 6974.6696 | 0 | 关闭
13751 | 18 | 5 | 恒流充电 | 00:49:30 | 93:09:22 | 0.152 | 2.2373 | 0.1254 | 276.2 | 0.1254 | 276.2 | 0 | 0 | 0.000279 | 614.44 | 0.000279 | 614.44 | 0 | 0 | 2023-05-16 01:55:31 | 0.0003401 | 3.1666 | 6974.792 | 0 | 关闭
13752 | 18 | 5 | 恒流充电 | 00:50:00 | 93:09:52 | 0.152 | 2.2376 | 0.1267 | 278.99 | 0.1267 | 278.99 | 0 | 0 | 0.0002818 | 620.68 | 0.0002818 | 620.68 | 0 | 0 | 2023-05-16 01:56:01 | 0.00034 | 4.2219 | 9299.2332 | 0 | 关闭
13753 | 18 | 5 | 恒流充电 | 00:50:30 | 93:10:22 | 0.152 | 2.2381 | 0.1279 | 281.78 | 0.1279 | 281.78 | 0 | 0 | 0.0002846 | 626.92 | 0.0002846 | 626.92 | 0 | 0 | 2023-05-16 01:56:31 | 0.0003402 | 2.533 | 5579.1973 | 0 | 关闭
13754 | 18 | 5 | 恒流充电 | 00:51:00 | 93:10:52 | 0.152 | 2.2386 | 0.1292 | 284.57 | 0.1292 | 284.57 | 0 | 0 | 0.0002875 | 633.16 | 0.0002875 | 633.16 | 0 | 0 | 2023-05-16 01:57:01 | 0.0003403 | 2.5332 | 5579.6378 | 0 | 关闭
13755 | 18 | 5 | 恒流充电 | 00:51:30 | 93:11:22 | 0.152 | 2.2392 | 0.1305 | 287.36 | 0.1305 | 287.36 | 0 | 0 | 0.0002903 | 639.41 | 0.0002903 | 639.41 | 0 | 0 | 2023-05-16 01:57:31 | 0.0003404 | 2.1111 | 4649.9837 | 0 | 关闭
13756 | 18 | 5 | 恒流充电 | 00:52:00 | 93:11:52 | 0.152 | 2.2396 | 0.1317 | 290.15 | 0.1317 | 290.15 | 0 | 0 | 0.0002931 | 645.66 | 0.0002931 | 645.66 | 0 | 0 | 2023-05-16 01:58:01 | 0.0003404 | 3.1666 | 6974.9755 | 0 | 关闭
13757 | 18 | 5 | 恒流充电 | 00:52:30 | 93:12:22 | 0.152 | 2.2401 | 0.133 | 292.94 | 0.133 | 292.94 | 0 | 0 | 0.000296 | 651.91 | 0.000296 | 651.91 | 0 | 0 | 2023-05-16 01:58:31 | 0.0003405 | 2.5333 | 5580.0294 | 0 | 关闭
13758 | 18 | 5 | 恒流充电 | 00:53:00 | 93:12:52 | 0.152 | 2.2405 | 0.1343 | 295.73 | 0.1343 | 295.73 | 0 | 0 | 0.0002988 | 658.16 | 0.0002988 | 658.16 | 0 | 0 | 2023-05-16 01:59:01 | 0.0003406 | 3.1666 | 6974.792 | 0 | 关闭
13759 | 18 | 5 | 恒流充电 | 00:53:30 | 93:13:22 | 0.152 | 2.2411 | 0.1355 | 298.52 | 0.1355 | 298.52 | 0 | 0 | 0.0003016 | 664.41 | 0.0003016 | 664.41 | 0 | 0 | 2023-05-16 01:59:31 | 0.0003406 | 2.1111 | 4649.9429 | 0 | 关闭
13760 | 18 | 5 | 恒流充电 | 00:54:00 | 93:13:52 | 0.152 | 2.2415 | 0.1368 | 301.31 | 0.1368 | 301.31 | 0 | 0 | 0.0003045 | 670.66 | 0.0003045 | 670.66 | 0 | 0 | 2023-05-16 02:00:01 | 0.0003407 | 3.1666 | 6974.9143 | 0 | 关闭
13761 | 18 | 5 | 恒流充电 | 00:54:30 | 93:14:22 | 0.152 | 2.242 | 0.1381 | 304.1 | 0.1381 | 304.1 | 0 | 0 | 0.0003073 | 676.92 | 0.0003073 | 676.92 | 0 | 0 | 2023-05-16 02:00:31 | 0.0003408 | 2.5333 | 5579.8825 | 0 | 关闭
13762 | 18 | 5 | 恒流充电 | 00:55:00 | 93:14:52 | 0.152 | 2.2424 | 0.1393 | 306.89 | 0.1393 | 306.89 | 0 | 0 | 0.0003102 | 683.17 | 0.0003102 | 683.17 | 0 | 0 | 2023-05-16 02:01:01 | 0.0003408 | 3.1666 | 6974.792 | 0 | 关闭
13763 | 18 | 5 | 恒流充电 | 00:55:30 | 93:15:22 | 0.152 | 2.2428 | 0.1406 | 309.68 | 0.1406 | 309.68 | 0 | 0 | 0.000313 | 689.43 | 0.000313 | 689.43 | 0 | 0 | 2023-05-16 02:01:31 | 0.0003409 | 3.1666 | 6974.8532 | 0 | 关闭
13764 | 18 | 5 | 恒流充电 | 00:56:00 | 93:15:52 | 0.152 | 2.2434 | 0.1419 | 312.46 | 0.1419 | 312.46 | 0 | 0 | 0.0003158 | 695.69 | 0.0003158 | 695.69 | 0 | 0 | 2023-05-16 02:02:01 | 0.000341 | 2.111 | 4649.8613 | 0 | 关闭
13765 | 18 | 5 | 恒流充电 | 00:56:30 | 93:16:22 | 0.152 | 2.2438 | 0.1431 | 315.25 | 0.1431 | 315.25 | 0 | 0 | 0.0003187 | 701.95 | 0.0003187 | 701.95 | 0 | 0 | 2023-05-16 02:02:31 | 0.0003411 | 3.1665 | 6974.7308 | 0 | 关闭
13766 | 18 | 5 | 恒流充电 | 00:57:00 | 93:16:52 | 0.152 | 2.2442 | 0.1444 | 318.04 | 0.1444 | 318.04 | 0 | 0 | 0.0003215 | 708.21 | 0.0003215 | 708.21 | 0 | 0 | 2023-05-16 02:03:01 | 0.0003411 | 3.1666 | 6974.8532 | 0 | 关闭
13767 | 18 | 5 | 恒流充电 | 00:57:30 | 93:17:22 | 0.152 | 2.2446 | 0.1457 | 320.83 | 0.1457 | 320.83 | 0 | 0 | 0.0003244 | 714.47 | 0.0003244 | 714.47 | 0 | 0 | 2023-05-16 02:03:31 | 0.0003412 | 3.1666 | 6974.8532 | 0 | 关闭
13768 | 18 | 5 | 恒流充电 | 00:58:00 | 93:17:52 | 0.152 | 2.245 | 0.1469 | 323.62 | 0.1469 | 323.62 | 0 | 0 | 0.0003272 | 720.73 | 0.0003272 | 720.73 | 0 | 0 | 2023-05-16 02:04:01 | 0.0003412 | 3.1666 | 6974.9143 | 0 | 关闭
13769 | 18 | 5 | 恒流充电 | 00:58:30 | 93:18:22 | 0.152 | 2.2454 | 0.1482 | 326.41 | 0.1482 | 326.41 | 0 | 0 | 0.0003301 | 727 | 0.0003301 | 727 | 0 | 0 | 2023-05-16 02:04:31 | 0.0003413 | 3.1666 | 6974.8532 | 0 | 关闭
13770 | 18 | 5 | 恒流充电 | 00:59:00 | 93:18:52 | 0.152 | 2.2457 | 0.1495 | 329.2 | 0.1495 | 329.2 | 0 | 0 | 0.0003329 | 733.26 | 0.0003329 | 733.26 | 0 | 0 | 2023-05-16 02:05:01 | 0.0003413 | 4.2221 | 9299.8042 | 0 | 关闭
13771 | 18 | 5 | 恒流充电 | 00:59:30 | 93:19:22 | 0.152 | 2.2462 | 0.1507 | 331.99 | 0.1507 | 331.99 | 0 | 0 | 0.0003357 | 739.53 | 0.0003357 | 739.53 | 0 | 0 | 2023-05-16 02:05:31 | 0.0003414 | 2.5333 | 5579.8825 | 0 | 关闭
13772 | 18 | 5 | 恒流充电 | 01:00:00 | 93:19:52 | 0.152 | 2.2466 | 0.152 | 334.78 | 0.152 | 334.78 | 0 | 0 | 0.0003386 | 745.8 | 0.0003386 | 745.8 | 0 | 0 | 2023-05-16 02:06:01 | 0.0003415 | 3.1665 | 6974.7308 | 0 | 关闭
13773 | 18 | 5 | 恒流充电 | 01:00:30 | 93:20:22 | 0.152 | 2.247 | 0.1533 | 337.57 | 0.1533 | 337.57 | 0 | 0 | 0.0003414 | 752.06 | 0.0003414 | 752.06 | 0 | 0 | 2023-05-16 02:06:31 | 0.0003415 | 3.1666 | 6974.9755 | 0 | 关闭
13774 | 18 | 5 | 恒流充电 | 01:01:00 | 93:20:52 | 0.152 | 2.2474 | 0.1545 | 340.36 | 0.1545 | 340.36 | 0 | 0 | 0.0003443 | 758.33 | 0.0003443 | 758.33 | 0 | 0 | 2023-05-16 02:07:01 | 0.0003416 | 3.1666 | 6974.9143 | 0 | 关闭
13775 | 18 | 5 | 恒流充电 | 01:01:30 | 93:21:22 | 0.152 | 2.2479 | 0.1558 | 343.15 | 0.1558 | 343.15 | 0 | 0 | 0.0003471 | 764.6 | 0.0003471 | 764.6 | 0 | 0 | 2023-05-16 02:07:31 | 0.0003417 | 2.5333 | 5579.8825 | 0 | 关闭
13776 | 18 | 5 | 恒流充电 | 01:02:00 | 93:21:52 | 0.152 | 2.2485 | 0.1571 | 345.94 | 0.1571 | 345.94 | 0 | 0 | 0.00035 | 770.88 | 0.00035 | 770.88 | 0 | 0 | 2023-05-16 02:08:01 | 0.0003418 | 2.1111 | 4649.9429 | 0 | 关闭
13777 | 18 | 5 | 恒流充电 | 01:02:30 | 93:22:22 | 0.152 | 2.2491 | 0.1583 | 348.73 | 0.1583 | 348.73 | 0 | 0 | 0.0003528 | 777.15 | 0.0003528 | 777.15 | 0 | 0 | 2023-05-16 02:08:31 | 0.0003419 | 2.1111 | 4649.9837 | 0 | 关闭
13778 | 18 | 5 | 恒流充电 | 01:03:00 | 93:22:52 | 0.152 | 2.2495 | 0.1596 | 351.52 | 0.1596 | 351.52 | 0 | 0 | 0.0003557 | 783.43 | 0.0003557 | 783.43 | 0 | 0 | 2023-05-16 02:09:01 | 0.0003419 | 3.1666 | 6974.8532 | 0 | 关闭
13779 | 18 | 5 | 恒流充电 | 01:03:30 | 93:23:22 | 0.152 | 2.2501 | 0.1609 | 354.31 | 0.1609 | 354.31 | 0 | 0 | 0.0003585 | 789.7 | 0.0003585 | 789.7 | 0 | 0 | 2023-05-16 02:09:31 | 0.000342 | 2.1111 | 4650.0245 | 0 | 关闭
13780 | 18 | 5 | 恒流充电 | 01:04:00 | 93:23:52 | 0.152 | 2.2507 | 0.1621 | 357.1 | 0.1621 | 357.1 | 0 | 0 | 0.0003614 | 795.98 | 0.0003614 | 795.98 | 0 | 0 | 2023-05-16 02:10:01 | 0.0003421 | 2.1111 | 4649.9429 | 0 | 关闭
13781 | 18 | 5 | 恒流充电 | 01:04:30 | 93:24:22 | 0.152 | 2.2513 | 0.1634 | 359.89 | 0.1634 | 359.89 | 0 | 0 | 0.0003642 | 802.26 | 0.0003642 | 802.26 | 0 | 0 | 2023-05-16 02:10:31 | 0.0003422 | 2.1111 | 4649.9021 | 0 | 关闭
13782 | 18 | 5 | 恒流充电 | 01:05:00 | 93:24:52 | 0.152 | 2.2518 | 0.1647 | 362.68 | 0.1647 | 362.68 | 0 | 0 | 0.0003671 | 808.54 | 0.0003671 | 808.54 | 0 | 0 | 2023-05-16 02:11:01 | 0.0003423 | 2.5333 | 5579.8825 | 0 | 关闭
13783 | 18 | 5 | 恒流充电 | 01:05:30 | 93:25:22 | 0.152 | 2.2524 | 0.1659 | 365.47 | 0.1659 | 365.47 | 0 | 0 | 0.0003699 | 814.83 | 0.0003699 | 814.83 | 0 | 0 | 2023-05-16 02:11:31 | 0.0003424 | 2.1111 | 4649.9021 | 0 | 关闭
13784 | 18 | 5 | 恒流充电 | 01:06:00 | 93:25:52 | 0.152 | 2.2529 | 0.1672 | 368.26 | 0.1672 | 368.26 | 0 | 0 | 0.0003728 | 821.11 | 0.0003728 | 821.11 | 0 | 0 | 2023-05-16 02:12:01 | 0.0003424 | 2.5333 | 5579.9315 | 0 | 关闭
13785 | 18 | 5 | 恒流充电 | 01:06:30 | 93:26:22 | 0.152 | 2.2534 | 0.1685 | 371.05 | 0.1685 | 371.05 | 0 | 0 | 0.0003756 | 827.4 | 0.0003756 | 827.4 | 0 | 0 | 2023-05-16 02:12:31 | 0.0003425 | 2.5333 | 5579.8825 | 0 | 关闭
13786 | 18 | 5 | 恒流充电 | 01:07:00 | 93:26:52 | 0.152 | 2.2539 | 0.1697 | 373.84 | 0.1697 | 373.84 | 0 | 0 | 0.0003785 | 833.69 | 0.0003785 | 833.69 | 0 | 0 | 2023-05-16 02:13:01 | 0.0003426 | 2.5333 | 5579.9315 | 0 | 关闭
13787 | 18 | 5 | 恒流充电 | 01:07:30 | 93:27:22 | 0.152 | 2.2543 | 0.171 | 376.63 | 0.171 | 376.63 | 0 | 0 | 0.0003813 | 839.97 | 0.0003813 | 839.97 | 0 | 0 | 2023-05-16 02:13:31 | 0.0003426 | 3.1666 | 6974.9755 | 0 | 关闭
13788 | 18 | 5 | 恒流充电 | 01:08:00 | 93:27:52 | 0.152 | 2.2549 | 0.1723 | 379.42 | 0.1723 | 379.42 | 0 | 0 | 0.0003842 | 846.26 | 0.0003842 | 846.26 | 0 | 0 | 2023-05-16 02:14:01 | 0.0003427 | 2.1111 | 4649.9429 | 0 | 关闭
13789 | 18 | 5 | 恒流充电 | 01:08:30 | 93:28:22 | 0.152 | 2.2553 | 0.1735 | 382.21 | 0.1735 | 382.21 | 0 | 0 | 0.0003871 | 852.56 | 0.0003871 | 852.56 | 0 | 0 | 2023-05-16 02:14:31 | 0.0003428 | 3.1666 | 6974.9755 | 0 | 关闭
13790 | 18 | 5 | 恒流充电 | 01:09:00 | 93:28:52 | 0.152 | 2.2557 | 0.1748 | 385 | 0.1748 | 385 | 0 | 0 | 0.0003899 | 858.85 | 0.0003899 | 858.85 | 0 | 0 | 2023-05-16 02:15:01 | 0.0003429 | 3.1667 | 6975.0979 | 0 | 关闭
13791 | 18 | 5 | 恒流充电 | 01:09:30 | 93:29:22 | 0.152 | 2.2561 | 0.1761 | 387.79 | 0.1761 | 387.79 | 0 | 0 | 0.0003928 | 865.14 | 0.0003928 | 865.14 | 0 | 0 | 2023-05-16 02:15:31 | 0.0003429 | 3.1667 | 6975.1591 | 0 | 关闭
13792 | 18 | 5 | 恒流充电 | 01:10:00 | 93:29:52 | 0.152 | 2.2567 | 0.1773 | 390.58 | 0.1773 | 390.58 | 0 | 0 | 0.0003956 | 871.44 | 0.0003956 | 871.44 | 0 | 0 | 2023-05-16 02:16:01 | 0.000343 | 2.111 | 4649.8205 | 0 | 关闭
13793 | 18 | 5 | 恒流充电 | 01:10:30 | 93:30:22 | 0.152 | 2.2572 | 0.1786 | 393.37 | 0.1786 | 393.37 | 0 | 0 | 0.0003985 | 877.73 | 0.0003985 | 877.73 | 0 | 0 | 2023-05-16 02:16:31 | 0.0003431 | 2.5333 | 5579.8825 | 0 | 关闭
13794 | 18 | 5 | 恒流充电 | 01:11:00 | 93:30:52 | 0.152 | 2.2579 | 0.1799 | 396.16 | 0.1799 | 396.16 | 0 | 0 | 0.0004014 | 884.03 | 0.0004014 | 884.03 | 0 | 0 | 2023-05-16 02:17:01 | 0.0003432 | 1.8095 | 3985.6304 | 0 | 关闭
13795 | 18 | 5 | 恒流充电 | 01:11:30 | 93:31:22 | 0.152 | 2.2585 | 0.1811 | 398.95 | 0.1811 | 398.95 | 0 | 0 | 0.0004042 | 890.33 | 0.0004042 | 890.33 | 0 | 0 | 2023-05-16 02:17:31 | 0.0003433 | 2.1111 | 4649.9021 | 0 | 关闭
13796 | 18 | 5 | 恒流充电 | 01:12:00 | 93:31:52 | 0.152 | 2.2593 | 0.1824 | 401.74 | 0.1824 | 401.74 | 0 | 0 | 0.0004071 | 896.64 | 0.0004071 | 896.64 | 0 | 0 | 2023-05-16 02:18:01 | 0.0003434 | 1.5833 | 3487.4266 | 0 | 关闭
13797 | 18 | 5 | 恒流充电 | 01:12:30 | 93:32:22 | 0.152 | 2.26 | 0.1837 | 404.53 | 0.1837 | 404.53 | 0 | 0 | 0.0004099 | 902.94 | 0.0004099 | 902.94 | 0 | 0 | 2023-05-16 02:18:31 | 0.0003435 | 1.8094 | 3985.5605 | 0 | 关闭
13798 | 18 | 5 | 恒流充电 | 01:13:00 | 93:32:52 | 0.152 | 2.2607 | 0.1849 | 407.32 | 0.1849 | 407.32 | 0 | 0 | 0.0004128 | 909.25 | 0.0004128 | 909.25 | 0 | 0 | 2023-05-16 02:19:01 | 0.0003436 | 1.8095 | 3985.6304 | 0 | 关闭
13799 | 18 | 5 | 恒流充电 | 01:13:30 | 93:33:22 | 0.152 | 2.2616 | 0.1862 | 410.11 | 0.1862 | 410.11 | 0 | 0 | 0.0004157 | 915.55 | 0.0004157 | 915.55 | 0 | 0 | 2023-05-16 02:19:31 | 0.0003439 | 1.4074 | 3100.0163 | 0 | 关闭
13800 | 18 | 5 | 恒流充电 | 01:14:00 | 93:33:52 | 0.152 | 2.2623 | 0.1875 | 412.9 | 0.1875 | 412.9 | 0 | 0 | 0.0004185 | 921.87 | 0.0004185 | 921.87 | 0 | 0 | 2023-05-16 02:20:01 | 0.0003439 | 1.8099 | 3986.5744 | 0 | 关闭
13801 | 18 | 5 | 恒流充电 | 01:14:30 | 93:34:22 | 0.152 | 2.2628 | 0.1887 | 415.69 | 0.1887 | 415.69 | 0 | 0 | 0.0004214 | 928.18 | 0.0004214 | 928.18 | 0 | 0 | 2023-05-16 02:20:31 | 0.0003439 | 2.5337 | 5580.8125 | 0 | 关闭
13802 | 18 | 5 | 恒流充电 | 01:15:00 | 93:34:52 | 0.152 | 2.2634 | 0.19 | 418.48 | 0.19 | 418.48 | 0 | 0 | 0.0004243 | 934.49 | 0.0004243 | 934.49 | 0 | 0 | 2023-05-16 02:21:01 | 0.000344 | 2.111 | 4649.6982 | 0 | 关闭
13803 | 18 | 5 | 恒流充电 | 01:15:30 | 93:35:22 | 0.152 | 2.264 | 0.1913 | 421.27 | 0.1913 | 421.27 | 0 | 0 | 0.0004271 | 940.81 | 0.0004271 | 940.81 | 0 | 0 | 2023-05-16 02:21:31 | 0.0003441 | 2.111 | 4649.6982 | 0 | 关闭
13804 | 18 | 5 | 恒流充电 | 01:16:00 | 93:35:52 | 0.152 | 2.2647 | 0.1925 | 424.06 | 0.1925 | 424.06 | 0 | 0 | 0.00043 | 947.13 | 0.00043 | 947.13 | 0 | 0 | 2023-05-16 02:22:01 | 0.0003442 | 1.8094 | 3985.4556 | 0 | 关闭
13805 | 18 | 5 | 恒流充电 | 01:16:30 | 93:36:22 | 0.152 | 2.2653 | 0.1938 | 426.85 | 0.1938 | 426.85 | 0 | 0 | 0.0004329 | 953.45 | 0.0004329 | 953.45 | 0 | 0 | 2023-05-16 02:22:31 | 0.0003443 | 2.111 | 4649.7797 | 0 | 关闭
13806 | 18 | 5 | 恒流充电 | 01:17:00 | 93:36:52 | 0.152 | 2.2659 | 0.1951 | 429.64 | 0.1951 | 429.64 | 0 | 0 | 0.0004357 | 959.77 | 0.0004357 | 959.77 | 0 | 0 | 2023-05-16 02:23:01 | 0.0003444 | 2.111 | 4649.7797 | 0 | 关闭
13807 | 18 | 5 | 恒流充电 | 01:17:30 | 93:37:22 | 0.152 | 2.2666 | 0.1963 | 432.43 | 0.1963 | 432.43 | 0 | 0 | 0.0004386 | 966.09 | 0.0004386 | 966.09 | 0 | 0 | 2023-05-16 02:23:31 | 0.0003445 | 1.8094 | 3985.4556 | 0 | 关闭
13808 | 18 | 5 | 恒流充电 | 01:18:00 | 93:37:52 | 0.152 | 2.2672 | 0.1976 | 435.22 | 0.1976 | 435.22 | 0 | 0 | 0.0004415 | 972.41 | 0.0004415 | 972.41 | 0 | 0 | 2023-05-16 02:24:01 | 0.0003446 | 2.111 | 4649.7797 | 0 | 关闭
13809 | 18 | 5 | 恒流充电 | 01:18:30 | 93:38:22 | 0.152 | 2.2679 | 0.1989 | 438.01 | 0.1989 | 438.01 | 0 | 0 | 0.0004443 | 978.74 | 0.0004443 | 978.74 | 0 | 0 | 2023-05-16 02:24:31 | 0.0003447 | 1.8094 | 3985.5255 | 0 | 关闭
13810 | 18 | 5 | 恒流充电 | 01:19:00 | 93:38:52 | 0.152 | 2.2685 | 0.2001 | 440.8 | 0.2001 | 440.8 | 0 | 0 | 0.0004472 | 985.07 | 0.0004472 | 985.07 | 0 | 0 | 2023-05-16 02:25:01 | 0.0003448 | 2.111 | 4649.7797 | 0 | 关闭
13811 | 18 | 5 | 恒流充电 | 01:19:30 | 93:39:22 | 0.152 | 2.2693 | 0.2014 | 443.59 | 0.2014 | 443.59 | 0 | 0 | 0.0004501 | 991.4 | 0.0004501 | 991.4 | 0 | 0 | 2023-05-16 02:25:31 | 0.0003449 | 1.5833 | 3487.3348 | 0 | 关闭
13812 | 18 | 5 | 恒流充电 | 01:20:00 | 93:39:52 | 0.152 | 2.2701 | 0.2027 | 446.38 | 0.2027 | 446.38 | 0 | 0 | 0.000453 | 997.73 | 0.000453 | 997.73 | 0 | 0 | 2023-05-16 02:26:01 | 0.000345 | 1.5832 | 3487.2736 | 0 | 关闭
13813 | 18 | 5 | 恒流充电 | 01:20:30 | 93:40:22 | 0.152 | 2.271 | 0.2039 | 449.17 | 0.2039 | 449.17 | 0 | 0 | 0.0004558 | 1004.06 | 0.0004558 | 1004.06 | 0 | 0 | 2023-05-16 02:26:31 | 0.0003451 | 1.4074 | 3099.9075 | 0 | 关闭
13814 | 18 | 5 | 恒流充电 | 01:21:00 | 93:40:52 | 0.152 | 2.2717 | 0.2052 | 451.96 | 0.2052 | 451.96 | 0 | 0 | 0.0004587 | 1010.4 | 0.0004587 | 1010.4 | 0 | 0 | 2023-05-16 02:27:01 | 0.0003453 | 1.8094 | 3985.5255 | 0 | 关闭
13815 | 18 | 5 | 恒流充电 | 01:21:30 | 93:41:22 | 0.152 | 2.2726 | 0.2065 | 454.75 | 0.2065 | 454.75 | 0 | 0 | 0.0004616 | 1016.74 | 0.0004616 | 1016.74 | 0 | 0 | 2023-05-16 02:27:31 | 0.0003454 | 1.4073 | 3099.7988 | 0 | 关闭
13816 | 18 | 5 | 恒流充电 | 01:22:00 | 93:41:52 | 0.152 | 2.2736 | 0.2077 | 457.54 | 0.2077 | 457.54 | 0 | 0 | 0.0004645 | 1023.08 | 0.0004645 | 1023.08 | 0 | 0 | 2023-05-16 02:28:01 | 0.0003456 | 1.2666 | 2789.9168 | 0 | 关闭
13817 | 18 | 5 | 恒流充电 | 01:22:30 | 93:42:22 | 0.152 | 2.2746 | 0.209 | 460.33 | 0.209 | 460.33 | 0 | 0 | 0.0004674 | 1029.43 | 0.0004674 | 1029.43 | 0 | 0 | 2023-05-16 02:28:31 | 0.0003458 | 1.2666 | 2789.9168 | 0 | 关闭
13818 | 18 | 5 | 恒流充电 | 01:23:00 | 93:42:52 | 0.152 | 2.2755 | 0.2103 | 463.12 | 0.2103 | 463.12 | 0 | 0 | 0.0004702 | 1035.77 | 0.0004702 | 1035.77 | 0 | 0 | 2023-05-16 02:29:01 | 0.0003459 | 1.4074 | 3100.0163 | 0 | 关闭
13819 | 18 | 5 | 恒流充电 | 01:23:30 | 93:43:22 | 0.152 | 2.2763 | 0.2115 | 465.91 | 0.2115 | 465.91 | 0 | 0 | 0.0004731 | 1042.12 | 0.0004731 | 1042.12 | 0 | 0 | 2023-05-16 02:29:31 | 0.000346 | 1.5833 | 3487.5184 | 0 | 关闭
13820 | 18 | 5 | 恒流充电 | 01:24:00 | 93:43:52 | 0.152 | 2.2772 | 0.2128 | 468.7 | 0.2128 | 468.7 | 0 | 0 | 0.000476 | 1048.47 | 0.000476 | 1048.47 | 0 | 0 | 2023-05-16 02:30:01 | 0.0003461 | 1.4073 | 3099.8532 | 0 | 关闭
13821 | 18 | 5 | 恒流充电 | 01:24:30 | 93:44:22 | 0.152 | 2.278 | 0.2141 | 471.49 | 0.2141 | 471.49 | 0 | 0 | 0.0004789 | 1054.83 | 0.0004789 | 1054.83 | 0 | 0 | 2023-05-16 02:30:31 | 0.0003462 | 1.5833 | 3487.3348 | 0 | 关闭
13822 | 18 | 5 | 恒流充电 | 01:25:00 | 93:44:52 | 0.152 | 2.2788 | 0.2153 | 474.28 | 0.2153 | 474.28 | 0 | 0 | 0.0004818 | 1061.19 | 0.0004818 | 1061.19 | 0 | 0 | 2023-05-16 02:31:01 | 0.0003463 | 1.5833 | 3487.3348 | 0 | 关闭
13823 | 18 | 5 | 恒流充电 | 01:25:30 | 93:45:22 | 0.152 | 2.2796 | 0.2166 | 477.07 | 0.2166 | 477.07 | 0 | 0 | 0.0004847 | 1067.54 | 0.0004847 | 1067.54 | 0 | 0 | 2023-05-16 02:31:31 | 0.0003465 | 1.5833 | 3487.3348 | 0 | 关闭
13824 | 18 | 5 | 恒流充电 | 01:26:00 | 93:45:52 | 0.152 | 2.2803 | 0.2179 | 479.86 | 0.2179 | 479.86 | 0 | 0 | 0.0004876 | 1073.9 | 0.0004876 | 1073.9 | 0 | 0 | 2023-05-16 02:32:01 | 0.0003466 | 1.8095 | 3985.5954 | 0 | 关闭
13825 | 18 | 5 | 恒流充电 | 01:26:30 | 93:46:22 | 0.152 | 2.2811 | 0.2191 | 482.65 | 0.2191 | 482.65 | 0 | 0 | 0.0004904 | 1080.27 | 0.0004904 | 1080.27 | 0 | 0 | 2023-05-16 02:32:31 | 0.0003467 | 1.5833 | 3487.3348 | 0 | 关闭
13826 | 18 | 5 | 恒流充电 | 01:27:00 | 93:46:52 | 0.152 | 2.282 | 0.2204 | 485.44 | 0.2204 | 485.44 | 0 | 0 | 0.0004933 | 1086.63 | 0.0004933 | 1086.63 | 0 | 0 | 2023-05-16 02:33:01 | 0.0003468 | 1.4073 | 3099.8532 | 0 | 关闭
13827 | 18 | 5 | 恒流充电 | 01:27:30 | 93:47:22 | 0.152 | 2.2828 | 0.2217 | 488.23 | 0.2217 | 488.23 | 0 | 0 | 0.0004962 | 1093 | 0.0004962 | 1093 | 0 | 0 | 2023-05-16 02:33:31 | 0.000347 | 1.5833 | 3487.3348 | 0 | 关闭
13828 | 18 | 5 | 恒流充电 | 01:28:00 | 93:47:52 | 0.152 | 2.2837 | 0.2229 | 491.02 | 0.2229 | 491.02 | 0 | 0 | 0.0004991 | 1099.37 | 0.0004991 | 1099.37 | 0 | 0 | 2023-05-16 02:34:01 | 0.0003471 | 1.4073 | 3099.8532 | 0 | 关闭
13829 | 18 | 5 | 恒流充电 | 01:28:30 | 93:48:22 | 0.152 | 2.2846 | 0.2242 | 493.81 | 0.2242 | 493.81 | 0 | 0 | 0.000502 | 1105.74 | 0.000502 | 1105.74 | 0 | 0 | 2023-05-16 02:34:31 | 0.0003472 | 1.4073 | 3099.8532 | 0 | 关闭
13830 | 18 | 5 | 恒流充电 | 01:29:00 | 93:48:52 | 0.152 | 2.2857 | 0.2255 | 496.6 | 0.2255 | 496.6 | 0 | 0 | 0.0005049 | 1112.12 | 0.0005049 | 1112.12 | 0 | 0 | 2023-05-16 02:35:01 | 0.0003474 | 1.1515 | 2536.2435 | 0 | 关闭
13831 | 18 | 5 | 恒流充电 | 01:29:30 | 93:49:22 | 0.152 | 2.2867 | 0.2267 | 499.39 | 0.2267 | 499.39 | 0 | 0 | 0.0005078 | 1118.5 | 0.0005078 | 1118.5 | 0 | 0 | 2023-05-16 02:35:31 | 0.0003476 | 1.2666 | 2789.8678 | 0 | 关闭
13832 | 18 | 5 | 恒流充电 | 01:30:00 | 93:49:52 | 0.152 | 2.2878 | 0.228 | 502.18 | 0.228 | 502.18 | 0 | 0 | 0.0005107 | 1124.88 | 0.0005107 | 1124.88 | 0 | 0 | 2023-05-16 02:36:01 | 0.0003477 | 1.1515 | 2536.2435 | 0 | 关闭
13833 | 18 | 5 | 恒流充电 | 01:30:30 | 93:50:22 | 0.152 | 2.2888 | 0.2293 | 504.97 | 0.2293 | 504.97 | 0 | 0 | 0.0005136 | 1131.26 | 0.0005136 | 1131.26 | 0 | 0 | 2023-05-16 02:36:31 | 0.0003479 | 1.2666 | 2789.9168 | 0 | 关闭
13834 | 18 | 5 | 恒流充电 | 01:31:00 | 93:50:52 | 0.152 | 2.2899 | 0.2305 | 507.76 | 0.2305 | 507.76 | 0 | 0 | 0.0005165 | 1137.65 | 0.0005165 | 1137.65 | 0 | 0 | 2023-05-16 02:37:01 | 0.000348 | 1.1515 | 2536.2435 | 0 | 关闭
13835 | 18 | 5 | 恒流充电 | 01:31:30 | 93:51:22 | 0.152 | 2.291 | 0.2318 | 510.55 | 0.2318 | 510.55 | 0 | 0 | 0.0005194 | 1144.04 | 0.0005194 | 1144.04 | 0 | 0 | 2023-05-16 02:37:31 | 0.0003482 | 1.1514 | 2536.199 | 0 | 关闭
13836 | 18 | 5 | 恒流充电 | 01:32:00 | 93:51:52 | 0.152 | 2.2921 | 0.2331 | 513.34 | 0.2331 | 513.34 | 0 | 0 | 0.0005223 | 1150.43 | 0.0005223 | 1150.43 | 0 | 0 | 2023-05-16 02:38:01 | 0.0003484 | 1.1515 | 2536.288 | 0 | 关闭
13837 | 18 | 5 | 恒流充电 | 01:32:30 | 93:52:22 | 0.152 | 2.2932 | 0.2343 | 516.13 | 0.2343 | 516.13 | 0 | 0 | 0.0005252 | 1156.83 | 0.0005252 | 1156.83 | 0 | 0 | 2023-05-16 02:38:31 | 0.0003485 | 1.1515 | 2536.2435 | 0 | 关闭
13838 | 18 | 5 | 恒流充电 | 01:33:00 | 93:52:52 | 0.152 | 2.2942 | 0.2356 | 518.92 | 0.2356 | 518.92 | 0 | 0 | 0.0005281 | 1163.23 | 0.0005281 | 1163.23 | 0 | 0 | 2023-05-16 02:39:01 | 0.0003487 | 1.2666 | 2789.8678 | 0 | 关闭
13839 | 18 | 5 | 恒流充电 | 01:33:30 | 93:53:22 | 0.152 | 2.2952 | 0.2369 | 521.71 | 0.2369 | 521.71 | 0 | 0 | 0.000531 | 1169.63 | 0.000531 | 1169.63 | 0 | 0 | 2023-05-16 02:39:31 | 0.0003488 | 1.2666 | 2789.8189 | 0 | 关闭
13840 | 18 | 5 | 恒流充电 | 01:34:00 | 93:53:52 | 0.152 | 2.2962 | 0.2381 | 524.5 | 0.2381 | 524.5 | 0 | 0 | 0.0005339 | 1176.03 | 0.0005339 | 1176.03 | 0 | 0 | 2023-05-16 02:40:01 | 0.000349 | 1.2666 | 2789.8678 | 0 | 关闭
13841 | 18 | 5 | 恒流充电 | 01:34:30 | 93:54:22 | 0.152 | 2.2972 | 0.2394 | 527.29 | 0.2394 | 527.29 | 0 | 0 | 0.0005368 | 1182.44 | 0.0005368 | 1182.44 | 0 | 0 | 2023-05-16 02:40:31 | 0.0003492 | 1.2666 | 2789.8678 | 0 | 关闭
13842 | 18 | 5 | 恒流充电 | 01:35:00 | 93:54:52 | 0.152 | 2.2982 | 0.2407 | 530.08 | 0.2407 | 530.08 | 0 | 0 | 0.0005397 | 1188.85 | 0.0005397 | 1188.85 | 0 | 0 | 2023-05-16 02:41:01 | 0.0003493 | 1.2666 | 2789.9168 | 0 | 关闭
13843 | 18 | 5 | 恒流充电 | 01:35:30 | 93:55:22 | 0.152 | 2.2992 | 0.2419 | 532.87 | 0.2419 | 532.87 | 0 | 0 | 0.0005427 | 1195.26 | 0.0005427 | 1195.26 | 0 | 0 | 2023-05-16 02:41:31 | 0.0003495 | 1.2666 | 2789.8678 | 0 | 关闭
13844 | 18 | 5 | 恒流充电 | 01:36:00 | 93:55:52 | 0.152 | 2.3003 | 0.2432 | 535.66 | 0.2432 | 535.66 | 0 | 0 | 0.0005456 | 1201.68 | 0.0005456 | 1201.68 | 0 | 0 | 2023-05-16 02:42:01 | 0.0003496 | 1.1515 | 2536.2435 | 0 | 关闭
13845 | 18 | 5 | 恒流充电 | 01:36:30 | 93:56:22 | 0.152 | 2.3013 | 0.2445 | 538.45 | 0.2445 | 538.45 | 0 | 0 | 0.0005485 | 1208.1 | 0.0005485 | 1208.1 | 0 | 0 | 2023-05-16 02:42:31 | 0.0003498 | 1.2666 | 2789.8189 | 0 | 关闭
13846 | 18 | 5 | 恒流充电 | 01:37:00 | 93:56:52 | 0.152 | 2.3024 | 0.2457 | 541.24 | 0.2457 | 541.24 | 0 | 0 | 0.0005514 | 1214.52 | 0.0005514 | 1214.52 | 0 | 0 | 2023-05-16 02:43:01 | 0.0003499 | 1.1515 | 2536.2435 | 0 | 关闭
13847 | 18 | 5 | 恒流充电 | 01:37:30 | 93:57:22 | 0.152 | 2.3034 | 0.247 | 544.03 | 0.247 | 544.03 | 0 | 0 | 0.0005543 | 1220.95 | 0.0005543 | 1220.95 | 0 | 0 | 2023-05-16 02:43:31 | 0.0003501 | 1.2666 | 2789.8678 | 0 | 关闭
13848 | 18 | 5 | 恒流充电 | 01:38:00 | 93:57:52 | 0.152 | 2.3046 | 0.2483 | 546.82 | 0.2483 | 546.82 | 0 | 0 | 0.0005572 | 1227.37 | 0.0005572 | 1227.37 | 0 | 0 | 2023-05-16 02:44:01 | 0.0003503 | 1.0555 | 2324.9714 | 0 | 关闭
13849 | 18 | 5 | 恒流充电 | 01:38:30 | 93:58:22 | 0.152 | 2.3057 | 0.2495 | 549.61 | 0.2495 | 549.61 | 0 | 0 | 0.0005601 | 1233.8 | 0.0005601 | 1233.8 | 0 | 0 | 2023-05-16 02:44:31 | 0.0003504 | 1.1515 | 2536.2435 | 0 | 关闭
13850 | 18 | 5 | 恒流充电 | 01:39:00 | 93:58:52 | 0.152 | 2.3068 | 0.2508 | 552.4 | 0.2508 | 552.4 | 0 | 0 | 0.0005631 | 1240.24 | 0.0005631 | 1240.24 | 0 | 0 | 2023-05-16 02:45:01 | 0.0003506 | 1.1515 | 2536.288 | 0 | 关闭
13851 | 18 | 5 | 恒流充电 | 01:39:30 | 93:59:22 | 0.152 | 2.3079 | 0.2521 | 555.19 | 0.2521 | 555.19 | 0 | 0 | 0.000566 | 1246.68 | 0.000566 | 1246.68 | 0 | 0 | 2023-05-16 02:45:31 | 0.0003508 | 1.1515 | 2536.2435 | 0 | 关闭
13852 | 18 | 5 | 恒流充电 | 01:40:00 | 93:59:52 | 0.152 | 2.3091 | 0.2533 | 557.98 | 0.2533 | 557.98 | 0 | 0 | 0.0005689 | 1253.12 | 0.0005689 | 1253.12 | 0 | 0 | 2023-05-16 02:46:01 | 0.000351 | 1.0555 | 2324.9307 | 0 | 关闭
13853 | 18 | 5 | 恒流充电 | 01:40:30 | 94:00:22 | 0.152 | 2.3104 | 0.2546 | 560.77 | 0.2546 | 560.77 | 0 | 0 | 0.0005718 | 1259.56 | 0.0005718 | 1259.56 | 0 | 0 | 2023-05-16 02:46:31 | 0.0003512 | 0.9743 | 2146.0522 | 0 | 关闭
13854 | 18 | 5 | 恒流充电 | 01:41:00 | 94:00:52 | 0.152 | 2.3115 | 0.2559 | 563.56 | 0.2559 | 563.56 | 0 | 0 | 0.0005748 | 1266.01 | 0.0005748 | 1266.01 | 0 | 0 | 2023-05-16 02:47:01 | 0.0003513 | 1.1515 | 2536.2435 | 0 | 关闭
13855 | 18 | 5 | 恒流充电 | 01:41:30 | 94:01:22 | 0.152 | 2.3127 | 0.2571 | 566.35 | 0.2571 | 566.35 | 0 | 0 | 0.0005777 | 1272.46 | 0.0005777 | 1272.46 | 0 | 0 | 2023-05-16 02:47:31 | 0.0003515 | 1.0555 | 2324.8899 | 0 | 关闭
13856 | 18 | 5 | 恒流充电 | 01:42:00 | 94:01:52 | 0.152 | 2.3138 | 0.2584 | 569.14 | 0.2584 | 569.14 | 0 | 0 | 0.0005806 | 1278.91 | 0.0005806 | 1278.91 | 0 | 0 | 2023-05-16 02:48:01 | 0.0003517 | 1.1515 | 2536.2435 | 0 | 关闭
13857 | 18 | 5 | 恒流充电 | 01:42:30 | 94:02:22 | 0.152 | 2.3149 | 0.2597 | 571.93 | 0.2597 | 571.93 | 0 | 0 | 0.0005836 | 1285.37 | 0.0005836 | 1285.37 | 0 | 0 | 2023-05-16 02:48:31 | 0.0003518 | 1.1515 | 2536.2435 | 0 | 关闭
13858 | 18 | 5 | 恒流充电 | 01:43:00 | 94:02:52 | 0.152 | 2.316 | 0.2609 | 574.72 | 0.2609 | 574.72 | 0 | 0 | 0.0005865 | 1291.83 | 0.0005865 | 1291.83 | 0 | 0 | 2023-05-16 02:49:01 | 0.000352 | 1.1515 | 2536.2435 | 0 | 关闭
13859 | 18 | 5 | 恒流充电 | 01:43:30 | 94:03:22 | 0.152 | 2.317 | 0.2622 | 577.51 | 0.2622 | 577.51 | 0 | 0 | 0.0005894 | 1298.29 | 0.0005894 | 1298.29 | 0 | 0 | 2023-05-16 02:49:31 | 0.0003522 | 1.2666 | 2789.8678 | 0 | 关闭
13860 | 18 | 5 | 恒流充电 | 01:44:00 | 94:03:52 | 0.152 | 2.3181 | 0.2635 | 580.3 | 0.2635 | 580.3 | 0 | 0 | 0.0005924 | 1304.76 | 0.0005924 | 1304.76 | 0 | 0 | 2023-05-16 02:50:01 | 0.0003523 | 1.1515 | 2536.2435 | 0 | 关闭
13861 | 18 | 5 | 恒流充电 | 01:44:30 | 94:04:22 | 0.152 | 2.3191 | 0.2647 | 583.09 | 0.2647 | 583.09 | 0 | 0 | 0.0005953 | 1311.22 | 0.0005953 | 1311.22 | 0 | 0 | 2023-05-16 02:50:31 | 0.0003525 | 1.2666 | 2789.8678 | 0 | 关闭
13862 | 18 | 5 | 恒流充电 | 01:45:00 | 94:04:52 | 0.152 | 2.3202 | 0.266 | 585.88 | 0.266 | 585.88 | 0 | 0 | 0.0005982 | 1317.7 | 0.0005982 | 1317.7 | 0 | 0 | 2023-05-16 02:51:01 | 0.0003527 | 1.1514 | 2536.1545 | 0 | 关闭
13863 | 18 | 5 | 恒流充电 | 01:45:30 | 94:05:22 | 0.152 | 2.3212 | 0.2673 | 588.67 | 0.2673 | 588.67 | 0 | 0 | 0.0006012 | 1324.17 | 0.0006012 | 1324.17 | 0 | 0 | 2023-05-16 02:51:31 | 0.0003528 | 1.2666 | 2789.9657 | 0 | 关闭
13864 | 18 | 5 | 恒流充电 | 01:46:00 | 94:05:52 | 0.152 | 2.3221 | 0.2685 | 591.46 | 0.2685 | 591.46 | 0 | 0 | 0.0006041 | 1330.65 | 0.0006041 | 1330.65 | 0 | 0 | 2023-05-16 02:52:01 | 0.0003529 | 1.4073 | 3099.7988 | 0 | 关闭
13865 | 18 | 5 | 恒流充电 | 01:46:30 | 94:06:22 | 0.152 | 2.3231 | 0.2698 | 594.25 | 0.2698 | 594.25 | 0 | 0 | 0.0006071 | 1337.13 | 0.0006071 | 1337.13 | 0 | 0 | 2023-05-16 02:52:31 | 0.0003531 | 1.2666 | 2789.9168 | 0 | 关闭
13866 | 18 | 5 | 恒流充电 | 01:47:00 | 94:06:52 | 0.152 | 2.3242 | 0.2711 | 597.04 | 0.2711 | 597.04 | 0 | 0 | 0.00061 | 1343.61 | 0.00061 | 1343.61 | 0 | 0 | 2023-05-16 02:53:01 | 0.0003533 | 1.1515 | 2536.3325 | 0 | 关闭
13867 | 18 | 5 | 恒流充电 | 01:47:30 | 94:07:22 | 0.152 | 2.3251 | 0.2723 | 599.83 | 0.2723 | 599.83 | 0 | 0 | 0.0006129 | 1350.1 | 0.0006129 | 1350.1 | 0 | 0 | 2023-05-16 02:53:31 | 0.0003534 | 1.4073 | 3099.7988 | 0 | 关闭
13868 | 18 | 5 | 恒流充电 | 01:48:00 | 94:07:52 | 0.152 | 2.3261 | 0.2736 | 602.62 | 0.2736 | 602.62 | 0 | 0 | 0.0006159 | 1356.58 | 0.0006159 | 1356.58 | 0 | 0 | 2023-05-16 02:54:01 | 0.0003536 | 1.2666 | 2789.8678 | 0 | 关闭
13869 | 18 | 5 | 恒流充电 | 01:48:30 | 94:08:22 | 0.152 | 2.327 | 0.2749 | 605.41 | 0.2749 | 605.41 | 0 | 0 | 0.0006188 | 1363.08 | 0.0006188 | 1363.08 | 0 | 0 | 2023-05-16 02:54:31 | 0.0003537 | 1.4073 | 3099.8532 | 0 | 关闭
13870 | 18 | 5 | 恒流充电 | 01:49:00 | 94:08:52 | 0.152 | 2.3278 | 0.2761 | 608.2 | 0.2761 | 608.2 | 0 | 0 | 0.0006218 | 1369.57 | 0.0006218 | 1369.57 | 0 | 0 | 2023-05-16 02:55:01 | 0.0003538 | 1.5833 | 3487.3348 | 0 | 关闭
13871 | 18 | 5 | 恒流充电 | 01:49:30 | 94:09:22 | 0.152 | 2.3286 | 0.2774 | 610.99 | 0.2774 | 610.99 | 0 | 0 | 0.0006247 | 1376.06 | 0.0006247 | 1376.06 | 0 | 0 | 2023-05-16 02:55:31 | 0.0003539 | 1.5833 | 3487.3348 | 0 | 关闭
13872 | 18 | 5 | 恒流充电 | 01:50:00 | 94:09:52 | 0.152 | 2.3292 | 0.2787 | 613.78 | 0.2787 | 613.78 | 0 | 0 | 0.0006277 | 1382.56 | 0.0006277 | 1382.56 | 0 | 0 | 2023-05-16 02:56:01 | 0.000354 | 2.1111 | 4649.9429 | 0 | 关闭
13873 | 18 | 5 | 恒流充电 | 01:50:30 | 94:10:22 | 0.152 | 2.3295 | 0.2799 | 616.57 | 0.2799 | 616.57 | 0 | 0 | 0.0006306 | 1389.06 | 0.0006306 | 1389.06 | 0 | 0 | 2023-05-16 02:56:31 | 0.0003541 | 4.2219 | 9299.3963 | 0 | 关闭
13874 | 18 | 5 | 恒流充电 | 01:51:00 | 94:10:52 | 0.152 | 2.3297 | 0.2812 | 619.36 | 0.2812 | 619.36 | 0 | 0 | 0.0006336 | 1395.56 | 0.0006336 | 1395.56 | 0 | 0 | 2023-05-16 02:57:01 | 0.0003541 | 6.3332 | 13949.8287 | 0 | 关闭
13875 | 18 | 5 | 恒流充电 | 01:51:30 | 94:11:22 | 0.152 | 2.3298 | 0.2825 | 622.15 | 0.2825 | 622.15 | 0 | 0 | 0.0006365 | 1402.06 | 0.0006365 | 1402.06 | 0 | 0 | 2023-05-16 02:57:31 | 0.0003541 | 12.6658 | 27898.1889 | 0 | 关闭
13876 | 18 | 5 | 恒流充电 | 01:52:00 | 94:11:52 | 0.152 | 2.3298 | 0.2837 | 624.94 | 0.2837 | 624.94 | 0 | 0 | 0.0006395 | 1408.56 | 0.0006395 | 1408.56 | 0 | 0 | 2023-05-16 02:58:01 | 0.0003541 | 0 | 0 | 0 | 关闭
13877 | 18 | 5 | 恒流充电 | 01:52:30 | 94:12:22 | 0.152 | 2.3297 | 0.285 | 627.73 | 0.285 | 627.73 | 0 | 0 | 0.0006424 | 1415.06 | 0.0006424 | 1415.06 | 0 | 0 | 2023-05-16 02:58:31 | 0.0003541 | -12.6662 | -27899.1679 | 0 | 关闭
13878 | 18 | 5 | 恒流充电 | 01:53:00 | 94:12:52 | 0.152 | 2.3297 | 0.2863 | 630.51 | 0.2863 | 630.51 | 0 | 0 | 0.0006454 | 1421.56 | 0.0006454 | 1421.56 | 0 | 0 | 2023-05-16 02:59:01 | 0.0003541 | 0 | 0 | 0 | 关闭
13879 | 18 | 5 | 恒流充电 | 01:53:30 | 94:13:22 | 0.152 | 2.3296 | 0.2875 | 633.3 | 0.2875 | 633.3 | 0 | 0 | 0.0006483 | 1428.06 | 0.0006483 | 1428.06 | 0 | 0 | 2023-05-16 02:59:31 | 0.0003541 | -12.666 | -27898.6784 | 0 | 关闭
13880 | 18 | 5 | 恒流充电 | 01:54:00 | 94:13:52 | 0.152 | 2.3296 | 0.2888 | 636.09 | 0.2888 | 636.09 | 0 | 0 | 0.0006513 | 1434.56 | 0.0006513 | 1434.56 | 0 | 0 | 2023-05-16 03:00:01 | 0.0003541 | 0 | 0 | 0 | 关闭
13881 | 18 | 5 | 恒流充电 | 01:54:30 | 94:14:22 | 0.152 | 2.3297 | 0.2901 | 638.88 | 0.2901 | 638.88 | 0 | 0 | 0.0006542 | 1441.06 | 0.0006542 | 1441.06 | 0 | 0 | 2023-05-16 03:00:31 | 0.0003541 | 12.6662 | 27899.1679 | 0 | 关闭
13882 | 18 | 5 | 恒流充电 | 01:55:00 | 94:14:52 | 0.152 | 2.3298 | 0.2913 | 641.67 | 0.2913 | 641.67 | 0 | 0 | 0.0006572 | 1447.56 | 0.0006572 | 1447.56 | 0 | 0 | 2023-05-16 03:01:01 | 0.0003541 | 12.6664 | 27899.6574 | 0 | 关闭
13883 | 18 | 5 | 恒流充电 | 01:55:30 | 94:15:22 | 0.152 | 2.3301 | 0.2926 | 644.46 | 0.2926 | 644.46 | 0 | 0 | 0.0006601 | 1454.06 | 0.0006601 | 1454.06 | 0 | 0 | 2023-05-16 03:01:31 | 0.0003542 | 4.2219 | 9299.3963 | 0 | 关闭
13884 | 18 | 5 | 恒流充电 | 01:56:00 | 94:15:52 | 0.152 | 2.3303 | 0.2939 | 647.25 | 0.2939 | 647.25 | 0 | 0 | 0.0006631 | 1460.56 | 0.0006631 | 1460.56 | 0 | 0 | 2023-05-16 03:02:01 | 0.0003542 | 6.3331 | 13949.5839 | 0 | 关闭
13885 | 18 | 5 | 恒流充电 | 01:56:30 | 94:16:22 | 0.152 | 2.3307 | 0.2951 | 650.04 | 0.2951 | 650.04 | 0 | 0 | 0.000666 | 1467.06 | 0.000666 | 1467.06 | 0 | 0 | 2023-05-16 03:02:31 | 0.0003543 | 3.1666 | 6974.792 | 0 | 关闭
13886 | 18 | 5 | 恒流充电 | 01:57:00 | 94:16:52 | 0.152 | 2.331 | 0.2964 | 652.83 | 0.2964 | 652.83 | 0 | 0 | 0.000669 | 1473.56 | 0.000669 | 1473.56 | 0 | 0 | 2023-05-16 03:03:01 | 0.0003543 | 4.2221 | 9299.8858 | 0 | 关闭
13887 | 18 | 5 | 恒流充电 | 01:57:30 | 94:17:22 | 0.152 | 2.3314 | 0.2977 | 655.62 | 0.2977 | 655.62 | 0 | 0 | 0.0006719 | 1480.07 | 0.0006719 | 1480.07 | 0 | 0 | 2023-05-16 03:03:31 | 0.0003543 | 3.1664 | 6974.5472 | 0 | 关闭
13888 | 18 | 5 | 恒流充电 | 01:58:00 | 94:17:52 | 0.152 | 2.3317 | 0.2989 | 658.41 | 0.2989 | 658.41 | 0 | 0 | 0.0006749 | 1486.57 | 0.0006749 | 1486.57 | 0 | 0 | 2023-05-16 03:04:01 | 0.0003544 | 4.2221 | 9299.8858 | 0 | 关闭
13889 | 18 | 5 | 恒流充电 | 01:58:30 | 94:18:22 | 0.152 | 2.332 | 0.3002 | 661.2 | 0.3002 | 661.2 | 0 | 0 | 0.0006779 | 1493.08 | 0.0006779 | 1493.08 | 0 | 0 | 2023-05-16 03:04:31 | 0.0003545 | 4.2219 | 9299.3963 | 0 | 关闭
13890 | 18 | 5 | 恒流充电 | 01:59:00 | 94:18:52 | 0.152 | 2.3324 | 0.3015 | 663.99 | 0.3015 | 663.99 | 0 | 0 | 0.0006808 | 1499.58 | 0.0006808 | 1499.58 | 0 | 0 | 2023-05-16 03:05:01 | 0.0003545 | 3.1667 | 6975.0367 | 0 | 关闭
13891 | 18 | 5 | 恒流充电 | 01:59:30 | 94:19:22 | 0.152 | 2.3327 | 0.3027 | 666.78 | 0.3027 | 666.78 | 0 | 0 | 0.0006838 | 1506.09 | 0.0006838 | 1506.09 | 0 | 0 | 2023-05-16 03:05:31 | 0.0003545 | 4.2219 | 9299.3963 | 0 | 关闭
13892 | 18 | 5 | 恒流充电 | 02:00:00 | 94:19:52 | 0.152 | 2.3332 | 0.304 | 669.57 | 0.304 | 669.57 | 0 | 0 | 0.0006867 | 1512.6 | 0.0006867 | 1512.6 | 0 | 0 | 2023-05-16 03:06:01 | 0.0003546 | 2.5333 | 5579.9315 | 0 | 关闭
13893 | 18 | 5 | 恒流充电 | 02:00:30 | 94:20:22 | 0.152 | 2.3334 | 0.3053 | 672.36 | 0.3053 | 672.36 | 0 | 0 | 0.0006897 | 1519.11 | 0.0006897 | 1519.11 | 0 | 0 | 2023-05-16 03:06:31 | 0.0003547 | 6.3331 | 13949.5839 | 0 | 关闭
13894 | 18 | 5 | 恒流充电 | 02:01:00 | 94:20:52 | 0.152 | 2.3339 | 0.3065 | 675.15 | 0.3065 | 675.15 | 0 | 0 | 0.0006926 | 1525.62 | 0.0006926 | 1525.62 | 0 | 0 | 2023-05-16 03:07:01 | 0.0003548 | 2.5332 | 5579.7357 | 0 | 关闭
13895 | 18 | 5 | 恒流充电 | 02:01:30 | 94:21:22 | 0.152 | 2.3343 | 0.3078 | 677.94 | 0.3078 | 677.94 | 0 | 0 | 0.0006956 | 1532.13 | 0.0006956 | 1532.13 | 0 | 0 | 2023-05-16 03:07:31 | 0.0003548 | 3.1666 | 6974.792 | 0 | 关闭
13896 | 18 | 5 | 恒流充电 | 02:02:00 | 94:21:52 | 0.152 | 2.3347 | 0.3091 | 680.73 | 0.3091 | 680.73 | 0 | 0 | 0.0006985 | 1538.64 | 0.0006985 | 1538.64 | 0 | 0 | 2023-05-16 03:08:01 | 0.0003549 | 3.1666 | 6974.792 | 0 | 关闭
13897 | 18 | 5 | 恒流充电 | 02:02:30 | 94:22:22 | 0.152 | 2.3351 | 0.3103 | 683.52 | 0.3103 | 683.52 | 0 | 0 | 0.0007015 | 1545.16 | 0.0007015 | 1545.16 | 0 | 0 | 2023-05-16 03:08:31 | 0.0003549 | 3.1665 | 6974.6696 | 0 | 关闭
13898 | 18 | 5 | 恒流充电 | 02:03:00 | 94:22:52 | 0.152 | 2.3355 | 0.3116 | 686.31 | 0.3116 | 686.31 | 0 | 0 | 0.0007045 | 1551.67 | 0.0007045 | 1551.67 | 0 | 0 | 2023-05-16 03:09:01 | 0.000355 | 3.1666 | 6974.792 | 0 | 关闭
13899 | 18 | 5 | 恒流充电 | 02:03:30 | 94:23:22 | 0.152 | 2.3359 | 0.3129 | 689.1 | 0.3129 | 689.1 | 0 | 0 | 0.0007074 | 1558.19 | 0.0007074 | 1558.19 | 0 | 0 | 2023-05-16 03:09:31 | 0.000355 | 3.1666 | 6974.792 | 0 | 关闭
13900 | 18 | 5 | 恒流充电 | 02:04:00 | 94:23:52 | 0.152 | 2.3363 | 0.3141 | 691.89 | 0.3141 | 691.89 | 0 | 0 | 0.0007104 | 1564.71 | 0.0007104 | 1564.71 | 0 | 0 | 2023-05-16 03:10:01 | 0.0003551 | 3.1666 | 6974.9143 | 0 | 关闭
13901 | 18 | 5 | 恒流充电 | 02:04:30 | 94:24:22 | 0.152 | 2.3368 | 0.3154 | 694.68 | 0.3154 | 694.68 | 0 | 0 | 0.0007133 | 1571.23 | 0.0007133 | 1571.23 | 0 | 0 | 2023-05-16 03:10:31 | 0.0003552 | 2.5332 | 5579.6378 | 0 | 关闭
13902 | 18 | 5 | 恒流充电 | 02:05:00 | 94:24:52 | 0.152 | 2.3373 | 0.3167 | 697.47 | 0.3167 | 697.47 | 0 | 0 | 0.0007163 | 1577.75 | 0.0007163 | 1577.75 | 0 | 0 | 2023-05-16 03:11:01 | 0.0003553 | 2.5333 | 5579.9315 | 0 | 关闭
13903 | 18 | 5 | 恒流充电 | 02:05:30 | 94:25:22 | 0.152 | 2.3378 | 0.3179 | 700.26 | 0.3179 | 700.26 | 0 | 0 | 0.0007193 | 1584.27 | 0.0007193 | 1584.27 | 0 | 0 | 2023-05-16 03:11:31 | 0.0003553 | 2.5332 | 5579.8336 | 0 | 关闭
13904 | 18 | 5 | 恒流充电 | 02:06:00 | 94:25:52 | 0.152 | 2.3384 | 0.3192 | 703.05 | 0.3192 | 703.05 | 0 | 0 | 0.0007222 | 1590.79 | 0.0007222 | 1590.79 | 0 | 0 | 2023-05-16 03:12:01 | 0.0003554 | 2.111 | 4649.8613 | 0 | 关闭
13905 | 18 | 5 | 恒流充电 | 02:06:30 | 94:26:22 | 0.152 | 2.339 | 0.3205 | 705.84 | 0.3205 | 705.84 | 0 | 0 | 0.0007252 | 1597.32 | 0.0007252 | 1597.32 | 0 | 0 | 2023-05-16 03:12:31 | 0.0003555 | 2.111 | 4649.7797 | 0 | 关闭
13906 | 18 | 5 | 恒流充电 | 02:07:00 | 94:26:52 | 0.152 | 2.3394 | 0.3217 | 708.63 | 0.3217 | 708.63 | 0 | 0 | 0.0007281 | 1603.84 | 0.0007281 | 1603.84 | 0 | 0 | 2023-05-16 03:13:01 | 0.0003556 | 3.1666 | 6974.792 | 0 | 关闭
13907 | 18 | 5 | 恒流充电 | 02:07:30 | 94:27:22 | 0.152 | 2.34 | 0.323 | 711.42 | 0.323 | 711.42 | 0 | 0 | 0.0007311 | 1610.37 | 0.0007311 | 1610.37 | 0 | 0 | 2023-05-16 03:13:31 | 0.0003557 | 2.111 | 4649.8613 | 0 | 关闭
13908 | 18 | 5 | 恒流充电 | 02:08:00 | 94:27:52 | 0.152 | 2.3407 | 0.3243 | 714.21 | 0.3243 | 714.21 | 0 | 0 | 0.0007341 | 1616.9 | 0.0007341 | 1616.9 | 0 | 0 | 2023-05-16 03:14:01 | 0.0003558 | 1.8094 | 3985.5255 | 0 | 关闭
13909 | 18 | 5 | 恒流充电 | 02:08:30 | 94:28:22 | 0.152 | 2.3412 | 0.3255 | 717 | 0.3255 | 717 | 0 | 0 | 0.000737 | 1623.43 | 0.000737 | 1623.43 | 0 | 0 | 2023-05-16 03:14:31 | 0.0003558 | 2.5332 | 5579.8336 | 0 | 关闭
13910 | 18 | 5 | 恒流充电 | 02:09:00 | 94:28:52 | 0.152 | 2.3417 | 0.3268 | 719.79 | 0.3268 | 719.79 | 0 | 0 | 0.00074 | 1629.96 | 0.00074 | 1629.96 | 0 | 0 | 2023-05-16 03:15:01 | 0.0003559 | 2.5332 | 5579.8336 | 0 | 关闭
13911 | 18 | 5 | 恒流充电 | 02:09:30 | 94:29:22 | 0.152 | 2.3423 | 0.3281 | 722.58 | 0.3281 | 722.58 | 0 | 0 | 0.000743 | 1636.5 | 0.000743 | 1636.5 | 0 | 0 | 2023-05-16 03:15:31 | 0.000356 | 2.111 | 4649.6982 | 0 | 关闭
13912 | 18 | 5 | 恒流充电 | 02:10:00 | 94:29:52 | 0.152 | 2.343 | 0.3293 | 725.37 | 0.3293 | 725.37 | 0 | 0 | 0.0007459 | 1643.03 | 0.0007459 | 1643.03 | 0 | 0 | 2023-05-16 03:16:01 | 0.0003561 | 1.8095 | 3985.5954 | 0 | 关闭
13913 | 18 | 5 | 恒流充电 | 02:10:30 | 94:30:22 | 0.152 | 2.3436 | 0.3306 | 728.16 | 0.3306 | 728.16 | 0 | 0 | 0.0007489 | 1649.57 | 0.0007489 | 1649.57 | 0 | 0 | 2023-05-16 03:16:31 | 0.0003563 | 2.111 | 4649.7797 | 0 | 关闭
13914 | 18 | 5 | 恒流充电 | 02:11:00 | 94:30:52 | 0.152 | 2.3442 | 0.3319 | 730.95 | 0.3319 | 730.95 | 0 | 0 | 0.0007519 | 1656.11 | 0.0007519 | 1656.11 | 0 | 0 | 2023-05-16 03:17:01 | 0.0003563 | 2.111 | 4649.8613 | 0 | 关闭
13915 | 18 | 5 | 恒流充电 | 02:11:30 | 94:31:22 | 0.152 | 2.3449 | 0.3331 | 733.74 | 0.3331 | 733.74 | 0 | 0 | 0.0007548 | 1662.65 | 0.0007548 | 1662.65 | 0 | 0 | 2023-05-16 03:17:31 | 0.0003564 | 1.8094 | 3985.4556 | 0 | 关闭
13916 | 18 | 5 | 恒流充电 | 02:12:00 | 94:31:52 | 0.152 | 2.3455 | 0.3344 | 736.53 | 0.3344 | 736.53 | 0 | 0 | 0.0007578 | 1669.19 | 0.0007578 | 1669.19 | 0 | 0 | 2023-05-16 03:18:01 | 0.0003565 | 2.1111 | 4649.9429 | 0 | 关闭
13917 | 18 | 5 | 恒流充电 | 02:12:30 | 94:32:22 | 0.152 | 2.3463 | 0.3357 | 739.32 | 0.3357 | 739.32 | 0 | 0 | 0.0007608 | 1675.74 | 0.0007608 | 1675.74 | 0 | 0 | 2023-05-16 03:18:31 | 0.0003566 | 1.5833 | 3487.396 | 0 | 关闭
13918 | 18 | 5 | 恒流充电 | 02:13:00 | 94:32:52 | 0.152 | 2.347 | 0.3369 | 742.11 | 0.3369 | 742.11 | 0 | 0 | 0.0007638 | 1682.29 | 0.0007638 | 1682.29 | 0 | 0 | 2023-05-16 03:19:01 | 0.0003568 | 1.8095 | 3985.6653 | 0 | 关闭
13919 | 18 | 5 | 恒流充电 | 02:13:30 | 94:33:22 | 0.152 | 2.3477 | 0.3382 | 744.9 | 0.3382 | 744.9 | 0 | 0 | 0.0007667 | 1688.83 | 0.0007667 | 1688.83 | 0 | 0 | 2023-05-16 03:19:31 | 0.0003569 | 1.8094 | 3985.4556 | 0 | 关闭
13920 | 18 | 5 | 恒流充电 | 02:14:00 | 94:33:52 | 0.152 | 2.3484 | 0.3395 | 747.69 | 0.3395 | 747.69 | 0 | 0 | 0.0007697 | 1695.39 | 0.0007697 | 1695.39 | 0 | 0 | 2023-05-16 03:20:01 | 0.0003569 | 1.8095 | 3985.5954 | 0 | 关闭
13921 | 18 | 5 | 恒流充电 | 02:14:30 | 94:34:22 | 0.152 | 2.3494 | 0.3407 | 750.48 | 0.3407 | 750.48 | 0 | 0 | 0.0007727 | 1701.94 | 0.0007727 | 1701.94 | 0 | 0 | 2023-05-16 03:20:31 | 0.0003571 | 1.2666 | 2789.8189 | 0 | 关闭
13922 | 18 | 5 | 恒流充电 | 02:15:00 | 94:34:52 | 0.152 | 2.3503 | 0.342 | 753.27 | 0.342 | 753.27 | 0 | 0 | 0.0007757 | 1708.49 | 0.0007757 | 1708.49 | 0 | 0 | 2023-05-16 03:21:01 | 0.0003572 | 1.4074 | 3099.9075 | 0 | 关闭
13923 | 18 | 5 | 恒流充电 | 02:15:30 | 94:35:22 | 0.152 | 2.3512 | 0.3433 | 756.06 | 0.3433 | 756.06 | 0 | 0 | 0.0007786 | 1715.05 | 0.0007786 | 1715.05 | 0 | 0 | 2023-05-16 03:21:31 | 0.0003574 | 1.4073 | 3099.8532 | 0 | 关闭
13924 | 18 | 5 | 恒流充电 | 02:16:00 | 94:35:52 | 0.152 | 2.3521 | 0.3445 | 758.85 | 0.3445 | 758.85 | 0 | 0 | 0.0007816 | 1721.61 | 0.0007816 | 1721.61 | 0 | 0 | 2023-05-16 03:22:01 | 0.0003575 | 1.4073 | 3099.8532 | 0 | 关闭
13925 | 18 | 5 | 恒流充电 | 02:16:30 | 94:36:22 | 0.152 | 2.3531 | 0.3458 | 761.64 | 0.3458 | 761.64 | 0 | 0 | 0.0007846 | 1728.18 | 0.0007846 | 1728.18 | 0 | 0 | 2023-05-16 03:22:31 | 0.0003576 | 1.2666 | 2789.8678 | 0 | 关闭
13926 | 18 | 5 | 恒流充电 | 02:17:00 | 94:36:52 | 0.152 | 2.3541 | 0.3471 | 764.43 | 0.3471 | 764.43 | 0 | 0 | 0.0007876 | 1734.74 | 0.0007876 | 1734.74 | 0 | 0 | 2023-05-16 03:23:01 | 0.0003578 | 1.2666 | 2789.8189 | 0 | 关闭
13927 | 18 | 5 | 恒流充电 | 02:17:30 | 94:37:22 | 0.152 | 2.3551 | 0.3483 | 767.22 | 0.3483 | 767.22 | 0 | 0 | 0.0007906 | 1741.31 | 0.0007906 | 1741.31 | 0 | 0 | 2023-05-16 03:23:31 | 0.0003579 | 1.2667 | 2790.0147 | 0 | 关闭
13928 | 18 | 5 | 恒流充电 | 02:18:00 | 94:37:52 | 0.152 | 2.3565 | 0.3496 | 770.01 | 0.3496 | 770.01 | 0 | 0 | 0.0007935 | 1747.89 | 0.0007935 | 1747.89 | 0 | 0 | 2023-05-16 03:24:01 | 0.0003582 | 0.9047 | 1992.7627 | 0 | 关闭
13929 | 18 | 5 | 恒流充电 | 02:18:30 | 94:38:22 | 0.152 | 2.3576 | 0.3509 | 772.8 | 0.3509 | 772.8 | 0 | 0 | 0.0007965 | 1754.46 | 0.0007965 | 1754.46 | 0 | 0 | 2023-05-16 03:24:31 | 0.0003584 | 1.1517 | 2536.7775 | 0 | 关闭
13930 | 18 | 5 | 恒流充电 | 02:19:00 | 94:38:52 | 0.152 | 2.3586 | 0.3521 | 775.59 | 0.3521 | 775.59 | 0 | 0 | 0.0007995 | 1761.04 | 0.0007995 | 1761.04 | 0 | 0 | 2023-05-16 03:25:01 | 0.0003585 | 1.2668 | 2790.4063 | 0 | 关闭
13931 | 18 | 5 | 恒流充电 | 02:19:30 | 94:39:22 | 0.152 | 2.3599 | 0.3534 | 778.38 | 0.3534 | 778.38 | 0 | 0 | 0.0008025 | 1767.62 | 0.0008025 | 1767.62 | 0 | 0 | 2023-05-16 03:25:31 | 0.0003587 | 0.9743 | 2146.0145 | 0 | 关闭
13932 | 18 | 5 | 恒流充电 | 02:20:00 | 94:39:52 | 0.152 | 2.3613 | 0.3547 | 781.17 | 0.3547 | 781.17 | 0 | 0 | 0.0008055 | 1774.21 | 0.0008055 | 1774.21 | 0 | 0 | 2023-05-16 03:26:01 | 0.0003589 | 0.9047 | 1992.7977 | 0 | 关闭
13933 | 18 | 5 | 恒流充电 | 02:20:30 | 94:40:22 | 0.152 | 2.3628 | 0.3559 | 783.96 | 0.3559 | 783.96 | 0 | 0 | 0.0008085 | 1780.8 | 0.0008085 | 1780.8 | 0 | 0 | 2023-05-16 03:26:31 | 0.0003592 | 0.8444 | 1859.8793 | 0 | 关闭
13934 | 18 | 5 | 恒流充电 | 02:21:00 | 94:40:52 | 0.152 | 2.3644 | 0.3572 | 786.75 | 0.3572 | 786.75 | 0 | 0 | 0.0008115 | 1787.39 | 0.0008115 | 1787.39 | 0 | 0 | 2023-05-16 03:27:01 | 0.0003594 | 0.7916 | 1743.698 | 0 | 关闭
13935 | 18 | 5 | 恒流充电 | 02:21:30 | 94:41:22 | 0.152 | 2.3662 | 0.3585 | 789.54 | 0.3585 | 789.54 | 0 | 0 | 0.0008145 | 1793.99 | 0.0008145 | 1793.99 | 0 | 0 | 2023-05-16 03:27:31 | 0.0003596 | 0.7037 | 1549.8994 | 0 | 关闭
13936 | 18 | 5 | 恒流充电 | 02:22:00 | 94:41:52 | 0.152 | 2.3681 | 0.3597 | 792.33 | 0.3597 | 792.33 | 0 | 0 | 0.0008175 | 1800.6 | 0.0008175 | 1800.6 | 0 | 0 | 2023-05-16 03:28:01 | 0.0003599 | 0.6667 | 1468.403 | 0 | 关闭
13937 | 18 | 5 | 恒流充电 | 02:22:30 | 94:42:22 | 0.152 | 2.3703 | 0.361 | 795.12 | 0.361 | 795.12 | 0 | 0 | 0.0008205 | 1807.21 | 0.0008205 | 1807.21 | 0 | 0 | 2023-05-16 03:28:31 | 0.0003603 | 0.5757 | 1268.0995 | 0 | 关闭
13938 | 18 | 5 | 恒流充电 | 02:23:00 | 94:42:52 | 0.152 | 2.3728 | 0.3623 | 797.91 | 0.3623 | 797.91 | 0 | 0 | 0.0008235 | 1813.82 | 0.0008235 | 1813.82 | 0 | 0 | 2023-05-16 03:29:01 | 0.0003606 | 0.5066 | 1115.9667 | 0 | 关闭
13939 | 18 | 5 | 恒流充电 | 02:23:30 | 94:43:22 | 0.152 | 2.3756 | 0.3635 | 800.7 | 0.3635 | 800.7 | 0 | 0 | 0.0008265 | 1820.45 | 0.0008265 | 1820.45 | 0 | 0 | 2023-05-16 03:29:31 | 0.0003611 | 0.4523 | 996.3639 | 0 | 关闭
13940 | 18 | 5 | 恒流充电 | 02:24:00 | 94:43:52 | 0.152 | 2.3789 | 0.3648 | 803.49 | 0.3648 | 803.49 | 0 | 0 | 0.0008295 | 1827.08 | 0.0008295 | 1827.08 | 0 | 0 | 2023-05-16 03:30:01 | 0.0003616 | 0.3838 | 845.4293 | 0 | 关闭
13941 | 18 | 5 | 恒流充电 | 02:24:30 | 94:44:22 | 0.152 | 2.3828 | 0.3661 | 806.28 | 0.3661 | 806.28 | 0 | 0 | 0.0008325 | 1833.72 | 0.0008325 | 1833.72 | 0 | 0 | 2023-05-16 03:30:31 | 0.0003622 | 0.3248 | 715.3382 | 0 | 关闭
13942 | 18 | 5 | 恒流充电 | 02:25:00 | 94:44:52 | 0.152 | 2.3877 | 0.3673 | 809.07 | 0.3673 | 809.07 | 0 | 0 | 0.0008355 | 1840.37 | 0.0008355 | 1840.37 | 0 | 0 | 2023-05-16 03:31:01 | 0.0003629 | 0.2585 | 569.3708 | 0 | 关闭
13943 | 18 | 5 | 恒流充电 | 02:25:30 | 94:45:22 | 0.152 | 2.3941 | 0.3686 | 811.86 | 0.3686 | 811.86 | 0 | 0 | 0.0008386 | 1847.04 | 0.0008386 | 1847.04 | 0 | 0 | 2023-05-16 03:31:31 | 0.0003639 | 0.1979 | 435.9092 | 0 | 关闭
13944 | 18 | 5 | 恒流充电 | 02:26:00 | 94:45:52 | 0.152 | 2.4032 | 0.3699 | 814.65 | 0.3699 | 814.65 | 0 | 0 | 0.0008416 | 1853.74 | 0.0008416 | 1853.74 | 0 | 0 | 2023-05-16 03:32:01 | 0.0003653 | 0.1392 | 306.5789 | 0 | 关闭
13945 | 18 | 5 | 恒流充电 | 02:26:21 | 94:46:13 | 0.152 | 2.4132 | 0.3708 | 816.64 | 0.3708 | 816.64 | 0 | 0 | 0.0008438 | 1858.53 | 0.0008438 | 1858.53 | 0 | 0 | 2023-05-16 03:32:22 | 0.0003668 | 0.0903 | 199.0064 | 0 | 关闭
13946 | 18 | 5 | 恒流充电 | 02:26:30 | 94:46:22 | 0.152 | 2.4186 | 0.3711 | 817.44 | 0.3711 | 817.44 | 0 | 0 | 0.0008446 | 1860.46 | 0.0008446 | 1860.46 | 0 | 0 | 2023-05-16 03:32:31 | 0.0003676 | 0.0672 | 148.0938 | 0 | 关闭
13947 | 18 | 5 | 恒流充电 | 02:26:41 | 94:46:33 | 0.152 | 2.4286 | 0.3716 | 818.49 | 0.3716 | 818.49 | 0 | 0 | 0.0008458 | 1863.01 | 0.0008458 | 1863.01 | 0 | 0 | 2023-05-16 03:32:42 | 0.0003691 | 0.0477 | 105.0954 | 0 | 关闭
13948 | 18 | 5 | 恒流充电 | 02:26:49 | 94:46:41 | 0.152 | 2.4387 | 0.3719 | 819.22 | 0.3719 | 819.22 | 0 | 0 | 0.0008466 | 1864.79 | 0.0008466 | 1864.79 | 0 | 0 | 2023-05-16 03:32:50 | 0.0003707 | 0.033 | 72.743 | 0 | 关闭
13949 | 18 | 5 | 恒流充电 | 02:26:54 | 94:46:47 | 0.152 | 2.4487 | 0.3722 | 819.74 | 0.3722 | 819.74 | 0 | 0 | 0.0008472 | 1866.04 | 0.0008472 | 1866.04 | 0 | 0 | 2023-05-16 03:32:56 | 0.0003722 | 0.0232 | 51.1356 | 0 | 关闭
13950 | 18 | 5 | 恒流充电 | 02:26:58 | 94:46:51 | 0.152 | 2.4587 | 0.3723 | 820.13 | 0.3723 | 820.13 | 0 | 0 | 0.0008476 | 1867 | 0.0008476 | 1867 | 0 | 0 | 2023-05-16 03:33:00 | 0.0003737 | 0.0177 | 39.0651 | 0 | 关闭
13951 | 18 | 5 | 恒流充电 | 02:27:00 | 94:46:52 | 0.152 | 2.4617 | 0.3724 | 820.23 | 0.3724 | 820.23 | 0 | 0 | 0.0008477 | 1867.25 | 0.0008477 | 1867.25 | 0 | 0 | 2023-05-16 03:33:01 | 0.0003742 | 0.0155 | 34.0839 | 0 | 关闭
13952 | 18 | 5 | 恒流充电 | 02:27:03 | 94:46:55 | 0.152 | 2.4719 | 0.3725 | 820.54 | 0.3725 | 820.54 | 0 | 0 | 0.0008481 | 1868.01 | 0.0008481 | 1868.01 | 0 | 0 | 2023-05-16 03:33:04 | 0.0003757 | 0.0137 | 30.0884 | 0 | 关闭
13953 | 18 | 5 | 恒流充电 | 02:27:06 | 94:46:58 | 0.152 | 2.482 | 0.3726 | 820.79 | 0.3726 | 820.79 | 0 | 0 | 0.0008484 | 1868.63 | 0.0008484 | 1868.63 | 0 | 0 | 2023-05-16 03:33:07 | 0.0003772 | 0.0113 | 24.8615 | 0 | 关闭
13954 | 18 | 5 | 恒流充电 | 02:27:08 | 94:47:00 | 0.152 | 2.4922 | 0.3727 | 821.02 | 0.3727 | 821.02 | 0 | 0 | 0.0008486 | 1869.21 | 0.0008486 | 1869.21 | 0 | 0 | 2023-05-16 03:33:09 | 0.0003788 | 0.0103 | 22.7942 | 0 | 关闭
13955 | 18 | 5 | 恒流充电 | 02:27:10 | 94:47:03 | 0.152 | 2.5023 | 0.3728 | 821.23 | 0.3728 | 821.23 | 0 | 0 | 0.0008489 | 1869.74 | 0.0008489 | 1869.74 | 0 | 0 | 2023-05-16 03:33:12 | 0.0003803 | 0.0096 | 21.1686 | 0 | 关闭
13956 | 18 | 5 | 恒流充电 | 02:27:13 | 94:47:05 | 0.152 | 2.5125 | 0.3729 | 821.44 | 0.3729 | 821.44 | 0 | 0 | 0.0008491 | 1870.26 | 0.0008491 | 1870.26 | 0 | 0 | 2023-05-16 03:33:14 | 0.0003819 | 0.0091 | 20.0685 | 0 | 关闭
13957 | 18 | 5 | 恒流充电 | 02:27:15 | 94:47:07 | 0.152 | 2.5225 | 0.373 | 821.63 | 0.373 | 821.63 | 0 | 0 | 0.0008493 | 1870.75 | 0.0008493 | 1870.75 | 0 | 0 | 2023-05-16 03:33:16 | 0.0003834 | 0.0089 | 19.5301 | 0 | 关闭
13958 | 18 | 5 | 恒流充电 | 02:27:17 | 94:47:09 | 0.152 | 2.5328 | 0.3731 | 821.84 | 0.3731 | 821.84 | 0 | 0 | 0.0008496 | 1871.27 | 0.0008496 | 1871.27 | 0 | 0 | 2023-05-16 03:33:18 | 0.0003849 | 0.009 | 19.8547 | 0 | 关闭
13959 | 18 | 5 | 恒流充电 | 02:27:19 | 94:47:11 | 0.152 | 2.5431 | 0.3732 | 822.04 | 0.3732 | 822.04 | 0 | 0 | 0.0008498 | 1871.79 | 0.0008498 | 1871.79 | 0 | 0 | 2023-05-16 03:33:20 | 0.0003865 | 0.009 | 19.8642 | 0 | 关闭
13960 | 18 | 5 | 恒流充电 | 02:27:21 | 94:47:14 | 0.152 | 2.5532 | 0.3733 | 822.26 | 0.3733 | 822.26 | 0 | 0 | 0.00085 | 1872.33 | 0.00085 | 1872.33 | 0 | 0 | 2023-05-16 03:33:23 | 0.0003881 | 0.0096 | 21.1783 | 0 | 关闭
13961 | 18 | 5 | 恒流充电 | 02:27:24 | 94:47:16 | 0.152 | 2.5632 | 0.3734 | 822.48 | 0.3734 | 822.48 | 0 | 0 | 0.0008503 | 1872.9 | 0.0008503 | 1872.9 | 0 | 0 | 2023-05-16 03:33:25 | 0.0003896 | 0.0101 | 22.3201 | 0 | 关闭
13962 | 18 | 5 | 恒流充电 | 02:27:26 | 94:47:19 | 0.152 | 2.5733 | 0.3735 | 822.71 | 0.3735 | 822.71 | 0 | 0 | 0.0008506 | 1873.5 | 0.0008506 | 1873.5 | 0 | 0 | 2023-05-16 03:33:28 | 0.0003911 | 0.0105 | 23.0199 | 0 | 关闭
13963 | 18 | 5 | 恒流充电 | 02:27:29 | 94:47:21 | 0.152 | 2.5835 | 0.3736 | 822.96 | 0.3736 | 822.96 | 0 | 0 | 0.0008509 | 1874.15 | 0.0008509 | 1874.15 | 0 | 0 | 2023-05-16 03:33:30 | 0.0003926 | 0.0112 | 24.6082 | 0 | 关闭
13964 | 18 | 5 | 恒流充电 | 02:27:30 | 94:47:22 | 0.152 | 2.5856 | 0.3737 | 823.02 | 0.3737 | 823.02 | 0 | 0 | 0.0008509 | 1874.29 | 0.0008509 | 1874.29 | 0 | 0 | 2023-05-16 03:33:31 | 0.000393 | 0.0121 | 26.5716 | 0 | 关闭
13965 | 18 | 5 | 恒流充电 | 02:27:32 | 94:47:25 | 0.152 | 2.5958 | 0.3738 | 823.29 | 0.3738 | 823.29 | 0 | 0 | 0.0008512 | 1874.99 | 0.0008512 | 1874.99 | 0 | 0 | 2023-05-16 03:33:34 | 0.0003945 | 0.012 | 26.4509 | 0 | 关闭
13966 | 18 | 5 | 恒流充电 | 02:27:36 | 94:47:28 | 0.152 | 2.6062 | 0.3739 | 823.58 | 0.3739 | 823.58 | 0 | 0 | 0.0008516 | 1875.74 | 0.0008516 | 1875.74 | 0 | 0 | 2023-05-16 03:33:37 | 0.0003961 | 0.0126 | 27.7119 | 0 | 关闭
13967 | 18 | 5 | 恒流充电 | 02:27:39 | 94:47:31 | 0.152 | 2.6163 | 0.374 | 823.87 | 0.374 | 823.87 | 0 | 0 | 0.0008519 | 1876.52 | 0.0008519 | 1876.52 | 0 | 0 | 2023-05-16 03:33:40 | 0.0003977 | 0.0134 | 29.4655 | 0 | 关闭
13968 | 18 | 5 | 恒流充电 | 02:27:42 | 94:47:34 | 0.152 | 2.6264 | 0.3742 | 824.18 | 0.3742 | 824.18 | 0 | 0 | 0.0008523 | 1877.32 | 0.0008523 | 1877.32 | 0 | 0 | 2023-05-16 03:33:43 | 0.0003992 | 0.0138 | 30.3863 | 0 | 关闭
13969 | 18 | 5 | 恒流充电 | 02:27:45 | 94:47:38 | 0.152 | 2.6364 | 0.3743 | 824.49 | 0.3743 | 824.49 | 0 | 0 | 0.0008527 | 1878.13 | 0.0008527 | 1878.13 | 0 | 0 | 2023-05-16 03:33:47 | 0.0004007 | 0.0139 | 30.6804 | 0 | 关闭
13970 | 18 | 5 | 恒流充电 | 02:27:49 | 94:47:41 | 0.152 | 2.6465 | 0.3745 | 824.8 | 0.3745 | 824.8 | 0 | 0 | 0.000853 | 1878.96 | 0.000853 | 1878.96 | 0 | 0 | 2023-05-16 03:33:50 | 0.0004022 | 0.0142 | 31.3168 | 0 | 关闭
13971 | 18 | 5 | 恒流充电 | 02:27:52 | 94:47:44 | 0.152 | 2.6566 | 0.3746 | 825.12 | 0.3746 | 825.12 | 0 | 0 | 0.0008534 | 1879.8 | 0.0008534 | 1879.8 | 0 | 0 | 2023-05-16 03:33:54 | 0.0004038 | 0.0142 | 31.2974 | 0 | 关闭
13972 | 18 | 5 | 恒流充电 | 02:27:56 | 94:47:48 | 0.152 | 2.6666 | 0.3747 | 825.44 | 0.3747 | 825.44 | 0 | 0 | 0.0008538 | 1880.64 | 0.0008538 | 1880.64 | 0 | 0 | 2023-05-16 03:33:57 | 0.0004053 | 0.0144 | 31.6202 | 0 | 关闭
13973 | 18 | 5 | 恒流充电 | 02:27:59 | 94:47:51 | 0.152 | 2.6768 | 0.3749 | 825.75 | 0.3749 | 825.75 | 0 | 0 | 0.0008542 | 1881.49 | 0.0008542 | 1881.49 | 0 | 0 | 2023-05-16 03:34:00 | 0.0004069 | 0.0141 | 31.0002 | 0 | 关闭
13974 | 18 | 5 | 恒流充电 | 02:28:00 | 94:47:52 | 0.152 | 2.6785 | 0.3749 | 825.81 | 0.3749 | 825.81 | 0 | 0 | 0.0008543 | 1881.64 | 0.0008543 | 1881.64 | 0 | 0 | 2023-05-16 03:34:01 | 0.0004071 | 0.0149 | 32.8237 | 0 | 关闭
13975 | 18 | 5 | 恒流充电 | 02:28:03 | 94:47:55 | 0.152 | 2.6887 | 0.3751 | 826.12 | 0.3751 | 826.12 | 0 | 0 | 0.0008546 | 1882.49 | 0.0008546 | 1882.49 | 0 | 0 | 2023-05-16 03:34:04 | 0.0004087 | 0.0141 | 30.9906 | 0 | 关闭
13976 | 18 | 5 | 恒流充电 | 02:28:06 | 94:47:59 | 0.152 | 2.6987 | 0.3752 | 826.44 | 0.3752 | 826.44 | 0 | 0 | 0.000855 | 1883.34 | 0.000855 | 1883.34 | 0 | 0 | 2023-05-16 03:34:08 | 0.0004102 | 0.0144 | 31.63 | 0 | 关闭
13977 | 18 | 5 | 恒流充电 | 02:28:10 | 94:48:02 | 0.152 | 2.7088 | 0.3753 | 826.76 | 0.3753 | 826.76 | 0 | 0 | 0.0008554 | 1884.19 | 0.0008554 | 1884.19 | 0 | 0 | 2023-05-16 03:34:11 | 0.0004117 | 0.0142 | 31.3071 | 0 | 关闭
13978 | 18 | 5 | 恒流充电 | 02:28:13 | 94:48:06 | 0.152 | 2.7189 | 0.3755 | 827.08 | 0.3755 | 827.08 | 0 | 0 | 0.0008558 | 1885.08 | 0.0008558 | 1885.08 | 0 | 0 | 2023-05-16 03:34:15 | 0.0004132 | 0.0146 | 32.2279 | 0 | 关闭
13979 | 18 | 5 | 恒流充电 | 02:28:17 | 94:48:09 | 0.152 | 2.7291 | 0.3756 | 827.42 | 0.3756 | 827.42 | 0 | 0 | 0.0008562 | 1885.99 | 0.0008562 | 1885.99 | 0 | 0 | 2023-05-16 03:34:18 | 0.0004148 | 0.0149 | 32.8141 | 0 | 关闭
13980 | 18 | 5 | 恒流充电 | 02:28:21 | 94:48:13 | 0.152 | 2.7392 | 0.3758 | 827.76 | 0.3758 | 827.76 | 0 | 0 | 0.0008567 | 1886.93 | 0.0008567 | 1886.93 | 0 | 0 | 2023-05-16 03:34:22 | 0.0004163 | 0.0155 | 34.0695 | 0 | 关闭
13981 | 18 | 5 | 恒流充电 | 02:28:24 | 94:48:17 | 0.152 | 2.7494 | 0.376 | 828.12 | 0.376 | 828.12 | 0 | 0 | 0.0008571 | 1887.93 | 0.0008571 | 1887.93 | 0 | 0 | 2023-05-16 03:34:26 | 0.0004179 | 0.0161 | 35.5494 | 0 | 关闭
13982 | 18 | 5 | 恒流充电 | 02:28:28 | 94:48:21 | 0.152 | 2.7594 | 0.3761 | 828.5 | 0.3761 | 828.5 | 0 | 0 | 0.0008576 | 1888.95 | 0.0008576 | 1888.95 | 0 | 0 | 2023-05-16 03:34:30 | 0.0004194 | 0.0169 | 37.2002 | 0 | 关闭
13983 | 18 | 5 | 恒流充电 | 02:28:30 | 94:48:22 | 0.152 | 2.762 | 0.3762 | 828.6 | 0.3762 | 828.6 | 0 | 0 | 0.0008577 | 1889.23 | 0.0008577 | 1889.23 | 0 | 0 | 2023-05-16 03:34:31 | 0.0004198 | 0.0179 | 39.384 | 0 | 关闭
13984 | 18 | 5 | 恒流充电 | 02:28:34 | 94:48:26 | 0.152 | 2.7721 | 0.3764 | 829.02 | 0.3764 | 829.02 | 0 | 0 | 0.0008582 | 1890.39 | 0.0008582 | 1890.39 | 0 | 0 | 2023-05-16 03:34:35 | 0.0004213 | 0.0188 | 41.4262 | 0 | 关闭
13985 | 18 | 5 | 恒流充电 | 02:28:39 | 94:48:31 | 0.152 | 2.7821 | 0.3766 | 829.46 | 0.3766 | 829.46 | 0 | 0 | 0.0008588 | 1891.63 | 0.0008588 | 1891.63 | 0 | 0 | 2023-05-16 03:34:40 | 0.0004229 | 0.0203 | 44.6402 | 0 | 关闭
13986 | 18 | 5 | 恒流充电 | 02:28:44 | 94:48:37 | 0.152 | 2.7922 | 0.3768 | 829.97 | 0.3768 | 829.97 | 0 | 0 | 0.0008594 | 1893.06 | 0.0008594 | 1893.06 | 0 | 0 | 2023-05-16 03:34:46 | 0.0004244 | 0.023 | 50.6341 | 0 | 关闭
13987 | 18 | 5 | 恒流充电 | 02:28:49 | 94:48:41 | 0.152 | 2.8 | 0.377 | 830.42 | 0.377 | 830.42 | 0 | 0 | 0.00086 | 1894.3 | 0.00086 | 1894.3 | 0 | 0 | 2023-05-16 03:34:51 | 0.0004256 | 0.026 | 57.2311 | 0 | 关闭
13988 | 19 | 2 | 搁置 | 00:00:00 | 94:48:41 | 0 | 2.7956 | 0 | 0 | 0 | 0 | 0 | 0 | 0 | 0 | 0 | 0 | 0 | 0 | 2023-05-16 03:34:51 | 0 | 0 | 0 | 0 | 关闭
13989 | 19 | 2 | 搁置 | 00:00:00 | 94:48:42 | 0 | 2.782 | 0 | 0 | 0 | 0 | 0 | 0 | 0 | 0 | 0 | 0 | 0 | 0 | 2023-05-16 03:34:51 | 0 | 0 | 0 | 0 | 关闭
13990 | 19 | 2 | 搁置 | 00:00:00 | 94:48:42 | 0 | 2.769 | 0 | 0 | 0 | 0 | 0 | 0 | 0 | 0 | 0 | 0 | 0 | 0 | 2023-05-16 03:34:52 | 0 | 0 | 0 | 0 | 关闭
13991 | 19 | 2 | 搁置 | 00:00:01 | 94:48:43 | 0 | 2.7588 | 0 | 0 | 0 | 0 | 0 | 0 | 0 | 0 | 0 | 0 | 0 | 0 | 2023-05-16 03:34:52 | 0 | 0 | 0 | 0 | 关闭
13992 | 19 | 2 | 搁置 | 00:00:01 | 94:48:43 | 0 | 2.7465 | 0 | 0 | 0 | 0 | 0 | 0 | 0 | 0 | 0 | 0 | 0 | 0 | 2023-05-16 03:34:52 | 0 | 0 | 0 | 0 | 关闭
13993 | 19 | 2 | 搁置 | 00:00:01 | 94:48:43 | 0 | 2.734 | 0 | 0 | 0 | 0 | 0 | 0 | 0 | 0 | 0 | 0 | 0 | 0 | 2023-05-16 03:34:53 | 0 | 0 | 0 | 0 | 关闭
13994 | 19 | 2 | 搁置 | 00:00:02 | 94:48:44 | 0 | 2.7234 | 0 | 0 | 0 | 0 | 0 | 0 | 0 | 0 | 0 | 0 | 0 | 0 | 2023-05-16 03:34:53 | 0 | 0 | 0 | 0 | 关闭
13995 | 19 | 2 | 搁置 | 00:00:02 | 94:48:44 | 0 | 2.7124 | 0 | 0 | 0 | 0 | 0 | 0 | 0 | 0 | 0 | 0 | 0 | 0 | 2023-05-16 03:34:53 | 0 | 0 | 0 | 0 | 关闭
13996 | 19 | 2 | 搁置 | 00:00:03 | 94:48:45 | 0 | 2.7006 | 0 | 0 | 0 | 0 | 0 | 0 | 0 | 0 | 0 | 0 | 0 | 0 | 2023-05-16 03:34:54 | 0 | 0 | 0 | 0 | 关闭
13997 | 19 | 2 | 搁置 | 00:00:03 | 94:48:45 | 0 | 2.6888 | 0 | 0 | 0 | 0 | 0 | 0 | 0 | 0 | 0 | 0 | 0 | 0 | 2023-05-16 03:34:54 | 0 | 0 | 0 | 0 | 关闭
13998 | 19 | 2 | 搁置 | 00:00:04 | 94:48:46 | 0 | 2.6783 | 0 | 0 | 0 | 0 | 0 | 0 | 0 | 0 | 0 | 0 | 0 | 0 | 2023-05-16 03:34:55 | 0 | 0 | 0 | 0 | 关闭
13999 | 19 | 2 | 搁置 | 00:00:04 | 94:48:46 | 0 | 2.6677 | 0 | 0 | 0 | 0 | 0 | 0 | 0 | 0 | 0 | 0 | 0 | 0 | 2023-05-16 03:34:55 | 0 | 0 | 0 | 0 | 关闭
14000 | 19 | 2 | 搁置 | 00:00:05 | 94:48:47 | 0 | 2.6562 | 0 | 0 | 0 | 0 | 0 | 0 | 0 | 0 | 0 | 0 | 0 | 0 | 2023-05-16 03:34:56 | 0 | 0 | 0 | 0 | 关闭
14001 | 19 | 2 | 搁置 | 00:00:05 | 94:48:47 | 0 | 2.6449 | 0 | 0 | 0 | 0 | 0 | 0 | 0 | 0 | 0 | 0 | 0 | 0 | 2023-05-16 03:34:57 | 0 | 0 | 0 | 0 | 关闭
14002 | 19 | 2 | 搁置 | 00:00:06 | 94:48:48 | 0 | 2.634 | 0 | 0 | 0 | 0 | 0 | 0 | 0 | 0 | 0 | 0 | 0 | 0 | 2023-05-16 03:34:57 | 0 | 0 | 0 | 0 | 关闭
14003 | 19 | 2 | 搁置 | 00:00:07 | 94:48:49 | 0 | 2.6227 | 0 | 0 | 0 | 0 | 0 | 0 | 0 | 0 | 0 | 0 | 0 | 0 | 2023-05-16 03:34:58 | 0 | 0 | 0 | 0 | 关闭
14004 | 19 | 2 | 搁置 | 00:00:07 | 94:48:49 | 0 | 2.6115 | 0 | 0 | 0 | 0 | 0 | 0 | 0 | 0 | 0 | 0 | 0 | 0 | 2023-05-16 03:34:59 | 0 | 0 | 0 | 0 | 关闭
14005 | 19 | 2 | 搁置 | 00:00:08 | 94:48:50 | 0 | 2.6009 | 0 | 0 | 0 | 0 | 0 | 0 | 0 | 0 | 0 | 0 | 0 | 0 | 2023-05-16 03:34:59 | 0 | 0 | 0 | 0 | 关闭
14006 | 19 | 2 | 搁置 | 00:00:09 | 94:48:51 | 0 | 2.5896 | 0 | 0 | 0 | 0 | 0 | 0 | 0 | 0 | 0 | 0 | 0 | 0 | 2023-05-16 03:35:00 | 0 | 0 | 0 | 0 | 关闭
14007 | 19 | 2 | 搁置 | 00:00:10 | 94:48:52 | 0 | 2.5794 | 0 | 0 | 0 | 0 | 0 | 0 | 0 | 0 | 0 | 0 | 0 | 0 | 2023-05-16 03:35:01 | 0 | 0 | 0 | 0 | 关闭
14008 | 19 | 2 | 搁置 | 00:00:11 | 94:48:53 | 0 | 2.5684 | 0 | 0 | 0 | 0 | 0 | 0 | 0 | 0 | 0 | 0 | 0 | 0 | 2023-05-16 03:35:02 | 0 | 0 | 0 | 0 | 关闭
14009 | 19 | 2 | 搁置 | 00:00:12 | 94:48:53 | 0 | 2.5583 | 0 | 0 | 0 | 0 | 0 | 0 | 0 | 0 | 0 | 0 | 0 | 0 | 2023-05-16 03:35:03 | 0 | 0 | 0 | 0 | 关闭
14010 | 19 | 2 | 搁置 | 00:00:13 | 94:48:54 | 0 | 2.5478 | 0 | 0 | 0 | 0 | 0 | 0 | 0 | 0 | 0 | 0 | 0 | 0 | 2023-05-16 03:35:04 | 0 | 0 | 0 | 0 | 关闭
14011 | 19 | 2 | 搁置 | 00:00:14 | 94:48:56 | 0 | 2.5373 | 0 | 0 | 0 | 0 | 0 | 0 | 0 | 0 | 0 | 0 | 0 | 0 | 2023-05-16 03:35:05 | 0 | 0 | 0 | 0 | 关闭
14012 | 19 | 2 | 搁置 | 00:00:15 | 94:48:57 | 0 | 2.5267 | 0 | 0 | 0 | 0 | 0 | 0 | 0 | 0 | 0 | 0 | 0 | 0 | 2023-05-16 03:35:06 | 0 | 0 | 0 | 0 | 关闭
14013 | 19 | 2 | 搁置 | 00:00:16 | 94:48:58 | 0 | 2.5167 | 0 | 0 | 0 | 0 | 0 | 0 | 0 | 0 | 0 | 0 | 0 | 0 | 2023-05-16 03:35:07 | 0 | 0 | 0 | 0 | 关闭
14014 | 19 | 2 | 搁置 | 00:00:18 | 94:49:00 | 0 | 2.5064 | 0 | 0 | 0 | 0 | 0 | 0 | 0 | 0 | 0 | 0 | 0 | 0 | 2023-05-16 03:35:09 | 0 | 0 | 0 | 0 | 关闭
14015 | 19 | 2 | 搁置 | 00:00:19 | 94:49:01 | 0 | 2.4964 | 0 | 0 | 0 | 0 | 0 | 0 | 0 | 0 | 0 | 0 | 0 | 0 | 2023-05-16 03:35:11 | 0 | 0 | 0 | 0 | 关闭
14016 | 19 | 2 | 搁置 | 00:00:21 | 94:49:03 | 0 | 2.4861 | 0 | 0 | 0 | 0 | 0 | 0 | 0 | 0 | 0 | 0 | 0 | 0 | 2023-05-16 03:35:13 | 0 | 0 | 0 | 0 | 关闭
14017 | 19 | 2 | 搁置 | 00:00:24 | 94:49:06 | 0 | 2.4761 | 0 | 0 | 0 | 0 | 0 | 0 | 0 | 0 | 0 | 0 | 0 | 0 | 2023-05-16 03:35:15 | 0 | 0 | 0 | 0 | 关闭
14018 | 19 | 2 | 搁置 | 00:00:27 | 94:49:09 | 0 | 2.4661 | 0 | 0 | 0 | 0 | 0 | 0 | 0 | 0 | 0 | 0 | 0 | 0 | 2023-05-16 03:35:18 | 0 | 0 | 0 | 0 | 关闭
14019 | 19 | 2 | 搁置 | 00:00:30 | 94:49:11 | 0 | 2.46 | 0 | 0 | 0 | 0 | 0 | 0 | 0 | 0 | 0 | 0 | 0 | 0 | 2023-05-16 03:35:21 | 0 | 0 | 0 | 0 | 关闭
14020 | 19 | 2 | 搁置 | 00:00:35 | 94:49:16 | 0 | 2.45 | 0 | 0 | 0 | 0 | 0 | 0 | 0 | 0 | 0 | 0 | 0 | 0 | 2023-05-16 03:35:26 | 0 | 0 | 0 | 0 | 关闭
14021 | 19 | 2 | 搁置 | 00:00:41 | 94:49:23 | 0 | 2.44 | 0 | 0 | 0 | 0 | 0 | 0 | 0 | 0 | 0 | 0 | 0 | 0 | 2023-05-16 03:35:32 | 0 | 0 | 0 | 0 | 关闭
14022 | 19 | 2 | 搁置 | 00:00:50 | 94:49:32 | 0 | 2.43 | 0 | 0 | 0 | 0 | 0 | 0 | 0 | 0 | 0 | 0 | 0 | 0 | 2023-05-16 03:35:42 | 0 | 0 | 0 | 0 | 关闭
14023 | 19 | 2 | 搁置 | 00:01:00 | 94:49:41 | 0 | 2.4228 | 0 | 0 | 0 | 0 | 0 | 0 | 0 | 0 | 0 | 0 | 0 | 0 | 2023-05-16 03:35:51 | 0 | 0 | 0 | 0 | 关闭
14024 | 19 | 3 | 恒流放电 | 00:00:00 | 94:49:41 | -0.1519 | 2.4175 | 0 | 0 | 0 | 0 | 0 | 0 | 0 | 0 | 0 | 0 | 0 | 0 | 2023-05-16 03:35:51 | -0.0003673 | 0 | 0 | 0 | 关闭
14025 | 19 | 3 | 恒流放电 | 00:00:01 | 94:49:43 | -0.152 | 2.4073 | 0.0001 | 0.11 | 0 | 0 | 0.0001 | 0.11 | 1e-07 | 0.27 | 0 | 0 | 1e-07 | 0.27 | 2023-05-16 03:35:52 | -0.0003659 | -0.005 | -10.9406 | 0 | 关闭
14026 | 19 | 3 | 恒流放电 | 00:00:03 | 94:49:45 | -0.152 | 2.397 | 0.0001 | 0.33 | 0 | 0 | 0.0001 | 0.33 | 4e-07 | 0.78 | 0 | 0 | 4e-07 | 0.78 | 2023-05-16 03:35:54 | -0.0003644 | -0.0094 | -20.7689 | 0 | 关闭
14027 | 19 | 3 | 恒流放电 | 00:00:07 | 94:49:49 | -0.152 | 2.3869 | 0.0003 | 0.69 | 0 | 0 | 0.0003 | 0.69 | 7e-07 | 1.65 | 0 | 0 | 7e-07 | 1.65 | 2023-05-16 03:35:58 | -0.0003628 | -0.0163 | -35.9141 | 0 | 关闭
14028 | 19 | 3 | 恒流放电 | 00:00:14 | 94:49:56 | -0.152 | 2.3769 | 0.0006 | 1.31 | 0 | 0 | 0.0006 | 1.31 | 1.4e-06 | 3.13 | 0 | 0 | 1.4e-06 | 3.13 | 2023-05-16 03:36:05 | -0.0003613 | -0.0283 | -62.314 | 0 | 关闭
14029 | 19 | 3 | 恒流放电 | 00:00:27 | 94:50:09 | -0.152 | 2.3669 | 0.0012 | 2.54 | 0 | 0 | 0.0012 | 2.54 | 2.7e-06 | 6.05 | 0 | 0 | 2.7e-06 | 6.05 | 2023-05-16 03:36:18 | -0.0003598 | -0.0557 | -122.768 | 0 | 关闭
14030 | 19 | 3 | 恒流放电 | 00:00:30 | 94:50:11 | -0.152 | 2.3657 | 0.0013 | 2.79 | 0 | 0 | 0.0013 | 2.79 | 3e-06 | 6.64 | 0 | 0 | 3e-06 | 6.64 | 2023-05-16 03:36:21 | -0.0003596 | -0.095 | -209.2613 | 0 | 关闭
14031 | 19 | 3 | 恒流放电 | 00:01:00 | 94:50:41 | -0.152 | 2.3564 | 0.0025 | 5.58 | 0 | 0 | 0.0025 | 5.58 | 6e-06 | 13.23 | 0 | 0 | 6e-06 | 13.23 | 2023-05-16 03:36:51 | -0.0003582 | -0.1362 | -300.0147 | 0 | 关闭
14032 | 19 | 3 | 恒流放电 | 00:01:30 | 94:51:11 | -0.152 | 2.3513 | 0.0038 | 8.37 | 0 | 0 | 0.0038 | 8.37 | 9e-06 | 19.79 | 0 | 0 | 9e-06 | 19.79 | 2023-05-16 03:37:21 | -0.0003574 | -0.2484 | -547.0929 | 0 | 关闭
14033 | 19 | 3 | 恒流放电 | 00:02:00 | 94:51:41 | -0.152 | 2.3476 | 0.0051 | 11.16 | 0 | 0 | 0.0051 | 11.16 | 1.2e-05 | 26.35 | 0 | 0 | 1.2e-05 | 26.35 | 2023-05-16 03:37:51 | -0.0003568 | -0.3424 | -754.0927 | 0 | 关闭
14034 | 19 | 3 | 恒流放电 | 00:02:30 | 94:52:11 | -0.152 | 2.3447 | 0.0063 | 13.95 | 0 | 0 | 0.0063 | 13.95 | 1.49e-05 | 32.89 | 0 | 0 | 1.49e-05 | 32.89 | 2023-05-16 03:38:21 | -0.0003564 | -0.4368 | -962.1226 | 0 | 关闭
14035 | 19 | 3 | 恒流放电 | 00:03:00 | 94:52:41 | -0.152 | 2.3421 | 0.0076 | 16.74 | 0 | 0 | 0.0076 | 16.74 | 1.79e-05 | 39.43 | 0 | 0 | 1.79e-05 | 39.43 | 2023-05-16 03:38:51 | -0.000356 | -0.4872 | -1073.1414 | 0 | 关闭
14036 | 19 | 3 | 恒流放电 | 00:03:30 | 94:53:11 | -0.152 | 2.3398 | 0.0089 | 19.53 | 0 | 0 | 0.0089 | 19.53 | 2.09e-05 | 45.96 | 0 | 0 | 2.09e-05 | 45.96 | 2023-05-16 03:39:21 | -0.0003556 | -0.5508 | -1213.1084 | 0 | 关闭
14037 | 19 | 3 | 恒流放电 | 00:04:00 | 94:53:41 | -0.152 | 2.3379 | 0.0101 | 22.32 | 0 | 0 | 0.0101 | 22.32 | 2.38e-05 | 52.49 | 0 | 0 | 2.38e-05 | 52.49 | 2023-05-16 03:39:51 | -0.0003553 | -0.6667 | -1468.4803 | 0 | 关闭
14038 | 19 | 3 | 恒流放电 | 00:04:30 | 94:54:11 | -0.152 | 2.3361 | 0.0114 | 25.11 | 0 | 0 | 0.0114 | 25.11 | 2.68e-05 | 59.01 | 0 | 0 | 2.68e-05 | 59.01 | 2023-05-16 03:40:21 | -0.0003551 | -0.7037 | -1550.0625 | 0 | 关闭
14039 | 19 | 3 | 恒流放电 | 00:05:00 | 94:54:41 | -0.152 | 2.3343 | 0.0127 | 27.9 | 0 | 0 | 0.0127 | 27.9 | 2.97e-05 | 65.52 | 0 | 0 | 2.97e-05 | 65.52 | 2023-05-16 03:40:51 | -0.0003548 | -0.7037 | -1550.0625 | 0 | 关闭
14040 | 19 | 3 | 恒流放电 | 00:05:30 | 94:55:11 | -0.152 | 2.3328 | 0.0139 | 30.69 | 0 | 0 | 0.0139 | 30.69 | 3.27e-05 | 72.04 | 0 | 0 | 3.27e-05 | 72.04 | 2023-05-16 03:41:21 | -0.0003546 | -0.8445 | -1860.0832 | 0 | 关闭
14041 | 19 | 3 | 恒流放电 | 00:06:00 | 94:55:41 | -0.152 | 2.3314 | 0.0152 | 33.48 | 0 | 0 | 0.0152 | 33.48 | 3.57e-05 | 78.54 | 0 | 0 | 3.57e-05 | 78.54 | 2023-05-16 03:41:51 | -0.0003544 | -0.9048 | -1992.9332 | 0 | 关闭
14042 | 19 | 3 | 恒流放电 | 00:06:30 | 94:56:11 | -0.152 | 2.3301 | 0.0165 | 36.27 | 0 | 0 | 0.0165 | 36.27 | 3.86e-05 | 85.05 | 0 | 0 | 3.86e-05 | 85.05 | 2023-05-16 03:42:21 | -0.0003542 | -0.9744 | -2146.2546 | 0 | 关闭
14043 | 19 | 3 | 恒流放电 | 00:07:00 | 94:56:41 | -0.152 | 2.3288 | 0.0177 | 39.06 | 0 | 0 | 0.0177 | 39.06 | 4.16e-05 | 91.54 | 0 | 0 | 4.16e-05 | 91.54 | 2023-05-16 03:42:51 | -0.000354 | -0.9744 | -2146.2499 | 0 | 关闭
14044 | 19 | 3 | 恒流放电 | 00:07:30 | 94:57:11 | -0.152 | 2.3275 | 0.019 | 41.85 | 0 | 0 | 0.019 | 41.85 | 4.45e-05 | 98.04 | 0 | 0 | 4.45e-05 | 98.04 | 2023-05-16 03:43:21 | -0.0003538 | -0.9744 | -2146.2404 | 0 | 关闭
14045 | 19 | 3 | 恒流放电 | 00:08:00 | 94:57:41 | -0.152 | 2.3263 | 0.0203 | 44.64 | 0 | 0 | 0.0203 | 44.64 | 4.75e-05 | 104.53 | 0 | 0 | 4.75e-05 | 104.53 | 2023-05-16 03:43:51 | -0.0003536 | -1.0555 | -2324.9612 | 0 | 关闭
14046 | 19 | 3 | 恒流放电 | 00:08:30 | 94:58:11 | -0.152 | 2.3251 | 0.0215 | 47.43 | 0 | 0 | 0.0215 | 47.43 | 5.04e-05 | 111.02 | 0 | 0 | 5.04e-05 | 111.02 | 2023-05-16 03:44:21 | -0.0003534 | -1.0555 | -2324.8287 | 0 | 关闭
14047 | 19 | 3 | 恒流放电 | 00:09:00 | 94:58:41 | -0.152 | 2.3241 | 0.0228 | 50.22 | 0 | 0 | 0.0228 | 50.22 | 5.33e-05 | 117.51 | 0 | 0 | 5.33e-05 | 117.51 | 2023-05-16 03:44:51 | -0.0003532 | -1.2666 | -2789.8617 | 0 | 关闭
14048 | 19 | 3 | 恒流放电 | 00:09:30 | 94:59:11 | -0.152 | 2.323 | 0.0241 | 53.01 | 0 | 0 | 0.0241 | 53.01 | 5.63e-05 | 123.99 | 0 | 0 | 5.63e-05 | 123.99 | 2023-05-16 03:45:21 | -0.0003531 | -1.1515 | -2536.3269 | 0 | 关闭
14049 | 19 | 3 | 恒流放电 | 00:10:00 | 94:59:41 | -0.152 | 2.322 | 0.0253 | 55.8 | 0 | 0 | 0.0253 | 55.8 | 5.92e-05 | 130.47 | 0 | 0 | 5.92e-05 | 130.47 | 2023-05-16 03:45:51 | -0.0003529 | -1.2666 | -2789.9413 | 0 | 关闭
14050 | 19 | 3 | 恒流放电 | 00:10:30 | 95:00:11 | -0.152 | 2.321 | 0.0266 | 58.59 | 0 | 0 | 0.0266 | 58.59 | 6.22e-05 | 136.95 | 0 | 0 | 6.22e-05 | 136.95 | 2023-05-16 03:46:21 | -0.0003528 | -1.2666 | -2789.9474 | 0 | 关闭
14051 | 19 | 3 | 恒流放电 | 00:11:00 | 95:00:41 | -0.152 | 2.3201 | 0.0279 | 61.38 | 0 | 0 | 0.0279 | 61.38 | 6.51e-05 | 143.42 | 0 | 0 | 6.51e-05 | 143.42 | 2023-05-16 03:46:51 | -0.0003526 | -1.4074 | -3099.9007 | 0 | 关闭
14052 | 19 | 3 | 恒流放电 | 00:11:30 | 95:01:11 | -0.152 | 2.3192 | 0.0291 | 64.17 | 0 | 0 | 0.0291 | 64.17 | 6.81e-05 | 149.89 | 0 | 0 | 6.81e-05 | 149.89 | 2023-05-16 03:47:21 | -0.0003525 | -1.4073 | -3099.8871 | 0 | 关闭
14053 | 19 | 3 | 恒流放电 | 00:12:00 | 95:01:41 | -0.152 | 2.3183 | 0.0304 | 66.96 | 0 | 0 | 0.0304 | 66.96 | 7.1e-05 | 156.36 | 0 | 0 | 7.1e-05 | 156.36 | 2023-05-16 03:47:51 | -0.0003524 | -1.4074 | -3099.9211 | 0 | 关闭
14054 | 19 | 3 | 恒流放电 | 00:12:30 | 95:02:11 | -0.152 | 2.3173 | 0.0317 | 69.75 | 0 | 0 | 0.0317 | 69.75 | 7.39e-05 | 162.83 | 0 | 0 | 7.39e-05 | 162.83 | 2023-05-16 03:48:21 | -0.0003522 | -1.2666 | -2789.9046 | 0 | 关闭
14055 | 19 | 3 | 恒流放电 | 00:13:00 | 95:02:41 | -0.152 | 2.3165 | 0.0329 | 72.54 | 0 | 0 | 0.0329 | 72.54 | 7.69e-05 | 169.29 | 0 | 0 | 7.69e-05 | 169.29 | 2023-05-16 03:48:51 | -0.0003521 | -1.5833 | -3487.3654 | 0 | 关闭
14056 | 19 | 3 | 恒流放电 | 00:13:30 | 95:03:11 | -0.152 | 2.3156 | 0.0342 | 75.33 | 0 | 0 | 0.0342 | 75.33 | 7.98e-05 | 175.75 | 0 | 0 | 7.98e-05 | 175.75 | 2023-05-16 03:49:21 | -0.0003519 | -1.4074 | -3099.9211 | 0 | 关闭
14057 | 19 | 3 | 恒流放电 | 00:14:00 | 95:03:41 | -0.152 | 2.3148 | 0.0355 | 78.12 | 0 | 0 | 0.0355 | 78.12 | 8.27e-05 | 182.21 | 0 | 0 | 8.27e-05 | 182.21 | 2023-05-16 03:49:51 | -0.0003518 | -1.5833 | -3487.3424 | 0 | 关闭
14058 | 19 | 3 | 恒流放电 | 00:14:30 | 95:04:11 | -0.152 | 2.3139 | 0.0367 | 80.91 | 0 | 0 | 0.0367 | 80.91 | 8.57e-05 | 188.67 | 0 | 0 | 8.57e-05 | 188.67 | 2023-05-16 03:50:21 | -0.0003517 | -1.4073 | -3099.8871 | 0 | 关闭
14059 | 19 | 3 | 恒流放电 | 00:15:00 | 95:04:41 | -0.152 | 2.3132 | 0.038 | 83.7 | 0 | 0 | 0.038 | 83.7 | 8.86e-05 | 195.12 | 0 | 0 | 8.86e-05 | 195.12 | 2023-05-16 03:50:51 | -0.0003516 | -1.8094 | -3985.5692 | 0 | 关闭
14060 | 19 | 3 | 恒流放电 | 00:15:30 | 95:05:11 | -0.152 | 2.3124 | 0.0393 | 86.49 | 0 | 0 | 0.0393 | 86.49 | 9.15e-05 | 201.57 | 0 | 0 | 9.15e-05 | 201.57 | 2023-05-16 03:51:21 | -0.0003515 | -1.5832 | -3487.3348 | 0 | 关闭
14061 | 19 | 3 | 恒流放电 | 00:16:00 | 95:05:41 | -0.152 | 2.3116 | 0.0405 | 89.28 | 0 | 0 | 0.0405 | 89.28 | 9.44e-05 | 208.02 | 0 | 0 | 9.44e-05 | 208.02 | 2023-05-16 03:51:51 | -0.0003513 | -1.5833 | -3487.3424 | 0 | 关闭
14062 | 19 | 3 | 恒流放电 | 00:16:30 | 95:06:11 | -0.152 | 2.3108 | 0.0418 | 92.07 | 0 | 0 | 0.0418 | 92.07 | 9.74e-05 | 214.47 | 0 | 0 | 9.74e-05 | 214.47 | 2023-05-16 03:52:21 | -0.0003512 | -1.5833 | -3487.3883 | 0 | 关闭
14063 | 19 | 3 | 恒流放电 | 00:17:00 | 95:06:41 | -0.152 | 2.31 | 0.0431 | 94.86 | 0 | 0 | 0.0431 | 94.86 | 0.0001003 | 220.92 | 0 | 0 | 0.0001003 | 220.92 | 2023-05-16 03:52:51 | -0.0003511 | -1.5833 | -3487.3883 | 0 | 关闭
14064 | 19 | 3 | 恒流放电 | 00:17:30 | 95:07:11 | -0.152 | 2.3093 | 0.0443 | 97.65 | 0 | 0 | 0.0443 | 97.65 | 0.0001032 | 227.36 | 0 | 0 | 0.0001032 | 227.36 | 2023-05-16 03:53:21 | -0.000351 | -1.8094 | -3985.5692 | 0 | 关闭
14065 | 19 | 3 | 恒流放电 | 00:18:00 | 95:07:41 | -0.152 | 2.3085 | 0.0456 | 100.44 | 0 | 0 | 0.0456 | 100.44 | 0.0001061 | 233.8 | 0 | 0 | 0.0001061 | 233.8 | 2023-05-16 03:53:51 | -0.0003509 | -1.5833 | -3487.396 | 0 | 关闭
14066 | 19 | 3 | 恒流放电 | 00:18:30 | 95:08:11 | -0.152 | 2.3078 | 0.0469 | 103.23 | 0 | 0 | 0.0469 | 103.23 | 0.0001091 | 240.24 | 0 | 0 | 0.0001091 | 240.24 | 2023-05-16 03:54:21 | -0.0003508 | -1.8095 | -3985.6129 | 0 | 关闭
14067 | 19 | 3 | 恒流放电 | 00:19:00 | 95:08:41 | -0.152 | 2.3069 | 0.0481 | 106.02 | 0 | 0 | 0.0481 | 106.02 | 0.000112 | 246.68 | 0 | 0 | 0.000112 | 246.68 | 2023-05-16 03:54:51 | -0.0003507 | -1.4074 | -3099.9075 | 0 | 关闭
14068 | 19 | 3 | 恒流放电 | 00:19:30 | 95:09:11 | -0.152 | 2.3062 | 0.0494 | 108.81 | 0 | 0 | 0.0494 | 108.81 | 0.0001149 | 253.12 | 0 | 0 | 0.0001149 | 253.12 | 2023-05-16 03:55:21 | -0.0003505 | -1.8095 | -3985.5779 | 0 | 关闭
14069 | 19 | 3 | 恒流放电 | 00:20:00 | 95:09:41 | -0.152 | 2.3054 | 0.0507 | 111.6 | 0 | 0 | 0.0507 | 111.6 | 0.0001178 | 259.55 | 0 | 0 | 0.0001178 | 259.55 | 2023-05-16 03:55:51 | -0.0003504 | -1.5833 | -3487.3807 | 0 | 关闭
14070 | 19 | 3 | 恒流放电 | 00:20:30 | 95:10:11 | -0.152 | 2.3048 | 0.0519 | 114.39 | 0 | 0 | 0.0519 | 114.39 | 0.0001208 | 265.98 | 0 | 0 | 0.0001208 | 265.98 | 2023-05-16 03:56:21 | -0.0003503 | -2.111 | -4649.8613 | 0 | 关闭
14071 | 19 | 3 | 恒流放电 | 00:21:00 | 95:10:41 | -0.152 | 2.304 | 0.0532 | 117.18 | 0 | 0 | 0.0532 | 117.18 | 0.0001237 | 272.41 | 0 | 0 | 0.0001237 | 272.41 | 2023-05-16 03:56:51 | -0.0003502 | -1.5833 | -3487.4113 | 0 | 关闭
14072 | 19 | 3 | 恒流放电 | 00:21:30 | 95:11:11 | -0.152 | 2.3033 | 0.0545 | 119.97 | 0 | 0 | 0.0545 | 119.97 | 0.0001266 | 278.84 | 0 | 0 | 0.0001266 | 278.84 | 2023-05-16 03:57:21 | -0.0003501 | -1.8094 | -3985.543 | 0 | 关闭
14073 | 19 | 3 | 恒流放电 | 00:22:00 | 95:11:41 | -0.152 | 2.3025 | 0.0557 | 122.76 | 0 | 0 | 0.0557 | 122.76 | 0.0001295 | 285.26 | 0 | 0 | 0.0001295 | 285.26 | 2023-05-16 03:57:51 | -0.00035 | -1.5833 | -3487.3807 | 0 | 关闭
14074 | 19 | 3 | 恒流放电 | 00:22:30 | 95:12:11 | -0.152 | 2.3017 | 0.057 | 125.55 | 0 | 0 | 0.057 | 125.55 | 0.0001324 | 291.68 | 0 | 0 | 0.0001324 | 291.68 | 2023-05-16 03:58:21 | -0.0003499 | -1.5833 | -3487.3654 | 0 | 关闭
14075 | 19 | 3 | 恒流放电 | 00:23:00 | 95:12:41 | -0.152 | 2.3011 | 0.0583 | 128.34 | 0 | 0 | 0.0583 | 128.34 | 0.0001353 | 298.1 | 0 | 0 | 0.0001353 | 298.1 | 2023-05-16 03:58:51 | -0.0003497 | -2.111 | -4649.8409 | 0 | 关闭
14076 | 19 | 3 | 恒流放电 | 00:23:30 | 95:13:11 | -0.152 | 2.3004 | 0.0595 | 131.13 | 0 | 0 | 0.0595 | 131.13 | 0.0001383 | 304.52 | 0 | 0 | 0.0001383 | 304.52 | 2023-05-16 03:59:21 | -0.0003497 | -1.8094 | -3985.5255 | 0 | 关闭
14077 | 19 | 3 | 恒流放电 | 00:24:00 | 95:13:41 | -0.152 | 2.2995 | 0.0608 | 133.92 | 0 | 0 | 0.0608 | 133.92 | 0.0001412 | 310.94 | 0 | 0 | 0.0001412 | 310.94 | 2023-05-16 03:59:51 | -0.0003495 | -1.4074 | -3099.8939 | 0 | 关闭
14078 | 19 | 3 | 恒流放电 | 00:24:30 | 95:14:11 | -0.152 | 2.2987 | 0.0621 | 136.71 | 0 | 0 | 0.0621 | 136.71 | 0.0001441 | 317.35 | 0 | 0 | 0.0001441 | 317.35 | 2023-05-16 04:00:21 | -0.0003494 | -1.5833 | -3487.3501 | 0 | 关闭
14079 | 19 | 3 | 恒流放电 | 00:25:00 | 95:14:41 | -0.152 | 2.298 | 0.0633 | 139.5 | 0 | 0 | 0.0633 | 139.5 | 0.000147 | 323.77 | 0 | 0 | 0.000147 | 323.77 | 2023-05-16 04:00:51 | -0.0003493 | -1.8094 | -3985.5605 | 0 | 关闭
14080 | 19 | 3 | 恒流放电 | 00:25:30 | 95:15:11 | -0.152 | 2.2971 | 0.0646 | 142.29 | 0 | 0 | 0.0646 | 142.29 | 0.0001499 | 330.18 | 0 | 0 | 0.0001499 | 330.18 | 2023-05-16 04:01:21 | -0.0003491 | -1.4073 | -3099.8532 | 0 | 关闭
14081 | 19 | 3 | 恒流放电 | 00:26:00 | 95:15:41 | -0.152 | 2.2963 | 0.0659 | 145.08 | 0 | 0 | 0.0659 | 145.08 | 0.0001528 | 336.58 | 0 | 0 | 0.0001528 | 336.58 | 2023-05-16 04:01:51 | -0.000349 | -1.5833 | -3487.3654 | 0 | 关闭
14082 | 19 | 3 | 恒流放电 | 00:26:30 | 95:16:11 | -0.152 | 2.2955 | 0.0671 | 147.87 | 0 | 0 | 0.0671 | 147.87 | 0.0001557 | 342.99 | 0 | 0 | 0.0001557 | 342.99 | 2023-05-16 04:02:21 | -0.0003489 | -1.5832 | -3487.3042 | 0 | 关闭
14083 | 19 | 3 | 恒流放电 | 00:27:00 | 95:16:41 | -0.152 | 2.2946 | 0.0684 | 150.66 | 0 | 0 | 0.0684 | 150.66 | 0.0001586 | 349.39 | 0 | 0 | 0.0001586 | 349.39 | 2023-05-16 04:02:51 | -0.0003488 | -1.4074 | -3099.8939 | 0 | 关闭
14084 | 19 | 3 | 恒流放电 | 00:27:30 | 95:17:11 | -0.152 | 2.2936 | 0.0697 | 153.45 | 0 | 0 | 0.0697 | 153.45 | 0.0001615 | 355.79 | 0 | 0 | 0.0001615 | 355.79 | 2023-05-16 04:03:21 | -0.0003486 | -1.2666 | -2789.8801 | 0 | 关闭
14085 | 19 | 3 | 恒流放电 | 00:28:00 | 95:17:41 | -0.152 | 2.2928 | 0.0709 | 156.24 | 0 | 0 | 0.0709 | 156.24 | 0.0001644 | 362.19 | 0 | 0 | 0.0001644 | 362.19 | 2023-05-16 04:03:51 | -0.0003485 | -1.5833 | -3487.3807 | 0 | 关闭
14086 | 19 | 3 | 恒流放电 | 00:28:30 | 95:18:11 | -0.152 | 2.2918 | 0.0722 | 159.03 | 0 | 0 | 0.0722 | 159.03 | 0.0001673 | 368.59 | 0 | 0 | 0.0001673 | 368.59 | 2023-05-16 04:04:21 | -0.0003484 | -1.2666 | -2789.8801 | 0 | 关闭
14087 | 19 | 3 | 恒流放电 | 00:29:00 | 95:18:41 | -0.152 | 2.2907 | 0.0735 | 161.82 | 0 | 0 | 0.0735 | 161.82 | 0.0001702 | 374.98 | 0 | 0 | 0.0001702 | 374.98 | 2023-05-16 04:04:51 | -0.0003482 | -1.1515 | -2536.3102 | 0 | 关闭
14088 | 19 | 3 | 恒流放电 | 00:29:30 | 95:19:11 | -0.152 | 2.2895 | 0.0747 | 164.61 | 0 | 0 | 0.0747 | 164.61 | 0.0001731 | 381.37 | 0 | 0 | 0.0001731 | 381.37 | 2023-05-16 04:05:21 | -0.000348 | -1.0555 | -2324.9205 | 0 | 关闭
14089 | 19 | 3 | 恒流放电 | 00:30:00 | 95:19:41 | -0.152 | 2.2883 | 0.076 | 167.4 | 0 | 0 | 0.076 | 167.4 | 0.000176 | 387.75 | 0 | 0 | 0.000176 | 387.75 | 2023-05-16 04:05:51 | -0.0003478 | -1.0555 | -2324.9511 | 0 | 关闭
14090 | 19 | 3 | 恒流放电 | 00:30:30 | 95:20:11 | -0.152 | 2.2869 | 0.0773 | 170.19 | 0 | 0 | 0.0773 | 170.19 | 0.0001789 | 394.14 | 0 | 0 | 0.0001789 | 394.14 | 2023-05-16 04:06:21 | -0.0003476 | -0.9047 | -1992.7802 | 0 | 关闭
14091 | 19 | 3 | 恒流放电 | 00:31:00 | 95:20:41 | -0.152 | 2.2854 | 0.0785 | 172.98 | 0 | 0 | 0.0785 | 172.98 | 0.0001818 | 400.51 | 0 | 0 | 0.0001818 | 400.51 | 2023-05-16 04:06:51 | -0.0003474 | -0.8444 | -1859.9282 | 0 | 关闭
14092 | 19 | 3 | 恒流放电 | 00:31:30 | 95:21:11 | -0.152 | 2.2836 | 0.0798 | 175.77 | 0 | 0 | 0.0798 | 175.77 | 0.0001847 | 406.89 | 0 | 0 | 0.0001847 | 406.89 | 2023-05-16 04:07:21 | -0.0003471 | -0.7037 | -1549.9334 | 0 | 关闭
14093 | 19 | 3 | 恒流放电 | 00:32:00 | 95:21:41 | -0.152 | 2.2814 | 0.0811 | 178.56 | 0 | 0 | 0.0811 | 178.56 | 0.0001876 | 413.26 | 0 | 0 | 0.0001876 | 413.26 | 2023-05-16 04:07:51 | -0.0003467 | -0.5757 | -1268.144 | 0 | 关闭
14094 | 19 | 3 | 恒流放电 | 00:32:30 | 95:22:11 | -0.152 | 2.279 | 0.0823 | 181.35 | 0 | 0 | 0.0823 | 181.35 | 0.0001905 | 419.62 | 0 | 0 | 0.0001905 | 419.62 | 2023-05-16 04:08:21 | -0.0003464 | -0.5277 | -1162.4449 | 0 | 关闭
14095 | 19 | 3 | 恒流放电 | 00:33:00 | 95:22:41 | -0.152 | 2.276 | 0.0836 | 184.14 | 0 | 0 | 0.0836 | 184.14 | 0.0001934 | 425.97 | 0 | 0 | 0.0001934 | 425.97 | 2023-05-16 04:08:51 | -0.0003459 | -0.4222 | -929.9682 | 0 | 关闭
14096 | 19 | 3 | 恒流放电 | 00:33:30 | 95:23:11 | -0.152 | 2.2726 | 0.0849 | 186.93 | 0 | 0 | 0.0849 | 186.93 | 0.0001963 | 432.32 | 0 | 0 | 0.0001963 | 432.32 | 2023-05-16 04:09:21 | -0.0003454 | -0.3725 | -820.5422 | 0 | 关闭
14097 | 19 | 3 | 恒流放电 | 00:34:00 | 95:23:41 | -0.152 | 2.2684 | 0.0861 | 189.72 | 0 | 0 | 0.0861 | 189.72 | 0.0001991 | 438.65 | 0 | 0 | 0.0001991 | 438.65 | 2023-05-16 04:09:51 | -0.0003448 | -0.3016 | -664.2513 | 0 | 关闭
14098 | 19 | 3 | 恒流放电 | 00:34:30 | 95:24:11 | -0.152 | 2.2635 | 0.0874 | 192.51 | 0 | 0 | 0.0874 | 192.51 | 0.000202 | 444.97 | 0 | 0 | 0.000202 | 444.97 | 2023-05-16 04:10:21 | -0.000344 | -0.2585 | -569.3683 | 0 | 关闭
14099 | 19 | 3 | 恒流放电 | 00:35:00 | 95:24:41 | -0.152 | 2.2577 | 0.0887 | 195.3 | 0 | 0 | 0.0887 | 195.3 | 0.0002049 | 451.28 | 0 | 0 | 0.0002049 | 451.28 | 2023-05-16 04:10:51 | -0.0003432 | -0.2184 | -481.0054 | 0 | 关闭
14100 | 19 | 3 | 恒流放电 | 00:35:30 | 95:25:11 | -0.152 | 2.2514 | 0.0899 | 198.09 | 0 | 0 | 0.0899 | 198.09 | 0.0002077 | 457.57 | 0 | 0 | 0.0002077 | 457.57 | 2023-05-16 04:11:21 | -0.0003422 | -0.201 | -442.8381 | 0 | 关闭
14101 | 19 | 3 | 恒流放电 | 00:36:00 | 95:25:41 | -0.152 | 2.2443 | 0.0912 | 200.88 | 0 | 0 | 0.0912 | 200.88 | 0.0002106 | 463.84 | 0 | 0 | 0.0002106 | 463.84 | 2023-05-16 04:11:51 | -0.0003412 | -0.1784 | -392.9805 | 0 | 关闭
14102 | 19 | 3 | 恒流放电 | 00:36:30 | 95:26:11 | -0.152 | 2.2366 | 0.0925 | 203.67 | 0 | 0 | 0.0925 | 203.67 | 0.0002134 | 470.09 | 0 | 0 | 0.0002134 | 470.09 | 2023-05-16 04:12:21 | -0.0003399 | -0.1645 | -362.3412 | 0 | 关闭
14103 | 19 | 3 | 恒流放电 | 00:37:00 | 95:26:41 | -0.152 | 2.2287 | 0.0937 | 206.46 | 0 | 0 | 0.0937 | 206.46 | 0.0002163 | 476.32 | 0 | 0 | 0.0002163 | 476.32 | 2023-05-16 04:12:51 | -0.0003387 | -0.1603 | -353.1308 | 0 | 关闭
14104 | 19 | 3 | 恒流放电 | 00:37:30 | 95:27:11 | -0.152 | 2.2209 | 0.095 | 209.25 | 0 | 0 | 0.095 | 209.25 | 0.0002191 | 482.53 | 0 | 0 | 0.0002191 | 482.53 | 2023-05-16 04:13:21 | -0.0003375 | -0.1624 | -357.6628 | 0 | 关闭
14105 | 19 | 3 | 恒流放电 | 00:38:00 | 95:27:41 | -0.152 | 2.2135 | 0.0963 | 212.04 | 0 | 0 | 0.0963 | 212.04 | 0.0002219 | 488.71 | 0 | 0 | 0.0002219 | 488.71 | 2023-05-16 04:13:51 | -0.0003364 | -0.1712 | -376.9926 | 0 | 关闭
14106 | 19 | 3 | 恒流放电 | 00:38:30 | 95:28:11 | -0.152 | 2.2062 | 0.0975 | 214.83 | 0 | 0 | 0.0975 | 214.83 | 0.0002247 | 494.88 | 0 | 0 | 0.0002247 | 494.88 | 2023-05-16 04:14:21 | -0.0003353 | -0.1735 | -382.1536 | 0 | 关闭
14107 | 19 | 3 | 恒流放电 | 00:39:00 | 95:28:41 | -0.152 | 2.1994 | 0.0988 | 217.62 | 0 | 0 | 0.0988 | 217.62 | 0.0002275 | 501.02 | 0 | 0 | 0.0002275 | 501.02 | 2023-05-16 04:14:51 | -0.0003343 | -0.1863 | -410.2567 | 0 | 关闭
14108 | 19 | 3 | 恒流放电 | 00:39:30 | 95:29:11 | -0.152 | 2.1928 | 0.1001 | 220.4 | 0 | 0 | 0.1001 | 220.4 | 0.0002302 | 507.15 | 0 | 0 | 0.0002302 | 507.15 | 2023-05-16 04:15:21 | -0.0003333 | -0.1919 | -422.6924 | 0 | 关闭
14109 | 19 | 3 | 恒流放电 | 00:40:00 | 95:29:41 | -0.152 | 2.1866 | 0.1013 | 223.19 | 0 | 0 | 0.1013 | 223.19 | 0.000233 | 513.26 | 0 | 0 | 0.000233 | 513.26 | 2023-05-16 04:15:51 | -0.0003323 | -0.2043 | -449.9589 | 0 | 关闭
14110 | 19 | 3 | 恒流放电 | 00:40:30 | 95:30:11 | -0.152 | 2.1805 | 0.1026 | 225.98 | 0 | 0 | 0.1026 | 225.98 | 0.0002358 | 519.35 | 0 | 0 | 0.0002358 | 519.35 | 2023-05-16 04:16:21 | -0.0003314 | -0.2076 | -457.3313 | 0 | 关闭
14111 | 19 | 3 | 恒流放电 | 00:41:00 | 95:30:41 | -0.152 | 2.1748 | 0.1039 | 228.77 | 0 | 0 | 0.1039 | 228.77 | 0.0002385 | 525.43 | 0 | 0 | 0.0002385 | 525.43 | 2023-05-16 04:16:51 | -0.0003305 | -0.2222 | -489.4247 | 0 | 关闭
14112 | 19 | 3 | 恒流放电 | 00:41:30 | 95:31:11 | -0.152 | 2.1693 | 0.1051 | 231.56 | 0 | 0 | 0.1051 | 231.56 | 0.0002413 | 531.48 | 0 | 0 | 0.0002413 | 531.48 | 2023-05-16 04:17:21 | -0.0003297 | -0.2303 | -507.2264 | 0 | 关闭
14113 | 19 | 3 | 恒流放电 | 00:42:00 | 95:31:41 | -0.152 | 2.1639 | 0.1064 | 234.35 | 0 | 0 | 0.1064 | 234.35 | 0.000244 | 537.53 | 0 | 0 | 0.000244 | 537.53 | 2023-05-16 04:17:51 | -0.0003289 | -0.2345 | -516.6105 | 0 | 关闭
14114 | 19 | 3 | 恒流放电 | 00:42:30 | 95:32:11 | -0.152 | 2.1586 | 0.1077 | 237.14 | 0 | 0 | 0.1077 | 237.14 | 0.0002468 | 543.56 | 0 | 0 | 0.0002468 | 543.56 | 2023-05-16 04:18:21 | -0.0003281 | -0.239 | -526.3578 | 0 | 关闭
14115 | 19 | 3 | 恒流放电 | 00:43:00 | 95:32:41 | -0.152 | 2.1535 | 0.1089 | 239.93 | 0 | 0 | 0.1089 | 239.93 | 0.0002495 | 549.57 | 0 | 0 | 0.0002495 | 549.57 | 2023-05-16 04:18:51 | -0.0003273 | -0.2483 | -546.9993 | 0 | 关闭
14116 | 19 | 3 | 恒流放电 | 00:43:30 | 95:33:11 | -0.152 | 2.1485 | 0.1102 | 242.72 | 0 | 0 | 0.1102 | 242.72 | 0.0002522 | 555.57 | 0 | 0 | 0.0002522 | 555.57 | 2023-05-16 04:19:21 | -0.0003265 | -0.2533 | -557.9442 | 0 | 关闭
14117 | 19 | 3 | 恒流放电 | 00:44:00 | 95:33:41 | -0.152 | 2.1436 | 0.1115 | 245.51 | 0 | 0 | 0.1115 | 245.51 | 0.0002549 | 561.56 | 0 | 0 | 0.0002549 | 561.56 | 2023-05-16 04:19:51 | -0.0003258 | -0.2585 | -569.3358 | 0 | 关闭
14118 | 19 | 3 | 恒流放电 | 00:44:30 | 95:34:11 | -0.152 | 2.1385 | 0.1127 | 248.3 | 0 | 0 | 0.1127 | 248.3 | 0.0002577 | 567.53 | 0 | 0 | 0.0002577 | 567.53 | 2023-05-16 04:20:21 | -0.000325 | -0.2483 | -547.0041 | 0 | 关闭
14119 | 19 | 3 | 恒流放电 | 00:45:00 | 95:34:41 | -0.152 | 2.1336 | 0.114 | 251.09 | 0 | 0 | 0.114 | 251.09 | 0.0002604 | 573.49 | 0 | 0 | 0.0002604 | 573.49 | 2023-05-16 04:20:51 | -0.0003243 | -0.2585 | -569.3358 | 0 | 关闭
14120 | 19 | 3 | 恒流放电 | 00:45:30 | 95:35:11 | -0.152 | 2.1287 | 0.1153 | 253.88 | 0 | 0 | 0.1153 | 253.88 | 0.0002631 | 579.44 | 0 | 0 | 0.0002631 | 579.44 | 2023-05-16 04:21:21 | -0.0003235 | -0.2585 | -569.3358 | 0 | 关闭
14121 | 19 | 3 | 恒流放电 | 00:46:00 | 95:35:41 | -0.152 | 2.1238 | 0.1165 | 256.67 | 0 | 0 | 0.1165 | 256.67 | 0.0002658 | 585.37 | 0 | 0 | 0.0002658 | 585.37 | 2023-05-16 04:21:51 | -0.0003228 | -0.2585 | -569.3358 | 0 | 关闭
14122 | 19 | 3 | 恒流放电 | 00:46:30 | 95:36:11 | -0.152 | 2.1188 | 0.1178 | 259.46 | 0 | 0 | 0.1178 | 259.46 | 0.0002684 | 591.29 | 0 | 0 | 0.0002684 | 591.29 | 2023-05-16 04:22:21 | -0.000322 | -0.2533 | -557.9442 | 0 | 关闭
14123 | 19 | 3 | 恒流放电 | 00:47:00 | 95:36:41 | -0.152 | 2.1137 | 0.1191 | 262.25 | 0 | 0 | 0.1191 | 262.25 | 0.0002711 | 597.19 | 0 | 0 | 0.0002711 | 597.19 | 2023-05-16 04:22:51 | -0.0003212 | -0.2483 | -547.0041 | 0 | 关闭
14124 | 19 | 3 | 恒流放电 | 00:47:30 | 95:37:11 | -0.152 | 2.1086 | 0.1203 | 265.04 | 0 | 0 | 0.1203 | 265.04 | 0.0002738 | 603.08 | 0 | 0 | 0.0002738 | 603.08 | 2023-05-16 04:23:21 | -0.0003205 | -0.2483 | -546.9993 | 0 | 关闭
14125 | 19 | 3 | 恒流放电 | 00:48:00 | 95:37:41 | -0.152 | 2.1034 | 0.1216 | 267.83 | 0 | 0 | 0.1216 | 267.83 | 0.0002765 | 608.95 | 0 | 0 | 0.0002765 | 608.95 | 2023-05-16 04:23:51 | -0.0003197 | -0.2435 | -536.4519 | 0 | 关闭
14126 | 19 | 3 | 恒流放电 | 00:48:30 | 95:38:11 | -0.152 | 2.0984 | 0.1229 | 270.62 | 0 | 0 | 0.1229 | 270.62 | 0.0002791 | 614.81 | 0 | 0 | 0.0002791 | 614.81 | 2023-05-16 04:24:21 | -0.0003189 | -0.2533 | -557.9197 | 0 | 关闭
14127 | 19 | 3 | 恒流放电 | 00:49:00 | 95:38:41 | -0.152 | 2.0932 | 0.1241 | 273.41 | 0 | 0 | 0.1241 | 273.41 | 0.0002818 | 620.66 | 0 | 0 | 0.0002818 | 620.66 | 2023-05-16 04:24:51 | -0.0003181 | -0.2436 | -536.4801 | 0 | 关闭
14128 | 19 | 3 | 恒流放电 | 00:49:30 | 95:39:11 | -0.152 | 2.0887 | 0.1254 | 276.2 | 0 | 0 | 0.1254 | 276.2 | 0.0002844 | 626.49 | 0 | 0 | 0.0002844 | 626.49 | 2023-05-16 04:25:21 | -0.0003174 | -0.2814 | -619.9271 | 0 | 关闭
14129 | 19 | 3 | 恒流放电 | 00:50:00 | 95:39:41 | -0.152 | 2.0854 | 0.1267 | 278.99 | 0 | 0 | 0.1267 | 278.99 | 0.0002871 | 632.32 | 0 | 0 | 0.0002871 | 632.32 | 2023-05-16 04:25:51 | -0.000317 | -0.3838 | -845.3626 | 0 | 关闭
14130 | 19 | 3 | 恒流放电 | 00:50:30 | 95:40:11 | -0.152 | 2.0844 | 0.1279 | 281.78 | 0 | 0 | 0.1279 | 281.78 | 0.0002897 | 638.13 | 0 | 0 | 0.0002897 | 638.13 | 2023-05-16 04:26:21 | -0.0003168 | -1.2665 | -2789.6721 | 0 | 关闭
14131 | 19 | 3 | 恒流放电 | 00:51:00 | 95:40:41 | -0.152 | 2.0858 | 0.1292 | 284.57 | 0 | 0 | 0.1292 | 284.57 | 0.0002924 | 643.95 | 0 | 0 | 0.0002924 | 643.95 | 2023-05-16 04:26:51 | -0.000317 | 0.9046 | 1992.6054 | 0 | 关闭
14132 | 19 | 3 | 恒流放电 | 00:51:30 | 95:41:11 | -0.152 | 2.0882 | 0.1305 | 287.36 | 0 | 0 | 0.1305 | 287.36 | 0.000295 | 649.77 | 0 | 0 | 0.000295 | 649.77 | 2023-05-16 04:27:21 | -0.0003173 | 0.5277 | 1162.3634 | 0 | 关闭
14133 | 19 | 3 | 恒流放电 | 00:52:00 | 95:41:41 | -0.152 | 2.0907 | 0.1317 | 290.15 | 0 | 0 | 0.1317 | 290.15 | 0.0002976 | 655.6 | 0 | 0 | 0.0002976 | 655.6 | 2023-05-16 04:27:51 | -0.0003177 | 0.5066 | 1115.8786 | 0 | 关闭
14134 | 19 | 3 | 恒流放电 | 00:52:30 | 95:42:11 | -0.152 | 2.093 | 0.133 | 292.94 | 0 | 0 | 0.133 | 292.94 | 0.0003003 | 661.43 | 0 | 0 | 0.0003003 | 661.43 | 2023-05-16 04:28:21 | -0.0003181 | 0.5507 | 1212.9328 | 0 | 关闭
14135 | 19 | 3 | 恒流放电 | 00:53:00 | 95:42:41 | -0.152 | 2.0947 | 0.1343 | 295.73 | 0 | 0 | 0.1343 | 295.73 | 0.0003029 | 667.28 | 0 | 0 | 0.0003029 | 667.28 | 2023-05-16 04:28:51 | -0.0003183 | 0.745 | 1641.0124 | 0 | 关闭
14136 | 19 | 3 | 恒流放电 | 00:53:30 | 95:43:11 | -0.152 | 2.0963 | 0.1355 | 298.52 | 0 | 0 | 0.1355 | 298.52 | 0.0003056 | 673.12 | 0 | 0 | 0.0003056 | 673.12 | 2023-05-16 04:29:21 | -0.0003186 | 0.7916 | 1743.545 | 0 | 关闭
14137 | 19 | 3 | 恒流放电 | 00:54:00 | 95:43:41 | -0.152 | 2.0975 | 0.1368 | 301.31 | 0 | 0 | 0.1368 | 301.31 | 0.0003083 | 678.97 | 0 | 0 | 0.0003083 | 678.97 | 2023-05-16 04:29:51 | -0.0003188 | 1.0554 | 2324.7063 | 0 | 关闭
14138 | 19 | 3 | 恒流放电 | 00:54:30 | 95:44:11 | -0.152 | 2.0987 | 0.1381 | 304.1 | 0 | 0 | 0.1381 | 304.1 | 0.0003109 | 684.82 | 0 | 0 | 0.0003109 | 684.82 | 2023-05-16 04:30:21 | -0.0003189 | 1.0554 | 2324.7063 | 0 | 关闭
14139 | 19 | 3 | 恒流放电 | 00:55:00 | 95:44:41 | -0.152 | 2.0997 | 0.1393 | 306.89 | 0 | 0 | 0.1393 | 306.89 | 0.0003136 | 690.68 | 0 | 0 | 0.0003136 | 690.68 | 2023-05-16 04:30:51 | -0.0003191 | 1.2665 | 2789.6476 | 0 | 关闭
14140 | 19 | 3 | 恒流放电 | 00:55:30 | 95:45:11 | -0.152 | 2.1006 | 0.1406 | 309.68 | 0 | 0 | 0.1406 | 309.68 | 0.0003162 | 696.54 | 0 | 0 | 0.0003162 | 696.54 | 2023-05-16 04:31:21 | -0.0003192 | 1.4072 | 3099.6084 | 0 | 关闭
14141 | 19 | 3 | 恒流放电 | 00:56:00 | 95:45:41 | -0.152 | 2.1014 | 0.1419 | 312.46 | 0 | 0 | 0.1419 | 312.46 | 0.0003189 | 702.4 | 0 | 0 | 0.0003189 | 702.4 | 2023-05-16 04:31:51 | -0.0003193 | 1.5831 | 3487.0595 | 0 | 关闭
14142 | 19 | 3 | 恒流放电 | 00:56:30 | 95:46:11 | -0.152 | 2.1022 | 0.1431 | 315.25 | 0 | 0 | 0.1431 | 315.25 | 0.0003216 | 708.26 | 0 | 0 | 0.0003216 | 708.26 | 2023-05-16 04:32:21 | -0.0003195 | 1.5831 | 3487.0289 | 0 | 关闭
14143 | 19 | 3 | 恒流放电 | 00:57:00 | 95:46:41 | -0.152 | 2.1028 | 0.1444 | 318.04 | 0 | 0 | 0.1444 | 318.04 | 0.0003242 | 714.13 | 0 | 0 | 0.0003242 | 714.13 | 2023-05-16 04:32:51 | -0.0003196 | 2.1108 | 4649.3718 | 0 | 关闭
14144 | 19 | 3 | 恒流放电 | 00:57:30 | 95:47:11 | -0.152 | 2.1034 | 0.1457 | 320.83 | 0 | 0 | 0.1457 | 320.83 | 0.0003269 | 720 | 0 | 0 | 0.0003269 | 720 | 2023-05-16 04:33:21 | -0.0003197 | 2.1108 | 4649.4126 | 0 | 关闭
14145 | 19 | 3 | 恒流放电 | 00:58:00 | 95:47:41 | -0.152 | 2.1039 | 0.1469 | 323.62 | 0 | 0 | 0.1469 | 323.62 | 0.0003295 | 725.86 | 0 | 0 | 0.0003295 | 725.86 | 2023-05-16 04:33:51 | -0.0003198 | 2.533 | 5579.1973 | 0 | 关闭
14146 | 19 | 3 | 恒流放电 | 00:58:30 | 95:48:11 | -0.152 | 2.1044 | 0.1482 | 326.41 | 0 | 0 | 0.1482 | 326.41 | 0.0003322 | 731.73 | 0 | 0 | 0.0003322 | 731.73 | 2023-05-16 04:34:21 | -0.0003198 | 2.533 | 5579.2952 | 0 | 关闭
14147 | 19 | 3 | 恒流放电 | 00:59:00 | 95:48:41 | -0.152 | 2.1048 | 0.1495 | 329.2 | 0 | 0 | 0.1495 | 329.2 | 0.0003349 | 737.61 | 0 | 0 | 0.0003349 | 737.61 | 2023-05-16 04:34:51 | -0.0003199 | 3.1663 | 6974.1189 | 0 | 关闭
14148 | 19 | 3 | 恒流放电 | 00:59:30 | 95:49:11 | -0.152 | 2.1051 | 0.1507 | 331.99 | 0 | 0 | 0.1507 | 331.99 | 0.0003375 | 743.48 | 0 | 0 | 0.0003375 | 743.48 | 2023-05-16 04:35:21 | -0.0003199 | 4.2216 | 9298.6621 | 0 | 关闭
14149 | 19 | 3 | 恒流放电 | 01:00:00 | 95:49:41 | -0.152 | 2.1054 | 0.152 | 334.78 | 0 | 0 | 0.152 | 334.78 | 0.0003402 | 749.35 | 0 | 0 | 0.0003402 | 749.35 | 2023-05-16 04:35:51 | -0.00032 | 4.2216 | 9298.7437 | 0 | 关闭
14150 | 19 | 3 | 恒流放电 | 01:00:30 | 95:50:11 | -0.152 | 2.106 | 0.1533 | 337.57 | 0 | 0 | 0.1533 | 337.57 | 0.0003429 | 755.22 | 0 | 0 | 0.0003429 | 755.22 | 2023-05-16 04:36:21 | -0.0003201 | 2.1108 | 4649.3718 | 0 | 关闭
14151 | 19 | 3 | 恒流放电 | 01:01:00 | 95:50:41 | -0.152 | 2.1064 | 0.1545 | 340.36 | 0 | 0 | 0.1545 | 340.36 | 0.0003455 | 761.1 | 0 | 0 | 0.0003455 | 761.1 | 2023-05-16 04:36:51 | -0.0003201 | 3.1662 | 6974.0578 | 0 | 关闭
14152 | 19 | 3 | 恒流放电 | 01:01:30 | 95:51:11 | -0.152 | 2.1068 | 0.1558 | 343.15 | 0 | 0 | 0.1558 | 343.15 | 0.0003482 | 766.98 | 0 | 0 | 0.0003482 | 766.98 | 2023-05-16 04:37:21 | -0.0003202 | 3.1663 | 6974.2413 | 0 | 关闭
14153 | 19 | 3 | 恒流放电 | 01:02:00 | 95:51:41 | -0.152 | 2.1073 | 0.1571 | 345.94 | 0 | 0 | 0.1571 | 345.94 | 0.0003509 | 772.85 | 0 | 0 | 0.0003509 | 772.85 | 2023-05-16 04:37:51 | -0.0003203 | 2.533 | 5579.2462 | 0 | 关闭
14154 | 19 | 3 | 恒流放电 | 01:02:30 | 95:52:11 | -0.152 | 2.1078 | 0.1583 | 348.73 | 0 | 0 | 0.1583 | 348.73 | 0.0003535 | 778.73 | 0 | 0 | 0.0003535 | 778.73 | 2023-05-16 04:38:21 | -0.0003203 | 2.533 | 5579.2952 | 0 | 关闭
14155 | 19 | 3 | 恒流放电 | 01:03:00 | 95:52:41 | -0.152 | 2.1081 | 0.1596 | 351.52 | 0 | 0 | 0.1596 | 351.52 | 0.0003562 | 784.61 | 0 | 0 | 0.0003562 | 784.61 | 2023-05-16 04:38:51 | -0.0003204 | 4.2216 | 9298.6621 | 0 | 关闭
14156 | 19 | 3 | 恒流放电 | 01:03:30 | 95:53:11 | -0.152 | 2.1085 | 0.1609 | 354.31 | 0 | 0 | 0.1609 | 354.31 | 0.0003589 | 790.5 | 0 | 0 | 0.0003589 | 790.5 | 2023-05-16 04:39:21 | -0.0003204 | 3.1662 | 6973.9966 | 0 | 关闭
14157 | 19 | 3 | 恒流放电 | 01:04:00 | 95:53:41 | -0.152 | 2.1088 | 0.1621 | 357.1 | 0 | 0 | 0.1621 | 357.1 | 0.0003616 | 796.38 | 0 | 0 | 0.0003616 | 796.38 | 2023-05-16 04:39:51 | -0.0003205 | 4.2217 | 9298.8253 | 0 | 关闭
14158 | 19 | 3 | 恒流放电 | 01:04:30 | 95:54:11 | -0.152 | 2.1092 | 0.1634 | 359.89 | 0 | 0 | 0.1634 | 359.89 | 0.0003642 | 802.26 | 0 | 0 | 0.0003642 | 802.26 | 2023-05-16 04:40:21 | -0.0003205 | 3.1663 | 6974.1189 | 0 | 关闭
14159 | 19 | 3 | 恒流放电 | 01:05:00 | 95:54:41 | -0.152 | 2.1096 | 0.1647 | 362.68 | 0 | 0 | 0.1647 | 362.68 | 0.0003669 | 808.15 | 0 | 0 | 0.0003669 | 808.15 | 2023-05-16 04:40:51 | -0.0003206 | 3.1661 | 6973.8742 | 0 | 关闭
14160 | 19 | 3 | 恒流放电 | 01:05:30 | 95:55:11 | -0.152 | 2.1098 | 0.1659 | 365.47 | 0 | 0 | 0.1659 | 365.47 | 0.0003696 | 814.03 | 0 | 0 | 0.0003696 | 814.03 | 2023-05-16 04:41:21 | -0.0003206 | 6.3327 | 13948.605 | 0 | 关闭
14161 | 19 | 3 | 恒流放电 | 01:06:00 | 95:55:41 | -0.152 | 2.1099 | 0.1672 | 368.26 | 0 | 0 | 0.1672 | 368.26 | 0.0003722 | 819.92 | 0 | 0 | 0.0003722 | 819.92 | 2023-05-16 04:41:51 | -0.0003206 | 12.6651 | 27896.7205 | 0 | 关闭
14162 | 19 | 3 | 恒流放电 | 01:06:30 | 95:56:11 | -0.152 | 2.1102 | 0.1685 | 371.05 | 0 | 0 | 0.1685 | 371.05 | 0.0003749 | 825.8 | 0 | 0 | 0.0003749 | 825.8 | 2023-05-16 04:42:21 | -0.0003207 | 4.2217 | 9298.8253 | 0 | 关闭
14163 | 19 | 3 | 恒流放电 | 01:07:00 | 95:56:41 | -0.152 | 2.1103 | 0.1697 | 373.84 | 0 | 0 | 0.1697 | 373.84 | 0.0003776 | 831.69 | 0 | 0 | 0.0003776 | 831.69 | 2023-05-16 04:42:51 | -0.0003207 | 12.6649 | 27896.231 | 0 | 关闭
14164 | 19 | 3 | 恒流放电 | 01:07:30 | 95:57:11 | -0.152 | 2.1104 | 0.171 | 376.63 | 0 | 0 | 0.171 | 376.63 | 0.0003803 | 837.58 | 0 | 0 | 0.0003803 | 837.58 | 2023-05-16 04:43:21 | -0.0003208 | 12.6649 | 27896.231 | 0 | 关闭
14165 | 19 | 3 | 恒流放电 | 01:08:00 | 95:57:41 | -0.152 | 2.1106 | 0.1723 | 379.42 | 0 | 0 | 0.1723 | 379.42 | 0.0003829 | 843.46 | 0 | 0 | 0.0003829 | 843.46 | 2023-05-16 04:43:51 | -0.0003207 | 6.3324 | 13947.9931 | 0 | 关闭
14166 | 19 | 3 | 恒流放电 | 01:08:30 | 95:58:11 | -0.152 | 2.1107 | 0.1735 | 382.21 | 0 | 0 | 0.1735 | 382.21 | 0.0003856 | 849.35 | 0 | 0 | 0.0003856 | 849.35 | 2023-05-16 04:44:21 | -0.0003208 | 12.6648 | 27895.9863 | 0 | 关闭
14167 | 19 | 3 | 恒流放电 | 01:09:00 | 95:58:41 | -0.152 | 2.1109 | 0.1748 | 385 | 0 | 0 | 0.1748 | 385 | 0.0003883 | 855.24 | 0 | 0 | 0.0003883 | 855.24 | 2023-05-16 04:44:51 | -0.0003208 | 6.3323 | 13947.8708 | 0 | 关闭
14168 | 19 | 3 | 恒流放电 | 01:09:30 | 95:59:11 | -0.152 | 2.1111 | 0.1761 | 387.78 | 0 | 0 | 0.1761 | 387.78 | 0.000391 | 861.13 | 0 | 0 | 0.000391 | 861.13 | 2023-05-16 04:45:21 | -0.0003208 | 6.3324 | 13948.1155 | 0 | 关闭
14169 | 19 | 3 | 恒流放电 | 01:10:00 | 95:59:41 | -0.152 | 2.1114 | 0.1773 | 390.57 | 0 | 0 | 0.1773 | 390.57 | 0.0003936 | 867.02 | 0 | 0 | 0.0003936 | 867.02 | 2023-05-16 04:45:51 | -0.0003209 | 4.2216 | 9298.6621 | 0 | 关闭
14170 | 19 | 3 | 恒流放电 | 01:10:30 | 96:00:11 | -0.152 | 2.1115 | 0.1786 | 393.36 | 0 | 0 | 0.1786 | 393.36 | 0.0003963 | 872.91 | 0 | 0 | 0.0003963 | 872.91 | 2023-05-16 04:46:21 | -0.0003209 | 12.6649 | 27896.231 | 0 | 关闭
14171 | 19 | 3 | 恒流放电 | 01:11:00 | 96:00:41 | -0.152 | 2.1118 | 0.1799 | 396.15 | 0 | 0 | 0.1799 | 396.15 | 0.000399 | 878.8 | 0 | 0 | 0.000399 | 878.8 | 2023-05-16 04:46:51 | -0.000321 | 4.2216 | 9298.7437 | 0 | 关闭
14172 | 19 | 3 | 恒流放电 | 01:11:30 | 96:01:11 | -0.152 | 2.1119 | 0.1811 | 398.94 | 0 | 0 | 0.1811 | 398.94 | 0.0004016 | 884.69 | 0 | 0 | 0.0004016 | 884.69 | 2023-05-16 04:47:21 | -0.0003209 | 12.665 | 27896.4758 | 0 | 关闭
14173 | 19 | 3 | 恒流放电 | 01:12:00 | 96:01:41 | -0.152 | 2.1121 | 0.1824 | 401.73 | 0 | 0 | 0.1824 | 401.73 | 0.0004043 | 890.58 | 0 | 0 | 0.0004043 | 890.58 | 2023-05-16 04:47:51 | -0.000321 | 6.3324 | 13947.9931 | 0 | 关闭
14174 | 19 | 3 | 恒流放电 | 01:12:30 | 96:02:11 | -0.152 | 2.1123 | 0.1837 | 404.52 | 0 | 0 | 0.1837 | 404.52 | 0.000407 | 896.48 | 0 | 0 | 0.000407 | 896.48 | 2023-05-16 04:48:21 | -0.000321 | 6.3327 | 13948.605 | 0 | 关闭
14175 | 19 | 3 | 恒流放电 | 01:13:00 | 96:02:41 | -0.152 | 2.1125 | 0.1849 | 407.31 | 0 | 0 | 0.1849 | 407.31 | 0.0004097 | 902.37 | 0 | 0 | 0.0004097 | 902.37 | 2023-05-16 04:48:51 | -0.0003211 | 6.3324 | 13947.9931 | 0 | 关闭
14176 | 19 | 3 | 恒流放电 | 01:13:30 | 96:03:11 | -0.152 | 2.1127 | 0.1862 | 410.1 | 0 | 0 | 0.1862 | 410.1 | 0.0004124 | 908.26 | 0 | 0 | 0.0004124 | 908.26 | 2023-05-16 04:49:21 | -0.0003211 | 6.3324 | 13947.9931 | 0 | 关闭
14177 | 19 | 3 | 恒流放电 | 01:14:00 | 96:03:41 | -0.152 | 2.1129 | 0.1875 | 412.89 | 0 | 0 | 0.1875 | 412.89 | 0.000415 | 914.16 | 0 | 0 | 0.000415 | 914.16 | 2023-05-16 04:49:51 | -0.0003211 | 6.3329 | 13949.0945 | 0 | 关闭
14178 | 19 | 3 | 恒流放电 | 01:14:30 | 96:04:11 | -0.152 | 2.113 | 0.1887 | 415.68 | 0 | 0 | 0.1887 | 415.68 | 0.0004177 | 920.05 | 0 | 0 | 0.0004177 | 920.05 | 2023-05-16 04:50:21 | -0.0003212 | 12.6658 | 27898.1889 | 0 | 关闭
14179 | 19 | 3 | 恒流放电 | 01:15:00 | 96:04:41 | -0.152 | 2.113 | 0.19 | 418.47 | 0 | 0 | 0.19 | 418.47 | 0.0004204 | 925.95 | 0 | 0 | 0.0004204 | 925.95 | 2023-05-16 04:50:51 | -0.0003212 | 0 | 0 | 0 | 关闭
14180 | 19 | 3 | 恒流放电 | 01:15:30 | 96:05:11 | -0.152 | 2.1131 | 0.1913 | 421.26 | 0 | 0 | 0.1913 | 421.26 | 0.0004231 | 931.84 | 0 | 0 | 0.0004231 | 931.84 | 2023-05-16 04:51:21 | -0.0003211 | 12.6656 | 27897.6995 | 0 | 关闭
14181 | 19 | 3 | 恒流放电 | 01:16:00 | 96:05:41 | -0.152 | 2.1131 | 0.1925 | 424.05 | 0 | 0 | 0.1925 | 424.05 | 0.0004257 | 937.74 | 0 | 0 | 0.0004257 | 937.74 | 2023-05-16 04:51:51 | -0.0003211 | 0 | 0 | 0 | 关闭
14182 | 19 | 3 | 恒流放电 | 01:16:30 | 96:06:11 | -0.152 | 2.1132 | 0.1938 | 426.84 | 0 | 0 | 0.1938 | 426.84 | 0.0004284 | 943.63 | 0 | 0 | 0.0004284 | 943.63 | 2023-05-16 04:52:21 | -0.0003212 | 12.6658 | 27898.1889 | 0 | 关闭
14183 | 19 | 3 | 恒流放电 | 01:17:00 | 96:06:41 | -0.152 | 2.1131 | 0.1951 | 429.63 | 0 | 0 | 0.1951 | 429.63 | 0.0004311 | 949.53 | 0 | 0 | 0.0004311 | 949.53 | 2023-05-16 04:52:51 | -0.0003211 | -12.6653 | -27897.21 | 0 | 关闭
14184 | 19 | 3 | 恒流放电 | 01:17:30 | 96:07:11 | -0.152 | 2.113 | 0.1963 | 432.42 | 0 | 0 | 0.1963 | 432.42 | 0.0004338 | 955.42 | 0 | 0 | 0.0004338 | 955.42 | 2023-05-16 04:53:21 | -0.0003212 | -12.6653 | -27897.21 | 0 | 关闭
14185 | 19 | 3 | 恒流放电 | 01:18:00 | 96:07:41 | -0.152 | 2.1131 | 0.1976 | 435.21 | 0 | 0 | 0.1976 | 435.21 | 0.0004364 | 961.32 | 0 | 0 | 0.0004364 | 961.32 | 2023-05-16 04:53:51 | -0.0003212 | 12.6653 | 27897.21 | 0 | 关闭
14186 | 19 | 3 | 恒流放电 | 01:18:30 | 96:08:11 | -0.152 | 2.113 | 0.1989 | 438 | 0 | 0 | 0.1989 | 438 | 0.0004391 | 967.21 | 0 | 0 | 0.0004391 | 967.21 | 2023-05-16 04:54:21 | -0.0003212 | -12.6656 | -27897.6995 | 0 | 关闭
14187 | 19 | 3 | 恒流放电 | 01:19:00 | 96:08:41 | -0.152 | 2.1131 | 0.2001 | 440.79 | 0 | 0 | 0.2001 | 440.79 | 0.0004418 | 973.11 | 0 | 0 | 0.0004418 | 973.11 | 2023-05-16 04:54:51 | -0.0003212 | 12.6651 | 27896.7205 | 0 | 关闭
14188 | 19 | 3 | 恒流放电 | 01:19:30 | 96:09:11 | -0.152 | 2.1133 | 0.2014 | 443.58 | 0 | 0 | 0.2014 | 443.58 | 0.0004445 | 979 | 0 | 0 | 0.0004445 | 979 | 2023-05-16 04:55:21 | -0.0003212 | 6.3327 | 13948.605 | 0 | 关闭
14189 | 19 | 3 | 恒流放电 | 01:20:00 | 96:09:41 | -0.152 | 2.1133 | 0.2027 | 446.37 | 0 | 0 | 0.2027 | 446.37 | 0.0004471 | 984.9 | 0 | 0 | 0.0004471 | 984.9 | 2023-05-16 04:55:51 | -0.0003212 | 0 | 0 | 0 | 关闭
14190 | 19 | 3 | 恒流放电 | 01:20:30 | 96:10:11 | -0.152 | 2.1134 | 0.2039 | 449.16 | 0 | 0 | 0.2039 | 449.16 | 0.0004498 | 990.79 | 0 | 0 | 0.0004498 | 990.79 | 2023-05-16 04:56:21 | -0.0003212 | 12.6651 | 27896.7205 | 0 | 关闭
14191 | 19 | 3 | 恒流放电 | 01:21:00 | 96:10:41 | -0.152 | 2.1135 | 0.2052 | 451.95 | 0 | 0 | 0.2052 | 451.95 | 0.0004525 | 996.69 | 0 | 0 | 0.0004525 | 996.69 | 2023-05-16 04:56:51 | -0.0003212 | 12.6651 | 27896.7205 | 0 | 关闭
14192 | 19 | 3 | 恒流放电 | 01:21:30 | 96:11:11 | -0.152 | 2.1135 | 0.2065 | 454.74 | 0 | 0 | 0.2065 | 454.74 | 0.0004552 | 1002.58 | 0 | 0 | 0.0004552 | 1002.58 | 2023-05-16 04:57:21 | -0.0003212 | 0 | 0 | 0 | 关闭
14193 | 19 | 3 | 恒流放电 | 01:22:00 | 96:11:41 | -0.152 | 2.1135 | 0.2077 | 457.53 | 0 | 0 | 0.2077 | 457.53 | 0.0004578 | 1008.48 | 0 | 0 | 0.0004578 | 1008.48 | 2023-05-16 04:57:51 | -0.0003212 | 0 | 0 | 0 | 关闭
14194 | 19 | 3 | 恒流放电 | 01:22:30 | 96:12:11 | -0.152 | 2.1135 | 0.209 | 460.32 | 0 | 0 | 0.209 | 460.32 | 0.0004605 | 1014.38 | 0 | 0 | 0.0004605 | 1014.38 | 2023-05-16 04:58:21 | -0.0003212 | 0 | 0 | 0 | 关闭
14195 | 19 | 3 | 恒流放电 | 01:23:00 | 96:12:41 | -0.152 | 2.1136 | 0.2103 | 463.11 | 0 | 0 | 0.2103 | 463.11 | 0.0004632 | 1020.27 | 0 | 0 | 0.0004632 | 1020.27 | 2023-05-16 04:58:51 | -0.0003212 | 12.6651 | 27896.7205 | 0 | 关闭
14196 | 19 | 3 | 恒流放电 | 01:23:30 | 96:13:11 | -0.152 | 2.1136 | 0.2115 | 465.9 | 0 | 0 | 0.2115 | 465.9 | 0.0004659 | 1026.17 | 0 | 0 | 0.0004659 | 1026.17 | 2023-05-16 04:59:21 | -0.0003212 | 0 | 0 | 0 | 关闭
14197 | 19 | 3 | 恒流放电 | 01:24:00 | 96:13:41 | -0.152 | 2.1135 | 0.2128 | 468.69 | 0 | 0 | 0.2128 | 468.69 | 0.0004686 | 1032.06 | 0 | 0 | 0.0004686 | 1032.06 | 2023-05-16 04:59:51 | -0.0003212 | -12.6653 | -27897.21 | 0 | 关闭
14198 | 19 | 3 | 恒流放电 | 01:24:30 | 96:14:11 | -0.152 | 2.1135 | 0.2141 | 471.48 | 0 | 0 | 0.2141 | 471.48 | 0.0004712 | 1037.96 | 0 | 0 | 0.0004712 | 1037.96 | 2023-05-16 05:00:21 | -0.0003212 | 0 | 0 | 0 | 关闭
14199 | 19 | 3 | 恒流放电 | 01:25:00 | 96:14:41 | -0.152 | 2.1134 | 0.2153 | 474.27 | 0 | 0 | 0.2153 | 474.27 | 0.0004739 | 1043.86 | 0 | 0 | 0.0004739 | 1043.86 | 2023-05-16 05:00:51 | -0.0003212 | -12.6651 | -27896.7205 | 0 | 关闭
14200 | 19 | 3 | 恒流放电 | 01:25:30 | 96:15:11 | -0.152 | 2.1134 | 0.2166 | 477.06 | 0 | 0 | 0.2166 | 477.06 | 0.0004766 | 1049.75 | 0 | 0 | 0.0004766 | 1049.75 | 2023-05-16 05:01:21 | -0.0003212 | 0 | 0 | 0 | 关闭
14201 | 19 | 3 | 恒流放电 | 01:26:00 | 96:15:41 | -0.152 | 2.1132 | 0.2178 | 479.84 | 0 | 0 | 0.2178 | 479.84 | 0.0004793 | 1055.65 | 0 | 0 | 0.0004793 | 1055.65 | 2023-05-16 05:01:51 | -0.0003212 | -6.3327 | -13948.605 | 0 | 关闭
14202 | 19 | 3 | 恒流放电 | 01:26:30 | 96:16:11 | -0.152 | 2.1131 | 0.2191 | 482.63 | 0 | 0 | 0.2191 | 482.63 | 0.0004819 | 1061.54 | 0 | 0 | 0.0004819 | 1061.54 | 2023-05-16 05:02:21 | -0.0003212 | -12.6653 | -27897.21 | 0 | 关闭
14203 | 19 | 3 | 恒流放电 | 01:27:00 | 96:16:41 | -0.152 | 2.1131 | 0.2204 | 485.42 | 0 | 0 | 0.2204 | 485.42 | 0.0004846 | 1067.44 | 0 | 0 | 0.0004846 | 1067.44 | 2023-05-16 05:02:51 | -0.0003212 | 0 | 0 | 0 | 关闭
14204 | 19 | 3 | 恒流放电 | 01:27:30 | 96:17:11 | -0.152 | 2.1131 | 0.2216 | 488.21 | 0 | 0 | 0.2216 | 488.21 | 0.0004873 | 1073.33 | 0 | 0 | 0.0004873 | 1073.33 | 2023-05-16 05:03:21 | -0.0003211 | 0 | 0 | 0 | 关闭
14205 | 19 | 3 | 恒流放电 | 01:28:00 | 96:17:41 | -0.152 | 2.1131 | 0.2229 | 491 | 0 | 0 | 0.2229 | 491 | 0.00049 | 1079.23 | 0 | 0 | 0.00049 | 1079.23 | 2023-05-16 05:03:51 | -0.0003212 | 0 | 0 | 0 | 关闭
14206 | 19 | 3 | 恒流放电 | 01:28:30 | 96:18:11 | -0.152 | 2.113 | 0.2242 | 493.79 | 0 | 0 | 0.2242 | 493.79 | 0.0004926 | 1085.12 | 0 | 0 | 0.0004926 | 1085.12 | 2023-05-16 05:04:21 | -0.0003212 | -12.6653 | -27897.21 | 0 | 关闭
14207 | 19 | 3 | 恒流放电 | 01:29:00 | 96:18:41 | -0.152 | 2.1131 | 0.2254 | 496.58 | 0 | 0 | 0.2254 | 496.58 | 0.0004953 | 1091.02 | 0 | 0 | 0.0004953 | 1091.02 | 2023-05-16 05:04:51 | -0.0003211 | 12.6651 | 27896.7205 | 0 | 关闭
14208 | 19 | 3 | 恒流放电 | 01:29:30 | 96:19:11 | -0.152 | 2.1131 | 0.2267 | 499.37 | 0 | 0 | 0.2267 | 499.37 | 0.000498 | 1096.91 | 0 | 0 | 0.000498 | 1096.91 | 2023-05-16 05:05:21 | -0.0003211 | 0 | 0 | 0 | 关闭
14209 | 19 | 3 | 恒流放电 | 01:30:00 | 96:19:41 | -0.152 | 2.113 | 0.228 | 502.16 | 0 | 0 | 0.228 | 502.16 | 0.0005007 | 1102.81 | 0 | 0 | 0.0005007 | 1102.81 | 2023-05-16 05:05:51 | -0.0003212 | -12.6653 | -27897.21 | 0 | 关闭
14210 | 19 | 3 | 恒流放电 | 01:30:30 | 96:20:11 | -0.152 | 2.1129 | 0.2292 | 504.95 | 0 | 0 | 0.2292 | 504.95 | 0.0005034 | 1108.7 | 0 | 0 | 0.0005034 | 1108.7 | 2023-05-16 05:06:21 | -0.0003211 | -12.6653 | -27897.21 | 0 | 关闭
14211 | 19 | 3 | 恒流放电 | 01:31:00 | 96:20:41 | -0.152 | 2.113 | 0.2305 | 507.74 | 0 | 0 | 0.2305 | 507.74 | 0.000506 | 1114.6 | 0 | 0 | 0.000506 | 1114.6 | 2023-05-16 05:06:51 | -0.0003212 | 12.6656 | 27897.6995 | 0 | 关闭
14212 | 19 | 3 | 恒流放电 | 01:31:30 | 96:21:11 | -0.152 | 2.113 | 0.2318 | 510.53 | 0 | 0 | 0.2318 | 510.53 | 0.0005087 | 1120.49 | 0 | 0 | 0.0005087 | 1120.49 | 2023-05-16 05:07:21 | -0.0003212 | 0 | 0 | 0 | 关闭
14213 | 19 | 3 | 恒流放电 | 01:32:00 | 96:21:41 | -0.152 | 2.113 | 0.233 | 513.32 | 0 | 0 | 0.233 | 513.32 | 0.0005114 | 1126.38 | 0 | 0 | 0.0005114 | 1126.38 | 2023-05-16 05:07:51 | -0.0003211 | 0 | 0 | 0 | 关闭
14214 | 19 | 3 | 恒流放电 | 01:32:30 | 96:22:11 | -0.152 | 2.1129 | 0.2343 | 516.11 | 0 | 0 | 0.2343 | 516.11 | 0.0005141 | 1132.28 | 0 | 0 | 0.0005141 | 1132.28 | 2023-05-16 05:08:21 | -0.0003211 | -12.6658 | -27898.1889 | 0 | 关闭
14215 | 19 | 3 | 恒流放电 | 01:33:00 | 96:22:41 | -0.152 | 2.1127 | 0.2356 | 518.9 | 0 | 0 | 0.2356 | 518.9 | 0.0005167 | 1138.17 | 0 | 0 | 0.0005167 | 1138.17 | 2023-05-16 05:08:51 | -0.0003211 | -6.3328 | -13948.8497 | 0 | 关闭
14216 | 19 | 3 | 恒流放电 | 01:33:30 | 96:23:11 | -0.152 | 2.1125 | 0.2368 | 521.69 | 0 | 0 | 0.2368 | 521.69 | 0.0005194 | 1144.07 | 0 | 0 | 0.0005194 | 1144.07 | 2023-05-16 05:09:21 | -0.0003211 | -6.3328 | -13948.8497 | 0 | 关闭
14217 | 19 | 3 | 恒流放电 | 01:34:00 | 96:23:41 | -0.152 | 2.1124 | 0.2381 | 524.48 | 0 | 0 | 0.2381 | 524.48 | 0.0005221 | 1149.96 | 0 | 0 | 0.0005221 | 1149.96 | 2023-05-16 05:09:51 | -0.0003211 | -12.6656 | -27897.6995 | 0 | 关闭
14218 | 19 | 3 | 恒流放电 | 01:34:30 | 96:24:11 | -0.152 | 2.1122 | 0.2394 | 527.27 | 0 | 0 | 0.2394 | 527.27 | 0.0005248 | 1155.85 | 0 | 0 | 0.0005248 | 1155.85 | 2023-05-16 05:10:21 | -0.000321 | -6.3328 | -13948.8497 | 0 | 关闭
14219 | 19 | 3 | 恒流放电 | 01:35:00 | 96:24:41 | -0.152 | 2.1121 | 0.2406 | 530.06 | 0 | 0 | 0.2406 | 530.06 | 0.0005274 | 1161.75 | 0 | 0 | 0.0005274 | 1161.75 | 2023-05-16 05:10:51 | -0.000321 | -12.6656 | -27897.6995 | 0 | 关闭
14220 | 19 | 3 | 恒流放电 | 01:35:30 | 96:25:11 | -0.152 | 2.1119 | 0.2419 | 532.85 | 0 | 0 | 0.2419 | 532.85 | 0.0005301 | 1167.64 | 0 | 0 | 0.0005301 | 1167.64 | 2023-05-16 05:11:21 | -0.000321 | -6.3327 | -13948.605 | 0 | 关闭
14221 | 19 | 3 | 恒流放电 | 01:36:00 | 96:25:41 | -0.152 | 2.1117 | 0.2432 | 535.64 | 0 | 0 | 0.2432 | 535.64 | 0.0005328 | 1173.53 | 0 | 0 | 0.0005328 | 1173.53 | 2023-05-16 05:11:51 | -0.0003209 | -6.3328 | -13948.8497 | 0 | 关闭
14222 | 19 | 3 | 恒流放电 | 01:36:30 | 96:26:11 | -0.152 | 2.1114 | 0.2444 | 538.43 | 0 | 0 | 0.2444 | 538.43 | 0.0005355 | 1179.42 | 0 | 0 | 0.0005355 | 1179.42 | 2023-05-16 05:12:21 | -0.0003209 | -4.2218 | -9299.07 | 0 | 关闭
14223 | 19 | 3 | 恒流放电 | 01:37:00 | 96:26:41 | -0.152 | 2.1113 | 0.2457 | 541.22 | 0 | 0 | 0.2457 | 541.22 | 0.0005381 | 1185.31 | 0 | 0 | 0.0005381 | 1185.31 | 2023-05-16 05:12:51 | -0.0003209 | -12.6656 | -27897.6995 | 0 | 关闭
14224 | 19 | 3 | 恒流放电 | 01:37:30 | 96:27:11 | -0.152 | 2.1111 | 0.247 | 544.01 | 0 | 0 | 0.247 | 544.01 | 0.0005408 | 1191.2 | 0 | 0 | 0.0005408 | 1191.2 | 2023-05-16 05:13:21 | -0.0003209 | -6.3328 | -13948.8497 | 0 | 关闭
14225 | 19 | 3 | 恒流放电 | 01:38:00 | 96:27:41 | -0.152 | 2.111 | 0.2482 | 546.8 | 0 | 0 | 0.2482 | 546.8 | 0.0005435 | 1197.09 | 0 | 0 | 0.0005435 | 1197.09 | 2023-05-16 05:13:51 | -0.0003208 | -12.6658 | -27898.1889 | 0 | 关闭
14226 | 19 | 3 | 恒流放电 | 01:38:30 | 96:28:11 | -0.152 | 2.111 | 0.2495 | 549.59 | 0 | 0 | 0.2495 | 549.59 | 0.0005462 | 1202.98 | 0 | 0 | 0.0005462 | 1202.98 | 2023-05-16 05:14:21 | -0.0003209 | 0 | 0 | 0 | 关闭
14227 | 19 | 3 | 恒流放电 | 01:39:00 | 96:28:41 | -0.152 | 2.1108 | 0.2508 | 552.38 | 0 | 0 | 0.2508 | 552.38 | 0.0005488 | 1208.87 | 0 | 0 | 0.0005488 | 1208.87 | 2023-05-16 05:14:51 | -0.0003208 | -6.3327 | -13948.605 | 0 | 关闭
14228 | 19 | 3 | 恒流放电 | 01:39:30 | 96:29:11 | -0.152 | 2.1106 | 0.252 | 555.17 | 0 | 0 | 0.252 | 555.17 | 0.0005515 | 1214.76 | 0 | 0 | 0.0005515 | 1214.76 | 2023-05-16 05:15:21 | -0.0003208 | -6.3329 | -13949.0945 | 0 | 关闭
14229 | 19 | 3 | 恒流放电 | 01:40:00 | 96:29:41 | -0.152 | 2.1105 | 0.2533 | 557.96 | 0 | 0 | 0.2533 | 557.96 | 0.0005542 | 1220.64 | 0 | 0 | 0.0005542 | 1220.64 | 2023-05-16 05:15:51 | -0.0003208 | -12.6653 | -27897.21 | 0 | 关闭
14230 | 19 | 3 | 恒流放电 | 01:40:30 | 96:30:11 | -0.152 | 2.1104 | 0.2546 | 560.75 | 0 | 0 | 0.2546 | 560.75 | 0.0005568 | 1226.53 | 0 | 0 | 0.0005568 | 1226.53 | 2023-05-16 05:16:21 | -0.0003208 | -12.6653 | -27897.21 | 0 | 关闭
14231 | 19 | 3 | 恒流放电 | 01:41:00 | 96:30:41 | -0.152 | 2.1102 | 0.2558 | 563.54 | 0 | 0 | 0.2558 | 563.54 | 0.0005595 | 1232.42 | 0 | 0 | 0.0005595 | 1232.42 | 2023-05-16 05:16:51 | -0.0003208 | -6.3329 | -13949.0945 | 0 | 关闭
14232 | 19 | 3 | 恒流放电 | 01:41:30 | 96:31:11 | -0.152 | 2.11 | 0.2571 | 566.33 | 0 | 0 | 0.2571 | 566.33 | 0.0005622 | 1238.3 | 0 | 0 | 0.0005622 | 1238.3 | 2023-05-16 05:17:21 | -0.0003207 | -6.3327 | -13948.605 | 0 | 关闭
14233 | 19 | 3 | 恒流放电 | 01:42:00 | 96:31:41 | -0.152 | 2.1098 | 0.2584 | 569.12 | 0 | 0 | 0.2584 | 569.12 | 0.0005649 | 1244.19 | 0 | 0 | 0.0005649 | 1244.19 | 2023-05-16 05:17:51 | -0.0003206 | -6.3327 | -13948.605 | 0 | 关闭
14234 | 19 | 3 | 恒流放电 | 01:42:30 | 96:32:11 | -0.152 | 2.1094 | 0.2596 | 571.91 | 0 | 0 | 0.2596 | 571.91 | 0.0005675 | 1250.08 | 0 | 0 | 0.0005675 | 1250.08 | 2023-05-16 05:18:21 | -0.0003206 | -3.1663 | -6974.3025 | 0 | 关闭
14235 | 19 | 3 | 恒流放电 | 01:43:00 | 96:32:41 | -0.152 | 2.109 | 0.2609 | 574.7 | 0 | 0 | 0.2609 | 574.7 | 0.0005702 | 1255.96 | 0 | 0 | 0.0005702 | 1255.96 | 2023-05-16 05:18:51 | -0.0003205 | -3.1663 | -6974.3025 | 0 | 关闭
14236 | 19 | 3 | 恒流放电 | 01:43:30 | 96:33:11 | -0.152 | 2.1089 | 0.2622 | 577.49 | 0 | 0 | 0.2622 | 577.49 | 0.0005729 | 1261.84 | 0 | 0 | 0.0005729 | 1261.84 | 2023-05-16 05:19:21 | -0.0003205 | -12.6653 | -27897.21 | 0 | 关闭
14237 | 19 | 3 | 恒流放电 | 01:44:00 | 96:33:41 | -0.152 | 2.1084 | 0.2634 | 580.28 | 0 | 0 | 0.2634 | 580.28 | 0.0005755 | 1267.73 | 0 | 0 | 0.0005755 | 1267.73 | 2023-05-16 05:19:51 | -0.0003205 | -2.5331 | -5579.442 | 0 | 关闭
14238 | 19 | 3 | 恒流放电 | 01:44:30 | 96:34:11 | -0.152 | 2.1081 | 0.2647 | 583.07 | 0 | 0 | 0.2647 | 583.07 | 0.0005782 | 1273.61 | 0 | 0 | 0.0005782 | 1273.61 | 2023-05-16 05:20:21 | -0.0003204 | -4.2217 | -9298.9068 | 0 | 关闭
14239 | 19 | 3 | 恒流放电 | 01:45:00 | 96:34:41 | -0.152 | 2.1078 | 0.266 | 585.86 | 0 | 0 | 0.266 | 585.86 | 0.0005809 | 1279.49 | 0 | 0 | 0.0005809 | 1279.49 | 2023-05-16 05:20:51 | -0.0003203 | -4.2218 | -9299.07 | 0 | 关闭
14240 | 19 | 3 | 恒流放电 | 01:45:30 | 96:35:11 | -0.152 | 2.1076 | 0.2672 | 588.64 | 0 | 0 | 0.2672 | 588.64 | 0.0005836 | 1285.37 | 0 | 0 | 0.0005836 | 1285.37 | 2023-05-16 05:21:21 | -0.0003203 | -6.3328 | -13948.8497 | 0 | 关闭
14241 | 19 | 3 | 恒流放电 | 01:46:00 | 96:35:41 | -0.152 | 2.1072 | 0.2685 | 591.43 | 0 | 0 | 0.2685 | 591.43 | 0.0005862 | 1291.25 | 0 | 0 | 0.0005862 | 1291.25 | 2023-05-16 05:21:51 | -0.0003203 | -3.1663 | -6974.3025 | 0 | 关闭
14242 | 19 | 3 | 恒流放电 | 01:46:30 | 96:36:11 | -0.152 | 2.107 | 0.2698 | 594.22 | 0 | 0 | 0.2698 | 594.22 | 0.0005889 | 1297.13 | 0 | 0 | 0.0005889 | 1297.13 | 2023-05-16 05:22:21 | -0.0003202 | -6.3328 | -13948.8497 | 0 | 关闭
14243 | 19 | 3 | 恒流放电 | 01:47:00 | 96:36:41 | -0.152 | 2.1067 | 0.271 | 597.01 | 0 | 0 | 0.271 | 597.01 | 0.0005916 | 1303 | 0 | 0 | 0.0005916 | 1303 | 2023-05-16 05:22:51 | -0.0003202 | -4.2218 | -9299.07 | 0 | 关闭
14244 | 19 | 3 | 恒流放电 | 01:47:30 | 96:37:11 | -0.152 | 2.1064 | 0.2723 | 599.8 | 0 | 0 | 0.2723 | 599.8 | 0.0005942 | 1308.88 | 0 | 0 | 0.0005942 | 1308.88 | 2023-05-16 05:23:21 | -0.0003201 | -4.2219 | -9299.2332 | 0 | 关闭
14245 | 19 | 3 | 恒流放电 | 01:48:00 | 96:37:41 | -0.152 | 2.1061 | 0.2736 | 602.59 | 0 | 0 | 0.2736 | 602.59 | 0.0005969 | 1314.76 | 0 | 0 | 0.0005969 | 1314.76 | 2023-05-16 05:23:51 | -0.0003201 | -4.2219 | -9299.2332 | 0 | 关闭
14246 | 19 | 3 | 恒流放电 | 01:48:30 | 96:38:11 | -0.152 | 2.1058 | 0.2748 | 605.38 | 0 | 0 | 0.2748 | 605.38 | 0.0005996 | 1320.63 | 0 | 0 | 0.0005996 | 1320.63 | 2023-05-16 05:24:21 | -0.0003201 | -4.2219 | -9299.2332 | 0 | 关闭
14247 | 19 | 3 | 恒流放电 | 01:49:00 | 96:38:41 | -0.152 | 2.1056 | 0.2761 | 608.17 | 0 | 0 | 0.2761 | 608.17 | 0.0006022 | 1326.51 | 0 | 0 | 0.0006022 | 1326.51 | 2023-05-16 05:24:51 | -0.00032 | -6.3324 | -13948.1155 | 0 | 关闭
14248 | 19 | 3 | 恒流放电 | 01:49:30 | 96:39:11 | -0.152 | 2.1053 | 0.2774 | 610.96 | 0 | 0 | 0.2774 | 610.96 | 0.0006049 | 1332.38 | 0 | 0 | 0.0006049 | 1332.38 | 2023-05-16 05:25:21 | -0.00032 | -4.2219 | -9299.2332 | 0 | 关闭
14249 | 19 | 3 | 恒流放电 | 01:50:00 | 96:39:41 | -0.152 | 2.1049 | 0.2786 | 613.75 | 0 | 0 | 0.2786 | 613.75 | 0.0006076 | 1338.25 | 0 | 0 | 0.0006076 | 1338.25 | 2023-05-16 05:25:51 | -0.0003199 | -3.1663 | -6974.3025 | 0 | 关闭
14250 | 19 | 3 | 恒流放电 | 01:50:30 | 96:40:11 | -0.152 | 2.1045 | 0.2799 | 616.54 | 0 | 0 | 0.2799 | 616.54 | 0.0006102 | 1344.12 | 0 | 0 | 0.0006102 | 1344.12 | 2023-05-16 05:26:21 | -0.0003198 | -3.1663 | -6974.3025 | 0 | 关闭
14251 | 19 | 3 | 恒流放电 | 01:51:00 | 96:40:41 | -0.152 | 2.1041 | 0.2812 | 619.33 | 0 | 0 | 0.2812 | 619.33 | 0.0006129 | 1349.99 | 0 | 0 | 0.0006129 | 1349.99 | 2023-05-16 05:26:51 | -0.0003198 | -3.1664 | -6974.4249 | 0 | 关闭
14252 | 19 | 3 | 恒流放电 | 01:51:30 | 96:41:11 | -0.152 | 2.1036 | 0.2824 | 622.12 | 0 | 0 | 0.2824 | 622.12 | 0.0006156 | 1355.86 | 0 | 0 | 0.0006156 | 1355.86 | 2023-05-16 05:27:21 | -0.0003197 | -2.5331 | -5579.442 | 0 | 关闭
14253 | 19 | 3 | 恒流放电 | 01:52:00 | 96:41:41 | -0.152 | 2.1032 | 0.2837 | 624.91 | 0 | 0 | 0.2837 | 624.91 | 0.0006182 | 1361.73 | 0 | 0 | 0.0006182 | 1361.73 | 2023-05-16 05:27:51 | -0.0003196 | -3.1663 | -6974.3025 | 0 | 关闭
14254 | 19 | 3 | 恒流放电 | 01:52:30 | 96:42:11 | -0.152 | 2.1026 | 0.285 | 627.7 | 0 | 0 | 0.285 | 627.7 | 0.0006209 | 1367.6 | 0 | 0 | 0.0006209 | 1367.6 | 2023-05-16 05:28:21 | -0.0003195 | -2.1108 | -4649.3718 | 0 | 关闭
14255 | 19 | 3 | 恒流放电 | 01:53:00 | 96:42:41 | -0.152 | 2.1021 | 0.2862 | 630.49 | 0 | 0 | 0.2862 | 630.49 | 0.0006236 | 1373.46 | 0 | 0 | 0.0006236 | 1373.46 | 2023-05-16 05:28:51 | -0.0003195 | -2.5331 | -5579.5399 | 0 | 关闭
14256 | 19 | 3 | 恒流放电 | 01:53:30 | 96:43:11 | -0.152 | 2.1015 | 0.2875 | 633.28 | 0 | 0 | 0.2875 | 633.28 | 0.0006262 | 1379.33 | 0 | 0 | 0.0006262 | 1379.33 | 2023-05-16 05:29:21 | -0.0003194 | -2.1109 | -4649.535 | 0 | 关闭
14257 | 19 | 3 | 恒流放电 | 01:54:00 | 96:43:41 | -0.152 | 2.1009 | 0.2888 | 636.07 | 0 | 0 | 0.2888 | 636.07 | 0.0006289 | 1385.19 | 0 | 0 | 0.0006289 | 1385.19 | 2023-05-16 05:29:51 | -0.0003193 | -2.1109 | -4649.4534 | 0 | 关闭
14258 | 19 | 3 | 恒流放电 | 01:54:30 | 96:44:11 | -0.152 | 2.1004 | 0.29 | 638.86 | 0 | 0 | 0.29 | 638.86 | 0.0006315 | 1391.05 | 0 | 0 | 0.0006315 | 1391.05 | 2023-05-16 05:30:21 | -0.0003192 | -2.533 | -5579.3441 | 0 | 关闭
14259 | 19 | 3 | 恒流放电 | 01:55:00 | 96:44:41 | -0.152 | 2.0998 | 0.2913 | 641.65 | 0 | 0 | 0.2913 | 641.65 | 0.0006342 | 1396.91 | 0 | 0 | 0.0006342 | 1396.91 | 2023-05-16 05:30:51 | -0.0003191 | -2.1109 | -4649.6166 | 0 | 关闭
14260 | 19 | 3 | 恒流放电 | 01:55:30 | 96:45:11 | -0.152 | 2.0993 | 0.2926 | 644.44 | 0 | 0 | 0.2926 | 644.44 | 0.0006369 | 1402.76 | 0 | 0 | 0.0006369 | 1402.76 | 2023-05-16 05:31:21 | -0.0003191 | -2.5331 | -5579.5399 | 0 | 关闭
14261 | 19 | 3 | 恒流放电 | 01:56:00 | 96:45:41 | -0.152 | 2.0989 | 0.2938 | 647.23 | 0 | 0 | 0.2938 | 647.23 | 0.0006395 | 1408.62 | 0 | 0 | 0.0006395 | 1408.62 | 2023-05-16 05:31:51 | -0.000319 | -3.1663 | -6974.3025 | 0 | 关闭
14262 | 19 | 3 | 恒流放电 | 01:56:30 | 96:46:11 | -0.152 | 2.0982 | 0.2951 | 650.02 | 0 | 0 | 0.2951 | 650.02 | 0.0006422 | 1414.47 | 0 | 0 | 0.0006422 | 1414.47 | 2023-05-16 05:32:21 | -0.0003189 | -1.8094 | -3985.3856 | 0 | 关闭
14263 | 19 | 3 | 恒流放电 | 01:57:00 | 96:46:41 | -0.152 | 2.0976 | 0.2964 | 652.81 | 0 | 0 | 0.2964 | 652.81 | 0.0006448 | 1420.33 | 0 | 0 | 0.0006448 | 1420.33 | 2023-05-16 05:32:51 | -0.0003188 | -2.1107 | -4649.2087 | 0 | 关闭
14264 | 19 | 3 | 恒流放电 | 01:57:30 | 96:47:11 | -0.152 | 2.0971 | 0.2976 | 655.6 | 0 | 0 | 0.2976 | 655.6 | 0.0006475 | 1426.18 | 0 | 0 | 0.0006475 | 1426.18 | 2023-05-16 05:33:21 | -0.0003187 | -2.5328 | -5578.8546 | 0 | 关闭
14265 | 19 | 3 | 恒流放电 | 01:58:00 | 96:47:41 | -0.152 | 2.0967 | 0.2989 | 658.39 | 0 | 0 | 0.2989 | 658.39 | 0.0006501 | 1432.03 | 0 | 0 | 0.0006501 | 1432.03 | 2023-05-16 05:33:51 | -0.0003187 | -3.1667 | -6975.0367 | 0 | 关闭
14266 | 19 | 3 | 恒流放电 | 01:58:30 | 96:48:11 | -0.152 | 2.0962 | 0.3002 | 661.18 | 0 | 0 | 0.3002 | 661.18 | 0.0006528 | 1437.88 | 0 | 0 | 0.0006528 | 1437.88 | 2023-05-16 05:34:21 | -0.0003186 | -2.5336 | -5580.6167 | 0 | 关闭
14267 | 19 | 3 | 恒流放电 | 01:59:00 | 96:48:41 | -0.152 | 2.0951 | 0.3014 | 663.97 | 0 | 0 | 0.3014 | 663.97 | 0.0006555 | 1443.72 | 0 | 0 | 0.0006555 | 1443.72 | 2023-05-16 05:34:51 | -0.0003185 | -1.1515 | -2536.2435 | 0 | 关闭
14268 | 19 | 3 | 恒流放电 | 01:59:30 | 96:49:11 | -0.152 | 2.0944 | 0.3027 | 666.76 | 0 | 0 | 0.3027 | 666.76 | 0.0006581 | 1449.57 | 0 | 0 | 0.0006581 | 1449.57 | 2023-05-16 05:35:21 | -0.0003183 | -1.8094 | -3985.4556 | 0 | 关闭
14269 | 19 | 3 | 恒流放电 | 02:00:00 | 96:49:41 | -0.152 | 2.0937 | 0.304 | 669.55 | 0 | 0 | 0.304 | 669.55 | 0.0006608 | 1455.41 | 0 | 0 | 0.0006608 | 1455.41 | 2023-05-16 05:35:51 | -0.0003182 | -1.8093 | -3985.2458 | 0 | 关闭
14270 | 19 | 3 | 恒流放电 | 02:00:30 | 96:50:11 | -0.152 | 2.0928 | 0.3052 | 672.34 | 0 | 0 | 0.3052 | 672.34 | 0.0006634 | 1461.25 | 0 | 0 | 0.0006634 | 1461.25 | 2023-05-16 05:36:21 | -0.0003181 | -1.4073 | -3099.7444 | 0 | 关闭
14271 | 19 | 3 | 恒流放电 | 02:01:00 | 96:50:41 | -0.152 | 2.0918 | 0.3065 | 675.13 | 0 | 0 | 0.3065 | 675.13 | 0.0006661 | 1467.09 | 0 | 0 | 0.0006661 | 1467.09 | 2023-05-16 05:36:51 | -0.0003179 | -1.2665 | -2789.6721 | 0 | 关闭
14272 | 19 | 3 | 恒流放电 | 02:01:30 | 96:51:11 | -0.152 | 2.0909 | 0.3078 | 677.92 | 0 | 0 | 0.3078 | 677.92 | 0.0006687 | 1472.92 | 0 | 0 | 0.0006687 | 1472.92 | 2023-05-16 05:37:21 | -0.0003178 | -1.4073 | -3099.7988 | 0 | 关闭
14273 | 19 | 3 | 恒流放电 | 02:02:00 | 96:51:41 | -0.152 | 2.09 | 0.309 | 680.71 | 0 | 0 | 0.309 | 680.71 | 0.0006714 | 1478.75 | 0 | 0 | 0.0006714 | 1478.75 | 2023-05-16 05:37:51 | -0.0003176 | -1.4072 | -3099.6356 | 0 | 关闭
14274 | 19 | 3 | 恒流放电 | 02:02:30 | 96:52:11 | -0.152 | 2.0889 | 0.3103 | 683.5 | 0 | 0 | 0.3103 | 683.5 | 0.000674 | 1484.58 | 0 | 0 | 0.000674 | 1484.58 | 2023-05-16 05:38:21 | -0.0003175 | -1.1514 | -2536.1545 | 0 | 关闭
14275 | 19 | 3 | 恒流放电 | 02:03:00 | 96:52:41 | -0.152 | 2.0879 | 0.3116 | 686.29 | 0 | 0 | 0.3116 | 686.29 | 0.0006766 | 1490.41 | 0 | 0 | 0.0006766 | 1490.41 | 2023-05-16 05:38:51 | -0.0003173 | -1.2665 | -2789.6721 | 0 | 关闭
14276 | 19 | 3 | 恒流放电 | 02:03:30 | 96:53:11 | -0.152 | 2.0868 | 0.3128 | 689.08 | 0 | 0 | 0.3128 | 689.08 | 0.0006793 | 1496.23 | 0 | 0 | 0.0006793 | 1496.23 | 2023-05-16 05:39:21 | -0.0003172 | -1.1514 | -2536.199 | 0 | 关闭
14277 | 19 | 3 | 恒流放电 | 02:04:00 | 96:53:41 | -0.152 | 2.0856 | 0.3141 | 691.87 | 0 | 0 | 0.3141 | 691.87 | 0.0006819 | 1502.05 | 0 | 0 | 0.0006819 | 1502.05 | 2023-05-16 05:39:51 | -0.000317 | -1.0554 | -2324.7675 | 0 | 关闭
14278 | 19 | 3 | 恒流放电 | 02:04:30 | 96:54:11 | -0.152 | 2.0842 | 0.3154 | 694.66 | 0 | 0 | 0.3154 | 694.66 | 0.0006846 | 1507.87 | 0 | 0 | 0.0006846 | 1507.87 | 2023-05-16 05:40:21 | -0.0003168 | -0.9047 | -1992.6928 | 0 | 关闭
14279 | 19 | 3 | 恒流放电 | 02:05:00 | 96:54:41 | -0.152 | 2.0828 | 0.3166 | 697.44 | 0 | 0 | 0.3166 | 697.44 | 0.0006872 | 1513.68 | 0 | 0 | 0.0006872 | 1513.68 | 2023-05-16 05:40:51 | -0.0003166 | -0.9047 | -1992.6229 | 0 | 关闭
14280 | 19 | 3 | 恒流放电 | 02:05:30 | 96:55:11 | -0.152 | 2.0812 | 0.3179 | 700.23 | 0 | 0 | 0.3179 | 700.23 | 0.0006898 | 1519.49 | 0 | 0 | 0.0006898 | 1519.49 | 2023-05-16 05:41:21 | -0.0003163 | -0.7916 | -1743.6062 | 0 | 关闭
14281 | 19 | 3 | 恒流放电 | 02:06:00 | 96:55:41 | -0.152 | 2.0799 | 0.3192 | 703.02 | 0 | 0 | 0.3192 | 703.02 | 0.0006925 | 1525.29 | 0 | 0 | 0.0006925 | 1525.29 | 2023-05-16 05:41:51 | -0.0003161 | -0.9742 | -2145.9016 | 0 | 关闭
14282 | 19 | 3 | 恒流放电 | 02:06:30 | 96:56:11 | -0.152 | 2.0785 | 0.3204 | 705.81 | 0 | 0 | 0.3204 | 705.81 | 0.0006951 | 1531.09 | 0 | 0 | 0.0006951 | 1531.09 | 2023-05-16 05:42:21 | -0.0003159 | -0.9047 | -1992.6229 | 0 | 关闭
14283 | 19 | 3 | 恒流放电 | 02:07:00 | 96:56:41 | -0.152 | 2.077 | 0.3217 | 708.6 | 0 | 0 | 0.3217 | 708.6 | 0.0006977 | 1536.89 | 0 | 0 | 0.0006977 | 1536.89 | 2023-05-16 05:42:51 | -0.0003157 | -0.8444 | -1859.8466 | 0 | 关闭
14284 | 19 | 3 | 恒流放电 | 02:07:30 | 96:57:11 | -0.152 | 2.0753 | 0.323 | 711.39 | 0 | 0 | 0.323 | 711.39 | 0.0007004 | 1542.68 | 0 | 0 | 0.0007004 | 1542.68 | 2023-05-16 05:43:21 | -0.0003154 | -0.745 | -1641.0699 | 0 | 关闭
14285 | 19 | 3 | 恒流放电 | 02:08:00 | 96:57:41 | -0.152 | 2.0736 | 0.3242 | 714.18 | 0 | 0 | 0.3242 | 714.18 | 0.000703 | 1548.47 | 0 | 0 | 0.000703 | 1548.47 | 2023-05-16 05:43:51 | -0.0003151 | -0.745 | -1640.926 | 0 | 关闭
14286 | 19 | 3 | 恒流放电 | 02:08:30 | 96:58:11 | -0.152 | 2.0719 | 0.3255 | 716.97 | 0 | 0 | 0.3255 | 716.97 | 0.0007056 | 1554.25 | 0 | 0 | 0.0007056 | 1554.25 | 2023-05-16 05:44:21 | -0.0003149 | -0.745 | -1641.0411 | 0 | 关闭
14287 | 19 | 3 | 恒流放电 | 02:09:00 | 96:58:41 | -0.152 | 2.07 | 0.3268 | 719.76 | 0 | 0 | 0.3268 | 719.76 | 0.0007083 | 1560.03 | 0 | 0 | 0.0007083 | 1560.03 | 2023-05-16 05:44:51 | -0.0003146 | -0.6666 | -1468.3 | 0 | 关闭
14288 | 19 | 3 | 恒流放电 | 02:09:30 | 96:59:11 | -0.152 | 2.0678 | 0.328 | 722.55 | 0 | 0 | 0.328 | 722.55 | 0.0007109 | 1565.8 | 0 | 0 | 0.0007109 | 1565.8 | 2023-05-16 05:45:21 | -0.0003143 | -0.5757 | -1268.0328 | 0 | 关闭
14289 | 19 | 3 | 恒流放电 | 02:10:00 | 96:59:41 | -0.152 | 2.0655 | 0.3293 | 725.34 | 0 | 0 | 0.3293 | 725.34 | 0.0007135 | 1571.56 | 0 | 0 | 0.0007135 | 1571.56 | 2023-05-16 05:45:51 | -0.0003139 | -0.5507 | -1212.9009 | 0 | 关闭
14290 | 19 | 3 | 恒流放电 | 02:10:30 | 97:00:11 | -0.152 | 2.0629 | 0.3306 | 728.13 | 0 | 0 | 0.3306 | 728.13 | 0.0007161 | 1577.32 | 0 | 0 | 0.0007161 | 1577.32 | 2023-05-16 05:46:21 | -0.0003135 | -0.4871 | -1072.9696 | 0 | 关闭
14291 | 19 | 3 | 恒流放电 | 02:11:00 | 97:00:41 | -0.152 | 2.0599 | 0.3318 | 730.92 | 0 | 0 | 0.3318 | 730.92 | 0.0007187 | 1583.07 | 0 | 0 | 0.0007187 | 1583.07 | 2023-05-16 05:46:51 | -0.0003131 | -0.4222 | -929.9233 | 0 | 关闭
14292 | 19 | 3 | 恒流放电 | 02:11:30 | 97:01:11 | -0.152 | 2.0564 | 0.3331 | 733.71 | 0 | 0 | 0.3331 | 733.71 | 0.0007213 | 1588.81 | 0 | 0 | 0.0007213 | 1588.81 | 2023-05-16 05:47:21 | -0.0003125 | -0.3619 | -797.0771 | 0 | 关闭
14293 | 19 | 3 | 恒流放电 | 02:12:00 | 97:01:41 | -0.152 | 2.0524 | 0.3344 | 736.5 | 0 | 0 | 0.3344 | 736.5 | 0.0007239 | 1594.54 | 0 | 0 | 0.0007239 | 1594.54 | 2023-05-16 05:47:51 | -0.0003119 | -0.3166 | -697.4302 | 0 | 关闭
14294 | 19 | 3 | 恒流放电 | 02:12:30 | 97:02:11 | -0.152 | 2.0479 | 0.3356 | 739.29 | 0 | 0 | 0.3356 | 739.29 | 0.0007265 | 1600.26 | 0 | 0 | 0.0007265 | 1600.26 | 2023-05-16 05:48:21 | -0.0003112 | -0.2814 | -619.9271 | 0 | 关闭
14295 | 19 | 3 | 恒流放电 | 02:13:00 | 97:02:41 | -0.152 | 2.0424 | 0.3369 | 742.08 | 0 | 0 | 0.3369 | 742.08 | 0.0007291 | 1605.97 | 0 | 0 | 0.0007291 | 1605.97 | 2023-05-16 05:48:51 | -0.0003104 | -0.2303 | -507.2309 | 0 | 关闭
14296 | 19 | 3 | 恒流放电 | 02:13:30 | 97:03:11 | -0.152 | 2.0362 | 0.3382 | 744.87 | 0 | 0 | 0.3382 | 744.87 | 0.0007317 | 1611.66 | 0 | 0 | 0.0007317 | 1611.66 | 2023-05-16 05:49:21 | -0.0003095 | -0.2043 | -449.9471 | 0 | 关闭
14297 | 19 | 3 | 恒流放电 | 02:14:00 | 97:03:41 | -0.152 | 2.0284 | 0.3394 | 747.66 | 0 | 0 | 0.3394 | 747.66 | 0.0007343 | 1617.33 | 0 | 0 | 0.0007343 | 1617.33 | 2023-05-16 05:49:51 | -0.0003083 | -0.1624 | -357.6628 | 0 | 关闭
14298 | 19 | 3 | 恒流放电 | 02:14:30 | 97:04:11 | -0.152 | 2.0186 | 0.3407 | 750.45 | 0 | 0 | 0.3407 | 750.45 | 0.0007368 | 1622.97 | 0 | 0 | 0.0007368 | 1622.97 | 2023-05-16 05:50:21 | -0.0003068 | -0.1292 | -284.6604 | 0 | 关闭
14299 | 19 | 3 | 恒流放电 | 02:14:55 | 97:04:37 | -0.152 | 2.0086 | 0.3418 | 752.84 | 0 | 0 | 0.3418 | 752.84 | 0.000739 | 1627.79 | 0 | 0 | 0.000739 | 1627.79 | 2023-05-16 05:50:47 | -0.0003053 | -0.1085 | -238.9868 | 0 | 关闭
14300 | 19 | 3 | 恒流放电 | 02:15:00 | 97:04:41 | -0.152 | 2.0068 | 0.342 | 753.24 | 0 | 0 | 0.342 | 753.24 | 0.0007394 | 1628.59 | 0 | 0 | 0.0007394 | 1628.59 | 2023-05-16 05:50:51 | -0.000305 | -0.1009 | -222.1678 | 0 | 关闭
14301 | 19 | 3 | 恒流放电 | 02:15:22 | 97:05:04 | -0.152 | 1.9968 | 0.3429 | 755.34 | 0 | 0 | 0.3429 | 755.34 | 0.0007413 | 1632.8 | 0 | 0 | 0.0007413 | 1632.8 | 2023-05-16 05:51:13 | -0.0003035 | -0.0954 | -210.1566 | 0 | 关闭
14302 | 19 | 3 | 恒流放电 | 02:15:30 | 97:05:11 | -0.152 | 1.9934 | 0.3432 | 756.03 | 0 | 0 | 0.3432 | 756.03 | 0.0007419 | 1634.17 | 0 | 0 | 0.0007419 | 1634.17 | 2023-05-16 05:51:21 | -0.000303 | -0.0919 | -202.384 | 0 | 关闭
14303 | 19 | 3 | 恒流放电 | 02:15:51 | 97:05:33 | -0.152 | 1.9834 | 0.3441 | 758.03 | 0 | 0 | 0.3441 | 758.03 | 0.0007437 | 1638.14 | 0 | 0 | 0.0007437 | 1638.14 | 2023-05-16 05:51:42 | -0.0003014 | -0.0908 | -199.9217 | 0 | 关闭
14304 | 19 | 3 | 恒流放电 | 02:16:00 | 97:05:41 | -0.152 | 1.9793 | 0.3445 | 758.82 | 0 | 0 | 0.3445 | 758.82 | 0.0007444 | 1639.71 | 0 | 0 | 0.0007444 | 1639.71 | 2023-05-16 05:51:51 | -0.0003008 | -0.0875 | -192.794 | 0 | 关闭
14305 | 19 | 3 | 恒流放电 | 02:16:21 | 97:06:03 | -0.152 | 1.9693 | 0.3454 | 760.79 | 0 | 0 | 0.3454 | 760.79 | 0.0007462 | 1643.6 | 0 | 0 | 0.0007462 | 1643.6 | 2023-05-16 05:52:12 | -0.0002993 | -0.0895 | -197.1464 | 0 | 关闭
14306 | 19 | 3 | 恒流放电 | 02:16:30 | 97:06:11 | -0.152 | 1.9651 | 0.3458 | 761.61 | 0 | 0 | 0.3458 | 761.61 | 0.0007469 | 1645.21 | 0 | 0 | 0.0007469 | 1645.21 | 2023-05-16 05:52:21 | -0.0002987 | -0.0884 | -194.8232 | 0 | 关闭
14307 | 19 | 3 | 恒流放电 | 02:16:50 | 97:06:32 | -0.152 | 1.9551 | 0.3466 | 763.5 | 0 | 0 | 0.3466 | 763.5 | 0.0007486 | 1648.91 | 0 | 0 | 0.0007486 | 1648.91 | 2023-05-16 05:52:41 | -0.0002972 | -0.0857 | -188.7665 | 0 | 关闭
14308 | 19 | 3 | 恒流放电 | 02:17:00 | 97:06:41 | -0.152 | 1.9503 | 0.347 | 764.4 | 0 | 0 | 0.347 | 764.4 | 0.0007494 | 1650.67 | 0 | 0 | 0.0007494 | 1650.67 | 2023-05-16 05:52:51 | -0.0002964 | -0.0853 | -187.9079 | 0 | 关闭
14309 | 19 | 3 | 恒流放电 | 02:17:20 | 97:07:01 | -0.152 | 1.9403 | 0.3479 | 766.26 | 0 | 0 | 0.3479 | 766.26 | 0.000751 | 1654.29 | 0 | 0 | 0.000751 | 1654.29 | 2023-05-16 05:53:11 | -0.0002949 | -0.0844 | -185.9814 | 0 | 关闭
14310 | 19 | 3 | 恒流放电 | 02:17:30 | 97:07:11 | -0.152 | 1.9351 | 0.3483 | 767.19 | 0 | 0 | 0.3483 | 767.19 | 0.0007519 | 1656.09 | 0 | 0 | 0.0007519 | 1656.09 | 2023-05-16 05:53:21 | -0.0002941 | -0.0812 | -178.8189 | 0 | 关闭
14311 | 19 | 3 | 恒流放电 | 02:17:48 | 97:07:30 | -0.152 | 1.9251 | 0.3491 | 768.95 | 0 | 0 | 0.3491 | 768.95 | 0.0007534 | 1659.49 | 0 | 0 | 0.0007534 | 1659.49 | 2023-05-16 05:53:40 | -0.0002926 | -0.0798 | -175.7562 | 0 | 关闭
14312 | 19 | 3 | 恒流放电 | 02:18:00 | 97:07:41 | -0.152 | 1.9193 | 0.3496 | 769.98 | 0 | 0 | 0.3496 | 769.98 | 0.0007543 | 1661.47 | 0 | 0 | 0.0007543 | 1661.47 | 2023-05-16 05:53:51 | -0.0002917 | -0.0808 | -177.9499 | 0 | 关闭
14313 | 19 | 3 | 恒流放电 | 02:18:18 | 97:08:00 | -0.152 | 1.9093 | 0.3503 | 771.67 | 0 | 0 | 0.3503 | 771.67 | 0.0007558 | 1664.71 | 0 | 0 | 0.0007558 | 1664.71 | 2023-05-16 05:54:09 | -0.0002902 | -0.0768 | -169.2462 | 0 | 关闭
14314 | 19 | 3 | 恒流放电 | 02:18:30 | 97:08:11 | -0.152 | 1.9029 | 0.3508 | 772.77 | 0 | 0 | 0.3508 | 772.77 | 0.0007567 | 1666.8 | 0 | 0 | 0.0007567 | 1666.8 | 2023-05-16 05:54:21 | -0.0002892 | -0.0778 | -171.4391 | 0 | 关闭
14315 | 19 | 3 | 恒流放电 | 02:18:48 | 97:08:30 | -0.152 | 1.8929 | 0.3516 | 774.49 | 0 | 0 | 0.3516 | 774.49 | 0.0007582 | 1670.07 | 0 | 0 | 0.0007582 | 1670.07 | 2023-05-16 05:54:39 | -0.0002877 | -0.0781 | -172.0362 | 0 | 关闭
14316 | 19 | 3 | 恒流放电 | 02:19:00 | 97:08:41 | -0.152 | 1.8868 | 0.3521 | 775.56 | 0 | 0 | 0.3521 | 775.56 | 0.0007591 | 1672.09 | 0 | 0 | 0.0007591 | 1672.09 | 2023-05-16 05:54:51 | -0.0002868 | -0.0796 | -175.3127 | 0 | 关闭
14317 | 19 | 3 | 恒流放电 | 02:19:18 | 97:09:00 | -0.152 | 1.8768 | 0.3529 | 777.28 | 0 | 0 | 0.3529 | 777.28 | 0.0007606 | 1675.32 | 0 | 0 | 0.0007606 | 1675.32 | 2023-05-16 05:55:09 | -0.0002853 | -0.0781 | -172.0264 | 0 | 关闭
14318 | 19 | 3 | 恒流放电 | 02:19:30 | 97:09:11 | -0.152 | 1.8706 | 0.3534 | 778.35 | 0 | 0 | 0.3534 | 778.35 | 0.0007615 | 1677.33 | 0 | 0 | 0.0007615 | 1677.33 | 2023-05-16 05:55:21 | -0.0002843 | -0.0783 | -172.4851 | 0 | 关闭
14319 | 19 | 3 | 恒流放电 | 02:19:48 | 97:09:30 | -0.152 | 1.8606 | 0.3542 | 780.09 | 0 | 0 | 0.3542 | 780.09 | 0.000763 | 1680.57 | 0 | 0 | 0.000763 | 1680.57 | 2023-05-16 05:55:40 | -0.0002828 | -0.0789 | -173.8864 | 0 | 关闭
14320 | 19 | 3 | 恒流放电 | 02:20:00 | 97:09:41 | -0.152 | 1.8545 | 0.3546 | 781.14 | 0 | 0 | 0.3546 | 781.14 | 0.0007639 | 1682.52 | 0 | 0 | 0.0007639 | 1682.52 | 2023-05-16 05:55:51 | -0.0002818 | -0.0782 | -172.2796 | 0 | 关闭
14321 | 19 | 3 | 恒流放电 | 02:20:17 | 97:09:59 | -0.152 | 1.8445 | 0.3554 | 782.8 | 0 | 0 | 0.3554 | 782.8 | 0.0007653 | 1685.6 | 0 | 0 | 0.0007653 | 1685.6 | 2023-05-16 05:56:09 | -0.0002803 | -0.0756 | -166.4562 | 0 | 关闭
14322 | 19 | 3 | 恒流放电 | 02:20:30 | 97:10:11 | -0.152 | 1.8379 | 0.3559 | 783.93 | 0 | 0 | 0.3559 | 783.93 | 0.0007662 | 1687.67 | 0 | 0 | 0.0007662 | 1687.67 | 2023-05-16 05:56:21 | -0.0002793 | -0.0774 | -170.4712 | 0 | 关闭
14323 | 19 | 3 | 恒流放电 | 02:20:47 | 97:10:29 | -0.152 | 1.8279 | 0.3567 | 785.59 | 0 | 0 | 0.3567 | 785.59 | 0.0007676 | 1690.73 | 0 | 0 | 0.0007676 | 1690.73 | 2023-05-16 05:56:39 | -0.0002778 | -0.0756 | -166.4562 | 0 | 关闭
14324 | 19 | 3 | 恒流放电 | 02:21:00 | 97:10:41 | -0.152 | 1.8209 | 0.3572 | 786.72 | 0 | 0 | 0.3572 | 786.72 | 0.0007685 | 1692.78 | 0 | 0 | 0.0007685 | 1692.78 | 2023-05-16 05:56:51 | -0.0002768 | -0.073 | -160.751 | 0 | 关闭
14325 | 19 | 3 | 恒流放电 | 02:21:16 | 97:10:58 | -0.152 | 1.8109 | 0.3579 | 788.29 | 0 | 0 | 0.3579 | 788.29 | 0.0007698 | 1695.63 | 0 | 0 | 0.0007698 | 1695.63 | 2023-05-16 05:57:08 | -0.0002752 | -0.0713 | -157.1512 | 0 | 关闭
14326 | 19 | 3 | 恒流放电 | 02:21:30 | 97:11:11 | -0.152 | 1.8032 | 0.3584 | 789.51 | 0 | 0 | 0.3584 | 789.51 | 0.0007708 | 1697.83 | 0 | 0 | 0.0007708 | 1697.83 | 2023-05-16 05:57:21 | -0.0002741 | -0.0718 | -158.2025 | 0 | 关闭
14327 | 19 | 3 | 恒流放电 | 02:21:46 | 97:11:28 | -0.152 | 1.7932 | 0.3591 | 791.06 | 0 | 0 | 0.3591 | 791.06 | 0.0007721 | 1700.63 | 0 | 0 | 0.0007721 | 1700.63 | 2023-05-16 05:57:38 | -0.0002725 | -0.0705 | -155.2912 | 0 | 关闭
14328 | 19 | 3 | 恒流放电 | 02:22:00 | 97:11:41 | -0.152 | 1.7849 | 0.3597 | 792.3 | 0 | 0 | 0.3597 | 792.3 | 0.0007731 | 1702.84 | 0 | 0 | 0.0007731 | 1702.84 | 2023-05-16 05:57:51 | -0.0002713 | -0.0677 | -149.019 | 0 | 关闭
14329 | 19 | 3 | 恒流放电 | 02:22:16 | 97:11:57 | -0.152 | 1.7749 | 0.3604 | 793.78 | 0 | 0 | 0.3604 | 793.78 | 0.0007743 | 1705.49 | 0 | 0 | 0.0007743 | 1705.49 | 2023-05-16 05:58:07 | -0.0002698 | -0.0675 | -148.7861 | 0 | 关闭
14330 | 19 | 3 | 恒流放电 | 02:22:30 | 97:12:11 | -0.152 | 1.7663 | 0.361 | 795.08 | 0 | 0 | 0.361 | 795.08 | 0.0007753 | 1707.79 | 0 | 0 | 0.0007753 | 1707.79 | 2023-05-16 05:58:21 | -0.0002685 | -0.0687 | -151.3791 | 0 | 关闭
14331 | 19 | 3 | 恒流放电 | 02:22:46 | 97:12:28 | -0.152 | 1.7563 | 0.3617 | 796.59 | 0 | 0 | 0.3617 | 796.59 | 0.0007765 | 1710.45 | 0 | 0 | 0.0007765 | 1710.45 | 2023-05-16 05:58:37 | -0.000267 | -0.0684 | -150.6461 | 0 | 关闭
14332 | 19 | 3 | 恒流放电 | 02:23:00 | 97:12:41 | -0.152 | 1.7477 | 0.3622 | 797.87 | 0 | 0 | 0.3622 | 797.87 | 0.0007776 | 1712.69 | 0 | 0 | 0.0007776 | 1712.69 | 2023-05-16 05:58:51 | -0.0002656 | -0.0677 | -149.2106 | 0 | 关闭
14333 | 19 | 3 | 恒流放电 | 02:23:16 | 97:12:58 | -0.152 | 1.7377 | 0.3629 | 799.38 | 0 | 0 | 0.3629 | 799.38 | 0.0007788 | 1715.32 | 0 | 0 | 0.0007788 | 1715.32 | 2023-05-16 05:59:07 | -0.0002641 | -0.0684 | -150.6559 | 0 | 关闭
14334 | 19 | 3 | 恒流放电 | 02:23:30 | 97:13:11 | -0.152 | 1.7293 | 0.3635 | 800.66 | 0 | 0 | 0.3635 | 800.66 | 0.0007798 | 1717.54 | 0 | 0 | 0.0007798 | 1717.54 | 2023-05-16 05:59:21 | -0.0002628 | -0.0694 | -152.769 | 0 | 关闭
14335 | 19 | 3 | 恒流放电 | 02:23:46 | 97:13:28 | -0.152 | 1.7193 | 0.3642 | 802.23 | 0 | 0 | 0.3642 | 802.23 | 0.000781 | 1720.24 | 0 | 0 | 0.000781 | 1720.24 | 2023-05-16 05:59:38 | -0.0002613 | -0.0709 | -156.2359 | 0 | 关闭
14336 | 19 | 3 | 恒流放电 | 02:24:00 | 97:13:41 | -0.152 | 1.7115 | 0.3648 | 803.45 | 0 | 0 | 0.3648 | 803.45 | 0.0007819 | 1722.34 | 0 | 0 | 0.0007819 | 1722.34 | 2023-05-16 05:59:51 | -0.0002601 | -0.0714 | -157.3603 | 0 | 关闭
14337 | 19 | 3 | 恒流放电 | 02:24:16 | 97:13:58 | -0.152 | 1.7015 | 0.3655 | 805.01 | 0 | 0 | 0.3655 | 805.01 | 0.0007831 | 1724.99 | 0 | 0 | 0.0007831 | 1724.99 | 2023-05-16 06:00:08 | -0.0002586 | -0.0705 | -155.2912 | 0 | 关闭
14338 | 19 | 3 | 恒流放电 | 02:24:19 | 97:14:01 | -0.152 | 1.7 | 0.3656 | 805.25 | 0 | 0 | 0.3656 | 805.25 | 0.0007833 | 1725.4 | 0 | 0 | 0.0007833 | 1725.4 | 2023-05-16 06:00:10 | -0.0002584 | -0.0732 | -161.2335 | 0 | 关闭
14339 | 19 | 4 | 搁置 | 00:00:00 | 97:14:01 | 0 | 1.709 | 0 | 0 | 0 | 0 | 0 | 0 | 0 | 0 | 0 | 0 | 0 | 0 | 2023-05-16 06:00:10 | 0 | 0 | 0 | 0 | 关闭
14340 | 19 | 4 | 搁置 | 00:00:00 | 97:14:01 | 0 | 1.7209 | 0 | 0 | 0 | 0 | 0 | 0 | 0 | 0 | 0 | 0 | 0 | 0 | 2023-05-16 06:00:11 | 0 | 0 | 0 | 0 | 关闭
14341 | 19 | 4 | 搁置 | 00:00:00 | 97:14:01 | 0 | 1.7331 | 0 | 0 | 0 | 0 | 0 | 0 | 0 | 0 | 0 | 0 | 0 | 0 | 2023-05-16 06:00:11 | 0 | 0 | 0 | 0 | 关闭
14342 | 19 | 4 | 搁置 | 00:00:01 | 97:14:02 | 0 | 1.7461 | 0 | 0 | 0 | 0 | 0 | 0 | 0 | 0 | 0 | 0 | 0 | 0 | 2023-05-16 06:00:11 | 0 | 0 | 0 | 0 | 关闭
14343 | 19 | 4 | 搁置 | 00:00:01 | 97:14:02 | 0 | 1.7581 | 0 | 0 | 0 | 0 | 0 | 0 | 0 | 0 | 0 | 0 | 0 | 0 | 2023-05-16 06:00:12 | 0 | 0 | 0 | 0 | 关闭
14344 | 19 | 4 | 搁置 | 00:00:02 | 97:14:03 | 0 | 1.7702 | 0 | 0 | 0 | 0 | 0 | 0 | 0 | 0 | 0 | 0 | 0 | 0 | 2023-05-16 06:00:12 | 0 | 0 | 0 | 0 | 关闭
14345 | 19 | 4 | 搁置 | 00:00:02 | 97:14:03 | 0 | 1.7817 | 0 | 0 | 0 | 0 | 0 | 0 | 0 | 0 | 0 | 0 | 0 | 0 | 2023-05-16 06:00:13 | 0 | 0 | 0 | 0 | 关闭
14346 | 19 | 4 | 搁置 | 00:00:03 | 97:14:04 | 0 | 1.7934 | 0 | 0 | 0 | 0 | 0 | 0 | 0 | 0 | 0 | 0 | 0 | 0 | 2023-05-16 06:00:13 | 0 | 0 | 0 | 0 | 关闭
14347 | 19 | 4 | 搁置 | 00:00:03 | 97:14:04 | 0 | 1.8045 | 0 | 0 | 0 | 0 | 0 | 0 | 0 | 0 | 0 | 0 | 0 | 0 | 2023-05-16 06:00:14 | 0 | 0 | 0 | 0 | 关闭
14348 | 19 | 4 | 搁置 | 00:00:04 | 97:14:05 | 0 | 1.8147 | 0 | 0 | 0 | 0 | 0 | 0 | 0 | 0 | 0 | 0 | 0 | 0 | 2023-05-16 06:00:15 | 0 | 0 | 0 | 0 | 关闭
14349 | 19 | 4 | 搁置 | 00:00:05 | 97:14:06 | 0 | 1.8251 | 0 | 0 | 0 | 0 | 0 | 0 | 0 | 0 | 0 | 0 | 0 | 0 | 2023-05-16 06:00:15 | 0 | 0 | 0 | 0 | 关闭
14350 | 19 | 4 | 搁置 | 00:00:05 | 97:14:06 | 0 | 1.8352 | 0 | 0 | 0 | 0 | 0 | 0 | 0 | 0 | 0 | 0 | 0 | 0 | 2023-05-16 06:00:16 | 0 | 0 | 0 | 0 | 关闭
14351 | 19 | 4 | 搁置 | 00:00:06 | 97:14:07 | 0 | 1.846 | 0 | 0 | 0 | 0 | 0 | 0 | 0 | 0 | 0 | 0 | 0 | 0 | 2023-05-16 06:00:17 | 0 | 0 | 0 | 0 | 关闭
14352 | 19 | 4 | 搁置 | 00:00:07 | 97:14:08 | 0 | 1.8569 | 0 | 0 | 0 | 0 | 0 | 0 | 0 | 0 | 0 | 0 | 0 | 0 | 2023-05-16 06:00:18 | 0 | 0 | 0 | 0 | 关闭
14353 | 19 | 4 | 搁置 | 00:00:08 | 97:14:09 | 0 | 1.8672 | 0 | 0 | 0 | 0 | 0 | 0 | 0 | 0 | 0 | 0 | 0 | 0 | 2023-05-16 06:00:19 | 0 | 0 | 0 | 0 | 关闭
14354 | 19 | 4 | 搁置 | 00:00:09 | 97:14:10 | 0 | 1.8778 | 0 | 0 | 0 | 0 | 0 | 0 | 0 | 0 | 0 | 0 | 0 | 0 | 2023-05-16 06:00:20 | 0 | 0 | 0 | 0 | 关闭
14355 | 19 | 4 | 搁置 | 00:00:10 | 97:14:11 | 0 | 1.8886 | 0 | 0 | 0 | 0 | 0 | 0 | 0 | 0 | 0 | 0 | 0 | 0 | 2023-05-16 06:00:21 | 0 | 0 | 0 | 0 | 关闭
14356 | 19 | 4 | 搁置 | 00:00:11 | 97:14:12 | 0 | 1.8986 | 0 | 0 | 0 | 0 | 0 | 0 | 0 | 0 | 0 | 0 | 0 | 0 | 2023-05-16 06:00:22 | 0 | 0 | 0 | 0 | 关闭
14357 | 19 | 4 | 搁置 | 00:00:12 | 97:14:13 | 0 | 1.909 | 0 | 0 | 0 | 0 | 0 | 0 | 0 | 0 | 0 | 0 | 0 | 0 | 2023-05-16 06:00:23 | 0 | 0 | 0 | 0 | 关闭
14358 | 19 | 4 | 搁置 | 00:00:14 | 97:14:15 | 0 | 1.9195 | 0 | 0 | 0 | 0 | 0 | 0 | 0 | 0 | 0 | 0 | 0 | 0 | 2023-05-16 06:00:24 | 0 | 0 | 0 | 0 | 关闭
14359 | 19 | 4 | 搁置 | 00:00:15 | 97:14:16 | 0 | 1.9298 | 0 | 0 | 0 | 0 | 0 | 0 | 0 | 0 | 0 | 0 | 0 | 0 | 2023-05-16 06:00:26 | 0 | 0 | 0 | 0 | 关闭
14360 | 19 | 4 | 搁置 | 00:00:16 | 97:14:18 | 0 | 1.9402 | 0 | 0 | 0 | 0 | 0 | 0 | 0 | 0 | 0 | 0 | 0 | 0 | 2023-05-16 06:00:27 | 0 | 0 | 0 | 0 | 关闭
14361 | 19 | 4 | 搁置 | 00:00:18 | 97:14:19 | 0 | 1.9506 | 0 | 0 | 0 | 0 | 0 | 0 | 0 | 0 | 0 | 0 | 0 | 0 | 2023-05-16 06:00:29 | 0 | 0 | 0 | 0 | 关闭
14362 | 19 | 4 | 搁置 | 00:00:20 | 97:14:21 | 0 | 1.9607 | 0 | 0 | 0 | 0 | 0 | 0 | 0 | 0 | 0 | 0 | 0 | 0 | 2023-05-16 06:00:30 | 0 | 0 | 0 | 0 | 关闭
14363 | 19 | 4 | 搁置 | 00:00:22 | 97:14:23 | 0 | 1.9712 | 0 | 0 | 0 | 0 | 0 | 0 | 0 | 0 | 0 | 0 | 0 | 0 | 2023-05-16 06:00:32 | 0 | 0 | 0 | 0 | 关闭
14364 | 19 | 4 | 搁置 | 00:00:24 | 97:14:25 | 0 | 1.9813 | 0 | 0 | 0 | 0 | 0 | 0 | 0 | 0 | 0 | 0 | 0 | 0 | 2023-05-16 06:00:34 | 0 | 0 | 0 | 0 | 关闭
14365 | 19 | 4 | 搁置 | 00:00:26 | 97:14:27 | 0 | 1.9914 | 0 | 0 | 0 | 0 | 0 | 0 | 0 | 0 | 0 | 0 | 0 | 0 | 2023-05-16 06:00:37 | 0 | 0 | 0 | 0 | 关闭
14366 | 19 | 4 | 搁置 | 00:00:28 | 97:14:29 | 0 | 2.0017 | 0 | 0 | 0 | 0 | 0 | 0 | 0 | 0 | 0 | 0 | 0 | 0 | 2023-05-16 06:00:39 | 0 | 0 | 0 | 0 | 关闭
14367 | 19 | 4 | 搁置 | 00:00:30 | 97:14:31 | 0 | 2.0069 | 0 | 0 | 0 | 0 | 0 | 0 | 0 | 0 | 0 | 0 | 0 | 0 | 2023-05-16 06:00:40 | 0 | 0 | 0 | 0 | 关闭
14368 | 19 | 4 | 搁置 | 00:00:32 | 97:14:33 | 0 | 2.017 | 0 | 0 | 0 | 0 | 0 | 0 | 0 | 0 | 0 | 0 | 0 | 0 | 2023-05-16 06:00:43 | 0 | 0 | 0 | 0 | 关闭
14369 | 19 | 4 | 搁置 | 00:00:35 | 97:14:36 | 0 | 2.0273 | 0 | 0 | 0 | 0 | 0 | 0 | 0 | 0 | 0 | 0 | 0 | 0 | 2023-05-16 06:00:46 | 0 | 0 | 0 | 0 | 关闭
14370 | 19 | 4 | 搁置 | 00:00:39 | 97:14:40 | 0 | 2.0374 | 0 | 0 | 0 | 0 | 0 | 0 | 0 | 0 | 0 | 0 | 0 | 0 | 2023-05-16 06:00:49 | 0 | 0 | 0 | 0 | 关闭
14371 | 19 | 4 | 搁置 | 00:00:42 | 97:14:43 | 0 | 2.0475 | 0 | 0 | 0 | 0 | 0 | 0 | 0 | 0 | 0 | 0 | 0 | 0 | 2023-05-16 06:00:53 | 0 | 0 | 0 | 0 | 关闭
14372 | 19 | 4 | 搁置 | 00:00:46 | 97:14:47 | 0 | 2.0575 | 0 | 0 | 0 | 0 | 0 | 0 | 0 | 0 | 0 | 0 | 0 | 0 | 2023-05-16 06:00:57 | 0 | 0 | 0 | 0 | 关闭
14373 | 19 | 4 | 搁置 | 00:00:51 | 97:14:52 | 0 | 2.0676 | 0 | 0 | 0 | 0 | 0 | 0 | 0 | 0 | 0 | 0 | 0 | 0 | 2023-05-16 06:01:02 | 0 | 0 | 0 | 0 | 关闭
14374 | 19 | 4 | 搁置 | 00:00:57 | 97:14:58 | 0 | 2.0777 | 0 | 0 | 0 | 0 | 0 | 0 | 0 | 0 | 0 | 0 | 0 | 0 | 2023-05-16 06:01:07 | 0 | 0 | 0 | 0 | 关闭
14375 | 19 | 4 | 搁置 | 00:01:00 | 97:15:01 | 0 | 2.0816 | 0 | 0 | 0 | 0 | 0 | 0 | 0 | 0 | 0 | 0 | 0 | 0 | 2023-05-16 06:01:10 | 0 | 0 | 0 | 0 | 关闭
14376 | 19 | 5 | 恒流充电 | 00:00:00 | 97:15:01 | 0.1519 | 2.0898 | 0 | 0 | 0 | 0 | 0 | 0 | 0 | 0 | 0 | 0 | 0 | 0 | 2023-05-16 06:01:10 | 0.0003175 | 0 | 0 | 0 | 关闭
14377 | 19 | 5 | 恒流充电 | 00:00:00 | 97:15:01 | 0.152 | 2.1022 | 0 | 0.04 | 0 | 0.04 | 0 | 0 | 0 | 0.08 | 0 | 0.08 | 0 | 0 | 2023-05-16 06:01:11 | 0.0003195 | 0.0014 | 2.9985 | 0 | 关闭
14378 | 19 | 5 | 恒流充电 | 00:00:00 | 97:15:01 | 0.152 | 2.1124 | 0 | 0.06 | 0 | 0.06 | 0 | 0 | 1e-07 | 0.12 | 1e-07 | 0.12 | 0 | 0 | 2023-05-16 06:01:11 | 0.000321 | 0.0008 | 1.8229 | 0 | 关闭
14379 | 19 | 5 | 恒流充电 | 00:00:00 | 97:15:02 | 0.152 | 2.1226 | 0 | 0.07 | 0 | 0.07 | 0 | 0 | 1e-07 | 0.16 | 1e-07 | 0.16 | 0 | 0 | 2023-05-16 06:01:11 | 0.0003226 | 0.0008 | 1.8235 | 0 | 关闭
14380 | 19 | 5 | 恒流充电 | 00:00:01 | 97:15:02 | 0.152 | 2.1335 | 0 | 0.1 | 0 | 0.1 | 0 | 0 | 1e-07 | 0.22 | 1e-07 | 0.22 | 0 | 0 | 2023-05-16 06:01:11 | 0.0003243 | 0.0012 | 2.5596 | 0 | 关闭
14381 | 19 | 5 | 恒流充电 | 00:00:01 | 97:15:02 | 0.152 | 2.1453 | 0.0001 | 0.14 | 0.0001 | 0.14 | 0 | 0 | 1e-07 | 0.3 | 1e-07 | 0.3 | 0 | 0 | 2023-05-16 06:01:12 | 0.0003261 | 0.0014 | 3.152 | 0 | 关闭
14382 | 19 | 5 | 恒流充电 | 00:00:01 | 97:15:03 | 0.152 | 2.1553 | 0.0001 | 0.18 | 0.0001 | 0.18 | 0 | 0 | 2e-07 | 0.38 | 2e-07 | 0.38 | 0 | 0 | 2023-05-16 06:01:12 | 0.0003276 | 0.0017 | 3.72 | 0 | 关闭
14383 | 19 | 5 | 恒流充电 | 00:00:02 | 97:15:03 | 0.152 | 2.1657 | 0.0001 | 0.23 | 0.0001 | 0.23 | 0 | 0 | 2e-07 | 0.5 | 2e-07 | 0.5 | 0 | 0 | 2023-05-16 06:01:13 | 0.0003292 | 0.0024 | 5.3648 | 0 | 关闭
14384 | 19 | 5 | 恒流充电 | 00:00:03 | 97:15:04 | 0.152 | 2.1766 | 0.0001 | 0.32 | 0.0001 | 0.32 | 0 | 0 | 3e-07 | 0.68 | 3e-07 | 0.68 | 0 | 0 | 2023-05-16 06:01:14 | 0.0003308 | 0.0035 | 7.6789 | 0 | 关闭
14385 | 19 | 5 | 恒流充电 | 00:00:04 | 97:15:05 | 0.152 | 2.187 | 0.0002 | 0.44 | 0.0002 | 0.44 | 0 | 0 | 4e-07 | 0.94 | 4e-07 | 0.94 | 0 | 0 | 2023-05-16 06:01:15 | 0.0003324 | 0.0053 | 11.6239 | 0 | 关闭
14386 | 19 | 5 | 恒流充电 | 00:00:06 | 97:15:07 | 0.152 | 2.197 | 0.0003 | 0.62 | 0.0003 | 0.62 | 0 | 0 | 6e-07 | 1.35 | 6e-07 | 1.35 | 0 | 0 | 2023-05-16 06:01:17 | 0.0003339 | 0.0084 | 18.5989 | 0 | 关闭
14387 | 19 | 5 | 恒流充电 | 00:00:09 | 97:15:11 | 0.152 | 2.207 | 0.0004 | 0.91 | 0.0004 | 0.91 | 0 | 0 | 9e-07 | 1.98 | 9e-07 | 1.98 | 0 | 0 | 2023-05-16 06:01:20 | 0.0003354 | 0.0131 | 28.8283 | 0 | 关闭
14388 | 19 | 5 | 恒流充电 | 00:00:14 | 97:15:15 | 0.152 | 2.2171 | 0.0006 | 1.36 | 0.0006 | 1.36 | 0 | 0 | 1.3e-06 | 2.97 | 1.3e-06 | 2.97 | 0 | 0 | 2023-05-16 06:01:25 | 0.000337 | 0.0201 | 44.1946 | 0 | 关闭
14389 | 19 | 5 | 恒流充电 | 00:00:21 | 97:15:23 | 0.152 | 2.2271 | 0.0009 | 2.04 | 0.0009 | 2.04 | 0 | 0 | 2e-06 | 4.48 | 2e-06 | 4.48 | 0 | 0 | 2023-05-16 06:01:32 | 0.0003385 | 0.0308 | 67.8849 | 0 | 关闭
14390 | 19 | 5 | 恒流充电 | 00:00:30 | 97:15:31 | 0.152 | 2.2343 | 0.0013 | 2.79 | 0.0013 | 2.79 | 0 | 0 | 2.8e-06 | 6.16 | 2.8e-06 | 6.16 | 0 | 0 | 2023-05-16 06:01:40 | 0.0003396 | 0.0475 | 104.6162 | 0 | 关闭
14391 | 19 | 5 | 恒流充电 | 00:00:52 | 97:15:54 | 0.152 | 2.2443 | 0.0022 | 4.91 | 0.0022 | 4.91 | 0 | 0 | 5e-06 | 10.91 | 5e-06 | 10.91 | 0 | 0 | 2023-05-16 06:02:03 | 0.0003411 | 0.0963 | 212.0234 | 0 | 关闭
14392 | 19 | 5 | 恒流充电 | 00:01:00 | 97:16:01 | 0.152 | 2.2456 | 0.0025 | 5.58 | 0.0025 | 5.58 | 0 | 0 | 5.6e-06 | 12.41 | 5.6e-06 | 12.41 | 0 | 0 | 2023-05-16 06:02:10 | 0.0003413 | 0.2338 | 515.042 | 0 | 关闭
14393 | 19 | 5 | 恒流充电 | 00:01:30 | 97:16:31 | 0.152 | 2.2469 | 0.0038 | 8.37 | 0.0038 | 8.37 | 0 | 0 | 8.5e-06 | 18.68 | 8.5e-06 | 18.68 | 0 | 0 | 2023-05-16 06:02:40 | 0.0003415 | 0.9743 | 2145.991 | 0 | 关闭
14394 | 19 | 5 | 恒流充电 | 00:02:00 | 97:17:01 | 0.152 | 2.2446 | 0.0051 | 11.16 | 0.0051 | 11.16 | 0 | 0 | 1.13e-05 | 24.95 | 1.13e-05 | 24.95 | 0 | 0 | 2023-05-16 06:03:10 | 0.0003412 | -0.5507 | -1212.9408 | 0 | 关闭
14395 | 19 | 5 | 恒流充电 | 00:02:30 | 97:17:31 | 0.152 | 2.2414 | 0.0063 | 13.95 | 0.0063 | 13.95 | 0 | 0 | 1.42e-05 | 31.21 | 1.42e-05 | 31.21 | 0 | 0 | 2023-05-16 06:03:40 | 0.0003407 | -0.3958 | -871.7955 | 0 | 关闭
14396 | 19 | 5 | 恒流充电 | 00:03:00 | 97:18:01 | 0.152 | 2.2379 | 0.0076 | 16.74 | 0.0076 | 16.74 | 0 | 0 | 1.7e-05 | 37.45 | 1.7e-05 | 37.45 | 0 | 0 | 2023-05-16 06:04:10 | 0.0003401 | -0.3619 | -797.0841 | 0 | 关闭
14397 | 19 | 5 | 恒流充电 | 00:03:30 | 97:18:31 | 0.152 | 2.2345 | 0.0089 | 19.53 | 0.0089 | 19.53 | 0 | 0 | 1.98e-05 | 43.69 | 1.98e-05 | 43.69 | 0 | 0 | 2023-05-16 06:04:40 | 0.0003396 | -0.3725 | -820.5152 | 0 | 关闭
14398 | 19 | 5 | 恒流充电 | 00:04:00 | 97:19:01 | 0.152 | 2.2315 | 0.0101 | 22.32 | 0.0101 | 22.32 | 0 | 0 | 2.27e-05 | 49.92 | 2.27e-05 | 49.92 | 0 | 0 | 2023-05-16 06:05:10 | 0.0003391 | -0.4222 | -929.9192 | 0 | 关闭
14399 | 19 | 5 | 恒流充电 | 00:04:30 | 97:19:31 | 0.152 | 2.229 | 0.0114 | 25.11 | 0.0114 | 25.11 | 0 | 0 | 2.55e-05 | 56.14 | 2.55e-05 | 56.14 | 0 | 0 | 2023-05-16 06:05:40 | 0.0003388 | -0.5066 | -1115.8957 | 0 | 关闭
14400 | 19 | 5 | 恒流充电 | 00:05:00 | 97:20:01 | 0.152 | 2.227 | 0.0127 | 27.9 | 0.0127 | 27.9 | 0 | 0 | 2.83e-05 | 62.36 | 2.83e-05 | 62.36 | 0 | 0 | 2023-05-16 06:06:10 | 0.0003385 | -0.6333 | -1394.8574 | 0 | 关闭
14401 | 19 | 5 | 恒流充电 | 00:05:30 | 97:20:31 | 0.152 | 2.225 | 0.0139 | 30.69 | 0.0139 | 30.69 | 0 | 0 | 3.11e-05 | 68.57 | 3.11e-05 | 68.57 | 0 | 0 | 2023-05-16 06:06:40 | 0.0003382 | -0.6333 | -1394.8666 | 0 | 关闭
14402 | 19 | 5 | 恒流充电 | 00:06:00 | 97:21:01 | 0.152 | 2.2233 | 0.0152 | 33.48 | 0.0152 | 33.48 | 0 | 0 | 3.39e-05 | 74.77 | 3.39e-05 | 74.77 | 0 | 0 | 2023-05-16 06:07:10 | 0.0003379 | -0.745 | -1641.0088 | 0 | 关闭
14403 | 19 | 5 | 恒流充电 | 00:06:30 | 97:21:31 | 0.152 | 2.222 | 0.0165 | 36.27 | 0.0165 | 36.27 | 0 | 0 | 3.68e-05 | 80.97 | 3.68e-05 | 80.97 | 0 | 0 | 2023-05-16 06:07:40 | 0.0003378 | -0.9743 | -2145.9816 | 0 | 关闭
14404 | 19 | 5 | 恒流充电 | 00:07:00 | 97:22:01 | 0.152 | 2.2209 | 0.0177 | 39.06 | 0.0177 | 39.06 | 0 | 0 | 3.96e-05 | 87.17 | 3.96e-05 | 87.17 | 0 | 0 | 2023-05-16 06:08:10 | 0.0003376 | -1.1516 | -2536.5661 | 0 | 关闭
14405 | 19 | 5 | 恒流充电 | 00:07:30 | 97:22:31 | 0.152 | 2.2196 | 0.019 | 41.85 | 0.019 | 41.85 | 0 | 0 | 4.24e-05 | 93.37 | 4.24e-05 | 93.37 | 0 | 0 | 2023-05-16 06:08:40 | 0.0003374 | -0.9744 | -2146.2781 | 0 | 关闭
14406 | 19 | 5 | 恒流充电 | 00:08:00 | 97:23:01 | 0.152 | 2.2186 | 0.0203 | 44.64 | 0.0203 | 44.64 | 0 | 0 | 4.52e-05 | 99.56 | 4.52e-05 | 99.56 | 0 | 0 | 2023-05-16 06:09:10 | 0.0003372 | -1.2666 | -2789.7761 | 0 | 关闭
14407 | 19 | 5 | 恒流充电 | 00:08:30 | 97:23:31 | 0.152 | 2.2177 | 0.0215 | 47.43 | 0.0215 | 47.43 | 0 | 0 | 4.8e-05 | 105.74 | 4.8e-05 | 105.74 | 0 | 0 | 2023-05-16 06:09:40 | 0.0003371 | -1.4073 | -3099.7648 | 0 | 关闭
14408 | 19 | 5 | 恒流充电 | 00:09:00 | 97:24:01 | 0.152 | 2.2167 | 0.0228 | 50.22 | 0.0228 | 50.22 | 0 | 0 | 5.08e-05 | 111.93 | 5.08e-05 | 111.93 | 0 | 0 | 2023-05-16 06:10:10 | 0.0003369 | -1.2666 | -2789.7761 | 0 | 关闭
14409 | 19 | 5 | 恒流充电 | 00:09:30 | 97:24:31 | 0.152 | 2.216 | 0.0241 | 53.01 | 0.0241 | 53.01 | 0 | 0 | 5.36e-05 | 118.11 | 5.36e-05 | 118.11 | 0 | 0 | 2023-05-16 06:10:40 | 0.0003368 | -1.8094 | -3985.3856 | 0 | 关闭
14410 | 19 | 5 | 恒流充电 | 00:10:00 | 97:25:01 | 0.152 | 2.2154 | 0.0253 | 55.8 | 0.0253 | 55.8 | 0 | 0 | 5.64e-05 | 124.29 | 5.64e-05 | 124.29 | 0 | 0 | 2023-05-16 06:11:10 | 0.0003367 | -2.1109 | -4649.637 | 0 | 关闭
14411 | 19 | 5 | 恒流充电 | 00:10:30 | 97:25:31 | 0.152 | 2.2148 | 0.0266 | 58.59 | 0.0266 | 58.59 | 0 | 0 | 5.92e-05 | 130.47 | 5.92e-05 | 130.47 | 0 | 0 | 2023-05-16 06:11:40 | 0.0003366 | -2.1109 | -4649.6166 | 0 | 关闭
14412 | 19 | 5 | 恒流充电 | 00:11:00 | 97:26:01 | 0.152 | 2.2144 | 0.0279 | 61.38 | 0.0279 | 61.38 | 0 | 0 | 6.2e-05 | 136.65 | 6.2e-05 | 136.65 | 0 | 0 | 2023-05-16 06:12:10 | 0.0003366 | -3.1664 | -6974.4402 | 0 | 关闭
14413 | 19 | 5 | 恒流充电 | 00:11:30 | 97:26:31 | 0.152 | 2.2139 | 0.0291 | 64.17 | 0.0291 | 64.17 | 0 | 0 | 6.48e-05 | 142.83 | 6.48e-05 | 142.83 | 0 | 0 | 2023-05-16 06:12:40 | 0.0003365 | -2.5331 | -5579.5766 | 0 | 关闭
14414 | 19 | 5 | 恒流充电 | 00:12:00 | 97:27:01 | 0.152 | 2.2137 | 0.0304 | 66.96 | 0.0304 | 66.96 | 0 | 0 | 6.76e-05 | 149.01 | 6.76e-05 | 149.01 | 0 | 0 | 2023-05-16 06:13:10 | 0.0003364 | -6.3328 | -13948.9721 | 0 | 关闭
14415 | 19 | 5 | 恒流充电 | 00:12:30 | 97:27:31 | 0.152 | 2.2134 | 0.0317 | 69.75 | 0.0317 | 69.75 | 0 | 0 | 7.05e-05 | 155.18 | 7.05e-05 | 155.18 | 0 | 0 | 2023-05-16 06:13:40 | 0.0003364 | -4.2218 | -9299.172 | 0 | 关闭
14416 | 19 | 5 | 恒流充电 | 00:13:00 | 97:28:01 | 0.152 | 2.2134 | 0.0329 | 72.53 | 0.0329 | 72.53 | 0 | 0 | 7.33e-05 | 161.36 | 7.33e-05 | 161.36 | 0 | 0 | 2023-05-16 06:14:10 | 0.0003364 | 0 | 0 | 0 | 关闭
14417 | 19 | 5 | 恒流充电 | 00:13:30 | 97:28:31 | 0.152 | 2.2135 | 0.0342 | 75.32 | 0.0342 | 75.32 | 0 | 0 | 7.61e-05 | 167.53 | 7.61e-05 | 167.53 | 0 | 0 | 2023-05-16 06:14:40 | 0.0003364 | 12.6654 | 27897.3935 | 0 | 关闭
14418 | 19 | 5 | 恒流充电 | 00:14:00 | 97:29:01 | 0.152 | 2.2136 | 0.0355 | 78.11 | 0.0355 | 78.11 | 0 | 0 | 7.89e-05 | 173.71 | 7.89e-05 | 173.71 | 0 | 0 | 2023-05-16 06:15:10 | 0.0003364 | 12.6656 | 27897.7606 | 0 | 关闭
14419 | 19 | 5 | 恒流充电 | 00:14:30 | 97:29:31 | 0.152 | 2.2137 | 0.0367 | 80.9 | 0.0367 | 80.9 | 0 | 0 | 8.17e-05 | 179.88 | 8.17e-05 | 179.88 | 0 | 0 | 2023-05-16 06:15:40 | 0.0003364 | 12.6656 | 27897.7606 | 0 | 关闭
14420 | 19 | 5 | 恒流充电 | 00:15:00 | 97:30:01 | 0.152 | 2.2139 | 0.038 | 83.69 | 0.038 | 83.69 | 0 | 0 | 8.45e-05 | 186.06 | 8.45e-05 | 186.06 | 0 | 0 | 2023-05-16 06:16:10 | 0.0003365 | 6.3327 | 13948.758 | 0 | 关闭
14421 | 19 | 5 | 恒流充电 | 00:15:30 | 97:30:31 | 0.152 | 2.2141 | 0.0393 | 86.48 | 0.0393 | 86.48 | 0 | 0 | 8.73e-05 | 192.23 | 8.73e-05 | 192.23 | 0 | 0 | 2023-05-16 06:16:40 | 0.0003365 | 6.3329 | 13949.0945 | 0 | 关闭
14422 | 19 | 5 | 恒流充电 | 00:16:00 | 97:31:01 | 0.152 | 2.2143 | 0.0405 | 89.27 | 0.0405 | 89.27 | 0 | 0 | 9.01e-05 | 198.41 | 9.01e-05 | 198.41 | 0 | 0 | 2023-05-16 06:17:10 | 0.0003366 | 6.3328 | 13948.8803 | 0 | 关闭
14423 | 19 | 5 | 恒流充电 | 00:16:30 | 97:31:31 | 0.152 | 2.2148 | 0.0418 | 92.06 | 0.0418 | 92.06 | 0 | 0 | 9.29e-05 | 204.59 | 9.29e-05 | 204.59 | 0 | 0 | 2023-05-16 06:17:40 | 0.0003366 | 2.5331 | 5579.5032 | 0 | 关闭
14424 | 19 | 5 | 恒流充电 | 00:17:00 | 97:32:01 | 0.152 | 2.215 | 0.0431 | 94.85 | 0.0431 | 94.85 | 0 | 0 | 9.57e-05 | 210.77 | 9.57e-05 | 210.77 | 0 | 0 | 2023-05-16 06:18:10 | 0.0003367 | 6.3328 | 13948.9109 | 0 | 关闭
14425 | 19 | 5 | 恒流充电 | 00:17:30 | 97:32:31 | 0.152 | 2.2152 | 0.0443 | 97.64 | 0.0443 | 97.64 | 0 | 0 | 9.85e-05 | 216.95 | 9.85e-05 | 216.95 | 0 | 0 | 2023-05-16 06:18:40 | 0.0003367 | 6.3328 | 13948.7885 | 0 | 关闭
14426 | 19 | 5 | 恒流充电 | 00:18:00 | 97:33:01 | 0.152 | 2.2153 | 0.0456 | 100.43 | 0.0456 | 100.43 | 0 | 0 | 0.0001013 | 223.13 | 0.0001013 | 223.13 | 0 | 0 | 2023-05-16 06:19:10 | 0.0003367 | 12.6656 | 27897.6995 | 0 | 关闭
14427 | 19 | 5 | 恒流充电 | 00:18:30 | 97:33:31 | 0.152 | 2.2155 | 0.0469 | 103.22 | 0.0469 | 103.22 | 0 | 0 | 0.0001041 | 229.31 | 0.0001041 | 229.31 | 0 | 0 | 2023-05-16 06:19:40 | 0.0003367 | 6.3329 | 13949.0333 | 0 | 关闭
14428 | 19 | 5 | 恒流充电 | 00:19:00 | 97:34:01 | 0.152 | 2.2156 | 0.0481 | 106.01 | 0.0481 | 106.01 | 0 | 0 | 0.0001069 | 235.49 | 0.0001069 | 235.49 | 0 | 0 | 2023-05-16 06:20:10 | 0.0003367 | 12.6655 | 27897.5771 | 0 | 关闭
14429 | 19 | 5 | 恒流充电 | 00:19:30 | 97:34:31 | 0.152 | 2.2157 | 0.0494 | 108.8 | 0.0494 | 108.8 | 0 | 0 | 0.0001097 | 241.67 | 0.0001097 | 241.67 | 0 | 0 | 2023-05-16 06:20:40 | 0.0003367 | 12.6656 | 27897.6995 | 0 | 关闭
14430 | 19 | 5 | 恒流充电 | 00:20:00 | 97:35:01 | 0.152 | 2.216 | 0.0507 | 111.59 | 0.0507 | 111.59 | 0 | 0 | 0.0001125 | 247.85 | 0.0001125 | 247.85 | 0 | 0 | 2023-05-16 06:21:10 | 0.0003368 | 4.2218 | 9299.1516 | 0 | 关闭
14431 | 19 | 5 | 恒流充电 | 00:20:30 | 97:35:31 | 0.152 | 2.2162 | 0.0519 | 114.38 | 0.0519 | 114.38 | 0 | 0 | 0.0001153 | 254.03 | 0.0001153 | 254.03 | 0 | 0 | 2023-05-16 06:21:40 | 0.0003368 | 6.3328 | 13948.8497 | 0 | 关闭
14432 | 19 | 5 | 恒流充电 | 00:21:00 | 97:36:01 | 0.152 | 2.2164 | 0.0532 | 117.17 | 0.0532 | 117.17 | 0 | 0 | 0.0001181 | 260.22 | 0.0001181 | 260.22 | 0 | 0 | 2023-05-16 06:22:10 | 0.0003369 | 6.3327 | 13948.7274 | 0 | 关闭
14433 | 19 | 5 | 恒流充电 | 00:21:30 | 97:36:31 | 0.152 | 2.2165 | 0.0545 | 119.96 | 0.0545 | 119.96 | 0 | 0 | 0.0001209 | 266.4 | 0.0001209 | 266.4 | 0 | 0 | 2023-05-16 06:22:40 | 0.0003369 | 12.6654 | 27897.4547 | 0 | 关闭
14434 | 19 | 5 | 恒流充电 | 00:22:00 | 97:37:01 | 0.152 | 2.2168 | 0.0557 | 122.75 | 0.0557 | 122.75 | 0 | 0 | 0.0001238 | 272.58 | 0.0001238 | 272.58 | 0 | 0 | 2023-05-16 06:23:10 | 0.0003369 | 4.2218 | 9299.1924 | 0 | 关闭
14435 | 19 | 5 | 恒流充电 | 00:22:30 | 97:37:31 | 0.152 | 2.2172 | 0.057 | 125.54 | 0.057 | 125.54 | 0 | 0 | 0.0001266 | 278.77 | 0.0001266 | 278.77 | 0 | 0 | 2023-05-16 06:23:40 | 0.000337 | 3.1664 | 6974.4249 | 0 | 关闭
14436 | 19 | 5 | 恒流充电 | 00:23:00 | 97:38:01 | 0.152 | 2.2177 | 0.0583 | 128.33 | 0.0583 | 128.33 | 0 | 0 | 0.0001294 | 284.96 | 0.0001294 | 284.96 | 0 | 0 | 2023-05-16 06:24:10 | 0.0003371 | 2.5331 | 5579.5154 | 0 | 关闭
14437 | 19 | 5 | 恒流充电 | 00:23:30 | 97:38:31 | 0.152 | 2.2181 | 0.0595 | 131.12 | 0.0595 | 131.12 | 0 | 0 | 0.0001322 | 291.14 | 0.0001322 | 291.14 | 0 | 0 | 2023-05-16 06:24:40 | 0.0003372 | 3.1664 | 6974.3943 | 0 | 关闭
14438 | 19 | 5 | 恒流充电 | 00:24:00 | 97:39:01 | 0.152 | 2.2185 | 0.0608 | 133.91 | 0.0608 | 133.91 | 0 | 0 | 0.000135 | 297.33 | 0.000135 | 297.33 | 0 | 0 | 2023-05-16 06:25:10 | 0.0003372 | 3.1663 | 6974.3025 | 0 | 关闭
14439 | 19 | 5 | 恒流充电 | 00:24:30 | 97:39:31 | 0.152 | 2.219 | 0.0621 | 136.7 | 0.0621 | 136.7 | 0 | 0 | 0.0001378 | 303.52 | 0.0001378 | 303.52 | 0 | 0 | 2023-05-16 06:25:40 | 0.0003372 | 2.5331 | 5579.5399 | 0 | 关闭
14440 | 19 | 5 | 恒流充电 | 00:25:00 | 97:40:01 | 0.152 | 2.2195 | 0.0633 | 139.49 | 0.0633 | 139.49 | 0 | 0 | 0.0001406 | 309.71 | 0.0001406 | 309.71 | 0 | 0 | 2023-05-16 06:26:10 | 0.0003373 | 2.5331 | 5579.5399 | 0 | 关闭
14441 | 19 | 5 | 恒流充电 | 00:25:30 | 97:40:31 | 0.152 | 2.2197 | 0.0646 | 142.28 | 0.0646 | 142.28 | 0 | 0 | 0.0001434 | 315.9 | 0.0001434 | 315.9 | 0 | 0 | 2023-05-16 06:26:40 | 0.0003374 | 6.3327 | 13948.7274 | 0 | 关闭
14442 | 19 | 5 | 恒流充电 | 00:26:00 | 97:41:01 | 0.152 | 2.2201 | 0.0659 | 145.07 | 0.0659 | 145.07 | 0 | 0 | 0.0001462 | 322.1 | 0.0001462 | 322.1 | 0 | 0 | 2023-05-16 06:27:10 | 0.0003374 | 3.1664 | 6974.4555 | 0 | 关闭
14443 | 19 | 5 | 恒流充电 | 00:26:30 | 97:41:31 | 0.152 | 2.2205 | 0.0671 | 147.86 | 0.0671 | 147.86 | 0 | 0 | 0.000149 | 328.29 | 0.000149 | 328.29 | 0 | 0 | 2023-05-16 06:27:40 | 0.0003374 | 3.1664 | 6974.3637 | 0 | 关闭
14444 | 19 | 5 | 恒流充电 | 00:27:00 | 97:42:01 | 0.152 | 2.2207 | 0.0684 | 150.65 | 0.0684 | 150.65 | 0 | 0 | 0.0001519 | 334.49 | 0.0001519 | 334.49 | 0 | 0 | 2023-05-16 06:28:10 | 0.0003375 | 6.3328 | 13948.9109 | 0 | 关闭
14445 | 19 | 5 | 恒流充电 | 00:27:30 | 97:42:31 | 0.152 | 2.2211 | 0.0697 | 153.44 | 0.0697 | 153.44 | 0 | 0 | 0.0001547 | 340.68 | 0.0001547 | 340.68 | 0 | 0 | 2023-05-16 06:28:40 | 0.0003375 | 3.1664 | 6974.3943 | 0 | 关闭
14446 | 19 | 5 | 恒流充电 | 00:28:00 | 97:43:01 | 0.152 | 2.2213 | 0.0709 | 156.23 | 0.0709 | 156.23 | 0 | 0 | 0.0001575 | 346.88 | 0.0001575 | 346.88 | 0 | 0 | 2023-05-16 06:29:10 | 0.0003376 | 6.3327 | 13948.6662 | 0 | 关闭
14447 | 19 | 5 | 恒流充电 | 00:28:30 | 97:43:31 | 0.152 | 2.2217 | 0.0722 | 159.02 | 0.0722 | 159.02 | 0 | 0 | 0.0001603 | 353.08 | 0.0001603 | 353.08 | 0 | 0 | 2023-05-16 06:29:40 | 0.0003377 | 3.1663 | 6974.3025 | 0 | 关闭
14448 | 19 | 5 | 恒流充电 | 00:29:00 | 97:44:01 | 0.152 | 2.2219 | 0.0735 | 161.81 | 0.0735 | 161.81 | 0 | 0 | 0.0001631 | 359.27 | 0.0001631 | 359.27 | 0 | 0 | 2023-05-16 06:30:10 | 0.0003377 | 6.3328 | 13948.8497 | 0 | 关闭
14449 | 19 | 5 | 恒流充电 | 00:29:30 | 97:44:31 | 0.152 | 2.2223 | 0.0747 | 164.6 | 0.0747 | 164.6 | 0 | 0 | 0.0001659 | 365.47 | 0.0001659 | 365.47 | 0 | 0 | 2023-05-16 06:30:40 | 0.0003377 | 3.1664 | 6974.3943 | 0 | 关闭
14450 | 19 | 5 | 恒流充电 | 00:30:00 | 97:45:01 | 0.152 | 2.2225 | 0.076 | 167.39 | 0.076 | 167.39 | 0 | 0 | 0.0001687 | 371.67 | 0.0001687 | 371.67 | 0 | 0 | 2023-05-16 06:31:10 | 0.0003378 | 6.3327 | 13948.7274 | 0 | 关闭
14451 | 19 | 5 | 恒流充电 | 00:30:30 | 97:45:31 | 0.152 | 2.2228 | 0.0773 | 170.18 | 0.0773 | 170.18 | 0 | 0 | 0.0001716 | 377.87 | 0.0001716 | 377.87 | 0 | 0 | 2023-05-16 06:31:40 | 0.0003378 | 4.2218 | 9299.1924 | 0 | 关闭
14452 | 19 | 5 | 恒流充电 | 00:31:00 | 97:46:01 | 0.152 | 2.2231 | 0.0785 | 172.97 | 0.0785 | 172.97 | 0 | 0 | 0.0001744 | 384.08 | 0.0001744 | 384.08 | 0 | 0 | 2023-05-16 06:32:10 | 0.0003379 | 4.2219 | 9299.2332 | 0 | 关闭
14453 | 19 | 5 | 恒流充电 | 00:31:30 | 97:46:31 | 0.152 | 2.2235 | 0.0798 | 175.76 | 0.0798 | 175.76 | 0 | 0 | 0.0001772 | 390.28 | 0.0001772 | 390.28 | 0 | 0 | 2023-05-16 06:32:40 | 0.0003379 | 3.1664 | 6974.5166 | 0 | 关闭
14454 | 19 | 5 | 恒流充电 | 00:32:00 | 97:47:01 | 0.152 | 2.2239 | 0.0811 | 178.55 | 0.0811 | 178.55 | 0 | 0 | 0.00018 | 396.48 | 0.00018 | 396.48 | 0 | 0 | 2023-05-16 06:33:10 | 0.000338 | 3.1664 | 6974.4249 | 0 | 关闭
14455 | 19 | 5 | 恒流充电 | 00:32:30 | 97:47:31 | 0.152 | 2.2242 | 0.0823 | 181.34 | 0.0823 | 181.34 | 0 | 0 | 0.0001828 | 402.69 | 0.0001828 | 402.69 | 0 | 0 | 2023-05-16 06:33:40 | 0.000338 | 4.2218 | 9299.1108 | 0 | 关闭
14456 | 19 | 5 | 恒流充电 | 00:33:00 | 97:48:01 | 0.152 | 2.2247 | 0.0836 | 184.13 | 0.0836 | 184.13 | 0 | 0 | 0.0001856 | 408.89 | 0.0001856 | 408.89 | 0 | 0 | 2023-05-16 06:34:10 | 0.0003381 | 2.5331 | 5579.4909 | 0 | 关闭
14457 | 19 | 5 | 恒流充电 | 00:33:30 | 97:48:31 | 0.152 | 2.2252 | 0.0849 | 186.91 | 0.0849 | 186.91 | 0 | 0 | 0.0001885 | 415.1 | 0.0001885 | 415.1 | 0 | 0 | 2023-05-16 06:34:40 | 0.0003382 | 2.5331 | 5579.4665 | 0 | 关闭
14458 | 19 | 5 | 恒流充电 | 00:34:00 | 97:49:01 | 0.152 | 2.2256 | 0.0861 | 189.7 | 0.0861 | 189.7 | 0 | 0 | 0.0001913 | 421.31 | 0.0001913 | 421.31 | 0 | 0 | 2023-05-16 06:35:10 | 0.0003383 | 3.1663 | 6974.3025 | 0 | 关闭
14459 | 19 | 5 | 恒流充电 | 00:34:30 | 97:49:31 | 0.152 | 2.2262 | 0.0874 | 192.49 | 0.0874 | 192.49 | 0 | 0 | 0.0001941 | 427.52 | 0.0001941 | 427.52 | 0 | 0 | 2023-05-16 06:35:40 | 0.0003383 | 2.1109 | 4649.4942 | 0 | 关闭
14460 | 19 | 5 | 恒流充电 | 00:35:00 | 97:50:01 | 0.152 | 2.2266 | 0.0887 | 195.28 | 0.0887 | 195.28 | 0 | 0 | 0.0001969 | 433.73 | 0.0001969 | 433.73 | 0 | 0 | 2023-05-16 06:36:10 | 0.0003384 | 3.1663 | 6974.2413 | 0 | 关闭
14461 | 19 | 5 | 恒流充电 | 00:35:30 | 97:50:31 | 0.152 | 2.227 | 0.0899 | 198.07 | 0.0899 | 198.07 | 0 | 0 | 0.0001997 | 439.94 | 0.0001997 | 439.94 | 0 | 0 | 2023-05-16 06:36:40 | 0.0003385 | 3.1663 | 6974.2719 | 0 | 关闭
14462 | 19 | 5 | 恒流充电 | 00:36:00 | 97:51:01 | 0.152 | 2.2274 | 0.0912 | 200.86 | 0.0912 | 200.86 | 0 | 0 | 0.0002026 | 446.15 | 0.0002026 | 446.15 | 0 | 0 | 2023-05-16 06:37:10 | 0.0003385 | 3.1663 | 6974.3025 | 0 | 关闭
14463 | 19 | 5 | 恒流充电 | 00:36:30 | 97:51:31 | 0.152 | 2.2278 | 0.0925 | 203.65 | 0.0925 | 203.65 | 0 | 0 | 0.0002054 | 452.37 | 0.0002054 | 452.37 | 0 | 0 | 2023-05-16 06:37:40 | 0.0003386 | 3.1664 | 6974.3637 | 0 | 关闭
14464 | 19 | 5 | 恒流充电 | 00:37:00 | 97:52:01 | 0.152 | 2.2282 | 0.0937 | 206.44 | 0.0937 | 206.44 | 0 | 0 | 0.0002082 | 458.58 | 0.0002082 | 458.58 | 0 | 0 | 2023-05-16 06:38:10 | 0.0003386 | 3.1665 | 6974.5778 | 0 | 关闭
14465 | 19 | 5 | 恒流充电 | 00:37:30 | 97:52:31 | 0.152 | 2.2285 | 0.095 | 209.23 | 0.095 | 209.23 | 0 | 0 | 0.000211 | 464.8 | 0.000211 | 464.8 | 0 | 0 | 2023-05-16 06:38:40 | 0.0003387 | 4.2217 | 9298.9884 | 0 | 关闭
14466 | 19 | 5 | 恒流充电 | 00:38:00 | 97:53:01 | 0.152 | 2.2288 | 0.0963 | 212.02 | 0.0963 | 212.02 | 0 | 0 | 0.0002138 | 471.02 | 0.0002138 | 471.02 | 0 | 0 | 2023-05-16 06:39:10 | 0.0003387 | 4.2216 | 9298.7437 | 0 | 关闭
14467 | 19 | 5 | 恒流充电 | 00:38:30 | 97:53:31 | 0.152 | 2.2291 | 0.0975 | 214.81 | 0.0975 | 214.81 | 0 | 0 | 0.0002167 | 477.24 | 0.0002167 | 477.24 | 0 | 0 | 2023-05-16 06:39:40 | 0.0003388 | 4.2218 | 9299.07 | 0 | 关闭
14468 | 19 | 5 | 恒流充电 | 00:39:00 | 97:54:01 | 0.152 | 2.2295 | 0.0988 | 217.6 | 0.0988 | 217.6 | 0 | 0 | 0.0002195 | 483.45 | 0.0002195 | 483.45 | 0 | 0 | 2023-05-16 06:40:10 | 0.0003389 | 3.1663 | 6974.1801 | 0 | 关闭
14469 | 19 | 5 | 恒流充电 | 00:39:30 | 97:54:31 | 0.152 | 2.2298 | 0.1001 | 220.39 | 0.1001 | 220.39 | 0 | 0 | 0.0002223 | 489.67 | 0.0002223 | 489.67 | 0 | 0 | 2023-05-16 06:40:40 | 0.0003389 | 4.2217 | 9298.9068 | 0 | 关闭
14470 | 19 | 5 | 恒流充电 | 00:40:00 | 97:55:01 | 0.152 | 2.2301 | 0.1013 | 223.18 | 0.1013 | 223.18 | 0 | 0 | 0.0002251 | 495.9 | 0.0002251 | 495.9 | 0 | 0 | 2023-05-16 06:41:10 | 0.0003389 | 4.2218 | 9299.07 | 0 | 关闭
14471 | 19 | 5 | 恒流充电 | 00:40:30 | 97:55:31 | 0.152 | 2.2304 | 0.1026 | 225.97 | 0.1026 | 225.97 | 0 | 0 | 0.000228 | 502.12 | 0.000228 | 502.12 | 0 | 0 | 2023-05-16 06:41:40 | 0.000339 | 4.2217 | 9298.9884 | 0 | 关闭
14472 | 19 | 5 | 恒流充电 | 00:41:00 | 97:56:01 | 0.152 | 2.2308 | 0.1039 | 228.76 | 0.1039 | 228.76 | 0 | 0 | 0.0002308 | 508.34 | 0.0002308 | 508.34 | 0 | 0 | 2023-05-16 06:42:10 | 0.000339 | 3.1663 | 6974.1189 | 0 | 关闭
14473 | 19 | 5 | 恒流充电 | 00:41:30 | 97:56:31 | 0.152 | 2.2313 | 0.1051 | 231.55 | 0.1051 | 231.55 | 0 | 0 | 0.0002336 | 514.56 | 0.0002336 | 514.56 | 0 | 0 | 2023-05-16 06:42:40 | 0.0003391 | 2.533 | 5579.393 | 0 | 关闭
14474 | 19 | 5 | 恒流充电 | 00:42:00 | 97:57:01 | 0.152 | 2.2319 | 0.1064 | 234.34 | 0.1064 | 234.34 | 0 | 0 | 0.0002364 | 520.79 | 0.0002364 | 520.79 | 0 | 0 | 2023-05-16 06:43:10 | 0.0003392 | 2.1109 | 4649.535 | 0 | 关闭
14475 | 19 | 5 | 恒流充电 | 00:42:30 | 97:57:31 | 0.152 | 2.2323 | 0.1077 | 237.13 | 0.1077 | 237.13 | 0 | 0 | 0.0002393 | 527.02 | 0.0002393 | 527.02 | 0 | 0 | 2023-05-16 06:43:40 | 0.0003393 | 3.1666 | 6974.9755 | 0 | 关闭
14476 | 19 | 5 | 恒流充电 | 00:43:00 | 97:58:01 | 0.152 | 2.2327 | 0.1089 | 239.92 | 0.1089 | 239.92 | 0 | 0 | 0.0002421 | 533.24 | 0.0002421 | 533.24 | 0 | 0 | 2023-05-16 06:44:10 | 0.0003394 | 3.1666 | 6974.9143 | 0 | 关闭
14477 | 19 | 5 | 恒流充电 | 00:43:30 | 97:58:31 | 0.152 | 2.2331 | 0.1102 | 242.71 | 0.1102 | 242.71 | 0 | 0 | 0.0002449 | 539.47 | 0.0002449 | 539.47 | 0 | 0 | 2023-05-16 06:44:40 | 0.0003394 | 3.1665 | 6974.6084 | 0 | 关闭
14478 | 19 | 5 | 恒流充电 | 00:44:00 | 97:59:01 | 0.152 | 2.2336 | 0.1115 | 245.5 | 0.1115 | 245.5 | 0 | 0 | 0.0002477 | 545.7 | 0.0002477 | 545.7 | 0 | 0 | 2023-05-16 06:45:10 | 0.0003395 | 2.5332 | 5579.6867 | 0 | 关闭
14479 | 19 | 5 | 恒流充电 | 00:44:30 | 97:59:31 | 0.152 | 2.2341 | 0.1127 | 248.29 | 0.1127 | 248.29 | 0 | 0 | 0.0002506 | 551.94 | 0.0002506 | 551.94 | 0 | 0 | 2023-05-16 06:45:40 | 0.0003395 | 2.5332 | 5579.7357 | 0 | 关闭
14480 | 19 | 5 | 恒流充电 | 00:45:00 | 98:00:01 | 0.152 | 2.2344 | 0.114 | 251.08 | 0.114 | 251.08 | 0 | 0 | 0.0002534 | 558.17 | 0.0002534 | 558.17 | 0 | 0 | 2023-05-16 06:46:10 | 0.0003396 | 4.222 | 9299.5595 | 0 | 关闭
14481 | 19 | 5 | 恒流充电 | 00:45:30 | 98:00:31 | 0.152 | 2.2347 | 0.1153 | 253.87 | 0.1153 | 253.87 | 0 | 0 | 0.0002562 | 564.4 | 0.0002562 | 564.4 | 0 | 0 | 2023-05-16 06:46:40 | 0.0003396 | 4.2219 | 9299.3963 | 0 | 关闭
14482 | 19 | 5 | 恒流充电 | 00:46:00 | 98:01:01 | 0.152 | 2.2351 | 0.1165 | 256.66 | 0.1165 | 256.66 | 0 | 0 | 0.0002591 | 570.64 | 0.0002591 | 570.64 | 0 | 0 | 2023-05-16 06:47:10 | 0.0003397 | 3.1665 | 6974.6084 | 0 | 关闭
14483 | 19 | 5 | 恒流充电 | 00:46:30 | 98:01:31 | 0.152 | 2.2355 | 0.1178 | 259.45 | 0.1178 | 259.45 | 0 | 0 | 0.0002619 | 576.87 | 0.0002619 | 576.87 | 0 | 0 | 2023-05-16 06:47:40 | 0.0003398 | 3.1665 | 6974.6696 | 0 | 关闭
14484 | 19 | 5 | 恒流充电 | 00:47:00 | 98:02:01 | 0.152 | 2.2358 | 0.1191 | 262.24 | 0.1191 | 262.24 | 0 | 0 | 0.0002647 | 583.11 | 0.0002647 | 583.11 | 0 | 0 | 2023-05-16 06:48:10 | 0.0003398 | 4.2219 | 9299.3963 | 0 | 关闭
14485 | 19 | 5 | 恒流充电 | 00:47:30 | 98:02:31 | 0.152 | 2.2361 | 0.1203 | 265.03 | 0.1203 | 265.03 | 0 | 0 | 0.0002676 | 589.35 | 0.0002676 | 589.35 | 0 | 0 | 2023-05-16 06:48:40 | 0.0003399 | 4.222 | 9299.4779 | 0 | 关闭
14486 | 19 | 5 | 恒流充电 | 00:48:00 | 98:03:01 | 0.152 | 2.2364 | 0.1216 | 267.82 | 0.1216 | 267.82 | 0 | 0 | 0.0002704 | 595.59 | 0.0002704 | 595.59 | 0 | 0 | 2023-05-16 06:49:10 | 0.0003399 | 4.2219 | 9299.3963 | 0 | 关闭
14487 | 19 | 5 | 恒流充电 | 00:48:30 | 98:03:31 | 0.152 | 2.2368 | 0.1229 | 270.61 | 0.1229 | 270.61 | 0 | 0 | 0.0002732 | 601.83 | 0.0002732 | 601.83 | 0 | 0 | 2023-05-16 06:49:40 | 0.0003399 | 3.1664 | 6974.5472 | 0 | 关闭
14488 | 19 | 5 | 恒流充电 | 00:49:00 | 98:04:01 | 0.152 | 2.2372 | 0.1241 | 273.4 | 0.1241 | 273.4 | 0 | 0 | 0.0002761 | 608.07 | 0.0002761 | 608.07 | 0 | 0 | 2023-05-16 06:50:10 | 0.0003401 | 3.1664 | 6974.486 | 0 | 关闭
14489 | 19 | 5 | 恒流充电 | 00:49:30 | 98:04:31 | 0.152 | 2.2376 | 0.1254 | 276.19 | 0.1254 | 276.19 | 0 | 0 | 0.0002789 | 614.31 | 0.0002789 | 614.31 | 0 | 0 | 2023-05-16 06:50:40 | 0.0003401 | 3.1665 | 6974.7308 | 0 | 关闭
14490 | 19 | 5 | 恒流充电 | 00:50:00 | 98:05:01 | 0.152 | 2.2382 | 0.1267 | 278.98 | 0.1267 | 278.98 | 0 | 0 | 0.0002817 | 620.55 | 0.0002817 | 620.55 | 0 | 0 | 2023-05-16 06:51:10 | 0.0003402 | 2.111 | 4649.6982 | 0 | 关闭
14491 | 19 | 5 | 恒流充电 | 00:50:30 | 98:05:31 | 0.152 | 2.2385 | 0.1279 | 281.77 | 0.1279 | 281.77 | 0 | 0 | 0.0002846 | 626.8 | 0.0002846 | 626.8 | 0 | 0 | 2023-05-16 06:51:40 | 0.0003402 | 4.2219 | 9299.3147 | 0 | 关闭
14492 | 19 | 5 | 恒流充电 | 00:51:00 | 98:06:01 | 0.152 | 2.239 | 0.1292 | 284.56 | 0.1292 | 284.56 | 0 | 0 | 0.0002874 | 633.04 | 0.0002874 | 633.04 | 0 | 0 | 2023-05-16 06:52:10 | 0.0003403 | 2.5332 | 5579.7357 | 0 | 关闭
14493 | 19 | 5 | 恒流充电 | 00:51:30 | 98:06:31 | 0.152 | 2.2395 | 0.1305 | 287.35 | 0.1305 | 287.35 | 0 | 0 | 0.0002902 | 639.29 | 0.0002902 | 639.29 | 0 | 0 | 2023-05-16 06:52:40 | 0.0003404 | 2.5332 | 5579.7357 | 0 | 关闭
14494 | 19 | 5 | 恒流充电 | 00:52:00 | 98:07:01 | 0.152 | 2.24 | 0.1317 | 290.14 | 0.1317 | 290.14 | 0 | 0 | 0.0002931 | 645.54 | 0.0002931 | 645.54 | 0 | 0 | 2023-05-16 06:53:10 | 0.0003405 | 2.5332 | 5579.6867 | 0 | 关闭
14495 | 19 | 5 | 恒流充电 | 00:52:30 | 98:07:31 | 0.152 | 2.2404 | 0.133 | 292.93 | 0.133 | 292.93 | 0 | 0 | 0.0002959 | 651.79 | 0.0002959 | 651.79 | 0 | 0 | 2023-05-16 06:53:40 | 0.0003405 | 3.1664 | 6974.5472 | 0 | 关闭
14496 | 19 | 5 | 恒流充电 | 00:53:00 | 98:08:01 | 0.152 | 2.241 | 0.1343 | 295.72 | 0.1343 | 295.72 | 0 | 0 | 0.0002988 | 658.04 | 0.0002988 | 658.04 | 0 | 0 | 2023-05-16 06:54:10 | 0.0003406 | 2.1109 | 4649.6574 | 0 | 关闭
14497 | 19 | 5 | 恒流充电 | 00:53:30 | 98:08:31 | 0.152 | 2.2414 | 0.1355 | 298.51 | 0.1355 | 298.51 | 0 | 0 | 0.0003016 | 664.29 | 0.0003016 | 664.29 | 0 | 0 | 2023-05-16 06:54:40 | 0.0003406 | 3.1665 | 6974.6084 | 0 | 关闭
14498 | 19 | 5 | 恒流充电 | 00:54:00 | 98:09:01 | 0.152 | 2.2418 | 0.1368 | 301.3 | 0.1368 | 301.3 | 0 | 0 | 0.0003044 | 670.55 | 0.0003044 | 670.55 | 0 | 0 | 2023-05-16 06:55:10 | 0.0003408 | 3.1664 | 6974.5472 | 0 | 关闭
14499 | 19 | 5 | 恒流充电 | 00:54:30 | 98:09:31 | 0.152 | 2.2422 | 0.1381 | 304.09 | 0.1381 | 304.09 | 0 | 0 | 0.0003073 | 676.8 | 0.0003073 | 676.8 | 0 | 0 | 2023-05-16 06:55:40 | 0.0003408 | 3.1665 | 6974.6084 | 0 | 关闭
14500 | 19 | 5 | 恒流充电 | 00:55:00 | 98:10:01 | 0.152 | 2.2425 | 0.1393 | 306.88 | 0.1393 | 306.88 | 0 | 0 | 0.0003101 | 683.06 | 0.0003101 | 683.06 | 0 | 0 | 2023-05-16 06:56:10 | 0.0003409 | 4.222 | 9299.4779 | 0 | 关闭
14501 | 19 | 5 | 恒流充电 | 00:55:30 | 98:10:31 | 0.152 | 2.2429 | 0.1406 | 309.67 | 0.1406 | 309.67 | 0 | 0 | 0.0003129 | 689.31 | 0.0003129 | 689.31 | 0 | 0 | 2023-05-16 06:56:40 | 0.0003409 | 3.1664 | 6974.4249 | 0 | 关闭
14502 | 19 | 5 | 恒流充电 | 00:56:00 | 98:11:01 | 0.152 | 2.2433 | 0.1419 | 312.46 | 0.1419 | 312.46 | 0 | 0 | 0.0003158 | 695.57 | 0.0003158 | 695.57 | 0 | 0 | 2023-05-16 06:57:10 | 0.000341 | 3.1664 | 6974.5472 | 0 | 关闭
14503 | 19 | 5 | 恒流充电 | 00:56:30 | 98:11:31 | 0.152 | 2.2438 | 0.1431 | 315.25 | 0.1431 | 315.25 | 0 | 0 | 0.0003186 | 701.83 | 0.0003186 | 701.83 | 0 | 0 | 2023-05-16 06:57:40 | 0.000341 | 2.5332 | 5579.6378 | 0 | 关闭
14504 | 19 | 5 | 恒流充电 | 00:57:00 | 98:12:01 | 0.152 | 2.2441 | 0.1444 | 318.04 | 0.1444 | 318.04 | 0 | 0 | 0.0003215 | 708.09 | 0.0003215 | 708.09 | 0 | 0 | 2023-05-16 06:58:10 | 0.0003411 | 4.222 | 9299.4779 | 0 | 关闭
14505 | 19 | 5 | 恒流充电 | 00:57:30 | 98:12:31 | 0.152 | 2.2446 | 0.1457 | 320.83 | 0.1457 | 320.83 | 0 | 0 | 0.0003243 | 714.35 | 0.0003243 | 714.35 | 0 | 0 | 2023-05-16 06:58:40 | 0.0003412 | 2.5332 | 5579.6867 | 0 | 关闭
14506 | 19 | 5 | 恒流充电 | 00:58:00 | 98:13:01 | 0.152 | 2.2449 | 0.1469 | 323.61 | 0.1469 | 323.61 | 0 | 0 | 0.0003272 | 720.62 | 0.0003272 | 720.62 | 0 | 0 | 2023-05-16 06:59:10 | 0.0003412 | 4.222 | 9299.4779 | 0 | 关闭
14507 | 19 | 5 | 恒流充电 | 00:58:30 | 98:13:31 | 0.152 | 2.2454 | 0.1482 | 326.4 | 0.1482 | 326.4 | 0 | 0 | 0.00033 | 726.88 | 0.00033 | 726.88 | 0 | 0 | 2023-05-16 06:59:40 | 0.0003413 | 2.5332 | 5579.7357 | 0 | 关闭
14508 | 19 | 5 | 恒流充电 | 00:59:00 | 98:14:01 | 0.152 | 2.2459 | 0.1495 | 329.19 | 0.1495 | 329.19 | 0 | 0 | 0.0003328 | 733.14 | 0.0003328 | 733.14 | 0 | 0 | 2023-05-16 07:00:10 | 0.0003414 | 2.5331 | 5579.5888 | 0 | 关闭
14509 | 19 | 5 | 恒流充电 | 00:59:30 | 98:14:31 | 0.152 | 2.2465 | 0.1507 | 331.98 | 0.1507 | 331.98 | 0 | 0 | 0.0003357 | 739.41 | 0.0003357 | 739.41 | 0 | 0 | 2023-05-16 07:00:40 | 0.0003414 | 2.1109 | 4649.6574 | 0 | 关闭
14510 | 19 | 5 | 恒流充电 | 01:00:00 | 98:15:01 | 0.152 | 2.2471 | 0.152 | 334.77 | 0.152 | 334.77 | 0 | 0 | 0.0003385 | 745.68 | 0.0003385 | 745.68 | 0 | 0 | 2023-05-16 07:01:10 | 0.0003415 | 2.111 | 4649.7797 | 0 | 关闭
14511 | 19 | 5 | 恒流充电 | 01:00:30 | 98:15:31 | 0.152 | 2.2477 | 0.1533 | 337.56 | 0.1533 | 337.56 | 0 | 0 | 0.0003414 | 751.95 | 0.0003414 | 751.95 | 0 | 0 | 2023-05-16 07:01:40 | 0.0003417 | 2.1109 | 4649.6574 | 0 | 关闭
14512 | 19 | 5 | 恒流充电 | 01:01:00 | 98:16:01 | 0.152 | 2.2483 | 0.1545 | 340.35 | 0.1545 | 340.35 | 0 | 0 | 0.0003442 | 758.22 | 0.0003442 | 758.22 | 0 | 0 | 2023-05-16 07:02:10 | 0.0003417 | 2.111 | 4649.6982 | 0 | 关闭
14513 | 19 | 5 | 恒流充电 | 01:01:30 | 98:16:31 | 0.152 | 2.249 | 0.1558 | 343.14 | 0.1558 | 343.14 | 0 | 0 | 0.0003471 | 764.49 | 0.0003471 | 764.49 | 0 | 0 | 2023-05-16 07:02:40 | 0.0003418 | 1.8094 | 3985.4556 | 0 | 关闭
14514 | 19 | 5 | 恒流充电 | 01:02:00 | 98:17:01 | 0.152 | 2.2497 | 0.1571 | 345.93 | 0.1571 | 345.93 | 0 | 0 | 0.0003499 | 770.77 | 0.0003499 | 770.77 | 0 | 0 | 2023-05-16 07:03:10 | 0.0003419 | 1.8094 | 3985.4556 | 0 | 关闭
14515 | 19 | 5 | 恒流充电 | 01:02:30 | 98:17:31 | 0.152 | 2.2502 | 0.1583 | 348.72 | 0.1583 | 348.72 | 0 | 0 | 0.0003528 | 777.05 | 0.0003528 | 777.05 | 0 | 0 | 2023-05-16 07:03:40 | 0.000342 | 2.5332 | 5579.6867 | 0 | 关闭
14516 | 19 | 5 | 恒流充电 | 01:03:00 | 98:18:01 | 0.152 | 2.2507 | 0.1596 | 351.51 | 0.1596 | 351.51 | 0 | 0 | 0.0003556 | 783.32 | 0.0003556 | 783.32 | 0 | 0 | 2023-05-16 07:04:10 | 0.0003421 | 2.5331 | 5579.5888 | 0 | 关闭
14517 | 19 | 5 | 恒流充电 | 01:03:30 | 98:18:31 | 0.152 | 2.2512 | 0.1609 | 354.3 | 0.1609 | 354.3 | 0 | 0 | 0.0003585 | 789.6 | 0.0003585 | 789.6 | 0 | 0 | 2023-05-16 07:04:40 | 0.0003421 | 2.5332 | 5579.6378 | 0 | 关闭
14518 | 19 | 5 | 恒流充电 | 01:04:00 | 98:19:01 | 0.152 | 2.2516 | 0.1621 | 357.09 | 0.1621 | 357.09 | 0 | 0 | 0.0003613 | 795.89 | 0.0003613 | 795.89 | 0 | 0 | 2023-05-16 07:05:10 | 0.0003422 | 3.1665 | 6974.6696 | 0 | 关闭
14519 | 19 | 5 | 恒流充电 | 01:04:30 | 98:19:31 | 0.152 | 2.2521 | 0.1634 | 359.88 | 0.1634 | 359.88 | 0 | 0 | 0.0003642 | 802.17 | 0.0003642 | 802.17 | 0 | 0 | 2023-05-16 07:05:40 | 0.0003423 | 2.5332 | 5579.6378 | 0 | 关闭
14520 | 19 | 5 | 恒流充电 | 01:05:00 | 98:20:01 | 0.152 | 2.2525 | 0.1647 | 362.67 | 0.1647 | 362.67 | 0 | 0 | 0.000367 | 808.45 | 0.000367 | 808.45 | 0 | 0 | 2023-05-16 07:06:10 | 0.0003424 | 3.1665 | 6974.6696 | 0 | 关闭
14521 | 19 | 5 | 恒流充电 | 01:05:30 | 98:20:31 | 0.152 | 2.253 | 0.1659 | 365.46 | 0.1659 | 365.46 | 0 | 0 | 0.0003699 | 814.74 | 0.0003699 | 814.74 | 0 | 0 | 2023-05-16 07:06:40 | 0.0003424 | 2.5332 | 5579.7357 | 0 | 关闭
14522 | 19 | 5 | 恒流充电 | 01:06:00 | 98:21:01 | 0.152 | 2.2534 | 0.1672 | 368.25 | 0.1672 | 368.25 | 0 | 0 | 0.0003727 | 821.02 | 0.0003727 | 821.02 | 0 | 0 | 2023-05-16 07:07:10 | 0.0003425 | 3.1665 | 6974.6084 | 0 | 关闭
14523 | 19 | 5 | 恒流充电 | 01:06:30 | 98:21:31 | 0.152 | 2.2539 | 0.1685 | 371.04 | 0.1685 | 371.04 | 0 | 0 | 0.0003756 | 827.31 | 0.0003756 | 827.31 | 0 | 0 | 2023-05-16 07:07:40 | 0.0003426 | 2.5332 | 5579.7357 | 0 | 关闭
14524 | 19 | 5 | 恒流充电 | 01:07:00 | 98:22:01 | 0.152 | 2.2544 | 0.1697 | 373.83 | 0.1697 | 373.83 | 0 | 0 | 0.0003785 | 833.6 | 0.0003785 | 833.6 | 0 | 0 | 2023-05-16 07:08:10 | 0.0003426 | 2.5332 | 5579.6867 | 0 | 关闭
14525 | 19 | 5 | 恒流充电 | 01:07:30 | 98:22:31 | 0.152 | 2.2549 | 0.171 | 376.62 | 0.171 | 376.62 | 0 | 0 | 0.0003813 | 839.89 | 0.0003813 | 839.89 | 0 | 0 | 2023-05-16 07:08:40 | 0.0003427 | 2.5332 | 5579.6867 | 0 | 关闭
14526 | 19 | 5 | 恒流充电 | 01:08:00 | 98:23:01 | 0.152 | 2.2555 | 0.1723 | 379.41 | 0.1723 | 379.41 | 0 | 0 | 0.0003842 | 846.18 | 0.0003842 | 846.18 | 0 | 0 | 2023-05-16 07:09:10 | 0.0003428 | 2.111 | 4649.7389 | 0 | 关闭
14527 | 19 | 5 | 恒流充电 | 01:08:30 | 98:23:31 | 0.152 | 2.2562 | 0.1735 | 382.2 | 0.1735 | 382.2 | 0 | 0 | 0.000387 | 852.47 | 0.000387 | 852.47 | 0 | 0 | 2023-05-16 07:09:40 | 0.0003429 | 1.8094 | 3985.4556 | 0 | 关闭
14528 | 19 | 5 | 恒流充电 | 01:09:00 | 98:24:01 | 0.152 | 2.2568 | 0.1748 | 384.99 | 0.1748 | 384.99 | 0 | 0 | 0.0003899 | 858.77 | 0.0003899 | 858.77 | 0 | 0 | 2023-05-16 07:10:10 | 0.000343 | 2.1109 | 4649.6574 | 0 | 关闭
14529 | 19 | 5 | 恒流充电 | 01:09:30 | 98:24:31 | 0.152 | 2.2575 | 0.1761 | 387.78 | 0.1761 | 387.78 | 0 | 0 | 0.0003927 | 865.07 | 0.0003927 | 865.07 | 0 | 0 | 2023-05-16 07:10:40 | 0.0003431 | 1.8094 | 3985.4556 | 0 | 关闭
14530 | 19 | 5 | 恒流充电 | 01:10:00 | 98:25:01 | 0.152 | 2.2583 | 0.1773 | 390.57 | 0.1773 | 390.57 | 0 | 0 | 0.0003956 | 871.36 | 0.0003956 | 871.36 | 0 | 0 | 2023-05-16 07:11:10 | 0.0003433 | 1.5832 | 3487.3348 | 0 | 关闭
14531 | 19 | 5 | 恒流充电 | 01:10:30 | 98:25:31 | 0.152 | 2.2589 | 0.1786 | 393.36 | 0.1786 | 393.36 | 0 | 0 | 0.0003985 | 877.67 | 0.0003985 | 877.67 | 0 | 0 | 2023-05-16 07:11:40 | 0.0003434 | 2.1111 | 4649.9429 | 0 | 关闭
14532 | 19 | 5 | 恒流充电 | 01:11:00 | 98:26:01 | 0.152 | 2.2597 | 0.1799 | 396.15 | 0.1799 | 396.15 | 0 | 0 | 0.0004013 | 883.97 | 0.0004013 | 883.97 | 0 | 0 | 2023-05-16 07:12:10 | 0.0003435 | 1.5833 | 3487.5184 | 0 | 关闭
14533 | 19 | 5 | 恒流充电 | 01:11:30 | 98:26:31 | 0.152 | 2.2602 | 0.1811 | 398.94 | 0.1811 | 398.94 | 0 | 0 | 0.0004042 | 890.27 | 0.0004042 | 890.27 | 0 | 0 | 2023-05-16 07:12:40 | 0.0003436 | 2.5332 | 5579.7357 | 0 | 关闭
14534 | 19 | 5 | 恒流充电 | 01:12:00 | 98:27:01 | 0.152 | 2.2608 | 0.1824 | 401.73 | 0.1824 | 401.73 | 0 | 0 | 0.000407 | 896.58 | 0.000407 | 896.58 | 0 | 0 | 2023-05-16 07:13:10 | 0.0003436 | 2.111 | 4649.7797 | 0 | 关闭
14535 | 19 | 5 | 恒流充电 | 01:12:30 | 98:27:31 | 0.152 | 2.2614 | 0.1837 | 404.52 | 0.1837 | 404.52 | 0 | 0 | 0.0004099 | 902.89 | 0.0004099 | 902.89 | 0 | 0 | 2023-05-16 07:13:40 | 0.0003438 | 2.111 | 4649.7797 | 0 | 关闭
14536 | 19 | 5 | 恒流充电 | 01:13:00 | 98:28:01 | 0.152 | 2.2619 | 0.1849 | 407.31 | 0.1849 | 407.31 | 0 | 0 | 0.0004128 | 909.2 | 0.0004128 | 909.2 | 0 | 0 | 2023-05-16 07:14:10 | 0.0003438 | 2.5332 | 5579.7357 | 0 | 关闭
14537 | 19 | 5 | 恒流充电 | 01:13:30 | 98:28:31 | 0.152 | 2.2626 | 0.1862 | 410.1 | 0.1862 | 410.1 | 0 | 0 | 0.0004156 | 915.51 | 0.0004156 | 915.51 | 0 | 0 | 2023-05-16 07:14:40 | 0.0003439 | 1.8094 | 3985.5255 | 0 | 关闭
14538 | 19 | 5 | 恒流充电 | 01:14:00 | 98:29:01 | 0.152 | 2.2632 | 0.1875 | 412.89 | 0.1875 | 412.89 | 0 | 0 | 0.0004185 | 921.82 | 0.0004185 | 921.82 | 0 | 0 | 2023-05-16 07:15:10 | 0.000344 | 2.111 | 4649.7797 | 0 | 关闭
14539 | 19 | 5 | 恒流充电 | 01:14:30 | 98:29:31 | 0.152 | 2.2638 | 0.1887 | 415.68 | 0.1887 | 415.68 | 0 | 0 | 0.0004214 | 928.14 | 0.0004214 | 928.14 | 0 | 0 | 2023-05-16 07:15:40 | 0.0003441 | 2.111 | 4649.7797 | 0 | 关闭
14540 | 19 | 5 | 恒流充电 | 01:15:00 | 98:30:01 | 0.152 | 2.2645 | 0.19 | 418.47 | 0.19 | 418.47 | 0 | 0 | 0.0004242 | 934.45 | 0.0004242 | 934.45 | 0 | 0 | 2023-05-16 07:16:10 | 0.0003442 | 1.8094 | 3985.5255 | 0 | 关闭
14541 | 19 | 5 | 恒流充电 | 01:15:30 | 98:30:31 | 0.152 | 2.2651 | 0.1913 | 421.26 | 0.1913 | 421.26 | 0 | 0 | 0.0004271 | 940.77 | 0.0004271 | 940.77 | 0 | 0 | 2023-05-16 07:16:40 | 0.0003443 | 2.111 | 4649.6982 | 0 | 关闭
14542 | 19 | 5 | 恒流充电 | 01:16:00 | 98:31:01 | 0.152 | 2.2657 | 0.1925 | 424.05 | 0.1925 | 424.05 | 0 | 0 | 0.00043 | 947.09 | 0.00043 | 947.09 | 0 | 0 | 2023-05-16 07:17:10 | 0.0003444 | 2.111 | 4649.7797 | 0 | 关闭
14543 | 19 | 5 | 恒流充电 | 01:16:30 | 98:31:31 | 0.152 | 2.2664 | 0.1938 | 426.84 | 0.1938 | 426.84 | 0 | 0 | 0.0004329 | 953.41 | 0.0004329 | 953.41 | 0 | 0 | 2023-05-16 07:17:40 | 0.0003445 | 1.8094 | 3985.5255 | 0 | 关闭
14544 | 19 | 5 | 恒流充电 | 01:17:00 | 98:32:01 | 0.152 | 2.2672 | 0.1951 | 429.63 | 0.1951 | 429.63 | 0 | 0 | 0.0004357 | 959.74 | 0.0004357 | 959.74 | 0 | 0 | 2023-05-16 07:18:10 | 0.0003446 | 1.5833 | 3487.3348 | 0 | 关闭
14545 | 19 | 5 | 恒流充电 | 01:17:30 | 98:32:31 | 0.152 | 2.2679 | 0.1963 | 432.42 | 0.1963 | 432.42 | 0 | 0 | 0.0004386 | 966.06 | 0.0004386 | 966.06 | 0 | 0 | 2023-05-16 07:18:40 | 0.0003447 | 1.8094 | 3985.4556 | 0 | 关闭
14546 | 19 | 5 | 恒流充电 | 01:18:00 | 98:33:01 | 0.152 | 2.2688 | 0.1976 | 435.21 | 0.1976 | 435.21 | 0 | 0 | 0.0004415 | 972.39 | 0.0004415 | 972.39 | 0 | 0 | 2023-05-16 07:19:10 | 0.0003448 | 1.4073 | 3099.8532 | 0 | 关闭
14547 | 19 | 5 | 恒流充电 | 01:18:30 | 98:33:31 | 0.152 | 2.2696 | 0.1989 | 438 | 0.1989 | 438 | 0 | 0 | 0.0004443 | 978.72 | 0.0004443 | 978.72 | 0 | 0 | 2023-05-16 07:19:40 | 0.0003449 | 1.5832 | 3487.1512 | 0 | 关闭
14548 | 19 | 5 | 恒流充电 | 01:19:00 | 98:34:01 | 0.152 | 2.2705 | 0.2001 | 440.79 | 0.2001 | 440.79 | 0 | 0 | 0.0004472 | 985.06 | 0.0004472 | 985.06 | 0 | 0 | 2023-05-16 07:20:10 | 0.000345 | 1.4072 | 3099.4725 | 0 | 关闭
14549 | 19 | 5 | 恒流充电 | 01:19:30 | 98:34:31 | 0.152 | 2.2714 | 0.2014 | 443.58 | 0.2014 | 443.58 | 0 | 0 | 0.0004501 | 991.39 | 0.0004501 | 991.39 | 0 | 0 | 2023-05-16 07:20:40 | 0.0003452 | 1.4072 | 3099.4725 | 0 | 关闭
14550 | 19 | 5 | 恒流充电 | 01:20:00 | 98:35:01 | 0.152 | 2.2722 | 0.2027 | 446.37 | 0.2027 | 446.37 | 0 | 0 | 0.000453 | 997.73 | 0.000453 | 997.73 | 0 | 0 | 2023-05-16 07:21:10 | 0.0003453 | 1.5831 | 3487.0289 | 0 | 关闭
14551 | 19 | 5 | 恒流充电 | 01:20:30 | 98:35:31 | 0.152 | 2.2731 | 0.2039 | 449.16 | 0.2039 | 449.16 | 0 | 0 | 0.0004558 | 1004.07 | 0.0004558 | 1004.07 | 0 | 0 | 2023-05-16 07:21:40 | 0.0003455 | 1.4072 | 3099.5268 | 0 | 关闭
14552 | 19 | 5 | 恒流充电 | 01:21:00 | 98:36:01 | 0.152 | 2.274 | 0.2052 | 451.95 | 0.2052 | 451.95 | 0 | 0 | 0.0004587 | 1010.41 | 0.0004587 | 1010.41 | 0 | 0 | 2023-05-16 07:22:10 | 0.0003456 | 1.4073 | 3099.69 | 0 | 关闭
14553 | 19 | 5 | 恒流充电 | 01:21:30 | 98:36:31 | 0.152 | 2.2748 | 0.2065 | 454.74 | 0.2065 | 454.74 | 0 | 0 | 0.0004616 | 1016.76 | 0.0004616 | 1016.76 | 0 | 0 | 2023-05-16 07:22:40 | 0.0003457 | 1.5832 | 3487.2736 | 0 | 关闭
14554 | 19 | 5 | 恒流充电 | 01:22:00 | 98:37:01 | 0.152 | 2.2756 | 0.2077 | 457.53 | 0.2077 | 457.53 | 0 | 0 | 0.0004645 | 1023.1 | 0.0004645 | 1023.1 | 0 | 0 | 2023-05-16 07:23:10 | 0.0003458 | 1.5832 | 3487.2124 | 0 | 关闭
14555 | 19 | 5 | 恒流充电 | 01:22:30 | 98:37:31 | 0.152 | 2.2764 | 0.209 | 460.32 | 0.209 | 460.32 | 0 | 0 | 0.0004674 | 1029.45 | 0.0004674 | 1029.45 | 0 | 0 | 2023-05-16 07:23:40 | 0.0003459 | 1.5832 | 3487.2124 | 0 | 关闭
14556 | 19 | 5 | 恒流充电 | 01:23:00 | 98:38:01 | 0.152 | 2.2771 | 0.2103 | 463.11 | 0.2103 | 463.11 | 0 | 0 | 0.0004703 | 1035.8 | 0.0004703 | 1035.8 | 0 | 0 | 2023-05-16 07:24:10 | 0.0003461 | 1.8094 | 3985.3856 | 0 | 关闭
14557 | 19 | 5 | 恒流充电 | 01:23:30 | 98:38:31 | 0.152 | 2.278 | 0.2115 | 465.9 | 0.2115 | 465.9 | 0 | 0 | 0.0004731 | 1042.16 | 0.0004731 | 1042.16 | 0 | 0 | 2023-05-16 07:24:40 | 0.0003462 | 1.4073 | 3099.7444 | 0 | 关闭
14558 | 19 | 5 | 恒流充电 | 01:24:00 | 98:39:01 | 0.152 | 2.2788 | 0.2128 | 468.69 | 0.2128 | 468.69 | 0 | 0 | 0.000476 | 1048.51 | 0.000476 | 1048.51 | 0 | 0 | 2023-05-16 07:25:10 | 0.0003464 | 1.5832 | 3487.2124 | 0 | 关闭
14559 | 19 | 5 | 恒流充电 | 01:24:30 | 98:39:31 | 0.152 | 2.2796 | 0.214 | 471.48 | 0.214 | 471.48 | 0 | 0 | 0.0004789 | 1054.87 | 0.0004789 | 1054.87 | 0 | 0 | 2023-05-16 07:25:40 | 0.0003465 | 1.5832 | 3487.2124 | 0 | 关闭
14560 | 19 | 5 | 恒流充电 | 01:25:00 | 98:40:01 | 0.152 | 2.2805 | 0.2153 | 474.26 | 0.2153 | 474.26 | 0 | 0 | 0.0004818 | 1061.23 | 0.0004818 | 1061.23 | 0 | 0 | 2023-05-16 07:26:10 | 0.0003466 | 1.4073 | 3099.7988 | 0 | 关闭
14561 | 19 | 5 | 恒流充电 | 01:25:30 | 98:40:31 | 0.152 | 2.2814 | 0.2166 | 477.05 | 0.2166 | 477.05 | 0 | 0 | 0.0004847 | 1067.6 | 0.0004847 | 1067.6 | 0 | 0 | 2023-05-16 07:26:40 | 0.0003468 | 1.4073 | 3099.7444 | 0 | 关闭
14562 | 19 | 5 | 恒流充电 | 01:26:00 | 98:41:01 | 0.152 | 2.2823 | 0.2178 | 479.84 | 0.2178 | 479.84 | 0 | 0 | 0.0004876 | 1073.96 | 0.0004876 | 1073.96 | 0 | 0 | 2023-05-16 07:27:10 | 0.0003469 | 1.4073 | 3099.7444 | 0 | 关闭
14563 | 19 | 5 | 恒流充电 | 01:26:30 | 98:41:31 | 0.152 | 2.2834 | 0.2191 | 482.63 | 0.2191 | 482.63 | 0 | 0 | 0.0004905 | 1080.33 | 0.0004905 | 1080.33 | 0 | 0 | 2023-05-16 07:27:40 | 0.000347 | 1.1514 | 2536.1545 | 0 | 关闭
14564 | 19 | 5 | 恒流充电 | 01:27:00 | 98:42:01 | 0.152 | 2.2843 | 0.2204 | 485.42 | 0.2204 | 485.42 | 0 | 0 | 0.0004934 | 1086.7 | 0.0004934 | 1086.7 | 0 | 0 | 2023-05-16 07:28:10 | 0.0003472 | 1.4073 | 3099.7444 | 0 | 关闭
14565 | 19 | 5 | 恒流充电 | 01:27:30 | 98:42:31 | 0.152 | 2.2854 | 0.2216 | 488.21 | 0.2216 | 488.21 | 0 | 0 | 0.0004963 | 1093.08 | 0.0004963 | 1093.08 | 0 | 0 | 2023-05-16 07:28:40 | 0.0003474 | 1.1514 | 2536.199 | 0 | 关闭
14566 | 19 | 5 | 恒流充电 | 01:28:00 | 98:43:01 | 0.152 | 2.2865 | 0.2229 | 491 | 0.2229 | 491 | 0 | 0 | 0.0004992 | 1099.46 | 0.0004992 | 1099.46 | 0 | 0 | 2023-05-16 07:29:10 | 0.0003475 | 1.1514 | 2536.1545 | 0 | 关闭
14567 | 19 | 5 | 恒流充电 | 01:28:30 | 98:43:31 | 0.152 | 2.2876 | 0.2242 | 493.79 | 0.2242 | 493.79 | 0 | 0 | 0.000502 | 1105.84 | 0.000502 | 1105.84 | 0 | 0 | 2023-05-16 07:29:40 | 0.0003477 | 1.1514 | 2536.11 | 0 | 关闭
14568 | 19 | 5 | 恒流充电 | 01:29:00 | 98:44:01 | 0.152 | 2.2887 | 0.2254 | 496.58 | 0.2254 | 496.58 | 0 | 0 | 0.0005049 | 1112.22 | 0.0005049 | 1112.22 | 0 | 0 | 2023-05-16 07:30:10 | 0.0003478 | 1.1514 | 2536.11 | 0 | 关闭
14569 | 19 | 5 | 恒流充电 | 01:29:30 | 98:44:31 | 0.152 | 2.2897 | 0.2267 | 499.37 | 0.2267 | 499.37 | 0 | 0 | 0.0005078 | 1118.61 | 0.0005078 | 1118.61 | 0 | 0 | 2023-05-16 07:30:40 | 0.000348 | 1.2666 | 2789.7699 | 0 | 关闭
14570 | 19 | 5 | 恒流充电 | 01:30:00 | 98:45:01 | 0.152 | 2.2907 | 0.228 | 502.16 | 0.228 | 502.16 | 0 | 0 | 0.0005107 | 1124.99 | 0.0005107 | 1124.99 | 0 | 0 | 2023-05-16 07:31:10 | 0.0003482 | 1.2665 | 2789.721 | 0 | 关闭
14571 | 19 | 5 | 恒流充电 | 01:30:30 | 98:45:31 | 0.152 | 2.2918 | 0.2292 | 504.95 | 0.2292 | 504.95 | 0 | 0 | 0.0005136 | 1131.39 | 0.0005136 | 1131.39 | 0 | 0 | 2023-05-16 07:31:40 | 0.0003483 | 1.1514 | 2536.11 | 0 | 关闭
14572 | 19 | 5 | 恒流充电 | 01:31:00 | 98:46:01 | 0.152 | 2.2927 | 0.2305 | 507.74 | 0.2305 | 507.74 | 0 | 0 | 0.0005166 | 1137.78 | 0.0005166 | 1137.78 | 0 | 0 | 2023-05-16 07:32:10 | 0.0003484 | 1.4072 | 3099.6356 | 0 | 关闭
14573 | 19 | 5 | 恒流充电 | 01:31:30 | 98:46:31 | 0.152 | 2.2938 | 0.2318 | 510.53 | 0.2318 | 510.53 | 0 | 0 | 0.0005195 | 1144.18 | 0.0005195 | 1144.18 | 0 | 0 | 2023-05-16 07:32:40 | 0.0003486 | 1.1514 | 2536.11 | 0 | 关闭
14574 | 19 | 5 | 恒流充电 | 01:32:00 | 98:47:01 | 0.152 | 2.2948 | 0.233 | 513.32 | 0.233 | 513.32 | 0 | 0 | 0.0005224 | 1150.58 | 0.0005224 | 1150.58 | 0 | 0 | 2023-05-16 07:33:10 | 0.0003487 | 1.2666 | 2789.8189 | 0 | 关闭
14575 | 19 | 5 | 恒流充电 | 01:32:30 | 98:47:31 | 0.152 | 2.2957 | 0.2343 | 516.11 | 0.2343 | 516.11 | 0 | 0 | 0.0005253 | 1156.98 | 0.0005253 | 1156.98 | 0 | 0 | 2023-05-16 07:33:40 | 0.0003489 | 1.4073 | 3099.69 | 0 | 关闭
14576 | 19 | 5 | 恒流充电 | 01:33:00 | 98:48:01 | 0.152 | 2.2968 | 0.2356 | 518.9 | 0.2356 | 518.9 | 0 | 0 | 0.0005282 | 1163.39 | 0.0005282 | 1163.39 | 0 | 0 | 2023-05-16 07:34:10 | 0.0003491 | 1.1514 | 2536.1545 | 0 | 关闭
14577 | 19 | 5 | 恒流充电 | 01:33:30 | 98:48:31 | 0.152 | 2.2978 | 0.2368 | 521.69 | 0.2368 | 521.69 | 0 | 0 | 0.0005311 | 1169.8 | 0.0005311 | 1169.8 | 0 | 0 | 2023-05-16 07:34:40 | 0.0003492 | 1.2666 | 2789.7699 | 0 | 关闭
14578 | 19 | 5 | 恒流充电 | 01:34:00 | 98:49:01 | 0.152 | 2.2989 | 0.2381 | 524.48 | 0.2381 | 524.48 | 0 | 0 | 0.000534 | 1176.21 | 0.000534 | 1176.21 | 0 | 0 | 2023-05-16 07:35:10 | 0.0003494 | 1.1514 | 2536.1545 | 0 | 关闭
14579 | 19 | 5 | 恒流充电 | 01:34:30 | 98:49:31 | 0.152 | 2.3001 | 0.2394 | 527.27 | 0.2394 | 527.27 | 0 | 0 | 0.0005369 | 1182.62 | 0.0005369 | 1182.62 | 0 | 0 | 2023-05-16 07:35:40 | 0.0003496 | 1.0554 | 2324.7675 | 0 | 关闭
14580 | 19 | 5 | 恒流充电 | 01:35:00 | 98:50:01 | 0.152 | 2.3012 | 0.2406 | 530.06 | 0.2406 | 530.06 | 0 | 0 | 0.0005398 | 1189.04 | 0.0005398 | 1189.04 | 0 | 0 | 2023-05-16 07:36:10 | 0.0003497 | 1.1514 | 2536.11 | 0 | 关闭
14581 | 19 | 5 | 恒流充电 | 01:35:30 | 98:50:31 | 0.152 | 2.3025 | 0.2419 | 532.85 | 0.2419 | 532.85 | 0 | 0 | 0.0005427 | 1195.46 | 0.0005427 | 1195.46 | 0 | 0 | 2023-05-16 07:36:40 | 0.0003499 | 0.9743 | 2146.0145 | 0 | 关闭
14582 | 19 | 5 | 恒流充电 | 01:36:00 | 98:51:01 | 0.152 | 2.3036 | 0.2432 | 535.64 | 0.2432 | 535.64 | 0 | 0 | 0.0005457 | 1201.89 | 0.0005457 | 1201.89 | 0 | 0 | 2023-05-16 07:37:10 | 0.0003501 | 1.1514 | 2536.11 | 0 | 关闭
14583 | 19 | 5 | 恒流充电 | 01:36:30 | 98:51:31 | 0.152 | 2.3049 | 0.2444 | 538.43 | 0.2444 | 538.43 | 0 | 0 | 0.0005486 | 1208.32 | 0.0005486 | 1208.32 | 0 | 0 | 2023-05-16 07:37:40 | 0.0003503 | 0.9743 | 2145.9392 | 0 | 关闭
14584 | 19 | 5 | 恒流充电 | 01:37:00 | 98:52:01 | 0.152 | 2.306 | 0.2457 | 541.22 | 0.2457 | 541.22 | 0 | 0 | 0.0005515 | 1214.75 | 0.0005515 | 1214.75 | 0 | 0 | 2023-05-16 07:38:10 | 0.0003504 | 1.1514 | 2536.1545 | 0 | 关闭
14585 | 19 | 5 | 恒流充电 | 01:37:30 | 98:52:31 | 0.152 | 2.3072 | 0.247 | 544.01 | 0.247 | 544.01 | 0 | 0 | 0.0005544 | 1221.18 | 0.0005544 | 1221.18 | 0 | 0 | 2023-05-16 07:38:40 | 0.0003506 | 1.0555 | 2324.8083 | 0 | 关闭
14586 | 19 | 5 | 恒流充电 | 01:38:00 | 98:53:01 | 0.152 | 2.3085 | 0.2482 | 546.8 | 0.2482 | 546.8 | 0 | 0 | 0.0005573 | 1227.62 | 0.0005573 | 1227.62 | 0 | 0 | 2023-05-16 07:39:10 | 0.0003509 | 0.9742 | 2145.9016 | 0 | 关闭
14587 | 19 | 5 | 恒流充电 | 01:38:30 | 98:53:31 | 0.152 | 2.3096 | 0.2495 | 549.59 | 0.2495 | 549.59 | 0 | 0 | 0.0005603 | 1234.06 | 0.0005603 | 1234.06 | 0 | 0 | 2023-05-16 07:39:40 | 0.000351 | 1.1514 | 2536.199 | 0 | 关闭
14588 | 19 | 5 | 恒流充电 | 01:39:00 | 98:54:01 | 0.152 | 2.3107 | 0.2508 | 552.38 | 0.2508 | 552.38 | 0 | 0 | 0.0005632 | 1240.51 | 0.0005632 | 1240.51 | 0 | 0 | 2023-05-16 07:40:10 | 0.0003512 | 1.1514 | 2536.11 | 0 | 关闭
14589 | 19 | 5 | 恒流充电 | 01:39:30 | 98:54:31 | 0.152 | 2.3119 | 0.252 | 555.17 | 0.252 | 555.17 | 0 | 0 | 0.0005661 | 1246.96 | 0.0005661 | 1246.96 | 0 | 0 | 2023-05-16 07:40:40 | 0.0003514 | 1.0555 | 2324.8491 | 0 | 关闭
14590 | 19 | 5 | 恒流充电 | 01:40:00 | 98:55:01 | 0.152 | 2.313 | 0.2533 | 557.96 | 0.2533 | 557.96 | 0 | 0 | 0.000569 | 1253.41 | 0.000569 | 1253.41 | 0 | 0 | 2023-05-16 07:41:10 | 0.0003515 | 1.1514 | 2536.1545 | 0 | 关闭
14591 | 19 | 5 | 恒流充电 | 01:40:30 | 98:55:31 | 0.152 | 2.314 | 0.2546 | 560.75 | 0.2546 | 560.75 | 0 | 0 | 0.000572 | 1259.86 | 0.000572 | 1259.86 | 0 | 0 | 2023-05-16 07:41:40 | 0.0003517 | 1.2665 | 2789.6721 | 0 | 关闭
14592 | 19 | 5 | 恒流充电 | 01:41:00 | 98:56:01 | 0.152 | 2.315 | 0.2558 | 563.54 | 0.2558 | 563.54 | 0 | 0 | 0.0005749 | 1266.32 | 0.0005749 | 1266.32 | 0 | 0 | 2023-05-16 07:42:10 | 0.0003518 | 1.2666 | 2789.7699 | 0 | 关闭
14593 | 19 | 5 | 恒流充电 | 01:41:30 | 98:56:31 | 0.152 | 2.3161 | 0.2571 | 566.33 | 0.2571 | 566.33 | 0 | 0 | 0.0005778 | 1272.78 | 0.0005778 | 1272.78 | 0 | 0 | 2023-05-16 07:42:40 | 0.000352 | 1.1514 | 2536.199 | 0 | 关闭
14594 | 19 | 5 | 恒流充电 | 01:42:00 | 98:57:01 | 0.152 | 2.3172 | 0.2584 | 569.12 | 0.2584 | 569.12 | 0 | 0 | 0.0005808 | 1279.24 | 0.0005808 | 1279.24 | 0 | 0 | 2023-05-16 07:43:10 | 0.0003522 | 1.1514 | 2536.11 | 0 | 关闭
14595 | 19 | 5 | 恒流充电 | 01:42:30 | 98:57:31 | 0.152 | 2.3182 | 0.2596 | 571.91 | 0.2596 | 571.91 | 0 | 0 | 0.0005837 | 1285.71 | 0.0005837 | 1285.71 | 0 | 0 | 2023-05-16 07:43:40 | 0.0003523 | 1.2666 | 2789.8189 | 0 | 关闭
14596 | 19 | 5 | 恒流充电 | 01:43:00 | 98:58:01 | 0.152 | 2.3192 | 0.2609 | 574.7 | 0.2609 | 574.7 | 0 | 0 | 0.0005866 | 1292.17 | 0.0005866 | 1292.17 | 0 | 0 | 2023-05-16 07:44:10 | 0.0003525 | 1.2665 | 2789.721 | 0 | 关闭
14597 | 19 | 5 | 恒流充电 | 01:43:30 | 98:58:31 | 0.152 | 2.3203 | 0.2622 | 577.49 | 0.2622 | 577.49 | 0 | 0 | 0.0005896 | 1298.65 | 0.0005896 | 1298.65 | 0 | 0 | 2023-05-16 07:44:40 | 0.0003526 | 1.1514 | 2536.1545 | 0 | 关闭
14598 | 19 | 5 | 恒流充电 | 01:44:00 | 98:59:01 | 0.152 | 2.3214 | 0.2634 | 580.28 | 0.2634 | 580.28 | 0 | 0 | 0.0005925 | 1305.12 | 0.0005925 | 1305.12 | 0 | 0 | 2023-05-16 07:45:10 | 0.0003528 | 1.1514 | 2536.1545 | 0 | 关闭
14599 | 19 | 5 | 恒流充电 | 01:44:30 | 98:59:31 | 0.152 | 2.3225 | 0.2647 | 583.07 | 0.2647 | 583.07 | 0 | 0 | 0.0005955 | 1311.6 | 0.0005955 | 1311.6 | 0 | 0 | 2023-05-16 07:45:40 | 0.000353 | 1.1514 | 2536.11 | 0 | 关闭
14600 | 19 | 5 | 恒流充电 | 01:45:00 | 99:00:01 | 0.152 | 2.3234 | 0.266 | 585.86 | 0.266 | 585.86 | 0 | 0 | 0.0005984 | 1318.08 | 0.0005984 | 1318.08 | 0 | 0 | 2023-05-16 07:46:10 | 0.0003531 | 1.4073 | 3099.7444 | 0 | 关闭
14601 | 19 | 5 | 恒流充电 | 01:45:30 | 99:00:31 | 0.152 | 2.3245 | 0.2672 | 588.64 | 0.2672 | 588.64 | 0 | 0 | 0.0006014 | 1324.56 | 0.0006014 | 1324.56 | 0 | 0 | 2023-05-16 07:46:40 | 0.0003533 | 1.1514 | 2536.199 | 0 | 关闭
14602 | 19 | 5 | 恒流充电 | 01:46:00 | 99:01:01 | 0.152 | 2.3255 | 0.2685 | 591.43 | 0.2685 | 591.43 | 0 | 0 | 0.0006043 | 1331.05 | 0.0006043 | 1331.05 | 0 | 0 | 2023-05-16 07:47:10 | 0.0003535 | 1.2665 | 2789.721 | 0 | 关闭
14603 | 19 | 5 | 恒流充电 | 01:46:30 | 99:01:31 | 0.152 | 2.3264 | 0.2698 | 594.22 | 0.2698 | 594.22 | 0 | 0 | 0.0006072 | 1337.54 | 0.0006072 | 1337.54 | 0 | 0 | 2023-05-16 07:47:40 | 0.0003536 | 1.4073 | 3099.7444 | 0 | 关闭
14604 | 19 | 5 | 恒流充电 | 01:47:00 | 99:02:01 | 0.152 | 2.3274 | 0.271 | 597.01 | 0.271 | 597.01 | 0 | 0 | 0.0006102 | 1344.03 | 0.0006102 | 1344.03 | 0 | 0 | 2023-05-16 07:48:10 | 0.0003537 | 1.2666 | 2789.8189 | 0 | 关闭
14605 | 19 | 5 | 恒流充电 | 01:47:30 | 99:02:31 | 0.152 | 2.3281 | 0.2723 | 599.8 | 0.2723 | 599.8 | 0 | 0 | 0.0006131 | 1350.52 | 0.0006131 | 1350.52 | 0 | 0 | 2023-05-16 07:48:40 | 0.0003538 | 1.8094 | 3985.4556 | 0 | 关闭
14606 | 19 | 5 | 恒流充电 | 01:48:00 | 99:03:01 | 0.152 | 2.3288 | 0.2736 | 602.59 | 0.2736 | 602.59 | 0 | 0 | 0.0006161 | 1357.02 | 0.0006161 | 1357.02 | 0 | 0 | 2023-05-16 07:49:10 | 0.000354 | 1.8093 | 3985.3157 | 0 | 关闭
14607 | 19 | 5 | 恒流充电 | 01:48:30 | 99:03:31 | 0.152 | 2.3293 | 0.2748 | 605.38 | 0.2748 | 605.38 | 0 | 0 | 0.000619 | 1363.52 | 0.000619 | 1363.52 | 0 | 0 | 2023-05-16 07:49:40 | 0.000354 | 2.5332 | 5579.6378 | 0 | 关闭
14608 | 19 | 5 | 恒流充电 | 01:49:00 | 99:04:01 | 0.152 | 2.3297 | 0.2761 | 608.17 | 0.2761 | 608.17 | 0 | 0 | 0.000622 | 1370.02 | 0.000622 | 1370.02 | 0 | 0 | 2023-05-16 07:50:10 | 0.0003541 | 3.1664 | 6974.4249 | 0 | 关闭
14609 | 19 | 5 | 恒流充电 | 01:49:30 | 99:04:31 | 0.152 | 2.3298 | 0.2774 | 610.96 | 0.2774 | 610.96 | 0 | 0 | 0.0006249 | 1376.51 | 0.0006249 | 1376.51 | 0 | 0 | 2023-05-16 07:50:40 | 0.0003541 | 12.6656 | 27897.6995 | 0 | 关闭
14610 | 19 | 5 | 恒流充电 | 01:50:00 | 99:05:01 | 0.152 | 2.3298 | 0.2786 | 613.75 | 0.2786 | 613.75 | 0 | 0 | 0.0006279 | 1383.01 | 0.0006279 | 1383.01 | 0 | 0 | 2023-05-16 07:51:10 | 0.0003541 | 0 | 0 | 0 | 关闭
14611 | 19 | 5 | 恒流充电 | 01:50:30 | 99:05:31 | 0.152 | 2.3297 | 0.2799 | 616.54 | 0.2799 | 616.54 | 0 | 0 | 0.0006308 | 1389.51 | 0.0006308 | 1389.51 | 0 | 0 | 2023-05-16 07:51:40 | 0.0003541 | -12.6656 | -27897.6995 | 0 | 关闭
14612 | 19 | 5 | 恒流充电 | 01:51:00 | 99:06:01 | 0.152 | 2.3296 | 0.2812 | 619.33 | 0.2812 | 619.33 | 0 | 0 | 0.0006338 | 1396.01 | 0.0006338 | 1396.01 | 0 | 0 | 2023-05-16 07:52:10 | 0.0003541 | -12.6658 | -27898.1889 | 0 | 关闭
14613 | 19 | 5 | 恒流充电 | 01:51:30 | 99:06:31 | 0.152 | 2.3296 | 0.2824 | 622.12 | 0.2824 | 622.12 | 0 | 0 | 0.0006367 | 1402.51 | 0.0006367 | 1402.51 | 0 | 0 | 2023-05-16 07:52:40 | 0.0003541 | 0 | 0 | 0 | 关闭
14614 | 19 | 5 | 恒流充电 | 01:52:00 | 99:07:01 | 0.152 | 2.3296 | 0.2837 | 624.91 | 0.2837 | 624.91 | 0 | 0 | 0.0006397 | 1409.01 | 0.0006397 | 1409.01 | 0 | 0 | 2023-05-16 07:53:10 | 0.0003541 | 0 | 0 | 0 | 关闭
14615 | 19 | 5 | 恒流充电 | 01:52:30 | 99:07:31 | 0.152 | 2.3297 | 0.285 | 627.7 | 0.285 | 627.7 | 0 | 0 | 0.0006426 | 1415.51 | 0.0006426 | 1415.51 | 0 | 0 | 2023-05-16 07:53:40 | 0.0003541 | 12.666 | 27898.6784 | 0 | 关闭
14616 | 19 | 5 | 恒流充电 | 01:53:00 | 99:08:01 | 0.152 | 2.3298 | 0.2862 | 630.49 | 0.2862 | 630.49 | 0 | 0 | 0.0006456 | 1422.01 | 0.0006456 | 1422.01 | 0 | 0 | 2023-05-16 07:54:10 | 0.0003541 | 12.6656 | 27897.6995 | 0 | 关闭
14617 | 19 | 5 | 恒流充电 | 01:53:30 | 99:08:31 | 0.152 | 2.33 | 0.2875 | 633.28 | 0.2875 | 633.28 | 0 | 0 | 0.0006485 | 1428.51 | 0.0006485 | 1428.51 | 0 | 0 | 2023-05-16 07:54:40 | 0.0003541 | 6.3329 | 13949.0945 | 0 | 关闭
14618 | 19 | 5 | 恒流充电 | 01:54:00 | 99:09:01 | 0.152 | 2.3302 | 0.2888 | 636.07 | 0.2888 | 636.07 | 0 | 0 | 0.0006515 | 1435.01 | 0.0006515 | 1435.01 | 0 | 0 | 2023-05-16 07:55:10 | 0.0003541 | 6.3326 | 13948.3603 | 0 | 关闭
14619 | 19 | 5 | 恒流充电 | 01:54:30 | 99:09:31 | 0.152 | 2.3305 | 0.29 | 638.86 | 0.29 | 638.86 | 0 | 0 | 0.0006544 | 1441.51 | 0.0006544 | 1441.51 | 0 | 0 | 2023-05-16 07:55:40 | 0.0003542 | 4.2219 | 9299.3963 | 0 | 关闭
14620 | 19 | 5 | 恒流充电 | 01:55:00 | 99:10:01 | 0.152 | 2.3309 | 0.2913 | 641.65 | 0.2913 | 641.65 | 0 | 0 | 0.0006574 | 1448.01 | 0.0006574 | 1448.01 | 0 | 0 | 2023-05-16 07:56:10 | 0.0003543 | 3.1664 | 6974.4249 | 0 | 关闭
14621 | 19 | 5 | 恒流充电 | 01:55:30 | 99:10:31 | 0.152 | 2.3311 | 0.2926 | 644.44 | 0.2926 | 644.44 | 0 | 0 | 0.0006604 | 1454.52 | 0.0006604 | 1454.52 | 0 | 0 | 2023-05-16 07:56:40 | 0.0003543 | 6.3329 | 13949.0945 | 0 | 关闭
14622 | 19 | 5 | 恒流充电 | 01:56:00 | 99:11:01 | 0.152 | 2.3315 | 0.2938 | 647.23 | 0.2938 | 647.23 | 0 | 0 | 0.0006633 | 1461.02 | 0.0006633 | 1461.02 | 0 | 0 | 2023-05-16 07:57:10 | 0.0003544 | 3.1664 | 6974.4249 | 0 | 关闭
14623 | 19 | 5 | 恒流充电 | 01:56:30 | 99:11:31 | 0.152 | 2.3318 | 0.2951 | 650.02 | 0.2951 | 650.02 | 0 | 0 | 0.0006663 | 1467.53 | 0.0006663 | 1467.53 | 0 | 0 | 2023-05-16 07:57:40 | 0.0003544 | 4.2218 | 9299.07 | 0 | 关闭
14624 | 19 | 5 | 恒流充电 | 01:57:00 | 99:12:01 | 0.152 | 2.3321 | 0.2964 | 652.81 | 0.2964 | 652.81 | 0 | 0 | 0.0006692 | 1474.03 | 0.0006692 | 1474.03 | 0 | 0 | 2023-05-16 07:58:10 | 0.0003544 | 4.2219 | 9299.2332 | 0 | 关闭
14625 | 19 | 5 | 恒流充电 | 01:57:30 | 99:12:31 | 0.152 | 2.3324 | 0.2976 | 655.6 | 0.2976 | 655.6 | 0 | 0 | 0.0006722 | 1480.54 | 0.0006722 | 1480.54 | 0 | 0 | 2023-05-16 07:58:40 | 0.0003545 | 4.2217 | 9298.9068 | 0 | 关闭
14626 | 19 | 5 | 恒流充电 | 01:58:00 | 99:13:01 | 0.152 | 2.3328 | 0.2989 | 658.39 | 0.2989 | 658.39 | 0 | 0 | 0.0006751 | 1487.04 | 0.0006751 | 1487.04 | 0 | 0 | 2023-05-16 07:59:10 | 0.0003545 | 3.1664 | 6974.5472 | 0 | 关闭
14627 | 19 | 5 | 恒流充电 | 01:58:30 | 99:13:31 | 0.152 | 2.3332 | 0.3002 | 661.18 | 0.3002 | 661.18 | 0 | 0 | 0.0006781 | 1493.55 | 0.0006781 | 1493.55 | 0 | 0 | 2023-05-16 07:59:40 | 0.0003546 | 3.1663 | 6974.1801 | 0 | 关闭
14628 | 19 | 5 | 恒流充电 | 01:59:00 | 99:14:01 | 0.152 | 2.3335 | 0.3014 | 663.97 | 0.3014 | 663.97 | 0 | 0 | 0.000681 | 1500.06 | 0.000681 | 1500.06 | 0 | 0 | 2023-05-16 08:00:10 | 0.0003547 | 4.2219 | 9299.3963 | 0 | 关闭
14629 | 19 | 5 | 恒流充电 | 01:59:30 | 99:14:31 | 0.152 | 2.3339 | 0.3027 | 666.76 | 0.3027 | 666.76 | 0 | 0 | 0.000684 | 1506.57 | 0.000684 | 1506.57 | 0 | 0 | 2023-05-16 08:00:40 | 0.0003548 | 3.1663 | 6974.3025 | 0 | 关闭
14630 | 19 | 5 | 恒流充电 | 02:00:00 | 99:15:01 | 0.152 | 2.3343 | 0.304 | 669.55 | 0.304 | 669.55 | 0 | 0 | 0.0006869 | 1513.08 | 0.0006869 | 1513.08 | 0 | 0 | 2023-05-16 08:01:10 | 0.0003548 | 3.1663 | 6974.3025 | 0 | 关闭
14631 | 19 | 5 | 恒流充电 | 02:00:30 | 99:15:31 | 0.152 | 2.3347 | 0.3052 | 672.34 | 0.3052 | 672.34 | 0 | 0 | 0.0006899 | 1519.6 | 0.0006899 | 1519.6 | 0 | 0 | 2023-05-16 08:01:40 | 0.0003549 | 3.1664 | 6974.5472 | 0 | 关闭
14632 | 19 | 5 | 恒流充电 | 02:01:00 | 99:16:01 | 0.152 | 2.3351 | 0.3065 | 675.13 | 0.3065 | 675.13 | 0 | 0 | 0.0006929 | 1526.11 | 0.0006929 | 1526.11 | 0 | 0 | 2023-05-16 08:02:10 | 0.0003549 | 3.1664 | 6974.5472 | 0 | 关闭
14633 | 19 | 5 | 恒流充电 | 02:01:30 | 99:16:31 | 0.152 | 2.3356 | 0.3078 | 677.92 | 0.3078 | 677.92 | 0 | 0 | 0.0006958 | 1532.63 | 0.0006958 | 1532.63 | 0 | 0 | 2023-05-16 08:02:40 | 0.000355 | 2.5332 | 5579.7357 | 0 | 关闭
14634 | 19 | 5 | 恒流充电 | 02:02:00 | 99:17:01 | 0.152 | 2.3361 | 0.309 | 680.71 | 0.309 | 680.71 | 0 | 0 | 0.0006988 | 1539.14 | 0.0006988 | 1539.14 | 0 | 0 | 2023-05-16 08:03:10 | 0.000355 | 2.533 | 5579.3441 | 0 | 关闭
14635 | 19 | 5 | 恒流充电 | 02:02:30 | 99:17:31 | 0.152 | 2.3365 | 0.3103 | 683.5 | 0.3103 | 683.5 | 0 | 0 | 0.0007017 | 1545.66 | 0.0007017 | 1545.66 | 0 | 0 | 2023-05-16 08:03:40 | 0.0003551 | 3.1664 | 6974.5472 | 0 | 关闭
14636 | 19 | 5 | 恒流充电 | 02:03:00 | 99:18:01 | 0.152 | 2.337 | 0.3116 | 686.29 | 0.3116 | 686.29 | 0 | 0 | 0.0007047 | 1552.18 | 0.0007047 | 1552.18 | 0 | 0 | 2023-05-16 08:04:10 | 0.0003552 | 2.5331 | 5579.5399 | 0 | 关闭
14637 | 19 | 5 | 恒流充电 | 02:03:30 | 99:18:31 | 0.152 | 2.3376 | 0.3128 | 689.08 | 0.3128 | 689.08 | 0 | 0 | 0.0007077 | 1558.7 | 0.0007077 | 1558.7 | 0 | 0 | 2023-05-16 08:04:40 | 0.0003553 | 2.111 | 4649.6982 | 0 | 关闭
14638 | 19 | 5 | 恒流充电 | 02:04:00 | 99:19:01 | 0.152 | 2.338 | 0.3141 | 691.87 | 0.3141 | 691.87 | 0 | 0 | 0.0007106 | 1565.22 | 0.0007106 | 1565.22 | 0 | 0 | 2023-05-16 08:05:10 | 0.0003553 | 3.1663 | 6974.3025 | 0 | 关闭
14639 | 19 | 5 | 恒流充电 | 02:04:30 | 99:19:31 | 0.152 | 2.3387 | 0.3154 | 694.66 | 0.3154 | 694.66 | 0 | 0 | 0.0007136 | 1571.75 | 0.0007136 | 1571.75 | 0 | 0 | 2023-05-16 08:05:40 | 0.0003555 | 1.8094 | 3985.4556 | 0 | 关闭
14640 | 19 | 5 | 恒流充电 | 02:05:00 | 99:20:01 | 0.152 | 2.3393 | 0.3166 | 697.45 | 0.3166 | 697.45 | 0 | 0 | 0.0007165 | 1578.27 | 0.0007165 | 1578.27 | 0 | 0 | 2023-05-16 08:06:10 | 0.0003555 | 2.1109 | 4649.6166 | 0 | 关闭
14641 | 19 | 5 | 恒流充电 | 02:05:30 | 99:20:31 | 0.152 | 2.3397 | 0.3179 | 700.24 | 0.3179 | 700.24 | 0 | 0 | 0.0007195 | 1584.8 | 0.0007195 | 1584.8 | 0 | 0 | 2023-05-16 08:06:40 | 0.0003556 | 3.1664 | 6974.4249 | 0 | 关闭
14642 | 19 | 5 | 恒流充电 | 02:06:00 | 99:21:01 | 0.152 | 2.3402 | 0.3192 | 703.03 | 0.3192 | 703.03 | 0 | 0 | 0.0007225 | 1591.33 | 0.0007225 | 1591.33 | 0 | 0 | 2023-05-16 08:07:10 | 0.0003557 | 2.5331 | 5579.442 | 0 | 关闭
14643 | 19 | 5 | 恒流充电 | 02:06:30 | 99:21:31 | 0.152 | 2.3409 | 0.3204 | 705.82 | 0.3204 | 705.82 | 0 | 0 | 0.0007254 | 1597.85 | 0.0007254 | 1597.85 | 0 | 0 | 2023-05-16 08:07:40 | 0.0003558 | 1.8094 | 3985.4556 | 0 | 关闭
14644 | 19 | 5 | 恒流充电 | 02:07:00 | 99:22:01 | 0.152 | 2.3414 | 0.3217 | 708.61 | 0.3217 | 708.61 | 0 | 0 | 0.0007284 | 1604.39 | 0.0007284 | 1604.39 | 0 | 0 | 2023-05-16 08:08:10 | 0.0003558 | 2.5331 | 5579.5399 | 0 | 关闭
14645 | 19 | 5 | 恒流充电 | 02:07:30 | 99:22:31 | 0.152 | 2.342 | 0.323 | 711.4 | 0.323 | 711.4 | 0 | 0 | 0.0007314 | 1610.92 | 0.0007314 | 1610.92 | 0 | 0 | 2023-05-16 08:08:40 | 0.0003559 | 2.1109 | 4649.6166 | 0 | 关闭
14646 | 19 | 5 | 恒流充电 | 02:08:00 | 99:23:01 | 0.152 | 2.3426 | 0.3242 | 714.18 | 0.3242 | 714.18 | 0 | 0 | 0.0007343 | 1617.45 | 0.0007343 | 1617.45 | 0 | 0 | 2023-05-16 08:09:10 | 0.0003561 | 2.1109 | 4649.535 | 0 | 关闭
14647 | 19 | 5 | 恒流充电 | 02:08:30 | 99:23:31 | 0.152 | 2.3432 | 0.3255 | 716.97 | 0.3255 | 716.97 | 0 | 0 | 0.0007373 | 1623.99 | 0.0007373 | 1623.99 | 0 | 0 | 2023-05-16 08:09:40 | 0.0003561 | 2.1109 | 4649.4534 | 0 | 关闭
14648 | 19 | 5 | 恒流充电 | 02:09:00 | 99:24:01 | 0.152 | 2.3438 | 0.3268 | 719.76 | 0.3268 | 719.76 | 0 | 0 | 0.0007403 | 1630.53 | 0.0007403 | 1630.53 | 0 | 0 | 2023-05-16 08:10:10 | 0.0003562 | 2.111 | 4649.7797 | 0 | 关闭
14649 | 19 | 5 | 恒流充电 | 02:09:30 | 99:24:31 | 0.152 | 2.3444 | 0.328 | 722.55 | 0.328 | 722.55 | 0 | 0 | 0.0007432 | 1637.07 | 0.0007432 | 1637.07 | 0 | 0 | 2023-05-16 08:10:40 | 0.0003563 | 2.1109 | 4649.4534 | 0 | 关闭
14650 | 19 | 5 | 恒流充电 | 02:10:00 | 99:25:01 | 0.152 | 2.3452 | 0.3293 | 725.34 | 0.3293 | 725.34 | 0 | 0 | 0.0007462 | 1643.61 | 0.0007462 | 1643.61 | 0 | 0 | 2023-05-16 08:11:10 | 0.0003564 | 1.5832 | 3487.1512 | 0 | 关闭
14651 | 19 | 5 | 恒流充电 | 02:10:30 | 99:25:31 | 0.152 | 2.3458 | 0.3306 | 728.13 | 0.3306 | 728.13 | 0 | 0 | 0.0007492 | 1650.15 | 0.0007492 | 1650.15 | 0 | 0 | 2023-05-16 08:11:40 | 0.0003565 | 2.1109 | 4649.6166 | 0 | 关闭
14652 | 19 | 5 | 恒流充电 | 02:11:00 | 99:26:01 | 0.152 | 2.3465 | 0.3318 | 730.92 | 0.3318 | 730.92 | 0 | 0 | 0.0007521 | 1656.7 | 0.0007521 | 1656.7 | 0 | 0 | 2023-05-16 08:12:10 | 0.0003566 | 1.8094 | 3985.3856 | 0 | 关闭
14653 | 19 | 5 | 恒流充电 | 02:11:30 | 99:26:31 | 0.152 | 2.3474 | 0.3331 | 733.71 | 0.3331 | 733.71 | 0 | 0 | 0.0007551 | 1663.24 | 0.0007551 | 1663.24 | 0 | 0 | 2023-05-16 08:12:40 | 0.0003568 | 1.4073 | 3099.7988 | 0 | 关闭
14654 | 19 | 5 | 恒流充电 | 02:12:00 | 99:27:01 | 0.152 | 2.3481 | 0.3344 | 736.5 | 0.3344 | 736.5 | 0 | 0 | 0.0007581 | 1669.79 | 0.0007581 | 1669.79 | 0 | 0 | 2023-05-16 08:13:10 | 0.0003569 | 1.8093 | 3985.3157 | 0 | 关闭
14655 | 19 | 5 | 恒流充电 | 02:12:30 | 99:27:31 | 0.152 | 2.3489 | 0.3356 | 739.29 | 0.3356 | 739.29 | 0 | 0 | 0.0007611 | 1676.35 | 0.0007611 | 1676.35 | 0 | 0 | 2023-05-16 08:13:40 | 0.000357 | 1.5832 | 3487.2124 | 0 | 关闭
14656 | 19 | 5 | 恒流充电 | 02:13:00 | 99:28:01 | 0.152 | 2.3499 | 0.3369 | 742.08 | 0.3369 | 742.08 | 0 | 0 | 0.000764 | 1682.9 | 0.000764 | 1682.9 | 0 | 0 | 2023-05-16 08:14:10 | 0.0003572 | 1.2665 | 2789.6721 | 0 | 关闭
14657 | 19 | 5 | 恒流充电 | 02:13:30 | 99:28:31 | 0.152 | 2.3508 | 0.3382 | 744.87 | 0.3382 | 744.87 | 0 | 0 | 0.000767 | 1689.46 | 0.000767 | 1689.46 | 0 | 0 | 2023-05-16 08:14:40 | 0.0003573 | 1.4073 | 3099.7988 | 0 | 关闭
14658 | 19 | 5 | 恒流充电 | 02:14:00 | 99:29:01 | 0.152 | 2.3517 | 0.3394 | 747.66 | 0.3394 | 747.66 | 0 | 0 | 0.00077 | 1696.02 | 0.00077 | 1696.02 | 0 | 0 | 2023-05-16 08:15:10 | 0.0003574 | 1.4073 | 3099.7444 | 0 | 关闭
14659 | 19 | 5 | 恒流充电 | 02:14:30 | 99:29:31 | 0.152 | 2.3527 | 0.3407 | 750.45 | 0.3407 | 750.45 | 0 | 0 | 0.000773 | 1702.58 | 0.000773 | 1702.58 | 0 | 0 | 2023-05-16 08:15:40 | 0.0003576 | 1.2666 | 2789.7699 | 0 | 关闭
14660 | 19 | 5 | 恒流充电 | 02:15:00 | 99:30:01 | 0.152 | 2.3537 | 0.342 | 753.24 | 0.342 | 753.24 | 0 | 0 | 0.000776 | 1709.14 | 0.000776 | 1709.14 | 0 | 0 | 2023-05-16 08:16:10 | 0.0003577 | 1.2665 | 2789.6721 | 0 | 关闭
14661 | 19 | 5 | 恒流充电 | 02:15:30 | 99:30:31 | 0.152 | 2.3547 | 0.3432 | 756.03 | 0.3432 | 756.03 | 0 | 0 | 0.0007789 | 1715.71 | 0.0007789 | 1715.71 | 0 | 0 | 2023-05-16 08:16:40 | 0.0003579 | 1.2665 | 2789.721 | 0 | 关闭
14662 | 19 | 5 | 恒流充电 | 02:16:00 | 99:31:01 | 0.152 | 2.3558 | 0.3445 | 758.82 | 0.3445 | 758.82 | 0 | 0 | 0.0007819 | 1722.28 | 0.0007819 | 1722.28 | 0 | 0 | 2023-05-16 08:17:10 | 0.000358 | 1.1514 | 2536.1545 | 0 | 关闭
14663 | 19 | 5 | 恒流充电 | 02:16:30 | 99:31:31 | 0.152 | 2.3569 | 0.3458 | 761.61 | 0.3458 | 761.61 | 0 | 0 | 0.0007849 | 1728.85 | 0.0007849 | 1728.85 | 0 | 0 | 2023-05-16 08:17:40 | 0.0003582 | 1.1514 | 2536.199 | 0 | 关闭
14664 | 19 | 5 | 恒流充电 | 02:17:00 | 99:32:01 | 0.152 | 2.3582 | 0.347 | 764.4 | 0.347 | 764.4 | 0 | 0 | 0.0007879 | 1735.43 | 0.0007879 | 1735.43 | 0 | 0 | 2023-05-16 08:18:10 | 0.0003584 | 0.9743 | 2145.9769 | 0 | 关闭
14665 | 19 | 5 | 恒流充电 | 02:17:30 | 99:32:31 | 0.152 | 2.3595 | 0.3483 | 767.19 | 0.3483 | 767.19 | 0 | 0 | 0.0007909 | 1742.01 | 0.0007909 | 1742.01 | 0 | 0 | 2023-05-16 08:18:40 | 0.0003586 | 0.9742 | 2145.9016 | 0 | 关闭
14666 | 19 | 5 | 恒流充电 | 02:18:00 | 99:33:01 | 0.152 | 2.3608 | 0.3496 | 769.98 | 0.3496 | 769.98 | 0 | 0 | 0.0007939 | 1748.6 | 0.0007939 | 1748.6 | 0 | 0 | 2023-05-16 08:19:10 | 0.0003588 | 0.9743 | 2146.0145 | 0 | 关闭
14667 | 19 | 5 | 恒流充电 | 02:18:30 | 99:33:31 | 0.152 | 2.3623 | 0.3508 | 772.77 | 0.3508 | 772.77 | 0 | 0 | 0.0007969 | 1755.18 | 0.0007969 | 1755.18 | 0 | 0 | 2023-05-16 08:19:40 | 0.000359 | 0.8444 | 1859.8466 | 0 | 关闭
14668 | 19 | 5 | 恒流充电 | 02:19:00 | 99:34:01 | 0.152 | 2.3639 | 0.3521 | 775.56 | 0.3521 | 775.56 | 0 | 0 | 0.0007998 | 1761.78 | 0.0007998 | 1761.78 | 0 | 0 | 2023-05-16 08:20:10 | 0.0003593 | 0.7916 | 1743.5756 | 0 | 关闭
14669 | 19 | 5 | 恒流充电 | 02:19:30 | 99:34:31 | 0.152 | 2.3656 | 0.3534 | 778.35 | 0.3534 | 778.35 | 0 | 0 | 0.0008028 | 1768.37 | 0.0008028 | 1768.37 | 0 | 0 | 2023-05-16 08:20:40 | 0.0003595 | 0.745 | 1641.0411 | 0 | 关闭
14670 | 19 | 5 | 恒流充电 | 02:20:00 | 99:35:01 | 0.152 | 2.3676 | 0.3546 | 781.14 | 0.3546 | 781.14 | 0 | 0 | 0.0008058 | 1774.98 | 0.0008058 | 1774.98 | 0 | 0 | 2023-05-16 08:21:10 | 0.0003599 | 0.6333 | 1394.8605 | 0 | 关闭
14671 | 19 | 5 | 恒流充电 | 02:20:30 | 99:35:31 | 0.152 | 2.3697 | 0.3559 | 783.93 | 0.3559 | 783.93 | 0 | 0 | 0.0008088 | 1781.58 | 0.0008088 | 1781.58 | 0 | 0 | 2023-05-16 08:21:40 | 0.0003601 | 0.6031 | 1328.4386 | 0 | 关闭
14672 | 19 | 5 | 恒流充电 | 02:21:00 | 99:36:01 | 0.152 | 2.3721 | 0.3572 | 786.72 | 0.3572 | 786.72 | 0 | 0 | 0.0008118 | 1788.2 | 0.0008118 | 1788.2 | 0 | 0 | 2023-05-16 08:22:10 | 0.0003605 | 0.5277 | 1162.4245 | 0 | 关闭
14673 | 19 | 5 | 恒流充电 | 02:21:30 | 99:36:31 | 0.152 | 2.375 | 0.3584 | 789.51 | 0.3584 | 789.51 | 0 | 0 | 0.0008148 | 1794.82 | 0.0008148 | 1794.82 | 0 | 0 | 2023-05-16 08:22:40 | 0.000361 | 0.4368 | 962.0065 | 0 | 关闭
14674 | 19 | 5 | 恒流充电 | 02:22:00 | 99:37:01 | 0.152 | 2.3782 | 0.3597 | 792.3 | 0.3597 | 792.3 | 0 | 0 | 0.0008179 | 1801.45 | 0.0008179 | 1801.45 | 0 | 0 | 2023-05-16 08:23:10 | 0.0003615 | 0.3958 | 871.7725 | 0 | 关闭
14675 | 19 | 5 | 恒流充电 | 02:22:30 | 99:37:31 | 0.152 | 2.3821 | 0.361 | 795.09 | 0.361 | 795.09 | 0 | 0 | 0.0008209 | 1808.09 | 0.0008209 | 1808.09 | 0 | 0 | 2023-05-16 08:23:40 | 0.000362 | 0.3248 | 715.3256 | 0 | 关闭
14676 | 19 | 5 | 恒流充电 | 02:23:00 | 99:38:01 | 0.152 | 2.3869 | 0.3622 | 797.88 | 0.3622 | 797.88 | 0 | 0 | 0.0008239 | 1814.74 | 0.0008239 | 1814.74 | 0 | 0 | 2023-05-16 08:24:10 | 0.0003628 | 0.2639 | 581.1919 | 0 | 关闭
14677 | 19 | 5 | 恒流充电 | 02:23:30 | 99:38:31 | 0.152 | 2.3933 | 0.3635 | 800.67 | 0.3635 | 800.67 | 0 | 0 | 0.0008269 | 1821.41 | 0.0008269 | 1821.41 | 0 | 0 | 2023-05-16 08:24:40 | 0.0003637 | 0.1979 | 435.9016 | 0 | 关闭
14678 | 19 | 5 | 恒流充电 | 02:24:00 | 99:39:01 | 0.152 | 2.4024 | 0.3648 | 803.46 | 0.3648 | 803.46 | 0 | 0 | 0.00083 | 1828.1 | 0.00083 | 1828.1 | 0 | 0 | 2023-05-16 08:25:10 | 0.0003651 | 0.1392 | 306.5574 | 0 | 关闭
14679 | 19 | 5 | 恒流充电 | 02:24:21 | 99:39:22 | 0.152 | 2.4124 | 0.3657 | 805.46 | 0.3657 | 805.46 | 0 | 0 | 0.0008321 | 1832.91 | 0.0008321 | 1832.91 | 0 | 0 | 2023-05-16 08:25:32 | 0.0003667 | 0.0908 | 199.9315 | 0 | 关闭
14680 | 19 | 5 | 恒流充电 | 02:24:30 | 99:39:31 | 0.152 | 2.4181 | 0.366 | 806.25 | 0.366 | 806.25 | 0 | 0 | 0.000833 | 1834.82 | 0.000833 | 1834.82 | 0 | 0 | 2023-05-16 08:25:40 | 0.0003675 | 0.063 | 138.6764 | 0 | 关闭
14681 | 19 | 5 | 恒流充电 | 02:24:41 | 99:39:42 | 0.152 | 2.4281 | 0.3665 | 807.29 | 0.3665 | 807.29 | 0 | 0 | 0.0008342 | 1837.34 | 0.0008342 | 1837.34 | 0 | 0 | 2023-05-16 08:25:52 | 0.000369 | 0.0473 | 104.1508 | 0 | 关闭
14682 | 19 | 5 | 恒流充电 | 02:24:48 | 99:39:50 | 0.152 | 2.4382 | 0.3668 | 807.99 | 0.3668 | 807.99 | 0 | 0 | 0.0008349 | 1839.06 | 0.0008349 | 1839.06 | 0 | 0 | 2023-05-16 08:25:59 | 0.0003706 | 0.0318 | 69.9757 | 0 | 关闭
14683 | 19 | 5 | 恒流充电 | 02:24:54 | 99:39:55 | 0.152 | 2.4482 | 0.3671 | 808.5 | 0.3671 | 808.5 | 0 | 0 | 0.0008355 | 1840.29 | 0.0008355 | 1840.29 | 0 | 0 | 2023-05-16 08:26:05 | 0.0003721 | 0.0228 | 50.2154 | 0 | 关闭
14684 | 19 | 5 | 恒流充电 | 02:24:58 | 99:39:59 | 0.152 | 2.4583 | 0.3672 | 808.89 | 0.3672 | 808.89 | 0 | 0 | 0.0008359 | 1841.25 | 0.0008359 | 1841.25 | 0 | 0 | 2023-05-16 08:26:09 | 0.0003736 | 0.0176 | 38.6686 | 0 | 关闭
14685 | 19 | 5 | 恒流充电 | 02:25:00 | 99:40:01 | 0.152 | 2.4629 | 0.3673 | 809.04 | 0.3673 | 809.04 | 0 | 0 | 0.0008361 | 1841.61 | 0.0008361 | 1841.61 | 0 | 0 | 2023-05-16 08:26:10 | 0.0003743 | 0.0147 | 32.3267 | 0 | 关闭
14686 | 19 | 5 | 恒流充电 | 02:25:03 | 99:40:04 | 0.152 | 2.4729 | 0.3674 | 809.32 | 0.3674 | 809.32 | 0 | 0 | 0.0008364 | 1842.32 | 0.0008364 | 1842.32 | 0 | 0 | 2023-05-16 08:26:13 | 0.0003759 | 0.0131 | 28.835 | 0 | 关闭
14687 | 19 | 5 | 恒流充电 | 02:25:05 | 99:40:07 | 0.152 | 2.4832 | 0.3675 | 809.58 | 0.3675 | 809.58 | 0 | 0 | 0.0008367 | 1842.95 | 0.0008367 | 1842.95 | 0 | 0 | 2023-05-16 08:26:16 | 0.0003774 | 0.0111 | 24.3788 | 0 | 关闭
14688 | 19 | 5 | 恒流充电 | 02:25:08 | 99:40:09 | 0.152 | 2.4933 | 0.3676 | 809.8 | 0.3676 | 809.8 | 0 | 0 | 0.000837 | 1843.5 | 0.000837 | 1843.5 | 0 | 0 | 2023-05-16 08:26:19 | 0.0003789 | 0.01 | 22.0894 | 0 | 关闭
14689 | 19 | 5 | 恒流充电 | 02:25:10 | 99:40:11 | 0.152 | 2.5033 | 0.3677 | 810 | 0.3677 | 810 | 0 | 0 | 0.0008372 | 1844.01 | 0.0008372 | 1844.01 | 0 | 0 | 2023-05-16 08:26:21 | 0.0003805 | 0.0093 | 20.4699 | 0 | 关闭
14690 | 19 | 5 | 恒流充电 | 02:25:12 | 99:40:13 | 0.152 | 2.5138 | 0.3678 | 810.21 | 0.3678 | 810.21 | 0 | 0 | 0.0008374 | 1844.53 | 0.0008374 | 1844.53 | 0 | 0 | 2023-05-16 08:26:23 | 0.0003821 | 0.0088 | 19.4765 | 0 | 关闭
14691 | 19 | 5 | 恒流充电 | 02:25:14 | 99:40:15 | 0.152 | 2.5239 | 0.3679 | 810.4 | 0.3679 | 810.4 | 0 | 0 | 0.0008376 | 1845.02 | 0.0008376 | 1845.02 | 0 | 0 | 2023-05-16 08:26:25 | 0.0003836 | 0.0088 | 19.3319 | 0 | 关闭
14692 | 19 | 5 | 恒流充电 | 02:25:16 | 99:40:18 | 0.152 | 2.534 | 0.368 | 810.6 | 0.368 | 810.6 | 0 | 0 | 0.0008379 | 1845.51 | 0.0008379 | 1845.51 | 0 | 0 | 2023-05-16 08:26:27 | 0.0003851 | 0.0088 | 19.3367 | 0 | 关闭
14693 | 19 | 5 | 恒流充电 | 02:25:19 | 99:40:20 | 0.152 | 2.5443 | 0.3681 | 810.8 | 0.3681 | 810.8 | 0 | 0 | 0.0008381 | 1846.03 | 0.0008381 | 1846.03 | 0 | 0 | 2023-05-16 08:26:29 | 0.0003867 | 0.009 | 19.8689 | 0 | 关闭
14694 | 19 | 5 | 恒流充电 | 02:25:21 | 99:40:22 | 0.152 | 2.5544 | 0.3682 | 811.01 | 0.3682 | 811.01 | 0 | 0 | 0.0008383 | 1846.55 | 0.0008383 | 1846.55 | 0 | 0 | 2023-05-16 08:26:32 | 0.0003882 | 0.0092 | 20.2527 | 0 | 关闭
14695 | 19 | 5 | 恒流充电 | 02:25:23 | 99:40:24 | 0.152 | 2.5646 | 0.3683 | 811.22 | 0.3683 | 811.22 | 0 | 0 | 0.0008386 | 1847.1 | 0.0008386 | 1847.1 | 0 | 0 | 2023-05-16 08:26:34 | 0.0003898 | 0.0095 | 20.9659 | 0 | 关闭
14696 | 19 | 5 | 恒流充电 | 02:25:25 | 99:40:27 | 0.152 | 2.5746 | 0.3684 | 811.44 | 0.3684 | 811.44 | 0 | 0 | 0.0008388 | 1847.67 | 0.0008388 | 1847.67 | 0 | 0 | 2023-05-16 08:26:36 | 0.0003913 | 0.0101 | 22.325 | 0 | 关闭
14697 | 19 | 5 | 恒流充电 | 02:25:28 | 99:40:29 | 0.152 | 2.5847 | 0.3685 | 811.68 | 0.3685 | 811.68 | 0 | 0 | 0.0008391 | 1848.27 | 0.0008391 | 1848.27 | 0 | 0 | 2023-05-16 08:26:39 | 0.0003928 | 0.0105 | 23.0199 | 0 | 关闭
14698 | 19 | 5 | 恒流充电 | 02:25:30 | 99:40:31 | 0.152 | 2.5907 | 0.3686 | 811.83 | 0.3686 | 811.83 | 0 | 0 | 0.0008393 | 1848.66 | 0.0008393 | 1848.66 | 0 | 0 | 2023-05-16 08:26:40 | 0.0003938 | 0.0113 | 24.7838 | 0 | 关闭
14699 | 19 | 5 | 恒流充电 | 02:25:32 | 99:40:33 | 0.152 | 2.6008 | 0.3687 | 812.08 | 0.3687 | 812.08 | 0 | 0 | 0.0008396 | 1849.31 | 0.0008396 | 1849.31 | 0 | 0 | 2023-05-16 08:26:43 | 0.0003953 | 0.0113 | 24.8518 | 0 | 关闭
14700 | 19 | 5 | 恒流充电 | 02:25:35 | 99:40:36 | 0.152 | 2.6111 | 0.3688 | 812.35 | 0.3688 | 812.35 | 0 | 0 | 0.0008399 | 1850.01 | 0.0008399 | 1850.01 | 0 | 0 | 2023-05-16 08:26:46 | 0.0003968 | 0.0119 | 26.1941 | 0 | 关闭
14701 | 19 | 5 | 恒流充电 | 02:25:38 | 99:40:39 | 0.152 | 2.6213 | 0.3689 | 812.63 | 0.3689 | 812.63 | 0 | 0 | 0.0008402 | 1850.74 | 0.0008402 | 1850.74 | 0 | 0 | 2023-05-16 08:26:49 | 0.0003984 | 0.0124 | 27.3483 | 0 | 关闭
14702 | 19 | 5 | 恒流充电 | 02:25:41 | 99:40:42 | 0.152 | 2.6314 | 0.3691 | 812.9 | 0.3691 | 812.9 | 0 | 0 | 0.0008406 | 1851.48 | 0.0008406 | 1851.48 | 0 | 0 | 2023-05-16 08:26:52 | 0.0003999 | 0.0125 | 27.6191 | 0 | 关闭
14703 | 19 | 5 | 恒流充电 | 02:25:44 | 99:40:45 | 0.152 | 2.6415 | 0.3692 | 813.19 | 0.3692 | 813.19 | 0 | 0 | 0.0008409 | 1852.24 | 0.0008409 | 1852.24 | 0 | 0 | 2023-05-16 08:26:55 | 0.0004015 | 0.013 | 28.5447 | 0 | 关闭
14704 | 19 | 5 | 恒流充电 | 02:25:47 | 99:40:49 | 0.152 | 2.6515 | 0.3693 | 813.48 | 0.3693 | 813.48 | 0 | 0 | 0.0008413 | 1853 | 0.0008413 | 1853 | 0 | 0 | 2023-05-16 08:26:58 | 0.000403 | 0.0131 | 28.8204 | 0 | 关闭
14705 | 19 | 5 | 恒流充电 | 02:25:51 | 99:40:52 | 0.152 | 2.6617 | 0.3695 | 813.78 | 0.3695 | 813.78 | 0 | 0 | 0.0008416 | 1853.79 | 0.0008416 | 1853.79 | 0 | 0 | 2023-05-16 08:27:01 | 0.0004045 | 0.0132 | 29.1718 | 0 | 关闭
14706 | 19 | 5 | 恒流充电 | 02:25:54 | 99:40:55 | 0.152 | 2.6719 | 0.3696 | 814.08 | 0.3696 | 814.08 | 0 | 0 | 0.000842 | 1854.58 | 0.000842 | 1854.58 | 0 | 0 | 2023-05-16 08:27:05 | 0.000406 | 0.0132 | 29.1814 | 0 | 关闭
14707 | 19 | 5 | 恒流充电 | 02:25:57 | 99:40:58 | 0.152 | 2.6821 | 0.3697 | 814.38 | 0.3697 | 814.38 | 0 | 0 | 0.0008424 | 1855.41 | 0.0008424 | 1855.41 | 0 | 0 | 2023-05-16 08:27:08 | 0.0004076 | 0.0137 | 30.0788 | 0 | 关闭
14708 | 19 | 5 | 恒流充电 | 02:26:00 | 99:41:01 | 0.152 | 2.69 | 0.3698 | 814.62 | 0.3698 | 814.62 | 0 | 0 | 0.0008426 | 1856.03 | 0.0008426 | 1856.03 | 0 | 0 | 2023-05-16 08:27:10 | 0.0004088 | 0.0134 | 29.4429 | 0 | 关闭
14709 | 19 | 5 | 恒流充电 | 02:26:03 | 99:41:04 | 0.152 | 2.7002 | 0.37 | 814.92 | 0.37 | 814.92 | 0 | 0 | 0.000843 | 1856.86 | 0.000843 | 1856.86 | 0 | 0 | 2023-05-16 08:27:14 | 0.0004104 | 0.0137 | 30.0788 | 0 | 关闭
14710 | 19 | 5 | 恒流充电 | 02:26:06 | 99:41:07 | 0.152 | 2.7103 | 0.3701 | 815.23 | 0.3701 | 815.23 | 0 | 0 | 0.0008434 | 1857.69 | 0.0008434 | 1857.69 | 0 | 0 | 2023-05-16 08:27:17 | 0.0004119 | 0.0138 | 30.3863 | 0 | 关闭
14711 | 19 | 5 | 恒流充电 | 02:26:10 | 99:41:11 | 0.152 | 2.7204 | 0.3703 | 815.55 | 0.3703 | 815.55 | 0 | 0 | 0.0008438 | 1858.55 | 0.0008438 | 1858.55 | 0 | 0 | 2023-05-16 08:27:20 | 0.0004134 | 0.0142 | 31.3022 | 0 | 关闭
14712 | 19 | 5 | 恒流充电 | 02:26:13 | 99:41:14 | 0.152 | 2.7306 | 0.3704 | 815.87 | 0.3704 | 815.87 | 0 | 0 | 0.0008442 | 1859.43 | 0.0008442 | 1859.43 | 0 | 0 | 2023-05-16 08:27:24 | 0.000415 | 0.0145 | 31.9023 | 0 | 关闭
14713 | 19 | 5 | 恒流充电 | 02:26:17 | 99:41:18 | 0.152 | 2.7407 | 0.3706 | 816.22 | 0.3706 | 816.22 | 0 | 0 | 0.0008446 | 1860.37 | 0.0008446 | 1860.37 | 0 | 0 | 2023-05-16 08:27:28 | 0.0004166 | 0.0155 | 34.0792 | 0 | 关闭
14714 | 19 | 5 | 恒流充电 | 02:26:21 | 99:41:22 | 0.152 | 2.7508 | 0.3707 | 816.57 | 0.3707 | 816.57 | 0 | 0 | 0.0008451 | 1861.34 | 0.0008451 | 1861.34 | 0 | 0 | 2023-05-16 08:27:31 | 0.0004181 | 0.0159 | 34.9854 | 0 | 关闭
14715 | 19 | 5 | 恒流充电 | 02:26:25 | 99:41:26 | 0.152 | 2.7609 | 0.3709 | 816.95 | 0.3709 | 816.95 | 0 | 0 | 0.0008455 | 1862.4 | 0.0008455 | 1862.4 | 0 | 0 | 2023-05-16 08:27:35 | 0.0004196 | 0.0171 | 37.7478 | 0 | 关闭
14716 | 19 | 5 | 恒流充电 | 02:26:29 | 99:41:30 | 0.152 | 2.771 | 0.3711 | 817.35 | 0.3711 | 817.35 | 0 | 0 | 0.000846 | 1863.5 | 0.000846 | 1863.5 | 0 | 0 | 2023-05-16 08:27:40 | 0.0004212 | 0.018 | 39.5846 | 0 | 关闭
14717 | 19 | 5 | 恒流充电 | 02:26:30 | 99:41:31 | 0.152 | 2.7723 | 0.3711 | 817.41 | 0.3711 | 817.41 | 0 | 0 | 0.0008461 | 1863.66 | 0.0008461 | 1863.66 | 0 | 0 | 2023-05-16 08:27:40 | 0.0004213 | 0.0195 | 42.9233 | 0 | 关闭
14718 | 19 | 5 | 恒流充电 | 02:26:34 | 99:41:36 | 0.152 | 2.7824 | 0.3713 | 817.86 | 0.3713 | 817.86 | 0 | 0 | 0.0008467 | 1864.92 | 0.0008467 | 1864.92 | 0 | 0 | 2023-05-16 08:27:45 | 0.0004229 | 0.0205 | 45.119 | 0 | 关闭
14719 | 19 | 5 | 恒流充电 | 02:26:40 | 99:41:41 | 0.152 | 2.7925 | 0.3715 | 818.38 | 0.3715 | 818.38 | 0 | 0 | 0.0008473 | 1866.37 | 0.0008473 | 1866.37 | 0 | 0 | 2023-05-16 08:27:51 | 0.0004245 | 0.0234 | 51.5598 | 0 | 关闭
14720 | 19 | 5 | 恒流充电 | 02:26:45 | 99:41:46 | 0.152 | 2.8001 | 0.3717 | 818.81 | 0.3717 | 818.81 | 0 | 0 | 0.0008479 | 1867.57 | 0.0008479 | 1867.57 | 0 | 0 | 2023-05-16 08:27:55 | 0.0004256 | 0.0256 | 56.2962 | 0 | 关闭
14721 | 20 | 2 | 搁置 | 00:00:00 | 99:41:46 | 0 | 2.7941 | 0 | 0 | 0 | 0 | 0 | 0 | 0 | 0 | 0 | 0 | 0 | 0 | 2023-05-16 08:27:56 | 0 | 0 | 0 | 0 | 关闭
14722 | 20 | 2 | 搁置 | 00:00:00 | 99:41:46 | 0 | 2.7812 | 0 | 0 | 0 | 0 | 0 | 0 | 0 | 0 | 0 | 0 | 0 | 0 | 2023-05-16 08:27:56 | 0 | 0 | 0 | 0 | 关闭
14723 | 20 | 2 | 搁置 | 00:00:00 | 99:41:47 | 0 | 2.7698 | 0 | 0 | 0 | 0 | 0 | 0 | 0 | 0 | 0 | 0 | 0 | 0 | 2023-05-16 08:27:56 | 0 | 0 | 0 | 0 | 关闭
14724 | 20 | 2 | 搁置 | 00:00:01 | 99:41:47 | 0 | 2.7595 | 0 | 0 | 0 | 0 | 0 | 0 | 0 | 0 | 0 | 0 | 0 | 0 | 2023-05-16 08:27:57 | 0 | 0 | 0 | 0 | 关闭
14725 | 20 | 2 | 搁置 | 00:00:01 | 99:41:47 | 0 | 2.7489 | 0 | 0 | 0 | 0 | 0 | 0 | 0 | 0 | 0 | 0 | 0 | 0 | 2023-05-16 08:27:57 | 0 | 0 | 0 | 0 | 关闭
14726 | 20 | 2 | 搁置 | 00:00:01 | 99:41:48 | 0 | 2.7373 | 0 | 0 | 0 | 0 | 0 | 0 | 0 | 0 | 0 | 0 | 0 | 0 | 2023-05-16 08:27:57 | 0 | 0 | 0 | 0 | 关闭
14727 | 20 | 2 | 搁置 | 00:00:02 | 99:41:48 | 0 | 2.7264 | 0 | 0 | 0 | 0 | 0 | 0 | 0 | 0 | 0 | 0 | 0 | 0 | 2023-05-16 08:27:58 | 0 | 0 | 0 | 0 | 关闭
14728 | 20 | 2 | 搁置 | 00:00:02 | 99:41:48 | 0 | 2.7154 | 0 | 0 | 0 | 0 | 0 | 0 | 0 | 0 | 0 | 0 | 0 | 0 | 2023-05-16 08:27:58 | 0 | 0 | 0 | 0 | 关闭
14729 | 20 | 2 | 搁置 | 00:00:03 | 99:41:49 | 0 | 2.7034 | 0 | 0 | 0 | 0 | 0 | 0 | 0 | 0 | 0 | 0 | 0 | 0 | 2023-05-16 08:27:59 | 0 | 0 | 0 | 0 | 关闭
14730 | 20 | 2 | 搁置 | 00:00:03 | 99:41:49 | 0 | 2.6914 | 0 | 0 | 0 | 0 | 0 | 0 | 0 | 0 | 0 | 0 | 0 | 0 | 2023-05-16 08:27:59 | 0 | 0 | 0 | 0 | 关闭
14731 | 20 | 2 | 搁置 | 00:00:04 | 99:41:50 | 0 | 2.6807 | 0 | 0 | 0 | 0 | 0 | 0 | 0 | 0 | 0 | 0 | 0 | 0 | 2023-05-16 08:28:00 | 0 | 0 | 0 | 0 | 关闭
14732 | 20 | 2 | 搁置 | 00:00:04 | 99:41:50 | 0 | 2.67 | 0 | 0 | 0 | 0 | 0 | 0 | 0 | 0 | 0 | 0 | 0 | 0 | 2023-05-16 08:28:00 | 0 | 0 | 0 | 0 | 关闭
14733 | 20 | 2 | 搁置 | 00:00:05 | 99:41:51 | 0 | 2.6585 | 0 | 0 | 0 | 0 | 0 | 0 | 0 | 0 | 0 | 0 | 0 | 0 | 2023-05-16 08:28:01 | 0 | 0 | 0 | 0 | 关闭
14734 | 20 | 2 | 搁置 | 00:00:05 | 99:41:52 | 0 | 2.647 | 0 | 0 | 0 | 0 | 0 | 0 | 0 | 0 | 0 | 0 | 0 | 0 | 2023-05-16 08:28:01 | 0 | 0 | 0 | 0 | 关闭
14735 | 20 | 2 | 搁置 | 00:00:06 | 99:41:52 | 0 | 2.6361 | 0 | 0 | 0 | 0 | 0 | 0 | 0 | 0 | 0 | 0 | 0 | 0 | 2023-05-16 08:28:02 | 0 | 0 | 0 | 0 | 关闭
14736 | 20 | 2 | 搁置 | 00:00:07 | 99:41:53 | 0 | 2.6246 | 0 | 0 | 0 | 0 | 0 | 0 | 0 | 0 | 0 | 0 | 0 | 0 | 2023-05-16 08:28:03 | 0 | 0 | 0 | 0 | 关闭
14737 | 20 | 2 | 搁置 | 00:00:07 | 99:41:54 | 0 | 2.6133 | 0 | 0 | 0 | 0 | 0 | 0 | 0 | 0 | 0 | 0 | 0 | 0 | 2023-05-16 08:28:03 | 0 | 0 | 0 | 0 | 关闭
14738 | 20 | 2 | 搁置 | 00:00:08 | 99:41:54 | 0 | 2.6027 | 0 | 0 | 0 | 0 | 0 | 0 | 0 | 0 | 0 | 0 | 0 | 0 | 2023-05-16 08:28:04 | 0 | 0 | 0 | 0 | 关闭
14739 | 20 | 2 | 搁置 | 00:00:09 | 99:41:55 | 0 | 2.5926 | 0 | 0 | 0 | 0 | 0 | 0 | 0 | 0 | 0 | 0 | 0 | 0 | 2023-05-16 08:28:05 | 0 | 0 | 0 | 0 | 关闭
14740 | 20 | 2 | 搁置 | 00:00:10 | 99:41:56 | 0 | 2.5823 | 0 | 0 | 0 | 0 | 0 | 0 | 0 | 0 | 0 | 0 | 0 | 0 | 2023-05-16 08:28:06 | 0 | 0 | 0 | 0 | 关闭
14741 | 20 | 2 | 搁置 | 00:00:10 | 99:41:57 | 0 | 2.5722 | 0 | 0 | 0 | 0 | 0 | 0 | 0 | 0 | 0 | 0 | 0 | 0 | 2023-05-16 08:28:06 | 0 | 0 | 0 | 0 | 关闭
14742 | 20 | 2 | 搁置 | 00:00:11 | 99:41:58 | 0 | 2.5617 | 0 | 0 | 0 | 0 | 0 | 0 | 0 | 0 | 0 | 0 | 0 | 0 | 2023-05-16 08:28:07 | 0 | 0 | 0 | 0 | 关闭
14743 | 20 | 2 | 搁置 | 00:00:12 | 99:41:59 | 0 | 2.5509 | 0 | 0 | 0 | 0 | 0 | 0 | 0 | 0 | 0 | 0 | 0 | 0 | 2023-05-16 08:28:08 | 0 | 0 | 0 | 0 | 关闭
14744 | 20 | 2 | 搁置 | 00:00:13 | 99:42:00 | 0 | 2.5402 | 0 | 0 | 0 | 0 | 0 | 0 | 0 | 0 | 0 | 0 | 0 | 0 | 2023-05-16 08:28:09 | 0 | 0 | 0 | 0 | 关闭
14745 | 20 | 2 | 搁置 | 00:00:15 | 99:42:01 | 0 | 2.5292 | 0 | 0 | 0 | 0 | 0 | 0 | 0 | 0 | 0 | 0 | 0 | 0 | 2023-05-16 08:28:11 | 0 | 0 | 0 | 0 | 关闭
14746 | 20 | 2 | 搁置 | 00:00:16 | 99:42:02 | 0 | 2.5189 | 0 | 0 | 0 | 0 | 0 | 0 | 0 | 0 | 0 | 0 | 0 | 0 | 2023-05-16 08:28:12 | 0 | 0 | 0 | 0 | 关闭
14747 | 20 | 2 | 搁置 | 00:00:17 | 99:42:04 | 0 | 2.5084 | 0 | 0 | 0 | 0 | 0 | 0 | 0 | 0 | 0 | 0 | 0 | 0 | 2023-05-16 08:28:13 | 0 | 0 | 0 | 0 | 关闭
14748 | 20 | 2 | 搁置 | 00:00:19 | 99:42:05 | 0 | 2.498 | 0 | 0 | 0 | 0 | 0 | 0 | 0 | 0 | 0 | 0 | 0 | 0 | 2023-05-16 08:28:15 | 0 | 0 | 0 | 0 | 关闭
14749 | 20 | 2 | 搁置 | 00:00:21 | 99:42:07 | 0 | 2.4877 | 0 | 0 | 0 | 0 | 0 | 0 | 0 | 0 | 0 | 0 | 0 | 0 | 2023-05-16 08:28:17 | 0 | 0 | 0 | 0 | 关闭
14750 | 20 | 2 | 搁置 | 00:00:23 | 99:42:10 | 0 | 2.4776 | 0 | 0 | 0 | 0 | 0 | 0 | 0 | 0 | 0 | 0 | 0 | 0 | 2023-05-16 08:28:20 | 0 | 0 | 0 | 0 | 关闭
14751 | 20 | 2 | 搁置 | 00:00:27 | 99:42:13 | 0 | 2.4673 | 0 | 0 | 0 | 0 | 0 | 0 | 0 | 0 | 0 | 0 | 0 | 0 | 2023-05-16 08:28:23 | 0 | 0 | 0 | 0 | 关闭
14752 | 20 | 2 | 搁置 | 00:00:30 | 99:42:16 | 0 | 2.4596 | 0 | 0 | 0 | 0 | 0 | 0 | 0 | 0 | 0 | 0 | 0 | 0 | 2023-05-16 08:28:26 | 0 | 0 | 0 | 0 | 关闭
14753 | 20 | 2 | 搁置 | 00:00:35 | 99:42:21 | 0 | 2.4496 | 0 | 0 | 0 | 0 | 0 | 0 | 0 | 0 | 0 | 0 | 0 | 0 | 2023-05-16 08:28:31 | 0 | 0 | 0 | 0 | 关闭
14754 | 20 | 2 | 搁置 | 00:00:41 | 99:42:27 | 0 | 2.4396 | 0 | 0 | 0 | 0 | 0 | 0 | 0 | 0 | 0 | 0 | 0 | 0 | 2023-05-16 08:28:37 | 0 | 0 | 0 | 0 | 关闭
14755 | 20 | 2 | 搁置 | 00:00:50 | 99:42:37 | 0 | 2.4296 | 0 | 0 | 0 | 0 | 0 | 0 | 0 | 0 | 0 | 0 | 0 | 0 | 2023-05-16 08:28:46 | 0 | 0 | 0 | 0 | 关闭
14756 | 20 | 2 | 搁置 | 00:01:00 | 99:42:46 | 0 | 2.4222 | 0 | 0 | 0 | 0 | 0 | 0 | 0 | 0 | 0 | 0 | 0 | 0 | 2023-05-16 08:28:56 | 0 | 0 | 0 | 0 | 关闭
14757 | 20 | 3 | 恒流放电 | 00:00:00 | 99:42:46 | -0.1519 | 2.4168 | 0 | 0 | 0 | 0 | 0 | 0 | 0 | 0 | 0 | 0 | 0 | 0 | 2023-05-16 08:28:56 | -0.0003671 | 0 | 0 | 0 | 关闭
14758 | 20 | 3 | 恒流放电 | 00:00:01 | 99:42:47 | -0.152 | 2.4065 | 0.0001 | 0.12 | 0 | 0 | 0.0001 | 0.12 | 1e-07 | 0.29 | 0 | 0 | 1e-07 | 0.29 | 2023-05-16 08:28:57 | -0.0003658 | -0.0053 | -11.7361 | 0 | 关闭
14759 | 20 | 3 | 恒流放电 | 00:00:03 | 99:42:50 | -0.152 | 2.3962 | 0.0002 | 0.34 | 0 | 0 | 0.0002 | 0.34 | 4e-07 | 0.83 | 0 | 0 | 4e-07 | 0.83 | 2023-05-16 08:28:59 | -0.0003642 | -0.0098 | -21.6706 | 0 | 关闭
14760 | 20 | 3 | 恒流放电 | 00:00:07 | 99:42:54 | -0.152 | 2.386 | 0.0003 | 0.72 | 0 | 0 | 0.0003 | 0.72 | 8e-07 | 1.72 | 0 | 0 | 8e-07 | 1.72 | 2023-05-16 08:29:03 | -0.0003627 | -0.0166 | -36.4714 | 0 | 关闭
14761 | 20 | 3 | 恒流放电 | 00:00:14 | 99:43:01 | -0.152 | 2.376 | 0.0006 | 1.39 | 0 | 0 | 0.0006 | 1.39 | 1.5e-06 | 3.31 | 0 | 0 | 1.5e-06 | 3.31 | 2023-05-16 08:29:11 | -0.0003611 | -0.0304 | -66.9622 | 0 | 关闭
14762 | 20 | 3 | 恒流放电 | 00:00:29 | 99:43:15 | -0.152 | 2.366 | 0.0012 | 2.71 | 0 | 0 | 0.0012 | 2.71 | 2.9e-06 | 6.44 | 0 | 0 | 2.9e-06 | 6.44 | 2023-05-16 08:29:25 | -0.0003597 | -0.06 | -132.0619 | 0 | 关闭
14763 | 20 | 3 | 恒流放电 | 00:00:30 | 99:43:16 | -0.152 | 2.3656 | 0.0013 | 2.79 | 0 | 0 | 0.0013 | 2.79 | 3e-06 | 6.64 | 0 | 0 | 3e-06 | 6.64 | 2023-05-16 08:29:26 | -0.0003596 | -0.095 | -209.2664 | 0 | 关闭
14764 | 20 | 3 | 恒流放电 | 00:01:00 | 99:43:46 | -0.152 | 2.3564 | 0.0025 | 5.58 | 0 | 0 | 0.0025 | 5.58 | 6e-06 | 13.22 | 0 | 0 | 6e-06 | 13.22 | 2023-05-16 08:29:56 | -0.0003582 | -0.1377 | -303.2678 | 0 | 关闭
14765 | 20 | 3 | 恒流放电 | 00:01:30 | 99:44:16 | -0.152 | 2.3512 | 0.0038 | 8.37 | 0 | 0 | 0.0038 | 8.37 | 9e-06 | 19.79 | 0 | 0 | 9e-06 | 19.79 | 2023-05-16 08:30:26 | -0.0003575 | -0.2436 | -536.5507 | 0 | 关闭
14766 | 20 | 3 | 恒流放电 | 00:02:00 | 99:44:46 | -0.152 | 2.3475 | 0.0051 | 11.16 | 0 | 0 | 0.0051 | 11.16 | 1.2e-05 | 26.35 | 0 | 0 | 1.2e-05 | 26.35 | 2023-05-16 08:30:56 | -0.0003568 | -0.3423 | -754.0696 | 0 | 关闭
14767 | 20 | 3 | 恒流放电 | 00:02:30 | 99:45:16 | -0.152 | 2.3445 | 0.0063 | 13.95 | 0 | 0 | 0.0063 | 13.95 | 1.49e-05 | 32.89 | 0 | 0 | 1.49e-05 | 32.89 | 2023-05-16 08:31:26 | -0.0003564 | -0.4222 | -930.0131 | 0 | 关闭
14768 | 20 | 3 | 恒流放电 | 00:03:00 | 99:45:46 | -0.152 | 2.342 | 0.0076 | 16.74 | 0 | 0 | 0.0076 | 16.74 | 1.79e-05 | 39.43 | 0 | 0 | 1.79e-05 | 39.43 | 2023-05-16 08:31:56 | -0.000356 | -0.5067 | -1116.0255 | 0 | 关闭
14769 | 20 | 3 | 恒流放电 | 00:03:30 | 99:46:16 | -0.152 | 2.3399 | 0.0089 | 19.53 | 0 | 0 | 0.0089 | 19.53 | 2.09e-05 | 45.96 | 0 | 0 | 2.09e-05 | 45.96 | 2023-05-16 08:32:26 | -0.0003557 | -0.6032 | -1328.5959 | 0 | 关闭
14770 | 20 | 3 | 恒流放电 | 00:04:00 | 99:46:46 | -0.152 | 2.3378 | 0.0101 | 22.32 | 0 | 0 | 0.0101 | 22.32 | 2.38e-05 | 52.49 | 0 | 0 | 2.38e-05 | 52.49 | 2023-05-16 08:32:56 | -0.0003553 | -0.6032 | -1328.5988 | 0 | 关闭
14771 | 20 | 3 | 恒流放电 | 00:04:30 | 99:47:16 | -0.152 | 2.336 | 0.0114 | 25.11 | 0 | 0 | 0.0114 | 25.11 | 2.68e-05 | 59.01 | 0 | 0 | 2.68e-05 | 59.01 | 2023-05-16 08:33:26 | -0.0003551 | -0.7037 | -1550.015 | 0 | 关闭
14772 | 20 | 3 | 恒流放电 | 00:05:00 | 99:47:46 | -0.152 | 2.3344 | 0.0127 | 27.9 | 0 | 0 | 0.0127 | 27.9 | 2.97e-05 | 65.52 | 0 | 0 | 2.97e-05 | 65.52 | 2023-05-16 08:33:56 | -0.0003549 | -0.7917 | -1743.7554 | 0 | 关闭
14773 | 20 | 3 | 恒流放电 | 00:05:30 | 99:48:16 | -0.152 | 2.3328 | 0.0139 | 30.69 | 0 | 0 | 0.0139 | 30.69 | 3.27e-05 | 72.03 | 0 | 0 | 3.27e-05 | 72.03 | 2023-05-16 08:34:26 | -0.0003546 | -0.7917 | -1743.7362 | 0 | 关闭
14774 | 20 | 3 | 恒流放电 | 00:06:00 | 99:48:46 | -0.152 | 2.3314 | 0.0152 | 33.48 | 0 | 0 | 0.0152 | 33.48 | 3.57e-05 | 78.54 | 0 | 0 | 3.57e-05 | 78.54 | 2023-05-16 08:34:56 | -0.0003544 | -0.9048 | -1992.872 | 0 | 关闭
14775 | 20 | 3 | 恒流放电 | 00:06:30 | 99:49:16 | -0.152 | 2.33 | 0.0165 | 36.27 | 0 | 0 | 0.0165 | 36.27 | 3.86e-05 | 85.04 | 0 | 0 | 3.86e-05 | 85.04 | 2023-05-16 08:35:26 | -0.0003542 | -0.9048 | -1992.8414 | 0 | 关闭
14776 | 20 | 3 | 恒流放电 | 00:07:00 | 99:49:46 | -0.152 | 2.3287 | 0.0177 | 39.06 | 0 | 0 | 0.0177 | 39.06 | 4.16e-05 | 91.54 | 0 | 0 | 4.16e-05 | 91.54 | 2023-05-16 08:35:56 | -0.0003539 | -0.9744 | -2146.1463 | 0 | 关闭
14777 | 20 | 3 | 恒流放电 | 00:07:30 | 99:50:16 | -0.152 | 2.3275 | 0.019 | 41.85 | 0 | 0 | 0.019 | 41.85 | 4.45e-05 | 98.03 | 0 | 0 | 4.45e-05 | 98.03 | 2023-05-16 08:36:26 | -0.0003538 | -1.0555 | -2324.9867 | 0 | 关闭
14778 | 20 | 3 | 恒流放电 | 00:08:00 | 99:50:46 | -0.152 | 2.3263 | 0.0203 | 44.64 | 0 | 0 | 0.0203 | 44.64 | 4.75e-05 | 104.53 | 0 | 0 | 4.75e-05 | 104.53 | 2023-05-16 08:36:56 | -0.0003536 | -1.0556 | -2325.002 | 0 | 关闭
14779 | 20 | 3 | 恒流放电 | 00:08:30 | 99:51:16 | -0.152 | 2.3252 | 0.0215 | 47.43 | 0 | 0 | 0.0215 | 47.43 | 5.04e-05 | 111.02 | 0 | 0 | 5.04e-05 | 111.02 | 2023-05-16 08:37:26 | -0.0003534 | -1.1515 | -2536.3603 | 0 | 关闭
14780 | 20 | 3 | 恒流放电 | 00:09:00 | 99:51:46 | -0.152 | 2.3241 | 0.0228 | 50.22 | 0 | 0 | 0.0228 | 50.22 | 5.33e-05 | 117.5 | 0 | 0 | 5.33e-05 | 117.5 | 2023-05-16 08:37:56 | -0.0003532 | -1.1515 | -2536.3436 | 0 | 关闭
14781 | 20 | 3 | 恒流放电 | 00:09:30 | 99:52:16 | -0.152 | 2.323 | 0.0241 | 53.01 | 0 | 0 | 0.0241 | 53.01 | 5.63e-05 | 123.98 | 0 | 0 | 5.63e-05 | 123.98 | 2023-05-16 08:38:26 | -0.0003531 | -1.1515 | -2536.3269 | 0 | 关闭
14782 | 20 | 3 | 恒流放电 | 00:10:00 | 99:52:46 | -0.152 | 2.322 | 0.0253 | 55.8 | 0 | 0 | 0.0253 | 55.8 | 5.92e-05 | 130.46 | 0 | 0 | 5.92e-05 | 130.46 | 2023-05-16 08:38:56 | -0.0003529 | -1.2667 | -2790.0086 | 0 | 关闭
14783 | 20 | 3 | 恒流放电 | 00:10:30 | 99:53:16 | -0.152 | 2.3211 | 0.0266 | 58.59 | 0 | 0 | 0.0266 | 58.59 | 6.22e-05 | 136.94 | 0 | 0 | 6.22e-05 | 136.94 | 2023-05-16 08:39:26 | -0.0003529 | -1.4075 | -3100.2407 | 0 | 关闭
14784 | 20 | 3 | 恒流放电 | 00:11:00 | 99:53:46 | -0.152 | 2.3202 | 0.0279 | 61.38 | 0 | 0 | 0.0279 | 61.38 | 6.51e-05 | 143.42 | 0 | 0 | 6.51e-05 | 143.42 | 2023-05-16 08:39:56 | -0.0003527 | -1.4077 | -3100.6757 | 0 | 关闭
14785 | 20 | 3 | 恒流放电 | 00:11:30 | 99:54:16 | -0.152 | 2.3191 | 0.0291 | 64.17 | 0 | 0 | 0.0291 | 64.17 | 6.81e-05 | 149.89 | 0 | 0 | 6.81e-05 | 149.89 | 2023-05-16 08:40:26 | -0.0003525 | -1.1516 | -2536.644 | 0 | 关闭
14786 | 20 | 3 | 恒流放电 | 00:12:00 | 99:54:46 | -0.152 | 2.3182 | 0.0304 | 66.96 | 0 | 0 | 0.0304 | 66.96 | 7.1e-05 | 156.36 | 0 | 0 | 7.1e-05 | 156.36 | 2023-05-16 08:40:56 | -0.0003523 | -1.4073 | -3099.8328 | 0 | 关闭
14787 | 20 | 3 | 恒流放电 | 00:12:30 | 99:55:16 | -0.152 | 2.3173 | 0.0317 | 69.75 | 0 | 0 | 0.0317 | 69.75 | 7.39e-05 | 162.83 | 0 | 0 | 7.39e-05 | 162.83 | 2023-05-16 08:41:26 | -0.0003522 | -1.4073 | -3099.8328 | 0 | 关闭
14788 | 20 | 3 | 恒流放电 | 00:13:00 | 99:55:46 | -0.152 | 2.3165 | 0.0329 | 72.54 | 0 | 0 | 0.0329 | 72.54 | 7.69e-05 | 169.29 | 0 | 0 | 7.69e-05 | 169.29 | 2023-05-16 08:41:56 | -0.0003521 | -1.5833 | -3487.3424 | 0 | 关闭
14789 | 20 | 3 | 恒流放电 | 00:13:30 | 99:56:16 | -0.152 | 2.3156 | 0.0342 | 75.33 | 0 | 0 | 0.0342 | 75.33 | 7.98e-05 | 175.75 | 0 | 0 | 7.98e-05 | 175.75 | 2023-05-16 08:42:26 | -0.0003519 | -1.4073 | -3099.8396 | 0 | 关闭
14790 | 20 | 3 | 恒流放电 | 00:14:00 | 99:56:46 | -0.152 | 2.3148 | 0.0355 | 78.12 | 0 | 0 | 0.0355 | 78.12 | 8.27e-05 | 182.21 | 0 | 0 | 8.27e-05 | 182.21 | 2023-05-16 08:42:56 | -0.0003518 | -1.5833 | -3487.3348 | 0 | 关闭
14791 | 20 | 3 | 恒流放电 | 00:14:30 | 99:57:16 | -0.152 | 2.314 | 0.0367 | 80.91 | 0 | 0 | 0.0367 | 80.91 | 8.57e-05 | 188.67 | 0 | 0 | 8.57e-05 | 188.67 | 2023-05-16 08:43:26 | -0.0003517 | -1.5832 | -3487.2889 | 0 | 关闭
14792 | 20 | 3 | 恒流放电 | 00:15:00 | 99:57:46 | -0.152 | 2.3131 | 0.038 | 83.7 | 0 | 0 | 0.038 | 83.7 | 8.86e-05 | 195.12 | 0 | 0 | 8.86e-05 | 195.12 | 2023-05-16 08:43:56 | -0.0003516 | -1.4073 | -3099.8396 | 0 | 关闭
14793 | 20 | 3 | 恒流放电 | 00:15:30 | 99:58:16 | -0.152 | 2.3123 | 0.0393 | 86.49 | 0 | 0 | 0.0393 | 86.49 | 9.15e-05 | 201.57 | 0 | 0 | 9.15e-05 | 201.57 | 2023-05-16 08:44:26 | -0.0003514 | -1.5832 | -3487.3272 | 0 | 关闭
14794 | 20 | 3 | 恒流放电 | 00:16:00 | 99:58:46 | -0.152 | 2.3117 | 0.0405 | 89.28 | 0 | 0 | 0.0405 | 89.28 | 9.44e-05 | 208.02 | 0 | 0 | 9.44e-05 | 208.02 | 2023-05-16 08:44:56 | -0.0003514 | -2.1112 | -4650.3202 | 0 | 关闭
14795 | 20 | 3 | 恒流放电 | 00:16:30 | 99:59:16 | -0.152 | 2.3109 | 0.0418 | 92.07 | 0 | 0 | 0.0418 | 92.07 | 9.74e-05 | 214.47 | 0 | 0 | 9.74e-05 | 214.47 | 2023-05-16 08:45:26 | -0.0003513 | -1.5835 | -3487.9925 | 0 | 关闭
14796 | 20 | 3 | 恒流放电 | 00:17:00 | 99:59:46 | -0.152 | 2.31 | 0.0431 | 94.86 | 0 | 0 | 0.0431 | 94.86 | 0.0001003 | 220.92 | 0 | 0 | 0.0001003 | 220.92 | 2023-05-16 08:45:56 | -0.0003511 | -1.4074 | -3100.0707 | 0 | 关闭
14797 | 20 | 3 | 恒流放电 | 00:17:30 | 100:00:16 | -0.152 | 2.3092 | 0.0443 | 97.65 | 0 | 0 | 0.0443 | 97.65 | 0.0001032 | 227.36 | 0 | 0 | 0.0001032 | 227.36 | 2023-05-16 08:46:26 | -0.000351 | -1.5832 | -3487.2889 | 0 | 关闭
14798 | 20 | 3 | 恒流放电 | 00:18:00 | 100:00:46 | -0.152 | 2.3084 | 0.0456 | 100.44 | 0 | 0 | 0.0456 | 100.44 | 0.0001061 | 233.8 | 0 | 0 | 0.0001061 | 233.8 | 2023-05-16 08:46:56 | -0.0003509 | -1.5832 | -3487.2736 | 0 | 关闭
14799 | 20 | 3 | 恒流放电 | 00:18:30 | 100:01:16 | -0.152 | 2.3077 | 0.0469 | 103.23 | 0 | 0 | 0.0469 | 103.23 | 0.0001091 | 240.24 | 0 | 0 | 0.0001091 | 240.24 | 2023-05-16 08:47:26 | -0.0003507 | -1.8094 | -3985.4905 | 0 | 关闭
14800 | 20 | 3 | 恒流放电 | 00:19:00 | 100:01:46 | -0.152 | 2.3069 | 0.0481 | 106.02 | 0 | 0 | 0.0481 | 106.02 | 0.000112 | 246.68 | 0 | 0 | 0.000112 | 246.68 | 2023-05-16 08:47:56 | -0.0003506 | -1.5832 | -3487.3042 | 0 | 关闭
14801 | 20 | 3 | 恒流放电 | 00:19:30 | 100:02:16 | -0.152 | 2.3063 | 0.0494 | 108.81 | 0 | 0 | 0.0494 | 108.81 | 0.0001149 | 253.11 | 0 | 0 | 0.0001149 | 253.11 | 2023-05-16 08:48:26 | -0.0003505 | -2.111 | -4649.7593 | 0 | 关闭
14802 | 20 | 3 | 恒流放电 | 00:20:00 | 100:02:46 | -0.152 | 2.3055 | 0.0507 | 111.6 | 0 | 0 | 0.0507 | 111.6 | 0.0001178 | 259.55 | 0 | 0 | 0.0001178 | 259.55 | 2023-05-16 08:48:56 | -0.0003504 | -1.5832 | -3487.3042 | 0 | 关闭
14803 | 20 | 3 | 恒流放电 | 00:20:30 | 100:03:16 | -0.152 | 2.3047 | 0.0519 | 114.39 | 0 | 0 | 0.0519 | 114.39 | 0.0001208 | 265.98 | 0 | 0 | 0.0001208 | 265.98 | 2023-05-16 08:49:26 | -0.0003503 | -1.5832 | -3487.2736 | 0 | 关闭
14804 | 20 | 3 | 恒流放电 | 00:21:00 | 100:03:46 | -0.152 | 2.304 | 0.0532 | 117.18 | 0 | 0 | 0.0532 | 117.18 | 0.0001237 | 272.41 | 0 | 0 | 0.0001237 | 272.41 | 2023-05-16 08:49:56 | -0.0003502 | -1.8094 | -3985.543 | 0 | 关闭
14805 | 20 | 3 | 恒流放电 | 00:21:30 | 100:04:16 | -0.152 | 2.3032 | 0.0545 | 119.97 | 0 | 0 | 0.0545 | 119.97 | 0.0001266 | 278.83 | 0 | 0 | 0.0001266 | 278.83 | 2023-05-16 08:50:26 | -0.00035 | -1.5833 | -3487.3807 | 0 | 关闭
14806 | 20 | 3 | 恒流放电 | 00:22:00 | 100:04:46 | -0.152 | 2.3025 | 0.0557 | 122.76 | 0 | 0 | 0.0557 | 122.76 | 0.0001295 | 285.26 | 0 | 0 | 0.0001295 | 285.26 | 2023-05-16 08:50:56 | -0.00035 | -1.8094 | -3985.473 | 0 | 关闭
14807 | 20 | 3 | 恒流放电 | 00:22:30 | 100:05:16 | -0.152 | 2.3017 | 0.057 | 125.55 | 0 | 0 | 0.057 | 125.55 | 0.0001324 | 291.68 | 0 | 0 | 0.0001324 | 291.68 | 2023-05-16 08:51:26 | -0.0003499 | -1.5832 | -3487.2583 | 0 | 关闭
14808 | 20 | 3 | 恒流放电 | 00:23:00 | 100:05:46 | -0.152 | 2.3009 | 0.0583 | 128.34 | 0 | 0 | 0.0583 | 128.34 | 0.0001353 | 298.1 | 0 | 0 | 0.0001353 | 298.1 | 2023-05-16 08:51:56 | -0.0003497 | -1.5832 | -3487.2736 | 0 | 关闭
14809 | 20 | 3 | 恒流放电 | 00:23:30 | 100:06:16 | -0.152 | 2.3002 | 0.0595 | 131.13 | 0 | 0 | 0.0595 | 131.13 | 0.0001383 | 304.52 | 0 | 0 | 0.0001383 | 304.52 | 2023-05-16 08:52:26 | -0.0003496 | -1.8094 | -3985.4381 | 0 | 关闭
14810 | 20 | 3 | 恒流放电 | 00:24:00 | 100:06:46 | -0.152 | 2.2994 | 0.0608 | 133.92 | 0 | 0 | 0.0608 | 133.92 | 0.0001412 | 310.94 | 0 | 0 | 0.0001412 | 310.94 | 2023-05-16 08:52:56 | -0.0003495 | -1.5832 | -3487.2889 | 0 | 关闭
14811 | 20 | 3 | 恒流放电 | 00:24:30 | 100:07:16 | -0.152 | 2.2986 | 0.0621 | 136.71 | 0 | 0 | 0.0621 | 136.71 | 0.0001441 | 317.35 | 0 | 0 | 0.0001441 | 317.35 | 2023-05-16 08:53:26 | -0.0003493 | -1.5832 | -3487.2889 | 0 | 关闭
14812 | 20 | 3 | 恒流放电 | 00:25:00 | 100:07:46 | -0.152 | 2.2979 | 0.0633 | 139.5 | 0 | 0 | 0.0633 | 139.5 | 0.000147 | 323.76 | 0 | 0 | 0.000147 | 323.76 | 2023-05-16 08:53:56 | -0.0003492 | -1.8094 | -3985.4206 | 0 | 关闭
14813 | 20 | 3 | 恒流放电 | 00:25:30 | 100:08:16 | -0.152 | 2.297 | 0.0646 | 142.29 | 0 | 0 | 0.0646 | 142.29 | 0.0001499 | 330.17 | 0 | 0 | 0.0001499 | 330.17 | 2023-05-16 08:54:26 | -0.0003491 | -1.4073 | -3099.7852 | 0 | 关闭
14814 | 20 | 3 | 恒流放电 | 00:26:00 | 100:08:46 | -0.152 | 2.2963 | 0.0659 | 145.08 | 0 | 0 | 0.0659 | 145.08 | 0.0001528 | 336.58 | 0 | 0 | 0.0001528 | 336.58 | 2023-05-16 08:54:56 | -0.000349 | -1.8094 | -3985.4381 | 0 | 关闭
14815 | 20 | 3 | 恒流放电 | 00:26:30 | 100:09:16 | -0.152 | 2.2953 | 0.0671 | 147.87 | 0 | 0 | 0.0671 | 147.87 | 0.0001557 | 342.98 | 0 | 0 | 0.0001557 | 342.98 | 2023-05-16 08:55:26 | -0.0003489 | -1.2666 | -2789.8189 | 0 | 关闭
14816 | 20 | 3 | 恒流放电 | 00:27:00 | 100:09:46 | -0.152 | 2.2945 | 0.0684 | 150.66 | 0 | 0 | 0.0684 | 150.66 | 0.0001586 | 349.38 | 0 | 0 | 0.0001586 | 349.38 | 2023-05-16 08:55:56 | -0.0003487 | -1.5832 | -3487.2736 | 0 | 关闭
14817 | 20 | 3 | 恒流放电 | 00:27:30 | 100:10:16 | -0.152 | 2.2936 | 0.0697 | 153.45 | 0 | 0 | 0.0697 | 153.45 | 0.0001615 | 355.78 | 0 | 0 | 0.0001615 | 355.78 | 2023-05-16 08:56:26 | -0.0003486 | -1.4073 | -3099.8124 | 0 | 关闭
14818 | 20 | 3 | 恒流放电 | 00:28:00 | 100:10:46 | -0.152 | 2.2927 | 0.0709 | 156.24 | 0 | 0 | 0.0709 | 156.24 | 0.0001644 | 362.18 | 0 | 0 | 0.0001644 | 362.18 | 2023-05-16 08:56:56 | -0.0003485 | -1.4073 | -3099.8396 | 0 | 关闭
14819 | 20 | 3 | 恒流放电 | 00:28:30 | 100:11:16 | -0.152 | 2.2916 | 0.0722 | 159.03 | 0 | 0 | 0.0722 | 159.03 | 0.0001673 | 368.58 | 0 | 0 | 0.0001673 | 368.58 | 2023-05-16 08:57:26 | -0.0003483 | -1.1514 | -2536.2101 | 0 | 关闭
14820 | 20 | 3 | 恒流放电 | 00:29:00 | 100:11:46 | -0.152 | 2.2905 | 0.0735 | 161.82 | 0 | 0 | 0.0735 | 161.82 | 0.0001702 | 374.97 | 0 | 0 | 0.0001702 | 374.97 | 2023-05-16 08:57:56 | -0.0003482 | -1.1514 | -2536.2212 | 0 | 关闭
14821 | 20 | 3 | 恒流放电 | 00:29:30 | 100:12:16 | -0.152 | 2.2894 | 0.0747 | 164.61 | 0 | 0 | 0.0747 | 164.61 | 0.0001731 | 381.36 | 0 | 0 | 0.0001731 | 381.36 | 2023-05-16 08:58:26 | -0.0003479 | -1.1515 | -2536.2546 | 0 | 关闭
14822 | 20 | 3 | 恒流放电 | 00:30:00 | 100:12:46 | -0.152 | 2.2881 | 0.076 | 167.4 | 0 | 0 | 0.076 | 167.4 | 0.000176 | 387.74 | 0 | 0 | 0.000176 | 387.74 | 2023-05-16 08:58:56 | -0.0003477 | -0.9743 | -2146.0428 | 0 | 关闭
14823 | 20 | 3 | 恒流放电 | 00:30:30 | 100:13:16 | -0.152 | 2.2867 | 0.0773 | 170.19 | 0 | 0 | 0.0773 | 170.19 | 0.0001789 | 394.12 | 0 | 0 | 0.0001789 | 394.12 | 2023-05-16 08:59:26 | -0.0003475 | -0.9047 | -1992.719 | 0 | 关闭
14824 | 20 | 3 | 恒流放电 | 00:31:00 | 100:13:46 | -0.152 | 2.285 | 0.0785 | 172.98 | 0 | 0 | 0.0785 | 172.98 | 0.0001818 | 400.5 | 0 | 0 | 0.0001818 | 400.5 | 2023-05-16 08:59:56 | -0.0003473 | -0.7451 | -1641.0843 | 0 | 关闭
14825 | 20 | 3 | 恒流放电 | 00:31:30 | 100:14:16 | -0.152 | 2.2831 | 0.0798 | 175.77 | 0 | 0 | 0.0798 | 175.77 | 0.0001847 | 406.87 | 0 | 0 | 0.0001847 | 406.87 | 2023-05-16 09:00:25 | -0.000347 | -0.6666 | -1468.3257 | 0 | 关闭
14826 | 20 | 3 | 恒流放电 | 00:32:00 | 100:14:46 | -0.152 | 2.2809 | 0.0811 | 178.56 | 0 | 0 | 0.0811 | 178.56 | 0.0001876 | 413.24 | 0 | 0 | 0.0001876 | 413.24 | 2023-05-16 09:00:55 | -0.0003467 | -0.5757 | -1268.0884 | 0 | 关闭
14827 | 20 | 3 | 恒流放电 | 00:32:30 | 100:15:16 | -0.152 | 2.2781 | 0.0823 | 181.35 | 0 | 0 | 0.0823 | 181.35 | 0.0001905 | 419.6 | 0 | 0 | 0.0001905 | 419.6 | 2023-05-16 09:01:25 | -0.0003462 | -0.4523 | -996.3595 | 0 | 关闭
14828 | 20 | 3 | 恒流放电 | 00:33:00 | 100:15:46 | -0.152 | 2.275 | 0.0836 | 184.14 | 0 | 0 | 0.0836 | 184.14 | 0.0001934 | 425.95 | 0 | 0 | 0.0001934 | 425.95 | 2023-05-16 09:01:55 | -0.0003458 | -0.4086 | -899.9455 | 0 | 关闭
14829 | 20 | 3 | 恒流放电 | 00:33:30 | 100:16:16 | -0.152 | 2.2712 | 0.0849 | 186.93 | 0 | 0 | 0.0849 | 186.93 | 0.0001963 | 432.29 | 0 | 0 | 0.0001963 | 432.29 | 2023-05-16 09:02:25 | -0.0003452 | -0.3333 | -734.1596 | 0 | 关闭
14830 | 20 | 3 | 恒流放电 | 00:34:00 | 100:16:46 | -0.152 | 2.2666 | 0.0861 | 189.72 | 0 | 0 | 0.0861 | 189.72 | 0.0001991 | 438.62 | 0 | 0 | 0.0001991 | 438.62 | 2023-05-16 09:02:55 | -0.0003445 | -0.2753 | -606.4903 | 0 | 关闭
14831 | 20 | 3 | 恒流放电 | 00:34:30 | 100:17:16 | -0.152 | 2.2612 | 0.0874 | 192.51 | 0 | 0 | 0.0874 | 192.51 | 0.000202 | 444.94 | 0 | 0 | 0.000202 | 444.94 | 2023-05-16 09:03:25 | -0.0003437 | -0.2346 | -516.6354 | 0 | 关闭
14832 | 20 | 3 | 恒流放电 | 00:35:00 | 100:17:46 | -0.152 | 2.255 | 0.0887 | 195.29 | 0 | 0 | 0.0887 | 195.29 | 0.0002049 | 451.24 | 0 | 0 | 0.0002049 | 451.24 | 2023-05-16 09:03:55 | -0.0003427 | -0.2043 | -449.9728 | 0 | 关闭
14833 | 20 | 3 | 恒流放电 | 00:35:30 | 100:18:16 | -0.152 | 2.2482 | 0.0899 | 198.08 | 0 | 0 | 0.0899 | 198.08 | 0.0002077 | 457.52 | 0 | 0 | 0.0002077 | 457.52 | 2023-05-16 09:04:25 | -0.0003417 | -0.1863 | -410.2621 | 0 | 关闭
14834 | 20 | 3 | 恒流放电 | 00:36:00 | 100:18:46 | -0.152 | 2.2406 | 0.0912 | 200.87 | 0 | 0 | 0.0912 | 200.87 | 0.0002106 | 463.78 | 0 | 0 | 0.0002106 | 463.78 | 2023-05-16 09:04:55 | -0.0003405 | -0.1667 | -367.0798 | 0 | 关闭
14835 | 20 | 3 | 恒流放电 | 00:36:30 | 100:19:16 | -0.152 | 2.2327 | 0.0925 | 203.66 | 0 | 0 | 0.0925 | 203.66 | 0.0002134 | 470.02 | 0 | 0 | 0.0002134 | 470.02 | 2023-05-16 09:05:25 | -0.0003393 | -0.1603 | -353.1401 | 0 | 关闭
14836 | 20 | 3 | 恒流放电 | 00:37:00 | 100:19:46 | -0.152 | 2.2249 | 0.0937 | 206.45 | 0 | 0 | 0.0937 | 206.45 | 0.0002162 | 476.24 | 0 | 0 | 0.0002162 | 476.24 | 2023-05-16 09:05:55 | -0.0003382 | -0.1624 | -357.6707 | 0 | 关闭
14837 | 20 | 3 | 恒流放电 | 00:37:30 | 100:20:16 | -0.152 | 2.2173 | 0.095 | 209.24 | 0 | 0 | 0.095 | 209.24 | 0.000219 | 482.44 | 0 | 0 | 0.000219 | 482.44 | 2023-05-16 09:06:25 | -0.000337 | -0.1667 | -367.0782 | 0 | 关闭
14838 | 20 | 3 | 恒流放电 | 00:38:00 | 100:20:46 | -0.152 | 2.2099 | 0.0963 | 212.03 | 0 | 0 | 0.0963 | 212.03 | 0.0002218 | 488.61 | 0 | 0 | 0.0002218 | 488.61 | 2023-05-16 09:06:55 | -0.0003359 | -0.1712 | -377.0026 | 0 | 关闭
14839 | 20 | 3 | 恒流放电 | 00:38:30 | 100:21:16 | -0.152 | 2.2029 | 0.0975 | 214.82 | 0 | 0 | 0.0975 | 214.82 | 0.0002246 | 494.77 | 0 | 0 | 0.0002246 | 494.77 | 2023-05-16 09:07:25 | -0.0003348 | -0.1809 | -398.5456 | 0 | 关闭
14840 | 20 | 3 | 恒流放电 | 00:39:00 | 100:21:46 | -0.152 | 2.1961 | 0.0988 | 217.61 | 0 | 0 | 0.0988 | 217.61 | 0.0002274 | 500.9 | 0 | 0 | 0.0002274 | 500.9 | 2023-05-16 09:07:55 | -0.0003338 | -0.1863 | -410.2603 | 0 | 关闭
14841 | 20 | 3 | 恒流放电 | 00:39:30 | 100:22:16 | -0.152 | 2.1897 | 0.1001 | 220.4 | 0 | 0 | 0.1001 | 220.4 | 0.0002302 | 507.02 | 0 | 0 | 0.0002302 | 507.02 | 2023-05-16 09:08:25 | -0.0003328 | -0.1979 | -435.8518 | 0 | 关闭
14842 | 20 | 3 | 恒流放电 | 00:40:00 | 100:22:46 | -0.152 | 2.1837 | 0.1013 | 223.19 | 0 | 0 | 0.1013 | 223.19 | 0.000233 | 513.12 | 0 | 0 | 0.000233 | 513.12 | 2023-05-16 09:08:55 | -0.0003319 | -0.2111 | -464.9168 | 0 | 关闭
14843 | 20 | 3 | 恒流放电 | 00:40:30 | 100:23:16 | -0.152 | 2.1778 | 0.1026 | 225.98 | 0 | 0 | 0.1026 | 225.98 | 0.0002357 | 519.2 | 0 | 0 | 0.0002357 | 519.2 | 2023-05-16 09:09:25 | -0.000331 | -0.2147 | -472.8673 | 0 | 关闭
14844 | 20 | 3 | 恒流放电 | 00:41:00 | 100:23:46 | -0.152 | 2.1721 | 0.1039 | 228.77 | 0 | 0 | 0.1039 | 228.77 | 0.0002385 | 525.27 | 0 | 0 | 0.0002385 | 525.27 | 2023-05-16 09:09:55 | -0.0003302 | -0.2222 | -489.4591 | 0 | 关闭
14845 | 20 | 3 | 恒流放电 | 00:41:30 | 100:24:16 | -0.152 | 2.1666 | 0.1051 | 231.56 | 0 | 0 | 0.1051 | 231.56 | 0.0002412 | 531.32 | 0 | 0 | 0.0002412 | 531.32 | 2023-05-16 09:10:25 | -0.0003293 | -0.2303 | -507.262 | 0 | 关闭
14846 | 20 | 3 | 恒流放电 | 00:42:00 | 100:24:46 | -0.152 | 2.1613 | 0.1064 | 234.35 | 0 | 0 | 0.1064 | 234.35 | 0.000244 | 537.36 | 0 | 0 | 0.000244 | 537.36 | 2023-05-16 09:10:55 | -0.0003285 | -0.239 | -526.404 | 0 | 关闭
14847 | 20 | 3 | 恒流放电 | 00:42:30 | 100:25:16 | -0.152 | 2.156 | 0.1077 | 237.14 | 0 | 0 | 0.1077 | 237.14 | 0.0002467 | 543.38 | 0 | 0 | 0.0002467 | 543.38 | 2023-05-16 09:11:25 | -0.0003277 | -0.239 | -526.3948 | 0 | 关闭
14848 | 20 | 3 | 恒流放电 | 00:43:00 | 100:25:46 | -0.152 | 2.151 | 0.1089 | 239.93 | 0 | 0 | 0.1089 | 239.93 | 0.0002494 | 549.39 | 0 | 0 | 0.0002494 | 549.39 | 2023-05-16 09:11:55 | -0.000327 | -0.2533 | -557.9834 | 0 | 关闭
14849 | 20 | 3 | 恒流放电 | 00:43:30 | 100:26:16 | -0.152 | 2.1461 | 0.1102 | 242.72 | 0 | 0 | 0.1102 | 242.72 | 0.0002521 | 555.39 | 0 | 0 | 0.0002521 | 555.39 | 2023-05-16 09:12:25 | -0.0003262 | -0.2585 | -569.4207 | 0 | 关闭
14850 | 20 | 3 | 恒流放电 | 00:44:00 | 100:26:46 | -0.152 | 2.1411 | 0.1115 | 245.51 | 0 | 0 | 0.1115 | 245.51 | 0.0002549 | 561.37 | 0 | 0 | 0.0002549 | 561.37 | 2023-05-16 09:12:55 | -0.0003255 | -0.2534 | -558.047 | 0 | 关闭
14851 | 20 | 3 | 恒流放电 | 00:44:30 | 100:27:16 | -0.152 | 2.136 | 0.1127 | 248.3 | 0 | 0 | 0.1127 | 248.3 | 0.0002576 | 567.33 | 0 | 0 | 0.0002576 | 567.33 | 2023-05-16 09:13:25 | -0.0003246 | -0.2483 | -547.0089 | 0 | 关闭
14852 | 20 | 3 | 恒流放电 | 00:45:00 | 100:27:46 | -0.152 | 2.131 | 0.114 | 251.09 | 0 | 0 | 0.114 | 251.09 | 0.0002603 | 573.28 | 0 | 0 | 0.0002603 | 573.28 | 2023-05-16 09:13:55 | -0.0003239 | -0.2533 | -557.9295 | 0 | 关闭
14853 | 20 | 3 | 恒流放电 | 00:45:30 | 100:28:16 | -0.152 | 2.126 | 0.1153 | 253.88 | 0 | 0 | 0.1153 | 253.88 | 0.000263 | 579.22 | 0 | 0 | 0.000263 | 579.22 | 2023-05-16 09:14:25 | -0.0003231 | -0.2533 | -557.9197 | 0 | 关闭
14854 | 20 | 3 | 恒流放电 | 00:46:00 | 100:28:46 | -0.152 | 2.121 | 0.1165 | 256.67 | 0 | 0 | 0.1165 | 256.67 | 0.0002657 | 585.15 | 0 | 0 | 0.0002657 | 585.15 | 2023-05-16 09:14:55 | -0.0003223 | -0.2533 | -557.9295 | 0 | 关闭
14855 | 20 | 3 | 恒流放电 | 00:46:30 | 100:29:16 | -0.152 | 2.116 | 0.1178 | 259.46 | 0 | 0 | 0.1178 | 259.46 | 0.0002683 | 591.06 | 0 | 0 | 0.0002683 | 591.06 | 2023-05-16 09:15:25 | -0.0003216 | -0.2533 | -557.9295 | 0 | 关闭
14856 | 20 | 3 | 恒流放电 | 00:47:00 | 100:29:46 | -0.152 | 2.1108 | 0.1191 | 262.25 | 0 | 0 | 0.1191 | 262.25 | 0.000271 | 596.95 | 0 | 0 | 0.000271 | 596.95 | 2023-05-16 09:15:55 | -0.0003208 | -0.2436 | -536.466 | 0 | 关闭
14857 | 20 | 3 | 恒流放电 | 00:47:30 | 100:30:16 | -0.152 | 2.1057 | 0.1203 | 265.04 | 0 | 0 | 0.1203 | 265.04 | 0.0002737 | 602.83 | 0 | 0 | 0.0002737 | 602.83 | 2023-05-16 09:16:25 | -0.00032 | -0.2483 | -546.9897 | 0 | 关闭
14858 | 20 | 3 | 恒流放电 | 00:48:00 | 100:30:46 | -0.152 | 2.1006 | 0.1216 | 267.83 | 0 | 0 | 0.1216 | 267.83 | 0.0002763 | 608.7 | 0 | 0 | 0.0002763 | 608.7 | 2023-05-16 09:16:55 | -0.0003192 | -0.2483 | -546.9849 | 0 | 关闭
14859 | 20 | 3 | 恒流放电 | 00:48:30 | 100:31:16 | -0.152 | 2.0955 | 0.1229 | 270.62 | 0 | 0 | 0.1229 | 270.62 | 0.000279 | 614.55 | 0 | 0 | 0.000279 | 614.55 | 2023-05-16 09:17:25 | -0.0003185 | -0.2483 | -546.9945 | 0 | 关闭
14860 | 20 | 3 | 恒流放电 | 00:49:00 | 100:31:46 | -0.152 | 2.0907 | 0.1241 | 273.41 | 0 | 0 | 0.1241 | 273.41 | 0.0002817 | 620.39 | 0 | 0 | 0.0002817 | 620.39 | 2023-05-16 09:17:55 | -0.0003177 | -0.2639 | -581.1817 | 0 | 关闭
14861 | 20 | 3 | 恒流放电 | 00:49:30 | 100:32:16 | -0.152 | 2.0869 | 0.1254 | 276.2 | 0 | 0 | 0.1254 | 276.2 | 0.0002843 | 626.22 | 0 | 0 | 0.0002843 | 626.22 | 2023-05-16 09:18:25 | -0.0003172 | -0.3333 | -734.1242 | 0 | 关闭
14862 | 20 | 3 | 恒流放电 | 00:50:00 | 100:32:46 | -0.152 | 2.085 | 0.1267 | 278.99 | 0 | 0 | 0.1267 | 278.99 | 0.0002869 | 632.04 | 0 | 0 | 0.0002869 | 632.04 | 2023-05-16 09:18:55 | -0.0003169 | -0.6666 | -1468.2484 | 0 | 关闭
14863 | 20 | 3 | 恒流放电 | 00:50:30 | 100:33:16 | -0.152 | 2.0856 | 0.1279 | 281.78 | 0 | 0 | 0.1279 | 281.78 | 0.0002896 | 637.85 | 0 | 0 | 0.0002896 | 637.85 | 2023-05-16 09:19:25 | -0.000317 | 2.1109 | 4649.4534 | 0 | 关闭
14864 | 20 | 3 | 恒流放电 | 00:51:00 | 100:33:46 | -0.152 | 2.0878 | 0.1292 | 284.57 | 0 | 0 | 0.1292 | 284.57 | 0.0002922 | 643.67 | 0 | 0 | 0.0002922 | 643.67 | 2023-05-16 09:19:55 | -0.0003173 | 0.5757 | 1268.0216 | 0 | 关闭
14865 | 20 | 3 | 恒流放电 | 00:51:30 | 100:34:16 | -0.152 | 2.0904 | 0.1305 | 287.36 | 0 | 0 | 0.1305 | 287.36 | 0.0002949 | 649.5 | 0 | 0 | 0.0002949 | 649.5 | 2023-05-16 09:20:25 | -0.0003177 | 0.4871 | 1072.932 | 0 | 关闭
14866 | 20 | 3 | 恒流放电 | 00:52:00 | 100:34:46 | -0.152 | 2.0927 | 0.1317 | 290.15 | 0 | 0 | 0.1317 | 290.15 | 0.0002975 | 655.34 | 0 | 0 | 0.0002975 | 655.34 | 2023-05-16 09:20:55 | -0.0003181 | 0.5507 | 1212.8903 | 0 | 关闭
14867 | 20 | 3 | 恒流放电 | 00:52:30 | 100:35:16 | -0.152 | 2.0947 | 0.133 | 292.94 | 0 | 0 | 0.133 | 292.94 | 0.0003002 | 661.18 | 0 | 0 | 0.0003002 | 661.18 | 2023-05-16 09:21:25 | -0.0003183 | 0.6332 | 1394.7871 | 0 | 关闭
14868 | 20 | 3 | 恒流放电 | 00:53:00 | 100:35:46 | -0.152 | 2.0963 | 0.1343 | 295.73 | 0 | 0 | 0.1343 | 295.73 | 0.0003028 | 667.02 | 0 | 0 | 0.0003028 | 667.02 | 2023-05-16 09:21:55 | -0.0003186 | 0.7916 | 1743.5144 | 0 | 关闭
14869 | 20 | 3 | 恒流放电 | 00:53:30 | 100:36:16 | -0.152 | 2.0977 | 0.1355 | 298.52 | 0 | 0 | 0.1355 | 298.52 | 0.0003055 | 672.87 | 0 | 0 | 0.0003055 | 672.87 | 2023-05-16 09:22:25 | -0.0003188 | 0.9047 | 1992.6229 | 0 | 关闭
14870 | 20 | 3 | 恒流放电 | 00:54:00 | 100:36:46 | -0.152 | 2.0989 | 0.1368 | 301.31 | 0 | 0 | 0.1368 | 301.31 | 0.0003081 | 678.73 | 0 | 0 | 0.0003081 | 678.73 | 2023-05-16 09:22:55 | -0.000319 | 1.0554 | 2324.6655 | 0 | 关闭
14871 | 20 | 3 | 恒流放电 | 00:54:30 | 100:37:16 | -0.152 | 2.1 | 0.1381 | 304.09 | 0 | 0 | 0.1381 | 304.09 | 0.0003108 | 684.58 | 0 | 0 | 0.0003108 | 684.58 | 2023-05-16 09:23:25 | -0.0003191 | 1.1514 | 2536.0877 | 0 | 关闭
14872 | 20 | 3 | 恒流放电 | 00:55:00 | 100:37:46 | -0.152 | 2.1009 | 0.1393 | 306.88 | 0 | 0 | 0.1393 | 306.88 | 0.0003135 | 690.44 | 0 | 0 | 0.0003135 | 690.44 | 2023-05-16 09:23:55 | -0.0003193 | 1.4072 | 3099.6356 | 0 | 关闭
14873 | 20 | 3 | 恒流放电 | 00:55:30 | 100:38:16 | -0.152 | 2.1019 | 0.1406 | 309.67 | 0 | 0 | 0.1406 | 309.67 | 0.0003161 | 696.31 | 0 | 0 | 0.0003161 | 696.31 | 2023-05-16 09:24:25 | -0.0003194 | 1.2665 | 2789.6476 | 0 | 关闭
14874 | 20 | 3 | 恒流放电 | 00:56:00 | 100:38:46 | -0.152 | 2.1025 | 0.1419 | 312.46 | 0 | 0 | 0.1419 | 312.46 | 0.0003188 | 702.17 | 0 | 0 | 0.0003188 | 702.17 | 2023-05-16 09:24:55 | -0.0003195 | 2.1109 | 4649.4534 | 0 | 关闭
14875 | 20 | 3 | 恒流放电 | 00:56:30 | 100:39:16 | -0.152 | 2.1032 | 0.1431 | 315.25 | 0 | 0 | 0.1431 | 315.25 | 0.0003214 | 708.04 | 0 | 0 | 0.0003214 | 708.04 | 2023-05-16 09:25:25 | -0.0003197 | 1.8093 | 3985.2108 | 0 | 关闭
14876 | 20 | 3 | 恒流放电 | 00:57:00 | 100:39:46 | -0.152 | 2.1037 | 0.1444 | 318.04 | 0 | 0 | 0.1444 | 318.04 | 0.0003241 | 713.9 | 0 | 0 | 0.0003241 | 713.9 | 2023-05-16 09:25:55 | -0.0003197 | 2.533 | 5579.2462 | 0 | 关闭
14877 | 20 | 3 | 恒流放电 | 00:57:30 | 100:40:16 | -0.152 | 2.1042 | 0.1457 | 320.83 | 0 | 0 | 0.1457 | 320.83 | 0.0003268 | 719.77 | 0 | 0 | 0.0003268 | 719.77 | 2023-05-16 09:26:25 | -0.0003198 | 2.533 | 5579.2952 | 0 | 关闭
14878 | 20 | 3 | 恒流放电 | 00:58:00 | 100:40:46 | -0.152 | 2.1048 | 0.1469 | 323.62 | 0 | 0 | 0.1469 | 323.62 | 0.0003294 | 725.64 | 0 | 0 | 0.0003294 | 725.64 | 2023-05-16 09:26:55 | -0.0003199 | 2.1108 | 4649.4126 | 0 | 关闭
14879 | 20 | 3 | 恒流放电 | 00:58:30 | 100:41:16 | -0.152 | 2.1052 | 0.1482 | 326.41 | 0 | 0 | 0.1482 | 326.41 | 0.0003321 | 731.52 | 0 | 0 | 0.0003321 | 731.52 | 2023-05-16 09:27:25 | -0.0003199 | 3.1663 | 6974.1801 | 0 | 关闭
14880 | 20 | 3 | 恒流放电 | 00:59:00 | 100:41:46 | -0.152 | 2.1056 | 0.1495 | 329.2 | 0 | 0 | 0.1495 | 329.2 | 0.0003348 | 737.39 | 0 | 0 | 0.0003348 | 737.39 | 2023-05-16 09:27:55 | -0.00032 | 3.1663 | 6974.1801 | 0 | 关闭
14881 | 20 | 3 | 恒流放电 | 00:59:30 | 100:42:16 | -0.152 | 2.106 | 0.1507 | 331.99 | 0 | 0 | 0.1507 | 331.99 | 0.0003374 | 743.26 | 0 | 0 | 0.0003374 | 743.26 | 2023-05-16 09:28:25 | -0.00032 | 3.1663 | 6974.1189 | 0 | 关闭
14882 | 20 | 3 | 恒流放电 | 01:00:00 | 100:42:46 | -0.152 | 2.1064 | 0.152 | 334.78 | 0 | 0 | 0.152 | 334.78 | 0.0003401 | 749.14 | 0 | 0 | 0.0003401 | 749.14 | 2023-05-16 09:28:55 | -0.0003202 | 3.1662 | 6974.0578 | 0 | 关闭
14883 | 20 | 3 | 恒流放电 | 01:00:30 | 100:43:16 | -0.152 | 2.1067 | 0.1533 | 337.57 | 0 | 0 | 0.1533 | 337.57 | 0.0003428 | 755.02 | 0 | 0 | 0.0003428 | 755.02 | 2023-05-16 09:29:25 | -0.0003202 | 4.2217 | 9298.8253 | 0 | 关闭
14884 | 20 | 3 | 恒流放电 | 01:01:00 | 100:43:46 | -0.152 | 2.1072 | 0.1545 | 340.36 | 0 | 0 | 0.1545 | 340.36 | 0.0003454 | 760.89 | 0 | 0 | 0.0003454 | 760.89 | 2023-05-16 09:29:55 | -0.0003203 | 2.533 | 5579.1973 | 0 | 关闭
14885 | 20 | 3 | 恒流放电 | 01:01:30 | 100:44:16 | -0.152 | 2.1076 | 0.1558 | 343.15 | 0 | 0 | 0.1558 | 343.15 | 0.0003481 | 766.77 | 0 | 0 | 0.0003481 | 766.77 | 2023-05-16 09:30:25 | -0.0003203 | 3.1663 | 6974.1189 | 0 | 关闭
14886 | 20 | 3 | 恒流放电 | 01:02:00 | 100:44:46 | -0.152 | 2.108 | 0.1571 | 345.94 | 0 | 0 | 0.1571 | 345.94 | 0.0003508 | 772.65 | 0 | 0 | 0.0003508 | 772.65 | 2023-05-16 09:30:55 | -0.0003204 | 3.1663 | 6974.1189 | 0 | 关闭
14887 | 20 | 3 | 恒流放电 | 01:02:30 | 100:45:16 | -0.152 | 2.1083 | 0.1583 | 348.73 | 0 | 0 | 0.1583 | 348.73 | 0.0003535 | 778.53 | 0 | 0 | 0.0003535 | 778.53 | 2023-05-16 09:31:25 | -0.0003204 | 4.2216 | 9298.7437 | 0 | 关闭
14888 | 20 | 3 | 恒流放电 | 01:03:00 | 100:45:46 | -0.152 | 2.1089 | 0.1596 | 351.52 | 0 | 0 | 0.1596 | 351.52 | 0.0003561 | 784.42 | 0 | 0 | 0.0003561 | 784.42 | 2023-05-16 09:31:55 | -0.0003205 | 2.1109 | 4649.535 | 0 | 关闭
14889 | 20 | 3 | 恒流放电 | 01:03:30 | 100:46:16 | -0.152 | 2.1093 | 0.1609 | 354.31 | 0 | 0 | 0.1609 | 354.31 | 0.0003588 | 790.3 | 0 | 0 | 0.0003588 | 790.3 | 2023-05-16 09:32:25 | -0.0003206 | 3.1665 | 6974.6696 | 0 | 关闭
14890 | 20 | 3 | 恒流放电 | 01:04:00 | 100:46:46 | -0.152 | 2.1097 | 0.1621 | 357.1 | 0 | 0 | 0.1621 | 357.1 | 0.0003615 | 796.18 | 0 | 0 | 0.0003615 | 796.18 | 2023-05-16 09:32:55 | -0.0003207 | 3.1664 | 6974.486 | 0 | 关闭
14891 | 20 | 3 | 恒流放电 | 01:04:30 | 100:47:16 | -0.152 | 2.11 | 0.1634 | 359.89 | 0 | 0 | 0.1634 | 359.89 | 0.0003641 | 802.07 | 0 | 0 | 0.0003641 | 802.07 | 2023-05-16 09:33:25 | -0.0003207 | 4.2217 | 9298.9068 | 0 | 关闭
14892 | 20 | 3 | 恒流放电 | 01:05:00 | 100:47:46 | -0.152 | 2.1103 | 0.1647 | 362.68 | 0 | 0 | 0.1647 | 362.68 | 0.0003668 | 807.96 | 0 | 0 | 0.0003668 | 807.96 | 2023-05-16 09:33:55 | -0.0003207 | 4.2218 | 9299.1516 | 0 | 关闭
14893 | 20 | 3 | 恒流放电 | 01:05:30 | 100:48:16 | -0.152 | 2.1107 | 0.1659 | 365.47 | 0 | 0 | 0.1659 | 365.47 | 0.0003695 | 813.85 | 0 | 0 | 0.0003695 | 813.85 | 2023-05-16 09:34:25 | -0.0003208 | 3.1663 | 6974.3025 | 0 | 关闭
14894 | 20 | 3 | 恒流放电 | 01:06:00 | 100:48:46 | -0.152 | 2.1109 | 0.1672 | 368.26 | 0 | 0 | 0.1672 | 368.26 | 0.0003722 | 819.73 | 0 | 0 | 0.0003722 | 819.73 | 2023-05-16 09:34:55 | -0.0003208 | 6.3327 | 13948.7274 | 0 | 关闭
14895 | 20 | 3 | 恒流放电 | 01:06:30 | 100:49:16 | -0.152 | 2.1112 | 0.1685 | 371.05 | 0 | 0 | 0.1685 | 371.05 | 0.0003748 | 825.62 | 0 | 0 | 0.0003748 | 825.62 | 2023-05-16 09:35:25 | -0.0003209 | 4.2218 | 9299.07 | 0 | 关闭
14896 | 20 | 3 | 恒流放电 | 01:07:00 | 100:49:46 | -0.152 | 2.1114 | 0.1697 | 373.84 | 0 | 0 | 0.1697 | 373.84 | 0.0003775 | 831.51 | 0 | 0 | 0.0003775 | 831.51 | 2023-05-16 09:35:55 | -0.0003209 | 6.3328 | 13948.9721 | 0 | 关闭
14897 | 20 | 3 | 恒流放电 | 01:07:30 | 100:50:16 | -0.152 | 2.1116 | 0.171 | 376.63 | 0 | 0 | 0.171 | 376.63 | 0.0003802 | 837.4 | 0 | 0 | 0.0003802 | 837.4 | 2023-05-16 09:36:25 | -0.0003209 | 6.3327 | 13948.7274 | 0 | 关闭
14898 | 20 | 3 | 恒流放电 | 01:08:00 | 100:50:46 | -0.152 | 2.1117 | 0.1723 | 379.42 | 0 | 0 | 0.1723 | 379.42 | 0.0003829 | 843.29 | 0 | 0 | 0.0003829 | 843.29 | 2023-05-16 09:36:55 | -0.0003209 | 12.6654 | 27897.4547 | 0 | 关闭
14899 | 20 | 3 | 恒流放电 | 01:08:30 | 100:51:16 | -0.152 | 2.1117 | 0.1735 | 382.21 | 0 | 0 | 0.1735 | 382.21 | 0.0003855 | 849.19 | 0 | 0 | 0.0003855 | 849.19 | 2023-05-16 09:37:25 | -0.000321 | 0 | 0 | 0 | 关闭
14900 | 20 | 3 | 恒流放电 | 01:09:00 | 100:51:46 | -0.152 | 2.112 | 0.1748 | 385 | 0 | 0 | 0.1748 | 385 | 0.0003882 | 855.08 | 0 | 0 | 0.0003882 | 855.08 | 2023-05-16 09:37:55 | -0.000321 | 4.2219 | 9299.3147 | 0 | 关闭
14901 | 20 | 3 | 恒流放电 | 01:09:30 | 100:52:16 | -0.152 | 2.1122 | 0.1761 | 387.79 | 0 | 0 | 0.1761 | 387.79 | 0.0003909 | 860.97 | 0 | 0 | 0.0003909 | 860.97 | 2023-05-16 09:38:25 | -0.000321 | 6.3328 | 13948.9721 | 0 | 关闭
14902 | 20 | 3 | 恒流放电 | 01:10:00 | 100:52:46 | -0.152 | 2.1121 | 0.1773 | 390.58 | 0 | 0 | 0.1773 | 390.58 | 0.0003936 | 866.86 | 0 | 0 | 0.0003936 | 866.86 | 2023-05-16 09:38:55 | -0.000321 | -12.6654 | -27897.4547 | 0 | 关闭
14903 | 20 | 3 | 恒流放电 | 01:10:30 | 100:53:16 | -0.152 | 2.1123 | 0.1786 | 393.37 | 0 | 0 | 0.1786 | 393.37 | 0.0003962 | 872.75 | 0 | 0 | 0.0003962 | 872.75 | 2023-05-16 09:39:25 | -0.000321 | 6.3327 | 13948.7274 | 0 | 关闭
14904 | 20 | 3 | 恒流放电 | 01:11:00 | 100:53:46 | -0.152 | 2.1124 | 0.1799 | 396.16 | 0 | 0 | 0.1799 | 396.16 | 0.0003989 | 878.65 | 0 | 0 | 0.0003989 | 878.65 | 2023-05-16 09:39:55 | -0.0003211 | 12.6657 | 27897.9442 | 0 | 关闭
14905 | 20 | 3 | 恒流放电 | 01:11:30 | 100:54:16 | -0.152 | 2.1125 | 0.1811 | 398.94 | 0 | 0 | 0.1811 | 398.94 | 0.0004016 | 884.54 | 0 | 0 | 0.0004016 | 884.54 | 2023-05-16 09:40:25 | -0.0003211 | 12.6656 | 27897.6995 | 0 | 关闭
14906 | 20 | 3 | 恒流放电 | 01:12:00 | 100:54:46 | -0.152 | 2.1126 | 0.1824 | 401.73 | 0 | 0 | 0.1824 | 401.73 | 0.0004043 | 890.43 | 0 | 0 | 0.0004043 | 890.43 | 2023-05-16 09:40:55 | -0.0003211 | 12.6654 | 27897.4547 | 0 | 关闭
14907 | 20 | 3 | 恒流放电 | 01:12:30 | 100:55:16 | -0.152 | 2.1127 | 0.1837 | 404.52 | 0 | 0 | 0.1837 | 404.52 | 0.0004069 | 896.33 | 0 | 0 | 0.0004069 | 896.33 | 2023-05-16 09:41:25 | -0.0003211 | 12.6653 | 27897.21 | 0 | 关闭
14908 | 20 | 3 | 恒流放电 | 01:13:00 | 100:55:46 | -0.152 | 2.1128 | 0.1849 | 407.31 | 0 | 0 | 0.1849 | 407.31 | 0.0004096 | 902.22 | 0 | 0 | 0.0004096 | 902.22 | 2023-05-16 09:41:55 | -0.0003211 | 12.6654 | 27897.4547 | 0 | 关闭
14909 | 20 | 3 | 恒流放电 | 01:13:30 | 100:56:16 | -0.152 | 2.1128 | 0.1862 | 410.1 | 0 | 0 | 0.1862 | 410.1 | 0.0004123 | 908.12 | 0 | 0 | 0.0004123 | 908.12 | 2023-05-16 09:42:25 | -0.0003211 | 0 | 0 | 0 | 关闭
14910 | 20 | 3 | 恒流放电 | 01:14:00 | 100:56:46 | -0.152 | 2.1129 | 0.1875 | 412.89 | 0 | 0 | 0.1875 | 412.89 | 0.000415 | 914.01 | 0 | 0 | 0.000415 | 914.01 | 2023-05-16 09:42:55 | -0.0003211 | 12.6654 | 27897.4547 | 0 | 关闭
14911 | 20 | 3 | 恒流放电 | 01:14:30 | 100:57:16 | -0.152 | 2.113 | 0.1887 | 415.68 | 0 | 0 | 0.1887 | 415.68 | 0.0004176 | 919.9 | 0 | 0 | 0.0004176 | 919.9 | 2023-05-16 09:43:25 | -0.0003211 | 12.6651 | 27896.7205 | 0 | 关闭
14912 | 20 | 3 | 恒流放电 | 01:15:00 | 100:57:46 | -0.152 | 2.1131 | 0.19 | 418.47 | 0 | 0 | 0.19 | 418.47 | 0.0004203 | 925.8 | 0 | 0 | 0.0004203 | 925.8 | 2023-05-16 09:43:55 | -0.0003211 | 12.6651 | 27896.7205 | 0 | 关闭
14913 | 20 | 3 | 恒流放电 | 01:15:30 | 100:58:16 | -0.152 | 2.1133 | 0.1913 | 421.26 | 0 | 0 | 0.1913 | 421.26 | 0.000423 | 931.69 | 0 | 0 | 0.000423 | 931.69 | 2023-05-16 09:44:25 | -0.0003212 | 6.3327 | 13948.605 | 0 | 关闭
14914 | 20 | 3 | 恒流放电 | 01:16:00 | 100:58:46 | -0.152 | 2.1135 | 0.1925 | 424.05 | 0 | 0 | 0.1925 | 424.05 | 0.0004257 | 937.59 | 0 | 0 | 0.0004257 | 937.59 | 2023-05-16 09:44:55 | -0.0003213 | 6.3326 | 13948.3603 | 0 | 关闭
14915 | 20 | 3 | 恒流放电 | 01:16:30 | 100:59:16 | -0.152 | 2.1136 | 0.1938 | 426.84 | 0 | 0 | 0.1938 | 426.84 | 0.0004283 | 943.49 | 0 | 0 | 0.0004283 | 943.49 | 2023-05-16 09:45:25 | -0.0003212 | 12.6653 | 27897.21 | 0 | 关闭
14916 | 20 | 3 | 恒流放电 | 01:17:00 | 100:59:46 | -0.152 | 2.1138 | 0.1951 | 429.63 | 0 | 0 | 0.1951 | 429.63 | 0.000431 | 949.38 | 0 | 0 | 0.000431 | 949.38 | 2023-05-16 09:45:55 | -0.0003213 | 6.3328 | 13948.8497 | 0 | 关闭
14917 | 20 | 3 | 恒流放电 | 01:17:30 | 101:00:16 | -0.152 | 2.1139 | 0.1963 | 432.42 | 0 | 0 | 0.1963 | 432.42 | 0.0004337 | 955.28 | 0 | 0 | 0.0004337 | 955.28 | 2023-05-16 09:46:25 | -0.0003213 | 12.6651 | 27896.7205 | 0 | 关闭
14918 | 20 | 3 | 恒流放电 | 01:18:00 | 101:00:46 | -0.152 | 2.114 | 0.1976 | 435.21 | 0 | 0 | 0.1976 | 435.21 | 0.0004364 | 961.18 | 0 | 0 | 0.0004364 | 961.18 | 2023-05-16 09:46:55 | -0.0003213 | 12.6656 | 27897.6995 | 0 | 关闭
14919 | 20 | 3 | 恒流放电 | 01:18:30 | 101:01:16 | -0.152 | 2.1142 | 0.1989 | 438 | 0 | 0 | 0.1989 | 438 | 0.0004391 | 967.08 | 0 | 0 | 0.0004391 | 967.08 | 2023-05-16 09:47:25 | -0.0003213 | 6.3328 | 13948.8497 | 0 | 关闭
14920 | 20 | 3 | 恒流放电 | 01:19:00 | 101:01:46 | -0.152 | 2.1144 | 0.2001 | 440.79 | 0 | 0 | 0.2001 | 440.79 | 0.0004417 | 972.97 | 0 | 0 | 0.0004417 | 972.97 | 2023-05-16 09:47:55 | -0.0003214 | 6.3327 | 13948.605 | 0 | 关闭
14921 | 20 | 3 | 恒流放电 | 01:19:30 | 101:02:16 | -0.152 | 2.1144 | 0.2014 | 443.58 | 0 | 0 | 0.2014 | 443.58 | 0.0004444 | 978.87 | 0 | 0 | 0.0004444 | 978.87 | 2023-05-16 09:48:25 | -0.0003213 | 0 | 0 | 0 | 关闭
14922 | 20 | 3 | 恒流放电 | 01:20:00 | 101:02:46 | -0.152 | 2.1145 | 0.2027 | 446.37 | 0 | 0 | 0.2027 | 446.37 | 0.0004471 | 984.77 | 0 | 0 | 0.0004471 | 984.77 | 2023-05-16 09:48:55 | -0.0003214 | 12.6653 | 27897.21 | 0 | 关闭
14923 | 20 | 3 | 恒流放电 | 01:20:30 | 101:03:16 | -0.152 | 2.1144 | 0.2039 | 449.16 | 0 | 0 | 0.2039 | 449.16 | 0.0004498 | 990.67 | 0 | 0 | 0.0004498 | 990.67 | 2023-05-16 09:49:25 | -0.0003213 | -12.6653 | -27897.21 | 0 | 关闭
14924 | 20 | 3 | 恒流放电 | 01:21:00 | 101:03:46 | -0.152 | 2.1143 | 0.2052 | 451.95 | 0 | 0 | 0.2052 | 451.95 | 0.0004524 | 996.57 | 0 | 0 | 0.0004524 | 996.57 | 2023-05-16 09:49:55 | -0.0003213 | -12.6653 | -27897.21 | 0 | 关闭
14925 | 20 | 3 | 恒流放电 | 01:21:30 | 101:04:16 | -0.152 | 2.1142 | 0.2065 | 454.74 | 0 | 0 | 0.2065 | 454.74 | 0.0004551 | 1002.47 | 0 | 0 | 0.0004551 | 1002.47 | 2023-05-16 09:50:25 | -0.0003213 | -12.6656 | -27897.6995 | 0 | 关闭
14926 | 20 | 3 | 恒流放电 | 01:22:00 | 101:04:46 | -0.152 | 2.1142 | 0.2077 | 457.53 | 0 | 0 | 0.2077 | 457.53 | 0.0004578 | 1008.37 | 0 | 0 | 0.0004578 | 1008.37 | 2023-05-16 09:50:55 | -0.0003213 | 0 | 0 | 0 | 关闭
14927 | 20 | 3 | 恒流放电 | 01:22:30 | 101:05:16 | -0.152 | 2.1142 | 0.209 | 460.32 | 0 | 0 | 0.209 | 460.32 | 0.0004605 | 1014.26 | 0 | 0 | 0.0004605 | 1014.26 | 2023-05-16 09:51:25 | -0.0003213 | 0 | 0 | 0 | 关闭
14928 | 20 | 3 | 恒流放电 | 01:23:00 | 101:05:46 | -0.152 | 2.1141 | 0.2103 | 463.11 | 0 | 0 | 0.2103 | 463.11 | 0.0004632 | 1020.16 | 0 | 0 | 0.0004632 | 1020.16 | 2023-05-16 09:51:55 | -0.0003213 | -12.6653 | -27897.21 | 0 | 关闭
14929 | 20 | 3 | 恒流放电 | 01:23:30 | 101:06:16 | -0.152 | 2.1139 | 0.2115 | 465.9 | 0 | 0 | 0.2115 | 465.9 | 0.0004658 | 1026.06 | 0 | 0 | 0.0004658 | 1026.06 | 2023-05-16 09:52:25 | -0.0003213 | -6.3328 | -13948.8497 | 0 | 关闭
14930 | 20 | 3 | 恒流放电 | 01:24:00 | 101:06:46 | -0.152 | 2.1139 | 0.2128 | 468.69 | 0 | 0 | 0.2128 | 468.69 | 0.0004685 | 1031.96 | 0 | 0 | 0.0004685 | 1031.96 | 2023-05-16 09:52:55 | -0.0003213 | 0 | 0 | 0 | 关闭
14931 | 20 | 3 | 恒流放电 | 01:24:30 | 101:07:16 | -0.152 | 2.1139 | 0.2141 | 471.48 | 0 | 0 | 0.2141 | 471.48 | 0.0004712 | 1037.85 | 0 | 0 | 0.0004712 | 1037.85 | 2023-05-16 09:53:25 | -0.0003213 | 0 | 0 | 0 | 关闭
14932 | 20 | 3 | 恒流放电 | 01:25:00 | 101:07:46 | -0.152 | 2.1138 | 0.2153 | 474.27 | 0 | 0 | 0.2153 | 474.27 | 0.0004739 | 1043.75 | 0 | 0 | 0.0004739 | 1043.75 | 2023-05-16 09:53:55 | -0.0003213 | -12.6653 | -27897.21 | 0 | 关闭
14933 | 20 | 3 | 恒流放电 | 01:25:30 | 101:08:16 | -0.152 | 2.1138 | 0.2166 | 477.06 | 0 | 0 | 0.2166 | 477.06 | 0.0004765 | 1049.65 | 0 | 0 | 0.0004765 | 1049.65 | 2023-05-16 09:54:25 | -0.0003213 | 0 | 0 | 0 | 关闭
14934 | 20 | 3 | 恒流放电 | 01:26:00 | 101:08:46 | -0.152 | 2.1139 | 0.2179 | 479.85 | 0 | 0 | 0.2179 | 479.85 | 0.0004792 | 1055.55 | 0 | 0 | 0.0004792 | 1055.55 | 2023-05-16 09:54:55 | -0.0003213 | 12.6651 | 27896.7205 | 0 | 关闭
14935 | 20 | 3 | 恒流放电 | 01:26:30 | 101:09:16 | -0.152 | 2.1139 | 0.2191 | 482.64 | 0 | 0 | 0.2191 | 482.64 | 0.0004819 | 1061.44 | 0 | 0 | 0.0004819 | 1061.44 | 2023-05-16 09:55:25 | -0.0003213 | 0 | 0 | 0 | 关闭
14936 | 20 | 3 | 恒流放电 | 01:27:00 | 101:09:46 | -0.152 | 2.1139 | 0.2204 | 485.43 | 0 | 0 | 0.2204 | 485.43 | 0.0004846 | 1067.34 | 0 | 0 | 0.0004846 | 1067.34 | 2023-05-16 09:55:55 | -0.0003213 | 0 | 0 | 0 | 关闭
14937 | 20 | 3 | 恒流放电 | 01:27:30 | 101:10:16 | -0.152 | 2.114 | 0.2217 | 488.22 | 0 | 0 | 0.2217 | 488.22 | 0.0004872 | 1073.24 | 0 | 0 | 0.0004872 | 1073.24 | 2023-05-16 09:56:25 | -0.0003213 | 12.6653 | 27897.21 | 0 | 关闭
14938 | 20 | 3 | 恒流放电 | 01:28:00 | 101:10:46 | -0.152 | 2.114 | 0.2229 | 491.01 | 0 | 0 | 0.2229 | 491.01 | 0.0004899 | 1079.13 | 0 | 0 | 0.0004899 | 1079.13 | 2023-05-16 09:56:55 | -0.0003213 | 0 | 0 | 0 | 关闭
14939 | 20 | 3 | 恒流放电 | 01:28:30 | 101:11:16 | -0.152 | 2.1141 | 0.2242 | 493.8 | 0 | 0 | 0.2242 | 493.8 | 0.0004926 | 1085.03 | 0 | 0 | 0.0004926 | 1085.03 | 2023-05-16 09:57:25 | -0.0003213 | 12.6653 | 27897.21 | 0 | 关闭
14940 | 20 | 3 | 恒流放电 | 01:29:00 | 101:11:46 | -0.152 | 2.1141 | 0.2254 | 496.59 | 0 | 0 | 0.2254 | 496.59 | 0.0004953 | 1090.93 | 0 | 0 | 0.0004953 | 1090.93 | 2023-05-16 09:57:55 | -0.0003213 | 0 | 0 | 0 | 关闭
14941 | 20 | 3 | 恒流放电 | 01:29:30 | 101:12:16 | -0.152 | 2.1141 | 0.2267 | 499.37 | 0 | 0 | 0.2267 | 499.37 | 0.000498 | 1096.83 | 0 | 0 | 0.000498 | 1096.83 | 2023-05-16 09:58:25 | -0.0003213 | 0 | 0 | 0 | 关闭
14942 | 20 | 3 | 恒流放电 | 01:30:00 | 101:12:46 | -0.152 | 2.1142 | 0.228 | 502.16 | 0 | 0 | 0.228 | 502.16 | 0.0005006 | 1102.73 | 0 | 0 | 0.0005006 | 1102.73 | 2023-05-16 09:58:55 | -0.0003213 | 12.6653 | 27897.21 | 0 | 关闭
14943 | 20 | 3 | 恒流放电 | 01:30:30 | 101:13:16 | -0.152 | 2.1141 | 0.2292 | 504.95 | 0 | 0 | 0.2292 | 504.95 | 0.0005033 | 1108.62 | 0 | 0 | 0.0005033 | 1108.62 | 2023-05-16 09:59:25 | -0.0003213 | -12.6656 | -27897.6995 | 0 | 关闭
14944 | 20 | 3 | 恒流放电 | 01:31:00 | 101:13:46 | -0.152 | 2.114 | 0.2305 | 507.74 | 0 | 0 | 0.2305 | 507.74 | 0.000506 | 1114.52 | 0 | 0 | 0.000506 | 1114.52 | 2023-05-16 09:59:55 | -0.0003213 | -12.6656 | -27897.6995 | 0 | 关闭
14945 | 20 | 3 | 恒流放电 | 01:31:30 | 101:14:16 | -0.152 | 2.1139 | 0.2318 | 510.53 | 0 | 0 | 0.2318 | 510.53 | 0.0005087 | 1120.42 | 0 | 0 | 0.0005087 | 1120.42 | 2023-05-16 10:00:25 | -0.0003213 | -12.6656 | -27897.6995 | 0 | 关闭
14946 | 20 | 3 | 恒流放电 | 01:32:00 | 101:14:46 | -0.152 | 2.1137 | 0.233 | 513.32 | 0 | 0 | 0.233 | 513.32 | 0.0005113 | 1126.32 | 0 | 0 | 0.0005113 | 1126.32 | 2023-05-16 10:00:55 | -0.0003212 | -6.3329 | -13949.0945 | 0 | 关闭
14947 | 20 | 3 | 恒流放电 | 01:32:30 | 101:15:16 | -0.152 | 2.1135 | 0.2343 | 516.11 | 0 | 0 | 0.2343 | 516.11 | 0.000514 | 1132.21 | 0 | 0 | 0.000514 | 1132.21 | 2023-05-16 10:01:25 | -0.0003212 | -6.3327 | -13948.605 | 0 | 关闭
14948 | 20 | 3 | 恒流放电 | 01:33:00 | 101:15:46 | -0.152 | 2.1132 | 0.2356 | 518.9 | 0 | 0 | 0.2356 | 518.9 | 0.0005167 | 1138.11 | 0 | 0 | 0.0005167 | 1138.11 | 2023-05-16 10:01:55 | -0.0003212 | -4.2219 | -9299.3963 | 0 | 关闭
14949 | 20 | 3 | 恒流放电 | 01:33:30 | 101:16:16 | -0.152 | 2.1131 | 0.2368 | 521.69 | 0 | 0 | 0.2368 | 521.69 | 0.0005194 | 1144 | 0 | 0 | 0.0005194 | 1144 | 2023-05-16 10:02:25 | -0.0003211 | -12.6653 | -27897.21 | 0 | 关闭
14950 | 20 | 3 | 恒流放电 | 01:34:00 | 101:16:46 | -0.152 | 2.1129 | 0.2381 | 524.48 | 0 | 0 | 0.2381 | 524.48 | 0.0005221 | 1149.9 | 0 | 0 | 0.0005221 | 1149.9 | 2023-05-16 10:02:55 | -0.0003211 | -6.3328 | -13948.8497 | 0 | 关闭
14951 | 20 | 3 | 恒流放电 | 01:34:30 | 101:17:16 | -0.152 | 2.1127 | 0.2394 | 527.27 | 0 | 0 | 0.2394 | 527.27 | 0.0005247 | 1155.79 | 0 | 0 | 0.0005247 | 1155.79 | 2023-05-16 10:03:25 | -0.0003211 | -6.3329 | -13949.0945 | 0 | 关闭
14952 | 20 | 3 | 恒流放电 | 01:35:00 | 101:17:46 | -0.152 | 2.1126 | 0.2406 | 530.06 | 0 | 0 | 0.2406 | 530.06 | 0.0005274 | 1161.69 | 0 | 0 | 0.0005274 | 1161.69 | 2023-05-16 10:03:55 | -0.0003211 | -12.6656 | -27897.6995 | 0 | 关闭
14953 | 20 | 3 | 恒流放电 | 01:35:30 | 101:18:16 | -0.152 | 2.1125 | 0.2419 | 532.85 | 0 | 0 | 0.2419 | 532.85 | 0.0005301 | 1167.58 | 0 | 0 | 0.0005301 | 1167.58 | 2023-05-16 10:04:25 | -0.0003211 | -12.6656 | -27897.6995 | 0 | 关闭
14954 | 20 | 3 | 恒流放电 | 01:36:00 | 101:18:46 | -0.152 | 2.1124 | 0.2432 | 535.64 | 0 | 0 | 0.2432 | 535.64 | 0.0005328 | 1173.47 | 0 | 0 | 0.0005328 | 1173.47 | 2023-05-16 10:04:55 | -0.000321 | -12.6656 | -27897.6995 | 0 | 关闭
14955 | 20 | 3 | 恒流放电 | 01:36:30 | 101:19:16 | -0.152 | 2.1124 | 0.2444 | 538.43 | 0 | 0 | 0.2444 | 538.43 | 0.0005354 | 1179.37 | 0 | 0 | 0.0005354 | 1179.37 | 2023-05-16 10:05:25 | -0.0003211 | 0 | 0 | 0 | 关闭
14956 | 20 | 3 | 恒流放电 | 01:37:00 | 101:19:46 | -0.152 | 2.1123 | 0.2457 | 541.22 | 0 | 0 | 0.2457 | 541.22 | 0.0005381 | 1185.26 | 0 | 0 | 0.0005381 | 1185.26 | 2023-05-16 10:05:55 | -0.0003211 | -12.6653 | -27897.21 | 0 | 关闭
14957 | 20 | 3 | 恒流放电 | 01:37:30 | 101:20:16 | -0.152 | 2.1123 | 0.247 | 544.01 | 0 | 0 | 0.247 | 544.01 | 0.0005408 | 1191.15 | 0 | 0 | 0.0005408 | 1191.15 | 2023-05-16 10:06:25 | -0.000321 | 0 | 0 | 0 | 关闭
14958 | 20 | 3 | 恒流放电 | 01:38:00 | 101:20:46 | -0.152 | 2.1122 | 0.2482 | 546.8 | 0 | 0 | 0.2482 | 546.8 | 0.0005435 | 1197.04 | 0 | 0 | 0.0005435 | 1197.04 | 2023-05-16 10:06:55 | -0.000321 | -12.6658 | -27898.1889 | 0 | 关闭
14959 | 20 | 3 | 恒流放电 | 01:38:30 | 101:21:16 | -0.152 | 2.1122 | 0.2495 | 549.59 | 0 | 0 | 0.2495 | 549.59 | 0.0005461 | 1202.94 | 0 | 0 | 0.0005461 | 1202.94 | 2023-05-16 10:07:25 | -0.0003211 | 0 | 0 | 0 | 关闭
14960 | 20 | 3 | 恒流放电 | 01:39:00 | 101:21:46 | -0.152 | 2.112 | 0.2508 | 552.38 | 0 | 0 | 0.2508 | 552.38 | 0.0005488 | 1208.83 | 0 | 0 | 0.0005488 | 1208.83 | 2023-05-16 10:07:55 | -0.000321 | -6.3329 | -13949.0945 | 0 | 关闭
14961 | 20 | 3 | 恒流放电 | 01:39:30 | 101:22:16 | -0.152 | 2.1119 | 0.252 | 555.17 | 0 | 0 | 0.252 | 555.17 | 0.0005515 | 1214.72 | 0 | 0 | 0.0005515 | 1214.72 | 2023-05-16 10:08:25 | -0.000321 | -12.6656 | -27897.6995 | 0 | 关闭
14962 | 20 | 3 | 恒流放电 | 01:40:00 | 101:22:46 | -0.152 | 2.1117 | 0.2533 | 557.96 | 0 | 0 | 0.2533 | 557.96 | 0.0005542 | 1220.61 | 0 | 0 | 0.0005542 | 1220.61 | 2023-05-16 10:08:55 | -0.000321 | -6.3329 | -13949.0945 | 0 | 关闭
14963 | 20 | 3 | 恒流放电 | 01:40:30 | 101:23:16 | -0.152 | 2.1113 | 0.2546 | 560.75 | 0 | 0 | 0.2546 | 560.75 | 0.0005568 | 1226.5 | 0 | 0 | 0.0005568 | 1226.5 | 2023-05-16 10:09:25 | -0.0003209 | -3.1664 | -6974.4249 | 0 | 关闭
14964 | 20 | 3 | 恒流放电 | 01:41:00 | 101:23:46 | -0.152 | 2.111 | 0.2558 | 563.54 | 0 | 0 | 0.2558 | 563.54 | 0.0005595 | 1232.39 | 0 | 0 | 0.0005595 | 1232.39 | 2023-05-16 10:09:55 | -0.0003208 | -4.2219 | -9299.2332 | 0 | 关闭
14965 | 20 | 3 | 恒流放电 | 01:41:30 | 101:24:16 | -0.152 | 2.1107 | 0.2571 | 566.33 | 0 | 0 | 0.2571 | 566.33 | 0.0005622 | 1238.28 | 0 | 0 | 0.0005622 | 1238.28 | 2023-05-16 10:10:25 | -0.0003208 | -4.2219 | -9299.2332 | 0 | 关闭
14966 | 20 | 3 | 恒流放电 | 01:42:00 | 101:24:46 | -0.152 | 2.1104 | 0.2584 | 569.12 | 0 | 0 | 0.2584 | 569.12 | 0.0005649 | 1244.17 | 0 | 0 | 0.0005649 | 1244.17 | 2023-05-16 10:10:55 | -0.0003208 | -4.2218 | -9299.07 | 0 | 关闭
14967 | 20 | 3 | 恒流放电 | 01:42:30 | 101:25:16 | -0.152 | 2.11 | 0.2596 | 571.91 | 0 | 0 | 0.2596 | 571.91 | 0.0005675 | 1250.06 | 0 | 0 | 0.0005675 | 1250.06 | 2023-05-16 10:11:25 | -0.0003207 | -3.1664 | -6974.4249 | 0 | 关闭
14968 | 20 | 3 | 恒流放电 | 01:43:00 | 101:25:46 | -0.152 | 2.1096 | 0.2609 | 574.7 | 0 | 0 | 0.2609 | 574.7 | 0.0005702 | 1255.94 | 0 | 0 | 0.0005702 | 1255.94 | 2023-05-16 10:11:55 | -0.0003206 | -3.1663 | -6974.1801 | 0 | 关闭
14969 | 20 | 3 | 恒流放电 | 01:43:30 | 101:26:16 | -0.152 | 2.1095 | 0.2622 | 577.49 | 0 | 0 | 0.2622 | 577.49 | 0.0005729 | 1261.83 | 0 | 0 | 0.0005729 | 1261.83 | 2023-05-16 10:12:25 | -0.0003206 | -12.6656 | -27897.6995 | 0 | 关闭
14970 | 20 | 3 | 恒流放电 | 01:44:00 | 101:26:46 | -0.152 | 2.1092 | 0.2634 | 580.28 | 0 | 0 | 0.2634 | 580.28 | 0.0005755 | 1267.71 | 0 | 0 | 0.0005755 | 1267.71 | 2023-05-16 10:12:55 | -0.0003206 | -4.2218 | -9299.07 | 0 | 关闭
14971 | 20 | 3 | 恒流放电 | 01:44:30 | 101:27:16 | -0.152 | 2.109 | 0.2647 | 583.07 | 0 | 0 | 0.2647 | 583.07 | 0.0005782 | 1273.6 | 0 | 0 | 0.0005782 | 1273.6 | 2023-05-16 10:13:25 | -0.0003205 | -6.3328 | -13948.8497 | 0 | 关闭
14972 | 20 | 3 | 恒流放电 | 01:45:00 | 101:27:46 | -0.152 | 2.1088 | 0.266 | 585.86 | 0 | 0 | 0.266 | 585.86 | 0.0005809 | 1279.48 | 0 | 0 | 0.0005809 | 1279.48 | 2023-05-16 10:13:55 | -0.0003205 | -6.3329 | -13949.0945 | 0 | 关闭
14973 | 20 | 3 | 恒流放电 | 01:45:30 | 101:28:16 | -0.152 | 2.1085 | 0.2672 | 588.65 | 0 | 0 | 0.2672 | 588.65 | 0.0005836 | 1285.36 | 0 | 0 | 0.0005836 | 1285.36 | 2023-05-16 10:14:25 | -0.0003205 | -4.2219 | -9299.2332 | 0 | 关闭
14974 | 20 | 3 | 恒流放电 | 01:46:00 | 101:28:46 | -0.152 | 2.1083 | 0.2685 | 591.44 | 0 | 0 | 0.2685 | 591.44 | 0.0005862 | 1291.24 | 0 | 0 | 0.0005862 | 1291.24 | 2023-05-16 10:14:55 | -0.0003204 | -6.3328 | -13948.8497 | 0 | 关闭
14975 | 20 | 3 | 恒流放电 | 01:46:30 | 101:29:16 | -0.152 | 2.1081 | 0.2698 | 594.23 | 0 | 0 | 0.2698 | 594.23 | 0.0005889 | 1297.12 | 0 | 0 | 0.0005889 | 1297.12 | 2023-05-16 10:15:25 | -0.0003204 | -6.3327 | -13948.605 | 0 | 关闭
14976 | 20 | 3 | 恒流放电 | 01:47:00 | 101:29:46 | -0.152 | 2.1079 | 0.271 | 597.02 | 0 | 0 | 0.271 | 597.02 | 0.0005916 | 1303.01 | 0 | 0 | 0.0005916 | 1303.01 | 2023-05-16 10:15:55 | -0.0003204 | -6.3326 | -13948.3603 | 0 | 关闭
14977 | 20 | 3 | 恒流放电 | 01:47:30 | 101:30:16 | -0.152 | 2.1076 | 0.2723 | 599.81 | 0 | 0 | 0.2723 | 599.81 | 0.0005942 | 1308.89 | 0 | 0 | 0.0005942 | 1308.89 | 2023-05-16 10:16:25 | -0.0003203 | -4.2219 | -9299.2332 | 0 | 关闭
14978 | 20 | 3 | 恒流放电 | 01:48:00 | 101:30:46 | -0.152 | 2.1074 | 0.2736 | 602.6 | 0 | 0 | 0.2736 | 602.6 | 0.0005969 | 1314.76 | 0 | 0 | 0.0005969 | 1314.76 | 2023-05-16 10:16:55 | -0.0003203 | -6.3328 | -13948.8497 | 0 | 关闭
14979 | 20 | 3 | 恒流放电 | 01:48:30 | 101:31:16 | -0.152 | 2.107 | 0.2748 | 605.39 | 0 | 0 | 0.2748 | 605.39 | 0.0005996 | 1320.64 | 0 | 0 | 0.0005996 | 1320.64 | 2023-05-16 10:17:25 | -0.0003203 | -3.1664 | -6974.4249 | 0 | 关闭
14980 | 20 | 3 | 恒流放电 | 01:49:00 | 101:31:46 | -0.152 | 2.1067 | 0.2761 | 608.18 | 0 | 0 | 0.2761 | 608.18 | 0.0006022 | 1326.52 | 0 | 0 | 0.0006022 | 1326.52 | 2023-05-16 10:17:55 | -0.0003202 | -4.2219 | -9299.3963 | 0 | 关闭
14981 | 20 | 3 | 恒流放电 | 01:49:30 | 101:32:16 | -0.152 | 2.1064 | 0.2774 | 610.97 | 0 | 0 | 0.2774 | 610.97 | 0.0006049 | 1332.4 | 0 | 0 | 0.0006049 | 1332.4 | 2023-05-16 10:18:25 | -0.0003201 | -4.2219 | -9299.2332 | 0 | 关闭
14982 | 20 | 3 | 恒流放电 | 01:50:00 | 101:32:46 | -0.152 | 2.1059 | 0.2786 | 613.76 | 0 | 0 | 0.2786 | 613.76 | 0.0006076 | 1338.27 | 0 | 0 | 0.0006076 | 1338.27 | 2023-05-16 10:18:55 | -0.0003201 | -2.5331 | -5579.5399 | 0 | 关闭
14983 | 20 | 3 | 恒流放电 | 01:50:30 | 101:33:16 | -0.152 | 2.1055 | 0.2799 | 616.55 | 0 | 0 | 0.2799 | 616.55 | 0.0006102 | 1344.15 | 0 | 0 | 0.0006102 | 1344.15 | 2023-05-16 10:19:25 | -0.00032 | -3.1664 | -6974.4249 | 0 | 关闭
14984 | 20 | 3 | 恒流放电 | 01:51:00 | 101:33:46 | -0.152 | 2.1049 | 0.2812 | 619.33 | 0 | 0 | 0.2812 | 619.33 | 0.0006129 | 1350.02 | 0 | 0 | 0.0006129 | 1350.02 | 2023-05-16 10:19:55 | -0.0003199 | -2.1109 | -4649.6166 | 0 | 关闭
14985 | 20 | 3 | 恒流放电 | 01:51:30 | 101:34:16 | -0.152 | 2.1044 | 0.2824 | 622.12 | 0 | 0 | 0.2824 | 622.12 | 0.0006156 | 1355.89 | 0 | 0 | 0.0006156 | 1355.89 | 2023-05-16 10:20:25 | -0.0003198 | -2.5331 | -5579.442 | 0 | 关闭
14986 | 20 | 3 | 恒流放电 | 01:52:00 | 101:34:46 | -0.152 | 2.1039 | 0.2837 | 624.91 | 0 | 0 | 0.2837 | 624.91 | 0.0006182 | 1361.76 | 0 | 0 | 0.0006182 | 1361.76 | 2023-05-16 10:20:55 | -0.0003198 | -2.5332 | -5579.6378 | 0 | 关闭
14987 | 20 | 3 | 恒流放电 | 01:52:30 | 101:35:16 | -0.152 | 2.1033 | 0.285 | 627.7 | 0 | 0 | 0.285 | 627.7 | 0.0006209 | 1367.63 | 0 | 0 | 0.0006209 | 1367.63 | 2023-05-16 10:21:25 | -0.0003197 | -2.1109 | -4649.6166 | 0 | 关闭
14988 | 20 | 3 | 恒流放电 | 01:53:00 | 101:35:46 | -0.152 | 2.1029 | 0.2862 | 630.49 | 0 | 0 | 0.2862 | 630.49 | 0.0006236 | 1373.5 | 0 | 0 | 0.0006236 | 1373.5 | 2023-05-16 10:21:55 | -0.0003196 | -3.1664 | -6974.5472 | 0 | 关闭
14989 | 20 | 3 | 恒流放电 | 01:53:30 | 101:36:16 | -0.152 | 2.1024 | 0.2875 | 633.28 | 0 | 0 | 0.2875 | 633.28 | 0.0006262 | 1379.36 | 0 | 0 | 0.0006262 | 1379.36 | 2023-05-16 10:22:25 | -0.0003195 | -2.5331 | -5579.5399 | 0 | 关闭
14990 | 20 | 3 | 恒流放电 | 01:54:00 | 101:36:46 | -0.152 | 2.1021 | 0.2888 | 636.07 | 0 | 0 | 0.2888 | 636.07 | 0.0006289 | 1385.23 | 0 | 0 | 0.0006289 | 1385.23 | 2023-05-16 10:22:55 | -0.0003195 | -4.2219 | -9299.3963 | 0 | 关闭
14991 | 20 | 3 | 恒流放电 | 01:54:30 | 101:37:16 | -0.152 | 2.1017 | 0.29 | 638.86 | 0 | 0 | 0.29 | 638.86 | 0.0006316 | 1391.09 | 0 | 0 | 0.0006316 | 1391.09 | 2023-05-16 10:23:25 | -0.0003194 | -3.1664 | -6974.4249 | 0 | 关闭
14992 | 20 | 3 | 恒流放电 | 01:55:00 | 101:37:46 | -0.152 | 2.1012 | 0.2913 | 641.65 | 0 | 0 | 0.2913 | 641.65 | 0.0006342 | 1396.96 | 0 | 0 | 0.0006342 | 1396.96 | 2023-05-16 10:23:55 | -0.0003193 | -2.5331 | -5579.442 | 0 | 关闭
14993 | 20 | 3 | 恒流放电 | 01:55:30 | 101:38:16 | -0.152 | 2.1008 | 0.2926 | 644.44 | 0 | 0 | 0.2926 | 644.44 | 0.0006369 | 1402.82 | 0 | 0 | 0.0006369 | 1402.82 | 2023-05-16 10:24:25 | -0.0003193 | -3.1664 | -6974.4249 | 0 | 关闭
14994 | 20 | 3 | 恒流放电 | 01:56:00 | 101:38:46 | -0.152 | 2.1002 | 0.2938 | 647.23 | 0 | 0 | 0.2938 | 647.23 | 0.0006395 | 1408.68 | 0 | 0 | 0.0006395 | 1408.68 | 2023-05-16 10:24:55 | -0.0003192 | -2.1109 | -4649.535 | 0 | 关闭
14995 | 20 | 3 | 恒流放电 | 01:56:30 | 101:39:16 | -0.152 | 2.0998 | 0.2951 | 650.02 | 0 | 0 | 0.2951 | 650.02 | 0.0006422 | 1414.54 | 0 | 0 | 0.0006422 | 1414.54 | 2023-05-16 10:25:25 | -0.0003191 | -3.1662 | -6974.0578 | 0 | 关闭
14996 | 20 | 3 | 恒流放电 | 01:57:00 | 101:39:46 | -0.152 | 2.0993 | 0.2964 | 652.81 | 0 | 0 | 0.2964 | 652.81 | 0.0006449 | 1420.39 | 0 | 0 | 0.0006449 | 1420.39 | 2023-05-16 10:25:55 | -0.0003191 | -2.5331 | -5579.5399 | 0 | 关闭
14997 | 20 | 3 | 恒流放电 | 01:57:30 | 101:40:16 | -0.152 | 2.0988 | 0.2976 | 655.6 | 0 | 0 | 0.2976 | 655.6 | 0.0006475 | 1426.25 | 0 | 0 | 0.0006475 | 1426.25 | 2023-05-16 10:26:25 | -0.000319 | -2.5331 | -5579.442 | 0 | 关闭
14998 | 20 | 3 | 恒流放电 | 01:58:00 | 101:40:46 | -0.152 | 2.0982 | 0.2989 | 658.39 | 0 | 0 | 0.2989 | 658.39 | 0.0006502 | 1432.1 | 0 | 0 | 0.0006502 | 1432.1 | 2023-05-16 10:26:55 | -0.0003189 | -2.1109 | -4649.6166 | 0 | 关闭
14999 | 20 | 3 | 恒流放电 | 01:58:30 | 101:41:16 | -0.152 | 2.0974 | 0.3002 | 661.18 | 0 | 0 | 0.3002 | 661.18 | 0.0006528 | 1437.96 | 0 | 0 | 0.0006528 | 1437.96 | 2023-05-16 10:27:25 | -0.0003188 | -1.5832 | -3487.2736 | 0 | 关闭
15000 | 20 | 3 | 恒流放电 | 01:59:00 | 101:41:46 | -0.152 | 2.0966 | 0.3014 | 663.97 | 0 | 0 | 0.3014 | 663.97 | 0.0006555 | 1443.81 | 0 | 0 | 0.0006555 | 1443.81 | 2023-05-16 10:27:55 | -0.0003187 | -1.5832 | -3487.2124 | 0 | 关闭
15001 | 20 | 3 | 恒流放电 | 01:59:30 | 101:42:16 | -0.152 | 2.0957 | 0.3027 | 666.76 | 0 | 0 | 0.3027 | 666.76 | 0.0006581 | 1449.65 | 0 | 0 | 0.0006581 | 1449.65 | 2023-05-16 10:28:25 | -0.0003185 | -1.4073 | -3099.7988 | 0 | 关闭
15002 | 20 | 3 | 恒流放电 | 02:00:00 | 101:42:46 | -0.152 | 2.0948 | 0.304 | 669.55 | 0 | 0 | 0.304 | 669.55 | 0.0006608 | 1455.5 | 0 | 0 | 0.0006608 | 1455.5 | 2023-05-16 10:28:55 | -0.0003184 | -1.4073 | -3099.69 | 0 | 关闭
15003 | 20 | 3 | 恒流放电 | 02:00:30 | 101:43:16 | -0.152 | 2.0939 | 0.3052 | 672.34 | 0 | 0 | 0.3052 | 672.34 | 0.0006634 | 1461.34 | 0 | 0 | 0.0006634 | 1461.34 | 2023-05-16 10:29:25 | -0.0003182 | -1.4073 | -3099.7444 | 0 | 关闭
15004 | 20 | 3 | 恒流放电 | 02:01:00 | 101:43:46 | -0.152 | 2.093 | 0.3065 | 675.13 | 0 | 0 | 0.3065 | 675.13 | 0.0006661 | 1467.18 | 0 | 0 | 0.0006661 | 1467.18 | 2023-05-16 10:29:55 | -0.0003181 | -1.4073 | -3099.7444 | 0 | 关闭
15005 | 20 | 3 | 恒流放电 | 02:01:30 | 101:44:16 | -0.152 | 2.0919 | 0.3078 | 677.92 | 0 | 0 | 0.3078 | 677.92 | 0.0006688 | 1473.02 | 0 | 0 | 0.0006688 | 1473.02 | 2023-05-16 10:30:25 | -0.0003179 | -1.1514 | -2536.199 | 0 | 关闭
15006 | 20 | 3 | 恒流放电 | 02:02:00 | 101:44:46 | -0.152 | 2.0909 | 0.309 | 680.71 | 0 | 0 | 0.309 | 680.71 | 0.0006714 | 1478.85 | 0 | 0 | 0.0006714 | 1478.85 | 2023-05-16 10:30:55 | -0.0003178 | -1.2665 | -2789.5742 | 0 | 关闭
15007 | 20 | 3 | 恒流放电 | 02:02:30 | 101:45:16 | -0.152 | 2.0899 | 0.3103 | 683.5 | 0 | 0 | 0.3103 | 683.5 | 0.000674 | 1484.68 | 0 | 0 | 0.000674 | 1484.68 | 2023-05-16 10:31:25 | -0.0003176 | -1.2666 | -2789.7699 | 0 | 关闭
15008 | 20 | 3 | 恒流放电 | 02:03:00 | 101:45:46 | -0.152 | 2.0889 | 0.3116 | 686.29 | 0 | 0 | 0.3116 | 686.29 | 0.0006767 | 1490.51 | 0 | 0 | 0.0006767 | 1490.51 | 2023-05-16 10:31:55 | -0.0003175 | -1.2666 | -2789.8189 | 0 | 关闭
15009 | 20 | 3 | 恒流放电 | 02:03:30 | 101:46:16 | -0.152 | 2.0877 | 0.3128 | 689.08 | 0 | 0 | 0.3128 | 689.08 | 0.0006793 | 1496.34 | 0 | 0 | 0.0006793 | 1496.34 | 2023-05-16 10:32:25 | -0.0003173 | -1.0554 | -2324.7267 | 0 | 关闭
15010 | 20 | 3 | 恒流放电 | 02:04:00 | 101:46:46 | -0.152 | 2.0867 | 0.3141 | 691.87 | 0 | 0 | 0.3141 | 691.87 | 0.000682 | 1502.16 | 0 | 0 | 0.000682 | 1502.16 | 2023-05-16 10:32:55 | -0.0003171 | -1.2666 | -2789.7699 | 0 | 关闭
15011 | 20 | 3 | 恒流放电 | 02:04:30 | 101:47:16 | -0.152 | 2.0857 | 0.3154 | 694.66 | 0 | 0 | 0.3154 | 694.66 | 0.0006846 | 1507.98 | 0 | 0 | 0.0006846 | 1507.98 | 2023-05-16 10:33:25 | -0.000317 | -1.2665 | -2789.6721 | 0 | 关闭
15012 | 20 | 3 | 恒流放电 | 02:05:00 | 101:47:46 | -0.152 | 2.0845 | 0.3166 | 697.45 | 0 | 0 | 0.3166 | 697.45 | 0.0006873 | 1513.8 | 0 | 0 | 0.0006873 | 1513.8 | 2023-05-16 10:33:55 | -0.0003168 | -1.0555 | -2324.8491 | 0 | 关闭
15013 | 20 | 3 | 恒流放电 | 02:05:30 | 101:48:16 | -0.152 | 2.0833 | 0.3179 | 700.24 | 0 | 0 | 0.3179 | 700.24 | 0.0006899 | 1519.61 | 0 | 0 | 0.0006899 | 1519.61 | 2023-05-16 10:34:25 | -0.0003166 | -1.0554 | -2324.7267 | 0 | 关闭
15014 | 20 | 3 | 恒流放电 | 02:06:00 | 101:48:46 | -0.152 | 2.082 | 0.3192 | 703.03 | 0 | 0 | 0.3192 | 703.03 | 0.0006925 | 1525.42 | 0 | 0 | 0.0006925 | 1525.42 | 2023-05-16 10:34:55 | -0.0003164 | -0.9742 | -2145.9016 | 0 | 关闭
15015 | 20 | 3 | 恒流放电 | 02:06:30 | 101:49:16 | -0.152 | 2.0807 | 0.3204 | 705.82 | 0 | 0 | 0.3204 | 705.82 | 0.0006952 | 1531.23 | 0 | 0 | 0.0006952 | 1531.23 | 2023-05-16 10:35:25 | -0.0003162 | -0.9743 | -2145.9392 | 0 | 关闭
15016 | 20 | 3 | 恒流放电 | 02:07:00 | 101:49:46 | -0.152 | 2.0793 | 0.3217 | 708.61 | 0 | 0 | 0.3217 | 708.61 | 0.0006978 | 1537.03 | 0 | 0 | 0.0006978 | 1537.03 | 2023-05-16 10:35:55 | -0.000316 | -0.9047 | -1992.7278 | 0 | 关闭
15017 | 20 | 3 | 恒流放电 | 02:07:30 | 101:50:16 | -0.152 | 2.0777 | 0.323 | 711.4 | 0 | 0 | 0.323 | 711.4 | 0.0007004 | 1542.83 | 0 | 0 | 0.0007004 | 1542.83 | 2023-05-16 10:36:25 | -0.0003158 | -0.7916 | -1743.5756 | 0 | 关闭
15018 | 20 | 3 | 恒流放电 | 02:08:00 | 101:50:46 | -0.152 | 2.0762 | 0.3242 | 714.19 | 0 | 0 | 0.3242 | 714.19 | 0.0007031 | 1548.62 | 0 | 0 | 0.0007031 | 1548.62 | 2023-05-16 10:36:55 | -0.0003156 | -0.8443 | -1859.7814 | 0 | 关闭
15019 | 20 | 3 | 恒流放电 | 02:08:30 | 101:51:16 | -0.152 | 2.0746 | 0.3255 | 716.98 | 0 | 0 | 0.3255 | 716.98 | 0.0007057 | 1554.41 | 0 | 0 | 0.0007057 | 1554.41 | 2023-05-16 10:37:25 | -0.0003153 | -0.7916 | -1743.6062 | 0 | 关闭
15020 | 20 | 3 | 恒流放电 | 02:09:00 | 101:51:46 | -0.152 | 2.0728 | 0.3268 | 719.77 | 0 | 0 | 0.3268 | 719.77 | 0.0007083 | 1560.2 | 0 | 0 | 0.0007083 | 1560.2 | 2023-05-16 10:37:55 | -0.000315 | -0.7036 | -1549.8722 | 0 | 关闭
15021 | 20 | 3 | 恒流放电 | 02:09:30 | 101:52:16 | -0.152 | 2.0707 | 0.328 | 722.56 | 0 | 0 | 0.328 | 722.56 | 0.000711 | 1565.98 | 0 | 0 | 0.000711 | 1565.98 | 2023-05-16 10:38:25 | -0.0003147 | -0.6031 | -1328.4386 | 0 | 关闭
15022 | 20 | 3 | 恒流放电 | 02:10:00 | 101:52:46 | -0.152 | 2.0679 | 0.3293 | 725.35 | 0 | 0 | 0.3293 | 725.35 | 0.0007136 | 1571.75 | 0 | 0 | 0.0007136 | 1571.75 | 2023-05-16 10:38:55 | -0.0003143 | -0.4523 | -996.3464 | 0 | 关闭
15023 | 20 | 3 | 恒流放电 | 02:10:30 | 101:53:16 | -0.152 | 2.0653 | 0.3306 | 728.14 | 0 | 0 | 0.3306 | 728.14 | 0.0007162 | 1577.52 | 0 | 0 | 0.0007162 | 1577.52 | 2023-05-16 10:39:25 | -0.0003139 | -0.4871 | -1072.9884 | 0 | 关闭
15024 | 20 | 3 | 恒流放电 | 02:11:00 | 101:53:46 | -0.152 | 2.062 | 0.3318 | 730.92 | 0 | 0 | 0.3318 | 730.92 | 0.0007188 | 1583.27 | 0 | 0 | 0.0007188 | 1583.27 | 2023-05-16 10:39:55 | -0.0003134 | -0.3838 | -845.3552 | 0 | 关闭
15025 | 20 | 3 | 恒流放电 | 02:11:30 | 101:54:16 | -0.152 | 2.0583 | 0.3331 | 733.71 | 0 | 0 | 0.3331 | 733.71 | 0.0007214 | 1589.02 | 0 | 0 | 0.0007214 | 1589.02 | 2023-05-16 10:40:25 | -0.0003128 | -0.3423 | -754.0051 | 0 | 关闭
15026 | 20 | 3 | 恒流放电 | 02:12:00 | 101:54:46 | -0.152 | 2.0541 | 0.3344 | 736.5 | 0 | 0 | 0.3344 | 736.5 | 0.000724 | 1594.76 | 0 | 0 | 0.000724 | 1594.76 | 2023-05-16 10:40:55 | -0.0003122 | -0.3016 | -664.2193 | 0 | 关闭
15027 | 20 | 3 | 恒流放电 | 02:12:30 | 101:55:16 | -0.152 | 2.0493 | 0.3356 | 739.29 | 0 | 0 | 0.3356 | 739.29 | 0.0007266 | 1600.48 | 0 | 0 | 0.0007266 | 1600.48 | 2023-05-16 10:41:25 | -0.0003115 | -0.2639 | -581.1919 | 0 | 关闭
15028 | 20 | 3 | 恒流放电 | 02:13:00 | 101:55:46 | -0.152 | 2.0441 | 0.3369 | 742.08 | 0 | 0 | 0.3369 | 742.08 | 0.0007292 | 1606.19 | 0 | 0 | 0.0007292 | 1606.19 | 2023-05-16 10:41:55 | -0.0003107 | -0.2436 | -536.4848 | 0 | 关闭
15029 | 20 | 3 | 恒流放电 | 02:13:30 | 101:56:16 | -0.152 | 2.0377 | 0.3382 | 744.87 | 0 | 0 | 0.3382 | 744.87 | 0.0007318 | 1611.89 | 0 | 0 | 0.0007318 | 1611.89 | 2023-05-16 10:42:25 | -0.0003097 | -0.1979 | -435.8863 | 0 | 关闭
15030 | 20 | 3 | 恒流放电 | 02:14:00 | 101:56:46 | -0.152 | 2.0298 | 0.3394 | 747.66 | 0 | 0 | 0.3394 | 747.66 | 0.0007344 | 1617.56 | 0 | 0 | 0.0007344 | 1617.56 | 2023-05-16 10:42:55 | -0.0003085 | -0.1603 | -353.1354 | 0 | 关闭
15031 | 20 | 3 | 恒流放电 | 02:14:30 | 101:57:16 | -0.152 | 2.0202 | 0.3407 | 750.45 | 0 | 0 | 0.3407 | 750.45 | 0.0007369 | 1623.21 | 0 | 0 | 0.0007369 | 1623.21 | 2023-05-16 10:43:25 | -0.000307 | -0.1319 | -290.5806 | 0 | 关闭
15032 | 20 | 3 | 恒流放电 | 02:14:55 | 101:57:42 | -0.152 | 2.0102 | 0.3418 | 752.86 | 0 | 0 | 0.3418 | 752.86 | 0.0007391 | 1628.06 | 0 | 0 | 0.0007391 | 1628.06 | 2023-05-16 10:43:51 | -0.0003055 | -0.1093 | -240.8517 | 0 | 关闭
15033 | 20 | 3 | 恒流放电 | 02:15:00 | 101:57:46 | -0.152 | 2.0086 | 0.342 | 753.24 | 0 | 0 | 0.342 | 753.24 | 0.0007395 | 1628.83 | 0 | 0 | 0.0007395 | 1628.83 | 2023-05-16 10:43:55 | -0.0003053 | -0.1082 | -238.3443 | 0 | 关闭
15034 | 20 | 3 | 恒流放电 | 02:15:22 | 101:58:09 | -0.152 | 1.9986 | 0.3429 | 755.36 | 0 | 0 | 0.3429 | 755.36 | 0.0007414 | 1633.08 | 0 | 0 | 0.0007414 | 1633.08 | 2023-05-16 10:44:18 | -0.0003037 | -0.0963 | -212.0166 | 0 | 关闭
15035 | 20 | 3 | 恒流放电 | 02:15:30 | 101:58:16 | -0.152 | 1.9953 | 0.3432 | 756.03 | 0 | 0 | 0.3432 | 756.03 | 0.000742 | 1634.41 | 0 | 0 | 0.000742 | 1634.41 | 2023-05-16 10:44:25 | -0.0003032 | -0.0921 | -202.8805 | 0 | 关闭
15036 | 20 | 3 | 恒流放电 | 02:15:51 | 101:58:37 | -0.152 | 1.9853 | 0.3441 | 758.02 | 0 | 0 | 0.3441 | 758.02 | 0.0007438 | 1638.37 | 0 | 0 | 0.0007438 | 1638.37 | 2023-05-16 10:44:46 | -0.0003017 | -0.0903 | -198.9917 | 0 | 关闭
15037 | 20 | 3 | 恒流放电 | 02:16:00 | 101:58:46 | -0.152 | 1.9812 | 0.3445 | 758.82 | 0 | 0 | 0.3445 | 758.82 | 0.0007445 | 1639.96 | 0 | 0 | 0.0007445 | 1639.96 | 2023-05-16 10:44:55 | -0.0003011 | -0.0886 | -195.0623 | 0 | 关闭
15038 | 20 | 3 | 恒流放电 | 02:16:21 | 101:59:07 | -0.152 | 1.9712 | 0.3454 | 760.78 | 0 | 0 | 0.3454 | 760.78 | 0.0007463 | 1643.84 | 0 | 0 | 0.0007463 | 1643.84 | 2023-05-16 10:45:16 | -0.0002996 | -0.0891 | -196.2115 | 0 | 关闭
15039 | 20 | 3 | 恒流放电 | 02:16:30 | 101:59:16 | -0.152 | 1.967 | 0.3458 | 761.61 | 0 | 0 | 0.3458 | 761.61 | 0.000747 | 1645.47 | 0 | 0 | 0.000747 | 1645.47 | 2023-05-16 10:45:25 | -0.000299 | -0.0895 | -197.0492 | 0 | 关闭
15040 | 20 | 3 | 恒流放电 | 02:16:50 | 101:59:37 | -0.152 | 1.9569 | 0.3466 | 763.54 | 0 | 0 | 0.3466 | 763.54 | 0.0007488 | 1649.24 | 0 | 0 | 0.0007488 | 1649.24 | 2023-05-16 10:45:46 | -0.0002974 | -0.0865 | -190.5807 | 0 | 关闭
15041 | 20 | 3 | 恒流放电 | 02:17:00 | 101:59:46 | -0.152 | 1.9524 | 0.347 | 764.4 | 0 | 0 | 0.347 | 764.4 | 0.0007495 | 1650.93 | 0 | 0 | 0.0007495 | 1650.93 | 2023-05-16 10:45:55 | -0.0002967 | -0.0873 | -192.201 | 0 | 关闭
15042 | 20 | 3 | 恒流放电 | 02:17:20 | 102:00:06 | -0.152 | 1.9424 | 0.3479 | 766.28 | 0 | 0 | 0.3479 | 766.28 | 0.0007512 | 1654.59 | 0 | 0 | 0.0007512 | 1654.59 | 2023-05-16 10:46:15 | -0.0002952 | -0.0853 | -187.8414 | 0 | 关闭
15043 | 20 | 3 | 恒流放电 | 02:17:30 | 102:00:16 | -0.152 | 1.9375 | 0.3483 | 767.19 | 0 | 0 | 0.3483 | 767.19 | 0.000752 | 1656.36 | 0 | 0 | 0.000752 | 1656.36 | 2023-05-16 10:46:25 | -0.0002945 | -0.0844 | -185.991 | 0 | 关闭
15044 | 20 | 3 | 恒流放电 | 02:17:49 | 102:00:36 | -0.152 | 1.9275 | 0.3491 | 769.02 | 0 | 0 | 0.3491 | 769.02 | 0.0007536 | 1659.9 | 0 | 0 | 0.0007536 | 1659.9 | 2023-05-16 10:46:45 | -0.000293 | -0.0832 | -183.1865 | 0 | 关闭
15045 | 20 | 3 | 恒流放电 | 02:18:00 | 102:00:46 | -0.152 | 1.9222 | 0.3496 | 769.98 | 0 | 0 | 0.3496 | 769.98 | 0.0007544 | 1661.74 | 0 | 0 | 0.0007544 | 1661.74 | 2023-05-16 10:46:55 | -0.0002921 | -0.082 | -180.7183 | 0 | 关闭
15046 | 20 | 3 | 恒流放电 | 02:18:19 | 102:01:05 | -0.152 | 1.9122 | 0.3504 | 771.76 | 0 | 0 | 0.3504 | 771.76 | 0.000756 | 1665.15 | 0 | 0 | 0.000756 | 1665.15 | 2023-05-16 10:47:14 | -0.0002906 | -0.0806 | -177.6211 | 0 | 关闭
15047 | 20 | 3 | 恒流放电 | 02:18:30 | 102:01:16 | -0.152 | 1.9063 | 0.3508 | 772.77 | 0 | 0 | 0.3508 | 772.77 | 0.0007569 | 1667.09 | 0 | 0 | 0.0007569 | 1667.09 | 2023-05-16 10:47:25 | -0.0002897 | -0.078 | -171.7979 | 0 | 关闭
15048 | 20 | 3 | 恒流放电 | 02:18:48 | 102:01:35 | -0.152 | 1.8963 | 0.3516 | 774.51 | 0 | 0 | 0.3516 | 774.51 | 0.0007584 | 1670.39 | 0 | 0 | 0.0007584 | 1670.39 | 2023-05-16 10:47:44 | -0.0002882 | -0.0789 | -173.8962 | 0 | 关闭
15049 | 20 | 3 | 恒流放电 | 02:19:00 | 102:01:46 | -0.152 | 1.8903 | 0.3521 | 775.56 | 0 | 0 | 0.3521 | 775.56 | 0.0007593 | 1672.38 | 0 | 0 | 0.0007593 | 1672.38 | 2023-05-16 10:47:55 | -0.0002873 | -0.0795 | -175.1183 | 0 | 关闭
15050 | 20 | 3 | 恒流放电 | 02:19:18 | 102:02:04 | -0.152 | 1.8803 | 0.3529 | 777.24 | 0 | 0 | 0.3529 | 777.24 | 0.0007607 | 1675.55 | 0 | 0 | 0.0007607 | 1675.55 | 2023-05-16 10:48:13 | -0.0002858 | -0.0764 | -168.326 | 0 | 关闭
15051 | 20 | 3 | 恒流放电 | 02:19:30 | 102:02:16 | -0.152 | 1.8735 | 0.3534 | 778.35 | 0 | 0 | 0.3534 | 778.35 | 0.0007616 | 1677.63 | 0 | 0 | 0.0007616 | 1677.63 | 2023-05-16 10:48:25 | -0.0002848 | -0.0739 | -162.7293 | 0 | 关闭
15052 | 20 | 3 | 恒流放电 | 02:19:47 | 102:02:34 | -0.152 | 1.8635 | 0.3541 | 780.01 | 0 | 0 | 0.3541 | 780.01 | 0.0007631 | 1680.74 | 0 | 0 | 0.0007631 | 1680.74 | 2023-05-16 10:48:43 | -0.0002832 | -0.0756 | -166.4513 | 0 | 关闭
15053 | 20 | 3 | 恒流放电 | 02:20:00 | 102:02:46 | -0.152 | 1.8567 | 0.3546 | 781.14 | 0 | 0 | 0.3546 | 781.14 | 0.000764 | 1682.83 | 0 | 0 | 0.000764 | 1682.83 | 2023-05-16 10:48:55 | -0.0002822 | -0.0751 | -165.4862 | 0 | 关闭
15054 | 20 | 3 | 恒流放电 | 02:20:17 | 102:03:03 | -0.152 | 1.8467 | 0.3554 | 782.75 | 0 | 0 | 0.3554 | 782.75 | 0.0007654 | 1685.81 | 0 | 0 | 0.0007654 | 1685.81 | 2023-05-16 10:49:12 | -0.0002807 | -0.073 | -160.8811 | 0 | 关闭
15055 | 20 | 3 | 恒流放电 | 02:20:30 | 102:03:16 | -0.152 | 1.8394 | 0.3559 | 783.93 | 0 | 0 | 0.3559 | 783.93 | 0.0007663 | 1687.99 | 0 | 0 | 0.0007663 | 1687.99 | 2023-05-16 10:49:25 | -0.0002796 | -0.0734 | -161.7753 | 0 | 关闭
15056 | 20 | 3 | 恒流放电 | 02:20:47 | 102:03:33 | -0.152 | 1.8294 | 0.3566 | 785.52 | 0 | 0 | 0.3566 | 785.52 | 0.0007677 | 1690.91 | 0 | 0 | 0.0007677 | 1690.91 | 2023-05-16 10:49:42 | -0.0002781 | -0.0722 | -159.0113 | 0 | 关闭
15057 | 20 | 3 | 恒流放电 | 02:21:00 | 102:03:46 | -0.152 | 1.8217 | 0.3572 | 786.72 | 0 | 0 | 0.3572 | 786.72 | 0.0007687 | 1693.1 | 0 | 0 | 0.0007687 | 1693.1 | 2023-05-16 10:49:55 | -0.0002769 | -0.0707 | -155.7997 | 0 | 关闭
15058 | 20 | 3 | 恒流放电 | 02:21:16 | 102:04:02 | -0.152 | 1.8117 | 0.3579 | 788.24 | 0 | 0 | 0.3579 | 788.24 | 0.0007699 | 1695.87 | 0 | 0 | 0.0007699 | 1695.87 | 2023-05-16 10:50:11 | -0.0002753 | -0.0692 | -152.5061 | 0 | 关闭
15059 | 20 | 3 | 恒流放电 | 02:21:30 | 102:04:16 | -0.152 | 1.8034 | 0.3584 | 789.51 | 0 | 0 | 0.3584 | 789.51 | 0.000771 | 1698.15 | 0 | 0 | 0.000771 | 1698.15 | 2023-05-16 10:50:25 | -0.0002741 | -0.0692 | -152.3687 | 0 | 关闭
15060 | 20 | 3 | 恒流放电 | 02:21:46 | 102:04:32 | -0.152 | 1.7934 | 0.3591 | 791.03 | 0 | 0 | 0.3591 | 791.03 | 0.0007722 | 1700.88 | 0 | 0 | 0.0007722 | 1700.88 | 2023-05-16 10:50:41 | -0.0002726 | -0.0688 | -151.581 | 0 | 关闭
15061 | 20 | 3 | 恒流放电 | 02:22:00 | 102:04:46 | -0.152 | 1.7846 | 0.3597 | 792.3 | 0 | 0 | 0.3597 | 792.3 | 0.0007732 | 1703.16 | 0 | 0 | 0.0007732 | 1703.16 | 2023-05-16 10:50:55 | -0.0002712 | -0.0657 | -144.7849 | 0 | 关闭
15062 | 20 | 3 | 恒流放电 | 02:22:15 | 102:05:01 | -0.152 | 1.7746 | 0.3604 | 793.75 | 0 | 0 | 0.3604 | 793.75 | 0.0007744 | 1705.74 | 0 | 0 | 0.0007744 | 1705.74 | 2023-05-16 10:51:10 | -0.0002697 | -0.0659 | -145.0612 | 0 | 关闭
15063 | 20 | 3 | 恒流放电 | 02:22:30 | 102:05:16 | -0.152 | 1.7654 | 0.361 | 795.09 | 0 | 0 | 0.361 | 795.09 | 0.0007755 | 1708.11 | 0 | 0 | 0.0007755 | 1708.11 | 2023-05-16 10:51:25 | -0.0002683 | -0.0661 | -145.55 | 0 | 关闭
15064 | 20 | 3 | 恒流放电 | 02:22:45 | 102:05:32 | -0.152 | 1.7554 | 0.3616 | 796.56 | 0 | 0 | 0.3616 | 796.56 | 0.0007767 | 1710.7 | 0 | 0 | 0.0007767 | 1710.7 | 2023-05-16 10:51:41 | -0.0002668 | -0.0667 | -146.9261 | 0 | 关闭
15065 | 20 | 3 | 恒流放电 | 02:23:00 | 102:05:46 | -0.152 | 1.7466 | 0.3622 | 797.88 | 0 | 0 | 0.3622 | 797.88 | 0.0007777 | 1713.01 | 0 | 0 | 0.0007777 | 1713.01 | 2023-05-16 10:51:55 | -0.0002655 | -0.0681 | -150.0578 | 0 | 关闭
15066 | 20 | 3 | 恒流放电 | 02:23:15 | 102:06:02 | -0.152 | 1.7366 | 0.3629 | 799.35 | 0 | 0 | 0.3629 | 799.35 | 0.0007789 | 1715.57 | 0 | 0 | 0.0007789 | 1715.57 | 2023-05-16 10:52:11 | -0.0002639 | -0.0667 | -146.931 | 0 | 关闭
15067 | 20 | 3 | 恒流放电 | 02:23:30 | 102:06:16 | -0.152 | 1.7277 | 0.3635 | 800.67 | 0 | 0 | 0.3635 | 800.67 | 0.0007799 | 1717.86 | 0 | 0 | 0.0007799 | 1717.86 | 2023-05-16 10:52:25 | -0.0002626 | -0.0674 | -148.3608 | 0 | 关闭
15068 | 20 | 3 | 恒流放电 | 02:23:46 | 102:06:33 | -0.152 | 1.7177 | 0.3642 | 802.22 | 0 | 0 | 0.3642 | 802.22 | 0.0007811 | 1720.53 | 0 | 0 | 0.0007811 | 1720.53 | 2023-05-16 10:52:42 | -0.0002611 | -0.0705 | -155.301 | 0 | 关闭
15069 | 20 | 3 | 恒流放电 | 02:24:00 | 102:06:46 | -0.152 | 1.7097 | 0.3648 | 803.46 | 0 | 0 | 0.3648 | 803.46 | 0.0007821 | 1722.65 | 0 | 0 | 0.0007821 | 1722.65 | 2023-05-16 10:52:55 | -0.0002598 | -0.0702 | -154.595 | 0 | 关闭
15070 | 20 | 3 | 恒流放电 | 02:24:16 | 102:07:02 | -0.152 | 1.7 | 0.3655 | 804.98 | 0 | 0 | 0.3655 | 804.98 | 0.0007833 | 1725.25 | 0 | 0 | 0.0007833 | 1725.25 | 2023-05-16 10:53:11 | -0.0002584 | -0.0714 | -157.2228 | 0 | 关闭
15071 | 20 | 4 | 搁置 | 00:00:00 | 102:07:02 | 0 | 1.7092 | 0 | 0 | 0 | 0 | 0 | 0 | 0 | 0 | 0 | 0 | 0 | 0 | 2023-05-16 10:53:11 | 0 | 0 | 0 | 0 | 关闭
15072 | 20 | 4 | 搁置 | 00:00:00 | 102:07:03 | 0 | 1.7206 | 0 | 0 | 0 | 0 | 0 | 0 | 0 | 0 | 0 | 0 | 0 | 0 | 2023-05-16 10:53:12 | 0 | 0 | 0 | 0 | 关闭
15073 | 20 | 4 | 搁置 | 00:00:00 | 102:07:03 | 0 | 1.7327 | 0 | 0 | 0 | 0 | 0 | 0 | 0 | 0 | 0 | 0 | 0 | 0 | 2023-05-16 10:53:12 | 0 | 0 | 0 | 0 | 关闭
15074 | 20 | 4 | 搁置 | 00:00:01 | 102:07:03 | 0 | 1.7455 | 0 | 0 | 0 | 0 | 0 | 0 | 0 | 0 | 0 | 0 | 0 | 0 | 2023-05-16 10:53:12 | 0 | 0 | 0 | 0 | 关闭
15075 | 20 | 4 | 搁置 | 00:00:01 | 102:07:04 | 0 | 1.7573 | 0 | 0 | 0 | 0 | 0 | 0 | 0 | 0 | 0 | 0 | 0 | 0 | 2023-05-16 10:53:13 | 0 | 0 | 0 | 0 | 关闭
15076 | 20 | 4 | 搁置 | 00:00:02 | 102:07:04 | 0 | 1.7693 | 0 | 0 | 0 | 0 | 0 | 0 | 0 | 0 | 0 | 0 | 0 | 0 | 2023-05-16 10:53:13 | 0 | 0 | 0 | 0 | 关闭
15077 | 20 | 4 | 搁置 | 00:00:02 | 102:07:05 | 0 | 1.7807 | 0 | 0 | 0 | 0 | 0 | 0 | 0 | 0 | 0 | 0 | 0 | 0 | 2023-05-16 10:53:14 | 0 | 0 | 0 | 0 | 关闭
15078 | 20 | 4 | 搁置 | 00:00:03 | 102:07:05 | 0 | 1.7923 | 0 | 0 | 0 | 0 | 0 | 0 | 0 | 0 | 0 | 0 | 0 | 0 | 2023-05-16 10:53:14 | 0 | 0 | 0 | 0 | 关闭
15079 | 20 | 4 | 搁置 | 00:00:03 | 102:07:06 | 0 | 1.8035 | 0 | 0 | 0 | 0 | 0 | 0 | 0 | 0 | 0 | 0 | 0 | 0 | 2023-05-16 10:53:15 | 0 | 0 | 0 | 0 | 关闭
15080 | 20 | 4 | 搁置 | 00:00:04 | 102:07:07 | 0 | 1.8151 | 0 | 0 | 0 | 0 | 0 | 0 | 0 | 0 | 0 | 0 | 0 | 0 | 2023-05-16 10:53:16 | 0 | 0 | 0 | 0 | 关闭
15081 | 20 | 4 | 搁置 | 00:00:05 | 102:07:07 | 0 | 1.8253 | 0 | 0 | 0 | 0 | 0 | 0 | 0 | 0 | 0 | 0 | 0 | 0 | 2023-05-16 10:53:16 | 0 | 0 | 0 | 0 | 关闭
15082 | 20 | 4 | 搁置 | 00:00:05 | 102:07:08 | 0 | 1.8366 | 0 | 0 | 0 | 0 | 0 | 0 | 0 | 0 | 0 | 0 | 0 | 0 | 2023-05-16 10:53:17 | 0 | 0 | 0 | 0 | 关闭
15083 | 20 | 4 | 搁置 | 00:00:06 | 102:07:09 | 0 | 1.8469 | 0 | 0 | 0 | 0 | 0 | 0 | 0 | 0 | 0 | 0 | 0 | 0 | 2023-05-16 10:53:18 | 0 | 0 | 0 | 0 | 关闭
15084 | 20 | 4 | 搁置 | 00:00:07 | 102:07:10 | 0 | 1.8577 | 0 | 0 | 0 | 0 | 0 | 0 | 0 | 0 | 0 | 0 | 0 | 0 | 2023-05-16 10:53:19 | 0 | 0 | 0 | 0 | 关闭
15085 | 20 | 4 | 搁置 | 00:00:08 | 102:07:11 | 0 | 1.8677 | 0 | 0 | 0 | 0 | 0 | 0 | 0 | 0 | 0 | 0 | 0 | 0 | 2023-05-16 10:53:20 | 0 | 0 | 0 | 0 | 关闭
15086 | 20 | 4 | 搁置 | 00:00:09 | 102:07:12 | 0 | 1.8781 | 0 | 0 | 0 | 0 | 0 | 0 | 0 | 0 | 0 | 0 | 0 | 0 | 2023-05-16 10:53:21 | 0 | 0 | 0 | 0 | 关闭
15087 | 20 | 4 | 搁置 | 00:00:10 | 102:07:13 | 0 | 1.8887 | 0 | 0 | 0 | 0 | 0 | 0 | 0 | 0 | 0 | 0 | 0 | 0 | 2023-05-16 10:53:22 | 0 | 0 | 0 | 0 | 关闭
15088 | 20 | 4 | 搁置 | 00:00:11 | 102:07:14 | 0 | 1.8987 | 0 | 0 | 0 | 0 | 0 | 0 | 0 | 0 | 0 | 0 | 0 | 0 | 2023-05-16 10:53:23 | 0 | 0 | 0 | 0 | 关闭
15089 | 20 | 4 | 搁置 | 00:00:12 | 102:07:15 | 0 | 1.9087 | 0 | 0 | 0 | 0 | 0 | 0 | 0 | 0 | 0 | 0 | 0 | 0 | 2023-05-16 10:53:24 | 0 | 0 | 0 | 0 | 关闭
15090 | 20 | 4 | 搁置 | 00:00:14 | 102:07:16 | 0 | 1.9192 | 0 | 0 | 0 | 0 | 0 | 0 | 0 | 0 | 0 | 0 | 0 | 0 | 2023-05-16 10:53:26 | 0 | 0 | 0 | 0 | 关闭
15091 | 20 | 4 | 搁置 | 00:00:15 | 102:07:18 | 0 | 1.9294 | 0 | 0 | 0 | 0 | 0 | 0 | 0 | 0 | 0 | 0 | 0 | 0 | 2023-05-16 10:53:27 | 0 | 0 | 0 | 0 | 关闭
15092 | 20 | 4 | 搁置 | 00:00:17 | 102:07:19 | 0 | 1.9398 | 0 | 0 | 0 | 0 | 0 | 0 | 0 | 0 | 0 | 0 | 0 | 0 | 2023-05-16 10:53:28 | 0 | 0 | 0 | 0 | 关闭
15093 | 20 | 4 | 搁置 | 00:00:18 | 102:07:21 | 0 | 1.9499 | 0 | 0 | 0 | 0 | 0 | 0 | 0 | 0 | 0 | 0 | 0 | 0 | 2023-05-16 10:53:30 | 0 | 0 | 0 | 0 | 关闭
15094 | 20 | 4 | 搁置 | 00:00:20 | 102:07:23 | 0 | 1.9601 | 0 | 0 | 0 | 0 | 0 | 0 | 0 | 0 | 0 | 0 | 0 | 0 | 2023-05-16 10:53:32 | 0 | 0 | 0 | 0 | 关闭
15095 | 20 | 4 | 搁置 | 00:00:22 | 102:07:25 | 0 | 1.9704 | 0 | 0 | 0 | 0 | 0 | 0 | 0 | 0 | 0 | 0 | 0 | 0 | 2023-05-16 10:53:34 | 0 | 0 | 0 | 0 | 关闭
15096 | 20 | 4 | 搁置 | 00:00:24 | 102:07:27 | 0 | 1.9805 | 0 | 0 | 0 | 0 | 0 | 0 | 0 | 0 | 0 | 0 | 0 | 0 | 2023-05-16 10:53:36 | 0 | 0 | 0 | 0 | 关闭
15097 | 20 | 4 | 搁置 | 00:00:26 | 102:07:29 | 0 | 1.9907 | 0 | 0 | 0 | 0 | 0 | 0 | 0 | 0 | 0 | 0 | 0 | 0 | 2023-05-16 10:53:38 | 0 | 0 | 0 | 0 | 关闭
15098 | 20 | 4 | 搁置 | 00:00:28 | 102:07:31 | 0 | 2.001 | 0 | 0 | 0 | 0 | 0 | 0 | 0 | 0 | 0 | 0 | 0 | 0 | 2023-05-16 10:53:40 | 0 | 0 | 0 | 0 | 关闭
15099 | 20 | 4 | 搁置 | 00:00:30 | 102:07:32 | 0 | 2.0053 | 0 | 0 | 0 | 0 | 0 | 0 | 0 | 0 | 0 | 0 | 0 | 0 | 2023-05-16 10:53:41 | 0 | 0 | 0 | 0 | 关闭
15100 | 20 | 4 | 搁置 | 00:00:32 | 102:07:35 | 0 | 2.0156 | 0 | 0 | 0 | 0 | 0 | 0 | 0 | 0 | 0 | 0 | 0 | 0 | 2023-05-16 10:53:44 | 0 | 0 | 0 | 0 | 关闭
15101 | 20 | 4 | 搁置 | 00:00:35 | 102:07:38 | 0 | 2.0258 | 0 | 0 | 0 | 0 | 0 | 0 | 0 | 0 | 0 | 0 | 0 | 0 | 2023-05-16 10:53:47 | 0 | 0 | 0 | 0 | 关闭
15102 | 20 | 4 | 搁置 | 00:00:38 | 102:07:41 | 0 | 2.0358 | 0 | 0 | 0 | 0 | 0 | 0 | 0 | 0 | 0 | 0 | 0 | 0 | 2023-05-16 10:53:50 | 0 | 0 | 0 | 0 | 关闭
15103 | 20 | 4 | 搁置 | 00:00:42 | 102:07:45 | 0 | 2.046 | 0 | 0 | 0 | 0 | 0 | 0 | 0 | 0 | 0 | 0 | 0 | 0 | 2023-05-16 10:53:54 | 0 | 0 | 0 | 0 | 关闭
15104 | 20 | 4 | 搁置 | 00:00:46 | 102:07:49 | 0 | 2.0561 | 0 | 0 | 0 | 0 | 0 | 0 | 0 | 0 | 0 | 0 | 0 | 0 | 2023-05-16 10:53:58 | 0 | 0 | 0 | 0 | 关闭
15105 | 20 | 4 | 搁置 | 00:00:51 | 102:07:53 | 0 | 2.0661 | 0 | 0 | 0 | 0 | 0 | 0 | 0 | 0 | 0 | 0 | 0 | 0 | 2023-05-16 10:54:03 | 0 | 0 | 0 | 0 | 关闭
15106 | 20 | 4 | 搁置 | 00:00:56 | 102:07:59 | 0 | 2.0761 | 0 | 0 | 0 | 0 | 0 | 0 | 0 | 0 | 0 | 0 | 0 | 0 | 2023-05-16 10:54:08 | 0 | 0 | 0 | 0 | 关闭
15107 | 20 | 4 | 搁置 | 00:01:00 | 102:08:02 | 0 | 2.0809 | 0 | 0 | 0 | 0 | 0 | 0 | 0 | 0 | 0 | 0 | 0 | 0 | 2023-05-16 10:54:11 | 0 | 0 | 0 | 0 | 关闭
15108 | 20 | 5 | 恒流充电 | 00:00:00 | 102:08:02 | 0.1518 | 2.087 | 0 | 0 | 0 | 0 | 0 | 0 | 0 | 0 | 0 | 0 | 0 | 0 | 2023-05-16 10:54:12 | 0.0003168 | 0 | 0 | 0 | 关闭
15109 | 20 | 5 | 恒流充电 | 00:00:00 | 102:08:03 | 0.152 | 2.1021 | 0 | 0.04 | 0 | 0.04 | 0 | 0 | 0 | 0.08 | 0 | 0.08 | 0 | 0 | 2023-05-16 10:54:12 | 0.0003195 | 0.0011 | 2.4616 | 0 | 关闭
15110 | 20 | 5 | 恒流充电 | 00:00:00 | 102:08:03 | 0.152 | 2.1121 | 0 | 0.06 | 0 | 0.06 | 0 | 0 | 1e-07 | 0.12 | 1e-07 | 0.12 | 0 | 0 | 2023-05-16 10:54:12 | 0.000321 | 0.0008 | 1.86 | 0 | 关闭
15111 | 20 | 5 | 恒流充电 | 00:00:00 | 102:08:03 | 0.152 | 2.1246 | 0 | 0.08 | 0 | 0.08 | 0 | 0 | 1e-07 | 0.18 | 1e-07 | 0.18 | 0 | 0 | 2023-05-16 10:54:12 | 0.0003229 | 0.001 | 2.2315 | 0 | 关闭
15112 | 20 | 5 | 恒流充电 | 00:00:01 | 102:08:03 | 0.152 | 2.1349 | 0.0001 | 0.11 | 0.0001 | 0.11 | 0 | 0 | 1e-07 | 0.24 | 1e-07 | 0.24 | 0 | 0 | 2023-05-16 10:54:13 | 0.0003245 | 0.0012 | 2.7088 | 0 | 关闭
15113 | 20 | 5 | 恒流充电 | 00:00:01 | 102:08:04 | 0.152 | 2.1471 | 0.0001 | 0.15 | 0.0001 | 0.15 | 0 | 0 | 1e-07 | 0.32 | 1e-07 | 0.32 | 0 | 0 | 2023-05-16 10:54:13 | 0.0003264 | 0.0014 | 3.0492 | 0 | 关闭
15114 | 20 | 5 | 恒流充电 | 00:00:02 | 102:08:04 | 0.152 | 2.1577 | 0.0001 | 0.2 | 0.0001 | 0.2 | 0 | 0 | 2e-07 | 0.42 | 2e-07 | 0.42 | 0 | 0 | 2023-05-16 10:54:14 | 0.0003279 | 0.002 | 4.3868 | 0 | 关闭
15115 | 20 | 5 | 恒流充电 | 00:00:02 | 102:08:05 | 0.152 | 2.1677 | 0.0001 | 0.25 | 0.0001 | 0.25 | 0 | 0 | 2e-07 | 0.54 | 2e-07 | 0.54 | 0 | 0 | 2023-05-16 10:54:14 | 0.0003295 | 0.0025 | 5.5794 | 0 | 关闭
15116 | 20 | 5 | 恒流充电 | 00:00:03 | 102:08:06 | 0.152 | 2.1778 | 0.0002 | 0.33 | 0.0002 | 0.33 | 0 | 0 | 3e-07 | 0.72 | 3e-07 | 0.72 | 0 | 0 | 2023-05-16 10:54:15 | 0.000331 | 0.0038 | 8.2866 | 0 | 关闭
15117 | 20 | 5 | 恒流充电 | 00:00:05 | 102:08:07 | 0.152 | 2.188 | 0.0002 | 0.46 | 0.0002 | 0.46 | 0 | 0 | 5e-07 | 1 | 5e-07 | 1 | 0 | 0 | 2023-05-16 10:54:16 | 0.0003325 | 0.0058 | 12.7642 | 0 | 关闭
15118 | 20 | 5 | 恒流充电 | 00:00:07 | 102:08:09 | 0.152 | 2.1983 | 0.0003 | 0.67 | 0.0003 | 0.67 | 0 | 0 | 7e-07 | 1.45 | 7e-07 | 1.45 | 0 | 0 | 2023-05-16 10:54:19 | 0.0003341 | 0.009 | 19.8618 | 0 | 关闭
15119 | 20 | 5 | 恒流充电 | 00:00:10 | 102:08:13 | 0.152 | 2.2085 | 0.0004 | 0.99 | 0.0004 | 0.99 | 0 | 0 | 1e-06 | 2.15 | 1e-06 | 2.15 | 0 | 0 | 2023-05-16 10:54:22 | 0.0003357 | 0.0141 | 30.9984 | 0 | 关闭
15120 | 20 | 5 | 恒流充电 | 00:00:15 | 102:08:18 | 0.152 | 2.2185 | 0.0007 | 1.47 | 0.0007 | 1.47 | 0 | 0 | 1.5e-06 | 3.22 | 1.5e-06 | 3.22 | 0 | 0 | 2023-05-16 10:54:27 | 0.0003372 | 0.022 | 48.3578 | 0 | 关闭
15121 | 20 | 5 | 恒流充电 | 00:00:23 | 102:08:26 | 0.152 | 2.2285 | 0.001 | 2.2 | 0.001 | 2.2 | 0 | 0 | 2.2e-06 | 4.85 | 2.2e-06 | 4.85 | 0 | 0 | 2023-05-16 10:54:35 | 0.0003387 | 0.0334 | 73.4643 | 0 | 关闭
15122 | 20 | 5 | 恒流充电 | 00:00:30 | 102:08:32 | 0.152 | 2.2339 | 0.0013 | 2.79 | 0.0013 | 2.79 | 0 | 0 | 2.8e-06 | 6.16 | 2.8e-06 | 6.16 | 0 | 0 | 2023-05-16 10:54:41 | 0.0003395 | 0.0493 | 108.4938 | 0 | 关闭
15123 | 20 | 5 | 恒流充电 | 00:00:53 | 102:08:56 | 0.152 | 2.2439 | 0.0023 | 4.98 | 0.0023 | 4.98 | 0 | 0 | 5e-06 | 11.08 | 5e-06 | 11.08 | 0 | 0 | 2023-05-16 10:55:05 | 0.0003411 | 0.0996 | 219.4659 | 0 | 关闭
15124 | 20 | 5 | 恒流充电 | 00:01:00 | 102:09:02 | 0.152 | 2.2449 | 0.0025 | 5.58 | 0.0025 | 5.58 | 0 | 0 | 5.6e-06 | 12.41 | 5.6e-06 | 12.41 | 0 | 0 | 2023-05-16 10:55:11 | 0.0003411 | 0.2702 | 595.1481 | 0 | 关闭
15125 | 20 | 5 | 恒流充电 | 00:01:30 | 102:09:32 | 0.152 | 2.2459 | 0.0038 | 8.37 | 0.0038 | 8.37 | 0 | 0 | 8.5e-06 | 18.68 | 8.5e-06 | 18.68 | 0 | 0 | 2023-05-16 10:55:41 | 0.0003413 | 1.2664 | 2789.464 | 0 | 关闭
15126 | 20 | 5 | 恒流充电 | 00:02:00 | 102:10:02 | 0.152 | 2.2436 | 0.0051 | 11.16 | 0.0051 | 11.16 | 0 | 0 | 1.13e-05 | 24.94 | 1.13e-05 | 24.94 | 0 | 0 | 2023-05-16 10:56:11 | 0.000341 | -0.5506 | -1212.8264 | 0 | 关闭
15127 | 20 | 5 | 恒流充电 | 00:02:30 | 102:10:32 | 0.152 | 2.2401 | 0.0063 | 13.95 | 0.0063 | 13.95 | 0 | 0 | 1.42e-05 | 31.19 | 1.42e-05 | 31.19 | 0 | 0 | 2023-05-16 10:56:41 | 0.0003405 | -0.3619 | -797.0929 | 0 | 关闭
15128 | 20 | 5 | 恒流充电 | 00:03:00 | 102:11:02 | 0.152 | 2.2364 | 0.0076 | 16.74 | 0.0076 | 16.74 | 0 | 0 | 1.7e-05 | 37.44 | 1.7e-05 | 37.44 | 0 | 0 | 2023-05-16 10:57:11 | 0.0003399 | -0.3423 | -753.9952 | 0 | 关闭
15129 | 20 | 5 | 恒流充电 | 00:03:30 | 102:11:32 | 0.152 | 2.2328 | 0.0089 | 19.53 | 0.0089 | 19.53 | 0 | 0 | 1.98e-05 | 43.67 | 1.98e-05 | 43.67 | 0 | 0 | 2023-05-16 10:57:41 | 0.0003393 | -0.3518 | -774.9378 | 0 | 关闭
15130 | 20 | 5 | 恒流充电 | 00:04:00 | 102:12:02 | 0.152 | 2.2297 | 0.0101 | 22.32 | 0.0101 | 22.32 | 0 | 0 | 2.27e-05 | 49.9 | 2.27e-05 | 49.9 | 0 | 0 | 2023-05-16 10:58:11 | 0.0003389 | -0.4086 | -899.9376 | 0 | 关闭
15131 | 20 | 5 | 恒流充电 | 00:04:30 | 102:12:32 | 0.152 | 2.2268 | 0.0114 | 25.11 | 0.0114 | 25.11 | 0 | 0 | 2.55e-05 | 56.11 | 2.55e-05 | 56.11 | 0 | 0 | 2023-05-16 10:58:41 | 0.0003385 | -0.4367 | -961.9875 | 0 | 关闭
15132 | 20 | 5 | 恒流充电 | 00:05:00 | 102:13:02 | 0.152 | 2.2245 | 0.0127 | 27.9 | 0.0127 | 27.9 | 0 | 0 | 2.83e-05 | 62.32 | 2.83e-05 | 62.32 | 0 | 0 | 2023-05-16 10:59:11 | 0.0003381 | -0.5507 | -1212.9355 | 0 | 关闭
15133 | 20 | 5 | 恒流充电 | 00:05:30 | 102:13:32 | 0.152 | 2.2226 | 0.0139 | 30.69 | 0.0139 | 30.69 | 0 | 0 | 3.11e-05 | 68.52 | 3.11e-05 | 68.52 | 0 | 0 | 2023-05-16 10:59:41 | 0.0003378 | -0.6666 | -1468.3 | 0 | 关闭
15134 | 20 | 5 | 恒流充电 | 00:06:00 | 102:14:02 | 0.152 | 2.2211 | 0.0152 | 33.48 | 0.0152 | 33.48 | 0 | 0 | 3.39e-05 | 74.72 | 3.39e-05 | 74.72 | 0 | 0 | 2023-05-16 11:00:11 | 0.0003376 | -0.8444 | -1859.8629 | 0 | 关闭
15135 | 20 | 5 | 恒流充电 | 00:06:30 | 102:14:32 | 0.152 | 2.2198 | 0.0165 | 36.27 | 0.0165 | 36.27 | 0 | 0 | 3.67e-05 | 80.92 | 3.67e-05 | 80.92 | 0 | 0 | 2023-05-16 11:00:41 | 0.0003374 | -0.9743 | -2146.0239 | 0 | 关闭
15136 | 20 | 5 | 恒流充电 | 00:07:00 | 102:15:02 | 0.152 | 2.2187 | 0.0177 | 39.06 | 0.0177 | 39.06 | 0 | 0 | 3.95e-05 | 87.11 | 3.95e-05 | 87.11 | 0 | 0 | 2023-05-16 11:01:11 | 0.0003372 | -1.1514 | -2536.1879 | 0 | 关闭
15137 | 20 | 5 | 恒流充电 | 00:07:30 | 102:15:32 | 0.152 | 2.2176 | 0.019 | 41.85 | 0.019 | 41.85 | 0 | 0 | 4.24e-05 | 93.3 | 4.24e-05 | 93.3 | 0 | 0 | 2023-05-16 11:01:41 | 0.0003371 | -1.1514 | -2536.1601 | 0 | 关闭
15138 | 20 | 5 | 恒流充电 | 00:08:00 | 102:16:02 | 0.152 | 2.2166 | 0.0203 | 44.64 | 0.0203 | 44.64 | 0 | 0 | 4.52e-05 | 99.48 | 4.52e-05 | 99.48 | 0 | 0 | 2023-05-16 11:02:11 | 0.0003369 | -1.2665 | -2789.7394 | 0 | 关闭
15139 | 20 | 5 | 恒流充电 | 00:08:30 | 102:16:32 | 0.152 | 2.2155 | 0.0215 | 47.43 | 0.0215 | 47.43 | 0 | 0 | 4.8e-05 | 105.66 | 4.8e-05 | 105.66 | 0 | 0 | 2023-05-16 11:02:41 | 0.0003367 | -1.1514 | -2536.1322 | 0 | 关闭
15140 | 20 | 5 | 恒流充电 | 00:09:00 | 102:17:02 | 0.152 | 2.2147 | 0.0228 | 50.22 | 0.0228 | 50.22 | 0 | 0 | 5.08e-05 | 111.84 | 5.08e-05 | 111.84 | 0 | 0 | 2023-05-16 11:03:11 | 0.0003366 | -1.5832 | -3487.2201 | 0 | 关闭
15141 | 20 | 5 | 恒流充电 | 00:09:30 | 102:17:32 | 0.152 | 2.2141 | 0.0241 | 53.01 | 0.0241 | 53.01 | 0 | 0 | 5.36e-05 | 118.02 | 5.36e-05 | 118.02 | 0 | 0 | 2023-05-16 11:03:41 | 0.0003365 | -2.1109 | -4649.6472 | 0 | 关闭
15142 | 20 | 5 | 恒流充电 | 00:10:00 | 102:18:02 | 0.152 | 2.2135 | 0.0253 | 55.8 | 0.0253 | 55.8 | 0 | 0 | 5.64e-05 | 124.2 | 5.64e-05 | 124.2 | 0 | 0 | 2023-05-16 11:04:11 | 0.0003364 | -2.1109 | -4649.6676 | 0 | 关闭
15143 | 20 | 5 | 恒流充电 | 00:10:30 | 102:18:32 | 0.152 | 2.213 | 0.0266 | 58.58 | 0.0266 | 58.58 | 0 | 0 | 5.92e-05 | 130.37 | 5.92e-05 | 130.37 | 0 | 0 | 2023-05-16 11:04:41 | 0.0003364 | -2.5331 | -5579.5399 | 0 | 关闭
15144 | 20 | 5 | 恒流充电 | 00:11:00 | 102:19:02 | 0.152 | 2.2125 | 0.0279 | 61.37 | 0.0279 | 61.37 | 0 | 0 | 6.2e-05 | 136.54 | 6.2e-05 | 136.54 | 0 | 0 | 2023-05-16 11:05:11 | 0.0003363 | -2.5331 | -5579.5888 | 0 | 关闭
15145 | 20 | 5 | 恒流充电 | 00:11:30 | 102:19:32 | 0.152 | 2.2122 | 0.0291 | 64.16 | 0.0291 | 64.16 | 0 | 0 | 6.48e-05 | 142.71 | 6.48e-05 | 142.71 | 0 | 0 | 2023-05-16 11:05:41 | 0.0003362 | -4.2219 | -9299.2332 | 0 | 关闭
15146 | 20 | 5 | 恒流充电 | 00:12:00 | 102:20:02 | 0.152 | 2.2118 | 0.0304 | 66.95 | 0.0304 | 66.95 | 0 | 0 | 6.76e-05 | 148.89 | 6.76e-05 | 148.89 | 0 | 0 | 2023-05-16 11:06:11 | 0.0003361 | -3.1664 | -6974.4708 | 0 | 关闭
15147 | 20 | 5 | 恒流充电 | 00:12:30 | 102:20:32 | 0.152 | 2.2116 | 0.0317 | 69.74 | 0.0317 | 69.74 | 0 | 0 | 7.04e-05 | 155.06 | 7.04e-05 | 155.06 | 0 | 0 | 2023-05-16 11:06:41 | 0.0003361 | -6.3328 | -13949.0027 | 0 | 关闭
15148 | 20 | 5 | 恒流充电 | 00:13:00 | 102:21:02 | 0.152 | 2.2115 | 0.0329 | 72.53 | 0.0329 | 72.53 | 0 | 0 | 7.32e-05 | 161.23 | 7.32e-05 | 161.23 | 0 | 0 | 2023-05-16 11:07:11 | 0.0003361 | -12.6655 | -27897.5771 | 0 | 关闭
15149 | 20 | 5 | 恒流充电 | 00:13:30 | 102:21:32 | 0.152 | 2.2115 | 0.0342 | 75.32 | 0.0342 | 75.32 | 0 | 0 | 7.6e-05 | 167.39 | 7.6e-05 | 167.39 | 0 | 0 | 2023-05-16 11:07:41 | 0.0003361 | 0 | 0 | 0 | 关闭
15150 | 20 | 5 | 恒流充电 | 00:14:00 | 102:22:02 | 0.152 | 2.2114 | 0.0355 | 78.11 | 0.0355 | 78.11 | 0 | 0 | 7.88e-05 | 173.56 | 7.88e-05 | 173.56 | 0 | 0 | 2023-05-16 11:08:11 | 0.0003361 | -12.6656 | -27897.883 | 0 | 关闭
15151 | 20 | 5 | 恒流充电 | 00:14:30 | 102:22:32 | 0.152 | 2.2114 | 0.0367 | 80.9 | 0.0367 | 80.9 | 0 | 0 | 8.16e-05 | 179.73 | 8.16e-05 | 179.73 | 0 | 0 | 2023-05-16 11:08:41 | 0.0003361 | 0 | 0 | 0 | 关闭
15152 | 20 | 5 | 恒流充电 | 00:15:00 | 102:23:02 | 0.152 | 2.2114 | 0.038 | 83.69 | 0.038 | 83.69 | 0 | 0 | 8.44e-05 | 185.9 | 8.44e-05 | 185.9 | 0 | 0 | 2023-05-16 11:09:11 | 0.0003361 | 0 | 0 | 0 | 关闭
15153 | 20 | 5 | 恒流充电 | 00:15:30 | 102:23:32 | 0.152 | 2.2114 | 0.0393 | 86.48 | 0.0393 | 86.48 | 0 | 0 | 8.72e-05 | 192.07 | 8.72e-05 | 192.07 | 0 | 0 | 2023-05-16 11:09:41 | 0.0003361 | 0 | 0 | 0 | 关闭
15154 | 20 | 5 | 恒流充电 | 00:16:00 | 102:24:02 | 0.152 | 2.2115 | 0.0405 | 89.27 | 0.0405 | 89.27 | 0 | 0 | 9e-05 | 198.24 | 9e-05 | 198.24 | 0 | 0 | 2023-05-16 11:10:11 | 0.0003361 | 12.6659 | 27898.3725 | 0 | 关闭
15155 | 20 | 5 | 恒流充电 | 00:16:30 | 102:24:32 | 0.152 | 2.2118 | 0.0418 | 92.06 | 0.0418 | 92.06 | 0 | 0 | 9.28e-05 | 204.41 | 9.28e-05 | 204.41 | 0 | 0 | 2023-05-16 11:10:41 | 0.0003361 | 4.2219 | 9299.3963 | 0 | 关闭
15156 | 20 | 5 | 恒流充电 | 00:17:00 | 102:25:02 | 0.152 | 2.212 | 0.0431 | 94.85 | 0.0431 | 94.85 | 0 | 0 | 9.56e-05 | 210.58 | 9.56e-05 | 210.58 | 0 | 0 | 2023-05-16 11:11:11 | 0.0003362 | 6.3329 | 13949.1251 | 0 | 关闭
15157 | 20 | 5 | 恒流充电 | 00:17:30 | 102:25:32 | 0.152 | 2.2121 | 0.0443 | 97.64 | 0.0443 | 97.64 | 0 | 0 | 9.84e-05 | 216.75 | 9.84e-05 | 216.75 | 0 | 0 | 2023-05-16 11:11:41 | 0.0003362 | 12.6658 | 27898.2501 | 0 | 关闭
15158 | 20 | 5 | 恒流充电 | 00:18:00 | 102:26:02 | 0.152 | 2.2123 | 0.0456 | 100.43 | 0.0456 | 100.43 | 0 | 0 | 0.0001012 | 222.92 | 0.0001012 | 222.92 | 0 | 0 | 2023-05-16 11:12:11 | 0.0003363 | 6.3329 | 13949.1251 | 0 | 关闭
15159 | 20 | 5 | 恒流充电 | 00:18:30 | 102:26:32 | 0.152 | 2.2126 | 0.0469 | 103.22 | 0.0469 | 103.22 | 0 | 0 | 0.000104 | 229.1 | 0.000104 | 229.1 | 0 | 0 | 2023-05-16 11:12:41 | 0.0003363 | 4.222 | 9299.5187 | 0 | 关闭
15160 | 20 | 5 | 恒流充电 | 00:19:00 | 102:27:02 | 0.152 | 2.2127 | 0.0481 | 106.01 | 0.0481 | 106.01 | 0 | 0 | 0.0001068 | 235.27 | 0.0001068 | 235.27 | 0 | 0 | 2023-05-16 11:13:11 | 0.0003363 | 12.6658 | 27898.1889 | 0 | 关闭
15161 | 20 | 5 | 恒流充电 | 00:19:30 | 102:27:32 | 0.152 | 2.2129 | 0.0494 | 108.8 | 0.0494 | 108.8 | 0 | 0 | 0.0001096 | 241.44 | 0.0001096 | 241.44 | 0 | 0 | 2023-05-16 11:13:41 | 0.0003363 | 6.3329 | 13949.1557 | 0 | 关闭
15162 | 20 | 5 | 恒流充电 | 00:20:00 | 102:28:02 | 0.152 | 2.2132 | 0.0507 | 111.59 | 0.0507 | 111.59 | 0 | 0 | 0.0001124 | 247.62 | 0.0001124 | 247.62 | 0 | 0 | 2023-05-16 11:14:11 | 0.0003364 | 4.2219 | 9299.4371 | 0 | 关闭
15163 | 20 | 5 | 恒流充电 | 00:20:30 | 102:28:32 | 0.152 | 2.2135 | 0.0519 | 114.38 | 0.0519 | 114.38 | 0 | 0 | 0.0001152 | 253.79 | 0.0001152 | 253.79 | 0 | 0 | 2023-05-16 11:14:41 | 0.0003365 | 4.2219 | 9299.4371 | 0 | 关闭
15164 | 20 | 5 | 恒流充电 | 00:21:00 | 102:29:02 | 0.152 | 2.2137 | 0.0532 | 117.17 | 0.0532 | 117.17 | 0 | 0 | 0.000118 | 259.97 | 0.000118 | 259.97 | 0 | 0 | 2023-05-16 11:15:11 | 0.0003365 | 6.333 | 13949.278 | 0 | 关闭
15165 | 20 | 5 | 恒流充电 | 00:21:30 | 102:29:32 | 0.152 | 2.2141 | 0.0545 | 119.96 | 0.0545 | 119.96 | 0 | 0 | 0.0001208 | 266.14 | 0.0001208 | 266.14 | 0 | 0 | 2023-05-16 11:15:41 | 0.0003365 | 3.1665 | 6974.6084 | 0 | 关闭
15166 | 20 | 5 | 恒流充电 | 00:22:00 | 102:30:02 | 0.152 | 2.2144 | 0.0557 | 122.75 | 0.0557 | 122.75 | 0 | 0 | 0.0001236 | 272.32 | 0.0001236 | 272.32 | 0 | 0 | 2023-05-16 11:16:11 | 0.0003365 | 4.2219 | 9299.4371 | 0 | 关闭
15167 | 20 | 5 | 恒流充电 | 00:22:30 | 102:30:32 | 0.152 | 2.2146 | 0.057 | 125.54 | 0.057 | 125.54 | 0 | 0 | 0.0001264 | 278.5 | 0.0001264 | 278.5 | 0 | 0 | 2023-05-16 11:16:41 | 0.0003366 | 6.3329 | 13949.1557 | 0 | 关闭
15168 | 20 | 5 | 恒流充电 | 00:23:00 | 102:31:02 | 0.152 | 2.215 | 0.0583 | 128.33 | 0.0583 | 128.33 | 0 | 0 | 0.0001292 | 284.68 | 0.0001292 | 284.68 | 0 | 0 | 2023-05-16 11:17:11 | 0.0003366 | 3.1665 | 6974.6084 | 0 | 关闭
15169 | 20 | 5 | 恒流充电 | 00:23:30 | 102:31:32 | 0.152 | 2.2153 | 0.0595 | 131.12 | 0.0595 | 131.12 | 0 | 0 | 0.0001321 | 290.86 | 0.0001321 | 290.86 | 0 | 0 | 2023-05-16 11:17:41 | 0.0003367 | 4.222 | 9299.5595 | 0 | 关闭
15170 | 20 | 5 | 恒流充电 | 00:24:00 | 102:32:02 | 0.152 | 2.2156 | 0.0608 | 133.91 | 0.0608 | 133.91 | 0 | 0 | 0.0001349 | 297.04 | 0.0001349 | 297.04 | 0 | 0 | 2023-05-16 11:18:11 | 0.0003368 | 4.222 | 9299.5187 | 0 | 关闭
15171 | 20 | 5 | 恒流充电 | 00:24:30 | 102:32:32 | 0.152 | 2.216 | 0.0621 | 136.7 | 0.0621 | 136.7 | 0 | 0 | 0.0001377 | 303.22 | 0.0001377 | 303.22 | 0 | 0 | 2023-05-16 11:18:41 | 0.0003368 | 3.1665 | 6974.6084 | 0 | 关闭
15172 | 20 | 5 | 恒流充电 | 00:25:00 | 102:33:02 | 0.152 | 2.2162 | 0.0633 | 139.49 | 0.0633 | 139.49 | 0 | 0 | 0.0001405 | 309.4 | 0.0001405 | 309.4 | 0 | 0 | 2023-05-16 11:19:11 | 0.0003368 | 6.333 | 13949.3392 | 0 | 关闭
15173 | 20 | 5 | 恒流充电 | 00:25:30 | 102:33:32 | 0.152 | 2.2167 | 0.0646 | 142.28 | 0.0646 | 142.28 | 0 | 0 | 0.0001433 | 315.59 | 0.0001433 | 315.59 | 0 | 0 | 2023-05-16 11:19:41 | 0.0003369 | 2.5332 | 5579.7357 | 0 | 关闭
15174 | 20 | 5 | 恒流充电 | 00:26:00 | 102:34:02 | 0.152 | 2.217 | 0.0659 | 145.07 | 0.0659 | 145.07 | 0 | 0 | 0.0001461 | 321.77 | 0.0001461 | 321.77 | 0 | 0 | 2023-05-16 11:20:11 | 0.000337 | 4.222 | 9299.5187 | 0 | 关闭
15175 | 20 | 5 | 恒流充电 | 00:26:30 | 102:34:32 | 0.152 | 2.2173 | 0.0671 | 147.86 | 0.0671 | 147.86 | 0 | 0 | 0.0001489 | 327.96 | 0.0001489 | 327.96 | 0 | 0 | 2023-05-16 11:20:41 | 0.000337 | 4.222 | 9299.4779 | 0 | 关闭
15176 | 20 | 5 | 恒流充电 | 00:27:00 | 102:35:02 | 0.152 | 2.2176 | 0.0684 | 150.65 | 0.0684 | 150.65 | 0 | 0 | 0.0001517 | 334.14 | 0.0001517 | 334.14 | 0 | 0 | 2023-05-16 11:21:11 | 0.0003371 | 4.222 | 9299.5595 | 0 | 关闭
15177 | 20 | 5 | 恒流充电 | 00:27:30 | 102:35:32 | 0.152 | 2.218 | 0.0697 | 153.44 | 0.0697 | 153.44 | 0 | 0 | 0.0001545 | 340.33 | 0.0001545 | 340.33 | 0 | 0 | 2023-05-16 11:21:41 | 0.0003371 | 3.1665 | 6974.639 | 0 | 关闭
15178 | 20 | 5 | 恒流充电 | 00:28:00 | 102:36:02 | 0.152 | 2.2183 | 0.0709 | 156.23 | 0.0709 | 156.23 | 0 | 0 | 0.0001573 | 346.52 | 0.0001573 | 346.52 | 0 | 0 | 2023-05-16 11:22:11 | 0.0003372 | 4.222 | 9299.6003 | 0 | 关闭
15179 | 20 | 5 | 恒流充电 | 00:28:30 | 102:36:32 | 0.152 | 2.2187 | 0.0722 | 159.02 | 0.0722 | 159.02 | 0 | 0 | 0.0001601 | 352.71 | 0.0001601 | 352.71 | 0 | 0 | 2023-05-16 11:22:41 | 0.0003372 | 3.1665 | 6974.7002 | 0 | 关闭
15180 | 20 | 5 | 恒流充电 | 00:29:00 | 102:37:02 | 0.152 | 2.219 | 0.0735 | 161.81 | 0.0735 | 161.81 | 0 | 0 | 0.0001629 | 358.9 | 0.0001629 | 358.9 | 0 | 0 | 2023-05-16 11:23:11 | 0.0003373 | 4.222 | 9299.5595 | 0 | 关闭
15181 | 20 | 5 | 恒流充电 | 00:29:30 | 102:37:32 | 0.152 | 2.2194 | 0.0747 | 164.6 | 0.0747 | 164.6 | 0 | 0 | 0.0001658 | 365.09 | 0.0001658 | 365.09 | 0 | 0 | 2023-05-16 11:23:41 | 0.0003373 | 3.1665 | 6974.7002 | 0 | 关闭
15182 | 20 | 5 | 恒流充电 | 00:30:00 | 102:38:02 | 0.152 | 2.2198 | 0.076 | 167.39 | 0.076 | 167.39 | 0 | 0 | 0.0001686 | 371.28 | 0.0001686 | 371.28 | 0 | 0 | 2023-05-16 11:24:11 | 0.0003374 | 3.1665 | 6974.7614 | 0 | 关闭
15183 | 20 | 5 | 恒流充电 | 00:30:30 | 102:38:32 | 0.152 | 2.2201 | 0.0773 | 170.18 | 0.0773 | 170.18 | 0 | 0 | 0.0001714 | 377.48 | 0.0001714 | 377.48 | 0 | 0 | 2023-05-16 11:24:41 | 0.0003375 | 4.222 | 9299.5595 | 0 | 关闭
15184 | 20 | 5 | 恒流充电 | 00:31:00 | 102:39:02 | 0.152 | 2.2204 | 0.0785 | 172.97 | 0.0785 | 172.97 | 0 | 0 | 0.0001742 | 383.67 | 0.0001742 | 383.67 | 0 | 0 | 2023-05-16 11:25:11 | 0.0003375 | 4.222 | 9299.6411 | 0 | 关闭
15185 | 20 | 5 | 恒流充电 | 00:31:30 | 102:39:32 | 0.152 | 2.2208 | 0.0798 | 175.76 | 0.0798 | 175.76 | 0 | 0 | 0.000177 | 389.87 | 0.000177 | 389.87 | 0 | 0 | 2023-05-16 11:25:41 | 0.0003376 | 3.1665 | 6974.7308 | 0 | 关闭
15186 | 20 | 5 | 恒流充电 | 00:32:00 | 102:40:02 | 0.152 | 2.2212 | 0.0811 | 178.55 | 0.0811 | 178.55 | 0 | 0 | 0.0001798 | 396.06 | 0.0001798 | 396.06 | 0 | 0 | 2023-05-16 11:26:11 | 0.0003376 | 3.1665 | 6974.7308 | 0 | 关闭
15187 | 20 | 5 | 恒流充电 | 00:32:30 | 102:40:32 | 0.152 | 2.2215 | 0.0823 | 181.34 | 0.0823 | 181.34 | 0 | 0 | 0.0001826 | 402.26 | 0.0001826 | 402.26 | 0 | 0 | 2023-05-16 11:26:41 | 0.0003377 | 4.2221 | 9299.6818 | 0 | 关闭
15188 | 20 | 5 | 恒流充电 | 00:33:00 | 102:41:02 | 0.152 | 2.2218 | 0.0836 | 184.13 | 0.0836 | 184.13 | 0 | 0 | 0.0001854 | 408.46 | 0.0001854 | 408.46 | 0 | 0 | 2023-05-16 11:27:11 | 0.0003377 | 4.2221 | 9299.7226 | 0 | 关闭
15189 | 20 | 5 | 恒流充电 | 00:33:30 | 102:41:32 | 0.152 | 2.2222 | 0.0849 | 186.92 | 0.0849 | 186.92 | 0 | 0 | 0.0001883 | 414.66 | 0.0001883 | 414.66 | 0 | 0 | 2023-05-16 11:27:41 | 0.0003377 | 3.1665 | 6974.7002 | 0 | 关闭
15190 | 20 | 5 | 恒流充电 | 00:34:00 | 102:42:02 | 0.152 | 2.2228 | 0.0861 | 189.71 | 0.0861 | 189.71 | 0 | 0 | 0.0001911 | 420.86 | 0.0001911 | 420.86 | 0 | 0 | 2023-05-16 11:28:11 | 0.0003379 | 2.1114 | 4650.6567 | 0 | 关闭
15191 | 20 | 5 | 恒流充电 | 00:34:30 | 102:42:32 | 0.152 | 2.2231 | 0.0874 | 192.5 | 0.0874 | 192.5 | 0 | 0 | 0.0001939 | 427.06 | 0.0001939 | 427.06 | 0 | 0 | 2023-05-16 11:28:41 | 0.0003379 | 4.2228 | 9301.2318 | 0 | 关闭
15192 | 20 | 5 | 恒流充电 | 00:35:00 | 102:43:02 | 0.152 | 2.2232 | 0.0887 | 195.29 | 0.0887 | 195.29 | 0 | 0 | 0.0001967 | 433.26 | 0.0001967 | 433.26 | 0 | 0 | 2023-05-16 11:29:11 | 0.0003379 | 12.6664 | 27899.535 | 0 | 关闭
15193 | 20 | 5 | 恒流充电 | 00:35:30 | 102:43:32 | 0.152 | 2.2236 | 0.0899 | 198.08 | 0.0899 | 198.08 | 0 | 0 | 0.0001995 | 439.47 | 0.0001995 | 439.47 | 0 | 0 | 2023-05-16 11:29:41 | 0.000338 | 3.1666 | 6974.792 | 0 | 关闭
15194 | 20 | 5 | 恒流充电 | 00:36:00 | 102:44:02 | 0.152 | 2.224 | 0.0912 | 200.87 | 0.0912 | 200.87 | 0 | 0 | 0.0002023 | 445.67 | 0.0002023 | 445.67 | 0 | 0 | 2023-05-16 11:30:11 | 0.000338 | 3.1665 | 6974.7002 | 0 | 关闭
15195 | 20 | 5 | 恒流充电 | 00:36:30 | 102:44:32 | 0.152 | 2.2244 | 0.0925 | 203.66 | 0.0925 | 203.66 | 0 | 0 | 0.0002052 | 451.88 | 0.0002052 | 451.88 | 0 | 0 | 2023-05-16 11:30:41 | 0.0003381 | 3.1666 | 6974.8532 | 0 | 关闭
15196 | 20 | 5 | 恒流充电 | 00:37:00 | 102:45:02 | 0.152 | 2.2248 | 0.0937 | 206.45 | 0.0937 | 206.45 | 0 | 0 | 0.000208 | 458.08 | 0.000208 | 458.08 | 0 | 0 | 2023-05-16 11:31:11 | 0.0003381 | 3.1665 | 6974.7614 | 0 | 关闭
15197 | 20 | 5 | 恒流充电 | 00:37:30 | 102:45:32 | 0.152 | 2.2251 | 0.095 | 209.24 | 0.095 | 209.24 | 0 | 0 | 0.0002108 | 464.29 | 0.0002108 | 464.29 | 0 | 0 | 2023-05-16 11:31:41 | 0.0003382 | 4.222 | 9299.6411 | 0 | 关闭
15198 | 20 | 5 | 恒流充电 | 00:38:00 | 102:46:02 | 0.152 | 2.2256 | 0.0963 | 212.03 | 0.0963 | 212.03 | 0 | 0 | 0.0002136 | 470.5 | 0.0002136 | 470.5 | 0 | 0 | 2023-05-16 11:32:11 | 0.0003383 | 2.5332 | 5579.7846 | 0 | 关闭
15199 | 20 | 5 | 恒流充电 | 00:38:30 | 102:46:32 | 0.152 | 2.2259 | 0.0975 | 214.82 | 0.0975 | 214.82 | 0 | 0 | 0.0002164 | 476.71 | 0.0002164 | 476.71 | 0 | 0 | 2023-05-16 11:32:41 | 0.0003383 | 4.2221 | 9299.8042 | 0 | 关闭
15200 | 20 | 5 | 恒流充电 | 00:39:00 | 102:47:02 | 0.152 | 2.2263 | 0.0988 | 217.61 | 0.0988 | 217.61 | 0 | 0 | 0.0002192 | 482.92 | 0.0002192 | 482.92 | 0 | 0 | 2023-05-16 11:33:11 | 0.0003384 | 3.1665 | 6974.6696 | 0 | 关闭
15201 | 20 | 5 | 恒流充电 | 00:39:30 | 102:47:32 | 0.152 | 2.2268 | 0.1001 | 220.4 | 0.1001 | 220.4 | 0 | 0 | 0.0002221 | 489.13 | 0.0002221 | 489.13 | 0 | 0 | 2023-05-16 11:33:41 | 0.0003385 | 2.5333 | 5579.8825 | 0 | 关闭
15202 | 20 | 5 | 恒流充电 | 00:40:00 | 102:48:02 | 0.152 | 2.2271 | 0.1013 | 223.19 | 0.1013 | 223.19 | 0 | 0 | 0.0002249 | 495.34 | 0.0002249 | 495.34 | 0 | 0 | 2023-05-16 11:34:11 | 0.0003385 | 4.2221 | 9299.7226 | 0 | 关闭
15203 | 20 | 5 | 恒流充电 | 00:40:30 | 102:48:32 | 0.152 | 2.2275 | 0.1026 | 225.98 | 0.1026 | 225.98 | 0 | 0 | 0.0002277 | 501.56 | 0.0002277 | 501.56 | 0 | 0 | 2023-05-16 11:34:41 | 0.0003385 | 3.1665 | 6974.7308 | 0 | 关闭
15204 | 20 | 5 | 恒流充电 | 00:41:00 | 102:49:02 | 0.152 | 2.2279 | 0.1039 | 228.77 | 0.1039 | 228.77 | 0 | 0 | 0.0002305 | 507.77 | 0.0002305 | 507.77 | 0 | 0 | 2023-05-16 11:35:11 | 0.0003387 | 3.1666 | 6974.8532 | 0 | 关闭
15205 | 20 | 5 | 恒流充电 | 00:41:30 | 102:49:32 | 0.152 | 2.2283 | 0.1051 | 231.56 | 0.1051 | 231.56 | 0 | 0 | 0.0002334 | 513.99 | 0.0002334 | 513.99 | 0 | 0 | 2023-05-16 11:35:41 | 0.0003387 | 3.1666 | 6974.792 | 0 | 关闭
15206 | 20 | 5 | 恒流充电 | 00:42:00 | 102:50:02 | 0.152 | 2.2286 | 0.1064 | 234.35 | 0.1064 | 234.35 | 0 | 0 | 0.0002362 | 520.21 | 0.0002362 | 520.21 | 0 | 0 | 2023-05-16 11:36:11 | 0.0003387 | 4.222 | 9299.6411 | 0 | 关闭
15207 | 20 | 5 | 恒流充电 | 00:42:30 | 102:50:32 | 0.152 | 2.229 | 0.1077 | 237.14 | 0.1077 | 237.14 | 0 | 0 | 0.000239 | 526.42 | 0.000239 | 526.42 | 0 | 0 | 2023-05-16 11:36:41 | 0.0003388 | 3.1666 | 6974.8532 | 0 | 关闭
15208 | 20 | 5 | 恒流充电 | 00:43:00 | 102:51:02 | 0.152 | 2.2295 | 0.1089 | 239.93 | 0.1089 | 239.93 | 0 | 0 | 0.0002418 | 532.64 | 0.0002418 | 532.64 | 0 | 0 | 2023-05-16 11:37:11 | 0.0003389 | 2.5333 | 5579.9315 | 0 | 关闭
15209 | 20 | 5 | 恒流充电 | 00:43:30 | 102:51:32 | 0.152 | 2.2298 | 0.1102 | 242.72 | 0.1102 | 242.72 | 0 | 0 | 0.0002446 | 538.86 | 0.0002446 | 538.86 | 0 | 0 | 2023-05-16 11:37:41 | 0.000339 | 4.2221 | 9299.8042 | 0 | 关闭
15210 | 20 | 5 | 恒流充电 | 00:44:00 | 102:52:02 | 0.152 | 2.2302 | 0.1115 | 245.51 | 0.1115 | 245.51 | 0 | 0 | 0.0002475 | 545.09 | 0.0002475 | 545.09 | 0 | 0 | 2023-05-16 11:38:11 | 0.000339 | 3.1665 | 6974.7308 | 0 | 关闭
15211 | 20 | 5 | 恒流充电 | 00:44:30 | 102:52:32 | 0.152 | 2.2306 | 0.1127 | 248.3 | 0.1127 | 248.3 | 0 | 0 | 0.0002503 | 551.31 | 0.0002503 | 551.31 | 0 | 0 | 2023-05-16 11:38:41 | 0.000339 | 3.1666 | 6974.792 | 0 | 关闭
15212 | 20 | 5 | 恒流充电 | 00:45:00 | 102:53:02 | 0.152 | 2.2309 | 0.114 | 251.09 | 0.114 | 251.09 | 0 | 0 | 0.0002531 | 557.53 | 0.0002531 | 557.53 | 0 | 0 | 2023-05-16 11:39:11 | 0.0003391 | 4.2221 | 9299.7226 | 0 | 关闭
15213 | 20 | 5 | 恒流充电 | 00:45:30 | 102:53:32 | 0.152 | 2.2314 | 0.1153 | 253.88 | 0.1153 | 253.88 | 0 | 0 | 0.0002559 | 563.76 | 0.0002559 | 563.76 | 0 | 0 | 2023-05-16 11:39:41 | 0.0003392 | 2.5333 | 5579.8825 | 0 | 关闭
15214 | 20 | 5 | 恒流充电 | 00:46:00 | 102:54:02 | 0.152 | 2.2317 | 0.1165 | 256.67 | 0.1165 | 256.67 | 0 | 0 | 0.0002588 | 569.98 | 0.0002588 | 569.98 | 0 | 0 | 2023-05-16 11:40:11 | 0.0003392 | 4.222 | 9299.6411 | 0 | 关闭
15215 | 20 | 5 | 恒流充电 | 00:46:30 | 102:54:32 | 0.152 | 2.2321 | 0.1178 | 259.46 | 0.1178 | 259.46 | 0 | 0 | 0.0002616 | 576.21 | 0.0002616 | 576.21 | 0 | 0 | 2023-05-16 11:40:41 | 0.0003393 | 3.1666 | 6974.9143 | 0 | 关闭
15216 | 20 | 5 | 恒流充电 | 00:47:00 | 102:55:02 | 0.152 | 2.2325 | 0.1191 | 262.25 | 0.1191 | 262.25 | 0 | 0 | 0.0002644 | 582.44 | 0.0002644 | 582.44 | 0 | 0 | 2023-05-16 11:41:11 | 0.0003393 | 3.1665 | 6974.7308 | 0 | 关闭
15217 | 20 | 5 | 恒流充电 | 00:47:30 | 102:55:32 | 0.152 | 2.2329 | 0.1203 | 265.04 | 0.1203 | 265.04 | 0 | 0 | 0.0002673 | 588.67 | 0.0002673 | 588.67 | 0 | 0 | 2023-05-16 11:41:41 | 0.0003394 | 3.1665 | 6974.7308 | 0 | 关闭
15218 | 20 | 5 | 恒流充电 | 00:48:00 | 102:56:02 | 0.152 | 2.2333 | 0.1216 | 267.83 | 0.1216 | 267.83 | 0 | 0 | 0.0002701 | 594.9 | 0.0002701 | 594.9 | 0 | 0 | 2023-05-16 11:42:11 | 0.0003394 | 3.1666 | 6974.792 | 0 | 关闭
15219 | 20 | 5 | 恒流充电 | 00:48:30 | 102:56:32 | 0.152 | 2.2337 | 0.1229 | 270.62 | 0.1229 | 270.62 | 0 | 0 | 0.0002729 | 601.13 | 0.0002729 | 601.13 | 0 | 0 | 2023-05-16 11:42:41 | 0.0003395 | 3.1666 | 6974.8532 | 0 | 关闭
15220 | 20 | 5 | 恒流充电 | 00:49:00 | 102:57:02 | 0.152 | 2.2341 | 0.1241 | 273.41 | 0.1241 | 273.41 | 0 | 0 | 0.0002757 | 607.36 | 0.0002757 | 607.36 | 0 | 0 | 2023-05-16 11:43:11 | 0.0003396 | 3.1665 | 6974.6696 | 0 | 关闭
15221 | 20 | 5 | 恒流充电 | 00:49:30 | 102:57:32 | 0.152 | 2.2345 | 0.1254 | 276.2 | 0.1254 | 276.2 | 0 | 0 | 0.0002786 | 613.59 | 0.0002786 | 613.59 | 0 | 0 | 2023-05-16 11:43:41 | 0.0003396 | 3.1665 | 6974.7308 | 0 | 关闭
15222 | 20 | 5 | 恒流充电 | 00:50:00 | 102:58:02 | 0.152 | 2.2349 | 0.1267 | 278.99 | 0.1267 | 278.99 | 0 | 0 | 0.0002814 | 619.83 | 0.0002814 | 619.83 | 0 | 0 | 2023-05-16 11:44:11 | 0.0003397 | 3.1666 | 6974.792 | 0 | 关闭
15223 | 20 | 5 | 恒流充电 | 00:50:30 | 102:58:32 | 0.152 | 2.2354 | 0.1279 | 281.78 | 0.1279 | 281.78 | 0 | 0 | 0.0002842 | 626.06 | 0.0002842 | 626.06 | 0 | 0 | 2023-05-16 11:44:41 | 0.0003398 | 2.5334 | 5580.2252 | 0 | 关闭
15224 | 20 | 5 | 恒流充电 | 00:51:00 | 102:59:02 | 0.152 | 2.2358 | 0.1292 | 284.57 | 0.1292 | 284.57 | 0 | 0 | 0.0002871 | 632.3 | 0.0002871 | 632.3 | 0 | 0 | 2023-05-16 11:45:11 | 0.0003399 | 3.1669 | 6975.465 | 0 | 关闭
15225 | 20 | 5 | 恒流充电 | 00:51:30 | 102:59:32 | 0.152 | 2.2361 | 0.1305 | 287.36 | 0.1305 | 287.36 | 0 | 0 | 0.0002899 | 638.54 | 0.0002899 | 638.54 | 0 | 0 | 2023-05-16 11:45:41 | 0.0003399 | 4.2222 | 9299.9674 | 0 | 关闭
15226 | 20 | 5 | 恒流充电 | 00:52:00 | 103:00:02 | 0.152 | 2.2366 | 0.1317 | 290.15 | 0.1317 | 290.15 | 0 | 0 | 0.0002927 | 644.78 | 0.0002927 | 644.78 | 0 | 0 | 2023-05-16 11:46:11 | 0.00034 | 2.5333 | 5580.0294 | 0 | 关闭
15227 | 20 | 5 | 恒流充电 | 00:52:30 | 103:00:32 | 0.152 | 2.2369 | 0.133 | 292.94 | 0.133 | 292.94 | 0 | 0 | 0.0002956 | 651.02 | 0.0002956 | 651.02 | 0 | 0 | 2023-05-16 11:46:41 | 0.00034 | 4.2222 | 9299.9674 | 0 | 关闭
15228 | 20 | 5 | 恒流充电 | 00:53:00 | 103:01:02 | 0.152 | 2.2373 | 0.1343 | 295.73 | 0.1343 | 295.73 | 0 | 0 | 0.0002984 | 657.26 | 0.0002984 | 657.26 | 0 | 0 | 2023-05-16 11:47:11 | 0.0003401 | 3.1667 | 6975.0979 | 0 | 关闭
15229 | 20 | 5 | 恒流充电 | 00:53:30 | 103:01:32 | 0.152 | 2.2378 | 0.1355 | 298.52 | 0.1355 | 298.52 | 0 | 0 | 0.0003012 | 663.51 | 0.0003012 | 663.51 | 0 | 0 | 2023-05-16 11:47:41 | 0.0003401 | 2.5334 | 5580.0783 | 0 | 关闭
15230 | 20 | 5 | 恒流充电 | 00:54:00 | 103:02:02 | 0.152 | 2.2382 | 0.1368 | 301.31 | 0.1368 | 301.31 | 0 | 0 | 0.0003041 | 669.75 | 0.0003041 | 669.75 | 0 | 0 | 2023-05-16 11:48:11 | 0.0003402 | 3.1666 | 6974.9755 | 0 | 关闭
15231 | 20 | 5 | 恒流充电 | 00:54:30 | 103:02:32 | 0.152 | 2.2386 | 0.1381 | 304.1 | 0.1381 | 304.1 | 0 | 0 | 0.0003069 | 675.99 | 0.0003069 | 675.99 | 0 | 0 | 2023-05-16 11:48:41 | 0.0003403 | 3.1667 | 6975.0979 | 0 | 关闭
15232 | 20 | 5 | 恒流充电 | 00:55:00 | 103:03:02 | 0.152 | 2.239 | 0.1393 | 306.89 | 0.1393 | 306.89 | 0 | 0 | 0.0003097 | 682.24 | 0.0003097 | 682.24 | 0 | 0 | 2023-05-16 11:49:11 | 0.0003403 | 3.1667 | 6975.0367 | 0 | 关闭
15233 | 20 | 5 | 恒流充电 | 00:55:30 | 103:03:32 | 0.152 | 2.2395 | 0.1406 | 309.68 | 0.1406 | 309.68 | 0 | 0 | 0.0003126 | 688.49 | 0.0003126 | 688.49 | 0 | 0 | 2023-05-16 11:49:41 | 0.0003404 | 2.5333 | 5579.9804 | 0 | 关闭
15234 | 20 | 5 | 恒流充电 | 00:56:00 | 103:04:02 | 0.152 | 2.2399 | 0.1419 | 312.47 | 0.1419 | 312.47 | 0 | 0 | 0.0003154 | 694.74 | 0.0003154 | 694.74 | 0 | 0 | 2023-05-16 11:50:11 | 0.0003405 | 3.1667 | 6975.0367 | 0 | 关闭
15235 | 20 | 5 | 恒流充电 | 00:56:30 | 103:04:32 | 0.152 | 2.2403 | 0.1431 | 315.26 | 0.1431 | 315.26 | 0 | 0 | 0.0003182 | 700.99 | 0.0003182 | 700.99 | 0 | 0 | 2023-05-16 11:50:41 | 0.0003405 | 3.1667 | 6975.1591 | 0 | 关闭
15236 | 20 | 5 | 恒流充电 | 00:57:00 | 103:05:02 | 0.152 | 2.2409 | 0.1444 | 318.05 | 0.1444 | 318.05 | 0 | 0 | 0.0003211 | 707.24 | 0.0003211 | 707.24 | 0 | 0 | 2023-05-16 11:51:11 | 0.0003406 | 2.1111 | 4650.0245 | 0 | 关闭
15237 | 20 | 5 | 恒流充电 | 00:57:30 | 103:05:32 | 0.152 | 2.2413 | 0.1457 | 320.84 | 0.1457 | 320.84 | 0 | 0 | 0.0003239 | 713.49 | 0.0003239 | 713.49 | 0 | 0 | 2023-05-16 11:51:41 | 0.0003408 | 3.1669 | 6975.5262 | 0 | 关闭
15238 | 20 | 5 | 恒流充电 | 00:58:00 | 103:06:02 | 0.152 | 2.242 | 0.1469 | 323.63 | 0.1469 | 323.63 | 0 | 0 | 0.0003268 | 719.75 | 0.0003268 | 719.75 | 0 | 0 | 2023-05-16 11:52:11 | 0.0003409 | 1.81 | 3986.6793 | 0 | 关闭
15239 | 20 | 5 | 恒流充电 | 00:58:30 | 103:06:32 | 0.152 | 2.2422 | 0.1482 | 326.42 | 0.1482 | 326.42 | 0 | 0 | 0.0003296 | 726 | 0.0003296 | 726 | 0 | 0 | 2023-05-16 11:52:41 | 0.0003408 | 6.3343 | 13952.1537 | 0 | 关闭
15240 | 20 | 5 | 恒流充电 | 00:59:00 | 103:07:02 | 0.152 | 2.2427 | 0.1495 | 329.21 | 0.1495 | 329.21 | 0 | 0 | 0.0003324 | 732.26 | 0.0003324 | 732.26 | 0 | 0 | 2023-05-16 11:53:11 | 0.0003409 | 2.5334 | 5580.0783 | 0 | 关闭
15241 | 20 | 5 | 恒流充电 | 00:59:30 | 103:07:32 | 0.152 | 2.2431 | 0.1507 | 332 | 0.1507 | 332 | 0 | 0 | 0.0003353 | 738.52 | 0.0003353 | 738.52 | 0 | 0 | 2023-05-16 11:53:41 | 0.000341 | 3.1667 | 6975.1591 | 0 | 关闭
15242 | 20 | 5 | 恒流充电 | 01:00:00 | 103:08:02 | 0.152 | 2.2436 | 0.152 | 334.79 | 0.152 | 334.79 | 0 | 0 | 0.0003381 | 744.78 | 0.0003381 | 744.78 | 0 | 0 | 2023-05-16 11:54:11 | 0.000341 | 2.5334 | 5580.1762 | 0 | 关闭
15243 | 20 | 5 | 恒流充电 | 01:00:30 | 103:08:32 | 0.152 | 2.2442 | 0.1533 | 337.58 | 0.1533 | 337.58 | 0 | 0 | 0.000341 | 751.04 | 0.000341 | 751.04 | 0 | 0 | 2023-05-16 11:54:41 | 0.0003411 | 2.1112 | 4650.2692 | 0 | 关闭
15244 | 20 | 5 | 恒流充电 | 01:01:00 | 103:09:02 | 0.152 | 2.2446 | 0.1545 | 340.37 | 0.1545 | 340.37 | 0 | 0 | 0.0003438 | 757.3 | 0.0003438 | 757.3 | 0 | 0 | 2023-05-16 11:55:11 | 0.0003412 | 3.1669 | 6975.5874 | 0 | 关闭
15245 | 20 | 5 | 恒流充电 | 01:01:30 | 103:09:32 | 0.152 | 2.2451 | 0.1558 | 343.16 | 0.1558 | 343.16 | 0 | 0 | 0.0003467 | 763.56 | 0.0003467 | 763.56 | 0 | 0 | 2023-05-16 11:55:41 | 0.0003413 | 2.5334 | 5580.2252 | 0 | 关闭
15246 | 20 | 5 | 恒流充电 | 01:02:00 | 103:10:02 | 0.152 | 2.2456 | 0.1571 | 345.95 | 0.1571 | 345.95 | 0 | 0 | 0.0003495 | 769.83 | 0.0003495 | 769.83 | 0 | 0 | 2023-05-16 11:56:11 | 0.0003414 | 2.5334 | 5580.1273 | 0 | 关闭
15247 | 20 | 5 | 恒流充电 | 01:02:30 | 103:10:32 | 0.152 | 2.246 | 0.1583 | 348.74 | 0.1583 | 348.74 | 0 | 0 | 0.0003523 | 776.09 | 0.0003523 | 776.09 | 0 | 0 | 2023-05-16 11:56:41 | 0.0003414 | 3.1667 | 6975.0979 | 0 | 关闭
15248 | 20 | 5 | 恒流充电 | 01:03:00 | 103:11:02 | 0.152 | 2.2466 | 0.1596 | 351.53 | 0.1596 | 351.53 | 0 | 0 | 0.0003552 | 782.36 | 0.0003552 | 782.36 | 0 | 0 | 2023-05-16 11:57:11 | 0.0003415 | 2.1111 | 4649.9837 | 0 | 关闭
15249 | 20 | 5 | 恒流充电 | 01:03:30 | 103:11:32 | 0.152 | 2.2472 | 0.1609 | 354.32 | 0.1609 | 354.32 | 0 | 0 | 0.000358 | 788.63 | 0.000358 | 788.63 | 0 | 0 | 2023-05-16 11:57:41 | 0.0003416 | 2.1111 | 4650.0653 | 0 | 关闭
15250 | 20 | 5 | 恒流充电 | 01:04:00 | 103:12:02 | 0.152 | 2.2476 | 0.1621 | 357.11 | 0.1621 | 357.11 | 0 | 0 | 0.0003609 | 794.9 | 0.0003609 | 794.9 | 0 | 0 | 2023-05-16 11:58:11 | 0.0003416 | 3.1667 | 6975.1591 | 0 | 关闭
15251 | 20 | 5 | 恒流充电 | 01:04:30 | 103:12:32 | 0.152 | 2.2481 | 0.1634 | 359.9 | 0.1634 | 359.9 | 0 | 0 | 0.0003637 | 801.17 | 0.0003637 | 801.17 | 0 | 0 | 2023-05-16 11:58:41 | 0.0003417 | 2.5334 | 5580.0783 | 0 | 关闭
15252 | 20 | 5 | 恒流充电 | 01:05:00 | 103:13:02 | 0.152 | 2.2487 | 0.1647 | 362.69 | 0.1647 | 362.69 | 0 | 0 | 0.0003666 | 807.44 | 0.0003666 | 807.44 | 0 | 0 | 2023-05-16 11:59:11 | 0.0003418 | 2.1111 | 4650.0245 | 0 | 关闭
15253 | 20 | 5 | 恒流充电 | 01:05:30 | 103:13:32 | 0.152 | 2.2492 | 0.1659 | 365.48 | 0.1659 | 365.48 | 0 | 0 | 0.0003694 | 813.72 | 0.0003694 | 813.72 | 0 | 0 | 2023-05-16 11:59:41 | 0.0003419 | 2.5334 | 5580.1762 | 0 | 关闭
15254 | 20 | 5 | 恒流充电 | 01:06:00 | 103:14:02 | 0.152 | 2.2497 | 0.1672 | 368.27 | 0.1672 | 368.27 | 0 | 0 | 0.0003723 | 820 | 0.0003723 | 820 | 0 | 0 | 2023-05-16 12:00:11 | 0.000342 | 2.5334 | 5580.1762 | 0 | 关闭
15255 | 20 | 5 | 恒流充电 | 01:06:30 | 103:14:32 | 0.152 | 2.2503 | 0.1685 | 371.06 | 0.1685 | 371.06 | 0 | 0 | 0.0003751 | 826.27 | 0.0003751 | 826.27 | 0 | 0 | 2023-05-16 12:00:41 | 0.000342 | 2.1111 | 4650.0653 | 0 | 关闭
15256 | 20 | 5 | 恒流充电 | 01:07:00 | 103:15:02 | 0.152 | 2.2508 | 0.1697 | 373.85 | 0.1697 | 373.85 | 0 | 0 | 0.000378 | 832.55 | 0.000378 | 832.55 | 0 | 0 | 2023-05-16 12:01:11 | 0.0003421 | 2.5334 | 5580.1273 | 0 | 关闭
15257 | 20 | 5 | 恒流充电 | 01:07:30 | 103:15:32 | 0.152 | 2.2513 | 0.171 | 376.64 | 0.171 | 376.64 | 0 | 0 | 0.0003808 | 838.83 | 0.0003808 | 838.83 | 0 | 0 | 2023-05-16 12:01:41 | 0.0003422 | 2.5334 | 5580.0783 | 0 | 关闭
15258 | 20 | 5 | 恒流充电 | 01:08:00 | 103:16:02 | 0.152 | 2.252 | 0.1723 | 379.43 | 0.1723 | 379.43 | 0 | 0 | 0.0003837 | 845.11 | 0.0003837 | 845.11 | 0 | 0 | 2023-05-16 12:02:11 | 0.0003423 | 1.8096 | 3985.8402 | 0 | 关闭
15259 | 20 | 5 | 恒流充电 | 01:08:30 | 103:16:32 | 0.152 | 2.2525 | 0.1735 | 382.22 | 0.1735 | 382.22 | 0 | 0 | 0.0003865 | 851.4 | 0.0003865 | 851.4 | 0 | 0 | 2023-05-16 12:02:41 | 0.0003424 | 2.5334 | 5580.1273 | 0 | 关闭
15260 | 20 | 5 | 恒流充电 | 01:09:00 | 103:17:02 | 0.152 | 2.253 | 0.1748 | 385.01 | 0.1748 | 385.01 | 0 | 0 | 0.0003894 | 857.68 | 0.0003894 | 857.68 | 0 | 0 | 2023-05-16 12:03:11 | 0.0003425 | 2.5334 | 5580.0783 | 0 | 关闭
15261 | 20 | 5 | 恒流充电 | 01:09:30 | 103:17:32 | 0.152 | 2.2537 | 0.1761 | 387.8 | 0.1761 | 387.8 | 0 | 0 | 0.0003922 | 863.97 | 0.0003922 | 863.97 | 0 | 0 | 2023-05-16 12:03:41 | 0.0003426 | 1.8096 | 3985.8052 | 0 | 关闭
15262 | 20 | 5 | 恒流充电 | 01:10:00 | 103:18:02 | 0.152 | 2.2542 | 0.1773 | 390.59 | 0.1773 | 390.59 | 0 | 0 | 0.0003951 | 870.26 | 0.0003951 | 870.26 | 0 | 0 | 2023-05-16 12:04:11 | 0.0003426 | 2.5334 | 5580.1762 | 0 | 关闭
15263 | 20 | 5 | 恒流充电 | 01:10:30 | 103:18:32 | 0.152 | 2.2548 | 0.1786 | 393.38 | 0.1786 | 393.38 | 0 | 0 | 0.000398 | 876.55 | 0.000398 | 876.55 | 0 | 0 | 2023-05-16 12:04:41 | 0.0003427 | 2.1112 | 4650.1468 | 0 | 关闭
15264 | 20 | 5 | 恒流充电 | 01:11:00 | 103:19:02 | 0.152 | 2.2554 | 0.1799 | 396.17 | 0.1799 | 396.17 | 0 | 0 | 0.0004008 | 882.84 | 0.0004008 | 882.84 | 0 | 0 | 2023-05-16 12:05:11 | 0.0003428 | 2.1111 | 4650.0653 | 0 | 关闭
15265 | 20 | 5 | 恒流充电 | 01:11:30 | 103:19:32 | 0.152 | 2.2561 | 0.1811 | 398.96 | 0.1811 | 398.96 | 0 | 0 | 0.0004037 | 889.14 | 0.0004037 | 889.14 | 0 | 0 | 2023-05-16 12:05:41 | 0.0003429 | 1.8096 | 3985.8402 | 0 | 关闭
15266 | 20 | 5 | 恒流充电 | 01:12:00 | 103:20:02 | 0.152 | 2.2566 | 0.1824 | 401.75 | 0.1824 | 401.75 | 0 | 0 | 0.0004065 | 895.43 | 0.0004065 | 895.43 | 0 | 0 | 2023-05-16 12:06:11 | 0.000343 | 2.5334 | 5580.1762 | 0 | 关闭
15267 | 20 | 5 | 恒流充电 | 01:12:30 | 103:20:32 | 0.152 | 2.2573 | 0.1837 | 404.54 | 0.1837 | 404.54 | 0 | 0 | 0.0004094 | 901.73 | 0.0004094 | 901.73 | 0 | 0 | 2023-05-16 12:06:41 | 0.0003431 | 1.8096 | 3985.8402 | 0 | 关闭
15268 | 20 | 5 | 恒流充电 | 01:13:00 | 103:21:02 | 0.152 | 2.258 | 0.1849 | 407.33 | 0.1849 | 407.33 | 0 | 0 | 0.0004122 | 908.03 | 0.0004122 | 908.03 | 0 | 0 | 2023-05-16 12:07:11 | 0.0003432 | 1.8096 | 3985.8402 | 0 | 关闭
15269 | 20 | 5 | 恒流充电 | 01:13:30 | 103:21:32 | 0.152 | 2.2587 | 0.1862 | 410.12 | 0.1862 | 410.12 | 0 | 0 | 0.0004151 | 914.33 | 0.0004151 | 914.33 | 0 | 0 | 2023-05-16 12:07:41 | 0.0003433 | 1.8095 | 3985.7353 | 0 | 关闭
15270 | 20 | 5 | 恒流充电 | 01:14:00 | 103:22:02 | 0.152 | 2.2593 | 0.1875 | 412.91 | 0.1875 | 412.91 | 0 | 0 | 0.000418 | 920.63 | 0.000418 | 920.63 | 0 | 0 | 2023-05-16 12:08:11 | 0.0003434 | 2.1111 | 4650.0653 | 0 | 关闭
15271 | 20 | 5 | 恒流充电 | 01:14:30 | 103:22:32 | 0.152 | 2.26 | 0.1887 | 415.7 | 0.1887 | 415.7 | 0 | 0 | 0.0004208 | 926.93 | 0.0004208 | 926.93 | 0 | 0 | 2023-05-16 12:08:41 | 0.0003435 | 1.8096 | 3985.8751 | 0 | 关闭
15272 | 20 | 5 | 恒流充电 | 01:15:00 | 103:23:02 | 0.152 | 2.2606 | 0.19 | 418.49 | 0.19 | 418.49 | 0 | 0 | 0.0004237 | 933.24 | 0.0004237 | 933.24 | 0 | 0 | 2023-05-16 12:09:11 | 0.0003436 | 2.1111 | 4650.0245 | 0 | 关闭
15273 | 20 | 5 | 恒流充电 | 01:15:30 | 103:23:32 | 0.152 | 2.2613 | 0.1913 | 421.28 | 0.1913 | 421.28 | 0 | 0 | 0.0004266 | 939.55 | 0.0004266 | 939.55 | 0 | 0 | 2023-05-16 12:09:41 | 0.0003437 | 1.8096 | 3985.8052 | 0 | 关闭
15274 | 20 | 5 | 恒流充电 | 01:16:00 | 103:24:02 | 0.152 | 2.262 | 0.1925 | 424.07 | 0.1925 | 424.07 | 0 | 0 | 0.0004294 | 945.86 | 0.0004294 | 945.86 | 0 | 0 | 2023-05-16 12:10:11 | 0.0003438 | 1.8096 | 3985.8052 | 0 | 关闭
15275 | 20 | 5 | 恒流充电 | 01:16:30 | 103:24:32 | 0.152 | 2.2628 | 0.1938 | 426.86 | 0.1938 | 426.86 | 0 | 0 | 0.0004323 | 952.17 | 0.0004323 | 952.17 | 0 | 0 | 2023-05-16 12:10:41 | 0.0003439 | 1.5833 | 3487.5184 | 0 | 关闭
15276 | 20 | 5 | 恒流充电 | 01:17:00 | 103:25:02 | 0.152 | 2.2634 | 0.1951 | 429.65 | 0.1951 | 429.65 | 0 | 0 | 0.0004352 | 958.49 | 0.0004352 | 958.49 | 0 | 0 | 2023-05-16 12:11:11 | 0.0003441 | 2.1111 | 4650.1061 | 0 | 关闭
15277 | 20 | 5 | 恒流充电 | 01:17:30 | 103:25:32 | 0.152 | 2.2641 | 0.1963 | 432.44 | 0.1963 | 432.44 | 0 | 0 | 0.000438 | 964.8 | 0.000438 | 964.8 | 0 | 0 | 2023-05-16 12:11:41 | 0.0003441 | 1.8096 | 3985.8052 | 0 | 关闭
15278 | 20 | 5 | 恒流充电 | 01:18:00 | 103:26:02 | 0.152 | 2.2649 | 0.1976 | 435.23 | 0.1976 | 435.23 | 0 | 0 | 0.0004409 | 971.12 | 0.0004409 | 971.12 | 0 | 0 | 2023-05-16 12:12:11 | 0.0003443 | 1.5834 | 3487.6407 | 0 | 关闭
15279 | 20 | 5 | 恒流充电 | 01:18:30 | 103:26:32 | 0.152 | 2.2657 | 0.1989 | 438.02 | 0.1989 | 438.02 | 0 | 0 | 0.0004438 | 977.44 | 0.0004438 | 977.44 | 0 | 0 | 2023-05-16 12:12:41 | 0.0003444 | 1.5833 | 3487.5184 | 0 | 关闭
15280 | 20 | 5 | 恒流充电 | 01:19:00 | 103:27:02 | 0.152 | 2.2664 | 0.2001 | 440.81 | 0.2001 | 440.81 | 0 | 0 | 0.0004466 | 983.76 | 0.0004466 | 983.76 | 0 | 0 | 2023-05-16 12:13:11 | 0.0003445 | 1.8096 | 3985.8052 | 0 | 关闭
15281 | 20 | 5 | 恒流充电 | 01:19:30 | 103:27:32 | 0.152 | 2.2672 | 0.2014 | 443.6 | 0.2014 | 443.6 | 0 | 0 | 0.0004495 | 990.09 | 0.0004495 | 990.09 | 0 | 0 | 2023-05-16 12:13:41 | 0.0003446 | 1.5834 | 3487.6407 | 0 | 关闭
15282 | 20 | 5 | 恒流充电 | 01:20:00 | 103:28:02 | 0.152 | 2.268 | 0.2027 | 446.39 | 0.2027 | 446.39 | 0 | 0 | 0.0004524 | 996.41 | 0.0004524 | 996.41 | 0 | 0 | 2023-05-16 12:14:11 | 0.0003448 | 1.5833 | 3487.5184 | 0 | 关闭
15283 | 20 | 5 | 恒流充电 | 01:20:30 | 103:28:32 | 0.152 | 2.2687 | 0.2039 | 449.18 | 0.2039 | 449.18 | 0 | 0 | 0.0004552 | 1002.74 | 0.0004552 | 1002.74 | 0 | 0 | 2023-05-16 12:14:41 | 0.0003449 | 1.8096 | 3985.8751 | 0 | 关闭
15284 | 20 | 5 | 恒流充电 | 01:21:00 | 103:29:02 | 0.152 | 2.2695 | 0.2052 | 451.97 | 0.2052 | 451.97 | 0 | 0 | 0.0004581 | 1009.07 | 0.0004581 | 1009.07 | 0 | 0 | 2023-05-16 12:15:11 | 0.000345 | 1.5834 | 3487.5795 | 0 | 关闭
15285 | 20 | 5 | 恒流充电 | 01:21:30 | 103:29:32 | 0.152 | 2.2704 | 0.2065 | 454.76 | 0.2065 | 454.76 | 0 | 0 | 0.000461 | 1015.41 | 0.000461 | 1015.41 | 0 | 0 | 2023-05-16 12:15:41 | 0.0003451 | 1.4074 | 3100.0163 | 0 | 关闭
15286 | 20 | 5 | 恒流充电 | 01:22:00 | 103:30:02 | 0.152 | 2.2712 | 0.2077 | 457.55 | 0.2077 | 457.55 | 0 | 0 | 0.0004639 | 1021.74 | 0.0004639 | 1021.74 | 0 | 0 | 2023-05-16 12:16:11 | 0.0003453 | 1.5834 | 3487.5795 | 0 | 关闭
15287 | 20 | 5 | 恒流充电 | 01:22:30 | 103:30:32 | 0.152 | 2.272 | 0.209 | 460.34 | 0.209 | 460.34 | 0 | 0 | 0.0004667 | 1028.08 | 0.0004667 | 1028.08 | 0 | 0 | 2023-05-16 12:16:41 | 0.0003453 | 1.5833 | 3487.5184 | 0 | 关闭
15288 | 20 | 5 | 恒流充电 | 01:23:00 | 103:31:02 | 0.152 | 2.2729 | 0.2103 | 463.13 | 0.2103 | 463.13 | 0 | 0 | 0.0004696 | 1034.42 | 0.0004696 | 1034.42 | 0 | 0 | 2023-05-16 12:17:11 | 0.0003455 | 1.4074 | 3100.0707 | 0 | 关闭
15289 | 20 | 5 | 恒流充电 | 01:23:30 | 103:31:32 | 0.152 | 2.2738 | 0.2115 | 465.92 | 0.2115 | 465.92 | 0 | 0 | 0.0004725 | 1040.76 | 0.0004725 | 1040.76 | 0 | 0 | 2023-05-16 12:17:41 | 0.0003456 | 1.4074 | 3100.0707 | 0 | 关闭
15290 | 20 | 5 | 恒流充电 | 01:24:00 | 103:32:02 | 0.152 | 2.2746 | 0.2128 | 468.71 | 0.2128 | 468.71 | 0 | 0 | 0.0004754 | 1047.11 | 0.0004754 | 1047.11 | 0 | 0 | 2023-05-16 12:18:11 | 0.0003458 | 1.5834 | 3487.5795 | 0 | 关闭
15291 | 20 | 5 | 恒流充电 | 01:24:30 | 103:32:32 | 0.152 | 2.2755 | 0.2141 | 471.5 | 0.2141 | 471.5 | 0 | 0 | 0.0004783 | 1053.46 | 0.0004783 | 1053.46 | 0 | 0 | 2023-05-16 12:18:41 | 0.0003459 | 1.4074 | 3100.0163 | 0 | 关闭
15292 | 20 | 5 | 恒流充电 | 01:25:00 | 103:33:02 | 0.152 | 2.2765 | 0.2153 | 474.29 | 0.2153 | 474.29 | 0 | 0 | 0.0004812 | 1059.81 | 0.0004812 | 1059.81 | 0 | 0 | 2023-05-16 12:19:11 | 0.0003461 | 1.2667 | 2790.0636 | 0 | 关闭
15293 | 20 | 5 | 恒流充电 | 01:25:30 | 103:33:32 | 0.152 | 2.2773 | 0.2166 | 477.08 | 0.2166 | 477.08 | 0 | 0 | 0.000484 | 1066.16 | 0.000484 | 1066.16 | 0 | 0 | 2023-05-16 12:19:41 | 0.0003461 | 1.5833 | 3487.5184 | 0 | 关闭
15294 | 20 | 5 | 恒流充电 | 01:26:00 | 103:34:02 | 0.152 | 2.2783 | 0.2179 | 479.87 | 0.2179 | 479.87 | 0 | 0 | 0.0004869 | 1072.51 | 0.0004869 | 1072.51 | 0 | 0 | 2023-05-16 12:20:11 | 0.0003463 | 1.2667 | 2790.0147 | 0 | 关闭
15295 | 20 | 5 | 恒流充电 | 01:26:30 | 103:34:32 | 0.152 | 2.2792 | 0.2191 | 482.66 | 0.2191 | 482.66 | 0 | 0 | 0.0004898 | 1078.87 | 0.0004898 | 1078.87 | 0 | 0 | 2023-05-16 12:20:41 | 0.0003464 | 1.4074 | 3100.0707 | 0 | 关闭
15296 | 20 | 5 | 恒流充电 | 01:27:00 | 103:35:02 | 0.152 | 2.2801 | 0.2204 | 485.45 | 0.2204 | 485.45 | 0 | 0 | 0.0004927 | 1085.23 | 0.0004927 | 1085.23 | 0 | 0 | 2023-05-16 12:21:11 | 0.0003466 | 1.4074 | 3100.0707 | 0 | 关闭
15297 | 20 | 5 | 恒流充电 | 01:27:30 | 103:35:32 | 0.152 | 2.2811 | 0.2217 | 488.24 | 0.2217 | 488.24 | 0 | 0 | 0.0004956 | 1091.59 | 0.0004956 | 1091.59 | 0 | 0 | 2023-05-16 12:21:41 | 0.0003467 | 1.2666 | 2789.9657 | 0 | 关闭
15298 | 20 | 5 | 恒流充电 | 01:28:00 | 103:36:02 | 0.152 | 2.2821 | 0.2229 | 491.03 | 0.2229 | 491.03 | 0 | 0 | 0.0004985 | 1097.96 | 0.0004985 | 1097.96 | 0 | 0 | 2023-05-16 12:22:11 | 0.0003469 | 1.2667 | 2790.0636 | 0 | 关闭
15299 | 20 | 5 | 恒流充电 | 01:28:30 | 103:36:32 | 0.152 | 2.283 | 0.2242 | 493.82 | 0.2242 | 493.82 | 0 | 0 | 0.0005014 | 1104.33 | 0.0005014 | 1104.33 | 0 | 0 | 2023-05-16 12:22:41 | 0.000347 | 1.4074 | 3100.0163 | 0 | 关闭
15300 | 20 | 5 | 恒流充电 | 01:29:00 | 103:37:02 | 0.152 | 2.284 | 0.2255 | 496.61 | 0.2255 | 496.61 | 0 | 0 | 0.0005043 | 1110.7 | 0.0005043 | 1110.7 | 0 | 0 | 2023-05-16 12:23:11 | 0.0003472 | 1.2667 | 2790.0147 | 0 | 关闭
15301 | 20 | 5 | 恒流充电 | 01:29:30 | 103:37:32 | 0.152 | 2.285 | 0.2267 | 499.4 | 0.2267 | 499.4 | 0 | 0 | 0.0005072 | 1117.07 | 0.0005072 | 1117.07 | 0 | 0 | 2023-05-16 12:23:41 | 0.0003473 | 1.2667 | 2790.0636 | 0 | 关闭
15302 | 20 | 5 | 恒流充电 | 01:30:00 | 103:38:02 | 0.152 | 2.2861 | 0.228 | 502.19 | 0.228 | 502.19 | 0 | 0 | 0.00051 | 1123.45 | 0.00051 | 1123.45 | 0 | 0 | 2023-05-16 12:24:11 | 0.0003475 | 1.1515 | 2536.3325 | 0 | 关闭
15303 | 20 | 5 | 恒流充电 | 01:30:30 | 103:38:32 | 0.152 | 2.2871 | 0.2293 | 504.98 | 0.2293 | 504.98 | 0 | 0 | 0.0005129 | 1129.83 | 0.0005129 | 1129.83 | 0 | 0 | 2023-05-16 12:24:41 | 0.0003477 | 1.2667 | 2790.0636 | 0 | 关闭
15304 | 20 | 5 | 恒流充电 | 01:31:00 | 103:39:02 | 0.152 | 2.2882 | 0.2305 | 507.77 | 0.2305 | 507.77 | 0 | 0 | 0.0005158 | 1136.21 | 0.0005158 | 1136.21 | 0 | 0 | 2023-05-16 12:25:11 | 0.0003478 | 1.1515 | 2536.377 | 0 | 关闭
15305 | 20 | 5 | 恒流充电 | 01:31:30 | 103:39:32 | 0.152 | 2.2892 | 0.2318 | 510.56 | 0.2318 | 510.56 | 0 | 0 | 0.0005187 | 1142.6 | 0.0005187 | 1142.6 | 0 | 0 | 2023-05-16 12:25:41 | 0.000348 | 1.2667 | 2790.0147 | 0 | 关闭
15306 | 20 | 5 | 恒流充电 | 01:32:00 | 103:40:02 | 0.152 | 2.2903 | 0.2331 | 513.35 | 0.2331 | 513.35 | 0 | 0 | 0.0005216 | 1148.99 | 0.0005216 | 1148.99 | 0 | 0 | 2023-05-16 12:26:11 | 0.0003481 | 1.1515 | 2536.377 | 0 | 关闭
15307 | 20 | 5 | 恒流充电 | 01:32:30 | 103:40:32 | 0.152 | 2.2914 | 0.2343 | 516.14 | 0.2343 | 516.14 | 0 | 0 | 0.0005245 | 1155.38 | 0.0005245 | 1155.38 | 0 | 0 | 2023-05-16 12:26:41 | 0.0003483 | 1.1515 | 2536.377 | 0 | 关闭
15308 | 20 | 5 | 恒流充电 | 01:33:00 | 103:41:02 | 0.152 | 2.2925 | 0.2356 | 518.93 | 0.2356 | 518.93 | 0 | 0 | 0.0005274 | 1161.77 | 0.0005274 | 1161.77 | 0 | 0 | 2023-05-16 12:27:11 | 0.0003485 | 1.1515 | 2536.4215 | 0 | 关闭
15309 | 20 | 5 | 恒流充电 | 01:33:30 | 103:41:32 | 0.152 | 2.2936 | 0.2369 | 521.72 | 0.2369 | 521.72 | 0 | 0 | 0.0005303 | 1168.17 | 0.0005303 | 1168.17 | 0 | 0 | 2023-05-16 12:27:41 | 0.0003487 | 1.1515 | 2536.377 | 0 | 关闭
15310 | 20 | 5 | 恒流充电 | 01:34:00 | 103:42:02 | 0.152 | 2.2947 | 0.2381 | 524.51 | 0.2381 | 524.51 | 0 | 0 | 0.0005333 | 1174.57 | 0.0005333 | 1174.57 | 0 | 0 | 2023-05-16 12:28:11 | 0.0003488 | 1.1516 | 2536.466 | 0 | 关闭
15311 | 20 | 5 | 恒流充电 | 01:34:30 | 103:42:32 | 0.152 | 2.2958 | 0.2394 | 527.3 | 0.2394 | 527.3 | 0 | 0 | 0.0005362 | 1180.97 | 0.0005362 | 1180.97 | 0 | 0 | 2023-05-16 12:28:41 | 0.0003489 | 1.1515 | 2536.4215 | 0 | 关闭
15312 | 20 | 5 | 恒流充电 | 01:35:00 | 103:43:02 | 0.152 | 2.2969 | 0.2407 | 530.09 | 0.2407 | 530.09 | 0 | 0 | 0.0005391 | 1187.38 | 0.0005391 | 1187.38 | 0 | 0 | 2023-05-16 12:29:11 | 0.0003491 | 1.1515 | 2536.377 | 0 | 关闭
15313 | 20 | 5 | 恒流充电 | 01:35:30 | 103:43:32 | 0.152 | 2.298 | 0.2419 | 532.88 | 0.2419 | 532.88 | 0 | 0 | 0.000542 | 1193.79 | 0.000542 | 1193.79 | 0 | 0 | 2023-05-16 12:29:41 | 0.0003493 | 1.1516 | 2536.466 | 0 | 关闭
15314 | 20 | 5 | 恒流充电 | 01:36:00 | 103:44:02 | 0.152 | 2.2992 | 0.2432 | 535.67 | 0.2432 | 535.67 | 0 | 0 | 0.0005449 | 1200.2 | 0.0005449 | 1200.2 | 0 | 0 | 2023-05-16 12:30:11 | 0.0003495 | 1.0556 | 2325.053 | 0 | 关闭
15315 | 20 | 5 | 恒流充电 | 01:36:30 | 103:44:32 | 0.152 | 2.3003 | 0.2445 | 538.46 | 0.2445 | 538.46 | 0 | 0 | 0.0005478 | 1206.62 | 0.0005478 | 1206.62 | 0 | 0 | 2023-05-16 12:30:41 | 0.0003497 | 1.1515 | 2536.4215 | 0 | 关闭
15316 | 20 | 5 | 恒流充电 | 01:37:00 | 103:45:02 | 0.152 | 2.3014 | 0.2457 | 541.25 | 0.2457 | 541.25 | 0 | 0 | 0.0005507 | 1213.04 | 0.0005507 | 1213.04 | 0 | 0 | 2023-05-16 12:31:11 | 0.0003498 | 1.1515 | 2536.3325 | 0 | 关闭
15317 | 20 | 5 | 恒流充电 | 01:37:30 | 103:45:32 | 0.152 | 2.3026 | 0.247 | 544.04 | 0.247 | 544.04 | 0 | 0 | 0.0005536 | 1219.46 | 0.0005536 | 1219.46 | 0 | 0 | 2023-05-16 12:31:41 | 0.00035 | 1.0556 | 2325.053 | 0 | 关闭
15318 | 20 | 5 | 恒流充电 | 01:38:00 | 103:46:02 | 0.152 | 2.3037 | 0.2483 | 546.83 | 0.2483 | 546.83 | 0 | 0 | 0.0005566 | 1225.89 | 0.0005566 | 1225.89 | 0 | 0 | 2023-05-16 12:32:11 | 0.0003502 | 1.1515 | 2536.377 | 0 | 关闭
15319 | 20 | 5 | 恒流充电 | 01:38:30 | 103:46:32 | 0.152 | 2.3048 | 0.2495 | 549.62 | 0.2495 | 549.62 | 0 | 0 | 0.0005595 | 1232.32 | 0.0005595 | 1232.32 | 0 | 0 | 2023-05-16 12:32:41 | 0.0003504 | 1.1515 | 2536.4215 | 0 | 关闭
15320 | 20 | 5 | 恒流充电 | 01:39:00 | 103:47:02 | 0.152 | 2.306 | 0.2508 | 552.41 | 0.2508 | 552.41 | 0 | 0 | 0.0005624 | 1238.75 | 0.0005624 | 1238.75 | 0 | 0 | 2023-05-16 12:33:11 | 0.0003505 | 1.0556 | 2325.0122 | 0 | 关闭
15321 | 20 | 5 | 恒流充电 | 01:39:30 | 103:47:32 | 0.152 | 2.3072 | 0.2521 | 555.2 | 0.2521 | 555.2 | 0 | 0 | 0.0005653 | 1245.19 | 0.0005653 | 1245.19 | 0 | 0 | 2023-05-16 12:33:41 | 0.0003507 | 1.0556 | 2325.0122 | 0 | 关闭
15322 | 20 | 5 | 恒流充电 | 01:40:00 | 103:48:02 | 0.152 | 2.3084 | 0.2533 | 557.99 | 0.2533 | 557.99 | 0 | 0 | 0.0005682 | 1251.62 | 0.0005682 | 1251.62 | 0 | 0 | 2023-05-16 12:34:11 | 0.0003509 | 1.0556 | 2325.0122 | 0 | 关闭
15323 | 20 | 5 | 恒流充电 | 01:40:30 | 103:48:32 | 0.152 | 2.3095 | 0.2546 | 560.78 | 0.2546 | 560.78 | 0 | 0 | 0.0005712 | 1258.07 | 0.0005712 | 1258.07 | 0 | 0 | 2023-05-16 12:34:41 | 0.0003511 | 1.1515 | 2536.4215 | 0 | 关闭
15324 | 20 | 5 | 恒流充电 | 01:41:00 | 103:49:02 | 0.152 | 2.3106 | 0.2559 | 563.57 | 0.2559 | 563.57 | 0 | 0 | 0.0005741 | 1264.51 | 0.0005741 | 1264.51 | 0 | 0 | 2023-05-16 12:35:11 | 0.0003512 | 1.1515 | 2536.4215 | 0 | 关闭
15325 | 20 | 5 | 恒流充电 | 01:41:30 | 103:49:32 | 0.152 | 2.3118 | 0.2571 | 566.36 | 0.2571 | 566.36 | 0 | 0 | 0.000577 | 1270.96 | 0.000577 | 1270.96 | 0 | 0 | 2023-05-16 12:35:41 | 0.0003514 | 1.0555 | 2324.9714 | 0 | 关闭
15326 | 20 | 5 | 恒流充电 | 01:42:00 | 103:50:02 | 0.152 | 2.3129 | 0.2584 | 569.15 | 0.2584 | 569.15 | 0 | 0 | 0.0005799 | 1277.41 | 0.0005799 | 1277.41 | 0 | 0 | 2023-05-16 12:36:11 | 0.0003516 | 1.1515 | 2536.377 | 0 | 关闭
15327 | 20 | 5 | 恒流充电 | 01:42:30 | 103:50:32 | 0.152 | 2.3141 | 0.2597 | 571.94 | 0.2597 | 571.94 | 0 | 0 | 0.0005829 | 1283.87 | 0.0005829 | 1283.87 | 0 | 0 | 2023-05-16 12:36:41 | 0.0003517 | 1.0556 | 2325.053 | 0 | 关闭
15328 | 20 | 5 | 恒流充电 | 01:43:00 | 103:51:02 | 0.152 | 2.3152 | 0.2609 | 574.73 | 0.2609 | 574.73 | 0 | 0 | 0.0005858 | 1290.32 | 0.0005858 | 1290.32 | 0 | 0 | 2023-05-16 12:37:11 | 0.0003519 | 1.1515 | 2536.377 | 0 | 关闭
15329 | 20 | 5 | 恒流充电 | 01:43:30 | 103:51:32 | 0.152 | 2.3164 | 0.2622 | 577.52 | 0.2622 | 577.52 | 0 | 0 | 0.0005887 | 1296.79 | 0.0005887 | 1296.79 | 0 | 0 | 2023-05-16 12:37:41 | 0.0003521 | 1.0556 | 2325.053 | 0 | 关闭
15330 | 20 | 5 | 恒流充电 | 01:44:00 | 103:52:02 | 0.152 | 2.3175 | 0.2635 | 580.31 | 0.2635 | 580.31 | 0 | 0 | 0.0005917 | 1303.25 | 0.0005917 | 1303.25 | 0 | 0 | 2023-05-16 12:38:11 | 0.0003523 | 1.1515 | 2536.377 | 0 | 关闭
15331 | 20 | 5 | 恒流充电 | 01:44:30 | 103:52:32 | 0.152 | 2.3185 | 0.2647 | 583.1 | 0.2647 | 583.1 | 0 | 0 | 0.0005946 | 1309.72 | 0.0005946 | 1309.72 | 0 | 0 | 2023-05-16 12:38:41 | 0.0003524 | 1.2666 | 2789.9657 | 0 | 关闭
15332 | 20 | 5 | 恒流充电 | 01:45:00 | 103:53:02 | 0.152 | 2.3196 | 0.266 | 585.89 | 0.266 | 585.89 | 0 | 0 | 0.0005975 | 1316.19 | 0.0005975 | 1316.19 | 0 | 0 | 2023-05-16 12:39:11 | 0.0003526 | 1.1515 | 2536.4215 | 0 | 关闭
15333 | 20 | 5 | 恒流充电 | 01:45:30 | 103:53:32 | 0.152 | 2.3206 | 0.2673 | 588.68 | 0.2673 | 588.68 | 0 | 0 | 0.0006005 | 1322.66 | 0.0006005 | 1322.66 | 0 | 0 | 2023-05-16 12:39:41 | 0.0003527 | 1.2666 | 2789.9657 | 0 | 关闭
15334 | 20 | 5 | 恒流充电 | 01:46:00 | 103:54:02 | 0.152 | 2.3217 | 0.2685 | 591.47 | 0.2685 | 591.47 | 0 | 0 | 0.0006034 | 1329.14 | 0.0006034 | 1329.14 | 0 | 0 | 2023-05-16 12:40:11 | 0.0003529 | 1.1515 | 2536.377 | 0 | 关闭
15335 | 20 | 5 | 恒流充电 | 01:46:30 | 103:54:32 | 0.152 | 2.3227 | 0.2698 | 594.26 | 0.2698 | 594.26 | 0 | 0 | 0.0006064 | 1335.62 | 0.0006064 | 1335.62 | 0 | 0 | 2023-05-16 12:40:41 | 0.0003531 | 1.2667 | 2790.0636 | 0 | 关闭
15336 | 20 | 5 | 恒流充电 | 01:47:00 | 103:55:02 | 0.152 | 2.3236 | 0.2711 | 597.05 | 0.2711 | 597.05 | 0 | 0 | 0.0006093 | 1342.1 | 0.0006093 | 1342.1 | 0 | 0 | 2023-05-16 12:41:11 | 0.0003532 | 1.4074 | 3100.0163 | 0 | 关闭
15337 | 20 | 5 | 恒流充电 | 01:47:30 | 103:55:32 | 0.152 | 2.3245 | 0.2723 | 599.84 | 0.2723 | 599.84 | 0 | 0 | 0.0006123 | 1348.58 | 0.0006123 | 1348.58 | 0 | 0 | 2023-05-16 12:41:41 | 0.0003533 | 1.4074 | 3100.0707 | 0 | 关闭
15338 | 20 | 5 | 恒流充电 | 01:48:00 | 103:56:02 | 0.152 | 2.3254 | 0.2736 | 602.63 | 0.2736 | 602.63 | 0 | 0 | 0.0006152 | 1355.07 | 0.0006152 | 1355.07 | 0 | 0 | 2023-05-16 12:42:11 | 0.0003535 | 1.4074 | 3100.0163 | 0 | 关闭
15339 | 20 | 5 | 恒流充电 | 01:48:30 | 103:56:32 | 0.152 | 2.3261 | 0.2749 | 605.42 | 0.2749 | 605.42 | 0 | 0 | 0.0006181 | 1361.56 | 0.0006181 | 1361.56 | 0 | 0 | 2023-05-16 12:42:41 | 0.0003536 | 1.8096 | 3985.8052 | 0 | 关闭
15340 | 20 | 5 | 恒流充电 | 01:49:00 | 103:57:02 | 0.152 | 2.3268 | 0.2761 | 608.21 | 0.2761 | 608.21 | 0 | 0 | 0.0006211 | 1368.05 | 0.0006211 | 1368.05 | 0 | 0 | 2023-05-16 12:43:11 | 0.0003537 | 1.8095 | 3985.7353 | 0 | 关闭
15341 | 20 | 5 | 恒流充电 | 01:49:30 | 103:57:32 | 0.152 | 2.3275 | 0.2774 | 611 | 0.2774 | 611 | 0 | 0 | 0.000624 | 1374.54 | 0.000624 | 1374.54 | 0 | 0 | 2023-05-16 12:43:41 | 0.0003538 | 1.8096 | 3985.8052 | 0 | 关闭
15342 | 20 | 5 | 恒流充电 | 01:50:00 | 103:58:02 | 0.152 | 2.3278 | 0.2787 | 613.79 | 0.2787 | 613.79 | 0 | 0 | 0.000627 | 1381.04 | 0.000627 | 1381.04 | 0 | 0 | 2023-05-16 12:44:11 | 0.0003538 | 4.2222 | 9300.0489 | 0 | 关闭
15343 | 20 | 5 | 恒流充电 | 01:50:30 | 103:58:32 | 0.152 | 2.3279 | 0.2799 | 616.58 | 0.2799 | 616.58 | 0 | 0 | 0.0006299 | 1387.53 | 0.0006299 | 1387.53 | 0 | 0 | 2023-05-16 12:44:41 | 0.0003538 | 12.6656 | 27897.6995 | 0 | 关闭
15344 | 20 | 5 | 恒流充电 | 01:51:00 | 103:59:02 | 0.152 | 2.3281 | 0.2812 | 619.37 | 0.2812 | 619.37 | 0 | 0 | 0.0006329 | 1394.02 | 0.0006329 | 1394.02 | 0 | 0 | 2023-05-16 12:45:11 | 0.0003538 | 6.3326 | 13948.3603 | 0 | 关闭
15345 | 20 | 5 | 恒流充电 | 01:51:30 | 103:59:32 | 0.152 | 2.3282 | 0.2825 | 622.16 | 0.2825 | 622.16 | 0 | 0 | 0.0006358 | 1400.52 | 0.0006358 | 1400.52 | 0 | 0 | 2023-05-16 12:45:41 | 0.0003539 | 12.6669 | 27900.6363 | 0 | 关闭
15346 | 20 | 5 | 恒流充电 | 01:52:00 | 104:00:02 | 0.152 | 2.3282 | 0.2837 | 624.95 | 0.2837 | 624.95 | 0 | 0 | 0.0006388 | 1407.02 | 0.0006388 | 1407.02 | 0 | 0 | 2023-05-16 12:46:11 | 0.0003539 | 0 | 0 | 0 | 关闭
15347 | 20 | 5 | 恒流充电 | 01:52:30 | 104:00:32 | 0.152 | 2.3282 | 0.285 | 627.74 | 0.285 | 627.74 | 0 | 0 | 0.0006417 | 1413.51 | 0.0006417 | 1413.51 | 0 | 0 | 2023-05-16 12:46:41 | 0.0003539 | 0 | 0 | 0 | 关闭
15348 | 20 | 5 | 恒流充电 | 01:53:00 | 104:01:02 | 0.152 | 2.3282 | 0.2863 | 630.53 | 0.2863 | 630.53 | 0 | 0 | 0.0006447 | 1420.01 | 0.0006447 | 1420.01 | 0 | 0 | 2023-05-16 12:47:11 | 0.0003539 | 0 | 0 | 0 | 关闭
15349 | 20 | 5 | 恒流充电 | 01:53:30 | 104:01:32 | 0.152 | 2.3282 | 0.2875 | 633.32 | 0.2875 | 633.32 | 0 | 0 | 0.0006476 | 1426.5 | 0.0006476 | 1426.5 | 0 | 0 | 2023-05-16 12:47:41 | 0.0003539 | 0 | 0 | 0 | 关闭
15350 | 20 | 5 | 恒流充电 | 01:54:00 | 104:02:02 | 0.152 | 2.3284 | 0.2888 | 636.11 | 0.2888 | 636.11 | 0 | 0 | 0.0006506 | 1433 | 0.0006506 | 1433 | 0 | 0 | 2023-05-16 12:48:11 | 0.0003539 | 6.3336 | 13950.5629 | 0 | 关闭
15351 | 20 | 5 | 恒流充电 | 01:54:30 | 104:02:32 | 0.152 | 2.3285 | 0.2901 | 638.9 | 0.2901 | 638.9 | 0 | 0 | 0.0006535 | 1439.5 | 0.0006535 | 1439.5 | 0 | 0 | 2023-05-16 12:48:41 | 0.000354 | 12.6671 | 27901.1258 | 0 | 关闭
15352 | 20 | 5 | 恒流充电 | 01:55:00 | 104:03:02 | 0.152 | 2.3287 | 0.2913 | 641.69 | 0.2913 | 641.69 | 0 | 0 | 0.0006565 | 1445.99 | 0.0006565 | 1445.99 | 0 | 0 | 2023-05-16 12:49:11 | 0.000354 | 6.3338 | 13951.0524 | 0 | 关闭
15353 | 20 | 5 | 恒流充电 | 01:55:30 | 104:03:32 | 0.152 | 2.329 | 0.2926 | 644.48 | 0.2926 | 644.48 | 0 | 0 | 0.0006594 | 1452.49 | 0.0006594 | 1452.49 | 0 | 0 | 2023-05-16 12:49:41 | 0.000354 | 4.2224 | 9300.3753 | 0 | 关闭
15354 | 20 | 5 | 恒流充电 | 01:56:00 | 104:04:02 | 0.152 | 2.3292 | 0.2939 | 647.27 | 0.2939 | 647.27 | 0 | 0 | 0.0006624 | 1458.99 | 0.0006624 | 1458.99 | 0 | 0 | 2023-05-16 12:50:11 | 0.000354 | 6.3337 | 13950.8076 | 0 | 关闭
15355 | 20 | 5 | 恒流充电 | 01:56:30 | 104:04:32 | 0.152 | 2.3294 | 0.2951 | 650.06 | 0.2951 | 650.06 | 0 | 0 | 0.0006653 | 1465.49 | 0.0006653 | 1465.49 | 0 | 0 | 2023-05-16 12:50:41 | 0.0003541 | 6.3336 | 13950.5629 | 0 | 关闭
15356 | 20 | 5 | 恒流充电 | 01:57:00 | 104:05:02 | 0.152 | 2.3298 | 0.2964 | 652.85 | 0.2964 | 652.85 | 0 | 0 | 0.0006683 | 1471.99 | 0.0006683 | 1471.99 | 0 | 0 | 2023-05-16 12:51:11 | 0.0003542 | 3.1668 | 6975.2814 | 0 | 关闭
15357 | 20 | 5 | 恒流充电 | 01:57:30 | 104:05:32 | 0.152 | 2.3302 | 0.2977 | 655.64 | 0.2977 | 655.64 | 0 | 0 | 0.0006712 | 1478.49 | 0.0006712 | 1478.49 | 0 | 0 | 2023-05-16 12:51:41 | 0.0003542 | 3.1668 | 6975.2814 | 0 | 关闭
15358 | 20 | 5 | 恒流充电 | 01:58:00 | 104:06:02 | 0.152 | 2.3305 | 0.2989 | 658.43 | 0.2989 | 658.43 | 0 | 0 | 0.0006742 | 1484.99 | 0.0006742 | 1484.99 | 0 | 0 | 2023-05-16 12:52:11 | 0.0003543 | 4.2224 | 9300.5384 | 0 | 关闭
15359 | 20 | 5 | 恒流充电 | 01:58:30 | 104:06:32 | 0.152 | 2.3308 | 0.3002 | 661.22 | 0.3002 | 661.22 | 0 | 0 | 0.0006771 | 1491.49 | 0.0006771 | 1491.49 | 0 | 0 | 2023-05-16 12:52:41 | 0.0003543 | 4.2224 | 9300.5384 | 0 | 关闭
15360 | 20 | 5 | 恒流充电 | 01:59:00 | 104:07:02 | 0.152 | 2.3312 | 0.3015 | 664.01 | 0.3015 | 664.01 | 0 | 0 | 0.0006801 | 1498 | 0.0006801 | 1498 | 0 | 0 | 2023-05-16 12:53:11 | 0.0003544 | 3.1668 | 6975.4038 | 0 | 关闭
15361 | 20 | 5 | 恒流充电 | 01:59:30 | 104:07:32 | 0.152 | 2.3316 | 0.3027 | 666.8 | 0.3027 | 666.8 | 0 | 0 | 0.000683 | 1504.5 | 0.000683 | 1504.5 | 0 | 0 | 2023-05-16 12:53:41 | 0.0003544 | 3.1668 | 6975.4038 | 0 | 关闭
15362 | 20 | 5 | 恒流充电 | 02:00:00 | 104:08:02 | 0.152 | 2.3321 | 0.304 | 669.59 | 0.304 | 669.59 | 0 | 0 | 0.000686 | 1511.01 | 0.000686 | 1511.01 | 0 | 0 | 2023-05-16 12:54:11 | 0.0003545 | 2.5335 | 5580.3231 | 0 | 关闭
15363 | 20 | 5 | 恒流充电 | 02:00:30 | 104:08:32 | 0.152 | 2.3324 | 0.3053 | 672.38 | 0.3053 | 672.38 | 0 | 0 | 0.000689 | 1517.52 | 0.000689 | 1517.52 | 0 | 0 | 2023-05-16 12:54:41 | 0.0003546 | 4.2224 | 9300.5384 | 0 | 关闭
15364 | 20 | 5 | 恒流充电 | 02:01:00 | 104:09:02 | 0.152 | 2.3328 | 0.3065 | 675.17 | 0.3065 | 675.17 | 0 | 0 | 0.0006919 | 1524.03 | 0.0006919 | 1524.03 | 0 | 0 | 2023-05-16 12:55:11 | 0.0003546 | 3.1668 | 6975.4038 | 0 | 关闭
15365 | 20 | 5 | 恒流充电 | 02:01:30 | 104:09:32 | 0.152 | 2.3333 | 0.3078 | 677.96 | 0.3078 | 677.96 | 0 | 0 | 0.0006949 | 1530.53 | 0.0006949 | 1530.53 | 0 | 0 | 2023-05-16 12:55:41 | 0.0003547 | 2.5334 | 5580.2252 | 0 | 关闭
15366 | 20 | 5 | 恒流充电 | 02:02:00 | 104:10:02 | 0.152 | 2.3337 | 0.3091 | 680.76 | 0.3091 | 680.76 | 0 | 0 | 0.0006978 | 1537.05 | 0.0006978 | 1537.05 | 0 | 0 | 2023-05-16 12:56:11 | 0.0003547 | 3.1669 | 6975.6486 | 0 | 关闭
15367 | 20 | 5 | 恒流充电 | 02:02:30 | 104:10:32 | 0.152 | 2.3342 | 0.3103 | 683.55 | 0.3103 | 683.55 | 0 | 0 | 0.0007008 | 1543.56 | 0.0007008 | 1543.56 | 0 | 0 | 2023-05-16 12:56:41 | 0.0003548 | 2.5334 | 5580.1273 | 0 | 关闭
15368 | 20 | 5 | 恒流充电 | 02:03:00 | 104:11:02 | 0.152 | 2.3346 | 0.3116 | 686.34 | 0.3116 | 686.34 | 0 | 0 | 0.0007037 | 1550.07 | 0.0007037 | 1550.07 | 0 | 0 | 2023-05-16 12:57:11 | 0.0003549 | 3.1669 | 6975.6486 | 0 | 关闭
15369 | 20 | 5 | 恒流充电 | 02:03:30 | 104:11:32 | 0.152 | 2.3351 | 0.3129 | 689.13 | 0.3129 | 689.13 | 0 | 0 | 0.0007067 | 1556.59 | 0.0007067 | 1556.59 | 0 | 0 | 2023-05-16 12:57:41 | 0.000355 | 2.5335 | 5580.3231 | 0 | 关闭
15370 | 20 | 5 | 恒流充电 | 02:04:00 | 104:12:02 | 0.152 | 2.3356 | 0.3141 | 691.92 | 0.3141 | 691.92 | 0 | 0 | 0.0007096 | 1563.1 | 0.0007096 | 1563.1 | 0 | 0 | 2023-05-16 12:58:11 | 0.000355 | 2.5335 | 5580.3231 | 0 | 关闭
15371 | 20 | 5 | 恒流充电 | 02:04:30 | 104:12:32 | 0.152 | 2.3361 | 0.3154 | 694.71 | 0.3154 | 694.71 | 0 | 0 | 0.0007126 | 1569.62 | 0.0007126 | 1569.62 | 0 | 0 | 2023-05-16 12:58:41 | 0.0003551 | 2.5335 | 5580.4209 | 0 | 关闭
15372 | 20 | 5 | 恒流充电 | 02:05:00 | 104:13:02 | 0.152 | 2.3366 | 0.3167 | 697.5 | 0.3167 | 697.5 | 0 | 0 | 0.0007156 | 1576.14 | 0.0007156 | 1576.14 | 0 | 0 | 2023-05-16 12:59:11 | 0.0003552 | 2.5334 | 5580.1273 | 0 | 关闭
15373 | 20 | 5 | 恒流充电 | 02:05:30 | 104:13:32 | 0.152 | 2.3372 | 0.3179 | 700.29 | 0.3179 | 700.29 | 0 | 0 | 0.0007185 | 1582.66 | 0.0007185 | 1582.66 | 0 | 0 | 2023-05-16 12:59:41 | 0.0003553 | 2.1113 | 4650.3508 | 0 | 关闭
15374 | 20 | 5 | 恒流充电 | 02:06:00 | 104:14:02 | 0.152 | 2.3377 | 0.3192 | 703.08 | 0.3192 | 703.08 | 0 | 0 | 0.0007215 | 1589.18 | 0.0007215 | 1589.18 | 0 | 0 | 2023-05-16 13:00:11 | 0.0003554 | 2.5334 | 5580.2252 | 0 | 关闭
15375 | 20 | 5 | 恒流充电 | 02:06:30 | 104:14:32 | 0.152 | 2.3383 | 0.3205 | 705.87 | 0.3205 | 705.87 | 0 | 0 | 0.0007244 | 1595.7 | 0.0007244 | 1595.7 | 0 | 0 | 2023-05-16 13:00:41 | 0.0003554 | 2.1113 | 4650.3508 | 0 | 关闭
15376 | 20 | 5 | 恒流充电 | 02:07:00 | 104:15:02 | 0.152 | 2.3388 | 0.3217 | 708.66 | 0.3217 | 708.66 | 0 | 0 | 0.0007274 | 1602.23 | 0.0007274 | 1602.23 | 0 | 0 | 2023-05-16 13:01:11 | 0.0003555 | 2.5333 | 5580.0294 | 0 | 关闭
15377 | 20 | 5 | 恒流充电 | 02:07:30 | 104:15:32 | 0.152 | 2.3394 | 0.323 | 711.45 | 0.323 | 711.45 | 0 | 0 | 0.0007304 | 1608.76 | 0.0007304 | 1608.76 | 0 | 0 | 2023-05-16 13:01:41 | 0.0003556 | 2.1113 | 4650.3508 | 0 | 关闭
15378 | 20 | 5 | 恒流充电 | 02:08:00 | 104:16:02 | 0.152 | 2.34 | 0.3243 | 714.24 | 0.3243 | 714.24 | 0 | 0 | 0.0007333 | 1615.28 | 0.0007333 | 1615.28 | 0 | 0 | 2023-05-16 13:02:11 | 0.0003557 | 2.1112 | 4650.1876 | 0 | 关闭
15379 | 20 | 5 | 恒流充电 | 02:08:30 | 104:16:32 | 0.152 | 2.3406 | 0.3255 | 717.03 | 0.3255 | 717.03 | 0 | 0 | 0.0007363 | 1621.81 | 0.0007363 | 1621.81 | 0 | 0 | 2023-05-16 13:02:41 | 0.0003558 | 2.1113 | 4650.3508 | 0 | 关闭
15380 | 20 | 5 | 恒流充电 | 02:09:00 | 104:17:02 | 0.152 | 2.3412 | 0.3268 | 719.82 | 0.3268 | 719.82 | 0 | 0 | 0.0007393 | 1628.34 | 0.0007393 | 1628.34 | 0 | 0 | 2023-05-16 13:03:11 | 0.0003559 | 2.1113 | 4650.3508 | 0 | 关闭
15381 | 20 | 5 | 恒流充电 | 02:09:30 | 104:17:32 | 0.152 | 2.342 | 0.3281 | 722.61 | 0.3281 | 722.61 | 0 | 0 | 0.0007422 | 1634.88 | 0.0007422 | 1634.88 | 0 | 0 | 2023-05-16 13:03:41 | 0.000356 | 1.5834 | 3487.6407 | 0 | 关闭
15382 | 20 | 5 | 恒流充电 | 02:10:00 | 104:18:02 | 0.152 | 2.3425 | 0.3293 | 725.4 | 0.3293 | 725.4 | 0 | 0 | 0.0007452 | 1641.41 | 0.0007452 | 1641.41 | 0 | 0 | 2023-05-16 13:04:11 | 0.0003561 | 2.5335 | 5580.4209 | 0 | 关闭
15383 | 20 | 5 | 恒流充电 | 02:10:30 | 104:18:32 | 0.152 | 2.3432 | 0.3306 | 728.19 | 0.3306 | 728.19 | 0 | 0 | 0.0007482 | 1647.95 | 0.0007482 | 1647.95 | 0 | 0 | 2023-05-16 13:04:41 | 0.0003562 | 1.8097 | 3986.015 | 0 | 关闭
15384 | 20 | 5 | 恒流充电 | 02:11:00 | 104:19:02 | 0.152 | 2.3439 | 0.3319 | 730.98 | 0.3319 | 730.98 | 0 | 0 | 0.0007511 | 1654.49 | 0.0007511 | 1654.49 | 0 | 0 | 2023-05-16 13:05:11 | 0.0003563 | 1.8097 | 3986.015 | 0 | 关闭
15385 | 20 | 5 | 恒流充电 | 02:11:30 | 104:19:32 | 0.152 | 2.3446 | 0.3331 | 733.77 | 0.3331 | 733.77 | 0 | 0 | 0.0007541 | 1661.03 | 0.0007541 | 1661.03 | 0 | 0 | 2023-05-16 13:05:41 | 0.0003564 | 1.8096 | 3985.945 | 0 | 关闭
15386 | 20 | 5 | 恒流充电 | 02:12:00 | 104:20:02 | 0.152 | 2.3454 | 0.3344 | 736.56 | 0.3344 | 736.56 | 0 | 0 | 0.0007571 | 1667.57 | 0.0007571 | 1667.57 | 0 | 0 | 2023-05-16 13:06:11 | 0.0003565 | 1.5834 | 3487.7019 | 0 | 关闭
15387 | 20 | 5 | 恒流充电 | 02:12:30 | 104:20:32 | 0.152 | 2.3461 | 0.3357 | 739.35 | 0.3357 | 739.35 | 0 | 0 | 0.00076 | 1674.12 | 0.00076 | 1674.12 | 0 | 0 | 2023-05-16 13:06:41 | 0.0003566 | 1.8096 | 3985.945 | 0 | 关闭
15388 | 20 | 5 | 恒流充电 | 02:13:00 | 104:21:02 | 0.152 | 2.347 | 0.3369 | 742.14 | 0.3369 | 742.14 | 0 | 0 | 0.000763 | 1680.67 | 0.000763 | 1680.67 | 0 | 0 | 2023-05-16 13:07:11 | 0.0003567 | 1.4075 | 3100.1795 | 0 | 关闭
15389 | 20 | 5 | 恒流充电 | 02:13:30 | 104:21:32 | 0.152 | 2.3478 | 0.3382 | 744.93 | 0.3382 | 744.93 | 0 | 0 | 0.000766 | 1687.22 | 0.000766 | 1687.22 | 0 | 0 | 2023-05-16 13:07:41 | 0.0003569 | 1.5834 | 3487.7631 | 0 | 关闭
15390 | 20 | 5 | 恒流充电 | 02:14:00 | 104:22:02 | 0.152 | 2.3486 | 0.3395 | 747.72 | 0.3395 | 747.72 | 0 | 0 | 0.000769 | 1693.77 | 0.000769 | 1693.77 | 0 | 0 | 2023-05-16 13:08:11 | 0.000357 | 1.5834 | 3487.6407 | 0 | 关闭
15391 | 20 | 5 | 恒流充电 | 02:14:30 | 104:22:32 | 0.152 | 2.3495 | 0.3407 | 750.51 | 0.3407 | 750.51 | 0 | 0 | 0.0007719 | 1700.32 | 0.0007719 | 1700.32 | 0 | 0 | 2023-05-16 13:08:41 | 0.0003571 | 1.4075 | 3100.2339 | 0 | 关闭
15392 | 20 | 5 | 恒流充电 | 02:15:00 | 104:23:02 | 0.152 | 2.3504 | 0.342 | 753.3 | 0.342 | 753.3 | 0 | 0 | 0.0007749 | 1706.88 | 0.0007749 | 1706.88 | 0 | 0 | 2023-05-16 13:09:11 | 0.0003573 | 1.4075 | 3100.1251 | 0 | 关闭
15393 | 20 | 5 | 恒流充电 | 02:15:30 | 104:23:32 | 0.152 | 2.3514 | 0.3433 | 756.09 | 0.3433 | 756.09 | 0 | 0 | 0.0007779 | 1713.44 | 0.0007779 | 1713.44 | 0 | 0 | 2023-05-16 13:09:41 | 0.0003575 | 1.2667 | 2790.1126 | 0 | 关闭
15394 | 20 | 5 | 恒流充电 | 02:16:00 | 104:24:02 | 0.152 | 2.3524 | 0.3445 | 758.88 | 0.3445 | 758.88 | 0 | 0 | 0.0007809 | 1720 | 0.0007809 | 1720 | 0 | 0 | 2023-05-16 13:10:11 | 0.0003576 | 1.2667 | 2790.1126 | 0 | 关闭
15395 | 20 | 5 | 恒流充电 | 02:16:30 | 104:24:32 | 0.152 | 2.3535 | 0.3458 | 761.67 | 0.3458 | 761.67 | 0 | 0 | 0.0007839 | 1726.56 | 0.0007839 | 1726.56 | 0 | 0 | 2023-05-16 13:10:41 | 0.0003578 | 1.1516 | 2536.555 | 0 | 关闭
15396 | 20 | 5 | 恒流充电 | 02:17:00 | 104:25:02 | 0.152 | 2.3546 | 0.3471 | 764.46 | 0.3471 | 764.46 | 0 | 0 | 0.0007868 | 1733.13 | 0.0007868 | 1733.13 | 0 | 0 | 2023-05-16 13:11:11 | 0.0003579 | 1.1515 | 2536.3325 | 0 | 关闭
15397 | 20 | 5 | 恒流充电 | 02:17:30 | 104:25:32 | 0.152 | 2.3558 | 0.3483 | 767.25 | 0.3483 | 767.25 | 0 | 0 | 0.0007898 | 1739.7 | 0.0007898 | 1739.7 | 0 | 0 | 2023-05-16 13:11:41 | 0.0003581 | 1.0556 | 2325.1754 | 0 | 关闭
15398 | 20 | 5 | 恒流充电 | 02:18:00 | 104:26:02 | 0.152 | 2.3571 | 0.3496 | 770.04 | 0.3496 | 770.04 | 0 | 0 | 0.0007928 | 1746.28 | 0.0007928 | 1746.28 | 0 | 0 | 2023-05-16 13:12:11 | 0.0003583 | 0.9744 | 2146.2028 | 0 | 关闭
15399 | 20 | 5 | 恒流充电 | 02:18:30 | 104:26:32 | 0.152 | 2.3584 | 0.3509 | 772.83 | 0.3509 | 772.83 | 0 | 0 | 0.0007958 | 1752.86 | 0.0007958 | 1752.86 | 0 | 0 | 2023-05-16 13:12:41 | 0.0003585 | 0.9744 | 2146.3157 | 0 | 关闭
15400 | 20 | 5 | 恒流充电 | 02:19:00 | 104:27:02 | 0.152 | 2.3599 | 0.3521 | 775.62 | 0.3521 | 775.62 | 0 | 0 | 0.0007988 | 1759.44 | 0.0007988 | 1759.44 | 0 | 0 | 2023-05-16 13:13:11 | 0.0003587 | 0.8444 | 1860.0098 | 0 | 关闭
15401 | 20 | 5 | 恒流充电 | 02:19:30 | 104:27:32 | 0.152 | 2.3615 | 0.3534 | 778.41 | 0.3534 | 778.41 | 0 | 0 | 0.0008018 | 1766.03 | 0.0008018 | 1766.03 | 0 | 0 | 2023-05-16 13:13:41 | 0.000359 | 0.7918 | 1743.9427 | 0 | 关闭
15402 | 20 | 5 | 恒流充电 | 02:20:00 | 104:28:02 | 0.152 | 2.3632 | 0.3547 | 781.2 | 0.3547 | 781.2 | 0 | 0 | 0.0008048 | 1772.62 | 0.0008048 | 1772.62 | 0 | 0 | 2023-05-16 13:14:11 | 0.0003592 | 0.7451 | 1641.2427 | 0 | 关闭
15403 | 20 | 5 | 恒流充电 | 02:20:30 | 104:28:32 | 0.152 | 2.3651 | 0.3559 | 783.99 | 0.3559 | 783.99 | 0 | 0 | 0.0008078 | 1779.21 | 0.0008078 | 1779.21 | 0 | 0 | 2023-05-16 13:14:41 | 0.0003595 | 0.6667 | 1468.4803 | 0 | 关闭
15404 | 20 | 5 | 恒流充电 | 02:21:00 | 104:29:02 | 0.152 | 2.3673 | 0.3572 | 786.78 | 0.3572 | 786.78 | 0 | 0 | 0.0008108 | 1785.82 | 0.0008108 | 1785.82 | 0 | 0 | 2023-05-16 13:15:11 | 0.0003598 | 0.5758 | 1268.322 | 0 | 关闭
15405 | 20 | 5 | 恒流充电 | 02:21:30 | 104:29:32 | 0.152 | 2.3696 | 0.3585 | 789.57 | 0.3585 | 789.57 | 0 | 0 | 0.0008138 | 1792.42 | 0.0008138 | 1792.42 | 0 | 0 | 2023-05-16 13:15:41 | 0.0003602 | 0.5507 | 1213.0924 | 0 | 关闭
15406 | 20 | 5 | 恒流充电 | 02:22:00 | 104:30:02 | 0.152 | 2.3723 | 0.3597 | 792.36 | 0.3597 | 792.36 | 0 | 0 | 0.0008168 | 1799.04 | 0.0008168 | 1799.04 | 0 | 0 | 2023-05-16 13:16:11 | 0.0003606 | 0.4692 | 1033.4294 | 0 | 关闭
15407 | 20 | 5 | 恒流充电 | 02:22:30 | 104:30:32 | 0.152 | 2.3754 | 0.361 | 795.15 | 0.361 | 795.15 | 0 | 0 | 0.0008198 | 1805.66 | 0.0008198 | 1805.66 | 0 | 0 | 2023-05-16 13:16:41 | 0.0003611 | 0.4086 | 900.0679 | 0 | 关闭
15408 | 20 | 5 | 恒流充电 | 02:23:00 | 104:31:02 | 0.152 | 2.3791 | 0.3623 | 797.94 | 0.3623 | 797.94 | 0 | 0 | 0.0008228 | 1812.3 | 0.0008228 | 1812.3 | 0 | 0 | 2023-05-16 13:17:11 | 0.0003616 | 0.3424 | 754.0845 | 0 | 关闭
15409 | 20 | 5 | 恒流充电 | 02:23:30 | 104:31:32 | 0.152 | 2.3835 | 0.3635 | 800.73 | 0.3635 | 800.73 | 0 | 0 | 0.0008258 | 1818.94 | 0.0008258 | 1818.94 | 0 | 0 | 2023-05-16 13:17:41 | 0.0003623 | 0.2879 | 634.1499 | 0 | 关闭
15410 | 20 | 5 | 恒流充电 | 02:24:00 | 104:32:02 | 0.152 | 2.3895 | 0.3648 | 803.52 | 0.3648 | 803.52 | 0 | 0 | 0.0008288 | 1825.6 | 0.0008288 | 1825.6 | 0 | 0 | 2023-05-16 13:18:11 | 0.0003632 | 0.2111 | 465.0269 | 0 | 关闭
15411 | 20 | 5 | 恒流充电 | 02:24:30 | 104:32:32 | 0.152 | 2.3978 | 0.3661 | 806.31 | 0.3661 | 806.31 | 0 | 0 | 0.0008319 | 1832.28 | 0.0008319 | 1832.28 | 0 | 0 | 2023-05-16 13:18:41 | 0.0003645 | 0.1526 | 336.1758 | 0 | 关闭
15412 | 20 | 5 | 恒流充电 | 02:24:53 | 104:32:56 | 0.152 | 2.4078 | 0.3671 | 808.52 | 0.3671 | 808.52 | 0 | 0 | 0.0008343 | 1837.57 | 0.0008343 | 1837.57 | 0 | 0 | 2023-05-16 13:19:05 | 0.000366 | 0.1001 | 220.4258 | 0 | 关闭
15413 | 20 | 5 | 恒流充电 | 02:25:00 | 104:33:02 | 0.152 | 2.4116 | 0.3673 | 809.1 | 0.3673 | 809.1 | 0 | 0 | 0.0008349 | 1838.99 | 0.0008349 | 1838.99 | 0 | 0 | 2023-05-16 13:19:11 | 0.0003666 | 0.07 | 154.2108 | 0 | 关闭
15414 | 20 | 5 | 恒流充电 | 02:25:12 | 104:33:15 | 0.152 | 2.4216 | 0.3679 | 810.3 | 0.3679 | 810.3 | 0 | 0 | 0.0008362 | 1841.88 | 0.0008362 | 1841.88 | 0 | 0 | 2023-05-16 13:19:24 | 0.0003681 | 0.0545 | 119.9804 | 0 | 关闭
15415 | 20 | 5 | 恒流充电 | 02:25:21 | 104:33:24 | 0.152 | 2.4316 | 0.3682 | 811.1 | 0.3682 | 811.1 | 0 | 0 | 0.0008371 | 1843.82 | 0.0008371 | 1843.82 | 0 | 0 | 2023-05-16 13:19:33 | 0.0003696 | 0.0363 | 79.9755 | 0 | 关闭
15416 | 20 | 5 | 恒流充电 | 02:25:27 | 104:33:30 | 0.152 | 2.4417 | 0.3685 | 811.68 | 0.3685 | 811.68 | 0 | 0 | 0.0008377 | 1845.23 | 0.0008377 | 1845.23 | 0 | 0 | 2023-05-16 13:19:39 | 0.0003711 | 0.0259 | 57.0943 | 0 | 关闭
15417 | 20 | 5 | 恒流充电 | 02:25:30 | 104:33:32 | 0.152 | 2.4464 | 0.3686 | 811.89 | 0.3686 | 811.89 | 0 | 0 | 0.000838 | 1845.75 | 0.000838 | 1845.75 | 0 | 0 | 2023-05-16 13:19:41 | 0.0003719 | 0.0207 | 45.5213 | 0 | 关闭
15418 | 20 | 5 | 恒流充电 | 02:25:34 | 104:33:36 | 0.152 | 2.4565 | 0.3688 | 812.27 | 0.3688 | 812.27 | 0 | 0 | 0.0008384 | 1846.69 | 0.0008384 | 1846.69 | 0 | 0 | 2023-05-16 13:19:46 | 0.0003734 | 0.0171 | 37.7624 | 0 | 关闭
15419 | 20 | 5 | 恒流充电 | 02:25:37 | 104:33:40 | 0.152 | 2.4665 | 0.3689 | 812.58 | 0.3689 | 812.58 | 0 | 0 | 0.0008387 | 1847.44 | 0.0008387 | 1847.44 | 0 | 0 | 2023-05-16 13:19:49 | 0.0003749 | 0.0139 | 30.6853 | 0 | 关闭
15420 | 20 | 5 | 恒流充电 | 02:25:40 | 104:33:43 | 0.152 | 2.4766 | 0.369 | 812.85 | 0.369 | 812.85 | 0 | 0 | 0.000839 | 1848.11 | 0.000839 | 1848.11 | 0 | 0 | 2023-05-16 13:19:52 | 0.0003765 | 0.0121 | 26.708 | 0 | 关闭
15421 | 20 | 5 | 恒流充电 | 02:25:42 | 104:33:45 | 0.152 | 2.4866 | 0.3691 | 813.08 | 0.3691 | 813.08 | 0 | 0 | 0.0008393 | 1848.69 | 0.0008393 | 1848.69 | 0 | 0 | 2023-05-16 13:19:54 | 0.000378 | 0.0106 | 23.2501 | 0 | 关闭
15422 | 20 | 5 | 恒流充电 | 02:25:45 | 104:33:47 | 0.152 | 2.4966 | 0.3692 | 813.3 | 0.3692 | 813.3 | 0 | 0 | 0.0008395 | 1849.22 | 0.0008395 | 1849.22 | 0 | 0 | 2023-05-16 13:19:57 | 0.0003795 | 0.0097 | 21.3901 | 0 | 关闭
15423 | 20 | 5 | 恒流充电 | 02:25:47 | 104:33:50 | 0.152 | 2.507 | 0.3693 | 813.51 | 0.3693 | 813.51 | 0 | 0 | 0.0008398 | 1849.75 | 0.0008398 | 1849.75 | 0 | 0 | 2023-05-16 13:19:59 | 0.0003811 | 0.0093 | 20.5674 | 0 | 关闭
15424 | 20 | 5 | 恒流充电 | 02:25:49 | 104:33:52 | 0.152 | 2.5174 | 0.3694 | 813.72 | 0.3694 | 813.72 | 0 | 0 | 0.00084 | 1850.27 | 0.00084 | 1850.27 | 0 | 0 | 2023-05-16 13:20:01 | 0.0003826 | 0.0089 | 19.6873 | 0 | 关闭
15425 | 20 | 5 | 恒流充电 | 02:25:51 | 104:33:54 | 0.152 | 2.5277 | 0.3695 | 813.92 | 0.3695 | 813.92 | 0 | 0 | 0.0008403 | 1850.78 | 0.0008403 | 1850.78 | 0 | 0 | 2023-05-16 13:20:03 | 0.0003842 | 0.009 | 19.8594 | 0 | 关闭
15426 | 20 | 5 | 恒流充电 | 02:25:54 | 104:33:56 | 0.152 | 2.5377 | 0.3696 | 814.13 | 0.3696 | 814.13 | 0 | 0 | 0.0008405 | 1851.3 | 0.0008405 | 1851.3 | 0 | 0 | 2023-05-16 13:20:05 | 0.0003858 | 0.0093 | 20.4601 | 0 | 关闭
15427 | 20 | 5 | 恒流充电 | 02:25:56 | 104:33:59 | 0.152 | 2.5482 | 0.3697 | 814.35 | 0.3697 | 814.35 | 0 | 0 | 0.0008407 | 1851.87 | 0.0008407 | 1851.87 | 0 | 0 | 2023-05-16 13:20:08 | 0.0003874 | 0.0096 | 21.2526 | 0 | 关闭
15428 | 20 | 5 | 恒流充电 | 02:25:58 | 104:34:01 | 0.152 | 2.5585 | 0.3698 | 814.58 | 0.3698 | 814.58 | 0 | 0 | 0.000841 | 1852.46 | 0.000841 | 1852.46 | 0 | 0 | 2023-05-16 13:20:10 | 0.0003889 | 0.0103 | 22.5777 | 0 | 关闭
15429 | 20 | 5 | 恒流充电 | 02:26:00 | 104:34:02 | 0.152 | 2.5629 | 0.3699 | 814.68 | 0.3699 | 814.68 | 0 | 0 | 0.0008411 | 1852.73 | 0.0008411 | 1852.73 | 0 | 0 | 2023-05-16 13:20:11 | 0.0003896 | 0.0106 | 23.239 | 0 | 关闭
15430 | 20 | 5 | 恒流充电 | 02:26:02 | 104:34:05 | 0.152 | 2.5729 | 0.37 | 814.93 | 0.37 | 814.93 | 0 | 0 | 0.0008414 | 1853.35 | 0.0008414 | 1853.35 | 0 | 0 | 2023-05-16 13:20:14 | 0.0003911 | 0.011 | 24.185 | 0 | 关闭
15431 | 20 | 5 | 恒流充电 | 02:26:05 | 104:34:08 | 0.152 | 2.583 | 0.3701 | 815.19 | 0.3701 | 815.19 | 0 | 0 | 0.0008417 | 1854.02 | 0.0008417 | 1854.02 | 0 | 0 | 2023-05-16 13:20:17 | 0.0003926 | 0.0117 | 25.7872 | 0 | 关闭
15432 | 20 | 5 | 恒流充电 | 02:26:08 | 104:34:11 | 0.152 | 2.593 | 0.3702 | 815.46 | 0.3702 | 815.46 | 0 | 0 | 0.000842 | 1854.72 | 0.000842 | 1854.72 | 0 | 0 | 2023-05-16 13:20:20 | 0.0003942 | 0.0122 | 26.9701 | 0 | 关闭
15433 | 20 | 5 | 恒流充电 | 02:26:11 | 104:34:14 | 0.152 | 2.603 | 0.3703 | 815.73 | 0.3703 | 815.73 | 0 | 0 | 0.0008424 | 1855.44 | 0.0008424 | 1855.44 | 0 | 0 | 2023-05-16 13:20:23 | 0.0003957 | 0.0127 | 27.905 | 0 | 关闭
15434 | 20 | 5 | 恒流充电 | 02:26:14 | 104:34:17 | 0.152 | 2.613 | 0.3705 | 816.01 | 0.3705 | 816.01 | 0 | 0 | 0.0008427 | 1856.17 | 0.0008427 | 1856.17 | 0 | 0 | 2023-05-16 13:20:26 | 0.0003972 | 0.0127 | 27.8953 | 0 | 关闭
15435 | 20 | 5 | 恒流充电 | 02:26:17 | 104:34:20 | 0.152 | 2.6233 | 0.3706 | 816.3 | 0.3706 | 816.3 | 0 | 0 | 0.000843 | 1856.92 | 0.000843 | 1856.92 | 0 | 0 | 2023-05-16 13:20:29 | 0.0003988 | 0.0127 | 27.9952 | 0 | 关闭
15436 | 20 | 5 | 恒流充电 | 02:26:20 | 104:34:23 | 0.152 | 2.6335 | 0.3707 | 816.59 | 0.3707 | 816.59 | 0 | 0 | 0.0008434 | 1857.68 | 0.0008434 | 1857.68 | 0 | 0 | 2023-05-16 13:20:32 | 0.0004003 | 0.0128 | 28.2649 | 0 | 关闭
15437 | 20 | 5 | 恒流充电 | 02:26:23 | 104:34:26 | 0.152 | 2.6436 | 0.3709 | 816.87 | 0.3709 | 816.87 | 0 | 0 | 0.0008437 | 1858.42 | 0.0008437 | 1858.42 | 0 | 0 | 2023-05-16 13:20:35 | 0.0004019 | 0.0125 | 27.6336 | 0 | 关闭
15438 | 20 | 5 | 恒流充电 | 02:26:26 | 104:34:29 | 0.152 | 2.6538 | 0.371 | 817.15 | 0.371 | 817.15 | 0 | 0 | 0.0008441 | 1859.16 | 0.0008441 | 1859.16 | 0 | 0 | 2023-05-16 13:20:38 | 0.0004034 | 0.0124 | 27.3483 | 0 | 关闭
15439 | 20 | 5 | 恒流充电 | 02:26:29 | 104:34:32 | 0.152 | 2.664 | 0.3711 | 817.42 | 0.3711 | 817.42 | 0 | 0 | 0.0008444 | 1859.87 | 0.0008444 | 1859.87 | 0 | 0 | 2023-05-16 13:20:41 | 0.000405 | 0.012 | 26.4413 | 0 | 关闭
15440 | 20 | 5 | 恒流充电 | 02:26:30 | 104:34:32 | 0.152 | 2.6661 | 0.3711 | 817.47 | 0.3711 | 817.47 | 0 | 0 | 0.0008445 | 1860.02 | 0.0008445 | 1860.02 | 0 | 0 | 2023-05-16 13:20:41 | 0.0004052 | 0.0121 | 26.5716 | 0 | 关闭
15441 | 20 | 5 | 恒流充电 | 02:26:32 | 104:34:35 | 0.152 | 2.6762 | 0.3713 | 817.74 | 0.3713 | 817.74 | 0 | 0 | 0.0008448 | 1860.74 | 0.0008448 | 1860.74 | 0 | 0 | 2023-05-16 13:20:44 | 0.0004068 | 0.0121 | 26.7128 | 0 | 关闭
15442 | 20 | 5 | 恒流充电 | 02:26:35 | 104:34:38 | 0.152 | 2.6864 | 0.3714 | 818.01 | 0.3714 | 818.01 | 0 | 0 | 0.0008451 | 1861.47 | 0.0008451 | 1861.47 | 0 | 0 | 2023-05-16 13:20:47 | 0.0004084 | 0.012 | 26.4413 | 0 | 关闭
15443 | 20 | 5 | 恒流充电 | 02:26:38 | 104:34:41 | 0.152 | 2.6965 | 0.3715 | 818.28 | 0.3715 | 818.28 | 0 | 0 | 0.0008454 | 1862.19 | 0.0008454 | 1862.19 | 0 | 0 | 2023-05-16 13:20:50 | 0.0004099 | 0.0121 | 26.7031 | 0 | 关闭
15444 | 20 | 5 | 恒流充电 | 02:26:41 | 104:34:44 | 0.152 | 2.7065 | 0.3716 | 818.55 | 0.3716 | 818.55 | 0 | 0 | 0.0008458 | 1862.92 | 0.0008458 | 1862.92 | 0 | 0 | 2023-05-16 13:20:53 | 0.0004114 | 0.0122 | 26.975 | 0 | 关闭
15445 | 20 | 5 | 恒流充电 | 02:26:44 | 104:34:47 | 0.152 | 2.7166 | 0.3717 | 818.83 | 0.3717 | 818.83 | 0 | 0 | 0.0008461 | 1863.68 | 0.0008461 | 1863.68 | 0 | 0 | 2023-05-16 13:20:56 | 0.000413 | 0.0125 | 27.6288 | 0 | 关闭
15446 | 20 | 5 | 恒流充电 | 02:26:47 | 104:34:50 | 0.152 | 2.7267 | 0.3719 | 819.12 | 0.3719 | 819.12 | 0 | 0 | 0.0008465 | 1864.46 | 0.0008465 | 1864.46 | 0 | 0 | 2023-05-16 13:20:59 | 0.0004145 | 0.013 | 28.535 | 0 | 关闭
15447 | 20 | 5 | 恒流充电 | 02:26:50 | 104:34:53 | 0.152 | 2.7368 | 0.372 | 819.42 | 0.372 | 819.42 | 0 | 0 | 0.0008468 | 1865.28 | 0.0008468 | 1865.28 | 0 | 0 | 2023-05-16 13:21:02 | 0.000416 | 0.0134 | 29.4752 | 0 | 关闭
15448 | 20 | 5 | 恒流充电 | 02:26:54 | 104:34:57 | 0.152 | 2.747 | 0.3722 | 819.73 | 0.3722 | 819.73 | 0 | 0 | 0.0008472 | 1866.14 | 0.0008472 | 1866.14 | 0 | 0 | 2023-05-16 13:21:06 | 0.0004176 | 0.0141 | 30.9954 | 0 | 关闭
15449 | 20 | 5 | 恒流充电 | 02:26:58 | 104:35:00 | 0.152 | 2.7573 | 0.3723 | 820.08 | 0.3723 | 820.08 | 0 | 0 | 0.0008477 | 1867.09 | 0.0008477 | 1867.09 | 0 | 0 | 2023-05-16 13:21:09 | 0.0004191 | 0.0152 | 33.4079 | 0 | 关闭
15450 | 20 | 5 | 恒流充电 | 02:27:00 | 104:35:02 | 0.152 | 2.7624 | 0.3724 | 820.26 | 0.3724 | 820.26 | 0 | 0 | 0.0008479 | 1867.6 | 0.0008479 | 1867.6 | 0 | 0 | 2023-05-16 13:21:11 | 0.0004199 | 0.0166 | 36.4804 | 0 | 关闭
15451 | 20 | 5 | 恒流充电 | 02:27:04 | 104:35:06 | 0.152 | 2.7724 | 0.3726 | 820.64 | 0.3726 | 820.64 | 0 | 0 | 0.0008484 | 1868.66 | 0.0008484 | 1868.66 | 0 | 0 | 2023-05-16 13:21:16 | 0.0004214 | 0.0173 | 38.1351 | 0 | 关闭
15452 | 20 | 5 | 恒流充电 | 02:27:08 | 104:35:11 | 0.152 | 2.7825 | 0.3728 | 821.08 | 0.3728 | 821.08 | 0 | 0 | 0.0008489 | 1869.87 | 0.0008489 | 1869.87 | 0 | 0 | 2023-05-16 13:21:20 | 0.000423 | 0.0196 | 43.2775 | 0 | 关闭
15453 | 20 | 5 | 恒流充电 | 02:27:14 | 104:35:16 | 0.152 | 2.7925 | 0.373 | 821.58 | 0.373 | 821.58 | 0 | 0 | 0.0008496 | 1871.27 | 0.0008496 | 1871.27 | 0 | 0 | 2023-05-16 13:21:26 | 0.0004245 | 0.0228 | 50.2203 | 0 | 关闭
15454 | 20 | 5 | 恒流充电 | 02:27:18 | 104:35:21 | 0.152 | 2.8 | 0.3732 | 822 | 0.3732 | 822 | 0 | 0 | 0.0008501 | 1872.44 | 0.0008501 | 1872.44 | 0 | 0 | 2023-05-16 13:21:30 | 0.0004256 | 0.0253 | 55.8133 | 0 | 关闭
15455 | 21 | 2 | 搁置 | 00:00:00 | 104:35:21 | 0 | 2.7955 | 0 | 0 | 0 | 0 | 0 | 0 | 0 | 0 | 0 | 0 | 0 | 0 | 2023-05-16 13:21:30 | 0 | 0 | 0 | 0 | 关闭
15456 | 21 | 2 | 搁置 | 00:00:00 | 104:35:21 | 0 | 2.7825 | 0 | 0 | 0 | 0 | 0 | 0 | 0 | 0 | 0 | 0 | 0 | 0 | 2023-05-16 13:21:31 | 0 | 0 | 0 | 0 | 关闭
15457 | 21 | 2 | 搁置 | 00:00:00 | 104:35:22 | 0 | 2.7702 | 0 | 0 | 0 | 0 | 0 | 0 | 0 | 0 | 0 | 0 | 0 | 0 | 2023-05-16 13:21:31 | 0 | 0 | 0 | 0 | 关闭
15458 | 21 | 2 | 搁置 | 00:00:01 | 104:35:22 | 0 | 2.7572 | 0 | 0 | 0 | 0 | 0 | 0 | 0 | 0 | 0 | 0 | 0 | 0 | 2023-05-16 13:21:32 | 0 | 0 | 0 | 0 | 关闭
15459 | 21 | 2 | 搁置 | 00:00:01 | 104:35:23 | 0 | 2.7455 | 0 | 0 | 0 | 0 | 0 | 0 | 0 | 0 | 0 | 0 | 0 | 0 | 2023-05-16 13:21:32 | 0 | 0 | 0 | 0 | 关闭
15460 | 21 | 2 | 搁置 | 00:00:02 | 104:35:23 | 0 | 2.7338 | 0 | 0 | 0 | 0 | 0 | 0 | 0 | 0 | 0 | 0 | 0 | 0 | 2023-05-16 13:21:32 | 0 | 0 | 0 | 0 | 关闭
15461 | 21 | 2 | 搁置 | 00:00:02 | 104:35:23 | 0 | 2.7214 | 0 | 0 | 0 | 0 | 0 | 0 | 0 | 0 | 0 | 0 | 0 | 0 | 2023-05-16 13:21:33 | 0 | 0 | 0 | 0 | 关闭
15462 | 21 | 2 | 搁置 | 00:00:02 | 104:35:24 | 0 | 2.7114 | 0 | 0 | 0 | 0 | 0 | 0 | 0 | 0 | 0 | 0 | 0 | 0 | 2023-05-16 13:21:33 | 0 | 0 | 0 | 0 | 关闭
15463 | 21 | 2 | 搁置 | 00:00:03 | 104:35:24 | 0 | 2.7004 | 0 | 0 | 0 | 0 | 0 | 0 | 0 | 0 | 0 | 0 | 0 | 0 | 2023-05-16 13:21:34 | 0 | 0 | 0 | 0 | 关闭
15464 | 21 | 2 | 搁置 | 00:00:03 | 104:35:25 | 0 | 2.6894 | 0 | 0 | 0 | 0 | 0 | 0 | 0 | 0 | 0 | 0 | 0 | 0 | 2023-05-16 13:21:34 | 0 | 0 | 0 | 0 | 关闭
15465 | 21 | 2 | 搁置 | 00:00:04 | 104:35:25 | 0 | 2.6777 | 0 | 0 | 0 | 0 | 0 | 0 | 0 | 0 | 0 | 0 | 0 | 0 | 2023-05-16 13:21:35 | 0 | 0 | 0 | 0 | 关闭
15466 | 21 | 2 | 搁置 | 00:00:05 | 104:35:26 | 0 | 2.6661 | 0 | 0 | 0 | 0 | 0 | 0 | 0 | 0 | 0 | 0 | 0 | 0 | 2023-05-16 13:21:35 | 0 | 0 | 0 | 0 | 关闭
15467 | 21 | 2 | 搁置 | 00:00:05 | 104:35:27 | 0 | 2.6552 | 0 | 0 | 0 | 0 | 0 | 0 | 0 | 0 | 0 | 0 | 0 | 0 | 2023-05-16 13:21:36 | 0 | 0 | 0 | 0 | 关闭
15468 | 21 | 2 | 搁置 | 00:00:06 | 104:35:27 | 0 | 2.6437 | 0 | 0 | 0 | 0 | 0 | 0 | 0 | 0 | 0 | 0 | 0 | 0 | 2023-05-16 13:21:37 | 0 | 0 | 0 | 0 | 关闭
15469 | 21 | 2 | 搁置 | 00:00:07 | 104:35:28 | 0 | 2.6323 | 0 | 0 | 0 | 0 | 0 | 0 | 0 | 0 | 0 | 0 | 0 | 0 | 2023-05-16 13:21:37 | 0 | 0 | 0 | 0 | 关闭
15470 | 21 | 2 | 搁置 | 00:00:07 | 104:35:29 | 0 | 2.6215 | 0 | 0 | 0 | 0 | 0 | 0 | 0 | 0 | 0 | 0 | 0 | 0 | 2023-05-16 13:21:38 | 0 | 0 | 0 | 0 | 关闭
15471 | 21 | 2 | 搁置 | 00:00:08 | 104:35:29 | 0 | 2.6114 | 0 | 0 | 0 | 0 | 0 | 0 | 0 | 0 | 0 | 0 | 0 | 0 | 2023-05-16 13:21:39 | 0 | 0 | 0 | 0 | 关闭
15472 | 21 | 2 | 搁置 | 00:00:09 | 104:35:30 | 0 | 2.6009 | 0 | 0 | 0 | 0 | 0 | 0 | 0 | 0 | 0 | 0 | 0 | 0 | 2023-05-16 13:21:40 | 0 | 0 | 0 | 0 | 关闭
15473 | 21 | 2 | 搁置 | 00:00:10 | 104:35:31 | 0 | 2.5906 | 0 | 0 | 0 | 0 | 0 | 0 | 0 | 0 | 0 | 0 | 0 | 0 | 2023-05-16 13:21:40 | 0 | 0 | 0 | 0 | 关闭
15474 | 21 | 2 | 搁置 | 00:00:11 | 104:35:32 | 0 | 2.5797 | 0 | 0 | 0 | 0 | 0 | 0 | 0 | 0 | 0 | 0 | 0 | 0 | 2023-05-16 13:21:41 | 0 | 0 | 0 | 0 | 关闭
15475 | 21 | 2 | 搁置 | 00:00:11 | 104:35:33 | 0 | 2.5697 | 0 | 0 | 0 | 0 | 0 | 0 | 0 | 0 | 0 | 0 | 0 | 0 | 2023-05-16 13:21:42 | 0 | 0 | 0 | 0 | 关闭
15476 | 21 | 2 | 搁置 | 00:00:12 | 104:35:34 | 0 | 2.5593 | 0 | 0 | 0 | 0 | 0 | 0 | 0 | 0 | 0 | 0 | 0 | 0 | 2023-05-16 13:21:43 | 0 | 0 | 0 | 0 | 关闭
15477 | 21 | 2 | 搁置 | 00:00:14 | 104:35:35 | 0 | 2.5488 | 0 | 0 | 0 | 0 | 0 | 0 | 0 | 0 | 0 | 0 | 0 | 0 | 2023-05-16 13:21:44 | 0 | 0 | 0 | 0 | 关闭
15478 | 21 | 2 | 搁置 | 00:00:15 | 104:35:36 | 0 | 2.5384 | 0 | 0 | 0 | 0 | 0 | 0 | 0 | 0 | 0 | 0 | 0 | 0 | 2023-05-16 13:21:46 | 0 | 0 | 0 | 0 | 关闭
15479 | 21 | 2 | 搁置 | 00:00:16 | 104:35:37 | 0 | 2.5281 | 0 | 0 | 0 | 0 | 0 | 0 | 0 | 0 | 0 | 0 | 0 | 0 | 2023-05-16 13:21:47 | 0 | 0 | 0 | 0 | 关闭
15480 | 21 | 2 | 搁置 | 00:00:18 | 104:35:39 | 0 | 2.5177 | 0 | 0 | 0 | 0 | 0 | 0 | 0 | 0 | 0 | 0 | 0 | 0 | 2023-05-16 13:21:48 | 0 | 0 | 0 | 0 | 关闭
15481 | 21 | 2 | 搁置 | 00:00:19 | 104:35:41 | 0 | 2.5077 | 0 | 0 | 0 | 0 | 0 | 0 | 0 | 0 | 0 | 0 | 0 | 0 | 2023-05-16 13:21:50 | 0 | 0 | 0 | 0 | 关闭
15482 | 21 | 2 | 搁置 | 00:00:21 | 104:35:42 | 0 | 2.4976 | 0 | 0 | 0 | 0 | 0 | 0 | 0 | 0 | 0 | 0 | 0 | 0 | 2023-05-16 13:21:52 | 0 | 0 | 0 | 0 | 关闭
15483 | 21 | 2 | 搁置 | 00:00:23 | 104:35:45 | 0 | 2.4875 | 0 | 0 | 0 | 0 | 0 | 0 | 0 | 0 | 0 | 0 | 0 | 0 | 2023-05-16 13:21:54 | 0 | 0 | 0 | 0 | 关闭
15484 | 21 | 2 | 搁置 | 00:00:26 | 104:35:48 | 0 | 2.4773 | 0 | 0 | 0 | 0 | 0 | 0 | 0 | 0 | 0 | 0 | 0 | 0 | 2023-05-16 13:21:57 | 0 | 0 | 0 | 0 | 关闭
15485 | 21 | 2 | 搁置 | 00:00:30 | 104:35:51 | 0 | 2.4675 | 0 | 0 | 0 | 0 | 0 | 0 | 0 | 0 | 0 | 0 | 0 | 0 | 2023-05-16 13:22:00 | 0 | 0 | 0 | 0 | 关闭
15486 | 21 | 2 | 搁置 | 00:00:34 | 104:35:55 | 0 | 2.4575 | 0 | 0 | 0 | 0 | 0 | 0 | 0 | 0 | 0 | 0 | 0 | 0 | 2023-05-16 13:22:05 | 0 | 0 | 0 | 0 | 关闭
15487 | 21 | 2 | 搁置 | 00:00:40 | 104:36:01 | 0 | 2.4475 | 0 | 0 | 0 | 0 | 0 | 0 | 0 | 0 | 0 | 0 | 0 | 0 | 2023-05-16 13:22:11 | 0 | 0 | 0 | 0 | 关闭
15488 | 21 | 2 | 搁置 | 00:00:48 | 104:36:09 | 0 | 2.4375 | 0 | 0 | 0 | 0 | 0 | 0 | 0 | 0 | 0 | 0 | 0 | 0 | 2023-05-16 13:22:18 | 0 | 0 | 0 | 0 | 关闭
15489 | 21 | 2 | 搁置 | 00:00:58 | 104:36:19 | 0 | 2.4275 | 0 | 0 | 0 | 0 | 0 | 0 | 0 | 0 | 0 | 0 | 0 | 0 | 2023-05-16 13:22:29 | 0 | 0 | 0 | 0 | 关闭
15490 | 21 | 2 | 搁置 | 00:01:00 | 104:36:21 | 0 | 2.4264 | 0 | 0 | 0 | 0 | 0 | 0 | 0 | 0 | 0 | 0 | 0 | 0 | 2023-05-16 13:22:30 | 0 | 0 | 0 | 0 | 关闭
15491 | 21 | 3 | 恒流放电 | 00:00:00 | 104:36:21 | -0.1519 | 2.4216 | 0 | 0 | 0 | 0 | 0 | 0 | 0 | 0 | 0 | 0 | 0 | 0 | 2023-05-16 13:22:31 | -0.0003679 | 0 | 0 | 0 | 关闭
15492 | 21 | 3 | 恒流放电 | 00:00:01 | 104:36:22 | -0.152 | 2.4114 | 0 | 0.1 | 0 | 0 | 0 | 0.1 | 1e-07 | 0.25 | 0 | 0 | 1e-07 | 0.25 | 2023-05-16 13:22:32 | -0.0003666 | -0.0046 | -10.0295 | 0 | 关闭
15493 | 21 | 3 | 恒流放电 | 00:00:03 | 104:36:24 | -0.152 | 2.4014 | 0.0001 | 0.28 | 0 | 0 | 0.0001 | 0.28 | 3e-07 | 0.67 | 0 | 0 | 3e-07 | 0.67 | 2023-05-16 13:22:33 | -0.0003651 | -0.008 | -17.6732 | 0 | 关闭
15494 | 21 | 3 | 恒流放电 | 00:00:06 | 104:36:27 | -0.152 | 2.3914 | 0.0003 | 0.57 | 0 | 0 | 0.0003 | 0.57 | 6e-07 | 1.36 | 0 | 0 | 6e-07 | 1.36 | 2023-05-16 13:22:37 | -0.0003635 | -0.0131 | -28.8357 | 0 | 关闭
15495 | 21 | 3 | 恒流放电 | 00:00:11 | 104:36:32 | -0.152 | 2.3814 | 0.0005 | 1.05 | 0 | 0 | 0.0005 | 1.05 | 1.1e-06 | 2.52 | 0 | 0 | 1.1e-06 | 2.52 | 2023-05-16 13:22:42 | -0.000362 | -0.022 | -48.3694 | 0 | 关闭
15496 | 21 | 3 | 恒流放电 | 00:00:20 | 104:36:42 | -0.152 | 2.3714 | 0.0009 | 1.93 | 0 | 0 | 0.0009 | 1.93 | 2.1e-06 | 4.59 | 0 | 0 | 2.1e-06 | 4.59 | 2023-05-16 13:22:51 | -0.0003605 | -0.0397 | -87.4351 | 0 | 关闭
15497 | 21 | 3 | 恒流放电 | 00:00:30 | 104:36:51 | -0.152 | 2.3658 | 0.0013 | 2.79 | 0 | 0 | 0.0013 | 2.79 | 3e-06 | 6.64 | 0 | 0 | 3e-06 | 6.64 | 2023-05-16 13:23:00 | -0.0003597 | -0.0701 | -154.4746 | 0 | 关闭
15498 | 21 | 3 | 恒流放电 | 00:01:00 | 104:37:21 | -0.152 | 2.3561 | 0.0025 | 5.58 | 0 | 0 | 0.0025 | 5.58 | 6e-06 | 13.23 | 0 | 0 | 6e-06 | 13.23 | 2023-05-16 13:23:30 | -0.0003582 | -0.1306 | -287.6796 | 0 | 关闭
15499 | 21 | 3 | 恒流放电 | 00:01:30 | 104:37:51 | -0.152 | 2.3508 | 0.0038 | 8.37 | 0 | 0 | 0.0038 | 8.37 | 9e-06 | 19.8 | 0 | 0 | 9e-06 | 19.8 | 2023-05-16 13:24:00 | -0.0003574 | -0.239 | -526.5068 | 0 | 关闭
15500 | 21 | 3 | 恒流放电 | 00:02:00 | 104:38:21 | -0.152 | 2.3471 | 0.0051 | 11.16 | 0 | 0 | 0.0051 | 11.16 | 1.2e-05 | 26.35 | 0 | 0 | 1.2e-05 | 26.35 | 2023-05-16 13:24:30 | -0.0003568 | -0.3424 | -754.1787 | 0 | 关闭
15501 | 21 | 3 | 恒流放电 | 00:02:30 | 104:38:51 | -0.152 | 2.344 | 0.0063 | 13.95 | 0 | 0 | 0.0063 | 13.95 | 1.49e-05 | 32.9 | 0 | 0 | 1.49e-05 | 32.9 | 2023-05-16 13:25:00 | -0.0003564 | -0.4087 | -900.1429 | 0 | 关闭
15502 | 21 | 3 | 恒流放电 | 00:03:00 | 104:39:21 | -0.152 | 2.3415 | 0.0076 | 16.74 | 0 | 0 | 0.0076 | 16.74 | 1.79e-05 | 39.43 | 0 | 0 | 1.79e-05 | 39.43 | 2023-05-16 13:25:30 | -0.000356 | -0.5067 | -1116.1772 | 0 | 关闭
15503 | 21 | 3 | 恒流放电 | 00:03:30 | 104:39:51 | -0.152 | 2.3392 | 0.0089 | 19.53 | 0 | 0 | 0.0089 | 19.53 | 2.09e-05 | 45.96 | 0 | 0 | 2.09e-05 | 45.96 | 2023-05-16 13:26:00 | -0.0003556 | -0.5508 | -1213.2361 | 0 | 关闭
15504 | 21 | 3 | 恒流放电 | 00:04:00 | 104:40:21 | -0.152 | 2.3372 | 0.0101 | 22.32 | 0 | 0 | 0.0101 | 22.32 | 2.38e-05 | 52.49 | 0 | 0 | 2.38e-05 | 52.49 | 2023-05-16 13:26:30 | -0.0003553 | -0.6334 | -1395.2215 | 0 | 关闭
15505 | 21 | 3 | 恒流放电 | 00:04:30 | 104:40:51 | -0.152 | 2.3354 | 0.0114 | 25.11 | 0 | 0 | 0.0114 | 25.11 | 2.68e-05 | 59.01 | 0 | 0 | 2.68e-05 | 59.01 | 2023-05-16 13:27:00 | -0.000355 | -0.7038 | -1550.2427 | 0 | 关闭
15506 | 21 | 3 | 恒流放电 | 00:05:00 | 104:41:21 | -0.152 | 2.3338 | 0.0127 | 27.9 | 0 | 0 | 0.0127 | 27.9 | 2.97e-05 | 65.52 | 0 | 0 | 2.97e-05 | 65.52 | 2023-05-16 13:27:30 | -0.0003548 | -0.7918 | -1744.0154 | 0 | 关闭
15507 | 21 | 3 | 恒流放电 | 00:05:30 | 104:41:51 | -0.152 | 2.3322 | 0.0139 | 30.69 | 0 | 0 | 0.0139 | 30.69 | 3.27e-05 | 72.03 | 0 | 0 | 3.27e-05 | 72.03 | 2023-05-16 13:28:00 | -0.0003545 | -0.7918 | -1744.0116 | 0 | 关闭
15508 | 21 | 3 | 恒流放电 | 00:06:00 | 104:42:21 | -0.152 | 2.3308 | 0.0152 | 33.49 | 0 | 0 | 0.0152 | 33.49 | 3.57e-05 | 78.54 | 0 | 0 | 3.57e-05 | 78.54 | 2023-05-16 13:28:30 | -0.0003544 | -0.9049 | -1993.1604 | 0 | 关闭
15509 | 21 | 3 | 恒流放电 | 00:06:30 | 104:42:51 | -0.152 | 2.3294 | 0.0165 | 36.28 | 0 | 0 | 0.0165 | 36.28 | 3.86e-05 | 85.04 | 0 | 0 | 3.86e-05 | 85.04 | 2023-05-16 13:29:00 | -0.0003541 | -0.9049 | -1993.1473 | 0 | 关闭
15510 | 21 | 3 | 恒流放电 | 00:07:00 | 104:43:21 | -0.152 | 2.3281 | 0.0177 | 39.07 | 0 | 0 | 0.0177 | 39.07 | 4.16e-05 | 91.54 | 0 | 0 | 4.16e-05 | 91.54 | 2023-05-16 13:29:30 | -0.0003539 | -0.9745 | -2146.4522 | 0 | 关闭
15511 | 21 | 3 | 恒流放电 | 00:07:30 | 104:43:51 | -0.152 | 2.3269 | 0.019 | 41.86 | 0 | 0 | 0.019 | 41.86 | 4.45e-05 | 98.03 | 0 | 0 | 4.45e-05 | 98.03 | 2023-05-16 13:30:00 | -0.0003537 | -1.0557 | -2325.3386 | 0 | 关闭
15512 | 21 | 3 | 恒流放电 | 00:08:00 | 104:44:21 | -0.152 | 2.3257 | 0.0203 | 44.65 | 0 | 0 | 0.0203 | 44.65 | 4.75e-05 | 104.52 | 0 | 0 | 4.75e-05 | 104.52 | 2023-05-16 13:30:30 | -0.0003535 | -1.0557 | -2325.3437 | 0 | 关闭
15513 | 21 | 3 | 恒流放电 | 00:08:30 | 104:44:51 | -0.152 | 2.3245 | 0.0215 | 47.44 | 0 | 0 | 0.0215 | 47.44 | 5.04e-05 | 111.01 | 0 | 0 | 5.04e-05 | 111.01 | 2023-05-16 13:31:00 | -0.0003533 | -1.0556 | -2325.2009 | 0 | 关闭
15514 | 21 | 3 | 恒流放电 | 00:09:00 | 104:45:21 | -0.152 | 2.3234 | 0.0228 | 50.23 | 0 | 0 | 0.0228 | 50.23 | 5.33e-05 | 117.5 | 0 | 0 | 5.33e-05 | 117.5 | 2023-05-16 13:31:30 | -0.0003532 | -1.1516 | -2536.5828 | 0 | 关闭
15515 | 21 | 3 | 恒流放电 | 00:09:30 | 104:45:51 | -0.152 | 2.3224 | 0.0241 | 53.02 | 0 | 0 | 0.0241 | 53.02 | 5.63e-05 | 123.98 | 0 | 0 | 5.63e-05 | 123.98 | 2023-05-16 13:32:00 | -0.0003531 | -1.2668 | -2790.4063 | 0 | 关闭
15516 | 21 | 3 | 恒流放电 | 00:10:00 | 104:46:21 | -0.152 | 2.3214 | 0.0253 | 55.81 | 0 | 0 | 0.0253 | 55.81 | 5.92e-05 | 130.46 | 0 | 0 | 5.92e-05 | 130.46 | 2023-05-16 13:32:30 | -0.0003529 | -1.2668 | -2790.3879 | 0 | 关闭
15517 | 21 | 3 | 恒流放电 | 00:10:30 | 104:46:51 | -0.152 | 2.3205 | 0.0266 | 58.6 | 0 | 0 | 0.0266 | 58.6 | 6.22e-05 | 136.93 | 0 | 0 | 6.22e-05 | 136.93 | 2023-05-16 13:33:00 | -0.0003528 | -1.4076 | -3100.4718 | 0 | 关闭
15518 | 21 | 3 | 恒流放电 | 00:11:00 | 104:47:21 | -0.152 | 2.3195 | 0.0279 | 61.39 | 0 | 0 | 0.0279 | 61.39 | 6.51e-05 | 143.41 | 0 | 0 | 6.51e-05 | 143.41 | 2023-05-16 13:33:30 | -0.0003526 | -1.2668 | -2790.3757 | 0 | 关闭
15519 | 21 | 3 | 恒流放电 | 00:11:30 | 104:47:51 | -0.152 | 2.3186 | 0.0291 | 64.18 | 0 | 0 | 0.0291 | 64.18 | 6.8e-05 | 149.88 | 0 | 0 | 6.8e-05 | 149.88 | 2023-05-16 13:34:00 | -0.0003525 | -1.4076 | -3100.431 | 0 | 关闭
15520 | 21 | 3 | 恒流放电 | 00:12:00 | 104:48:21 | -0.152 | 2.3176 | 0.0304 | 66.97 | 0 | 0 | 0.0304 | 66.97 | 7.1e-05 | 156.35 | 0 | 0 | 7.1e-05 | 156.35 | 2023-05-16 13:34:30 | -0.0003524 | -1.2668 | -2790.3818 | 0 | 关闭
15521 | 21 | 3 | 恒流放电 | 00:12:30 | 104:48:51 | -0.152 | 2.3168 | 0.0317 | 69.76 | 0 | 0 | 0.0317 | 69.76 | 7.39e-05 | 162.81 | 0 | 0 | 7.39e-05 | 162.81 | 2023-05-16 13:35:00 | -0.0003522 | -1.5835 | -3487.9696 | 0 | 关闭
15522 | 21 | 3 | 恒流放电 | 00:13:00 | 104:49:21 | -0.152 | 2.3159 | 0.0329 | 72.55 | 0 | 0 | 0.0329 | 72.55 | 7.69e-05 | 169.28 | 0 | 0 | 7.69e-05 | 169.28 | 2023-05-16 13:35:30 | -0.000352 | -1.4076 | -3100.4174 | 0 | 关闭
15523 | 21 | 3 | 恒流放电 | 00:13:30 | 104:49:51 | -0.152 | 2.3151 | 0.0342 | 75.34 | 0 | 0 | 0.0342 | 75.34 | 7.98e-05 | 175.74 | 0 | 0 | 7.98e-05 | 175.74 | 2023-05-16 13:36:00 | -0.0003519 | -1.5835 | -3487.9849 | 0 | 关闭
15524 | 21 | 3 | 恒流放电 | 00:14:00 | 104:50:21 | -0.152 | 2.3142 | 0.0355 | 78.13 | 0 | 0 | 0.0355 | 78.13 | 8.27e-05 | 182.2 | 0 | 0 | 8.27e-05 | 182.2 | 2023-05-16 13:36:30 | -0.0003518 | -1.4076 | -3100.4038 | 0 | 关闭
15525 | 21 | 3 | 恒流放电 | 00:14:30 | 104:50:51 | -0.152 | 2.3134 | 0.0367 | 80.92 | 0 | 0 | 0.0367 | 80.92 | 8.56e-05 | 188.65 | 0 | 0 | 8.56e-05 | 188.65 | 2023-05-16 13:37:00 | -0.0003517 | -1.5835 | -3487.9543 | 0 | 关闭
15526 | 21 | 3 | 恒流放电 | 00:15:00 | 104:51:21 | -0.152 | 2.3126 | 0.038 | 83.71 | 0 | 0 | 0.038 | 83.71 | 8.86e-05 | 195.11 | 0 | 0 | 8.86e-05 | 195.11 | 2023-05-16 13:37:30 | -0.0003516 | -1.5835 | -3487.9543 | 0 | 关闭
15527 | 21 | 3 | 恒流放电 | 00:15:30 | 104:51:51 | -0.152 | 2.3119 | 0.0393 | 86.5 | 0 | 0 | 0.0393 | 86.5 | 9.15e-05 | 201.56 | 0 | 0 | 9.15e-05 | 201.56 | 2023-05-16 13:38:00 | -0.0003515 | -1.8097 | -3986.2335 | 0 | 关闭
15528 | 21 | 3 | 恒流放电 | 00:16:00 | 104:52:21 | -0.152 | 2.311 | 0.0405 | 89.29 | 0 | 0 | 0.0405 | 89.29 | 9.44e-05 | 208.01 | 0 | 0 | 9.44e-05 | 208.01 | 2023-05-16 13:38:30 | -0.0003513 | -1.4076 | -3100.3834 | 0 | 关闭
15529 | 21 | 3 | 恒流放电 | 00:16:30 | 104:52:51 | -0.152 | 2.3102 | 0.0418 | 92.08 | 0 | 0 | 0.0418 | 92.08 | 9.74e-05 | 214.45 | 0 | 0 | 9.74e-05 | 214.45 | 2023-05-16 13:39:00 | -0.0003512 | -1.5835 | -3487.9237 | 0 | 关闭
15530 | 21 | 3 | 恒流放电 | 00:17:00 | 104:53:21 | -0.152 | 2.3096 | 0.0431 | 94.87 | 0 | 0 | 0.0431 | 94.87 | 0.0001003 | 220.9 | 0 | 0 | 0.0001003 | 220.9 | 2023-05-16 13:39:30 | -0.0003511 | -2.1114 | -4650.5751 | 0 | 关闭
15531 | 21 | 3 | 恒流放电 | 00:17:30 | 104:53:51 | -0.152 | 2.3087 | 0.0443 | 97.66 | 0 | 0 | 0.0443 | 97.66 | 0.0001032 | 227.34 | 0 | 0 | 0.0001032 | 227.34 | 2023-05-16 13:40:00 | -0.000351 | -1.4076 | -3100.3902 | 0 | 关闭
15532 | 21 | 3 | 恒流放电 | 00:18:00 | 104:54:21 | -0.152 | 2.308 | 0.0456 | 100.45 | 0 | 0 | 0.0456 | 100.45 | 0.0001061 | 233.78 | 0 | 0 | 0.0001061 | 233.78 | 2023-05-16 13:40:30 | -0.0003509 | -1.8097 | -3986.1985 | 0 | 关闭
15533 | 21 | 3 | 恒流放电 | 00:18:30 | 104:54:51 | -0.152 | 2.3072 | 0.0469 | 103.24 | 0 | 0 | 0.0469 | 103.24 | 0.0001091 | 240.22 | 0 | 0 | 0.0001091 | 240.22 | 2023-05-16 13:41:00 | -0.0003507 | -1.5835 | -3487.9237 | 0 | 关闭
15534 | 21 | 3 | 恒流放电 | 00:19:00 | 104:55:21 | -0.152 | 2.3065 | 0.0481 | 106.03 | 0 | 0 | 0.0481 | 106.03 | 0.000112 | 246.66 | 0 | 0 | 0.000112 | 246.66 | 2023-05-16 13:41:30 | -0.0003507 | -1.8097 | -3986.1723 | 0 | 关闭
15535 | 21 | 3 | 恒流放电 | 00:19:30 | 104:55:51 | -0.152 | 2.3058 | 0.0494 | 108.83 | 0 | 0 | 0.0494 | 108.83 | 0.0001149 | 253.1 | 0 | 0 | 0.0001149 | 253.1 | 2023-05-16 13:42:00 | -0.0003505 | -1.8097 | -3986.2073 | 0 | 关闭
15536 | 21 | 3 | 恒流放电 | 00:20:00 | 104:56:21 | -0.152 | 2.305 | 0.0507 | 111.62 | 0 | 0 | 0.0507 | 111.62 | 0.0001178 | 259.53 | 0 | 0 | 0.0001178 | 259.53 | 2023-05-16 13:42:30 | -0.0003505 | -1.5835 | -3487.9619 | 0 | 关闭
15537 | 21 | 3 | 恒流放电 | 00:20:30 | 104:56:51 | -0.152 | 2.3043 | 0.0519 | 114.41 | 0 | 0 | 0.0519 | 114.41 | 0.0001207 | 265.96 | 0 | 0 | 0.0001207 | 265.96 | 2023-05-16 13:43:00 | -0.0003503 | -1.8097 | -3986.1898 | 0 | 关闭
15538 | 21 | 3 | 恒流放电 | 00:21:00 | 104:57:21 | -0.152 | 2.3036 | 0.0532 | 117.2 | 0 | 0 | 0.0532 | 117.2 | 0.0001237 | 272.39 | 0 | 0 | 0.0001237 | 272.39 | 2023-05-16 13:43:30 | -0.0003502 | -1.8098 | -3986.2422 | 0 | 关闭
15539 | 21 | 3 | 恒流放电 | 00:21:30 | 104:57:51 | -0.152 | 2.3028 | 0.0545 | 119.99 | 0 | 0 | 0.0545 | 119.99 | 0.0001266 | 278.82 | 0 | 0 | 0.0001266 | 278.82 | 2023-05-16 13:44:00 | -0.00035 | -1.5835 | -3487.9925 | 0 | 关闭
15540 | 21 | 3 | 恒流放电 | 00:22:00 | 104:58:21 | -0.152 | 2.3021 | 0.0557 | 122.78 | 0 | 0 | 0.0557 | 122.78 | 0.0001295 | 285.24 | 0 | 0 | 0.0001295 | 285.24 | 2023-05-16 13:44:30 | -0.00035 | -1.8097 | -3986.2247 | 0 | 关闭
15541 | 21 | 3 | 恒流放电 | 00:22:30 | 104:58:51 | -0.152 | 2.3013 | 0.057 | 125.57 | 0 | 0 | 0.057 | 125.57 | 0.0001324 | 291.66 | 0 | 0 | 0.0001324 | 291.66 | 2023-05-16 13:45:00 | -0.0003498 | -1.5835 | -3487.9008 | 0 | 关闭
15542 | 21 | 3 | 恒流放电 | 00:23:00 | 104:59:21 | -0.152 | 2.3006 | 0.0583 | 128.36 | 0 | 0 | 0.0583 | 128.36 | 0.0001353 | 298.08 | 0 | 0 | 0.0001353 | 298.08 | 2023-05-16 13:45:30 | -0.0003497 | -1.8097 | -3986.1723 | 0 | 关闭
15543 | 21 | 3 | 恒流放电 | 00:23:30 | 104:59:51 | -0.152 | 2.2999 | 0.0595 | 131.15 | 0 | 0 | 0.0595 | 131.15 | 0.0001382 | 304.5 | 0 | 0 | 0.0001382 | 304.5 | 2023-05-16 13:46:00 | -0.0003496 | -1.8097 | -3986.2073 | 0 | 关闭
15544 | 21 | 3 | 恒流放电 | 00:24:00 | 105:00:21 | -0.152 | 2.2991 | 0.0608 | 133.94 | 0 | 0 | 0.0608 | 133.94 | 0.0001412 | 310.92 | 0 | 0 | 0.0001412 | 310.92 | 2023-05-16 13:46:30 | -0.0003495 | -1.5835 | -3487.9161 | 0 | 关闭
15545 | 21 | 3 | 恒流放电 | 00:24:30 | 105:00:51 | -0.152 | 2.2983 | 0.0621 | 136.73 | 0 | 0 | 0.0621 | 136.73 | 0.0001441 | 317.33 | 0 | 0 | 0.0001441 | 317.33 | 2023-05-16 13:47:00 | -0.0003494 | -1.5835 | -3487.9161 | 0 | 关闭
15546 | 21 | 3 | 恒流放电 | 00:25:00 | 105:01:21 | -0.152 | 2.2975 | 0.0633 | 139.52 | 0 | 0 | 0.0633 | 139.52 | 0.000147 | 323.74 | 0 | 0 | 0.000147 | 323.74 | 2023-05-16 13:47:30 | -0.0003492 | -1.5835 | -3487.9314 | 0 | 关闭
15547 | 21 | 3 | 恒流放电 | 00:25:30 | 105:01:51 | -0.152 | 2.2968 | 0.0646 | 142.31 | 0 | 0 | 0.0646 | 142.31 | 0.0001499 | 330.15 | 0 | 0 | 0.0001499 | 330.15 | 2023-05-16 13:48:00 | -0.0003492 | -1.8097 | -3986.2073 | 0 | 关闭
15548 | 21 | 3 | 恒流放电 | 00:26:00 | 105:02:21 | -0.152 | 2.2959 | 0.0659 | 145.1 | 0 | 0 | 0.0659 | 145.1 | 0.0001528 | 336.56 | 0 | 0 | 0.0001528 | 336.56 | 2023-05-16 13:48:30 | -0.000349 | -1.4076 | -3100.3834 | 0 | 关闭
15549 | 21 | 3 | 恒流放电 | 00:26:30 | 105:02:51 | -0.152 | 2.2951 | 0.0671 | 147.89 | 0 | 0 | 0.0671 | 147.89 | 0.0001557 | 342.97 | 0 | 0 | 0.0001557 | 342.97 | 2023-05-16 13:49:00 | -0.0003489 | -1.5835 | -3487.9619 | 0 | 关闭
15550 | 21 | 3 | 恒流放电 | 00:27:00 | 105:03:21 | -0.152 | 2.2942 | 0.0684 | 150.68 | 0 | 0 | 0.0684 | 150.68 | 0.0001586 | 349.37 | 0 | 0 | 0.0001586 | 349.37 | 2023-05-16 13:49:30 | -0.0003487 | -1.4076 | -3100.397 | 0 | 关闭
15551 | 21 | 3 | 恒流放电 | 00:27:30 | 105:03:51 | -0.152 | 2.2933 | 0.0697 | 153.47 | 0 | 0 | 0.0697 | 153.47 | 0.0001615 | 355.77 | 0 | 0 | 0.0001615 | 355.77 | 2023-05-16 13:50:00 | -0.0003486 | -1.4076 | -3100.3562 | 0 | 关闭
15552 | 21 | 3 | 恒流放电 | 00:28:00 | 105:04:21 | -0.152 | 2.2923 | 0.0709 | 156.26 | 0 | 0 | 0.0709 | 156.26 | 0.0001644 | 362.17 | 0 | 0 | 0.0001644 | 362.17 | 2023-05-16 13:50:30 | -0.0003485 | -1.2668 | -2790.3451 | 0 | 关闭
15553 | 21 | 3 | 恒流放电 | 00:28:30 | 105:04:51 | -0.152 | 2.2913 | 0.0722 | 159.05 | 0 | 0 | 0.0722 | 159.05 | 0.0001673 | 368.56 | 0 | 0 | 0.0001673 | 368.56 | 2023-05-16 13:51:00 | -0.0003483 | -1.2668 | -2790.3696 | 0 | 关闭
15554 | 21 | 3 | 恒流放电 | 00:29:00 | 105:05:21 | -0.152 | 2.2903 | 0.0735 | 161.84 | 0 | 0 | 0.0735 | 161.84 | 0.0001702 | 374.96 | 0 | 0 | 0.0001702 | 374.96 | 2023-05-16 13:51:30 | -0.0003482 | -1.2668 | -2790.3328 | 0 | 关闭
15555 | 21 | 3 | 恒流放电 | 00:29:30 | 105:05:51 | -0.152 | 2.289 | 0.0747 | 164.63 | 0 | 0 | 0.0747 | 164.63 | 0.0001731 | 381.34 | 0 | 0 | 0.0001731 | 381.34 | 2023-05-16 13:52:00 | -0.000348 | -0.9745 | -2146.4193 | 0 | 关闭
15556 | 21 | 3 | 恒流放电 | 00:30:00 | 105:06:21 | -0.152 | 2.2877 | 0.076 | 167.42 | 0 | 0 | 0.076 | 167.42 | 0.000176 | 387.73 | 0 | 0 | 0.000176 | 387.73 | 2023-05-16 13:52:30 | -0.0003478 | -0.9745 | -2146.4381 | 0 | 关闭
15557 | 21 | 3 | 恒流放电 | 00:30:30 | 105:06:51 | -0.152 | 2.2862 | 0.0773 | 170.21 | 0 | 0 | 0.0773 | 170.21 | 0.0001789 | 394.11 | 0 | 0 | 0.0001789 | 394.11 | 2023-05-16 13:53:00 | -0.0003475 | -0.8446 | -1860.2464 | 0 | 关闭
15558 | 21 | 3 | 恒流放电 | 00:31:00 | 105:07:21 | -0.152 | 2.2845 | 0.0785 | 173 | 0 | 0 | 0.0785 | 173 | 0.0001818 | 400.49 | 0 | 0 | 0.0001818 | 400.49 | 2023-05-16 13:53:30 | -0.0003473 | -0.7452 | -1641.3723 | 0 | 关闭
15559 | 21 | 3 | 恒流放电 | 00:31:30 | 105:07:51 | -0.152 | 2.2825 | 0.0798 | 175.79 | 0 | 0 | 0.0798 | 175.79 | 0.0001847 | 406.86 | 0 | 0 | 0.0001847 | 406.86 | 2023-05-16 13:54:00 | -0.000347 | -0.6334 | -1395.1909 | 0 | 关闭
15560 | 21 | 3 | 恒流放电 | 00:32:00 | 105:08:21 | -0.152 | 2.2802 | 0.0811 | 178.58 | 0 | 0 | 0.0811 | 178.58 | 0.0001876 | 413.23 | 0 | 0 | 0.0001876 | 413.23 | 2023-05-16 13:54:30 | -0.0003466 | -0.5508 | -1213.1882 | 0 | 关闭
15561 | 21 | 3 | 恒流放电 | 00:32:30 | 105:08:51 | -0.152 | 2.2773 | 0.0823 | 181.37 | 0 | 0 | 0.0823 | 181.37 | 0.0001905 | 419.58 | 0 | 0 | 0.0001905 | 419.58 | 2023-05-16 13:55:00 | -0.0003462 | -0.4368 | -962.2048 | 0 | 关闭
15562 | 21 | 3 | 恒流放电 | 00:33:00 | 105:09:21 | -0.152 | 2.2739 | 0.0836 | 184.16 | 0 | 0 | 0.0836 | 184.16 | 0.0001934 | 425.93 | 0 | 0 | 0.0001934 | 425.93 | 2023-05-16 13:55:30 | -0.0003457 | -0.3726 | -820.6897 | 0 | 关闭
15563 | 21 | 3 | 恒流放电 | 00:33:30 | 105:09:51 | -0.152 | 2.2697 | 0.0849 | 186.96 | 0 | 0 | 0.0849 | 186.96 | 0.0001963 | 432.27 | 0 | 0 | 0.0001963 | 432.27 | 2023-05-16 13:56:00 | -0.000345 | -0.3016 | -664.3737 | 0 | 关闭
15564 | 21 | 3 | 恒流放电 | 00:34:00 | 105:10:21 | -0.152 | 2.265 | 0.0861 | 189.75 | 0 | 0 | 0.0861 | 189.75 | 0.0001991 | 438.6 | 0 | 0 | 0.0001991 | 438.6 | 2023-05-16 13:56:30 | -0.0003443 | -0.2695 | -593.6983 | 0 | 关闭
15565 | 21 | 3 | 恒流放电 | 00:34:30 | 105:10:51 | -0.152 | 2.2595 | 0.0874 | 192.54 | 0 | 0 | 0.0874 | 192.54 | 0.000202 | 444.91 | 0 | 0 | 0.000202 | 444.91 | 2023-05-16 13:57:00 | -0.0003435 | -0.2303 | -507.3444 | 0 | 关闭
15566 | 21 | 3 | 恒流放电 | 00:35:00 | 105:11:21 | -0.152 | 2.2532 | 0.0887 | 195.33 | 0 | 0 | 0.0887 | 195.33 | 0.0002048 | 451.21 | 0 | 0 | 0.0002048 | 451.21 | 2023-05-16 13:57:30 | -0.0003426 | -0.2011 | -442.9119 | 0 | 关闭
15567 | 21 | 3 | 恒流放电 | 00:35:30 | 105:11:51 | -0.152 | 2.2462 | 0.0899 | 198.12 | 0 | 0 | 0.0899 | 198.12 | 0.0002077 | 457.49 | 0 | 0 | 0.0002077 | 457.49 | 2023-05-16 13:58:00 | -0.0003415 | -0.181 | -398.6242 | 0 | 关闭
15568 | 21 | 3 | 恒流放电 | 00:36:00 | 105:12:21 | -0.152 | 2.2388 | 0.0912 | 200.91 | 0 | 0 | 0.0912 | 200.91 | 0.0002105 | 463.74 | 0 | 0 | 0.0002105 | 463.74 | 2023-05-16 13:58:30 | -0.0003403 | -0.1712 | -377.072 | 0 | 关闭
15569 | 21 | 3 | 恒流放电 | 00:36:30 | 105:12:51 | -0.152 | 2.2311 | 0.0925 | 203.7 | 0 | 0 | 0.0925 | 203.7 | 0.0002134 | 469.98 | 0 | 0 | 0.0002134 | 469.98 | 2023-05-16 13:59:00 | -0.0003392 | -0.1645 | -362.3872 | 0 | 关闭
15570 | 21 | 3 | 恒流放电 | 00:37:00 | 105:13:21 | -0.152 | 2.2235 | 0.0937 | 206.49 | 0 | 0 | 0.0937 | 206.49 | 0.0002162 | 476.2 | 0 | 0 | 0.0002162 | 476.2 | 2023-05-16 13:59:30 | -0.000338 | -0.1667 | -367.1555 | 0 | 关闭
15571 | 21 | 3 | 恒流放电 | 00:37:30 | 105:13:51 | -0.152 | 2.2162 | 0.095 | 209.28 | 0 | 0 | 0.095 | 209.28 | 0.000219 | 482.39 | 0 | 0 | 0.000219 | 482.39 | 2023-05-16 14:00:00 | -0.0003369 | -0.1735 | -382.2474 | 0 | 关闭
15572 | 21 | 3 | 恒流放电 | 00:38:00 | 105:14:21 | -0.152 | 2.2092 | 0.0963 | 212.07 | 0 | 0 | 0.0963 | 212.07 | 0.0002218 | 488.56 | 0 | 0 | 0.0002218 | 488.56 | 2023-05-16 14:00:30 | -0.0003358 | -0.181 | -398.626 | 0 | 关闭
15573 | 21 | 3 | 恒流放电 | 00:38:30 | 105:14:51 | -0.152 | 2.2024 | 0.0975 | 214.86 | 0 | 0 | 0.0975 | 214.86 | 0.0002246 | 494.72 | 0 | 0 | 0.0002246 | 494.72 | 2023-05-16 14:01:00 | -0.0003348 | -0.1863 | -410.3431 | 0 | 关闭
15574 | 21 | 3 | 恒流放电 | 00:39:00 | 105:15:21 | -0.152 | 2.1959 | 0.0988 | 217.65 | 0 | 0 | 0.0988 | 217.65 | 0.0002274 | 500.86 | 0 | 0 | 0.0002274 | 500.86 | 2023-05-16 14:01:30 | -0.0003338 | -0.1949 | -429.2895 | 0 | 关闭
15575 | 21 | 3 | 恒流放电 | 00:39:30 | 105:15:51 | -0.152 | 2.1896 | 0.1001 | 220.44 | 0 | 0 | 0.1001 | 220.44 | 0.0002302 | 506.97 | 0 | 0 | 0.0002302 | 506.97 | 2023-05-16 14:02:00 | -0.0003329 | -0.2011 | -442.9177 | 0 | 关闭
15576 | 21 | 3 | 恒流放电 | 00:40:00 | 105:16:21 | -0.152 | 2.1837 | 0.1013 | 223.23 | 0 | 0 | 0.1013 | 223.23 | 0.0002329 | 513.08 | 0 | 0 | 0.0002329 | 513.08 | 2023-05-16 14:02:30 | -0.000332 | -0.2147 | -472.9461 | 0 | 关闭
15577 | 21 | 3 | 恒流放电 | 00:40:30 | 105:16:51 | -0.152 | 2.1779 | 0.1026 | 226.02 | 0 | 0 | 0.1026 | 226.02 | 0.0002357 | 519.16 | 0 | 0 | 0.0002357 | 519.16 | 2023-05-16 14:03:00 | -0.0003311 | -0.2184 | -481.1003 | 0 | 关闭
15578 | 21 | 3 | 恒流放电 | 00:41:00 | 105:17:21 | -0.152 | 2.1723 | 0.1039 | 228.81 | 0 | 0 | 0.1039 | 228.81 | 0.0002385 | 525.23 | 0 | 0 | 0.0002385 | 525.23 | 2023-05-16 14:03:30 | -0.0003302 | -0.2262 | -498.2825 | 0 | 关闭
15579 | 21 | 3 | 恒流放电 | 00:41:30 | 105:17:51 | -0.152 | 2.167 | 0.1051 | 231.6 | 0 | 0 | 0.1051 | 231.6 | 0.0002412 | 531.28 | 0 | 0 | 0.0002412 | 531.28 | 2023-05-16 14:04:00 | -0.0003294 | -0.239 | -526.4779 | 0 | 关闭
15580 | 21 | 3 | 恒流放电 | 00:42:00 | 105:18:21 | -0.152 | 2.1617 | 0.1064 | 234.39 | 0 | 0 | 0.1064 | 234.39 | 0.0002439 | 537.32 | 0 | 0 | 0.0002439 | 537.32 | 2023-05-16 14:04:30 | -0.0003286 | -0.239 | -526.4917 | 0 | 关闭
15581 | 21 | 3 | 恒流放电 | 00:42:30 | 105:18:51 | -0.152 | 2.1564 | 0.1077 | 237.18 | 0 | 0 | 0.1077 | 237.18 | 0.0002467 | 543.35 | 0 | 0 | 0.0002467 | 543.35 | 2023-05-16 14:05:00 | -0.0003278 | -0.239 | -526.4825 | 0 | 关闭
15582 | 21 | 3 | 恒流放电 | 00:43:00 | 105:19:21 | -0.152 | 2.1513 | 0.1089 | 239.97 | 0 | 0 | 0.1089 | 239.97 | 0.0002494 | 549.36 | 0 | 0 | 0.0002494 | 549.36 | 2023-05-16 14:05:30 | -0.000327 | -0.2484 | -547.1337 | 0 | 关闭
15583 | 21 | 3 | 恒流放电 | 00:43:30 | 105:19:51 | -0.152 | 2.1463 | 0.1102 | 242.76 | 0 | 0 | 0.1102 | 242.76 | 0.0002521 | 555.35 | 0 | 0 | 0.0002521 | 555.35 | 2023-05-16 14:06:00 | -0.0003263 | -0.2534 | -558.0764 | 0 | 关闭
15584 | 21 | 3 | 恒流放电 | 00:44:00 | 105:20:21 | -0.152 | 2.1412 | 0.1115 | 245.55 | 0 | 0 | 0.1115 | 245.55 | 0.0002548 | 561.34 | 0 | 0 | 0.0002548 | 561.34 | 2023-05-16 14:06:30 | -0.0003255 | -0.2484 | -547.1289 | 0 | 关闭
15585 | 21 | 3 | 恒流放电 | 00:44:30 | 105:20:51 | -0.152 | 2.1362 | 0.1127 | 248.34 | 0 | 0 | 0.1127 | 248.34 | 0.0002576 | 567.3 | 0 | 0 | 0.0002576 | 567.3 | 2023-05-16 14:07:00 | -0.0003248 | -0.2534 | -558.0666 | 0 | 关闭
15586 | 21 | 3 | 恒流放电 | 00:45:00 | 105:21:21 | -0.152 | 2.1313 | 0.114 | 251.13 | 0 | 0 | 0.114 | 251.13 | 0.0002603 | 573.26 | 0 | 0 | 0.0002603 | 573.26 | 2023-05-16 14:07:30 | -0.000324 | -0.2585 | -569.4607 | 0 | 关闭
15587 | 21 | 3 | 恒流放电 | 00:45:30 | 105:21:51 | -0.152 | 2.1262 | 0.1153 | 253.92 | 0 | 0 | 0.1153 | 253.92 | 0.000263 | 579.2 | 0 | 0 | 0.000263 | 579.2 | 2023-05-16 14:08:00 | -0.0003232 | -0.2484 | -547.1241 | 0 | 关闭
15588 | 21 | 3 | 恒流放电 | 00:46:00 | 105:22:21 | -0.152 | 2.1212 | 0.1165 | 256.71 | 0 | 0 | 0.1165 | 256.71 | 0.0002656 | 585.12 | 0 | 0 | 0.0002656 | 585.12 | 2023-05-16 14:08:30 | -0.0003225 | -0.2534 | -558.0666 | 0 | 关闭
15589 | 21 | 3 | 恒流放电 | 00:46:30 | 105:22:51 | -0.152 | 2.116 | 0.1178 | 259.5 | 0 | 0 | 0.1178 | 259.5 | 0.0002683 | 591.03 | 0 | 0 | 0.0002683 | 591.03 | 2023-05-16 14:09:00 | -0.0003217 | -0.2436 | -536.6025 | 0 | 关闭
15590 | 21 | 3 | 恒流放电 | 00:47:00 | 105:23:21 | -0.152 | 2.1108 | 0.1191 | 262.29 | 0 | 0 | 0.1191 | 262.29 | 0.000271 | 596.93 | 0 | 0 | 0.000271 | 596.93 | 2023-05-16 14:09:30 | -0.0003209 | -0.2436 | -536.6072 | 0 | 关闭
15591 | 21 | 3 | 恒流放电 | 00:47:30 | 105:23:51 | -0.152 | 2.1057 | 0.1203 | 265.09 | 0 | 0 | 0.1203 | 265.09 | 0.0002737 | 602.81 | 0 | 0 | 0.0002737 | 602.81 | 2023-05-16 14:10:00 | -0.0003201 | -0.2484 | -547.1241 | 0 | 关闭
15592 | 21 | 3 | 恒流放电 | 00:48:00 | 105:24:21 | -0.152 | 2.1006 | 0.1216 | 267.88 | 0 | 0 | 0.1216 | 267.88 | 0.0002763 | 608.68 | 0 | 0 | 0.0002763 | 608.68 | 2023-05-16 14:10:30 | -0.0003193 | -0.2484 | -547.1241 | 0 | 关闭
15593 | 21 | 3 | 恒流放电 | 00:48:30 | 105:24:51 | -0.152 | 2.0958 | 0.1229 | 270.67 | 0 | 0 | 0.1229 | 270.67 | 0.000279 | 614.54 | 0 | 0 | 0.000279 | 614.54 | 2023-05-16 14:11:00 | -0.0003186 | -0.2639 | -581.3142 | 0 | 关闭
15594 | 21 | 3 | 恒流放电 | 00:49:00 | 105:25:21 | -0.152 | 2.0917 | 0.1241 | 273.46 | 0 | 0 | 0.1241 | 273.46 | 0.0002817 | 620.38 | 0 | 0 | 0.0002817 | 620.38 | 2023-05-16 14:11:30 | -0.0003179 | -0.309 | -680.569 | 0 | 关闭
15595 | 21 | 3 | 恒流放电 | 00:49:30 | 105:25:51 | -0.152 | 2.0894 | 0.1254 | 276.25 | 0 | 0 | 0.1254 | 276.25 | 0.0002843 | 626.21 | 0 | 0 | 0.0002843 | 626.21 | 2023-05-16 14:12:00 | -0.0003176 | -0.5508 | -1213.1882 | 0 | 关闭
15596 | 21 | 3 | 恒流放电 | 00:50:00 | 105:26:21 | -0.1521 | 2.0901 | 0.1267 | 279.04 | 0 | 0 | 0.1267 | 279.04 | 0.0002869 | 632.04 | 0 | 0 | 0.0002869 | 632.04 | 2023-05-16 14:12:30 | -0.0003178 | 1.8098 | 3986.3646 | 0 | 关闭
15597 | 21 | 3 | 恒流放电 | 00:50:30 | 105:26:51 | -0.152 | 2.0925 | 0.1279 | 281.83 | 0 | 0 | 0.1279 | 281.83 | 0.0002896 | 637.88 | 0 | 0 | 0.0002896 | 637.88 | 2023-05-16 14:13:00 | -0.0003181 | 0.5279 | 1162.8324 | 0 | 关闭
15598 | 21 | 3 | 恒流放电 | 00:51:00 | 105:27:21 | -0.152 | 2.0951 | 0.1292 | 284.62 | 0 | 0 | 0.1292 | 284.62 | 0.0002922 | 643.72 | 0 | 0 | 0.0002922 | 643.72 | 2023-05-16 14:13:30 | -0.0003185 | 0.4873 | 1073.3179 | 0 | 关闭
15599 | 21 | 3 | 恒流放电 | 00:51:30 | 105:27:51 | -0.152 | 2.0975 | 0.1305 | 287.41 | 0 | 0 | 0.1305 | 287.41 | 0.0002949 | 649.57 | 0 | 0 | 0.0002949 | 649.57 | 2023-05-16 14:14:00 | -0.0003189 | 0.5278 | 1162.6183 | 0 | 关闭
15600 | 21 | 3 | 恒流放电 | 00:52:00 | 105:28:21 | -0.152 | 2.0994 | 0.1318 | 290.2 | 0 | 0 | 0.1318 | 290.2 | 0.0002976 | 655.43 | 0 | 0 | 0.0002976 | 655.43 | 2023-05-16 14:14:30 | -0.0003191 | 0.6667 | 1468.5705 | 0 | 关闭
15601 | 21 | 3 | 恒流放电 | 00:52:30 | 105:28:51 | -0.152 | 2.1011 | 0.133 | 292.99 | 0 | 0 | 0.133 | 292.99 | 0.0003002 | 661.29 | 0 | 0 | 0.0003002 | 661.29 | 2023-05-16 14:15:00 | -0.0003194 | 0.7452 | 1641.3723 | 0 | 关闭
15602 | 21 | 3 | 恒流放电 | 00:53:00 | 105:29:21 | -0.152 | 2.1024 | 0.1343 | 295.78 | 0 | 0 | 0.1343 | 295.78 | 0.0003029 | 667.15 | 0 | 0 | 0.0003029 | 667.15 | 2023-05-16 14:15:30 | -0.0003196 | 0.9745 | 2146.3722 | 0 | 关闭
15603 | 21 | 3 | 恒流放电 | 00:53:30 | 105:29:51 | -0.152 | 2.1035 | 0.1356 | 298.57 | 0 | 0 | 0.1356 | 298.57 | 0.0003056 | 673.02 | 0 | 0 | 0.0003056 | 673.02 | 2023-05-16 14:16:00 | -0.0003198 | 1.1516 | 2536.644 | 0 | 关闭
15604 | 21 | 3 | 恒流放电 | 00:54:00 | 105:30:21 | -0.152 | 2.1046 | 0.1368 | 301.36 | 0 | 0 | 0.1368 | 301.36 | 0.0003082 | 678.89 | 0 | 0 | 0.0003082 | 678.89 | 2023-05-16 14:16:30 | -0.0003199 | 1.1516 | 2536.5772 | 0 | 关闭
15605 | 21 | 3 | 恒流放电 | 00:54:30 | 105:30:51 | -0.152 | 2.1055 | 0.1381 | 304.15 | 0 | 0 | 0.1381 | 304.15 | 0.0003109 | 684.76 | 0 | 0 | 0.0003109 | 684.76 | 2023-05-16 14:17:00 | -0.0003201 | 1.4075 | 3100.3154 | 0 | 关闭
15606 | 21 | 3 | 恒流放电 | 00:55:00 | 105:31:21 | -0.152 | 2.1063 | 0.1394 | 306.94 | 0 | 0 | 0.1394 | 306.94 | 0.0003136 | 690.64 | 0 | 0 | 0.0003136 | 690.64 | 2023-05-16 14:17:30 | -0.0003202 | 1.5836 | 3488.069 | 0 | 关闭
15607 | 21 | 3 | 恒流放电 | 00:55:30 | 105:31:51 | -0.152 | 2.107 | 0.1406 | 309.73 | 0 | 0 | 0.1406 | 309.73 | 0.0003162 | 696.52 | 0 | 0 | 0.0003162 | 696.52 | 2023-05-16 14:18:00 | -0.0003203 | 1.8098 | 3986.3996 | 0 | 关闭
15608 | 21 | 3 | 恒流放电 | 00:56:00 | 105:32:21 | -0.152 | 2.1076 | 0.1419 | 312.52 | 0 | 0 | 0.1419 | 312.52 | 0.0003189 | 702.4 | 0 | 0 | 0.0003189 | 702.4 | 2023-05-16 14:18:30 | -0.0003204 | 2.1111 | 4650.0245 | 0 | 关闭
15609 | 21 | 3 | 恒流放电 | 00:56:30 | 105:32:51 | -0.152 | 2.1083 | 0.1432 | 315.31 | 0 | 0 | 0.1432 | 315.31 | 0.0003216 | 708.28 | 0 | 0 | 0.0003216 | 708.28 | 2023-05-16 14:19:00 | -0.0003205 | 1.8095 | 3985.7003 | 0 | 关闭
15610 | 21 | 3 | 恒流放电 | 00:57:00 | 105:33:21 | -0.152 | 2.1089 | 0.1444 | 318.1 | 0 | 0 | 0.1444 | 318.1 | 0.0003242 | 714.16 | 0 | 0 | 0.0003242 | 714.16 | 2023-05-16 14:19:30 | -0.0003206 | 2.1111 | 4650.0245 | 0 | 关闭
15611 | 21 | 3 | 恒流放电 | 00:57:30 | 105:33:51 | -0.152 | 2.1094 | 0.1457 | 320.89 | 0 | 0 | 0.1457 | 320.89 | 0.0003269 | 720.05 | 0 | 0 | 0.0003269 | 720.05 | 2023-05-16 14:20:00 | -0.0003206 | 2.5333 | 5580.0294 | 0 | 关闭
15612 | 21 | 3 | 恒流放电 | 00:58:00 | 105:34:21 | -0.152 | 2.1099 | 0.147 | 323.68 | 0 | 0 | 0.147 | 323.68 | 0.0003296 | 725.93 | 0 | 0 | 0.0003296 | 725.93 | 2023-05-16 14:20:30 | -0.0003207 | 2.5333 | 5579.9315 | 0 | 关闭
15613 | 21 | 3 | 恒流放电 | 00:58:30 | 105:34:51 | -0.152 | 2.1105 | 0.1482 | 326.47 | 0 | 0 | 0.1482 | 326.47 | 0.0003322 | 731.82 | 0 | 0 | 0.0003322 | 731.82 | 2023-05-16 14:21:00 | -0.0003208 | 2.1113 | 4650.3508 | 0 | 关闭
15614 | 21 | 3 | 恒流放电 | 00:59:00 | 105:35:21 | -0.152 | 2.111 | 0.1495 | 329.26 | 0 | 0 | 0.1495 | 329.26 | 0.0003349 | 737.71 | 0 | 0 | 0.0003349 | 737.71 | 2023-05-16 14:21:30 | -0.0003209 | 2.5335 | 5580.372 | 0 | 关闭
15615 | 21 | 3 | 恒流放电 | 00:59:30 | 105:35:51 | -0.152 | 2.1114 | 0.1508 | 332.05 | 0 | 0 | 0.1508 | 332.05 | 0.0003376 | 743.6 | 0 | 0 | 0.0003376 | 743.6 | 2023-05-16 14:22:00 | -0.000321 | 3.1668 | 6975.2203 | 0 | 关闭
15616 | 21 | 3 | 恒流放电 | 01:00:00 | 105:36:21 | -0.152 | 2.1118 | 0.152 | 334.84 | 0 | 0 | 0.152 | 334.84 | 0.0003403 | 749.49 | 0 | 0 | 0.0003403 | 749.49 | 2023-05-16 14:22:30 | -0.000321 | 3.1667 | 6975.0367 | 0 | 关闭
15617 | 21 | 3 | 恒流放电 | 01:00:30 | 105:36:51 | -0.152 | 2.1122 | 0.1533 | 337.63 | 0 | 0 | 0.1533 | 337.63 | 0.0003429 | 755.38 | 0 | 0 | 0.0003429 | 755.38 | 2023-05-16 14:23:00 | -0.0003211 | 3.1668 | 6975.3426 | 0 | 关闭
15618 | 21 | 3 | 恒流放电 | 01:01:00 | 105:37:21 | -0.152 | 2.1125 | 0.1546 | 340.42 | 0 | 0 | 0.1546 | 340.42 | 0.0003456 | 761.28 | 0 | 0 | 0.0003456 | 761.28 | 2023-05-16 14:23:30 | -0.0003211 | 4.2223 | 9300.2937 | 0 | 关闭
15619 | 21 | 3 | 恒流放电 | 01:01:30 | 105:37:51 | -0.152 | 2.1129 | 0.1558 | 343.21 | 0 | 0 | 0.1558 | 343.21 | 0.0003483 | 767.17 | 0 | 0 | 0.0003483 | 767.17 | 2023-05-16 14:24:00 | -0.0003212 | 3.1668 | 6975.2203 | 0 | 关闭
15620 | 21 | 3 | 恒流放电 | 01:02:00 | 105:38:21 | -0.152 | 2.1132 | 0.1571 | 346 | 0 | 0 | 0.1571 | 346 | 0.000351 | 773.07 | 0 | 0 | 0.000351 | 773.07 | 2023-05-16 14:24:30 | -0.0003212 | 4.2223 | 9300.2937 | 0 | 关闭
15621 | 21 | 3 | 恒流放电 | 01:02:30 | 105:38:51 | -0.152 | 2.1136 | 0.1584 | 348.79 | 0 | 0 | 0.1584 | 348.79 | 0.0003537 | 778.97 | 0 | 0 | 0.0003537 | 778.97 | 2023-05-16 14:25:00 | -0.0003212 | 3.1667 | 6975.0979 | 0 | 关闭
15622 | 21 | 3 | 恒流放电 | 01:03:00 | 105:39:21 | -0.152 | 2.1139 | 0.1596 | 351.58 | 0 | 0 | 0.1596 | 351.58 | 0.0003563 | 784.86 | 0 | 0 | 0.0003563 | 784.86 | 2023-05-16 14:25:30 | -0.0003213 | 4.2223 | 9300.2937 | 0 | 关闭
15623 | 21 | 3 | 恒流放电 | 01:03:30 | 105:39:51 | -0.152 | 2.1141 | 0.1609 | 354.37 | 0 | 0 | 0.1609 | 354.37 | 0.000359 | 790.76 | 0 | 0 | 0.000359 | 790.76 | 2023-05-16 14:26:00 | -0.0003213 | 6.3335 | 13950.4405 | 0 | 关闭
15624 | 21 | 3 | 恒流放电 | 01:04:00 | 105:40:21 | -0.152 | 2.1144 | 0.1622 | 357.16 | 0 | 0 | 0.1622 | 357.16 | 0.0003617 | 796.66 | 0 | 0 | 0.0003617 | 796.66 | 2023-05-16 14:26:30 | -0.0003214 | 4.2223 | 9300.2937 | 0 | 关闭
15625 | 21 | 3 | 恒流放电 | 01:04:30 | 105:40:51 | -0.152 | 2.1147 | 0.1634 | 359.95 | 0 | 0 | 0.1634 | 359.95 | 0.0003644 | 802.56 | 0 | 0 | 0.0003644 | 802.56 | 2023-05-16 14:27:00 | -0.0003214 | 4.2222 | 9300.0489 | 0 | 关闭
15626 | 21 | 3 | 恒流放电 | 01:05:00 | 105:41:21 | -0.152 | 2.115 | 0.1647 | 362.74 | 0 | 0 | 0.1647 | 362.74 | 0.000367 | 808.46 | 0 | 0 | 0.000367 | 808.46 | 2023-05-16 14:27:30 | -0.0003215 | 4.2223 | 9300.1305 | 0 | 关闭
15627 | 21 | 3 | 恒流放电 | 01:05:30 | 105:41:51 | -0.152 | 2.1152 | 0.166 | 365.53 | 0 | 0 | 0.166 | 365.53 | 0.0003697 | 814.36 | 0 | 0 | 0.0003697 | 814.36 | 2023-05-16 14:28:00 | -0.0003215 | 6.3335 | 13950.4405 | 0 | 关闭
15628 | 21 | 3 | 恒流放电 | 01:06:00 | 105:42:21 | -0.152 | 2.1155 | 0.1672 | 368.32 | 0 | 0 | 0.1672 | 368.32 | 0.0003724 | 820.26 | 0 | 0 | 0.0003724 | 820.26 | 2023-05-16 14:28:30 | -0.0003216 | 4.2223 | 9300.2121 | 0 | 关闭
15629 | 21 | 3 | 恒流放电 | 01:06:30 | 105:42:51 | -0.152 | 2.1157 | 0.1685 | 371.11 | 0 | 0 | 0.1685 | 371.11 | 0.0003751 | 826.17 | 0 | 0 | 0.0003751 | 826.17 | 2023-05-16 14:29:00 | -0.0003216 | 6.3334 | 13950.1958 | 0 | 关闭
15630 | 21 | 3 | 恒流放电 | 01:07:00 | 105:43:21 | -0.152 | 2.1159 | 0.1698 | 373.9 | 0 | 0 | 0.1698 | 373.9 | 0.0003778 | 832.07 | 0 | 0 | 0.0003778 | 832.07 | 2023-05-16 14:29:30 | -0.0003217 | 6.3335 | 13950.4405 | 0 | 关闭
15631 | 21 | 3 | 恒流放电 | 01:07:30 | 105:43:51 | -0.152 | 2.1161 | 0.171 | 376.69 | 0 | 0 | 0.171 | 376.69 | 0.0003804 | 837.97 | 0 | 0 | 0.0003804 | 837.97 | 2023-05-16 14:30:00 | -0.0003217 | 6.3335 | 13950.4405 | 0 | 关闭
15632 | 21 | 3 | 恒流放电 | 01:08:00 | 105:44:21 | -0.152 | 2.1163 | 0.1723 | 379.48 | 0 | 0 | 0.1723 | 379.48 | 0.0003831 | 843.88 | 0 | 0 | 0.0003831 | 843.88 | 2023-05-16 14:30:30 | -0.0003217 | 6.3335 | 13950.4405 | 0 | 关闭
15633 | 21 | 3 | 恒流放电 | 01:08:30 | 105:44:51 | -0.152 | 2.1165 | 0.1736 | 382.27 | 0 | 0 | 0.1736 | 382.27 | 0.0003858 | 849.78 | 0 | 0 | 0.0003858 | 849.78 | 2023-05-16 14:31:00 | -0.0003217 | 6.3335 | 13950.4405 | 0 | 关闭
15634 | 21 | 3 | 恒流放电 | 01:09:00 | 105:45:21 | -0.152 | 2.1167 | 0.1748 | 385.06 | 0 | 0 | 0.1748 | 385.06 | 0.0003885 | 855.69 | 0 | 0 | 0.0003885 | 855.69 | 2023-05-16 14:31:30 | -0.0003217 | 6.3335 | 13950.4405 | 0 | 关闭
15635 | 21 | 3 | 恒流放电 | 01:09:30 | 105:45:51 | -0.152 | 2.1168 | 0.1761 | 387.85 | 0 | 0 | 0.1761 | 387.85 | 0.0003912 | 861.59 | 0 | 0 | 0.0003912 | 861.59 | 2023-05-16 14:32:00 | -0.0003218 | 12.6667 | 27900.1468 | 0 | 关闭
15636 | 21 | 3 | 恒流放电 | 01:10:00 | 105:46:21 | -0.152 | 2.117 | 0.1774 | 390.64 | 0 | 0 | 0.1774 | 390.64 | 0.0003938 | 867.5 | 0 | 0 | 0.0003938 | 867.5 | 2023-05-16 14:32:30 | -0.0003218 | 6.3335 | 13950.4405 | 0 | 关闭
15637 | 21 | 3 | 恒流放电 | 01:10:30 | 105:46:51 | -0.152 | 2.1171 | 0.1786 | 393.43 | 0 | 0 | 0.1786 | 393.43 | 0.0003965 | 873.41 | 0 | 0 | 0.0003965 | 873.41 | 2023-05-16 14:33:00 | -0.0003218 | 12.6667 | 27900.1468 | 0 | 关闭
15638 | 21 | 3 | 恒流放电 | 01:11:00 | 105:47:21 | -0.152 | 2.1173 | 0.1799 | 396.22 | 0 | 0 | 0.1799 | 396.22 | 0.0003992 | 879.31 | 0 | 0 | 0.0003992 | 879.31 | 2023-05-16 14:33:30 | -0.0003219 | 6.3335 | 13950.4405 | 0 | 关闭
15639 | 21 | 3 | 恒流放电 | 01:11:30 | 105:47:51 | -0.152 | 2.1174 | 0.1812 | 399.01 | 0 | 0 | 0.1812 | 399.01 | 0.0004019 | 885.22 | 0 | 0 | 0.0004019 | 885.22 | 2023-05-16 14:34:00 | -0.0003218 | 12.667 | 27900.8811 | 0 | 关闭
15640 | 21 | 3 | 恒流放电 | 01:12:00 | 105:48:21 | -0.152 | 2.1175 | 0.1824 | 401.8 | 0 | 0 | 0.1824 | 401.8 | 0.0004046 | 891.13 | 0 | 0 | 0.0004046 | 891.13 | 2023-05-16 14:34:30 | -0.0003219 | 12.6666 | 27899.9021 | 0 | 关闭
15641 | 21 | 3 | 恒流放电 | 01:12:30 | 105:48:51 | -0.152 | 2.1176 | 0.1837 | 404.59 | 0 | 0 | 0.1837 | 404.59 | 0.0004073 | 897.04 | 0 | 0 | 0.0004073 | 897.04 | 2023-05-16 14:35:00 | -0.0003219 | 12.6658 | 27898.1889 | 0 | 关闭
15642 | 21 | 3 | 恒流放电 | 01:13:00 | 105:49:21 | -0.152 | 2.1177 | 0.185 | 407.38 | 0 | 0 | 0.185 | 407.38 | 0.0004099 | 902.94 | 0 | 0 | 0.0004099 | 902.94 | 2023-05-16 14:35:30 | -0.0003219 | 12.6661 | 27898.9232 | 0 | 关闭
15643 | 21 | 3 | 恒流放电 | 01:13:30 | 105:49:51 | -0.152 | 2.1179 | 0.1862 | 410.17 | 0 | 0 | 0.1862 | 410.17 | 0.0004126 | 908.85 | 0 | 0 | 0.0004126 | 908.85 | 2023-05-16 14:36:00 | -0.000322 | 6.3335 | 13950.4405 | 0 | 关闭
15644 | 21 | 3 | 恒流放电 | 01:14:00 | 105:50:21 | -0.152 | 2.1181 | 0.1875 | 412.96 | 0 | 0 | 0.1875 | 412.96 | 0.0004153 | 914.76 | 0 | 0 | 0.0004153 | 914.76 | 2023-05-16 14:36:30 | -0.000322 | 6.3336 | 13950.6853 | 0 | 关闭
15645 | 21 | 3 | 恒流放电 | 01:14:30 | 105:50:51 | -0.152 | 2.118 | 0.1888 | 415.75 | 0 | 0 | 0.1888 | 415.75 | 0.000418 | 920.67 | 0 | 0 | 0.000418 | 920.67 | 2023-05-16 14:37:00 | -0.000322 | -12.6671 | -27901.1258 | 0 | 关闭
15646 | 21 | 3 | 恒流放电 | 01:15:00 | 105:51:21 | -0.152 | 2.1182 | 0.19 | 418.54 | 0 | 0 | 0.19 | 418.54 | 0.0004207 | 926.58 | 0 | 0 | 0.0004207 | 926.58 | 2023-05-16 14:37:30 | -0.000322 | 6.3336 | 13950.5629 | 0 | 关闭
15647 | 21 | 3 | 恒流放电 | 01:15:30 | 105:51:51 | -0.152 | 2.1182 | 0.1913 | 421.33 | 0 | 0 | 0.1913 | 421.33 | 0.0004234 | 932.49 | 0 | 0 | 0.0004234 | 932.49 | 2023-05-16 14:38:00 | -0.000322 | 0 | 0 | 0 | 关闭
15648 | 21 | 3 | 恒流放电 | 01:16:00 | 105:52:21 | -0.152 | 2.1183 | 0.1926 | 424.12 | 0 | 0 | 0.1926 | 424.12 | 0.000426 | 938.4 | 0 | 0 | 0.000426 | 938.4 | 2023-05-16 14:38:30 | -0.000322 | 12.6671 | 27901.1258 | 0 | 关闭
15649 | 21 | 3 | 恒流放电 | 01:16:30 | 105:52:51 | -0.152 | 2.1184 | 0.1938 | 426.91 | 0 | 0 | 0.1938 | 426.91 | 0.0004287 | 944.31 | 0 | 0 | 0.0004287 | 944.31 | 2023-05-16 14:39:00 | -0.000322 | 12.6671 | 27901.1258 | 0 | 关闭
15650 | 21 | 3 | 恒流放电 | 01:17:00 | 105:53:21 | -0.152 | 2.1185 | 0.1951 | 429.7 | 0 | 0 | 0.1951 | 429.7 | 0.0004314 | 950.22 | 0 | 0 | 0.0004314 | 950.22 | 2023-05-16 14:39:30 | -0.0003221 | 12.6669 | 27900.6363 | 0 | 关闭
15651 | 21 | 3 | 恒流放电 | 01:17:30 | 105:53:51 | -0.152 | 2.1185 | 0.1964 | 432.49 | 0 | 0 | 0.1964 | 432.49 | 0.0004341 | 956.13 | 0 | 0 | 0.0004341 | 956.13 | 2023-05-16 14:40:00 | -0.000322 | 0 | 0 | 0 | 关闭
15652 | 21 | 3 | 恒流放电 | 01:18:00 | 105:54:21 | -0.152 | 2.1185 | 0.1976 | 435.28 | 0 | 0 | 0.1976 | 435.28 | 0.0004368 | 962.05 | 0 | 0 | 0.0004368 | 962.05 | 2023-05-16 14:40:30 | -0.0003221 | 0 | 0 | 0 | 关闭
15653 | 21 | 3 | 恒流放电 | 01:18:30 | 105:54:51 | -0.152 | 2.1185 | 0.1989 | 438.07 | 0 | 0 | 0.1989 | 438.07 | 0.0004395 | 967.96 | 0 | 0 | 0.0004395 | 967.96 | 2023-05-16 14:41:00 | -0.000322 | 0 | 0 | 0 | 关闭
15654 | 21 | 3 | 恒流放电 | 01:19:00 | 105:55:21 | -0.152 | 2.1186 | 0.2002 | 440.86 | 0 | 0 | 0.2002 | 440.86 | 0.0004421 | 973.87 | 0 | 0 | 0.0004421 | 973.87 | 2023-05-16 14:41:30 | -0.000322 | 12.6669 | 27900.6363 | 0 | 关闭
15655 | 21 | 3 | 恒流放电 | 01:19:30 | 105:55:51 | -0.152 | 2.1187 | 0.2014 | 443.65 | 0 | 0 | 0.2014 | 443.65 | 0.0004448 | 979.78 | 0 | 0 | 0.0004448 | 979.78 | 2023-05-16 14:42:00 | -0.000322 | 12.6671 | 27901.1258 | 0 | 关闭
15656 | 21 | 3 | 恒流放电 | 01:20:00 | 105:56:21 | -0.152 | 2.1188 | 0.2027 | 446.44 | 0 | 0 | 0.2027 | 446.44 | 0.0004475 | 985.69 | 0 | 0 | 0.0004475 | 985.69 | 2023-05-16 14:42:30 | -0.0003221 | 12.6667 | 27900.1468 | 0 | 关闭
15657 | 21 | 3 | 恒流放电 | 01:20:30 | 105:56:51 | -0.152 | 2.1188 | 0.204 | 449.23 | 0 | 0 | 0.204 | 449.23 | 0.0004502 | 991.6 | 0 | 0 | 0.0004502 | 991.6 | 2023-05-16 14:43:00 | -0.0003221 | 0 | 0 | 0 | 关闭
15658 | 21 | 3 | 恒流放电 | 01:21:00 | 105:57:21 | -0.152 | 2.1188 | 0.2052 | 452.02 | 0 | 0 | 0.2052 | 452.02 | 0.0004529 | 997.51 | 0 | 0 | 0.0004529 | 997.51 | 2023-05-16 14:43:30 | -0.0003221 | 0 | 0 | 0 | 关闭
15659 | 21 | 3 | 恒流放电 | 01:21:30 | 105:57:51 | -0.152 | 2.1188 | 0.2065 | 454.81 | 0 | 0 | 0.2065 | 454.81 | 0.0004556 | 1003.43 | 0 | 0 | 0.0004556 | 1003.43 | 2023-05-16 14:44:00 | -0.0003221 | 0 | 0 | 0 | 关闭
15660 | 21 | 3 | 恒流放电 | 01:22:00 | 105:58:21 | -0.152 | 2.1189 | 0.2078 | 457.6 | 0 | 0 | 0.2078 | 457.6 | 0.0004582 | 1009.34 | 0 | 0 | 0.0004582 | 1009.34 | 2023-05-16 14:44:30 | -0.0003221 | 12.6671 | 27901.1258 | 0 | 关闭
15661 | 21 | 3 | 恒流放电 | 01:22:30 | 105:58:51 | -0.152 | 2.1189 | 0.209 | 460.4 | 0 | 0 | 0.209 | 460.4 | 0.0004609 | 1015.25 | 0 | 0 | 0.0004609 | 1015.25 | 2023-05-16 14:45:00 | -0.0003221 | 0 | 0 | 0 | 关闭
15662 | 21 | 3 | 恒流放电 | 01:23:00 | 105:59:21 | -0.152 | 2.1189 | 0.2103 | 463.19 | 0 | 0 | 0.2103 | 463.19 | 0.0004636 | 1021.16 | 0 | 0 | 0.0004636 | 1021.16 | 2023-05-16 14:45:30 | -0.0003221 | 0 | 0 | 0 | 关闭
15663 | 21 | 3 | 恒流放电 | 01:23:30 | 105:59:51 | -0.152 | 2.1189 | 0.2116 | 465.98 | 0 | 0 | 0.2116 | 465.98 | 0.0004663 | 1027.07 | 0 | 0 | 0.0004663 | 1027.07 | 2023-05-16 14:46:00 | -0.0003221 | 0 | 0 | 0 | 关闭
15664 | 21 | 3 | 恒流放电 | 01:24:00 | 106:00:21 | -0.152 | 2.1188 | 0.2128 | 468.77 | 0 | 0 | 0.2128 | 468.77 | 0.000469 | 1032.98 | 0 | 0 | 0.000469 | 1032.98 | 2023-05-16 14:46:30 | -0.0003221 | -12.6669 | -27900.6363 | 0 | 关闭
15665 | 21 | 3 | 恒流放电 | 01:24:30 | 106:00:51 | -0.152 | 2.1189 | 0.2141 | 471.56 | 0 | 0 | 0.2141 | 471.56 | 0.0004717 | 1038.9 | 0 | 0 | 0.0004717 | 1038.9 | 2023-05-16 14:47:00 | -0.0003221 | 12.6669 | 27900.6363 | 0 | 关闭
15666 | 21 | 3 | 恒流放电 | 01:25:00 | 106:01:21 | -0.152 | 2.1188 | 0.2154 | 474.35 | 0 | 0 | 0.2154 | 474.35 | 0.0004743 | 1044.81 | 0 | 0 | 0.0004743 | 1044.81 | 2023-05-16 14:47:30 | -0.0003221 | -12.6669 | -27900.6363 | 0 | 关闭
15667 | 21 | 3 | 恒流放电 | 01:25:30 | 106:01:51 | -0.152 | 2.1189 | 0.2166 | 477.14 | 0 | 0 | 0.2166 | 477.14 | 0.000477 | 1050.72 | 0 | 0 | 0.000477 | 1050.72 | 2023-05-16 14:48:00 | -0.0003221 | 12.6669 | 27900.6363 | 0 | 关闭
15668 | 21 | 3 | 恒流放电 | 01:26:00 | 106:02:21 | -0.152 | 2.1188 | 0.2179 | 479.93 | 0 | 0 | 0.2179 | 479.93 | 0.0004797 | 1056.63 | 0 | 0 | 0.0004797 | 1056.63 | 2023-05-16 14:48:30 | -0.0003221 | -12.6669 | -27900.6363 | 0 | 关闭
15669 | 21 | 3 | 恒流放电 | 01:26:30 | 106:02:51 | -0.152 | 2.1188 | 0.2192 | 482.72 | 0 | 0 | 0.2192 | 482.72 | 0.0004824 | 1062.54 | 0 | 0 | 0.0004824 | 1062.54 | 2023-05-16 14:49:00 | -0.0003221 | 0 | 0 | 0 | 关闭
15670 | 21 | 3 | 恒流放电 | 01:27:00 | 106:03:21 | -0.152 | 2.1188 | 0.2204 | 485.51 | 0 | 0 | 0.2204 | 485.51 | 0.0004851 | 1068.45 | 0 | 0 | 0.0004851 | 1068.45 | 2023-05-16 14:49:30 | -0.0003221 | 0 | 0 | 0 | 关闭
15671 | 21 | 3 | 恒流放电 | 01:27:30 | 106:03:51 | -0.152 | 2.1188 | 0.2217 | 488.3 | 0 | 0 | 0.2217 | 488.3 | 0.0004878 | 1074.37 | 0 | 0 | 0.0004878 | 1074.37 | 2023-05-16 14:50:00 | -0.0003221 | 0 | 0 | 0 | 关闭
15672 | 21 | 3 | 恒流放电 | 01:28:00 | 106:04:21 | -0.152 | 2.1187 | 0.223 | 491.09 | 0 | 0 | 0.223 | 491.09 | 0.0004904 | 1080.28 | 0 | 0 | 0.0004904 | 1080.28 | 2023-05-16 14:50:30 | -0.0003221 | -12.6669 | -27900.6363 | 0 | 关闭
15673 | 21 | 3 | 恒流放电 | 01:28:30 | 106:04:51 | -0.152 | 2.1187 | 0.2242 | 493.88 | 0 | 0 | 0.2242 | 493.88 | 0.0004931 | 1086.19 | 0 | 0 | 0.0004931 | 1086.19 | 2023-05-16 14:51:00 | -0.000322 | 0 | 0 | 0 | 关闭
15674 | 21 | 3 | 恒流放电 | 01:29:00 | 106:05:21 | -0.152 | 2.1186 | 0.2255 | 496.67 | 0 | 0 | 0.2255 | 496.67 | 0.0004958 | 1092.1 | 0 | 0 | 0.0004958 | 1092.1 | 2023-05-16 14:51:30 | -0.000322 | -12.6671 | -27901.1258 | 0 | 关闭
15675 | 21 | 3 | 恒流放电 | 01:29:30 | 106:05:51 | -0.152 | 2.1185 | 0.2268 | 499.46 | 0 | 0 | 0.2268 | 499.46 | 0.0004985 | 1098.01 | 0 | 0 | 0.0004985 | 1098.01 | 2023-05-16 14:52:00 | -0.000322 | -12.6669 | -27900.6363 | 0 | 关闭
15676 | 21 | 3 | 恒流放电 | 01:30:00 | 106:06:21 | -0.152 | 2.1185 | 0.228 | 502.25 | 0 | 0 | 0.228 | 502.25 | 0.0005012 | 1103.92 | 0 | 0 | 0.0005012 | 1103.92 | 2023-05-16 14:52:30 | -0.000322 | 0 | 0 | 0 | 关闭
15677 | 21 | 3 | 恒流放电 | 01:30:30 | 106:06:51 | -0.152 | 2.1185 | 0.2293 | 505.04 | 0 | 0 | 0.2293 | 505.04 | 0.0005039 | 1109.83 | 0 | 0 | 0.0005039 | 1109.83 | 2023-05-16 14:53:00 | -0.000322 | 0 | 0 | 0 | 关闭
15678 | 21 | 3 | 恒流放电 | 01:31:00 | 106:07:21 | -0.152 | 2.1184 | 0.2306 | 507.83 | 0 | 0 | 0.2306 | 507.83 | 0.0005065 | 1115.74 | 0 | 0 | 0.0005065 | 1115.74 | 2023-05-16 14:53:30 | -0.000322 | -12.6671 | -27901.1258 | 0 | 关闭
15679 | 21 | 3 | 恒流放电 | 01:31:30 | 106:07:51 | -0.152 | 2.1184 | 0.2318 | 510.62 | 0 | 0 | 0.2318 | 510.62 | 0.0005092 | 1121.65 | 0 | 0 | 0.0005092 | 1121.65 | 2023-05-16 14:54:00 | -0.000322 | 0 | 0 | 0 | 关闭
15680 | 21 | 3 | 恒流放电 | 01:32:00 | 106:08:21 | -0.152 | 2.1183 | 0.2331 | 513.41 | 0 | 0 | 0.2331 | 513.41 | 0.0005119 | 1127.56 | 0 | 0 | 0.0005119 | 1127.56 | 2023-05-16 14:54:30 | -0.000322 | -12.6669 | -27900.6363 | 0 | 关闭
15681 | 21 | 3 | 恒流放电 | 01:32:30 | 106:08:51 | -0.152 | 2.1183 | 0.2344 | 516.2 | 0 | 0 | 0.2344 | 516.2 | 0.0005146 | 1133.47 | 0 | 0 | 0.0005146 | 1133.47 | 2023-05-16 14:55:00 | -0.000322 | 0 | 0 | 0 | 关闭
15682 | 21 | 3 | 恒流放电 | 01:33:00 | 106:09:21 | -0.152 | 2.1181 | 0.2356 | 518.99 | 0 | 0 | 0.2356 | 518.99 | 0.0005173 | 1139.38 | 0 | 0 | 0.0005173 | 1139.38 | 2023-05-16 14:55:30 | -0.000322 | -6.3334 | -13950.3182 | 0 | 关闭
15683 | 21 | 3 | 恒流放电 | 01:33:30 | 106:09:51 | -0.152 | 2.1181 | 0.2369 | 521.78 | 0 | 0 | 0.2369 | 521.78 | 0.00052 | 1145.29 | 0 | 0 | 0.00052 | 1145.29 | 2023-05-16 14:56:00 | -0.000322 | 0 | 0 | 0 | 关闭
15684 | 21 | 3 | 恒流放电 | 01:34:00 | 106:10:21 | -0.152 | 2.1179 | 0.2382 | 524.57 | 0 | 0 | 0.2382 | 524.57 | 0.0005226 | 1151.2 | 0 | 0 | 0.0005226 | 1151.2 | 2023-05-16 14:56:30 | -0.0003219 | -6.3333 | -13950.0734 | 0 | 关闭
15685 | 21 | 3 | 恒流放电 | 01:34:30 | 106:10:51 | -0.152 | 2.1178 | 0.2394 | 527.36 | 0 | 0 | 0.2394 | 527.36 | 0.0005253 | 1157.11 | 0 | 0 | 0.0005253 | 1157.11 | 2023-05-16 14:57:00 | -0.0003219 | -12.6669 | -27900.6363 | 0 | 关闭
15686 | 21 | 3 | 恒流放电 | 01:35:00 | 106:11:21 | -0.152 | 2.1178 | 0.2407 | 530.15 | 0 | 0 | 0.2407 | 530.15 | 0.000528 | 1163.02 | 0 | 0 | 0.000528 | 1163.02 | 2023-05-16 14:57:30 | -0.0003219 | 0 | 0 | 0 | 关闭
15687 | 21 | 3 | 恒流放电 | 01:35:30 | 106:11:51 | -0.152 | 2.1177 | 0.242 | 532.94 | 0 | 0 | 0.242 | 532.94 | 0.0005307 | 1168.93 | 0 | 0 | 0.0005307 | 1168.93 | 2023-05-16 14:58:00 | -0.0003219 | -12.6669 | -27900.6363 | 0 | 关闭
15688 | 21 | 3 | 恒流放电 | 01:36:00 | 106:12:21 | -0.152 | 2.1175 | 0.2432 | 535.73 | 0 | 0 | 0.2432 | 535.73 | 0.0005334 | 1174.84 | 0 | 0 | 0.0005334 | 1174.84 | 2023-05-16 14:58:30 | -0.0003219 | -6.3334 | -13950.3182 | 0 | 关闭
15689 | 21 | 3 | 恒流放电 | 01:36:30 | 106:12:51 | -0.152 | 2.1175 | 0.2445 | 538.52 | 0 | 0 | 0.2445 | 538.52 | 0.0005361 | 1180.74 | 0 | 0 | 0.0005361 | 1180.74 | 2023-05-16 14:59:00 | -0.0003219 | 0 | 0 | 0 | 关闭
15690 | 21 | 3 | 恒流放电 | 01:37:00 | 106:13:21 | -0.152 | 2.1173 | 0.2458 | 541.31 | 0 | 0 | 0.2458 | 541.31 | 0.0005387 | 1186.65 | 0 | 0 | 0.0005387 | 1186.65 | 2023-05-16 14:59:30 | -0.0003218 | -6.3334 | -13950.3182 | 0 | 关闭
15691 | 21 | 3 | 恒流放电 | 01:37:30 | 106:13:51 | -0.152 | 2.1171 | 0.247 | 544.1 | 0 | 0 | 0.247 | 544.1 | 0.0005414 | 1192.56 | 0 | 0 | 0.0005414 | 1192.56 | 2023-05-16 15:00:00 | -0.0003218 | -6.3336 | -13950.5629 | 0 | 关闭
15692 | 21 | 3 | 恒流放电 | 01:38:00 | 106:14:21 | -0.152 | 2.1171 | 0.2483 | 546.89 | 0 | 0 | 0.2483 | 546.89 | 0.0005441 | 1198.47 | 0 | 0 | 0.0005441 | 1198.47 | 2023-05-16 15:00:30 | -0.0003218 | 0 | 0 | 0 | 关闭
15693 | 21 | 3 | 恒流放电 | 01:38:30 | 106:14:51 | -0.152 | 2.1168 | 0.2496 | 549.68 | 0 | 0 | 0.2496 | 549.68 | 0.0005468 | 1204.37 | 0 | 0 | 0.0005468 | 1204.37 | 2023-05-16 15:01:00 | -0.0003217 | -4.2224 | -9300.3753 | 0 | 关闭
15694 | 21 | 3 | 恒流放电 | 01:39:00 | 106:15:21 | -0.152 | 2.1166 | 0.2508 | 552.47 | 0 | 0 | 0.2508 | 552.47 | 0.0005495 | 1210.28 | 0 | 0 | 0.0005495 | 1210.28 | 2023-05-16 15:01:30 | -0.0003217 | -6.3333 | -13950.0734 | 0 | 关闭
15695 | 21 | 3 | 恒流放电 | 01:39:30 | 106:15:51 | -0.152 | 2.1166 | 0.2521 | 555.26 | 0 | 0 | 0.2521 | 555.26 | 0.0005521 | 1216.18 | 0 | 0 | 0.0005521 | 1216.18 | 2023-05-16 15:02:00 | -0.0003217 | 0 | 0 | 0 | 关闭
15696 | 21 | 3 | 恒流放电 | 01:40:00 | 106:16:21 | -0.152 | 2.1164 | 0.2534 | 558.05 | 0 | 0 | 0.2534 | 558.05 | 0.0005548 | 1222.09 | 0 | 0 | 0.0005548 | 1222.09 | 2023-05-16 15:02:30 | -0.0003217 | -6.3333 | -13950.0734 | 0 | 关闭
15697 | 21 | 3 | 恒流放电 | 01:40:30 | 106:16:51 | -0.152 | 2.1162 | 0.2546 | 560.84 | 0 | 0 | 0.2546 | 560.84 | 0.0005575 | 1227.99 | 0 | 0 | 0.0005575 | 1227.99 | 2023-05-16 15:03:00 | -0.0003217 | -6.3334 | -13950.3182 | 0 | 关闭
15698 | 21 | 3 | 恒流放电 | 01:41:00 | 106:17:21 | -0.152 | 2.1161 | 0.2559 | 563.63 | 0 | 0 | 0.2559 | 563.63 | 0.0005602 | 1233.9 | 0 | 0 | 0.0005602 | 1233.9 | 2023-05-16 15:03:30 | -0.0003216 | -12.6669 | -27900.6363 | 0 | 关闭
15699 | 21 | 3 | 恒流放电 | 01:41:30 | 106:17:51 | -0.152 | 2.1159 | 0.2572 | 566.42 | 0 | 0 | 0.2572 | 566.42 | 0.0005629 | 1239.8 | 0 | 0 | 0.0005629 | 1239.8 | 2023-05-16 15:04:00 | -0.0003216 | -6.3334 | -13950.3182 | 0 | 关闭
15700 | 21 | 3 | 恒流放电 | 01:42:00 | 106:18:21 | -0.152 | 2.1157 | 0.2584 | 569.21 | 0 | 0 | 0.2584 | 569.21 | 0.0005655 | 1245.7 | 0 | 0 | 0.0005655 | 1245.7 | 2023-05-16 15:04:30 | -0.0003216 | -6.3333 | -13950.0734 | 0 | 关闭
15701 | 21 | 3 | 恒流放电 | 01:42:30 | 106:18:51 | -0.152 | 2.1155 | 0.2597 | 572 | 0 | 0 | 0.2597 | 572 | 0.0005682 | 1251.61 | 0 | 0 | 0.0005682 | 1251.61 | 2023-05-16 15:05:00 | -0.0003216 | -6.3336 | -13950.5629 | 0 | 关闭
15702 | 21 | 3 | 恒流放电 | 01:43:00 | 106:19:21 | -0.152 | 2.1153 | 0.261 | 574.79 | 0 | 0 | 0.261 | 574.79 | 0.0005709 | 1257.51 | 0 | 0 | 0.0005709 | 1257.51 | 2023-05-16 15:05:30 | -0.0003215 | -6.3334 | -13950.3182 | 0 | 关闭
15703 | 21 | 3 | 恒流放电 | 01:43:30 | 106:19:51 | -0.152 | 2.1151 | 0.2622 | 577.58 | 0 | 0 | 0.2622 | 577.58 | 0.0005736 | 1263.41 | 0 | 0 | 0.0005736 | 1263.41 | 2023-05-16 15:06:00 | -0.0003215 | -6.3336 | -13950.5629 | 0 | 关闭
15704 | 21 | 3 | 恒流放电 | 01:44:00 | 106:20:21 | -0.152 | 2.1152 | 0.2635 | 580.37 | 0 | 0 | 0.2635 | 580.37 | 0.0005763 | 1269.31 | 0 | 0 | 0.0005763 | 1269.31 | 2023-05-16 15:06:30 | -0.0003216 | 12.6689 | 27905.0416 | 0 | 关闭
15705 | 21 | 3 | 恒流放电 | 01:44:30 | 106:20:51 | -0.152 | 2.1148 | 0.2648 | 583.16 | 0 | 0 | 0.2648 | 583.16 | 0.0005789 | 1275.22 | 0 | 0 | 0.0005789 | 1275.22 | 2023-05-16 15:07:00 | -0.0003215 | -3.1674 | -6976.6275 | 0 | 关闭
15706 | 21 | 3 | 恒流放电 | 01:45:00 | 106:21:21 | -0.152 | 2.1147 | 0.266 | 585.95 | 0 | 0 | 0.266 | 585.95 | 0.0005816 | 1281.12 | 0 | 0 | 0.0005816 | 1281.12 | 2023-05-16 15:07:30 | -0.0003215 | -12.6676 | -27902.1047 | 0 | 关闭
15707 | 21 | 3 | 恒流放电 | 01:45:30 | 106:21:51 | -0.152 | 2.1143 | 0.2673 | 588.74 | 0 | 0 | 0.2673 | 588.74 | 0.0005843 | 1287.02 | 0 | 0 | 0.0005843 | 1287.02 | 2023-05-16 15:08:00 | -0.0003214 | -3.1667 | -6975.1591 | 0 | 关闭
15708 | 21 | 3 | 恒流放电 | 01:46:00 | 106:22:21 | -0.152 | 2.114 | 0.2686 | 591.53 | 0 | 0 | 0.2686 | 591.53 | 0.000587 | 1292.91 | 0 | 0 | 0.000587 | 1292.91 | 2023-05-16 15:08:30 | -0.0003213 | -4.2224 | -9300.5384 | 0 | 关闭
15709 | 21 | 3 | 恒流放电 | 01:46:30 | 106:22:51 | -0.152 | 2.1138 | 0.2698 | 594.32 | 0 | 0 | 0.2698 | 594.32 | 0.0005897 | 1298.81 | 0 | 0 | 0.0005897 | 1298.81 | 2023-05-16 15:09:00 | -0.0003213 | -6.3331 | -13949.5839 | 0 | 关闭
15710 | 21 | 3 | 恒流放电 | 01:47:00 | 106:23:21 | -0.152 | 2.1136 | 0.2711 | 597.11 | 0 | 0 | 0.2711 | 597.11 | 0.0005923 | 1304.71 | 0 | 0 | 0.0005923 | 1304.71 | 2023-05-16 15:09:30 | -0.0003213 | -6.3334 | -13950.3182 | 0 | 关闭
15711 | 21 | 3 | 恒流放电 | 01:47:30 | 106:23:51 | -0.152 | 2.1133 | 0.2724 | 599.9 | 0 | 0 | 0.2724 | 599.9 | 0.000595 | 1310.61 | 0 | 0 | 0.000595 | 1310.61 | 2023-05-16 15:10:00 | -0.0003212 | -4.2224 | -9300.3753 | 0 | 关闭
15712 | 21 | 3 | 恒流放电 | 01:48:00 | 106:24:21 | -0.152 | 2.1131 | 0.2736 | 602.69 | 0 | 0 | 0.2736 | 602.69 | 0.0005977 | 1316.5 | 0 | 0 | 0.0005977 | 1316.5 | 2023-05-16 15:10:30 | -0.0003212 | -6.3333 | -13950.0734 | 0 | 关闭
15713 | 21 | 3 | 恒流放电 | 01:48:30 | 106:24:51 | -0.152 | 2.1128 | 0.2749 | 605.48 | 0 | 0 | 0.2749 | 605.48 | 0.0006004 | 1322.4 | 0 | 0 | 0.0006004 | 1322.4 | 2023-05-16 15:11:00 | -0.0003211 | -4.2222 | -9300.0489 | 0 | 关闭
15714 | 21 | 3 | 恒流放电 | 01:49:00 | 106:25:21 | -0.152 | 2.1126 | 0.2762 | 608.27 | 0 | 0 | 0.2762 | 608.27 | 0.000603 | 1328.29 | 0 | 0 | 0.000603 | 1328.29 | 2023-05-16 15:11:30 | -0.0003211 | -6.3334 | -13950.3182 | 0 | 关闭
15715 | 21 | 3 | 恒流放电 | 01:49:30 | 106:25:51 | -0.152 | 2.1123 | 0.2774 | 611.06 | 0 | 0 | 0.2774 | 611.06 | 0.0006057 | 1334.19 | 0 | 0 | 0.0006057 | 1334.19 | 2023-05-16 15:12:00 | -0.0003211 | -4.2223 | -9300.2121 | 0 | 关闭
15716 | 21 | 3 | 恒流放电 | 01:50:00 | 106:26:21 | -0.152 | 2.112 | 0.2787 | 613.85 | 0 | 0 | 0.2787 | 613.85 | 0.0006084 | 1340.08 | 0 | 0 | 0.0006084 | 1340.08 | 2023-05-16 15:12:30 | -0.000321 | -4.2222 | -9300.0489 | 0 | 关闭
15717 | 21 | 3 | 恒流放电 | 01:50:30 | 106:26:51 | -0.152 | 2.1116 | 0.28 | 616.64 | 0 | 0 | 0.28 | 616.64 | 0.0006111 | 1345.97 | 0 | 0 | 0.0006111 | 1345.97 | 2023-05-16 15:13:00 | -0.000321 | -3.1668 | -6975.2814 | 0 | 关闭
15718 | 21 | 3 | 恒流放电 | 01:51:00 | 106:27:21 | -0.152 | 2.1113 | 0.2812 | 619.43 | 0 | 0 | 0.2812 | 619.43 | 0.0006137 | 1351.86 | 0 | 0 | 0.0006137 | 1351.86 | 2023-05-16 15:13:30 | -0.0003209 | -4.2222 | -9300.0489 | 0 | 关闭
15719 | 21 | 3 | 恒流放电 | 01:51:30 | 106:27:51 | -0.152 | 2.111 | 0.2825 | 622.22 | 0 | 0 | 0.2825 | 622.22 | 0.0006164 | 1357.75 | 0 | 0 | 0.0006164 | 1357.75 | 2023-05-16 15:14:00 | -0.0003209 | -4.2223 | -9300.2121 | 0 | 关闭
15720 | 21 | 3 | 恒流放电 | 01:52:00 | 106:28:21 | -0.152 | 2.1107 | 0.2838 | 625.01 | 0 | 0 | 0.2838 | 625.01 | 0.0006191 | 1363.64 | 0 | 0 | 0.0006191 | 1363.64 | 2023-05-16 15:14:30 | -0.0003208 | -4.2223 | -9300.2121 | 0 | 关闭
15721 | 21 | 3 | 恒流放电 | 01:52:30 | 106:28:51 | -0.152 | 2.1103 | 0.285 | 627.8 | 0 | 0 | 0.285 | 627.8 | 0.0006218 | 1369.53 | 0 | 0 | 0.0006218 | 1369.53 | 2023-05-16 15:15:00 | -0.0003208 | -3.1668 | -6975.2814 | 0 | 关闭
15722 | 21 | 3 | 恒流放电 | 01:53:00 | 106:29:21 | -0.152 | 2.11 | 0.2863 | 630.59 | 0 | 0 | 0.2863 | 630.59 | 0.0006244 | 1375.42 | 0 | 0 | 0.0006244 | 1375.42 | 2023-05-16 15:15:30 | -0.0003207 | -4.2224 | -9300.3753 | 0 | 关闭
15723 | 21 | 3 | 恒流放电 | 01:53:30 | 106:29:51 | -0.152 | 2.1096 | 0.2876 | 633.38 | 0 | 0 | 0.2876 | 633.38 | 0.0006271 | 1381.3 | 0 | 0 | 0.0006271 | 1381.3 | 2023-05-16 15:16:00 | -0.0003207 | -3.1666 | -6974.9143 | 0 | 关闭
15724 | 21 | 3 | 恒流放电 | 01:54:00 | 106:30:21 | -0.152 | 2.1093 | 0.2888 | 636.17 | 0 | 0 | 0.2888 | 636.17 | 0.0006298 | 1387.19 | 0 | 0 | 0.0006298 | 1387.19 | 2023-05-16 15:16:30 | -0.0003206 | -4.2225 | -9300.7016 | 0 | 关闭
15725 | 21 | 3 | 恒流放电 | 01:54:30 | 106:30:51 | -0.152 | 2.1089 | 0.2901 | 638.96 | 0 | 0 | 0.2901 | 638.96 | 0.0006325 | 1393.08 | 0 | 0 | 0.0006325 | 1393.08 | 2023-05-16 15:17:00 | -0.0003205 | -3.1667 | -6975.1591 | 0 | 关闭
15726 | 21 | 3 | 恒流放电 | 01:55:00 | 106:31:21 | -0.152 | 2.1086 | 0.2914 | 641.75 | 0 | 0 | 0.2914 | 641.75 | 0.0006351 | 1398.96 | 0 | 0 | 0.0006351 | 1398.96 | 2023-05-16 15:17:30 | -0.0003205 | -4.2221 | -9299.8858 | 0 | 关闭
15727 | 21 | 3 | 恒流放电 | 01:55:30 | 106:31:51 | -0.152 | 2.1081 | 0.2926 | 644.54 | 0 | 0 | 0.2926 | 644.54 | 0.0006378 | 1404.84 | 0 | 0 | 0.0006378 | 1404.84 | 2023-05-16 15:18:00 | -0.0003204 | -2.5334 | -5580.2252 | 0 | 关闭
15728 | 21 | 3 | 恒流放电 | 01:56:00 | 106:32:21 | -0.152 | 2.1077 | 0.2939 | 647.33 | 0 | 0 | 0.2939 | 647.33 | 0.0006405 | 1410.72 | 0 | 0 | 0.0006405 | 1410.72 | 2023-05-16 15:18:30 | -0.0003204 | -3.1666 | -6974.9143 | 0 | 关闭
15729 | 21 | 3 | 恒流放电 | 01:56:30 | 106:32:51 | -0.152 | 2.1072 | 0.2952 | 650.12 | 0 | 0 | 0.2952 | 650.12 | 0.0006431 | 1416.6 | 0 | 0 | 0.0006431 | 1416.6 | 2023-05-16 15:19:00 | -0.0003203 | -2.5335 | -5580.3231 | 0 | 关闭
15730 | 21 | 3 | 恒流放电 | 01:57:00 | 106:33:21 | -0.152 | 2.1067 | 0.2964 | 652.91 | 0 | 0 | 0.2964 | 652.91 | 0.0006458 | 1422.48 | 0 | 0 | 0.0006458 | 1422.48 | 2023-05-16 15:19:30 | -0.0003202 | -2.5333 | -5579.9315 | 0 | 关闭
15731 | 21 | 3 | 恒流放电 | 01:57:30 | 106:33:51 | -0.152 | 2.1063 | 0.2977 | 655.7 | 0 | 0 | 0.2977 | 655.7 | 0.0006485 | 1428.36 | 0 | 0 | 0.0006485 | 1428.36 | 2023-05-16 15:20:00 | -0.0003202 | -3.1668 | -6975.2814 | 0 | 关闭
15732 | 21 | 3 | 恒流放电 | 01:58:00 | 106:34:21 | -0.152 | 2.1059 | 0.299 | 658.49 | 0 | 0 | 0.299 | 658.49 | 0.0006511 | 1434.23 | 0 | 0 | 0.0006511 | 1434.23 | 2023-05-16 15:20:30 | -0.0003201 | -3.1666 | -6974.9143 | 0 | 关闭
15733 | 21 | 3 | 恒流放电 | 01:58:30 | 106:34:51 | -0.152 | 2.1054 | 0.3002 | 661.28 | 0 | 0 | 0.3002 | 661.28 | 0.0006538 | 1440.11 | 0 | 0 | 0.0006538 | 1440.11 | 2023-05-16 15:21:00 | -0.00032 | -2.5334 | -5580.1273 | 0 | 关闭
15734 | 21 | 3 | 恒流放电 | 01:59:00 | 106:35:21 | -0.152 | 2.1049 | 0.3015 | 664.07 | 0 | 0 | 0.3015 | 664.07 | 0.0006565 | 1445.98 | 0 | 0 | 0.0006565 | 1445.98 | 2023-05-16 15:21:30 | -0.00032 | -2.5334 | -5580.1273 | 0 | 关闭
15735 | 21 | 3 | 恒流放电 | 01:59:30 | 106:35:51 | -0.152 | 2.1044 | 0.3028 | 666.86 | 0 | 0 | 0.3028 | 666.86 | 0.0006591 | 1451.85 | 0 | 0 | 0.0006591 | 1451.85 | 2023-05-16 15:22:00 | -0.0003199 | -2.5333 | -5580.0294 | 0 | 关闭
15736 | 21 | 3 | 恒流放电 | 02:00:00 | 106:36:21 | -0.152 | 2.1039 | 0.304 | 669.65 | 0 | 0 | 0.304 | 669.65 | 0.0006618 | 1457.73 | 0 | 0 | 0.0006618 | 1457.73 | 2023-05-16 15:22:30 | -0.0003198 | -2.5333 | -5580.0294 | 0 | 关闭
15737 | 21 | 3 | 恒流放电 | 02:00:30 | 106:36:51 | -0.152 | 2.1033 | 0.3053 | 672.44 | 0 | 0 | 0.3053 | 672.44 | 0.0006645 | 1463.59 | 0 | 0 | 0.0006645 | 1463.59 | 2023-05-16 15:23:00 | -0.0003197 | -2.1111 | -4650.0245 | 0 | 关闭
15738 | 21 | 3 | 恒流放电 | 02:01:00 | 106:37:21 | -0.152 | 2.1027 | 0.3066 | 675.23 | 0 | 0 | 0.3066 | 675.23 | 0.0006671 | 1469.46 | 0 | 0 | 0.0006671 | 1469.46 | 2023-05-16 15:23:30 | -0.0003196 | -2.1111 | -4650.1061 | 0 | 关闭
15739 | 21 | 3 | 恒流放电 | 02:01:30 | 106:37:51 | -0.152 | 2.1022 | 0.3078 | 678.02 | 0 | 0 | 0.3078 | 678.02 | 0.0006698 | 1475.33 | 0 | 0 | 0.0006698 | 1475.33 | 2023-05-16 15:24:00 | -0.0003195 | -2.5334 | -5580.1273 | 0 | 关闭
15740 | 21 | 3 | 恒流放电 | 02:02:00 | 106:38:21 | -0.152 | 2.1016 | 0.3091 | 680.81 | 0 | 0 | 0.3091 | 680.81 | 0.0006725 | 1481.19 | 0 | 0 | 0.0006725 | 1481.19 | 2023-05-16 15:24:30 | -0.0003194 | -2.1111 | -4650.1061 | 0 | 关闭
15741 | 21 | 3 | 恒流放电 | 02:02:30 | 106:38:51 | -0.152 | 2.1009 | 0.3104 | 683.6 | 0 | 0 | 0.3104 | 683.6 | 0.0006751 | 1487.05 | 0 | 0 | 0.0006751 | 1487.05 | 2023-05-16 15:25:00 | -0.0003193 | -1.8095 | -3985.6653 | 0 | 关闭
15742 | 21 | 3 | 恒流放电 | 02:03:00 | 106:39:21 | -0.152 | 2.1002 | 0.3116 | 686.39 | 0 | 0 | 0.3116 | 686.39 | 0.0006778 | 1492.92 | 0 | 0 | 0.0006778 | 1492.92 | 2023-05-16 15:25:30 | -0.0003192 | -1.8096 | -3985.8052 | 0 | 关闭
15743 | 21 | 3 | 恒流放电 | 02:03:30 | 106:39:51 | -0.152 | 2.0996 | 0.3129 | 689.18 | 0 | 0 | 0.3129 | 689.18 | 0.0006804 | 1498.77 | 0 | 0 | 0.0006804 | 1498.77 | 2023-05-16 15:26:00 | -0.0003191 | -2.1111 | -4649.9429 | 0 | 关闭
15744 | 21 | 3 | 恒流放电 | 02:04:00 | 106:40:21 | -0.152 | 2.0989 | 0.3142 | 691.97 | 0 | 0 | 0.3142 | 691.97 | 0.0006831 | 1504.63 | 0 | 0 | 0.0006831 | 1504.63 | 2023-05-16 15:26:30 | -0.000319 | -1.8095 | -3985.7353 | 0 | 关闭
15745 | 21 | 3 | 恒流放电 | 02:04:30 | 106:40:51 | -0.152 | 2.0981 | 0.3154 | 694.76 | 0 | 0 | 0.3154 | 694.76 | 0.0006858 | 1510.49 | 0 | 0 | 0.0006858 | 1510.49 | 2023-05-16 15:27:00 | -0.0003189 | -1.5834 | -3487.5795 | 0 | 关闭
15746 | 21 | 3 | 恒流放电 | 02:05:00 | 106:41:21 | -0.152 | 2.0974 | 0.3167 | 697.55 | 0 | 0 | 0.3167 | 697.55 | 0.0006884 | 1516.34 | 0 | 0 | 0.0006884 | 1516.34 | 2023-05-16 15:27:30 | -0.0003188 | -1.8096 | -3985.8751 | 0 | 关闭
15747 | 21 | 3 | 恒流放电 | 02:05:30 | 106:41:51 | -0.152 | 2.0966 | 0.318 | 700.34 | 0 | 0 | 0.318 | 700.34 | 0.0006911 | 1522.19 | 0 | 0 | 0.0006911 | 1522.19 | 2023-05-16 15:28:00 | -0.0003187 | -1.5833 | -3487.396 | 0 | 关闭
15748 | 21 | 3 | 恒流放电 | 02:06:00 | 106:42:21 | -0.152 | 2.0958 | 0.3192 | 703.13 | 0 | 0 | 0.3192 | 703.13 | 0.0006937 | 1528.04 | 0 | 0 | 0.0006937 | 1528.04 | 2023-05-16 15:28:30 | -0.0003186 | -1.5834 | -3487.6407 | 0 | 关闭
15749 | 21 | 3 | 恒流放电 | 02:06:30 | 106:42:51 | -0.152 | 2.0949 | 0.3205 | 705.92 | 0 | 0 | 0.3205 | 705.92 | 0.0006964 | 1533.88 | 0 | 0 | 0.0006964 | 1533.88 | 2023-05-16 15:29:00 | -0.0003184 | -1.4074 | -3100.0707 | 0 | 关闭
15750 | 21 | 3 | 恒流放电 | 02:07:00 | 106:43:21 | -0.152 | 2.0941 | 0.3218 | 708.71 | 0 | 0 | 0.3218 | 708.71 | 0.000699 | 1539.73 | 0 | 0 | 0.000699 | 1539.73 | 2023-05-16 15:29:30 | -0.0003183 | -1.5833 | -3487.4572 | 0 | 关闭
15751 | 21 | 3 | 恒流放电 | 02:07:30 | 106:43:51 | -0.152 | 2.0932 | 0.323 | 711.5 | 0 | 0 | 0.323 | 711.5 | 0.0007017 | 1545.57 | 0 | 0 | 0.0007017 | 1545.57 | 2023-05-16 15:30:00 | -0.0003182 | -1.4075 | -3100.1795 | 0 | 关闭
15752 | 21 | 3 | 恒流放电 | 02:08:00 | 106:44:21 | -0.152 | 2.0923 | 0.3243 | 714.29 | 0 | 0 | 0.3243 | 714.29 | 0.0007043 | 1551.41 | 0 | 0 | 0.0007043 | 1551.41 | 2023-05-16 15:30:30 | -0.000318 | -1.4074 | -3100.0163 | 0 | 关闭
15753 | 21 | 3 | 恒流放电 | 02:08:30 | 106:44:51 | -0.152 | 2.0913 | 0.3256 | 717.08 | 0 | 0 | 0.3256 | 717.08 | 0.000707 | 1557.24 | 0 | 0 | 0.000707 | 1557.24 | 2023-05-16 15:31:00 | -0.0003179 | -1.2667 | -2790.0636 | 0 | 关闭
15754 | 21 | 3 | 恒流放电 | 02:09:00 | 106:45:21 | -0.152 | 2.0902 | 0.3268 | 719.87 | 0 | 0 | 0.3268 | 719.87 | 0.0007096 | 1563.08 | 0 | 0 | 0.0007096 | 1563.08 | 2023-05-16 15:31:30 | -0.0003177 | -1.1516 | -2536.466 | 0 | 关闭
15755 | 21 | 3 | 恒流放电 | 02:09:30 | 106:45:51 | -0.152 | 2.0892 | 0.3281 | 722.66 | 0 | 0 | 0.3281 | 722.66 | 0.0007123 | 1568.91 | 0 | 0 | 0.0007123 | 1568.91 | 2023-05-16 15:32:00 | -0.0003176 | -1.2667 | -2790.0636 | 0 | 关闭
15756 | 21 | 3 | 恒流放电 | 02:10:00 | 106:46:21 | -0.152 | 2.088 | 0.3294 | 725.45 | 0 | 0 | 0.3294 | 725.45 | 0.0007149 | 1574.74 | 0 | 0 | 0.0007149 | 1574.74 | 2023-05-16 15:32:30 | -0.0003174 | -1.0556 | -2325.0938 | 0 | 关闭
15757 | 21 | 3 | 恒流放电 | 02:10:30 | 106:46:51 | -0.152 | 2.0869 | 0.3306 | 728.24 | 0 | 0 | 0.3306 | 728.24 | 0.0007176 | 1580.56 | 0 | 0 | 0.0007176 | 1580.56 | 2023-05-16 15:33:00 | -0.0003172 | -1.1516 | -2536.5105 | 0 | 关闭
15758 | 21 | 3 | 恒流放电 | 02:11:00 | 106:47:21 | -0.152 | 2.0856 | 0.3319 | 731.03 | 0 | 0 | 0.3319 | 731.03 | 0.0007202 | 1586.38 | 0 | 0 | 0.0007202 | 1586.38 | 2023-05-16 15:33:30 | -0.000317 | -0.9744 | -2146.2404 | 0 | 关闭
15759 | 21 | 3 | 恒流放电 | 02:11:30 | 106:47:51 | -0.152 | 2.0843 | 0.3332 | 733.82 | 0 | 0 | 0.3332 | 733.82 | 0.0007229 | 1592.2 | 0 | 0 | 0.0007229 | 1592.2 | 2023-05-16 15:34:00 | -0.0003168 | -0.9744 | -2146.2028 | 0 | 关闭
15760 | 21 | 3 | 恒流放电 | 02:12:00 | 106:48:21 | -0.152 | 2.0829 | 0.3344 | 736.61 | 0 | 0 | 0.3344 | 736.61 | 0.0007255 | 1598.01 | 0 | 0 | 0.0007255 | 1598.01 | 2023-05-16 15:34:30 | -0.0003166 | -0.9048 | -1992.9376 | 0 | 关闭
15761 | 21 | 3 | 恒流放电 | 02:12:30 | 106:48:51 | -0.152 | 2.0815 | 0.3357 | 739.4 | 0 | 0 | 0.3357 | 739.4 | 0.0007281 | 1603.82 | 0 | 0 | 0.0007281 | 1603.82 | 2023-05-16 15:35:00 | -0.0003164 | -0.9048 | -1992.9376 | 0 | 关闭
15762 | 21 | 3 | 恒流放电 | 02:13:00 | 106:49:21 | -0.152 | 2.08 | 0.337 | 742.19 | 0 | 0 | 0.337 | 742.19 | 0.0007308 | 1609.63 | 0 | 0 | 0.0007308 | 1609.63 | 2023-05-16 15:35:30 | -0.0003162 | -0.8445 | -1860.0424 | 0 | 关闭
15763 | 21 | 3 | 恒流放电 | 02:13:30 | 106:49:51 | -0.152 | 2.0784 | 0.3382 | 744.98 | 0 | 0 | 0.3382 | 744.98 | 0.0007334 | 1615.43 | 0 | 0 | 0.0007334 | 1615.43 | 2023-05-16 15:36:00 | -0.0003159 | -0.7917 | -1743.8204 | 0 | 关闭
15764 | 21 | 3 | 恒流放电 | 02:14:00 | 106:50:21 | -0.152 | 2.0768 | 0.3395 | 747.77 | 0 | 0 | 0.3395 | 747.77 | 0.000736 | 1621.22 | 0 | 0 | 0.000736 | 1621.22 | 2023-05-16 15:36:30 | -0.0003157 | -0.7917 | -1743.8204 | 0 | 关闭
15765 | 21 | 3 | 恒流放电 | 02:14:30 | 106:50:51 | -0.152 | 2.0748 | 0.3408 | 750.56 | 0 | 0 | 0.3408 | 750.56 | 0.0007387 | 1627.02 | 0 | 0 | 0.0007387 | 1627.02 | 2023-05-16 15:37:00 | -0.0003154 | -0.6333 | -1395.0318 | 0 | 关闭
15766 | 21 | 3 | 恒流放电 | 02:15:00 | 106:51:21 | -0.152 | 2.0728 | 0.342 | 753.35 | 0 | 0 | 0.342 | 753.35 | 0.0007413 | 1632.8 | 0 | 0 | 0.0007413 | 1632.8 | 2023-05-16 15:37:30 | -0.0003151 | -0.6334 | -1395.0563 | 0 | 关闭
15767 | 21 | 3 | 恒流放电 | 02:15:30 | 106:51:51 | -0.152 | 2.0707 | 0.3433 | 756.14 | 0 | 0 | 0.3433 | 756.14 | 0.0007439 | 1638.58 | 0 | 0 | 0.0007439 | 1638.58 | 2023-05-16 15:38:00 | -0.0003148 | -0.6032 | -1328.6483 | 0 | 关闭
15768 | 21 | 3 | 恒流放电 | 02:16:00 | 106:52:21 | -0.152 | 2.0683 | 0.3446 | 758.93 | 0 | 0 | 0.3446 | 758.93 | 0.0007465 | 1644.36 | 0 | 0 | 0.0007465 | 1644.36 | 2023-05-16 15:38:30 | -0.0003144 | -0.5278 | -1162.5061 | 0 | 关闭
15769 | 21 | 3 | 恒流放电 | 02:16:30 | 106:52:51 | -0.152 | 2.0657 | 0.3458 | 761.72 | 0 | 0 | 0.3458 | 761.72 | 0.0007492 | 1650.12 | 0 | 0 | 0.0007492 | 1650.12 | 2023-05-16 15:39:00 | -0.000314 | -0.4872 | -1073.139 | 0 | 关闭
15770 | 21 | 3 | 恒流放电 | 02:17:00 | 106:53:21 | -0.152 | 2.0628 | 0.3471 | 764.51 | 0 | 0 | 0.3471 | 764.51 | 0.0007518 | 1655.88 | 0 | 0 | 0.0007518 | 1655.88 | 2023-05-16 15:39:30 | -0.0003136 | -0.4368 | -962.1078 | 0 | 关闭
15771 | 21 | 3 | 恒流放电 | 02:17:30 | 106:53:51 | -0.152 | 2.0595 | 0.3484 | 767.3 | 0 | 0 | 0.3484 | 767.3 | 0.0007544 | 1661.63 | 0 | 0 | 0.0007544 | 1661.63 | 2023-05-16 15:40:00 | -0.000313 | -0.3839 | -845.4887 | 0 | 关闭
15772 | 21 | 3 | 恒流放电 | 02:18:00 | 106:54:21 | -0.152 | 2.0558 | 0.3496 | 770.09 | 0 | 0 | 0.3496 | 770.09 | 0.000757 | 1667.38 | 0 | 0 | 0.000757 | 1667.38 | 2023-05-16 15:40:30 | -0.0003125 | -0.3424 | -754.0845 | 0 | 关闭
15773 | 21 | 3 | 恒流放电 | 02:18:30 | 106:54:51 | -0.152 | 2.0514 | 0.3509 | 772.88 | 0 | 0 | 0.3509 | 772.88 | 0.0007596 | 1673.11 | 0 | 0 | 0.0007596 | 1673.11 | 2023-05-16 15:41:00 | -0.0003118 | -0.2879 | -634.1276 | 0 | 关闭
15774 | 21 | 3 | 恒流放电 | 02:19:00 | 106:55:21 | -0.152 | 2.046 | 0.3522 | 775.67 | 0 | 0 | 0.3522 | 775.67 | 0.0007622 | 1678.82 | 0 | 0 | 0.0007622 | 1678.82 | 2023-05-16 15:41:30 | -0.000311 | -0.2346 | -516.6875 | 0 | 关闭
15775 | 21 | 3 | 恒流放电 | 02:19:30 | 106:55:51 | -0.152 | 2.0392 | 0.3534 | 778.46 | 0 | 0 | 0.3534 | 778.46 | 0.0007648 | 1684.52 | 0 | 0 | 0.0007648 | 1684.52 | 2023-05-16 15:42:00 | -0.00031 | -0.1863 | -410.3035 | 0 | 关闭
15776 | 21 | 3 | 恒流放电 | 02:20:00 | 106:56:21 | -0.152 | 2.0304 | 0.3547 | 781.25 | 0 | 0 | 0.3547 | 781.25 | 0.0007674 | 1690.2 | 0 | 0 | 0.0007674 | 1690.2 | 2023-05-16 15:42:30 | -0.0003086 | -0.1439 | -317.0638 | 0 | 关闭
15777 | 21 | 3 | 恒流放电 | 02:20:26 | 106:56:47 | -0.152 | 2.0204 | 0.3558 | 783.69 | 0 | 0 | 0.3558 | 783.69 | 0.0007696 | 1695.13 | 0 | 0 | 0.0007696 | 1695.13 | 2023-05-16 15:42:56 | -0.0003071 | -0.1106 | -243.6711 | 0 | 关闭
15778 | 21 | 3 | 恒流放电 | 02:20:30 | 106:56:51 | -0.152 | 2.0187 | 0.356 | 784.04 | 0 | 0 | 0.356 | 784.04 | 0.0007699 | 1695.85 | 0 | 0 | 0.0007699 | 1695.85 | 2023-05-16 15:43:00 | -0.0003069 | -0.0944 | -207.8547 | 0 | 关闭
15779 | 21 | 3 | 恒流放电 | 02:20:50 | 106:57:11 | -0.152 | 2.0087 | 0.3568 | 785.93 | 0 | 0 | 0.3568 | 785.93 | 0.0007716 | 1699.65 | 0 | 0 | 0.0007716 | 1699.65 | 2023-05-16 15:43:20 | -0.0003053 | -0.0857 | -188.8057 | 0 | 关闭
15780 | 21 | 3 | 恒流放电 | 02:21:00 | 106:57:21 | -0.152 | 2.0035 | 0.3572 | 786.83 | 0 | 0 | 0.3572 | 786.83 | 0.0007725 | 1701.46 | 0 | 0 | 0.0007725 | 1701.46 | 2023-05-16 15:43:30 | -0.0003046 | -0.0788 | -173.4911 | 0 | 关闭
15781 | 21 | 3 | 恒流放电 | 02:21:16 | 106:57:38 | -0.152 | 1.9935 | 0.3579 | 788.41 | 0 | 0 | 0.3579 | 788.41 | 0.0007739 | 1704.6 | 0 | 0 | 0.0007739 | 1704.6 | 2023-05-16 15:43:47 | -0.0003031 | -0.0714 | -157.1708 | 0 | 关闭
15782 | 21 | 3 | 恒流放电 | 02:21:30 | 106:57:51 | -0.152 | 1.9852 | 0.3585 | 789.62 | 0 | 0 | 0.3585 | 789.62 | 0.000775 | 1707.03 | 0 | 0 | 0.000775 | 1707.03 | 2023-05-16 15:44:00 | -0.0003018 | -0.0666 | -146.7898 | 0 | 关闭
15783 | 21 | 3 | 恒流放电 | 02:21:46 | 106:58:07 | -0.152 | 1.9752 | 0.3592 | 791.12 | 0 | 0 | 0.3592 | 791.12 | 0.0007763 | 1709.99 | 0 | 0 | 0.0007763 | 1709.99 | 2023-05-16 15:44:16 | -0.0003003 | -0.068 | -149.7406 | 0 | 关闭
15784 | 21 | 3 | 恒流放电 | 02:22:00 | 106:58:21 | -0.152 | 1.9663 | 0.3598 | 792.41 | 0 | 0 | 0.3598 | 792.41 | 0.0007775 | 1712.54 | 0 | 0 | 0.0007775 | 1712.54 | 2023-05-16 15:44:30 | -0.0002989 | -0.0659 | -145.2535 | 0 | 关闭
15785 | 21 | 3 | 恒流放电 | 02:22:15 | 106:58:37 | -0.152 | 1.9563 | 0.3604 | 793.88 | 0 | 0 | 0.3604 | 793.88 | 0.0007788 | 1715.42 | 0 | 0 | 0.0007788 | 1715.42 | 2023-05-16 15:44:46 | -0.0002974 | -0.0667 | -146.9359 | 0 | 关闭
15786 | 21 | 3 | 恒流放电 | 02:22:30 | 106:58:51 | -0.152 | 1.9474 | 0.361 | 795.2 | 0 | 0 | 0.361 | 795.2 | 0.00078 | 1718 | 0 | 0 | 0.00078 | 1718 | 2023-05-16 15:45:00 | -0.000296 | -0.0674 | -148.3938 | 0 | 关闭
15787 | 21 | 3 | 恒流放电 | 02:22:45 | 106:59:07 | -0.152 | 1.9374 | 0.3617 | 796.67 | 0 | 0 | 0.3617 | 796.67 | 0.0007813 | 1720.85 | 0 | 0 | 0.0007813 | 1720.85 | 2023-05-16 15:45:16 | -0.0002945 | -0.0667 | -146.9506 | 0 | 关闭
15788 | 21 | 3 | 恒流放电 | 02:23:00 | 106:59:21 | -0.152 | 1.9284 | 0.3623 | 797.99 | 0 | 0 | 0.3623 | 797.99 | 0.0007824 | 1723.4 | 0 | 0 | 0.0007824 | 1723.4 | 2023-05-16 15:45:30 | -0.0002931 | -0.0666 | -146.7341 | 0 | 关闭
15789 | 21 | 3 | 恒流放电 | 02:23:15 | 106:59:37 | -0.152 | 1.9183 | 0.363 | 799.46 | 0 | 0 | 0.363 | 799.46 | 0.0007837 | 1726.23 | 0 | 0 | 0.0007837 | 1726.23 | 2023-05-16 15:45:46 | -0.0002916 | -0.0661 | -145.4956 | 0 | 关闭
15790 | 21 | 3 | 恒流放电 | 02:23:30 | 106:59:51 | -0.152 | 1.9094 | 0.3636 | 800.78 | 0 | 0 | 0.3636 | 800.78 | 0.0007849 | 1728.76 | 0 | 0 | 0.0007849 | 1728.76 | 2023-05-16 15:46:00 | -0.0002902 | -0.0674 | -148.3883 | 0 | 关闭
15791 | 21 | 3 | 恒流放电 | 02:23:45 | 107:00:07 | -0.152 | 1.8994 | 0.3642 | 802.25 | 0 | 0 | 0.3642 | 802.25 | 0.0007861 | 1731.56 | 0 | 0 | 0.0007861 | 1731.56 | 2023-05-16 15:46:16 | -0.0002887 | -0.0667 | -146.9457 | 0 | 关闭
15792 | 21 | 3 | 恒流放电 | 02:24:00 | 107:00:21 | -0.152 | 1.8904 | 0.3648 | 803.57 | 0 | 0 | 0.3648 | 803.57 | 0.0007873 | 1734.06 | 0 | 0 | 0.0007873 | 1734.06 | 2023-05-16 15:46:30 | -0.0002874 | -0.0666 | -146.7395 | 0 | 关闭
15793 | 21 | 3 | 恒流放电 | 02:24:16 | 107:00:37 | -0.152 | 1.8804 | 0.3655 | 805.07 | 0 | 0 | 0.3655 | 805.07 | 0.0007885 | 1736.88 | 0 | 0 | 0.0007885 | 1736.88 | 2023-05-16 15:46:46 | -0.0002858 | -0.068 | -149.7357 | 0 | 关闭
15794 | 21 | 3 | 恒流放电 | 02:24:30 | 107:00:51 | -0.152 | 1.8719 | 0.3661 | 806.36 | 0 | 0 | 0.3661 | 806.36 | 0.0007896 | 1739.31 | 0 | 0 | 0.0007896 | 1739.31 | 2023-05-16 15:47:00 | -0.0002845 | -0.069 | -152.0832 | 0 | 关闭
15795 | 21 | 3 | 恒流放电 | 02:24:46 | 107:01:07 | -0.152 | 1.8619 | 0.3668 | 807.9 | 0 | 0 | 0.3668 | 807.9 | 0.0007909 | 1742.17 | 0 | 0 | 0.0007909 | 1742.17 | 2023-05-16 15:47:17 | -0.000283 | -0.0697 | -153.4655 | 0 | 关闭
15796 | 21 | 3 | 恒流放电 | 02:25:00 | 107:01:21 | -0.152 | 1.8539 | 0.3674 | 809.16 | 0 | 0 | 0.3674 | 809.16 | 0.000792 | 1744.51 | 0 | 0 | 0.000792 | 1744.51 | 2023-05-16 15:47:30 | -0.0002818 | -0.0712 | -156.9322 | 0 | 关闭
15797 | 21 | 3 | 恒流放电 | 02:25:16 | 107:01:37 | -0.152 | 1.8439 | 0.3681 | 810.69 | 0 | 0 | 0.3681 | 810.69 | 0.0007933 | 1747.34 | 0 | 0 | 0.0007933 | 1747.34 | 2023-05-16 15:47:47 | -0.0002803 | -0.0697 | -153.4557 | 0 | 关闭
15798 | 21 | 3 | 恒流放电 | 02:25:30 | 107:01:51 | -0.152 | 1.8358 | 0.3686 | 811.95 | 0 | 0 | 0.3686 | 811.95 | 0.0007943 | 1749.65 | 0 | 0 | 0.0007943 | 1749.65 | 2023-05-16 15:48:00 | -0.000279 | -0.0704 | -155.0189 | 0 | 关闭
15799 | 21 | 3 | 恒流放电 | 02:25:46 | 107:02:07 | -0.152 | 1.8258 | 0.3693 | 813.48 | 0 | 0 | 0.3693 | 813.48 | 0.0007956 | 1752.46 | 0 | 0 | 0.0007956 | 1752.46 | 2023-05-16 15:48:17 | -0.0002775 | -0.0697 | -153.4508 | 0 | 关闭
15800 | 21 | 3 | 恒流放电 | 02:26:00 | 107:02:21 | -0.152 | 1.8177 | 0.3699 | 814.74 | 0 | 0 | 0.3699 | 814.74 | 0.0007967 | 1754.75 | 0 | 0 | 0.0007967 | 1754.75 | 2023-05-16 15:48:30 | -0.0002763 | -0.0704 | -154.9948 | 0 | 关闭
15801 | 21 | 3 | 恒流放电 | 02:26:16 | 107:02:37 | -0.152 | 1.8077 | 0.3706 | 816.26 | 0 | 0 | 0.3706 | 816.26 | 0.0007979 | 1757.51 | 0 | 0 | 0.0007979 | 1757.51 | 2023-05-16 15:48:47 | -0.0002748 | -0.0692 | -152.5257 | 0 | 关闭
15802 | 21 | 3 | 恒流放电 | 02:26:30 | 107:02:51 | -0.152 | 1.7995 | 0.3712 | 817.53 | 0 | 0 | 0.3712 | 817.53 | 0.0007989 | 1759.8 | 0 | 0 | 0.0007989 | 1759.8 | 2023-05-16 15:49:00 | -0.0002735 | -0.07 | -154.2626 | 0 | 关闭
15803 | 21 | 3 | 恒流放电 | 02:26:46 | 107:03:08 | -0.152 | 1.7895 | 0.3719 | 819.07 | 0 | 0 | 0.3719 | 819.07 | 0.0008002 | 1762.57 | 0 | 0 | 0.0008002 | 1762.57 | 2023-05-16 15:49:17 | -0.000272 | -0.0701 | -154.371 | 0 | 关闭
15804 | 21 | 3 | 恒流放电 | 02:27:00 | 107:03:21 | -0.152 | 1.7815 | 0.3724 | 820.32 | 0 | 0 | 0.3724 | 820.32 | 0.0008012 | 1764.79 | 0 | 0 | 0.0008012 | 1764.79 | 2023-05-16 15:49:30 | -0.0002708 | -0.0707 | -155.7819 | 0 | 关闭
15805 | 21 | 3 | 恒流放电 | 02:27:16 | 107:03:38 | -0.152 | 1.7715 | 0.3731 | 821.86 | 0 | 0 | 0.3731 | 821.86 | 0.0008025 | 1767.53 | 0 | 0 | 0.0008025 | 1767.53 | 2023-05-16 15:49:47 | -0.0002693 | -0.0701 | -154.3906 | 0 | 关闭
15806 | 21 | 3 | 恒流放电 | 02:27:30 | 107:03:51 | -0.152 | 1.7636 | 0.3737 | 823.11 | 0 | 0 | 0.3737 | 823.11 | 0.0008035 | 1769.74 | 0 | 0 | 0.0008035 | 1769.74 | 2023-05-16 15:50:00 | -0.0002681 | -0.0716 | -157.7353 | 0 | 关闭
15807 | 21 | 3 | 恒流放电 | 02:27:47 | 107:04:08 | -0.152 | 1.7536 | 0.3744 | 824.71 | 0 | 0 | 0.3744 | 824.71 | 0.0008047 | 1772.57 | 0 | 0 | 0.0008047 | 1772.57 | 2023-05-16 15:50:17 | -0.0002665 | -0.073 | -160.9006 | 0 | 关闭
15808 | 21 | 3 | 恒流放电 | 02:28:00 | 107:04:21 | -0.152 | 1.7464 | 0.375 | 825.9 | 0 | 0 | 0.375 | 825.9 | 0.0008057 | 1774.63 | 0 | 0 | 0.0008057 | 1774.63 | 2023-05-16 15:50:30 | -0.0002655 | -0.0745 | -164.0425 | 0 | 关闭
15809 | 21 | 3 | 恒流放电 | 02:28:17 | 107:04:39 | -0.152 | 1.7364 | 0.3757 | 827.55 | 0 | 0 | 0.3757 | 827.55 | 0.000807 | 1777.52 | 0 | 0 | 0.000807 | 1777.52 | 2023-05-16 15:50:48 | -0.0002639 | -0.0752 | -165.5507 | 0 | 关闭
15810 | 21 | 3 | 恒流放电 | 02:28:30 | 107:04:51 | -0.152 | 1.7297 | 0.3762 | 828.69 | 0 | 0 | 0.3762 | 828.69 | 0.0008079 | 1779.48 | 0 | 0 | 0.0008079 | 1779.48 | 2023-05-16 15:51:00 | -0.0002629 | -0.0769 | -169.3442 | 0 | 关闭
15811 | 21 | 3 | 恒流放电 | 02:28:49 | 107:05:10 | -0.152 | 1.7197 | 0.377 | 830.45 | 0 | 0 | 0.377 | 830.45 | 0.0008093 | 1782.53 | 0 | 0 | 0.0008093 | 1782.53 | 2023-05-16 15:51:19 | -0.0002614 | -0.0802 | -176.7107 | 0 | 关闭
15812 | 21 | 3 | 恒流放电 | 02:29:00 | 107:05:21 | -0.152 | 1.7139 | 0.3775 | 831.48 | 0 | 0 | 0.3775 | 831.48 | 0.0008101 | 1784.29 | 0 | 0 | 0.0008101 | 1784.29 | 2023-05-16 15:51:30 | -0.0002605 | -0.0801 | -176.3802 | 0 | 关闭
15813 | 21 | 3 | 恒流放电 | 02:29:19 | 107:05:40 | -0.152 | 1.7039 | 0.3783 | 833.29 | 0 | 0 | 0.3783 | 833.29 | 0.0008115 | 1787.38 | 0 | 0 | 0.0008115 | 1787.38 | 2023-05-16 15:51:50 | -0.000259 | -0.0823 | -181.3607 | 0 | 关闭
15814 | 21 | 3 | 恒流放电 | 02:29:27 | 107:05:48 | -0.152 | 1.7 | 0.3786 | 834 | 0 | 0 | 0.3786 | 834 | 0.000812 | 1788.59 | 0 | 0 | 0.000812 | 1788.59 | 2023-05-16 15:51:57 | -0.0002584 | -0.0823 | -181.2066 | 0 | 关闭
15815 | 21 | 4 | 搁置 | 00:00:00 | 107:05:48 | 0 | 1.7054 | 0 | 0 | 0 | 0 | 0 | 0 | 0 | 0 | 0 | 0 | 0 | 0 | 2023-05-16 15:51:57 | 0 | 0 | 0 | 0 | 关闭
15816 | 21 | 4 | 搁置 | 00:00:00 | 107:05:48 | 0 | 1.7174 | 0 | 0 | 0 | 0 | 0 | 0 | 0 | 0 | 0 | 0 | 0 | 0 | 2023-05-16 15:51:58 | 0 | 0 | 0 | 0 | 关闭
15817 | 21 | 4 | 搁置 | 00:00:00 | 107:05:49 | 0 | 1.7304 | 0 | 0 | 0 | 0 | 0 | 0 | 0 | 0 | 0 | 0 | 0 | 0 | 2023-05-16 15:51:58 | 0 | 0 | 0 | 0 | 关闭
15818 | 21 | 4 | 搁置 | 00:00:01 | 107:05:49 | 0 | 1.7427 | 0 | 0 | 0 | 0 | 0 | 0 | 0 | 0 | 0 | 0 | 0 | 0 | 2023-05-16 15:51:58 | 0 | 0 | 0 | 0 | 关闭
15819 | 21 | 4 | 搁置 | 00:00:01 | 107:05:50 | 0 | 1.7533 | 0 | 0 | 0 | 0 | 0 | 0 | 0 | 0 | 0 | 0 | 0 | 0 | 2023-05-16 15:51:59 | 0 | 0 | 0 | 0 | 关闭
15820 | 21 | 4 | 搁置 | 00:00:01 | 107:05:50 | 0 | 1.7635 | 0 | 0 | 0 | 0 | 0 | 0 | 0 | 0 | 0 | 0 | 0 | 0 | 2023-05-16 15:51:59 | 0 | 0 | 0 | 0 | 关闭
15821 | 21 | 4 | 搁置 | 00:00:02 | 107:05:50 | 0 | 1.774 | 0 | 0 | 0 | 0 | 0 | 0 | 0 | 0 | 0 | 0 | 0 | 0 | 2023-05-16 15:52:00 | 0 | 0 | 0 | 0 | 关闭
15822 | 21 | 4 | 搁置 | 00:00:02 | 107:05:51 | 0 | 1.7842 | 0 | 0 | 0 | 0 | 0 | 0 | 0 | 0 | 0 | 0 | 0 | 0 | 2023-05-16 15:52:00 | 0 | 0 | 0 | 0 | 关闭
15823 | 21 | 4 | 搁置 | 00:00:03 | 107:05:52 | 0 | 1.7946 | 0 | 0 | 0 | 0 | 0 | 0 | 0 | 0 | 0 | 0 | 0 | 0 | 2023-05-16 15:52:01 | 0 | 0 | 0 | 0 | 关闭
15824 | 21 | 4 | 搁置 | 00:00:04 | 107:05:52 | 0 | 1.8048 | 0 | 0 | 0 | 0 | 0 | 0 | 0 | 0 | 0 | 0 | 0 | 0 | 2023-05-16 15:52:01 | 0 | 0 | 0 | 0 | 关闭
15825 | 21 | 4 | 搁置 | 00:00:04 | 107:05:53 | 0 | 1.8156 | 0 | 0 | 0 | 0 | 0 | 0 | 0 | 0 | 0 | 0 | 0 | 0 | 2023-05-16 15:52:02 | 0 | 0 | 0 | 0 | 关闭
15826 | 21 | 4 | 搁置 | 00:00:05 | 107:05:54 | 0 | 1.8266 | 0 | 0 | 0 | 0 | 0 | 0 | 0 | 0 | 0 | 0 | 0 | 0 | 2023-05-16 15:52:03 | 0 | 0 | 0 | 0 | 关闭
15827 | 21 | 4 | 搁置 | 00:00:06 | 107:05:54 | 0 | 1.8366 | 0 | 0 | 0 | 0 | 0 | 0 | 0 | 0 | 0 | 0 | 0 | 0 | 2023-05-16 15:52:04 | 0 | 0 | 0 | 0 | 关闭
15828 | 21 | 4 | 搁置 | 00:00:07 | 107:05:55 | 0 | 1.8473 | 0 | 0 | 0 | 0 | 0 | 0 | 0 | 0 | 0 | 0 | 0 | 0 | 2023-05-16 15:52:05 | 0 | 0 | 0 | 0 | 关闭
15829 | 21 | 4 | 搁置 | 00:00:08 | 107:05:56 | 0 | 1.8582 | 0 | 0 | 0 | 0 | 0 | 0 | 0 | 0 | 0 | 0 | 0 | 0 | 2023-05-16 15:52:06 | 0 | 0 | 0 | 0 | 关闭
15830 | 21 | 4 | 搁置 | 00:00:09 | 107:05:57 | 0 | 1.8684 | 0 | 0 | 0 | 0 | 0 | 0 | 0 | 0 | 0 | 0 | 0 | 0 | 2023-05-16 15:52:07 | 0 | 0 | 0 | 0 | 关闭
15831 | 21 | 4 | 搁置 | 00:00:10 | 107:05:58 | 0 | 1.8791 | 0 | 0 | 0 | 0 | 0 | 0 | 0 | 0 | 0 | 0 | 0 | 0 | 2023-05-16 15:52:08 | 0 | 0 | 0 | 0 | 关闭
15832 | 21 | 4 | 搁置 | 00:00:11 | 107:06:00 | 0 | 1.8896 | 0 | 0 | 0 | 0 | 0 | 0 | 0 | 0 | 0 | 0 | 0 | 0 | 2023-05-16 15:52:09 | 0 | 0 | 0 | 0 | 关闭
15833 | 21 | 4 | 搁置 | 00:00:12 | 107:06:01 | 0 | 1.9003 | 0 | 0 | 0 | 0 | 0 | 0 | 0 | 0 | 0 | 0 | 0 | 0 | 2023-05-16 15:52:10 | 0 | 0 | 0 | 0 | 关闭
15834 | 21 | 4 | 搁置 | 00:00:14 | 107:06:02 | 0 | 1.911 | 0 | 0 | 0 | 0 | 0 | 0 | 0 | 0 | 0 | 0 | 0 | 0 | 2023-05-16 15:52:12 | 0 | 0 | 0 | 0 | 关闭
15835 | 21 | 4 | 搁置 | 00:00:15 | 107:06:04 | 0 | 1.9211 | 0 | 0 | 0 | 0 | 0 | 0 | 0 | 0 | 0 | 0 | 0 | 0 | 2023-05-16 15:52:13 | 0 | 0 | 0 | 0 | 关闭
15836 | 21 | 4 | 搁置 | 00:00:17 | 107:06:05 | 0 | 1.9319 | 0 | 0 | 0 | 0 | 0 | 0 | 0 | 0 | 0 | 0 | 0 | 0 | 2023-05-16 15:52:15 | 0 | 0 | 0 | 0 | 关闭
15837 | 21 | 4 | 搁置 | 00:00:19 | 107:06:07 | 0 | 1.9423 | 0 | 0 | 0 | 0 | 0 | 0 | 0 | 0 | 0 | 0 | 0 | 0 | 2023-05-16 15:52:16 | 0 | 0 | 0 | 0 | 关闭
15838 | 21 | 4 | 搁置 | 00:00:20 | 107:06:09 | 0 | 1.9528 | 0 | 0 | 0 | 0 | 0 | 0 | 0 | 0 | 0 | 0 | 0 | 0 | 2023-05-16 15:52:18 | 0 | 0 | 0 | 0 | 关闭
15839 | 21 | 4 | 搁置 | 00:00:22 | 107:06:11 | 0 | 1.9629 | 0 | 0 | 0 | 0 | 0 | 0 | 0 | 0 | 0 | 0 | 0 | 0 | 2023-05-16 15:52:20 | 0 | 0 | 0 | 0 | 关闭
15840 | 21 | 4 | 搁置 | 00:00:24 | 107:06:13 | 0 | 1.9729 | 0 | 0 | 0 | 0 | 0 | 0 | 0 | 0 | 0 | 0 | 0 | 0 | 2023-05-16 15:52:22 | 0 | 0 | 0 | 0 | 关闭
15841 | 21 | 4 | 搁置 | 00:00:26 | 107:06:15 | 0 | 1.983 | 0 | 0 | 0 | 0 | 0 | 0 | 0 | 0 | 0 | 0 | 0 | 0 | 2023-05-16 15:52:24 | 0 | 0 | 0 | 0 | 关闭
15842 | 21 | 4 | 搁置 | 00:00:29 | 107:06:17 | 0 | 1.9933 | 0 | 0 | 0 | 0 | 0 | 0 | 0 | 0 | 0 | 0 | 0 | 0 | 2023-05-16 15:52:27 | 0 | 0 | 0 | 0 | 关闭
15843 | 21 | 4 | 搁置 | 00:00:30 | 107:06:18 | 0 | 1.9961 | 0 | 0 | 0 | 0 | 0 | 0 | 0 | 0 | 0 | 0 | 0 | 0 | 2023-05-16 15:52:27 | 0 | 0 | 0 | 0 | 关闭
15844 | 21 | 4 | 搁置 | 00:00:32 | 107:06:21 | 0 | 2.0063 | 0 | 0 | 0 | 0 | 0 | 0 | 0 | 0 | 0 | 0 | 0 | 0 | 2023-05-16 15:52:30 | 0 | 0 | 0 | 0 | 关闭
15845 | 21 | 4 | 搁置 | 00:00:35 | 107:06:24 | 0 | 2.0165 | 0 | 0 | 0 | 0 | 0 | 0 | 0 | 0 | 0 | 0 | 0 | 0 | 2023-05-16 15:52:33 | 0 | 0 | 0 | 0 | 关闭
15846 | 21 | 4 | 搁置 | 00:00:38 | 107:06:27 | 0 | 2.0267 | 0 | 0 | 0 | 0 | 0 | 0 | 0 | 0 | 0 | 0 | 0 | 0 | 2023-05-16 15:52:36 | 0 | 0 | 0 | 0 | 关闭
15847 | 21 | 4 | 搁置 | 00:00:42 | 107:06:30 | 0 | 2.037 | 0 | 0 | 0 | 0 | 0 | 0 | 0 | 0 | 0 | 0 | 0 | 0 | 2023-05-16 15:52:40 | 0 | 0 | 0 | 0 | 关闭
15848 | 21 | 4 | 搁置 | 00:00:46 | 107:06:34 | 0 | 2.0471 | 0 | 0 | 0 | 0 | 0 | 0 | 0 | 0 | 0 | 0 | 0 | 0 | 2023-05-16 15:52:44 | 0 | 0 | 0 | 0 | 关闭
15849 | 21 | 4 | 搁置 | 00:00:50 | 107:06:39 | 0 | 2.0571 | 0 | 0 | 0 | 0 | 0 | 0 | 0 | 0 | 0 | 0 | 0 | 0 | 2023-05-16 15:52:48 | 0 | 0 | 0 | 0 | 关闭
15850 | 21 | 4 | 搁置 | 00:00:55 | 107:06:44 | 0 | 2.0672 | 0 | 0 | 0 | 0 | 0 | 0 | 0 | 0 | 0 | 0 | 0 | 0 | 2023-05-16 15:52:53 | 0 | 0 | 0 | 0 | 关闭
15851 | 21 | 4 | 搁置 | 00:01:00 | 107:06:48 | 0 | 2.0745 | 0 | 0 | 0 | 0 | 0 | 0 | 0 | 0 | 0 | 0 | 0 | 0 | 2023-05-16 15:52:57 | 0 | 0 | 0 | 0 | 关闭
15852 | 21 | 5 | 恒流充电 | 00:00:00 | 107:06:48 | 0.1519 | 2.0823 | 0 | 0 | 0 | 0 | 0 | 0 | 0 | 0 | 0 | 0 | 0 | 0 | 2023-05-16 15:52:58 | 0.0003164 | 0 | 0 | 0 | 关闭
15853 | 21 | 5 | 恒流充电 | 00:00:00 | 107:06:48 | 0.152 | 2.0931 | 0 | 0.04 | 0 | 0.04 | 0 | 0 | 0 | 0.08 | 0 | 0.08 | 0 | 0 | 2023-05-16 15:52:58 | 0.0003181 | 0.0016 | 3.4433 | 0 | 关闭
15854 | 21 | 5 | 恒流充电 | 00:00:00 | 107:06:49 | 0.152 | 2.1072 | 0 | 0.07 | 0 | 0.07 | 0 | 0 | 1e-07 | 0.14 | 1e-07 | 0.14 | 0 | 0 | 2023-05-16 15:52:58 | 0.0003203 | 0.0009 | 1.9787 | 0 | 关闭
15855 | 21 | 5 | 恒流充电 | 00:00:01 | 107:06:49 | 0.152 | 2.1201 | 0 | 0.09 | 0 | 0.09 | 0 | 0 | 1e-07 | 0.2 | 1e-07 | 0.2 | 0 | 0 | 2023-05-16 15:52:58 | 0.0003223 | 0.001 | 2.1633 | 0 | 关闭
15856 | 21 | 5 | 恒流充电 | 00:00:01 | 107:06:49 | 0.152 | 2.1331 | 0.0001 | 0.13 | 0.0001 | 0.13 | 0 | 0 | 1e-07 | 0.27 | 1e-07 | 0.27 | 0 | 0 | 2023-05-16 15:52:59 | 0.0003243 | 0.0013 | 2.8616 | 0 | 关闭
15857 | 21 | 5 | 恒流充电 | 00:00:01 | 107:06:50 | 0.152 | 2.1437 | 0.0001 | 0.17 | 0.0001 | 0.17 | 0 | 0 | 2e-07 | 0.35 | 2e-07 | 0.35 | 0 | 0 | 2023-05-16 15:52:59 | 0.0003259 | 0.0016 | 3.5095 | 0 | 关闭
15858 | 21 | 5 | 恒流充电 | 00:00:02 | 107:06:50 | 0.152 | 2.1547 | 0.0001 | 0.21 | 0.0001 | 0.21 | 0 | 0 | 2e-07 | 0.45 | 2e-07 | 0.45 | 0 | 0 | 2023-05-16 15:53:00 | 0.0003275 | 0.0019 | 4.2279 | 0 | 关闭
15859 | 21 | 5 | 恒流充电 | 00:00:03 | 107:06:51 | 0.152 | 2.166 | 0.0001 | 0.28 | 0.0001 | 0.28 | 0 | 0 | 3e-07 | 0.59 | 3e-07 | 0.59 | 0 | 0 | 2023-05-16 15:53:00 | 0.0003293 | 0.0026 | 5.7611 | 0 | 关闭
15860 | 21 | 5 | 恒流充电 | 00:00:04 | 107:06:52 | 0.152 | 2.1768 | 0.0002 | 0.37 | 0.0002 | 0.37 | 0 | 0 | 4e-07 | 0.8 | 4e-07 | 0.8 | 0 | 0 | 2023-05-16 15:53:01 | 0.0003309 | 0.0039 | 8.6117 | 0 | 关闭
15861 | 21 | 5 | 恒流充电 | 00:00:05 | 107:06:53 | 0.152 | 2.187 | 0.0002 | 0.5 | 0.0002 | 0.5 | 0 | 0 | 5e-07 | 1.08 | 5e-07 | 1.08 | 0 | 0 | 2023-05-16 15:53:03 | 0.0003324 | 0.0058 | 12.7648 | 0 | 关闭
15862 | 21 | 5 | 恒流充电 | 00:00:07 | 107:06:56 | 0.152 | 2.1973 | 0.0003 | 0.7 | 0.0003 | 0.7 | 0 | 0 | 7e-07 | 1.51 | 7e-07 | 1.51 | 0 | 0 | 2023-05-16 15:53:05 | 0.000334 | 0.0086 | 18.9619 | 0 | 关闭
15863 | 21 | 5 | 恒流充电 | 00:00:10 | 107:06:59 | 0.152 | 2.2073 | 0.0004 | 0.98 | 0.0004 | 0.98 | 0 | 0 | 1e-06 | 2.12 | 1e-06 | 2.12 | 0 | 0 | 2023-05-16 15:53:08 | 0.0003355 | 0.0127 | 27.902 | 0 | 关闭
15864 | 21 | 5 | 恒流充电 | 00:00:14 | 107:07:03 | 0.152 | 2.2173 | 0.0006 | 1.37 | 0.0006 | 1.37 | 0 | 0 | 1.4e-06 | 2.99 | 1.4e-06 | 2.99 | 0 | 0 | 2023-05-16 15:53:12 | 0.0003371 | 0.0177 | 39.0608 | 0 | 关闭
15865 | 21 | 5 | 恒流充电 | 00:00:21 | 107:07:09 | 0.152 | 2.2273 | 0.0009 | 1.95 | 0.0009 | 1.95 | 0 | 0 | 1.9e-06 | 4.29 | 1.9e-06 | 4.29 | 0 | 0 | 2023-05-16 15:53:18 | 0.0003386 | 0.0266 | 58.5928 | 0 | 关闭
15866 | 21 | 5 | 恒流充电 | 00:00:30 | 107:07:18 | 0.152 | 2.237 | 0.0013 | 2.79 | 0.0013 | 2.79 | 0 | 0 | 2.8e-06 | 6.16 | 2.8e-06 | 6.16 | 0 | 0 | 2023-05-16 15:53:27 | 0.00034 | 0.0392 | 86.2929 | 0 | 关闭
15867 | 21 | 5 | 恒流充电 | 00:00:48 | 107:07:36 | 0.152 | 2.247 | 0.002 | 4.47 | 0.002 | 4.47 | 0 | 0 | 4.5e-06 | 9.93 | 4.5e-06 | 9.93 | 0 | 0 | 2023-05-16 15:53:46 | 0.0003415 | 0.0764 | 168.3395 | 0 | 关闭
15868 | 21 | 5 | 恒流充电 | 00:01:00 | 107:07:48 | 0.152 | 2.2498 | 0.0025 | 5.58 | 0.0025 | 5.58 | 0 | 0 | 5.6e-06 | 12.42 | 5.6e-06 | 12.42 | 0 | 0 | 2023-05-16 15:53:57 | 0.000342 | 0.1795 | 395.2652 | 0 | 关闭
15869 | 21 | 5 | 恒流充电 | 00:01:30 | 107:08:18 | 0.152 | 2.2505 | 0.0038 | 8.37 | 0.0038 | 8.37 | 0 | 0 | 8.5e-06 | 18.7 | 8.5e-06 | 18.7 | 0 | 0 | 2023-05-16 15:54:27 | 0.0003421 | 1.8096 | 3985.8402 | 0 | 关闭
15870 | 21 | 5 | 恒流充电 | 00:02:00 | 107:08:48 | 0.152 | 2.2473 | 0.0051 | 11.16 | 0.0051 | 11.16 | 0 | 0 | 1.13e-05 | 24.98 | 1.13e-05 | 24.98 | 0 | 0 | 2023-05-16 15:54:57 | 0.0003416 | -0.3958 | -871.9044 | 0 | 关闭
15871 | 21 | 5 | 恒流充电 | 00:02:30 | 107:09:18 | 0.152 | 2.2429 | 0.0063 | 13.95 | 0.0063 | 13.95 | 0 | 0 | 1.42e-05 | 31.24 | 1.42e-05 | 31.24 | 0 | 0 | 2023-05-16 15:55:27 | 0.0003409 | -0.2879 | -634.1026 | 0 | 关闭
15872 | 21 | 5 | 恒流充电 | 00:03:00 | 107:09:48 | 0.152 | 2.2384 | 0.0076 | 16.74 | 0.0076 | 16.74 | 0 | 0 | 1.7e-05 | 37.49 | 1.7e-05 | 37.49 | 0 | 0 | 2023-05-16 15:55:57 | 0.0003402 | -0.2815 | -620.0114 | 0 | 关闭
15873 | 21 | 5 | 恒流充电 | 00:03:30 | 107:10:18 | 0.152 | 2.2345 | 0.0089 | 19.53 | 0.0089 | 19.53 | 0 | 0 | 1.99e-05 | 43.73 | 1.99e-05 | 43.73 | 0 | 0 | 2023-05-16 15:56:27 | 0.0003396 | -0.3248 | -715.3978 | 0 | 关闭
15874 | 21 | 5 | 恒流充电 | 00:04:00 | 107:10:48 | 0.152 | 2.231 | 0.0101 | 22.32 | 0.0101 | 22.32 | 0 | 0 | 2.27e-05 | 49.96 | 2.27e-05 | 49.96 | 0 | 0 | 2023-05-16 15:56:57 | 0.0003391 | -0.3619 | -797.1558 | 0 | 关闭
15875 | 21 | 5 | 恒流充电 | 00:04:30 | 107:11:18 | 0.152 | 2.228 | 0.0114 | 25.11 | 0.0114 | 25.11 | 0 | 0 | 2.55e-05 | 56.18 | 2.55e-05 | 56.18 | 0 | 0 | 2023-05-16 15:57:27 | 0.0003387 | -0.4222 | -930.0192 | 0 | 关闭
15876 | 21 | 5 | 恒流充电 | 00:05:00 | 107:11:48 | 0.152 | 2.2254 | 0.0127 | 27.9 | 0.0127 | 27.9 | 0 | 0 | 2.83e-05 | 62.39 | 2.83e-05 | 62.39 | 0 | 0 | 2023-05-16 15:57:57 | 0.0003383 | -0.4872 | -1073.092 | 0 | 关闭
15877 | 21 | 5 | 恒流充电 | 00:05:30 | 107:12:18 | 0.152 | 2.2233 | 0.0139 | 30.69 | 0.0139 | 30.69 | 0 | 0 | 3.11e-05 | 68.6 | 3.11e-05 | 68.6 | 0 | 0 | 2023-05-16 15:58:27 | 0.0003379 | -0.6032 | -1328.5842 | 0 | 关闭
15878 | 21 | 5 | 恒流充电 | 00:06:00 | 107:12:48 | 0.152 | 2.2214 | 0.0152 | 33.48 | 0.0152 | 33.48 | 0 | 0 | 3.4e-05 | 74.8 | 3.4e-05 | 74.8 | 0 | 0 | 2023-05-16 15:58:57 | 0.0003376 | -0.6667 | -1468.4288 | 0 | 关闭
15879 | 21 | 5 | 恒流充电 | 00:06:30 | 107:13:18 | 0.152 | 2.2198 | 0.0165 | 36.27 | 0.0165 | 36.27 | 0 | 0 | 3.68e-05 | 81 | 3.68e-05 | 81 | 0 | 0 | 2023-05-16 15:59:27 | 0.0003374 | -0.7917 | -1743.7668 | 0 | 关闭
15880 | 21 | 5 | 恒流充电 | 00:07:00 | 107:13:48 | 0.152 | 2.2184 | 0.0177 | 39.06 | 0.0177 | 39.06 | 0 | 0 | 3.96e-05 | 87.19 | 3.96e-05 | 87.19 | 0 | 0 | 2023-05-16 15:59:57 | 0.0003372 | -0.9048 | -1992.872 | 0 | 关闭
15881 | 21 | 5 | 恒流充电 | 00:07:30 | 107:14:18 | 0.152 | 2.2173 | 0.019 | 41.85 | 0.019 | 41.85 | 0 | 0 | 4.24e-05 | 93.38 | 4.24e-05 | 93.38 | 0 | 0 | 2023-05-16 16:00:27 | 0.000337 | -1.1515 | -2536.427 | 0 | 关闭
15882 | 21 | 5 | 恒流充电 | 00:08:00 | 107:14:48 | 0.152 | 2.2163 | 0.0203 | 44.64 | 0.0203 | 44.64 | 0 | 0 | 4.52e-05 | 99.56 | 4.52e-05 | 99.56 | 0 | 0 | 2023-05-16 16:00:57 | 0.0003369 | -1.2667 | -2790.0392 | 0 | 关闭
15883 | 21 | 5 | 恒流充电 | 00:08:30 | 107:15:18 | 0.152 | 2.2154 | 0.0215 | 47.43 | 0.0215 | 47.43 | 0 | 0 | 4.8e-05 | 105.74 | 4.8e-05 | 105.74 | 0 | 0 | 2023-05-16 16:01:27 | 0.0003367 | -1.4074 | -3100.0503 | 0 | 关闭
15884 | 21 | 5 | 恒流充电 | 00:09:00 | 107:15:48 | 0.152 | 2.2148 | 0.0228 | 50.22 | 0.0228 | 50.22 | 0 | 0 | 5.08e-05 | 111.92 | 5.08e-05 | 111.92 | 0 | 0 | 2023-05-16 16:01:57 | 0.0003366 | -2.1111 | -4650.0857 | 0 | 关闭
15885 | 21 | 5 | 恒流充电 | 00:09:30 | 107:16:18 | 0.152 | 2.2142 | 0.0241 | 53.01 | 0.0241 | 53.01 | 0 | 0 | 5.36e-05 | 118.1 | 5.36e-05 | 118.1 | 0 | 0 | 2023-05-16 16:02:27 | 0.0003366 | -2.1111 | -4650.0551 | 0 | 关闭
15886 | 21 | 5 | 恒流充电 | 00:10:00 | 107:16:48 | 0.152 | 2.2136 | 0.0253 | 55.8 | 0.0253 | 55.8 | 0 | 0 | 5.64e-05 | 124.28 | 5.64e-05 | 124.28 | 0 | 0 | 2023-05-16 16:02:57 | 0.0003365 | -2.1111 | -4650.0653 | 0 | 关闭
15887 | 21 | 5 | 恒流充电 | 00:10:30 | 107:17:18 | 0.152 | 2.2132 | 0.0266 | 58.59 | 0.0266 | 58.59 | 0 | 0 | 5.92e-05 | 130.45 | 5.92e-05 | 130.45 | 0 | 0 | 2023-05-16 16:03:27 | 0.0003364 | -3.1667 | -6975.0061 | 0 | 关闭
15888 | 21 | 5 | 恒流充电 | 00:11:00 | 107:17:48 | 0.152 | 2.2129 | 0.0279 | 61.38 | 0.0279 | 61.38 | 0 | 0 | 6.2e-05 | 136.63 | 6.2e-05 | 136.63 | 0 | 0 | 2023-05-16 16:03:57 | 0.0003364 | -4.2222 | -9300.0897 | 0 | 关闭
15889 | 21 | 5 | 恒流充电 | 00:11:30 | 107:18:18 | 0.152 | 2.2127 | 0.0291 | 64.17 | 0.0291 | 64.17 | 0 | 0 | 6.48e-05 | 142.8 | 6.48e-05 | 142.8 | 0 | 0 | 2023-05-16 16:04:27 | 0.0003363 | -6.3334 | -13950.2876 | 0 | 关闭
15890 | 21 | 5 | 恒流充电 | 00:12:00 | 107:18:48 | 0.152 | 2.2125 | 0.0304 | 66.96 | 0.0304 | 66.96 | 0 | 0 | 6.76e-05 | 148.98 | 6.76e-05 | 148.98 | 0 | 0 | 2023-05-16 16:04:57 | 0.0003363 | -6.3334 | -13950.257 | 0 | 关闭
15891 | 21 | 5 | 恒流充电 | 00:12:30 | 107:19:18 | 0.152 | 2.2124 | 0.0317 | 69.75 | 0.0317 | 69.75 | 0 | 0 | 7.04e-05 | 155.15 | 7.04e-05 | 155.15 | 0 | 0 | 2023-05-16 16:05:27 | 0.0003363 | -12.6666 | -27900.0857 | 0 | 关闭
15892 | 21 | 5 | 恒流充电 | 00:13:00 | 107:19:48 | 0.152 | 2.2123 | 0.0329 | 72.54 | 0.0329 | 72.54 | 0 | 0 | 7.32e-05 | 161.32 | 7.32e-05 | 161.32 | 0 | 0 | 2023-05-16 16:05:57 | 0.0003363 | -12.6669 | -27900.6363 | 0 | 关闭
15893 | 21 | 5 | 恒流充电 | 00:13:30 | 107:20:18 | 0.152 | 2.2123 | 0.0342 | 75.33 | 0.0342 | 75.33 | 0 | 0 | 7.6e-05 | 167.49 | 7.6e-05 | 167.49 | 0 | 0 | 2023-05-16 16:06:27 | 0.0003363 | 0 | 0 | 0 | 关闭
15894 | 21 | 5 | 恒流充电 | 00:14:00 | 107:20:48 | 0.152 | 2.2123 | 0.0355 | 78.12 | 0.0355 | 78.12 | 0 | 0 | 7.88e-05 | 173.67 | 7.88e-05 | 173.67 | 0 | 0 | 2023-05-16 16:06:57 | 0.0003363 | 0 | 0 | 0 | 关闭
15895 | 21 | 5 | 恒流充电 | 00:14:30 | 107:21:18 | 0.152 | 2.2123 | 0.0367 | 80.91 | 0.0367 | 80.91 | 0 | 0 | 8.16e-05 | 179.84 | 8.16e-05 | 179.84 | 0 | 0 | 2023-05-16 16:07:27 | 0.0003363 | 0 | 0 | 0 | 关闭
15896 | 21 | 5 | 恒流充电 | 00:15:00 | 107:21:48 | 0.152 | 2.2124 | 0.038 | 83.7 | 0.038 | 83.7 | 0 | 0 | 8.44e-05 | 186.01 | 8.44e-05 | 186.01 | 0 | 0 | 2023-05-16 16:07:57 | 0.0003363 | 12.6665 | 27899.8409 | 0 | 关闭
15897 | 21 | 5 | 恒流充电 | 00:15:30 | 107:22:18 | 0.152 | 2.2126 | 0.0393 | 86.49 | 0.0393 | 86.49 | 0 | 0 | 8.73e-05 | 192.18 | 8.73e-05 | 192.18 | 0 | 0 | 2023-05-16 16:08:27 | 0.0003363 | 6.3332 | 13949.8287 | 0 | 关闭
15898 | 21 | 5 | 恒流充电 | 00:16:00 | 107:22:48 | 0.152 | 2.2127 | 0.0405 | 89.28 | 0.0405 | 89.28 | 0 | 0 | 9.01e-05 | 198.36 | 9.01e-05 | 198.36 | 0 | 0 | 2023-05-16 16:08:57 | 0.0003363 | 12.6666 | 27900.0245 | 0 | 关闭
15899 | 21 | 5 | 恒流充电 | 00:16:30 | 107:23:18 | 0.152 | 2.2129 | 0.0418 | 92.07 | 0.0418 | 92.07 | 0 | 0 | 9.29e-05 | 204.53 | 9.29e-05 | 204.53 | 0 | 0 | 2023-05-16 16:09:27 | 0.0003363 | 6.3333 | 13949.9816 | 0 | 关闭
15900 | 21 | 5 | 恒流充电 | 00:17:00 | 107:23:48 | 0.152 | 2.2131 | 0.0431 | 94.86 | 0.0431 | 94.86 | 0 | 0 | 9.57e-05 | 210.7 | 9.57e-05 | 210.7 | 0 | 0 | 2023-05-16 16:09:57 | 0.0003364 | 6.3332 | 13949.8287 | 0 | 关闭
15901 | 21 | 5 | 恒流充电 | 00:17:30 | 107:24:18 | 0.152 | 2.2133 | 0.0443 | 97.65 | 0.0443 | 97.65 | 0 | 0 | 9.85e-05 | 216.88 | 9.85e-05 | 216.88 | 0 | 0 | 2023-05-16 16:10:27 | 0.0003364 | 6.3333 | 13950.0734 | 0 | 关闭
15902 | 21 | 5 | 恒流充电 | 00:18:00 | 107:24:48 | 0.152 | 2.2136 | 0.0456 | 100.44 | 0.0456 | 100.44 | 0 | 0 | 0.0001013 | 223.05 | 0.0001013 | 223.05 | 0 | 0 | 2023-05-16 16:10:57 | 0.0003365 | 4.2222 | 9300.0082 | 0 | 关闭
15903 | 21 | 5 | 恒流充电 | 00:18:30 | 107:25:18 | 0.152 | 2.2138 | 0.0469 | 103.23 | 0.0469 | 103.23 | 0 | 0 | 0.0001041 | 229.23 | 0.0001041 | 229.23 | 0 | 0 | 2023-05-16 16:11:27 | 0.0003365 | 6.3332 | 13949.8593 | 0 | 关闭
15904 | 21 | 5 | 恒流充电 | 00:19:00 | 107:25:48 | 0.152 | 2.214 | 0.0481 | 106.02 | 0.0481 | 106.02 | 0 | 0 | 0.0001069 | 235.41 | 0.0001069 | 235.41 | 0 | 0 | 2023-05-16 16:11:57 | 0.0003365 | 6.3333 | 13950.0122 | 0 | 关闭
15905 | 21 | 5 | 恒流充电 | 00:19:30 | 107:26:18 | 0.152 | 2.2143 | 0.0494 | 108.81 | 0.0494 | 108.81 | 0 | 0 | 0.0001097 | 241.58 | 0.0001097 | 241.58 | 0 | 0 | 2023-05-16 16:12:27 | 0.0003366 | 4.2222 | 9299.9674 | 0 | 关闭
15906 | 21 | 5 | 恒流充电 | 00:20:00 | 107:26:48 | 0.152 | 2.2147 | 0.0507 | 111.6 | 0.0507 | 111.6 | 0 | 0 | 0.0001125 | 247.76 | 0.0001125 | 247.76 | 0 | 0 | 2023-05-16 16:12:57 | 0.0003366 | 3.1666 | 6974.9143 | 0 | 关闭
15907 | 21 | 5 | 恒流充电 | 00:20:30 | 107:27:18 | 0.152 | 2.2149 | 0.0519 | 114.39 | 0.0519 | 114.39 | 0 | 0 | 0.0001153 | 253.94 | 0.0001153 | 253.94 | 0 | 0 | 2023-05-16 16:13:27 | 0.0003367 | 6.3333 | 13950.0122 | 0 | 关闭
15908 | 21 | 5 | 恒流充电 | 00:21:00 | 107:27:48 | 0.152 | 2.2153 | 0.0532 | 117.18 | 0.0532 | 117.18 | 0 | 0 | 0.0001181 | 260.12 | 0.0001181 | 260.12 | 0 | 0 | 2023-05-16 16:13:57 | 0.0003367 | 3.1667 | 6975.0061 | 0 | 关闭
15909 | 21 | 5 | 恒流充电 | 00:21:30 | 107:28:18 | 0.152 | 2.2156 | 0.0545 | 119.97 | 0.0545 | 119.97 | 0 | 0 | 0.0001209 | 266.3 | 0.0001209 | 266.3 | 0 | 0 | 2023-05-16 16:14:27 | 0.0003368 | 4.2222 | 9299.9266 | 0 | 关闭
15910 | 21 | 5 | 恒流充电 | 00:22:00 | 107:28:48 | 0.152 | 2.216 | 0.0557 | 122.76 | 0.0557 | 122.76 | 0 | 0 | 0.0001237 | 272.49 | 0.0001237 | 272.49 | 0 | 0 | 2023-05-16 16:14:57 | 0.0003368 | 3.1666 | 6974.9143 | 0 | 关闭
15911 | 21 | 5 | 恒流充电 | 00:22:30 | 107:29:18 | 0.152 | 2.2162 | 0.057 | 125.55 | 0.057 | 125.55 | 0 | 0 | 0.0001265 | 278.67 | 0.0001265 | 278.67 | 0 | 0 | 2023-05-16 16:15:27 | 0.0003369 | 6.3333 | 13949.9511 | 0 | 关闭
15912 | 21 | 5 | 恒流充电 | 00:23:00 | 107:29:48 | 0.152 | 2.2166 | 0.0583 | 128.34 | 0.0583 | 128.34 | 0 | 0 | 0.0001293 | 284.85 | 0.0001293 | 284.85 | 0 | 0 | 2023-05-16 16:15:57 | 0.0003369 | 3.1666 | 6974.8532 | 0 | 关闭
15913 | 21 | 5 | 恒流充电 | 00:23:30 | 107:30:18 | 0.152 | 2.217 | 0.0595 | 131.13 | 0.0595 | 131.13 | 0 | 0 | 0.0001321 | 291.04 | 0.0001321 | 291.04 | 0 | 0 | 2023-05-16 16:16:27 | 0.000337 | 3.1666 | 6974.9449 | 0 | 关闭
15914 | 21 | 5 | 恒流充电 | 00:24:00 | 107:30:48 | 0.152 | 2.2173 | 0.0608 | 133.92 | 0.0608 | 133.92 | 0 | 0 | 0.0001349 | 297.22 | 0.0001349 | 297.22 | 0 | 0 | 2023-05-16 16:16:57 | 0.000337 | 4.2221 | 9299.8042 | 0 | 关闭
15915 | 21 | 5 | 恒流充电 | 00:24:30 | 107:31:18 | 0.152 | 2.2177 | 0.0621 | 136.71 | 0.0621 | 136.71 | 0 | 0 | 0.0001377 | 303.41 | 0.0001377 | 303.41 | 0 | 0 | 2023-05-16 16:17:27 | 0.0003371 | 3.1666 | 6974.9143 | 0 | 关闭
15916 | 21 | 5 | 恒流充电 | 00:25:00 | 107:31:48 | 0.152 | 2.218 | 0.0633 | 139.5 | 0.0633 | 139.5 | 0 | 0 | 0.0001406 | 309.6 | 0.0001406 | 309.6 | 0 | 0 | 2023-05-16 16:17:57 | 0.0003371 | 4.2221 | 9299.7634 | 0 | 关闭
15917 | 21 | 5 | 恒流充电 | 00:25:30 | 107:32:18 | 0.152 | 2.2184 | 0.0646 | 142.29 | 0.0646 | 142.29 | 0 | 0 | 0.0001434 | 315.79 | 0.0001434 | 315.79 | 0 | 0 | 2023-05-16 16:18:27 | 0.0003372 | 3.1666 | 6974.9755 | 0 | 关闭
15918 | 21 | 5 | 恒流充电 | 00:26:00 | 107:32:48 | 0.152 | 2.2188 | 0.0659 | 145.08 | 0.0659 | 145.08 | 0 | 0 | 0.0001462 | 321.98 | 0.0001462 | 321.98 | 0 | 0 | 2023-05-16 16:18:57 | 0.0003372 | 3.1666 | 6974.8532 | 0 | 关闭
15919 | 21 | 5 | 恒流充电 | 00:26:30 | 107:33:18 | 0.152 | 2.2191 | 0.0671 | 147.87 | 0.0671 | 147.87 | 0 | 0 | 0.000149 | 328.17 | 0.000149 | 328.17 | 0 | 0 | 2023-05-16 16:19:27 | 0.0003373 | 4.2222 | 9299.9266 | 0 | 关闭
15920 | 21 | 5 | 恒流充电 | 00:27:00 | 107:33:48 | 0.152 | 2.2195 | 0.0684 | 150.66 | 0.0684 | 150.66 | 0 | 0 | 0.0001518 | 334.36 | 0.0001518 | 334.36 | 0 | 0 | 2023-05-16 16:19:57 | 0.0003374 | 3.1666 | 6974.9755 | 0 | 关闭
15921 | 21 | 5 | 恒流充电 | 00:27:30 | 107:34:18 | 0.152 | 2.2199 | 0.0697 | 153.45 | 0.0697 | 153.45 | 0 | 0 | 0.0001546 | 340.55 | 0.0001546 | 340.55 | 0 | 0 | 2023-05-16 16:20:27 | 0.0003374 | 3.1666 | 6974.9449 | 0 | 关闭
15922 | 21 | 5 | 恒流充电 | 00:28:00 | 107:34:48 | 0.152 | 2.2203 | 0.0709 | 156.24 | 0.0709 | 156.24 | 0 | 0 | 0.0001574 | 346.74 | 0.0001574 | 346.74 | 0 | 0 | 2023-05-16 16:20:57 | 0.0003375 | 3.1667 | 6975.0061 | 0 | 关闭
15923 | 21 | 5 | 恒流充电 | 00:28:30 | 107:35:18 | 0.152 | 2.2206 | 0.0722 | 159.03 | 0.0722 | 159.03 | 0 | 0 | 0.0001602 | 352.94 | 0.0001602 | 352.94 | 0 | 0 | 2023-05-16 16:21:27 | 0.0003375 | 4.2222 | 9299.9674 | 0 | 关闭
15924 | 21 | 5 | 恒流充电 | 00:29:00 | 107:35:48 | 0.152 | 2.221 | 0.0735 | 161.82 | 0.0735 | 161.82 | 0 | 0 | 0.000163 | 359.14 | 0.000163 | 359.14 | 0 | 0 | 2023-05-16 16:21:57 | 0.0003376 | 3.1666 | 6974.8837 | 0 | 关闭
15925 | 21 | 5 | 恒流充电 | 00:29:30 | 107:36:18 | 0.152 | 2.2212 | 0.0747 | 164.61 | 0.0747 | 164.61 | 0 | 0 | 0.0001659 | 365.33 | 0.0001659 | 365.33 | 0 | 0 | 2023-05-16 16:22:27 | 0.0003376 | 6.3331 | 13949.6451 | 0 | 关闭
15926 | 21 | 5 | 恒流充电 | 00:30:00 | 107:36:48 | 0.152 | 2.2217 | 0.076 | 167.4 | 0.076 | 167.4 | 0 | 0 | 0.0001687 | 371.53 | 0.0001687 | 371.53 | 0 | 0 | 2023-05-16 16:22:57 | 0.0003377 | 2.5333 | 5579.907 | 0 | 关闭
15927 | 21 | 5 | 恒流充电 | 00:30:30 | 107:37:18 | 0.152 | 2.2221 | 0.0773 | 170.19 | 0.0773 | 170.19 | 0 | 0 | 0.0001715 | 377.73 | 0.0001715 | 377.73 | 0 | 0 | 2023-05-16 16:23:27 | 0.0003377 | 3.1666 | 6974.9449 | 0 | 关闭
15928 | 21 | 5 | 恒流充电 | 00:31:00 | 107:37:48 | 0.152 | 2.2224 | 0.0785 | 172.98 | 0.0785 | 172.98 | 0 | 0 | 0.0001743 | 383.93 | 0.0001743 | 383.93 | 0 | 0 | 2023-05-16 16:23:57 | 0.0003378 | 4.2221 | 9299.7634 | 0 | 关闭
15929 | 21 | 5 | 恒流充电 | 00:31:30 | 107:38:18 | 0.152 | 2.2228 | 0.0798 | 175.77 | 0.0798 | 175.77 | 0 | 0 | 0.0001771 | 390.13 | 0.0001771 | 390.13 | 0 | 0 | 2023-05-16 16:24:27 | 0.0003379 | 3.1666 | 6974.8226 | 0 | 关闭
15930 | 21 | 5 | 恒流充电 | 00:32:00 | 107:38:48 | 0.152 | 2.2232 | 0.0811 | 178.56 | 0.0811 | 178.56 | 0 | 0 | 0.0001799 | 396.33 | 0.0001799 | 396.33 | 0 | 0 | 2023-05-16 16:24:57 | 0.0003379 | 3.1666 | 6974.9449 | 0 | 关闭
15931 | 21 | 5 | 恒流充电 | 00:32:30 | 107:39:18 | 0.152 | 2.2236 | 0.0823 | 181.35 | 0.0823 | 181.35 | 0 | 0 | 0.0001828 | 402.54 | 0.0001828 | 402.54 | 0 | 0 | 2023-05-16 16:25:27 | 0.000338 | 3.1666 | 6974.9143 | 0 | 关闭
15932 | 21 | 5 | 恒流充电 | 00:33:00 | 107:39:48 | 0.152 | 2.2239 | 0.0836 | 184.14 | 0.0836 | 184.14 | 0 | 0 | 0.0001856 | 408.74 | 0.0001856 | 408.74 | 0 | 0 | 2023-05-16 16:25:57 | 0.000338 | 4.2218 | 9299.07 | 0 | 关闭
15933 | 21 | 5 | 恒流充电 | 00:33:30 | 107:40:18 | 0.152 | 2.2243 | 0.0849 | 186.93 | 0.0849 | 186.93 | 0 | 0 | 0.0001884 | 414.94 | 0.0001884 | 414.94 | 0 | 0 | 2023-05-16 16:26:27 | 0.000338 | 3.1663 | 6974.1495 | 0 | 关闭
15934 | 21 | 5 | 恒流充电 | 00:34:00 | 107:40:48 | 0.152 | 2.2247 | 0.0861 | 189.72 | 0.0861 | 189.72 | 0 | 0 | 0.0001912 | 421.15 | 0.0001912 | 421.15 | 0 | 0 | 2023-05-16 16:26:57 | 0.0003381 | 3.1666 | 6974.9449 | 0 | 关闭
15935 | 21 | 5 | 恒流充电 | 00:34:30 | 107:41:18 | 0.152 | 2.2251 | 0.0874 | 192.51 | 0.0874 | 192.51 | 0 | 0 | 0.000194 | 427.36 | 0.000194 | 427.36 | 0 | 0 | 2023-05-16 16:27:27 | 0.0003382 | 3.1667 | 6975.0061 | 0 | 关闭
15936 | 21 | 5 | 恒流充电 | 00:35:00 | 107:41:48 | 0.152 | 2.2255 | 0.0887 | 195.3 | 0.0887 | 195.3 | 0 | 0 | 0.0001968 | 433.57 | 0.0001968 | 433.57 | 0 | 0 | 2023-05-16 16:27:57 | 0.0003383 | 3.1667 | 6975.0061 | 0 | 关闭
15937 | 21 | 5 | 恒流充电 | 00:35:30 | 107:42:18 | 0.152 | 2.2259 | 0.0899 | 198.09 | 0.0899 | 198.09 | 0 | 0 | 0.0001997 | 439.78 | 0.0001997 | 439.78 | 0 | 0 | 2023-05-16 16:28:27 | 0.0003383 | 3.1667 | 6975.0367 | 0 | 关闭
15938 | 21 | 5 | 恒流充电 | 00:36:00 | 107:42:48 | 0.152 | 2.2262 | 0.0912 | 200.88 | 0.0912 | 200.88 | 0 | 0 | 0.0002025 | 445.99 | 0.0002025 | 445.99 | 0 | 0 | 2023-05-16 16:28:57 | 0.0003384 | 4.2222 | 9299.9674 | 0 | 关闭
15939 | 21 | 5 | 恒流充电 | 00:36:30 | 107:43:18 | 0.152 | 2.2266 | 0.0925 | 203.67 | 0.0925 | 203.67 | 0 | 0 | 0.0002053 | 452.2 | 0.0002053 | 452.2 | 0 | 0 | 2023-05-16 16:29:27 | 0.0003384 | 3.1667 | 6975.0367 | 0 | 关闭
15940 | 21 | 5 | 恒流充电 | 00:37:00 | 107:43:48 | 0.152 | 2.2269 | 0.0937 | 206.46 | 0.0937 | 206.46 | 0 | 0 | 0.0002081 | 458.41 | 0.0002081 | 458.41 | 0 | 0 | 2023-05-16 16:29:57 | 0.0003385 | 4.2222 | 9300.0082 | 0 | 关闭
15941 | 21 | 5 | 恒流充电 | 00:37:30 | 107:44:18 | 0.152 | 2.2273 | 0.095 | 209.25 | 0.095 | 209.25 | 0 | 0 | 0.0002109 | 464.63 | 0.0002109 | 464.63 | 0 | 0 | 2023-05-16 16:30:27 | 0.0003385 | 3.1667 | 6975.0367 | 0 | 关闭
15942 | 21 | 5 | 恒流充电 | 00:38:00 | 107:44:48 | 0.152 | 2.2278 | 0.0963 | 212.04 | 0.0963 | 212.04 | 0 | 0 | 0.0002138 | 470.84 | 0.0002138 | 470.84 | 0 | 0 | 2023-05-16 16:30:57 | 0.0003386 | 2.5334 | 5580.1273 | 0 | 关闭
15943 | 21 | 5 | 恒流充电 | 00:38:30 | 107:45:18 | 0.152 | 2.228 | 0.0975 | 214.83 | 0.0975 | 214.83 | 0 | 0 | 0.0002166 | 477.06 | 0.0002166 | 477.06 | 0 | 0 | 2023-05-16 16:31:27 | 0.0003387 | 6.3333 | 13949.9511 | 0 | 关闭
15944 | 21 | 5 | 恒流充电 | 00:39:00 | 107:45:48 | 0.152 | 2.2285 | 0.0988 | 217.62 | 0.0988 | 217.62 | 0 | 0 | 0.0002194 | 483.27 | 0.0002194 | 483.27 | 0 | 0 | 2023-05-16 16:31:57 | 0.0003387 | 2.5333 | 5580.0294 | 0 | 关闭
15945 | 21 | 5 | 恒流充电 | 00:39:30 | 107:46:18 | 0.152 | 2.2288 | 0.1001 | 220.41 | 0.1001 | 220.41 | 0 | 0 | 0.0002222 | 489.49 | 0.0002222 | 489.49 | 0 | 0 | 2023-05-16 16:32:27 | 0.0003388 | 4.2222 | 9299.9674 | 0 | 关闭
15946 | 21 | 5 | 恒流充电 | 00:40:00 | 107:46:48 | 0.152 | 2.2293 | 0.1013 | 223.2 | 0.1013 | 223.2 | 0 | 0 | 0.0002251 | 495.71 | 0.0002251 | 495.71 | 0 | 0 | 2023-05-16 16:32:57 | 0.0003389 | 2.5334 | 5580.1273 | 0 | 关闭
15947 | 21 | 5 | 恒流充电 | 00:40:30 | 107:47:18 | 0.152 | 2.2296 | 0.1026 | 225.99 | 0.1026 | 225.99 | 0 | 0 | 0.0002279 | 501.93 | 0.0002279 | 501.93 | 0 | 0 | 2023-05-16 16:33:27 | 0.0003389 | 4.2222 | 9299.9674 | 0 | 关闭
15948 | 21 | 5 | 恒流充电 | 00:41:00 | 107:47:48 | 0.152 | 2.23 | 0.1039 | 228.78 | 0.1039 | 228.78 | 0 | 0 | 0.0002307 | 508.15 | 0.0002307 | 508.15 | 0 | 0 | 2023-05-16 16:33:57 | 0.0003389 | 3.1667 | 6975.0367 | 0 | 关闭
15949 | 21 | 5 | 恒流充电 | 00:41:30 | 107:48:18 | 0.152 | 2.2304 | 0.1051 | 231.57 | 0.1051 | 231.57 | 0 | 0 | 0.0002335 | 514.37 | 0.0002335 | 514.37 | 0 | 0 | 2023-05-16 16:34:27 | 0.000339 | 3.1666 | 6974.9755 | 0 | 关闭
15950 | 21 | 5 | 恒流充电 | 00:42:00 | 107:48:48 | 0.152 | 2.2307 | 0.1064 | 234.36 | 0.1064 | 234.36 | 0 | 0 | 0.0002364 | 520.6 | 0.0002364 | 520.6 | 0 | 0 | 2023-05-16 16:34:57 | 0.0003391 | 4.2221 | 9299.8858 | 0 | 关闭
15951 | 21 | 5 | 恒流充电 | 00:42:30 | 107:49:18 | 0.152 | 2.2311 | 0.1077 | 237.15 | 0.1077 | 237.15 | 0 | 0 | 0.0002392 | 526.82 | 0.0002392 | 526.82 | 0 | 0 | 2023-05-16 16:35:27 | 0.0003391 | 3.1667 | 6975.0979 | 0 | 关闭
15952 | 21 | 5 | 恒流充电 | 00:43:00 | 107:49:48 | 0.152 | 2.2315 | 0.1089 | 239.94 | 0.1089 | 239.94 | 0 | 0 | 0.000242 | 533.05 | 0.000242 | 533.05 | 0 | 0 | 2023-05-16 16:35:57 | 0.0003392 | 3.1667 | 6975.0979 | 0 | 关闭
15953 | 21 | 5 | 恒流充电 | 00:43:30 | 107:50:18 | 0.152 | 2.2319 | 0.1102 | 242.73 | 0.1102 | 242.73 | 0 | 0 | 0.0002448 | 539.27 | 0.0002448 | 539.27 | 0 | 0 | 2023-05-16 16:36:27 | 0.0003392 | 3.1667 | 6975.0367 | 0 | 关闭
15954 | 21 | 5 | 恒流充电 | 00:44:00 | 107:50:48 | 0.152 | 2.2322 | 0.1115 | 245.52 | 0.1115 | 245.52 | 0 | 0 | 0.0002477 | 545.5 | 0.0002477 | 545.5 | 0 | 0 | 2023-05-16 16:36:57 | 0.0003393 | 4.2222 | 9300.0489 | 0 | 关闭
15955 | 21 | 5 | 恒流充电 | 00:44:30 | 107:51:18 | 0.152 | 2.2326 | 0.1127 | 248.31 | 0.1127 | 248.31 | 0 | 0 | 0.0002505 | 551.73 | 0.0002505 | 551.73 | 0 | 0 | 2023-05-16 16:37:27 | 0.0003394 | 3.1667 | 6975.0367 | 0 | 关闭
15956 | 21 | 5 | 恒流充电 | 00:45:00 | 107:51:48 | 0.152 | 2.233 | 0.114 | 251.1 | 0.114 | 251.1 | 0 | 0 | 0.0002533 | 557.96 | 0.0002533 | 557.96 | 0 | 0 | 2023-05-16 16:37:57 | 0.0003394 | 3.1667 | 6975.0979 | 0 | 关闭
15957 | 21 | 5 | 恒流充电 | 00:45:30 | 107:52:18 | 0.152 | 2.2334 | 0.1153 | 253.89 | 0.1153 | 253.89 | 0 | 0 | 0.0002561 | 564.19 | 0.0002561 | 564.19 | 0 | 0 | 2023-05-16 16:38:27 | 0.0003395 | 3.1667 | 6975.0979 | 0 | 关闭
15958 | 21 | 5 | 恒流充电 | 00:46:00 | 107:52:48 | 0.152 | 2.2338 | 0.1165 | 256.68 | 0.1165 | 256.68 | 0 | 0 | 0.000259 | 570.42 | 0.000259 | 570.42 | 0 | 0 | 2023-05-16 16:38:57 | 0.0003395 | 3.1667 | 6975.0367 | 0 | 关闭
15959 | 21 | 5 | 恒流充电 | 00:46:30 | 107:53:18 | 0.152 | 2.2342 | 0.1178 | 259.47 | 0.1178 | 259.47 | 0 | 0 | 0.0002618 | 576.65 | 0.0002618 | 576.65 | 0 | 0 | 2023-05-16 16:39:27 | 0.0003396 | 3.1666 | 6974.9755 | 0 | 关闭
15960 | 21 | 5 | 恒流充电 | 00:47:00 | 107:53:48 | 0.152 | 2.2346 | 0.1191 | 262.26 | 0.1191 | 262.26 | 0 | 0 | 0.0002646 | 582.89 | 0.0002646 | 582.89 | 0 | 0 | 2023-05-16 16:39:57 | 0.0003397 | 3.1667 | 6975.0367 | 0 | 关闭
15961 | 21 | 5 | 恒流充电 | 00:47:30 | 107:54:18 | 0.152 | 2.235 | 0.1203 | 265.05 | 0.1203 | 265.05 | 0 | 0 | 0.0002675 | 589.12 | 0.0002675 | 589.12 | 0 | 0 | 2023-05-16 16:40:27 | 0.0003397 | 3.1667 | 6975.0367 | 0 | 关闭
15962 | 21 | 5 | 恒流充电 | 00:48:00 | 107:54:48 | 0.152 | 2.2353 | 0.1216 | 267.84 | 0.1216 | 267.84 | 0 | 0 | 0.0002703 | 595.36 | 0.0002703 | 595.36 | 0 | 0 | 2023-05-16 16:40:57 | 0.0003398 | 4.2222 | 9300.0489 | 0 | 关闭
15963 | 21 | 5 | 恒流充电 | 00:48:30 | 107:55:18 | 0.152 | 2.2357 | 0.1229 | 270.63 | 0.1229 | 270.63 | 0 | 0 | 0.0002731 | 601.6 | 0.0002731 | 601.6 | 0 | 0 | 2023-05-16 16:41:27 | 0.0003398 | 3.1666 | 6974.9755 | 0 | 关闭
15964 | 21 | 5 | 恒流充电 | 00:49:00 | 107:55:48 | 0.152 | 2.2362 | 0.1241 | 273.42 | 0.1241 | 273.42 | 0 | 0 | 0.000276 | 607.83 | 0.000276 | 607.83 | 0 | 0 | 2023-05-16 16:41:57 | 0.0003399 | 2.5333 | 5580.0294 | 0 | 关闭
15965 | 21 | 5 | 恒流充电 | 00:49:30 | 107:56:18 | 0.152 | 2.2365 | 0.1254 | 276.21 | 0.1254 | 276.21 | 0 | 0 | 0.0002788 | 614.07 | 0.0002788 | 614.07 | 0 | 0 | 2023-05-16 16:42:27 | 0.0003399 | 4.2222 | 9300.0489 | 0 | 关闭
15966 | 21 | 5 | 恒流充电 | 00:50:00 | 107:56:48 | 0.152 | 2.237 | 0.1267 | 279 | 0.1267 | 279 | 0 | 0 | 0.0002816 | 620.31 | 0.0002816 | 620.31 | 0 | 0 | 2023-05-16 16:42:57 | 0.00034 | 2.5333 | 5579.9804 | 0 | 关闭
15967 | 21 | 5 | 恒流充电 | 00:50:30 | 107:57:18 | 0.152 | 2.2374 | 0.1279 | 281.79 | 0.1279 | 281.79 | 0 | 0 | 0.0002845 | 626.56 | 0.0002845 | 626.56 | 0 | 0 | 2023-05-16 16:43:27 | 0.0003401 | 3.1666 | 6974.9755 | 0 | 关闭
15968 | 21 | 5 | 恒流充电 | 00:51:00 | 107:57:48 | 0.152 | 2.2377 | 0.1292 | 284.58 | 0.1292 | 284.58 | 0 | 0 | 0.0002873 | 632.8 | 0.0002873 | 632.8 | 0 | 0 | 2023-05-16 16:43:57 | 0.0003401 | 4.2221 | 9299.7226 | 0 | 关闭
15969 | 21 | 5 | 恒流充电 | 00:51:30 | 107:58:18 | 0.152 | 2.2382 | 0.1305 | 287.37 | 0.1305 | 287.37 | 0 | 0 | 0.0002901 | 639.04 | 0.0002901 | 639.04 | 0 | 0 | 2023-05-16 16:44:27 | 0.0003402 | 2.5332 | 5579.6378 | 0 | 关闭
15970 | 21 | 5 | 恒流充电 | 00:52:00 | 107:58:48 | 0.152 | 2.2385 | 0.1317 | 290.16 | 0.1317 | 290.16 | 0 | 0 | 0.000293 | 645.29 | 0.000293 | 645.29 | 0 | 0 | 2023-05-16 16:44:57 | 0.0003402 | 4.222 | 9299.5595 | 0 | 关闭
15971 | 21 | 5 | 恒流充电 | 00:52:30 | 107:59:18 | 0.152 | 2.239 | 0.133 | 292.95 | 0.133 | 292.95 | 0 | 0 | 0.0002958 | 651.53 | 0.0002958 | 651.53 | 0 | 0 | 2023-05-16 16:45:27 | 0.0003403 | 2.5333 | 5579.9804 | 0 | 关闭
15972 | 21 | 5 | 恒流充电 | 00:53:00 | 107:59:48 | 0.152 | 2.2394 | 0.1343 | 295.74 | 0.1343 | 295.74 | 0 | 0 | 0.0002986 | 657.78 | 0.0002986 | 657.78 | 0 | 0 | 2023-05-16 16:45:57 | 0.0003404 | 3.1666 | 6974.792 | 0 | 关闭
15973 | 21 | 5 | 恒流充电 | 00:53:30 | 108:00:18 | 0.152 | 2.2397 | 0.1355 | 298.53 | 0.1355 | 298.53 | 0 | 0 | 0.0003015 | 664.03 | 0.0003015 | 664.03 | 0 | 0 | 2023-05-16 16:46:27 | 0.0003404 | 4.2221 | 9299.8042 | 0 | 关闭
15974 | 21 | 5 | 恒流充电 | 00:54:00 | 108:00:48 | 0.152 | 2.2402 | 0.1368 | 301.32 | 0.1368 | 301.32 | 0 | 0 | 0.0003043 | 670.28 | 0.0003043 | 670.28 | 0 | 0 | 2023-05-16 16:46:57 | 0.0003405 | 2.5333 | 5579.8825 | 0 | 关闭
15975 | 21 | 5 | 恒流充电 | 00:54:30 | 108:01:18 | 0.152 | 2.2407 | 0.1381 | 304.11 | 0.1381 | 304.11 | 0 | 0 | 0.0003071 | 676.53 | 0.0003071 | 676.53 | 0 | 0 | 2023-05-16 16:47:27 | 0.0003406 | 2.5333 | 5579.9804 | 0 | 关闭
15976 | 21 | 5 | 恒流充电 | 00:55:00 | 108:01:48 | 0.152 | 2.2411 | 0.1393 | 306.9 | 0.1393 | 306.9 | 0 | 0 | 0.00031 | 682.78 | 0.00031 | 682.78 | 0 | 0 | 2023-05-16 16:47:57 | 0.0003406 | 3.1668 | 6975.3426 | 0 | 关闭
15977 | 21 | 5 | 恒流充电 | 00:55:30 | 108:02:18 | 0.152 | 2.2414 | 0.1406 | 309.69 | 0.1406 | 309.69 | 0 | 0 | 0.0003128 | 689.03 | 0.0003128 | 689.03 | 0 | 0 | 2023-05-16 16:48:27 | 0.0003406 | 4.2223 | 9300.2937 | 0 | 关闭
15978 | 21 | 5 | 恒流充电 | 00:56:00 | 108:02:48 | 0.152 | 2.242 | 0.1419 | 312.48 | 0.1419 | 312.48 | 0 | 0 | 0.0003157 | 695.29 | 0.0003157 | 695.29 | 0 | 0 | 2023-05-16 16:48:57 | 0.0003408 | 2.111 | 4649.7797 | 0 | 关闭
15979 | 21 | 5 | 恒流充电 | 00:56:30 | 108:03:18 | 0.152 | 2.2423 | 0.1431 | 315.27 | 0.1431 | 315.27 | 0 | 0 | 0.0003185 | 701.54 | 0.0003185 | 701.54 | 0 | 0 | 2023-05-16 16:49:27 | 0.0003408 | 4.222 | 9299.5595 | 0 | 关闭
15980 | 21 | 5 | 恒流充电 | 00:57:00 | 108:03:48 | 0.152 | 2.2426 | 0.1444 | 318.06 | 0.1444 | 318.06 | 0 | 0 | 0.0003213 | 707.8 | 0.0003213 | 707.8 | 0 | 0 | 2023-05-16 16:49:57 | 0.0003409 | 4.222 | 9299.4779 | 0 | 关闭
15981 | 21 | 5 | 恒流充电 | 00:57:30 | 108:04:18 | 0.152 | 2.2432 | 0.1457 | 320.85 | 0.1457 | 320.85 | 0 | 0 | 0.0003242 | 714.06 | 0.0003242 | 714.06 | 0 | 0 | 2023-05-16 16:50:27 | 0.0003409 | 2.111 | 4649.7389 | 0 | 关闭
15982 | 21 | 5 | 恒流充电 | 00:58:00 | 108:04:48 | 0.152 | 2.2436 | 0.1469 | 323.64 | 0.1469 | 323.64 | 0 | 0 | 0.000327 | 720.31 | 0.000327 | 720.31 | 0 | 0 | 2023-05-16 16:50:57 | 0.000341 | 3.1665 | 6974.7308 | 0 | 关闭
15983 | 21 | 5 | 恒流充电 | 00:58:30 | 108:05:18 | 0.152 | 2.244 | 0.1482 | 326.43 | 0.1482 | 326.43 | 0 | 0 | 0.0003299 | 726.57 | 0.0003299 | 726.57 | 0 | 0 | 2023-05-16 16:51:27 | 0.0003411 | 3.1666 | 6974.792 | 0 | 关闭
15984 | 21 | 5 | 恒流充电 | 00:59:00 | 108:05:48 | 0.152 | 2.2445 | 0.1495 | 329.22 | 0.1495 | 329.22 | 0 | 0 | 0.0003327 | 732.84 | 0.0003327 | 732.84 | 0 | 0 | 2023-05-16 16:51:57 | 0.0003411 | 2.5332 | 5579.6867 | 0 | 关闭
15985 | 21 | 5 | 恒流充电 | 00:59:30 | 108:06:18 | 0.152 | 2.245 | 0.1507 | 332.01 | 0.1507 | 332.01 | 0 | 0 | 0.0003356 | 739.1 | 0.0003356 | 739.1 | 0 | 0 | 2023-05-16 16:52:27 | 0.0003412 | 2.5334 | 5580.1273 | 0 | 关闭
15986 | 21 | 5 | 恒流充电 | 01:00:00 | 108:06:48 | 0.152 | 2.2455 | 0.152 | 334.8 | 0.152 | 334.8 | 0 | 0 | 0.0003384 | 745.36 | 0.0003384 | 745.36 | 0 | 0 | 2023-05-16 16:52:57 | 0.0003414 | 2.5334 | 5580.1762 | 0 | 关闭
15987 | 21 | 5 | 恒流充电 | 01:00:30 | 108:07:18 | 0.152 | 2.2458 | 0.1533 | 337.59 | 0.1533 | 337.59 | 0 | 0 | 0.0003412 | 751.63 | 0.0003412 | 751.63 | 0 | 0 | 2023-05-16 16:53:27 | 0.0003414 | 4.2223 | 9300.2937 | 0 | 关闭
15988 | 21 | 5 | 恒流充电 | 01:01:00 | 108:07:48 | 0.152 | 2.2463 | 0.1545 | 340.38 | 0.1545 | 340.38 | 0 | 0 | 0.0003441 | 757.9 | 0.0003441 | 757.9 | 0 | 0 | 2023-05-16 16:53:57 | 0.0003414 | 2.5334 | 5580.1762 | 0 | 关闭
15989 | 21 | 5 | 恒流充电 | 01:01:30 | 108:08:18 | 0.152 | 2.2468 | 0.1558 | 343.17 | 0.1558 | 343.17 | 0 | 0 | 0.0003469 | 764.16 | 0.0003469 | 764.16 | 0 | 0 | 2023-05-16 16:54:27 | 0.0003415 | 2.5334 | 5580.2252 | 0 | 关闭
15990 | 21 | 5 | 恒流充电 | 01:02:00 | 108:08:48 | 0.152 | 2.2473 | 0.1571 | 345.96 | 0.1571 | 345.96 | 0 | 0 | 0.0003498 | 770.43 | 0.0003498 | 770.43 | 0 | 0 | 2023-05-16 16:54:57 | 0.0003416 | 2.5334 | 5580.1762 | 0 | 关闭
15991 | 21 | 5 | 恒流充电 | 01:02:30 | 108:09:18 | 0.152 | 2.2477 | 0.1583 | 348.75 | 0.1583 | 348.75 | 0 | 0 | 0.0003526 | 776.7 | 0.0003526 | 776.7 | 0 | 0 | 2023-05-16 16:55:27 | 0.0003417 | 3.1668 | 6975.2203 | 0 | 关闭
15992 | 21 | 5 | 恒流充电 | 01:03:00 | 108:09:48 | 0.152 | 2.2482 | 0.1596 | 351.54 | 0.1596 | 351.54 | 0 | 0 | 0.0003555 | 782.98 | 0.0003555 | 782.98 | 0 | 0 | 2023-05-16 16:55:57 | 0.0003417 | 2.5334 | 5580.1762 | 0 | 关闭
15993 | 21 | 5 | 恒流充电 | 01:03:30 | 108:10:18 | 0.152 | 2.2487 | 0.1609 | 354.33 | 0.1609 | 354.33 | 0 | 0 | 0.0003583 | 789.25 | 0.0003583 | 789.25 | 0 | 0 | 2023-05-16 16:56:27 | 0.0003418 | 2.5334 | 5580.1762 | 0 | 关闭
15994 | 21 | 5 | 恒流充电 | 01:04:00 | 108:10:48 | 0.152 | 2.2491 | 0.1621 | 357.12 | 0.1621 | 357.12 | 0 | 0 | 0.0003612 | 795.52 | 0.0003612 | 795.52 | 0 | 0 | 2023-05-16 16:56:57 | 0.0003419 | 3.1668 | 6975.3426 | 0 | 关闭
15995 | 21 | 5 | 恒流充电 | 01:04:30 | 108:11:18 | 0.152 | 2.2496 | 0.1634 | 359.91 | 0.1634 | 359.91 | 0 | 0 | 0.000364 | 801.8 | 0.000364 | 801.8 | 0 | 0 | 2023-05-16 16:57:27 | 0.000342 | 2.5334 | 5580.2252 | 0 | 关闭
15996 | 21 | 5 | 恒流充电 | 01:05:00 | 108:11:48 | 0.152 | 2.2501 | 0.1647 | 362.7 | 0.1647 | 362.7 | 0 | 0 | 0.0003669 | 808.08 | 0.0003669 | 808.08 | 0 | 0 | 2023-05-16 16:57:57 | 0.000342 | 2.5334 | 5580.1762 | 0 | 关闭
15997 | 21 | 5 | 恒流充电 | 01:05:30 | 108:12:18 | 0.152 | 2.2506 | 0.1659 | 365.49 | 0.1659 | 365.49 | 0 | 0 | 0.0003697 | 814.35 | 0.0003697 | 814.35 | 0 | 0 | 2023-05-16 16:58:27 | 0.0003421 | 2.5334 | 5580.1762 | 0 | 关闭
15998 | 21 | 5 | 恒流充电 | 01:06:00 | 108:12:48 | 0.152 | 2.2511 | 0.1672 | 368.28 | 0.1672 | 368.28 | 0 | 0 | 0.0003726 | 820.63 | 0.0003726 | 820.63 | 0 | 0 | 2023-05-16 16:58:57 | 0.0003422 | 2.5335 | 5580.3231 | 0 | 关闭
15999 | 21 | 5 | 恒流充电 | 01:06:30 | 108:13:18 | 0.152 | 2.2515 | 0.1685 | 371.07 | 0.1685 | 371.07 | 0 | 0 | 0.0003754 | 826.92 | 0.0003754 | 826.92 | 0 | 0 | 2023-05-16 16:59:27 | 0.0003423 | 3.1667 | 6975.1591 | 0 | 关闭
16000 | 21 | 5 | 恒流充电 | 01:07:00 | 108:13:48 | 0.152 | 2.2521 | 0.1697 | 373.86 | 0.1697 | 373.86 | 0 | 0 | 0.0003783 | 833.2 | 0.0003783 | 833.2 | 0 | 0 | 2023-05-16 16:59:57 | 0.0003423 | 2.1112 | 4650.1468 | 0 | 关闭
16001 | 21 | 5 | 恒流充电 | 01:07:30 | 108:14:18 | 0.152 | 2.2525 | 0.171 | 376.65 | 0.171 | 376.65 | 0 | 0 | 0.0003811 | 839.48 | 0.0003811 | 839.48 | 0 | 0 | 2023-05-16 17:00:27 | 0.0003424 | 3.1668 | 6975.2814 | 0 | 关闭
16002 | 21 | 5 | 恒流充电 | 01:08:00 | 108:14:48 | 0.152 | 2.2531 | 0.1723 | 379.44 | 0.1723 | 379.44 | 0 | 0 | 0.000384 | 845.77 | 0.000384 | 845.77 | 0 | 0 | 2023-05-16 17:00:57 | 0.0003425 | 2.1112 | 4650.2284 | 0 | 关闭
16003 | 21 | 5 | 恒流充电 | 01:08:30 | 108:15:18 | 0.152 | 2.2535 | 0.1735 | 382.23 | 0.1735 | 382.23 | 0 | 0 | 0.0003868 | 852.06 | 0.0003868 | 852.06 | 0 | 0 | 2023-05-16 17:01:27 | 0.0003425 | 3.1668 | 6975.2814 | 0 | 关闭
16004 | 21 | 5 | 恒流充电 | 01:09:00 | 108:15:48 | 0.152 | 2.2541 | 0.1748 | 385.02 | 0.1748 | 385.02 | 0 | 0 | 0.0003897 | 858.34 | 0.0003897 | 858.34 | 0 | 0 | 2023-05-16 17:01:57 | 0.0003426 | 2.1112 | 4650.1468 | 0 | 关闭
16005 | 21 | 5 | 恒流充电 | 01:09:30 | 108:16:18 | 0.152 | 2.2546 | 0.1761 | 387.81 | 0.1761 | 387.81 | 0 | 0 | 0.0003925 | 864.63 | 0.0003925 | 864.63 | 0 | 0 | 2023-05-16 17:02:27 | 0.0003427 | 2.5334 | 5580.1762 | 0 | 关闭
16006 | 21 | 5 | 恒流充电 | 01:10:00 | 108:16:48 | 0.152 | 2.2551 | 0.1773 | 390.6 | 0.1773 | 390.6 | 0 | 0 | 0.0003954 | 870.93 | 0.0003954 | 870.93 | 0 | 0 | 2023-05-16 17:02:57 | 0.0003428 | 2.5334 | 5580.1273 | 0 | 关闭
16007 | 21 | 5 | 恒流充电 | 01:10:30 | 108:17:18 | 0.152 | 2.2557 | 0.1786 | 393.39 | 0.1786 | 393.39 | 0 | 0 | 0.0003983 | 877.22 | 0.0003983 | 877.22 | 0 | 0 | 2023-05-16 17:03:27 | 0.0003429 | 2.1112 | 4650.1468 | 0 | 关闭
16008 | 21 | 5 | 恒流充电 | 01:11:00 | 108:17:48 | 0.152 | 2.2564 | 0.1799 | 396.18 | 0.1799 | 396.18 | 0 | 0 | 0.0004011 | 883.51 | 0.0004011 | 883.51 | 0 | 0 | 2023-05-16 17:03:57 | 0.000343 | 1.8099 | 3986.5744 | 0 | 关闭
16009 | 21 | 5 | 恒流充电 | 01:11:30 | 108:18:18 | 0.152 | 2.2569 | 0.1811 | 398.97 | 0.1811 | 398.97 | 0 | 0 | 0.000404 | 889.81 | 0.000404 | 889.81 | 0 | 0 | 2023-05-16 17:04:27 | 0.0003431 | 2.5338 | 5581.1552 | 0 | 关闭
16010 | 21 | 5 | 恒流充电 | 01:12:00 | 108:18:48 | 0.152 | 2.2574 | 0.1824 | 401.76 | 0.1824 | 401.76 | 0 | 0 | 0.0004068 | 896.11 | 0.0004068 | 896.11 | 0 | 0 | 2023-05-16 17:04:57 | 0.0003431 | 2.5334 | 5580.2252 | 0 | 关闭
16011 | 21 | 5 | 恒流充电 | 01:12:30 | 108:19:18 | 0.152 | 2.258 | 0.1837 | 404.55 | 0.1837 | 404.55 | 0 | 0 | 0.0004097 | 902.41 | 0.0004097 | 902.41 | 0 | 0 | 2023-05-16 17:05:27 | 0.0003432 | 2.1111 | 4650.1061 | 0 | 关闭
16012 | 21 | 5 | 恒流充电 | 01:13:00 | 108:19:48 | 0.152 | 2.2586 | 0.1849 | 407.34 | 0.1849 | 407.34 | 0 | 0 | 0.0004126 | 908.71 | 0.0004126 | 908.71 | 0 | 0 | 2023-05-16 17:05:57 | 0.0003433 | 2.1112 | 4650.1468 | 0 | 关闭
16013 | 21 | 5 | 恒流充电 | 01:13:30 | 108:20:18 | 0.152 | 2.2592 | 0.1862 | 410.13 | 0.1862 | 410.13 | 0 | 0 | 0.0004154 | 915.01 | 0.0004154 | 915.01 | 0 | 0 | 2023-05-16 17:06:27 | 0.0003434 | 2.1112 | 4650.1876 | 0 | 关闭
16014 | 21 | 5 | 恒流充电 | 01:14:00 | 108:20:48 | 0.152 | 2.2597 | 0.1875 | 412.92 | 0.1875 | 412.92 | 0 | 0 | 0.0004183 | 921.32 | 0.0004183 | 921.32 | 0 | 0 | 2023-05-16 17:06:57 | 0.0003435 | 2.5334 | 5580.2741 | 0 | 关闭
16015 | 21 | 5 | 恒流充电 | 01:14:30 | 108:21:18 | 0.152 | 2.2604 | 0.1887 | 415.71 | 0.1887 | 415.71 | 0 | 0 | 0.0004211 | 927.62 | 0.0004211 | 927.62 | 0 | 0 | 2023-05-16 17:07:27 | 0.0003436 | 1.8096 | 3985.8052 | 0 | 关闭
16016 | 21 | 5 | 恒流充电 | 01:15:00 | 108:21:48 | 0.152 | 2.2609 | 0.19 | 418.5 | 0.19 | 418.5 | 0 | 0 | 0.000424 | 933.93 | 0.000424 | 933.93 | 0 | 0 | 2023-05-16 17:07:57 | 0.0003437 | 2.5334 | 5580.2252 | 0 | 关闭
16017 | 21 | 5 | 恒流充电 | 01:15:30 | 108:22:18 | 0.152 | 2.2615 | 0.1913 | 421.29 | 0.1913 | 421.29 | 0 | 0 | 0.0004269 | 940.24 | 0.0004269 | 940.24 | 0 | 0 | 2023-05-16 17:08:27 | 0.0003437 | 2.1111 | 4650.1061 | 0 | 关闭
16018 | 21 | 5 | 恒流充电 | 01:16:00 | 108:22:48 | 0.152 | 2.2621 | 0.1925 | 424.08 | 0.1925 | 424.08 | 0 | 0 | 0.0004297 | 946.55 | 0.0004297 | 946.55 | 0 | 0 | 2023-05-16 17:08:57 | 0.0003438 | 2.1111 | 4650.1061 | 0 | 关闭
16019 | 21 | 5 | 恒流充电 | 01:16:30 | 108:23:18 | 0.152 | 2.2628 | 0.1938 | 426.87 | 0.1938 | 426.87 | 0 | 0 | 0.0004326 | 952.86 | 0.0004326 | 952.86 | 0 | 0 | 2023-05-16 17:09:27 | 0.000344 | 1.8096 | 3985.8751 | 0 | 关闭
16020 | 21 | 5 | 恒流充电 | 01:17:00 | 108:23:48 | 0.152 | 2.2633 | 0.1951 | 429.66 | 0.1951 | 429.66 | 0 | 0 | 0.0004355 | 959.17 | 0.0004355 | 959.17 | 0 | 0 | 2023-05-16 17:09:57 | 0.0003441 | 2.5334 | 5580.2252 | 0 | 关闭
16021 | 21 | 5 | 恒流充电 | 01:17:30 | 108:24:18 | 0.152 | 2.264 | 0.1963 | 432.45 | 0.1963 | 432.45 | 0 | 0 | 0.0004383 | 965.49 | 0.0004383 | 965.49 | 0 | 0 | 2023-05-16 17:10:27 | 0.0003441 | 1.8096 | 3985.8751 | 0 | 关闭
16022 | 21 | 5 | 恒流充电 | 01:18:00 | 108:24:48 | 0.152 | 2.2646 | 0.1976 | 435.24 | 0.1976 | 435.24 | 0 | 0 | 0.0004412 | 971.81 | 0.0004412 | 971.81 | 0 | 0 | 2023-05-16 17:10:57 | 0.0003442 | 2.1112 | 4650.1876 | 0 | 关闭
16023 | 21 | 5 | 恒流充电 | 01:18:30 | 108:25:18 | 0.152 | 2.2652 | 0.1989 | 438.03 | 0.1989 | 438.03 | 0 | 0 | 0.0004441 | 978.13 | 0.0004441 | 978.13 | 0 | 0 | 2023-05-16 17:11:27 | 0.0003444 | 2.1112 | 4650.2692 | 0 | 关闭
16024 | 21 | 5 | 恒流充电 | 01:19:00 | 108:25:48 | 0.152 | 2.2659 | 0.2001 | 440.82 | 0.2001 | 440.82 | 0 | 0 | 0.0004469 | 984.45 | 0.0004469 | 984.45 | 0 | 0 | 2023-05-16 17:11:57 | 0.0003444 | 1.8096 | 3985.8052 | 0 | 关闭
16025 | 21 | 5 | 恒流充电 | 01:19:30 | 108:26:18 | 0.152 | 2.2666 | 0.2014 | 443.61 | 0.2014 | 443.61 | 0 | 0 | 0.0004498 | 990.77 | 0.0004498 | 990.77 | 0 | 0 | 2023-05-16 17:12:27 | 0.0003445 | 1.8096 | 3985.8751 | 0 | 关闭
16026 | 21 | 5 | 恒流充电 | 01:20:00 | 108:26:48 | 0.152 | 2.2673 | 0.2027 | 446.4 | 0.2027 | 446.4 | 0 | 0 | 0.0004527 | 997.1 | 0.0004527 | 997.1 | 0 | 0 | 2023-05-16 17:12:57 | 0.0003447 | 1.8096 | 3985.8052 | 0 | 关闭
16027 | 21 | 5 | 恒流充电 | 01:20:30 | 108:27:18 | 0.152 | 2.268 | 0.2039 | 449.19 | 0.2039 | 449.19 | 0 | 0 | 0.0004556 | 1003.42 | 0.0004556 | 1003.42 | 0 | 0 | 2023-05-16 17:13:27 | 0.0003447 | 1.8096 | 3985.8751 | 0 | 关闭
16028 | 21 | 5 | 恒流充电 | 01:21:00 | 108:27:48 | 0.152 | 2.2687 | 0.2052 | 451.98 | 0.2052 | 451.98 | 0 | 0 | 0.0004584 | 1009.75 | 0.0004584 | 1009.75 | 0 | 0 | 2023-05-16 17:13:57 | 0.0003449 | 1.8095 | 3985.7353 | 0 | 关闭
16029 | 21 | 5 | 恒流充电 | 01:21:30 | 108:28:18 | 0.152 | 2.2693 | 0.2065 | 454.77 | 0.2065 | 454.77 | 0 | 0 | 0.0004613 | 1016.08 | 0.0004613 | 1016.08 | 0 | 0 | 2023-05-16 17:14:27 | 0.000345 | 2.1112 | 4650.2692 | 0 | 关闭
16030 | 21 | 5 | 恒流充电 | 01:22:00 | 108:28:48 | 0.152 | 2.2701 | 0.2077 | 457.56 | 0.2077 | 457.56 | 0 | 0 | 0.0004642 | 1022.42 | 0.0004642 | 1022.42 | 0 | 0 | 2023-05-16 17:14:57 | 0.0003451 | 1.5834 | 3487.5795 | 0 | 关闭
16031 | 21 | 5 | 恒流充电 | 01:22:30 | 108:29:18 | 0.152 | 2.2707 | 0.209 | 460.35 | 0.209 | 460.35 | 0 | 0 | 0.0004671 | 1028.75 | 0.0004671 | 1028.75 | 0 | 0 | 2023-05-16 17:15:27 | 0.0003451 | 2.1112 | 4650.1876 | 0 | 关闭
16032 | 21 | 5 | 恒流充电 | 01:23:00 | 108:29:48 | 0.152 | 2.2715 | 0.2103 | 463.14 | 0.2103 | 463.14 | 0 | 0 | 0.0004699 | 1035.09 | 0.0004699 | 1035.09 | 0 | 0 | 2023-05-16 17:15:57 | 0.0003453 | 1.5834 | 3487.6407 | 0 | 关闭
16033 | 21 | 5 | 恒流充电 | 01:23:30 | 108:30:18 | 0.152 | 2.2723 | 0.2115 | 465.93 | 0.2115 | 465.93 | 0 | 0 | 0.0004728 | 1041.43 | 0.0004728 | 1041.43 | 0 | 0 | 2023-05-16 17:16:27 | 0.0003454 | 1.5834 | 3487.7019 | 0 | 关闭
16034 | 21 | 5 | 恒流充电 | 01:24:00 | 108:30:48 | 0.152 | 2.273 | 0.2128 | 468.72 | 0.2128 | 468.72 | 0 | 0 | 0.0004757 | 1047.77 | 0.0004757 | 1047.77 | 0 | 0 | 2023-05-16 17:16:57 | 0.0003455 | 1.8096 | 3985.8751 | 0 | 关闭
16035 | 21 | 5 | 恒流充电 | 01:24:30 | 108:31:18 | 0.152 | 2.2737 | 0.2141 | 471.51 | 0.2141 | 471.51 | 0 | 0 | 0.0004786 | 1054.11 | 0.0004786 | 1054.11 | 0 | 0 | 2023-05-16 17:17:27 | 0.0003456 | 1.8096 | 3985.8751 | 0 | 关闭
16036 | 21 | 5 | 恒流充电 | 01:25:00 | 108:31:48 | 0.152 | 2.2744 | 0.2153 | 474.3 | 0.2153 | 474.3 | 0 | 0 | 0.0004814 | 1060.45 | 0.0004814 | 1060.45 | 0 | 0 | 2023-05-16 17:17:57 | 0.0003457 | 1.8095 | 3985.7353 | 0 | 关闭
16037 | 21 | 5 | 恒流充电 | 01:25:30 | 108:32:18 | 0.152 | 2.2753 | 0.2166 | 477.09 | 0.2166 | 477.09 | 0 | 0 | 0.0004843 | 1066.8 | 0.0004843 | 1066.8 | 0 | 0 | 2023-05-16 17:18:27 | 0.0003459 | 1.4074 | 3100.0707 | 0 | 关闭
16038 | 21 | 5 | 恒流充电 | 01:26:00 | 108:32:48 | 0.152 | 2.276 | 0.2179 | 479.89 | 0.2179 | 479.89 | 0 | 0 | 0.0004872 | 1073.15 | 0.0004872 | 1073.15 | 0 | 0 | 2023-05-16 17:18:57 | 0.000346 | 1.8096 | 3985.945 | 0 | 关闭
16039 | 21 | 5 | 恒流充电 | 01:26:30 | 108:33:18 | 0.152 | 2.2768 | 0.2191 | 482.68 | 0.2191 | 482.68 | 0 | 0 | 0.0004901 | 1079.5 | 0.0004901 | 1079.5 | 0 | 0 | 2023-05-16 17:19:27 | 0.0003461 | 1.5834 | 3487.6407 | 0 | 关闭
16040 | 21 | 5 | 恒流充电 | 01:27:00 | 108:33:48 | 0.152 | 2.2777 | 0.2204 | 485.47 | 0.2204 | 485.47 | 0 | 0 | 0.000493 | 1085.86 | 0.000493 | 1085.86 | 0 | 0 | 2023-05-16 17:19:57 | 0.0003462 | 1.4074 | 3100.0707 | 0 | 关闭
16041 | 21 | 5 | 恒流充电 | 01:27:30 | 108:34:18 | 0.152 | 2.2784 | 0.2217 | 488.26 | 0.2217 | 488.26 | 0 | 0 | 0.0004959 | 1092.21 | 0.0004959 | 1092.21 | 0 | 0 | 2023-05-16 17:20:27 | 0.0003463 | 1.8096 | 3985.8052 | 0 | 关闭
16042 | 21 | 5 | 恒流充电 | 01:28:00 | 108:34:48 | 0.152 | 2.2793 | 0.2229 | 491.05 | 0.2229 | 491.05 | 0 | 0 | 0.0004988 | 1098.57 | 0.0004988 | 1098.57 | 0 | 0 | 2023-05-16 17:20:57 | 0.0003465 | 1.4075 | 3100.1251 | 0 | 关闭
16043 | 21 | 5 | 恒流充电 | 01:28:30 | 108:35:18 | 0.152 | 2.28 | 0.2242 | 493.84 | 0.2242 | 493.84 | 0 | 0 | 0.0005016 | 1104.93 | 0.0005016 | 1104.93 | 0 | 0 | 2023-05-16 17:21:27 | 0.0003466 | 1.8096 | 3985.8751 | 0 | 关闭
16044 | 21 | 5 | 恒流充电 | 01:29:00 | 108:35:48 | 0.152 | 2.2809 | 0.2255 | 496.63 | 0.2255 | 496.63 | 0 | 0 | 0.0005045 | 1111.29 | 0.0005045 | 1111.29 | 0 | 0 | 2023-05-16 17:21:57 | 0.0003467 | 1.4074 | 3100.0707 | 0 | 关闭
16045 | 21 | 5 | 恒流充电 | 01:29:30 | 108:36:18 | 0.152 | 2.2818 | 0.2267 | 499.42 | 0.2267 | 499.42 | 0 | 0 | 0.0005074 | 1117.66 | 0.0005074 | 1117.66 | 0 | 0 | 2023-05-16 17:22:27 | 0.0003468 | 1.4074 | 3100.0707 | 0 | 关闭
16046 | 21 | 5 | 恒流充电 | 01:30:00 | 108:36:48 | 0.152 | 2.2826 | 0.228 | 502.21 | 0.228 | 502.21 | 0 | 0 | 0.0005103 | 1124.03 | 0.0005103 | 1124.03 | 0 | 0 | 2023-05-16 17:22:57 | 0.000347 | 1.5834 | 3487.6407 | 0 | 关闭
16047 | 21 | 5 | 恒流充电 | 01:30:30 | 108:37:18 | 0.152 | 2.2835 | 0.2293 | 505 | 0.2293 | 505 | 0 | 0 | 0.0005132 | 1130.4 | 0.0005132 | 1130.4 | 0 | 0 | 2023-05-16 17:23:27 | 0.0003471 | 1.4075 | 3100.1251 | 0 | 关闭
16048 | 21 | 5 | 恒流充电 | 01:31:00 | 108:37:48 | 0.152 | 2.2843 | 0.2305 | 507.79 | 0.2305 | 507.79 | 0 | 0 | 0.0005161 | 1136.77 | 0.0005161 | 1136.77 | 0 | 0 | 2023-05-16 17:23:57 | 0.0003472 | 1.5834 | 3487.6407 | 0 | 关闭
16049 | 21 | 5 | 恒流充电 | 01:31:30 | 108:38:18 | 0.152 | 2.2853 | 0.2318 | 510.58 | 0.2318 | 510.58 | 0 | 0 | 0.000519 | 1143.14 | 0.000519 | 1143.14 | 0 | 0 | 2023-05-16 17:24:27 | 0.0003474 | 1.2667 | 2790.0636 | 0 | 关闭
16050 | 21 | 5 | 恒流充电 | 01:32:00 | 108:38:48 | 0.152 | 2.2862 | 0.2331 | 513.37 | 0.2331 | 513.37 | 0 | 0 | 0.0005219 | 1149.52 | 0.0005219 | 1149.52 | 0 | 0 | 2023-05-16 17:24:57 | 0.0003475 | 1.4074 | 3100.0707 | 0 | 关闭
16051 | 21 | 5 | 恒流充电 | 01:32:30 | 108:39:18 | 0.152 | 2.287 | 0.2343 | 516.16 | 0.2343 | 516.16 | 0 | 0 | 0.0005248 | 1155.9 | 0.0005248 | 1155.9 | 0 | 0 | 2023-05-16 17:25:27 | 0.0003476 | 1.5834 | 3487.6407 | 0 | 关闭
16052 | 21 | 5 | 恒流充电 | 01:33:00 | 108:39:48 | 0.152 | 2.288 | 0.2356 | 518.95 | 0.2356 | 518.95 | 0 | 0 | 0.0005277 | 1162.28 | 0.0005277 | 1162.28 | 0 | 0 | 2023-05-16 17:25:57 | 0.0003478 | 1.2667 | 2790.0636 | 0 | 关闭
16053 | 21 | 5 | 恒流充电 | 01:33:30 | 108:40:18 | 0.152 | 2.2889 | 0.2369 | 521.74 | 0.2369 | 521.74 | 0 | 0 | 0.0005306 | 1168.67 | 0.0005306 | 1168.67 | 0 | 0 | 2023-05-16 17:26:27 | 0.0003479 | 1.4075 | 3100.1251 | 0 | 关闭
16054 | 21 | 5 | 恒流充电 | 01:34:00 | 108:40:48 | 0.152 | 2.2898 | 0.2381 | 524.53 | 0.2381 | 524.53 | 0 | 0 | 0.0005335 | 1175.05 | 0.0005335 | 1175.05 | 0 | 0 | 2023-05-16 17:26:57 | 0.000348 | 1.4074 | 3100.0163 | 0 | 关闭
16055 | 21 | 5 | 恒流充电 | 01:34:30 | 108:41:18 | 0.152 | 2.2907 | 0.2394 | 527.32 | 0.2394 | 527.32 | 0 | 0 | 0.0005364 | 1181.44 | 0.0005364 | 1181.44 | 0 | 0 | 2023-05-16 17:27:27 | 0.0003482 | 1.4074 | 3100.0163 | 0 | 关闭
16056 | 21 | 5 | 恒流充电 | 01:35:00 | 108:41:48 | 0.152 | 2.2918 | 0.2407 | 530.11 | 0.2407 | 530.11 | 0 | 0 | 0.0005393 | 1187.84 | 0.0005393 | 1187.84 | 0 | 0 | 2023-05-16 17:27:57 | 0.0003484 | 1.1516 | 2536.466 | 0 | 关闭
16057 | 21 | 5 | 恒流充电 | 01:35:30 | 108:42:18 | 0.152 | 2.2927 | 0.2419 | 532.9 | 0.2419 | 532.9 | 0 | 0 | 0.0005422 | 1194.23 | 0.0005422 | 1194.23 | 0 | 0 | 2023-05-16 17:28:27 | 0.0003485 | 1.4074 | 3100.0707 | 0 | 关闭
16058 | 21 | 5 | 恒流充电 | 01:36:00 | 108:42:48 | 0.152 | 2.2937 | 0.2432 | 535.69 | 0.2432 | 535.69 | 0 | 0 | 0.0005451 | 1200.63 | 0.0005451 | 1200.63 | 0 | 0 | 2023-05-16 17:28:57 | 0.0003486 | 1.2667 | 2790.0636 | 0 | 关闭
16059 | 21 | 5 | 恒流充电 | 01:36:30 | 108:43:18 | 0.152 | 2.2946 | 0.2445 | 538.48 | 0.2445 | 538.48 | 0 | 0 | 0.000548 | 1207.03 | 0.000548 | 1207.03 | 0 | 0 | 2023-05-16 17:29:27 | 0.0003488 | 1.4074 | 3100.0707 | 0 | 关闭
16060 | 21 | 5 | 恒流充电 | 01:37:00 | 108:43:48 | 0.152 | 2.2956 | 0.2457 | 541.27 | 0.2457 | 541.27 | 0 | 0 | 0.0005509 | 1213.43 | 0.0005509 | 1213.43 | 0 | 0 | 2023-05-16 17:29:57 | 0.000349 | 1.2667 | 2790.0636 | 0 | 关闭
16061 | 21 | 5 | 恒流充电 | 01:37:30 | 108:44:18 | 0.152 | 2.2965 | 0.247 | 544.06 | 0.247 | 544.06 | 0 | 0 | 0.0005538 | 1219.84 | 0.0005538 | 1219.84 | 0 | 0 | 2023-05-16 17:30:27 | 0.0003491 | 1.4074 | 3100.0707 | 0 | 关闭
16062 | 21 | 5 | 恒流充电 | 01:38:00 | 108:44:48 | 0.152 | 2.2975 | 0.2483 | 546.85 | 0.2483 | 546.85 | 0 | 0 | 0.0005567 | 1226.25 | 0.0005567 | 1226.25 | 0 | 0 | 2023-05-16 17:30:57 | 0.0003492 | 1.2667 | 2790.0636 | 0 | 关闭
16063 | 21 | 5 | 恒流充电 | 01:38:30 | 108:45:18 | 0.152 | 2.2986 | 0.2495 | 549.64 | 0.2495 | 549.64 | 0 | 0 | 0.0005596 | 1232.66 | 0.0005596 | 1232.66 | 0 | 0 | 2023-05-16 17:31:27 | 0.0003494 | 1.1515 | 2536.377 | 0 | 关闭
16064 | 21 | 5 | 恒流充电 | 01:39:00 | 108:45:48 | 0.152 | 2.2996 | 0.2508 | 552.43 | 0.2508 | 552.43 | 0 | 0 | 0.0005625 | 1239.08 | 0.0005625 | 1239.08 | 0 | 0 | 2023-05-16 17:31:57 | 0.0003496 | 1.2667 | 2790.1126 | 0 | 关闭
16065 | 21 | 5 | 恒流充电 | 01:39:30 | 108:46:18 | 0.152 | 2.3005 | 0.2521 | 555.22 | 0.2521 | 555.22 | 0 | 0 | 0.0005655 | 1245.49 | 0.0005655 | 1245.49 | 0 | 0 | 2023-05-16 17:32:27 | 0.0003497 | 1.4074 | 3100.0707 | 0 | 关闭
16066 | 21 | 5 | 恒流充电 | 01:40:00 | 108:46:48 | 0.152 | 2.3016 | 0.2533 | 558.01 | 0.2533 | 558.01 | 0 | 0 | 0.0005684 | 1251.91 | 0.0005684 | 1251.91 | 0 | 0 | 2023-05-16 17:32:57 | 0.0003499 | 1.1515 | 2536.4215 | 0 | 关闭
16067 | 21 | 5 | 恒流充电 | 01:40:30 | 108:47:18 | 0.152 | 2.3027 | 0.2546 | 560.8 | 0.2546 | 560.8 | 0 | 0 | 0.0005713 | 1258.34 | 0.0005713 | 1258.34 | 0 | 0 | 2023-05-16 17:33:27 | 0.00035 | 1.1516 | 2536.466 | 0 | 关闭
16068 | 21 | 5 | 恒流充电 | 01:41:00 | 108:47:48 | 0.152 | 2.3037 | 0.2559 | 563.59 | 0.2559 | 563.59 | 0 | 0 | 0.0005742 | 1264.76 | 0.0005742 | 1264.76 | 0 | 0 | 2023-05-16 17:33:57 | 0.0003502 | 1.2667 | 2790.0636 | 0 | 关闭
16069 | 21 | 5 | 恒流充电 | 01:41:30 | 108:48:18 | 0.152 | 2.3047 | 0.2571 | 566.38 | 0.2571 | 566.38 | 0 | 0 | 0.0005771 | 1271.19 | 0.0005771 | 1271.19 | 0 | 0 | 2023-05-16 17:34:27 | 0.0003503 | 1.2667 | 2790.0636 | 0 | 关闭
16070 | 21 | 5 | 恒流充电 | 01:42:00 | 108:48:48 | 0.152 | 2.3057 | 0.2584 | 569.17 | 0.2584 | 569.17 | 0 | 0 | 0.00058 | 1277.62 | 0.00058 | 1277.62 | 0 | 0 | 2023-05-16 17:34:57 | 0.0003505 | 1.2667 | 2790.0636 | 0 | 关闭
16071 | 21 | 5 | 恒流充电 | 01:42:30 | 108:49:18 | 0.152 | 2.3067 | 0.2597 | 571.96 | 0.2597 | 571.96 | 0 | 0 | 0.000583 | 1284.06 | 0.000583 | 1284.06 | 0 | 0 | 2023-05-16 17:35:27 | 0.0003506 | 1.2667 | 2790.0636 | 0 | 关闭
16072 | 21 | 5 | 恒流充电 | 01:43:00 | 108:49:48 | 0.152 | 2.3078 | 0.2609 | 574.75 | 0.2609 | 574.75 | 0 | 0 | 0.0005859 | 1290.49 | 0.0005859 | 1290.49 | 0 | 0 | 2023-05-16 17:35:57 | 0.0003508 | 1.1515 | 2536.4215 | 0 | 关闭
16073 | 21 | 5 | 恒流充电 | 01:43:30 | 108:50:18 | 0.152 | 2.3088 | 0.2622 | 577.54 | 0.2622 | 577.54 | 0 | 0 | 0.0005888 | 1296.94 | 0.0005888 | 1296.94 | 0 | 0 | 2023-05-16 17:36:27 | 0.000351 | 1.2667 | 2790.0636 | 0 | 关闭
16074 | 21 | 5 | 恒流充电 | 01:44:00 | 108:50:48 | 0.152 | 2.3099 | 0.2635 | 580.33 | 0.2635 | 580.33 | 0 | 0 | 0.0005917 | 1303.38 | 0.0005917 | 1303.38 | 0 | 0 | 2023-05-16 17:36:57 | 0.0003511 | 1.1516 | 2536.466 | 0 | 关闭
16075 | 21 | 5 | 恒流充电 | 01:44:30 | 108:51:18 | 0.152 | 2.3109 | 0.2647 | 583.12 | 0.2647 | 583.12 | 0 | 0 | 0.0005947 | 1309.82 | 0.0005947 | 1309.82 | 0 | 0 | 2023-05-16 17:37:27 | 0.0003513 | 1.2667 | 2790.1126 | 0 | 关闭
16076 | 21 | 5 | 恒流充电 | 01:45:00 | 108:51:48 | 0.152 | 2.312 | 0.266 | 585.91 | 0.266 | 585.91 | 0 | 0 | 0.0005976 | 1316.27 | 0.0005976 | 1316.27 | 0 | 0 | 2023-05-16 17:37:57 | 0.0003514 | 1.1515 | 2536.4215 | 0 | 关闭
16077 | 21 | 5 | 恒流充电 | 01:45:30 | 108:52:18 | 0.152 | 2.313 | 0.2673 | 588.7 | 0.2673 | 588.7 | 0 | 0 | 0.0006005 | 1322.73 | 0.0006005 | 1322.73 | 0 | 0 | 2023-05-16 17:38:27 | 0.0003516 | 1.2667 | 2790.0636 | 0 | 关闭
16078 | 21 | 5 | 恒流充电 | 01:46:00 | 108:52:48 | 0.152 | 2.314 | 0.2685 | 591.49 | 0.2685 | 591.49 | 0 | 0 | 0.0006034 | 1329.18 | 0.0006034 | 1329.18 | 0 | 0 | 2023-05-16 17:38:57 | 0.0003517 | 1.2667 | 2790.0147 | 0 | 关闭
16079 | 21 | 5 | 恒流充电 | 01:46:30 | 108:53:18 | 0.152 | 2.315 | 0.2698 | 594.28 | 0.2698 | 594.28 | 0 | 0 | 0.0006064 | 1335.64 | 0.0006064 | 1335.64 | 0 | 0 | 2023-05-16 17:39:27 | 0.0003519 | 1.2667 | 2790.1126 | 0 | 关闭
16080 | 21 | 5 | 恒流充电 | 01:47:00 | 108:53:48 | 0.152 | 2.316 | 0.2711 | 597.07 | 0.2711 | 597.07 | 0 | 0 | 0.0006093 | 1342.1 | 0.0006093 | 1342.1 | 0 | 0 | 2023-05-16 17:39:57 | 0.0003521 | 1.2667 | 2790.0636 | 0 | 关闭
16081 | 21 | 5 | 恒流充电 | 01:47:30 | 108:54:18 | 0.152 | 2.317 | 0.2723 | 599.86 | 0.2723 | 599.86 | 0 | 0 | 0.0006122 | 1348.56 | 0.0006122 | 1348.56 | 0 | 0 | 2023-05-16 17:40:27 | 0.0003522 | 1.2667 | 2790.0147 | 0 | 关闭
16082 | 21 | 5 | 恒流充电 | 01:48:00 | 108:54:48 | 0.152 | 2.318 | 0.2736 | 602.65 | 0.2736 | 602.65 | 0 | 0 | 0.0006152 | 1355.03 | 0.0006152 | 1355.03 | 0 | 0 | 2023-05-16 17:40:57 | 0.0003524 | 1.2667 | 2790.1126 | 0 | 关闭
16083 | 21 | 5 | 恒流充电 | 01:48:30 | 108:55:18 | 0.152 | 2.319 | 0.2749 | 605.44 | 0.2749 | 605.44 | 0 | 0 | 0.0006181 | 1361.5 | 0.0006181 | 1361.5 | 0 | 0 | 2023-05-16 17:41:27 | 0.0003525 | 1.2667 | 2790.1126 | 0 | 关闭
16084 | 21 | 5 | 恒流充电 | 01:49:00 | 108:55:48 | 0.152 | 2.32 | 0.2761 | 608.23 | 0.2761 | 608.23 | 0 | 0 | 0.0006211 | 1367.97 | 0.0006211 | 1367.97 | 0 | 0 | 2023-05-16 17:41:57 | 0.0003527 | 1.2667 | 2790.0147 | 0 | 关闭
16085 | 21 | 5 | 恒流充电 | 01:49:30 | 108:56:18 | 0.152 | 2.3209 | 0.2774 | 611.02 | 0.2774 | 611.02 | 0 | 0 | 0.000624 | 1374.44 | 0.000624 | 1374.44 | 0 | 0 | 2023-05-16 17:42:27 | 0.0003528 | 1.4075 | 3100.1251 | 0 | 关闭
16086 | 21 | 5 | 恒流充电 | 01:50:00 | 108:56:48 | 0.152 | 2.3218 | 0.2787 | 613.81 | 0.2787 | 613.81 | 0 | 0 | 0.0006269 | 1380.92 | 0.0006269 | 1380.92 | 0 | 0 | 2023-05-16 17:42:57 | 0.0003529 | 1.4075 | 3100.1251 | 0 | 关闭
16087 | 21 | 5 | 恒流充电 | 01:50:30 | 108:57:18 | 0.152 | 2.3227 | 0.2799 | 616.6 | 0.2799 | 616.6 | 0 | 0 | 0.0006299 | 1387.4 | 0.0006299 | 1387.4 | 0 | 0 | 2023-05-16 17:43:27 | 0.0003531 | 1.4074 | 3100.0707 | 0 | 关闭
16088 | 21 | 5 | 恒流充电 | 01:51:00 | 108:57:48 | 0.152 | 2.3235 | 0.2812 | 619.39 | 0.2812 | 619.39 | 0 | 0 | 0.0006328 | 1393.88 | 0.0006328 | 1393.88 | 0 | 0 | 2023-05-16 17:43:57 | 0.0003532 | 1.5834 | 3487.7019 | 0 | 关闭
16089 | 21 | 5 | 恒流充电 | 01:51:30 | 108:58:18 | 0.152 | 2.3244 | 0.2825 | 622.18 | 0.2825 | 622.18 | 0 | 0 | 0.0006358 | 1400.37 | 0.0006358 | 1400.37 | 0 | 0 | 2023-05-16 17:44:27 | 0.0003533 | 1.4074 | 3100.0163 | 0 | 关闭
16090 | 21 | 5 | 恒流充电 | 01:52:00 | 108:58:48 | 0.152 | 2.3252 | 0.2837 | 624.97 | 0.2837 | 624.97 | 0 | 0 | 0.0006387 | 1406.85 | 0.0006387 | 1406.85 | 0 | 0 | 2023-05-16 17:44:57 | 0.0003534 | 1.5834 | 3487.7019 | 0 | 关闭
16091 | 21 | 5 | 恒流充电 | 01:52:30 | 108:59:18 | 0.152 | 2.3259 | 0.285 | 627.76 | 0.285 | 627.76 | 0 | 0 | 0.0006417 | 1413.34 | 0.0006417 | 1413.34 | 0 | 0 | 2023-05-16 17:45:27 | 0.0003535 | 1.8095 | 3985.6653 | 0 | 关闭
16092 | 21 | 5 | 恒流充电 | 01:53:00 | 108:59:48 | 0.152 | 2.3265 | 0.2863 | 630.55 | 0.2863 | 630.55 | 0 | 0 | 0.0006446 | 1419.83 | 0.0006446 | 1419.83 | 0 | 0 | 2023-05-16 17:45:57 | 0.0003536 | 2.1113 | 4650.3508 | 0 | 关闭
16093 | 21 | 5 | 恒流充电 | 01:53:30 | 109:00:18 | 0.152 | 2.327 | 0.2875 | 633.34 | 0.2875 | 633.34 | 0 | 0 | 0.0006476 | 1426.32 | 0.0006476 | 1426.32 | 0 | 0 | 2023-05-16 17:46:27 | 0.0003537 | 2.5334 | 5580.1273 | 0 | 关闭
16094 | 21 | 5 | 恒流充电 | 01:54:00 | 109:00:48 | 0.152 | 2.3273 | 0.2888 | 636.13 | 0.2888 | 636.13 | 0 | 0 | 0.0006505 | 1432.82 | 0.0006505 | 1432.82 | 0 | 0 | 2023-05-16 17:46:57 | 0.0003537 | 4.2224 | 9300.3753 | 0 | 关闭
16095 | 21 | 5 | 恒流充电 | 01:54:30 | 109:01:18 | 0.152 | 2.3275 | 0.2901 | 638.92 | 0.2901 | 638.92 | 0 | 0 | 0.0006534 | 1439.31 | 0.0006534 | 1439.31 | 0 | 0 | 2023-05-16 17:47:27 | 0.0003538 | 6.3334 | 13950.3182 | 0 | 关闭
16096 | 21 | 5 | 恒流充电 | 01:55:00 | 109:01:48 | 0.152 | 2.3276 | 0.2913 | 641.71 | 0.2913 | 641.71 | 0 | 0 | 0.0006564 | 1445.8 | 0.0006564 | 1445.8 | 0 | 0 | 2023-05-16 17:47:57 | 0.0003538 | 12.6671 | 27901.1258 | 0 | 关闭
16097 | 21 | 5 | 恒流充电 | 01:55:30 | 109:02:18 | 0.152 | 2.3276 | 0.2926 | 644.5 | 0.2926 | 644.5 | 0 | 0 | 0.0006593 | 1452.3 | 0.0006593 | 1452.3 | 0 | 0 | 2023-05-16 17:48:27 | 0.0003538 | 0 | 0 | 0 | 关闭
16098 | 21 | 5 | 恒流充电 | 01:56:00 | 109:02:48 | 0.152 | 2.3276 | 0.2939 | 647.29 | 0.2939 | 647.29 | 0 | 0 | 0.0006623 | 1458.79 | 0.0006623 | 1458.79 | 0 | 0 | 2023-05-16 17:48:57 | 0.0003538 | 0 | 0 | 0 | 关闭
16099 | 21 | 5 | 恒流充电 | 01:56:30 | 109:03:18 | 0.152 | 2.3278 | 0.2951 | 650.08 | 0.2951 | 650.08 | 0 | 0 | 0.0006652 | 1465.29 | 0.0006652 | 1465.29 | 0 | 0 | 2023-05-16 17:49:27 | 0.0003538 | 6.3338 | 13951.0524 | 0 | 关闭
16100 | 21 | 5 | 恒流充电 | 01:57:00 | 109:03:48 | 0.152 | 2.3276 | 0.2964 | 652.87 | 0.2964 | 652.87 | 0 | 0 | 0.0006682 | 1471.78 | 0.0006682 | 1471.78 | 0 | 0 | 2023-05-16 17:49:57 | 0.0003538 | -6.3336 | -13950.5629 | 0 | 关闭
16101 | 21 | 5 | 恒流充电 | 01:57:30 | 109:04:18 | 0.152 | 2.3279 | 0.2977 | 655.66 | 0.2977 | 655.66 | 0 | 0 | 0.0006711 | 1478.28 | 0.0006711 | 1478.28 | 0 | 0 | 2023-05-16 17:50:27 | 0.0003538 | 4.2224 | 9300.3753 | 0 | 关闭
16102 | 21 | 5 | 恒流充电 | 01:58:00 | 109:04:48 | 0.152 | 2.3279 | 0.2989 | 658.45 | 0.2989 | 658.45 | 0 | 0 | 0.0006741 | 1484.77 | 0.0006741 | 1484.77 | 0 | 0 | 2023-05-16 17:50:57 | 0.0003539 | 0 | 0 | 0 | 关闭
16103 | 21 | 5 | 恒流充电 | 01:58:30 | 109:05:18 | 0.152 | 2.3281 | 0.3002 | 661.24 | 0.3002 | 661.24 | 0 | 0 | 0.000677 | 1491.27 | 0.000677 | 1491.27 | 0 | 0 | 2023-05-16 17:51:27 | 0.0003539 | 6.3336 | 13950.5629 | 0 | 关闭
16104 | 21 | 5 | 恒流充电 | 01:59:00 | 109:05:48 | 0.152 | 2.3283 | 0.3015 | 664.03 | 0.3015 | 664.03 | 0 | 0 | 0.00068 | 1497.76 | 0.00068 | 1497.76 | 0 | 0 | 2023-05-16 17:51:57 | 0.0003539 | 6.3336 | 13950.5629 | 0 | 关闭
16105 | 21 | 5 | 恒流充电 | 01:59:30 | 109:06:18 | 0.152 | 2.3285 | 0.3027 | 666.82 | 0.3027 | 666.82 | 0 | 0 | 0.0006829 | 1504.26 | 0.0006829 | 1504.26 | 0 | 0 | 2023-05-16 17:52:27 | 0.000354 | 6.3334 | 13950.3182 | 0 | 关闭
16106 | 21 | 5 | 恒流充电 | 02:00:00 | 109:06:48 | 0.152 | 2.3288 | 0.304 | 669.61 | 0.304 | 669.61 | 0 | 0 | 0.0006859 | 1510.76 | 0.0006859 | 1510.76 | 0 | 0 | 2023-05-16 17:52:57 | 0.000354 | 4.2225 | 9300.7016 | 0 | 关闭
16107 | 21 | 5 | 恒流充电 | 02:00:30 | 109:07:18 | 0.152 | 2.3291 | 0.3053 | 672.4 | 0.3053 | 672.4 | 0 | 0 | 0.0006888 | 1517.25 | 0.0006888 | 1517.25 | 0 | 0 | 2023-05-16 17:53:27 | 0.000354 | 4.2223 | 9300.2121 | 0 | 关闭
16108 | 21 | 5 | 恒流充电 | 02:01:00 | 109:07:48 | 0.152 | 2.3294 | 0.3065 | 675.19 | 0.3065 | 675.19 | 0 | 0 | 0.0006918 | 1523.75 | 0.0006918 | 1523.75 | 0 | 0 | 2023-05-16 17:53:57 | 0.0003541 | 4.2224 | 9300.5384 | 0 | 关闭
16109 | 21 | 5 | 恒流充电 | 02:01:30 | 109:08:18 | 0.152 | 2.3297 | 0.3078 | 677.98 | 0.3078 | 677.98 | 0 | 0 | 0.0006947 | 1530.25 | 0.0006947 | 1530.25 | 0 | 0 | 2023-05-16 17:54:27 | 0.0003541 | 4.2223 | 9300.2121 | 0 | 关闭
16110 | 21 | 5 | 恒流充电 | 02:02:00 | 109:08:48 | 0.152 | 2.3301 | 0.3091 | 680.77 | 0.3091 | 680.77 | 0 | 0 | 0.0006977 | 1536.75 | 0.0006977 | 1536.75 | 0 | 0 | 2023-05-16 17:54:57 | 0.0003542 | 3.1669 | 6975.5262 | 0 | 关闭
16111 | 21 | 5 | 恒流充电 | 02:02:30 | 109:09:18 | 0.152 | 2.3304 | 0.3103 | 683.56 | 0.3103 | 683.56 | 0 | 0 | 0.0007006 | 1543.26 | 0.0007006 | 1543.26 | 0 | 0 | 2023-05-16 17:55:27 | 0.0003542 | 4.2223 | 9300.2121 | 0 | 关闭
16112 | 21 | 5 | 恒流充电 | 02:03:00 | 109:09:48 | 0.152 | 2.3308 | 0.3116 | 686.35 | 0.3116 | 686.35 | 0 | 0 | 0.0007036 | 1549.76 | 0.0007036 | 1549.76 | 0 | 0 | 2023-05-16 17:55:57 | 0.0003543 | 3.1668 | 6975.4038 | 0 | 关闭
16113 | 21 | 5 | 恒流充电 | 02:03:30 | 109:10:18 | 0.152 | 2.3311 | 0.3129 | 689.14 | 0.3129 | 689.14 | 0 | 0 | 0.0007065 | 1556.26 | 0.0007065 | 1556.26 | 0 | 0 | 2023-05-16 17:56:27 | 0.0003544 | 4.2224 | 9300.5384 | 0 | 关闭
16114 | 21 | 5 | 恒流充电 | 02:04:00 | 109:10:48 | 0.152 | 2.3315 | 0.3141 | 691.93 | 0.3141 | 691.93 | 0 | 0 | 0.0007095 | 1562.77 | 0.0007095 | 1562.77 | 0 | 0 | 2023-05-16 17:56:57 | 0.0003544 | 3.1668 | 6975.2814 | 0 | 关闭
16115 | 21 | 5 | 恒流充电 | 02:04:30 | 109:11:18 | 0.152 | 2.3319 | 0.3154 | 694.72 | 0.3154 | 694.72 | 0 | 0 | 0.0007124 | 1569.27 | 0.0007124 | 1569.27 | 0 | 0 | 2023-05-16 17:57:27 | 0.0003545 | 3.1668 | 6975.2814 | 0 | 关闭
16116 | 21 | 5 | 恒流充电 | 02:05:00 | 109:11:48 | 0.152 | 2.3323 | 0.3167 | 697.51 | 0.3167 | 697.51 | 0 | 0 | 0.0007154 | 1575.78 | 0.0007154 | 1575.78 | 0 | 0 | 2023-05-16 17:57:57 | 0.0003545 | 3.1668 | 6975.2814 | 0 | 关闭
16117 | 21 | 5 | 恒流充电 | 02:05:30 | 109:12:18 | 0.152 | 2.3328 | 0.3179 | 700.3 | 0.3179 | 700.3 | 0 | 0 | 0.0007184 | 1582.29 | 0.0007184 | 1582.29 | 0 | 0 | 2023-05-16 17:58:27 | 0.0003546 | 2.5335 | 5580.4209 | 0 | 关闭
16118 | 21 | 5 | 恒流充电 | 02:06:00 | 109:12:48 | 0.152 | 2.3332 | 0.3192 | 703.09 | 0.3192 | 703.09 | 0 | 0 | 0.0007213 | 1588.8 | 0.0007213 | 1588.8 | 0 | 0 | 2023-05-16 17:58:57 | 0.0003547 | 3.1668 | 6975.2814 | 0 | 关闭
16119 | 21 | 5 | 恒流充电 | 02:06:30 | 109:13:18 | 0.152 | 2.3336 | 0.3205 | 705.88 | 0.3205 | 705.88 | 0 | 0 | 0.0007243 | 1595.31 | 0.0007243 | 1595.31 | 0 | 0 | 2023-05-16 17:59:27 | 0.0003547 | 3.1667 | 6975.1591 | 0 | 关闭
16120 | 21 | 5 | 恒流充电 | 02:07:00 | 109:13:48 | 0.152 | 2.3341 | 0.3217 | 708.67 | 0.3217 | 708.67 | 0 | 0 | 0.0007272 | 1601.82 | 0.0007272 | 1601.82 | 0 | 0 | 2023-05-16 17:59:57 | 0.0003548 | 2.5335 | 5580.4209 | 0 | 关闭
16121 | 21 | 5 | 恒流充电 | 02:07:30 | 109:14:18 | 0.152 | 2.3345 | 0.323 | 711.46 | 0.323 | 711.46 | 0 | 0 | 0.0007302 | 1608.33 | 0.0007302 | 1608.33 | 0 | 0 | 2023-05-16 18:00:27 | 0.0003548 | 3.1668 | 6975.2814 | 0 | 关闭
16122 | 21 | 5 | 恒流充电 | 02:08:00 | 109:14:48 | 0.152 | 2.335 | 0.3243 | 714.25 | 0.3243 | 714.25 | 0 | 0 | 0.0007331 | 1614.85 | 0.0007331 | 1614.85 | 0 | 0 | 2023-05-16 18:00:57 | 0.0003549 | 2.5335 | 5580.4209 | 0 | 关闭
16123 | 21 | 5 | 恒流充电 | 02:08:30 | 109:15:18 | 0.152 | 2.3355 | 0.3255 | 717.04 | 0.3255 | 717.04 | 0 | 0 | 0.0007361 | 1621.36 | 0.0007361 | 1621.36 | 0 | 0 | 2023-05-16 18:01:27 | 0.000355 | 2.5334 | 5580.1273 | 0 | 关闭
16124 | 21 | 5 | 恒流充电 | 02:09:00 | 109:15:48 | 0.152 | 2.336 | 0.3268 | 719.83 | 0.3268 | 719.83 | 0 | 0 | 0.0007391 | 1627.88 | 0.0007391 | 1627.88 | 0 | 0 | 2023-05-16 18:01:57 | 0.0003551 | 2.5335 | 5580.3231 | 0 | 关闭
16125 | 21 | 5 | 恒流充电 | 02:09:30 | 109:16:18 | 0.152 | 2.3366 | 0.3281 | 722.62 | 0.3281 | 722.62 | 0 | 0 | 0.000742 | 1634.4 | 0.000742 | 1634.4 | 0 | 0 | 2023-05-16 18:02:27 | 0.0003552 | 2.1111 | 4650.1061 | 0 | 关闭
16126 | 21 | 5 | 恒流充电 | 02:10:00 | 109:16:48 | 0.152 | 2.337 | 0.3293 | 725.41 | 0.3293 | 725.41 | 0 | 0 | 0.000745 | 1640.92 | 0.000745 | 1640.92 | 0 | 0 | 2023-05-16 18:02:57 | 0.0003552 | 3.1668 | 6975.2814 | 0 | 关闭
16127 | 21 | 5 | 恒流充电 | 02:10:30 | 109:17:18 | 0.152 | 2.3377 | 0.3306 | 728.2 | 0.3306 | 728.2 | 0 | 0 | 0.0007479 | 1647.44 | 0.0007479 | 1647.44 | 0 | 0 | 2023-05-16 18:03:27 | 0.0003554 | 1.8097 | 3986.015 | 0 | 关闭
16128 | 21 | 5 | 恒流充电 | 02:11:00 | 109:17:48 | 0.152 | 2.3382 | 0.3319 | 730.99 | 0.3319 | 730.99 | 0 | 0 | 0.0007509 | 1653.96 | 0.0007509 | 1653.96 | 0 | 0 | 2023-05-16 18:03:57 | 0.0003554 | 2.5335 | 5580.3231 | 0 | 关闭
16129 | 21 | 5 | 恒流充电 | 02:11:30 | 109:18:18 | 0.152 | 2.3387 | 0.3331 | 733.78 | 0.3331 | 733.78 | 0 | 0 | 0.0007539 | 1660.49 | 0.0007539 | 1660.49 | 0 | 0 | 2023-05-16 18:04:27 | 0.0003555 | 2.5335 | 5580.3231 | 0 | 关闭
16130 | 21 | 5 | 恒流充电 | 02:12:00 | 109:18:48 | 0.152 | 2.3392 | 0.3344 | 736.57 | 0.3344 | 736.57 | 0 | 0 | 0.0007568 | 1667.01 | 0.0007568 | 1667.01 | 0 | 0 | 2023-05-16 18:04:57 | 0.0003556 | 2.5335 | 5580.3231 | 0 | 关闭
16131 | 21 | 5 | 恒流充电 | 02:12:30 | 109:19:18 | 0.152 | 2.3398 | 0.3357 | 739.36 | 0.3357 | 739.36 | 0 | 0 | 0.0007598 | 1673.54 | 0.0007598 | 1673.54 | 0 | 0 | 2023-05-16 18:05:27 | 0.0003557 | 2.1112 | 4650.2692 | 0 | 关闭
16132 | 21 | 5 | 恒流充电 | 02:13:00 | 109:19:48 | 0.152 | 2.3404 | 0.3369 | 742.15 | 0.3369 | 742.15 | 0 | 0 | 0.0007628 | 1680.07 | 0.0007628 | 1680.07 | 0 | 0 | 2023-05-16 18:05:57 | 0.0003558 | 2.1112 | 4650.2692 | 0 | 关闭
16133 | 21 | 5 | 恒流充电 | 02:13:30 | 109:20:18 | 0.152 | 2.3411 | 0.3382 | 744.94 | 0.3382 | 744.94 | 0 | 0 | 0.0007657 | 1686.6 | 0.0007657 | 1686.6 | 0 | 0 | 2023-05-16 18:06:27 | 0.0003559 | 1.8096 | 3985.8751 | 0 | 关闭
16134 | 21 | 5 | 恒流充电 | 02:14:00 | 109:20:48 | 0.152 | 2.3417 | 0.3395 | 747.73 | 0.3395 | 747.73 | 0 | 0 | 0.0007687 | 1693.13 | 0.0007687 | 1693.13 | 0 | 0 | 2023-05-16 18:06:57 | 0.0003559 | 2.1113 | 4650.3508 | 0 | 关闭
16135 | 21 | 5 | 恒流充电 | 02:14:30 | 109:21:18 | 0.152 | 2.3424 | 0.3407 | 750.52 | 0.3407 | 750.52 | 0 | 0 | 0.0007716 | 1699.67 | 0.0007716 | 1699.67 | 0 | 0 | 2023-05-16 18:07:27 | 0.0003561 | 1.8096 | 3985.8751 | 0 | 关闭
16136 | 21 | 5 | 恒流充电 | 02:15:00 | 109:21:48 | 0.152 | 2.3431 | 0.342 | 753.31 | 0.342 | 753.31 | 0 | 0 | 0.0007746 | 1706.2 | 0.0007746 | 1706.2 | 0 | 0 | 2023-05-16 18:07:57 | 0.0003562 | 1.8096 | 3985.8751 | 0 | 关闭
16137 | 21 | 5 | 恒流充电 | 02:15:30 | 109:22:18 | 0.152 | 2.3438 | 0.3433 | 756.11 | 0.3433 | 756.11 | 0 | 0 | 0.0007776 | 1712.74 | 0.0007776 | 1712.74 | 0 | 0 | 2023-05-16 18:08:27 | 0.0003563 | 1.8097 | 3986.015 | 0 | 关闭
16138 | 21 | 5 | 恒流充电 | 02:16:00 | 109:22:48 | 0.152 | 2.3445 | 0.3445 | 758.9 | 0.3445 | 758.9 | 0 | 0 | 0.0007806 | 1719.28 | 0.0007806 | 1719.28 | 0 | 0 | 2023-05-16 18:08:57 | 0.0003564 | 1.8096 | 3985.8751 | 0 | 关闭
16139 | 21 | 5 | 恒流充电 | 02:16:30 | 109:23:18 | 0.152 | 2.3453 | 0.3458 | 761.69 | 0.3458 | 761.69 | 0 | 0 | 0.0007835 | 1725.83 | 0.0007835 | 1725.83 | 0 | 0 | 2023-05-16 18:09:27 | 0.0003565 | 1.5834 | 3487.6407 | 0 | 关闭
16140 | 21 | 5 | 恒流充电 | 02:17:00 | 109:23:48 | 0.152 | 2.346 | 0.3471 | 764.48 | 0.3471 | 764.48 | 0 | 0 | 0.0007865 | 1732.37 | 0.0007865 | 1732.37 | 0 | 0 | 2023-05-16 18:09:57 | 0.0003566 | 1.8096 | 3985.945 | 0 | 关闭
16141 | 21 | 5 | 恒流充电 | 02:17:30 | 109:24:18 | 0.152 | 2.3469 | 0.3483 | 767.27 | 0.3483 | 767.27 | 0 | 0 | 0.0007895 | 1738.92 | 0.0007895 | 1738.92 | 0 | 0 | 2023-05-16 18:10:27 | 0.0003568 | 1.4075 | 3100.1251 | 0 | 关闭
16142 | 21 | 5 | 恒流充电 | 02:18:00 | 109:24:48 | 0.152 | 2.3477 | 0.3496 | 770.06 | 0.3496 | 770.06 | 0 | 0 | 0.0007924 | 1745.47 | 0.0007924 | 1745.47 | 0 | 0 | 2023-05-16 18:10:57 | 0.0003569 | 1.5834 | 3487.7631 | 0 | 关闭
16143 | 21 | 5 | 恒流充电 | 02:18:30 | 109:25:18 | 0.152 | 2.3485 | 0.3509 | 772.85 | 0.3509 | 772.85 | 0 | 0 | 0.0007954 | 1752.02 | 0.0007954 | 1752.02 | 0 | 0 | 2023-05-16 18:11:27 | 0.000357 | 1.5834 | 3487.7631 | 0 | 关闭
16144 | 21 | 5 | 恒流充电 | 02:19:00 | 109:25:48 | 0.152 | 2.3494 | 0.3521 | 775.64 | 0.3521 | 775.64 | 0 | 0 | 0.0007984 | 1758.57 | 0.0007984 | 1758.57 | 0 | 0 | 2023-05-16 18:11:57 | 0.0003571 | 1.4075 | 3100.1251 | 0 | 关闭
16145 | 21 | 5 | 恒流充电 | 02:19:30 | 109:26:18 | 0.152 | 2.3503 | 0.3534 | 778.43 | 0.3534 | 778.43 | 0 | 0 | 0.0008014 | 1765.13 | 0.0008014 | 1765.13 | 0 | 0 | 2023-05-16 18:12:27 | 0.0003573 | 1.4075 | 3100.1251 | 0 | 关闭
16146 | 21 | 5 | 恒流充电 | 02:20:00 | 109:26:48 | 0.152 | 2.3513 | 0.3547 | 781.22 | 0.3547 | 781.22 | 0 | 0 | 0.0008043 | 1771.69 | 0.0008043 | 1771.69 | 0 | 0 | 2023-05-16 18:12:57 | 0.0003574 | 1.2667 | 2790.1126 | 0 | 关闭
16147 | 21 | 5 | 恒流充电 | 02:20:30 | 109:27:18 | 0.152 | 2.3524 | 0.3559 | 784.01 | 0.3559 | 784.01 | 0 | 0 | 0.0008073 | 1778.25 | 0.0008073 | 1778.25 | 0 | 0 | 2023-05-16 18:13:27 | 0.0003576 | 1.1515 | 2536.4215 | 0 | 关闭
16148 | 21 | 5 | 恒流充电 | 02:21:00 | 109:27:48 | 0.152 | 2.3535 | 0.3572 | 786.8 | 0.3572 | 786.8 | 0 | 0 | 0.0008103 | 1784.82 | 0.0008103 | 1784.82 | 0 | 0 | 2023-05-16 18:13:57 | 0.0003578 | 1.1516 | 2536.5995 | 0 | 关闭
16149 | 21 | 5 | 恒流充电 | 02:21:30 | 109:28:18 | 0.152 | 2.3545 | 0.3585 | 789.59 | 0.3585 | 789.59 | 0 | 0 | 0.0008133 | 1791.38 | 0.0008133 | 1791.38 | 0 | 0 | 2023-05-16 18:14:27 | 0.0003579 | 1.2667 | 2790.0636 | 0 | 关闭
16150 | 21 | 5 | 恒流充电 | 02:22:00 | 109:28:48 | 0.152 | 2.3558 | 0.3597 | 792.38 | 0.3597 | 792.38 | 0 | 0 | 0.0008163 | 1797.95 | 0.0008163 | 1797.95 | 0 | 0 | 2023-05-16 18:14:57 | 0.0003581 | 0.9744 | 2146.3534 | 0 | 关闭

## log
序号 | 数据序号 | 时间 | 等级 | 事件
1 | 1 | 2023-05-12 04:46:07 | 提示 | 用户启动

## curve
时间-电流&&电压&&容量&&能量