## unit
d36-rate-0.2-200_127.0.0.1-BTS82-48-10-4-2818580165.xlsx
设备 | 48 | 10 | 4
启动时间 |  | 2023-05-14 13:14:36 |  | 结束时间 |  | 2023-05-14 13:52:37
NDA文件路径
单位方案清单
时间 | 电流 | 电压 | 容量 | 能量 | 功率 | 内阻 | 温度 | 气压
hh:mm:ss | mA | V | mAh | Wh | W | mΩ | ℃ | kPa

## test
测试信息
起始工步 |  | 2 | 电压上限 |  | - | 电池批号 |  | fangan cycle
循环次数 |  | 1 | 电压下限 |  | - | 创建者 |  | huzhangtao
记录条件 |  | 30s/0.01V/0mA | 电流上限 |  | - | 备注 |  | -
电压量程 |  | 5V | 电流下限 |  | - | 电流量程 |  | +10/-10mA(1mA/5mA/10mA)
启动时间 |  | 2023-05-14 13:14:36 | 条码
工步方案
工步号 | 工步名称 | 工步时间(hh:mm:ss.ms) | 电压(V) | 倍率(C) | 电流(mA) | 截止电压(V) | 截止倍率(C) | 截止电流(mA) | 能量(Wh) | -ΔV(V) | 功率(W) | 负载(mΩ) | 容量(mAh) | 记录条件 | 辅助通道记录条件 | Max Vi(V) | Min Vi(V) | Max Ti(℃) | Min Ti(℃) | 分段记录1 | 分段记录2 | 电流量程(mA)
1 | 搁置 | 00:02:00.000 | [11 empty] | 30s/0.01V/0mA
2 | 搁置 | 00:01:00.000 | [11 empty] | 30s/0.01V/0mA
3 | 恒流放电 |  |  | 0.1995 | 0.189 | 1.7 | [7 empty] | 30s/0.01V/0mA
4 | 搁置 | 00:01:00.000 | [11 empty] | 30s/0.01V/0mA
5 | 恒流充电 |  |  | 0.1995 | 0.189 | 2.8 | [7 empty] | 30s/0.01V/0mA
6 | 循环 | 起始工步:2 | 循环次数:200
7 | 结束

## cycle
循环号 | 起始绝对时间 | 结束绝对时间 | 充电容量(mAh) | 放电容量(mAh) | 充电比容量(mAh/g) | 放电比容量(mAh/g) | 充放电效率(%) | 充电能量(Wh) | 放电能量(Wh) | 充电比能量(mWh/g) | 放电比能量(mWh/g) | 恒流充入比率(%) | 恒流充入容量(mAh) | 平台容量(mAh) | 平台比容量 | 平台容量效率(%) | 平台时间 | 充电电容(F) | 放电电容(F) | 中值电压(V) | 容量保持率(%) | 充电时间 | 放电时间 | 净放电容量(mAh) | 净放电能量(Wh) | 能量效率(%)
1 | 2023-05-14 13:14:37 | 2023-05-14 13:52:37 | 0 | 0.117 | 0 | 206.1 | 0 | 0 | 0.000264 | 0 | 466.57 | 0 | 0 | 0 | 0 | 0 | 00:00:00 | 0 | 2.6229 | 2.2751 | 0 | 0 | 2220000 | 0.117 | 0.000264 | 0

## step
工步号 | 工步序号 | 工步类型 | 工步时间 | 起始绝对时间 | 结束绝对时间 | 容量(mAh) | 比容量(mAh/g) | 充电容量(mAh) | 充电比容量(mAh/g) | 放电容量(mAh) | 放电比容量(mAh/g) | 净放电容量(mAh) | 能量(Wh) | 比能量(mWh/g) | 充电能量(Wh) | 充电比能量(mWh/g) | 放电能量(Wh) | 放电比能量(mWh/g) | 净放电能量(Wh) | 超级电容(F) | 起始电压(V) | 充电起始电压(V) | 放电起始电压(V) | 结束电压(V) | 充电终止电压(V) | 放电终止电压(V) | 充电中值电压(V) | 放电中值电压(V) | 起始电流(mA) | 结束电流(mA) | DCIR(mΩ)
2 | 1 | 搁置 | 00:01:00 | 2023-05-14 13:14:37 | 2023-05-14 13:15:37 | 0 | 0 | 0 | 0 | 0 | 0 | 0 | 0 | 0 | 0 | 0 | 0 | 0 | 0 | 0 | 2.3433 | 0 | 0 | 2.3437 | 0 | 0 | 0 | 0 | 0 | 0 | 0
3 | 2 | 恒流放电 | 00:37:00 | 2023-05-14 13:15:37 | 2023-05-14 13:52:37 | 0.117 | 206.1 | 0 | 0 | 0.117 | 206.1 | 0.117 | 0.000264 | 466.57 | 0 | 0 | 0.000264 | 466.57 | 0.000264 | 2.6229 | 2.3199 | 0 | 2.3199 | 2.1599 | 0 | 2.1599 | 0 | 2.2751 | -0.189 | -0.189 | 125965.92

## record
数据序号 | 循环号 | 工步号 | 工步类型 | 时间 | 总时间 | 电流(mA) | 电压(V) | 容量(mAh) | 比容量(mAh/g) | 充电容量(mAh) | 充电比容量(mAh/g) | 放电容量(mAh) | 放电比容量(mAh/g) | 能量(Wh) | 比能量(mWh/g) | 充电能量(Wh) | 充电比能量(mWh/g) | 放电能量(Wh) | 放电比能量(mWh/g) | 绝对时间 | 功率(W) | dQ/dV(mAh/V) | dQm/dV(mAh/V.g) | 接触电阻(mΩ) | 模块启停开关
1 | 1 | 2 | 搁置 | 00:00:00 | 00:00:00 | 0 | 2.3433 | 0 | 0 | 0 | 0 | 0 | 0 | 0 | 0 | 0 | 0 | 0 | 0 | 2023-05-14 13:14:37 | 0 | 0 | 0 | 0 | 关闭
2 | 1 | 2 | 搁置 | 00:00:30 | 00:00:30 | 0 | 2.3436 | 0 | 0 | 0 | 0 | 0 | 0 | 0 | 0 | 0 | 0 | 0 | 0 | 2023-05-14 13:15:07 | 0 | 0 | 0 | 0 | 关闭
3 | 1 | 2 | 搁置 | 00:01:00 | 00:01:00 | 0 | 2.3437 | 0 | 0 | 0 | 0 | 0 | 0 | 0 | 0 | 0 | 0 | 0 | 0 | 2023-05-14 13:15:37 | 0 | 0 | 0 | 0 | 关闭
4 | 1 | 3 | 恒流放电 | 00:00:00 | 00:01:00 | -0.1889 | 2.3199 | 0 | 0 | 0 | 0 | 0 | 0 | 0 | 0 | 0 | 0 | 0 | 0 | 2023-05-14 13:15:37 | -0.0004383 | 0 | 0 | 0 | 关闭
5 | 1 | 3 | 恒流放电 | 00:00:30 | 00:01:30 | -0.189 | 2.3115 | 0.0016 | 2.79 | 0 | 0 | 0.0016 | 2.79 | 3.6e-06 | 6.44 | 0 | 0 | 3.6e-06 | 6.44 | 2023-05-14 13:16:07 | -0.0004369 | -0.1875 | -331.5701 | 0 | 关闭
6 | 1 | 3 | 恒流放电 | 00:01:00 | 00:02:00 | -0.1891 | 2.3105 | 0.0032 | 5.57 | 0 | 0 | 0.0032 | 5.57 | 7.3e-06 | 12.88 | 0 | 0 | 7.3e-06 | 12.88 | 2023-05-14 13:16:37 | -0.0004368 | -1.5754 | -2785.3017 | 0 | 关闭
7 | 1 | 3 | 恒流放电 | 00:01:30 | 00:02:30 | -0.1891 | 2.31 | 0.0047 | 8.36 | 0 | 0 | 0.0047 | 8.36 | 1.09e-05 | 19.31 | 0 | 0 | 1.09e-05 | 19.31 | 2023-05-14 13:17:07 | -0.0004367 | -3.1508 | -5570.7999 | 0 | 关闭
8 | 1 | 3 | 恒流放电 | 00:02:00 | 00:03:00 | -0.189 | 2.3093 | 0.0063 | 11.14 | 0 | 0 | 0.0063 | 11.14 | 1.46e-05 | 25.75 | 0 | 0 | 1.46e-05 | 25.75 | 2023-05-14 13:17:37 | -0.0004365 | -2.2504 | -3978.8481 | 0 | 关闭
9 | 1 | 3 | 恒流放电 | 00:02:30 | 00:03:30 | -0.189 | 2.3085 | 0.0079 | 13.93 | 0 | 0 | 0.0079 | 13.93 | 1.82e-05 | 32.18 | 0 | 0 | 1.82e-05 | 32.18 | 2023-05-14 13:18:07 | -0.0004364 | -1.969 | -3481.3141 | 0 | 关闭
10 | 1 | 3 | 恒流放电 | 00:03:00 | 00:04:00 | -0.189 | 2.3074 | 0.0095 | 16.71 | 0 | 0 | 0.0095 | 16.71 | 2.18e-05 | 38.61 | 0 | 0 | 2.18e-05 | 38.61 | 2023-05-14 13:18:37 | -0.0004362 | -1.432 | -2531.8514 | 0 | 关闭
11 | 1 | 3 | 恒流放电 | 00:03:30 | 00:04:30 | -0.189 | 2.3066 | 0.011 | 19.5 | 0 | 0 | 0.011 | 19.5 | 2.55e-05 | 45.03 | 0 | 0 | 2.55e-05 | 45.03 | 2023-05-14 13:19:07 | -0.000436 | -1.969 | -3481.3018 | 0 | 关闭
12 | 1 | 3 | 恒流放电 | 00:04:00 | 00:05:00 | -0.189 | 2.3055 | 0.0126 | 22.28 | 0 | 0 | 0.0126 | 22.28 | 2.91e-05 | 51.45 | 0 | 0 | 2.91e-05 | 51.45 | 2023-05-14 13:19:37 | -0.0004358 | -1.432 | -2531.8559 | 0 | 关闭
13 | 1 | 3 | 恒流放电 | 00:04:30 | 00:05:30 | -0.189 | 2.3044 | 0.0142 | 25.07 | 0 | 0 | 0.0142 | 25.07 | 3.27e-05 | 57.87 | 0 | 0 | 3.27e-05 | 57.87 | 2023-05-14 13:20:07 | -0.0004356 | -1.432 | -2531.8737 | 0 | 关闭
14 | 1 | 3 | 恒流放电 | 00:05:00 | 00:06:00 | -0.189 | 2.3035 | 0.0158 | 27.85 | 0 | 0 | 0.0158 | 27.85 | 3.64e-05 | 64.29 | 0 | 0 | 3.64e-05 | 64.29 | 2023-05-14 13:20:37 | -0.0004354 | -1.7503 | -3094.5123 | 0 | 关闭
15 | 1 | 3 | 恒流放电 | 00:05:30 | 00:06:30 | -0.189 | 2.3022 | 0.0173 | 30.64 | 0 | 0 | 0.0173 | 30.64 | 4e-05 | 70.7 | 0 | 0 | 4e-05 | 70.7 | 2023-05-14 13:21:07 | -0.0004351 | -1.2116 | -2142.1545 | 0 | 关闭
16 | 1 | 3 | 恒流放电 | 00:06:00 | 00:07:00 | -0.189 | 2.301 | 0.0189 | 33.42 | 0 | 0 | 0.0189 | 33.42 | 4.36e-05 | 77.11 | 0 | 0 | 4.36e-05 | 77.11 | 2023-05-14 13:21:37 | -0.0004349 | -1.3125 | -2320.5609 | 0 | 关闭
17 | 1 | 3 | 恒流放电 | 00:06:30 | 00:07:30 | -0.189 | 2.3 | 0.0205 | 36.21 | 0 | 0 | 0.0205 | 36.21 | 4.72e-05 | 83.52 | 0 | 0 | 4.72e-05 | 83.52 | 2023-05-14 13:22:07 | -0.0004347 | -1.5751 | -2784.9088 | 0 | 关闭
18 | 1 | 3 | 恒流放电 | 00:07:00 | 00:08:00 | -0.189 | 2.299 | 0.0221 | 38.99 | 0 | 0 | 0.0221 | 38.99 | 5.09e-05 | 89.92 | 0 | 0 | 5.09e-05 | 89.92 | 2023-05-14 13:22:37 | -0.0004346 | -1.5752 | -2785.0415 | 0 | 关闭
19 | 1 | 3 | 恒流放电 | 00:07:30 | 00:08:30 | -0.189 | 2.2981 | 0.0236 | 41.78 | 0 | 0 | 0.0236 | 41.78 | 5.45e-05 | 96.32 | 0 | 0 | 5.45e-05 | 96.32 | 2023-05-14 13:23:07 | -0.0004344 | -1.7503 | -3094.5123 | 0 | 关闭
20 | 1 | 3 | 恒流放电 | 00:08:00 | 00:09:00 | -0.189 | 2.2971 | 0.0252 | 44.56 | 0 | 0 | 0.0252 | 44.56 | 5.81e-05 | 102.72 | 0 | 0 | 5.81e-05 | 102.72 | 2023-05-14 13:23:37 | -0.0004342 | -1.5752 | -2785.0758 | 0 | 关闭
21 | 1 | 3 | 恒流放电 | 00:08:30 | 00:09:30 | -0.189 | 2.2961 | 0.0268 | 47.35 | 0 | 0 | 0.0268 | 47.35 | 6.17e-05 | 109.12 | 0 | 0 | 6.17e-05 | 109.12 | 2023-05-14 13:24:07 | -0.000434 | -1.5752 | -2785.0513 | 0 | 关闭
22 | 1 | 3 | 恒流放电 | 00:09:00 | 00:10:00 | -0.189 | 2.295 | 0.0284 | 50.13 | 0 | 0 | 0.0284 | 50.13 | 6.53e-05 | 115.51 | 0 | 0 | 6.53e-05 | 115.51 | 2023-05-14 13:24:37 | -0.0004338 | -1.432 | -2531.8469 | 0 | 关闭
23 | 1 | 3 | 恒流放电 | 00:09:30 | 00:10:30 | -0.189 | 2.294 | 0.0299 | 52.92 | 0 | 0 | 0.0299 | 52.92 | 6.89e-05 | 121.9 | 0 | 0 | 6.89e-05 | 121.9 | 2023-05-14 13:25:07 | -0.0004336 | -1.5752 | -2785.0415 | 0 | 关闭
24 | 1 | 3 | 恒流放电 | 00:10:00 | 00:11:00 | -0.189 | 2.293 | 0.0315 | 55.7 | 0 | 0 | 0.0315 | 55.7 | 7.26e-05 | 128.29 | 0 | 0 | 7.26e-05 | 128.29 | 2023-05-14 13:25:37 | -0.0004334 | -1.5752 | -2785.0415 | 0 | 关闭
25 | 1 | 3 | 恒流放电 | 00:10:30 | 00:11:30 | -0.189 | 2.2921 | 0.0331 | 58.49 | 0 | 0 | 0.0331 | 58.49 | 7.62e-05 | 134.67 | 0 | 0 | 7.62e-05 | 134.67 | 2023-05-14 13:26:07 | -0.0004332 | -1.7503 | -3094.5123 | 0 | 关闭
26 | 1 | 3 | 恒流放电 | 00:11:00 | 00:12:00 | -0.189 | 2.291 | 0.0347 | 61.27 | 0 | 0 | 0.0347 | 61.27 | 7.98e-05 | 141.06 | 0 | 0 | 7.98e-05 | 141.06 | 2023-05-14 13:26:37 | -0.0004331 | -1.432 | -2531.8469 | 0 | 关闭
27 | 1 | 3 | 恒流放电 | 00:11:30 | 00:12:30 | -0.189 | 2.29 | 0.0362 | 64.06 | 0 | 0 | 0.0362 | 64.06 | 8.34e-05 | 147.44 | 0 | 0 | 8.34e-05 | 147.44 | 2023-05-14 13:27:07 | -0.0004329 | -1.5752 | -2785.0807 | 0 | 关闭
28 | 1 | 3 | 恒流放电 | 00:12:00 | 00:13:00 | -0.189 | 2.2891 | 0.0378 | 66.84 | 0 | 0 | 0.0378 | 66.84 | 8.7e-05 | 153.81 | 0 | 0 | 8.7e-05 | 153.81 | 2023-05-14 13:27:37 | -0.0004327 | -1.7503 | -3094.5342 | 0 | 关闭
29 | 1 | 3 | 恒流放电 | 00:12:30 | 00:13:30 | -0.189 | 2.288 | 0.0394 | 69.63 | 0 | 0 | 0.0394 | 69.63 | 9.06e-05 | 160.19 | 0 | 0 | 9.06e-05 | 160.19 | 2023-05-14 13:28:07 | -0.0004325 | -1.432 | -2531.896 | 0 | 关闭
30 | 1 | 3 | 恒流放电 | 00:13:00 | 00:14:00 | -0.189 | 2.287 | 0.041 | 72.41 | 0 | 0 | 0.041 | 72.41 | 9.42e-05 | 166.56 | 0 | 0 | 9.42e-05 | 166.56 | 2023-05-14 13:28:37 | -0.0004323 | -1.5753 | -2785.12 | 0 | 关闭
31 | 1 | 3 | 恒流放电 | 00:13:30 | 00:14:30 | -0.189 | 2.286 | 0.0425 | 75.2 | 0 | 0 | 0.0425 | 75.2 | 9.78e-05 | 172.93 | 0 | 0 | 9.78e-05 | 172.93 | 2023-05-14 13:29:07 | -0.0004321 | -1.5753 | -2785.1004 | 0 | 关闭
32 | 1 | 3 | 恒流放电 | 00:14:00 | 00:15:00 | -0.189 | 2.285 | 0.0441 | 77.98 | 0 | 0 | 0.0441 | 77.98 | 0.0001014 | 179.29 | 0 | 0 | 0.0001014 | 179.29 | 2023-05-14 13:29:37 | -0.0004319 | -1.5753 | -2785.1053 | 0 | 关闭
33 | 1 | 3 | 恒流放电 | 00:14:30 | 00:15:30 | -0.189 | 2.2839 | 0.0457 | 80.77 | 0 | 0 | 0.0457 | 80.77 | 0.000105 | 185.65 | 0 | 0 | 0.000105 | 185.65 | 2023-05-14 13:30:07 | -0.0004317 | -1.4321 | -2531.9228 | 0 | 关闭
34 | 1 | 3 | 恒流放电 | 00:15:00 | 00:16:00 | -0.189 | 2.283 | 0.0473 | 83.55 | 0 | 0 | 0.0473 | 83.55 | 0.0001086 | 192.01 | 0 | 0 | 0.0001086 | 192.01 | 2023-05-14 13:30:37 | -0.0004316 | -1.7503 | -3094.5942 | 0 | 关闭
35 | 1 | 3 | 恒流放电 | 00:15:30 | 00:16:30 | -0.189 | 2.282 | 0.0488 | 86.34 | 0 | 0 | 0.0488 | 86.34 | 0.0001122 | 198.37 | 0 | 0 | 0.0001122 | 198.37 | 2023-05-14 13:31:07 | -0.0004314 | -1.5753 | -2785.1642 | 0 | 关闭
36 | 1 | 3 | 恒流放电 | 00:16:00 | 00:17:00 | -0.189 | 2.2806 | 0.0504 | 89.12 | 0 | 0 | 0.0504 | 89.12 | 0.0001158 | 204.72 | 0 | 0 | 0.0001158 | 204.72 | 2023-05-14 13:31:37 | -0.0004311 | -1.1252 | -1989.389 | 0 | 关闭
37 | 1 | 3 | 恒流放电 | 00:16:30 | 00:17:30 | -0.189 | 2.2796 | 0.052 | 91.91 | 0 | 0 | 0.052 | 91.91 | 0.0001194 | 211.07 | 0 | 0 | 0.0001194 | 211.07 | 2023-05-14 13:32:07 | -0.0004309 | -1.5753 | -2785.1446 | 0 | 关闭
38 | 1 | 3 | 恒流放电 | 00:17:00 | 00:18:00 | -0.189 | 2.2785 | 0.0536 | 94.69 | 0 | 0 | 0.0536 | 94.69 | 0.000123 | 217.42 | 0 | 0 | 0.000123 | 217.42 | 2023-05-14 13:32:37 | -0.0004307 | -1.4321 | -2531.9586 | 0 | 关闭
39 | 1 | 3 | 恒流放电 | 00:17:30 | 00:18:30 | -0.189 | 2.2772 | 0.0551 | 97.48 | 0 | 0 | 0.0551 | 97.48 | 0.0001266 | 223.77 | 0 | 0 | 0.0001266 | 223.77 | 2023-05-14 13:33:07 | -0.0004305 | -1.2118 | -2142.4189 | 0 | 关闭
40 | 1 | 3 | 恒流放电 | 00:18:00 | 00:19:00 | -0.189 | 2.2761 | 0.0567 | 100.26 | 0 | 0 | 0.0567 | 100.26 | 0.0001301 | 230.11 | 0 | 0 | 0.0001301 | 230.11 | 2023-05-14 13:33:37 | -0.0004302 | -1.4321 | -2531.9586 | 0 | 关闭
41 | 1 | 3 | 恒流放电 | 00:18:30 | 00:19:30 | -0.189 | 2.2751 | 0.0583 | 103.05 | 0 | 0 | 0.0583 | 103.05 | 0.0001337 | 236.44 | 0 | 0 | 0.0001337 | 236.44 | 2023-05-14 13:34:07 | -0.0004301 | -1.5753 | -2785.1053 | 0 | 关闭
42 | 1 | 3 | 恒流放电 | 00:19:00 | 00:20:00 | -0.189 | 2.2739 | 0.0599 | 105.83 | 0 | 0 | 0.0599 | 105.83 | 0.0001373 | 242.78 | 0 | 0 | 0.0001373 | 242.78 | 2023-05-14 13:34:37 | -0.0004299 | -1.3127 | -2320.9456 | 0 | 关闭
43 | 1 | 3 | 恒流放电 | 00:19:30 | 00:20:30 | -0.189 | 2.2727 | 0.0614 | 108.62 | 0 | 0 | 0.0614 | 108.62 | 0.0001409 | 249.11 | 0 | 0 | 0.0001409 | 249.11 | 2023-05-14 13:35:07 | -0.0004296 | -1.3127 | -2320.9456 | 0 | 关闭
44 | 1 | 3 | 恒流放电 | 00:20:00 | 00:21:00 | -0.189 | 2.2713 | 0.063 | 111.4 | 0 | 0 | 0.063 | 111.4 | 0.0001445 | 255.44 | 0 | 0 | 0.0001445 | 255.44 | 2023-05-14 13:35:37 | -0.0004293 | -1.1252 | -1989.4171 | 0 | 关闭
45 | 1 | 3 | 恒流放电 | 00:20:30 | 00:21:30 | -0.189 | 2.27 | 0.0646 | 114.19 | 0 | 0 | 0.0646 | 114.19 | 0.0001481 | 261.76 | 0 | 0 | 0.0001481 | 261.76 | 2023-05-14 13:36:07 | -0.0004291 | -1.2118 | -2142.4189 | 0 | 关闭
46 | 1 | 3 | 恒流放电 | 00:21:00 | 00:22:00 | -0.189 | 2.2685 | 0.0662 | 116.97 | 0 | 0 | 0.0662 | 116.97 | 0.0001516 | 268.08 | 0 | 0 | 0.0001516 | 268.08 | 2023-05-14 13:36:37 | -0.0004288 | -1.0502 | -1856.7893 | 0 | 关闭
47 | 1 | 3 | 恒流放电 | 00:21:30 | 00:22:30 | -0.189 | 2.2673 | 0.0677 | 119.76 | 0 | 0 | 0.0677 | 119.76 | 0.0001552 | 274.4 | 0 | 0 | 0.0001552 | 274.4 | 2023-05-14 13:37:07 | -0.0004286 | -1.3128 | -2320.9947 | 0 | 关闭
48 | 1 | 3 | 恒流放电 | 00:22:00 | 00:23:00 | -0.189 | 2.266 | 0.0693 | 122.54 | 0 | 0 | 0.0693 | 122.54 | 0.0001588 | 280.71 | 0 | 0 | 0.0001588 | 280.71 | 2023-05-14 13:37:37 | -0.0004284 | -1.2118 | -2142.4642 | 0 | 关闭
49 | 1 | 3 | 恒流放电 | 00:22:30 | 00:23:30 | -0.189 | 2.2645 | 0.0709 | 125.33 | 0 | 0 | 0.0709 | 125.33 | 0.0001623 | 287.02 | 0 | 0 | 0.0001623 | 287.02 | 2023-05-14 13:38:07 | -0.0004281 | -1.0502 | -1856.8023 | 0 | 关闭
50 | 1 | 3 | 恒流放电 | 00:23:00 | 00:24:00 | -0.189 | 2.2633 | 0.0725 | 128.11 | 0 | 0 | 0.0725 | 128.11 | 0.0001659 | 293.33 | 0 | 0 | 0.0001659 | 293.33 | 2023-05-14 13:38:37 | -0.0004279 | -1.3128 | -2320.9947 | 0 | 关闭
51 | 1 | 3 | 恒流放电 | 00:23:30 | 00:24:30 | -0.189 | 2.2615 | 0.074 | 130.9 | 0 | 0 | 0.074 | 130.9 | 0.0001695 | 299.63 | 0 | 0 | 0.0001695 | 299.63 | 2023-05-14 13:39:07 | -0.0004275 | -0.8752 | -1547.3353 | 0 | 关闭
52 | 1 | 3 | 恒流放电 | 00:24:00 | 00:25:00 | -0.189 | 2.2597 | 0.0756 | 133.69 | 0 | 0 | 0.0756 | 133.69 | 0.000173 | 305.93 | 0 | 0 | 0.000173 | 305.93 | 2023-05-14 13:39:37 | -0.0004272 | -0.8752 | -1547.3517 | 0 | 关闭
53 | 1 | 3 | 恒流放电 | 00:24:30 | 00:25:30 | -0.1891 | 2.2576 | 0.0772 | 136.47 | 0 | 0 | 0.0772 | 136.47 | 0.0001766 | 312.22 | 0 | 0 | 0.0001766 | 312.22 | 2023-05-14 13:40:07 | -0.0004268 | -0.7502 | -1326.3108 | 0 | 关闭
54 | 1 | 3 | 恒流放电 | 00:25:00 | 00:26:00 | -0.189 | 2.2554 | 0.0788 | 139.26 | 0 | 0 | 0.0788 | 139.26 | 0.0001801 | 318.5 | 0 | 0 | 0.0001801 | 318.5 | 2023-05-14 13:40:37 | -0.0004263 | -0.7161 | -1266.0061 | 0 | 关闭
55 | 1 | 3 | 恒流放电 | 00:25:30 | 00:26:30 | -0.189 | 2.2534 | 0.0803 | 142.04 | 0 | 0 | 0.0803 | 142.04 | 0.0001837 | 324.78 | 0 | 0 | 0.0001837 | 324.78 | 2023-05-14 13:41:07 | -0.000426 | -0.7877 | -1392.6165 | 0 | 关闭
56 | 1 | 3 | 恒流放电 | 00:26:00 | 00:27:00 | -0.189 | 2.2509 | 0.0819 | 144.83 | 0 | 0 | 0.0819 | 144.83 | 0.0001872 | 331.05 | 0 | 0 | 0.0001872 | 331.05 | 2023-05-14 13:41:37 | -0.0004255 | -0.6301 | -1114.0853 | 0 | 关闭
57 | 1 | 3 | 恒流放电 | 00:26:30 | 00:27:30 | -0.189 | 2.2485 | 0.0835 | 147.61 | 0 | 0 | 0.0835 | 147.61 | 0.0001908 | 337.32 | 0 | 0 | 0.0001908 | 337.32 | 2023-05-14 13:42:07 | -0.0004251 | -0.6564 | -1160.4933 | 0 | 关闭
58 | 1 | 3 | 恒流放电 | 00:27:00 | 00:28:00 | -0.189 | 2.2456 | 0.0851 | 150.4 | 0 | 0 | 0.0851 | 150.4 | 0.0001943 | 343.58 | 0 | 0 | 0.0001943 | 343.58 | 2023-05-14 13:42:37 | -0.0004245 | -0.5432 | -960.4048 | 0 | 关闭
59 | 1 | 3 | 恒流放电 | 00:27:30 | 00:28:30 | -0.189 | 2.2425 | 0.0866 | 153.18 | 0 | 0 | 0.0866 | 153.18 | 0.0001979 | 349.83 | 0 | 0 | 0.0001979 | 349.83 | 2023-05-14 13:43:07 | -0.0004239 | -0.5082 | -898.4559 | 0 | 关闭
60 | 1 | 3 | 恒流放电 | 00:28:00 | 00:29:00 | -0.189 | 2.2394 | 0.0882 | 155.97 | 0 | 0 | 0.0882 | 155.97 | 0.0002014 | 356.07 | 0 | 0 | 0.0002014 | 356.07 | 2023-05-14 13:43:37 | -0.0004233 | -0.5082 | -898.4623 | 0 | 关闭
61 | 1 | 3 | 恒流放电 | 00:28:30 | 00:29:30 | -0.1891 | 2.2363 | 0.0898 | 158.75 | 0 | 0 | 0.0898 | 158.75 | 0.0002049 | 362.3 | 0 | 0 | 0.0002049 | 362.3 | 2023-05-14 13:44:07 | -0.0004228 | -0.5082 | -898.4559 | 0 | 关闭
62 | 1 | 3 | 恒流放电 | 00:29:00 | 00:30:00 | -0.189 | 2.2331 | 0.0914 | 161.54 | 0 | 0 | 0.0914 | 161.54 | 0.0002084 | 368.53 | 0 | 0 | 0.0002084 | 368.53 | 2023-05-14 13:44:37 | -0.0004221 | -0.4923 | -870.3822 | 0 | 关闭
63 | 1 | 3 | 恒流放电 | 00:29:30 | 00:30:30 | -0.1891 | 2.2298 | 0.0929 | 164.32 | 0 | 0 | 0.0929 | 164.32 | 0.000212 | 374.74 | 0 | 0 | 0.000212 | 374.74 | 2023-05-14 13:45:07 | -0.0004215 | -0.4774 | -844.0159 | 0 | 关闭
64 | 1 | 3 | 恒流放电 | 00:30:00 | 00:31:00 | -0.189 | 2.2262 | 0.0945 | 167.11 | 0 | 0 | 0.0945 | 167.11 | 0.0002155 | 380.95 | 0 | 0 | 0.0002155 | 380.95 | 2023-05-14 13:45:37 | -0.0004208 | -0.4376 | -773.6786 | 0 | 关闭
65 | 1 | 3 | 恒流放电 | 00:30:30 | 00:31:30 | -0.1891 | 2.2226 | 0.0961 | 169.89 | 0 | 0 | 0.0961 | 169.89 | 0.000219 | 387.14 | 0 | 0 | 0.000219 | 387.14 | 2023-05-14 13:46:07 | -0.0004202 | -0.4376 | -773.684 | 0 | 关闭
66 | 1 | 3 | 恒流放电 | 00:31:00 | 00:32:00 | -0.1891 | 2.2182 | 0.0977 | 172.68 | 0 | 0 | 0.0977 | 172.68 | 0.0002225 | 393.33 | 0 | 0 | 0.0002225 | 393.33 | 2023-05-14 13:46:37 | -0.0004194 | -0.358 | -633.0142 | 0 | 关闭
67 | 1 | 3 | 恒流放电 | 00:31:30 | 00:32:30 | -0.189 | 2.2143 | 0.0992 | 175.46 | 0 | 0 | 0.0992 | 175.46 | 0.000226 | 399.5 | 0 | 0 | 0.000226 | 399.5 | 2023-05-14 13:47:07 | -0.0004186 | -0.4039 | -714.1749 | 0 | 关闭
68 | 1 | 3 | 恒流放电 | 00:32:00 | 00:33:00 | -0.1891 | 2.2103 | 0.1008 | 178.25 | 0 | 0 | 0.1008 | 178.25 | 0.0002294 | 405.66 | 0 | 0 | 0.0002294 | 405.66 | 2023-05-14 13:47:37 | -0.0004179 | -0.3938 | -696.3254 | 0 | 关闭
69 | 1 | 3 | 恒流放电 | 00:32:30 | 00:33:30 | -0.1891 | 2.2061 | 0.1024 | 181.03 | 0 | 0 | 0.1024 | 181.03 | 0.0002329 | 411.81 | 0 | 0 | 0.0002329 | 411.81 | 2023-05-14 13:48:07 | -0.0004171 | -0.3751 | -663.1624 | 0 | 关闭
70 | 1 | 3 | 恒流放电 | 00:33:00 | 00:34:00 | -0.189 | 2.2016 | 0.104 | 183.82 | 0 | 0 | 0.104 | 183.82 | 0.0002364 | 417.95 | 0 | 0 | 0.0002364 | 417.95 | 2023-05-14 13:48:37 | -0.0004162 | -0.3501 | -618.9603 | 0 | 关闭
71 | 1 | 3 | 恒流放电 | 00:33:30 | 00:34:30 | -0.189 | 2.1968 | 0.1055 | 186.6 | 0 | 0 | 0.1055 | 186.6 | 0.0002399 | 424.08 | 0 | 0 | 0.0002399 | 424.08 | 2023-05-14 13:49:07 | -0.0004153 | -0.3282 | -580.2712 | 0 | 关闭
72 | 1 | 3 | 恒流放电 | 00:34:00 | 00:35:00 | -0.189 | 2.1922 | 0.1071 | 189.39 | 0 | 0 | 0.1071 | 189.39 | 0.0002433 | 430.19 | 0 | 0 | 0.0002433 | 430.19 | 2023-05-14 13:49:37 | -0.0004144 | -0.3425 | -605.4918 | 0 | 关闭
73 | 1 | 3 | 恒流放电 | 00:34:30 | 00:35:30 | -0.1891 | 2.1877 | 0.1087 | 192.18 | 0 | 0 | 0.1087 | 192.18 | 0.0002468 | 436.29 | 0 | 0 | 0.0002468 | 436.29 | 2023-05-14 13:50:07 | -0.0004136 | -0.3501 | -618.9516 | 0 | 关闭
74 | 1 | 3 | 恒流放电 | 00:35:00 | 00:36:00 | -0.189 | 2.1826 | 0.1103 | 194.96 | 0 | 0 | 0.1103 | 194.96 | 0.0002502 | 442.38 | 0 | 0 | 0.0002502 | 442.38 | 2023-05-14 13:50:37 | -0.0004126 | -0.3089 | -546.1376 | 0 | 关闭
75 | 1 | 3 | 恒流放电 | 00:35:30 | 00:36:30 | -0.1891 | 2.1772 | 0.1118 | 197.75 | 0 | 0 | 0.1118 | 197.75 | 0.0002536 | 448.45 | 0 | 0 | 0.0002536 | 448.45 | 2023-05-14 13:51:07 | -0.0004116 | -0.2917 | -515.7966 | 0 | 关闭
76 | 1 | 3 | 恒流放电 | 00:36:00 | 00:37:00 | -0.1891 | 2.1717 | 0.1134 | 200.53 | 0 | 0 | 0.1134 | 200.53 | 0.0002571 | 454.5 | 0 | 0 | 0.0002571 | 454.5 | 2023-05-14 13:51:37 | -0.0004106 | -0.2864 | -506.4399 | 0 | 关闭
77 | 1 | 3 | 恒流放电 | 00:36:30 | 00:37:30 | -0.1891 | 2.1658 | 0.115 | 203.32 | 0 | 0 | 0.115 | 203.32 | 0.0002605 | 460.55 | 0 | 0 | 0.0002605 | 460.55 | 2023-05-14 13:52:07 | -0.0004094 | -0.267 | -472.115 | 0 | 关闭
78 | 1 | 3 | 恒流放电 | 00:37:00 | 00:38:00 | -0.1891 | 2.1599 | 0.1166 | 206.1 | 0 | 0 | 0.1166 | 206.1 | 0.0002639 | 466.57 | 0 | 0 | 0.0002639 | 466.57 | 2023-05-14 13:52:37 | -0.0004084 | -0.267 | -472.1083 | 0 | 关闭

## log
序号 | 数据序号 | 时间 | 等级 | 事件
1 | 1 | 2023-05-14 13:14:37 | 提示 | 用户启动
2 | 78 | 2023-05-14 13:52:44 | 提示 | 用户停止

## curve
时间-电流&&电压&&容量&&能量