## unit
d37-cycle-0.2-200_127.0.0.1-BTS82-48-10-3-2818580166.xlsx
设备 | 48 | 10 | 3
启动时间 |  | 2023-05-14 21:29:22 |  | 结束时间 |  | 2023-05-14 22:01:52
NDA文件路径
单位方案清单
时间 | 电流 | 电压 | 容量 | 能量 | 功率 | 内阻 | 温度 | 气压
hh:mm:ss | mA | V | mAh | Wh | W | mΩ | ℃ | kPa

## test
测试信息
起始工步 |  | 1 | 电压上限 |  | - | 电池批号 |  | fangan cycle
循环次数 |  | 1 | 电压下限 |  | - | 创建者 |  | huzhangtao
记录条件 |  | 30s/0.01V/0mA | 电流上限 |  | - | 备注 |  | -
电压量程 |  | 5V | 电流下限 |  | - | 电流量程 |  | +10/-10mA(1mA/5mA/10mA)
启动时间 |  | 2023-05-14 21:29:22 | 条码
工步方案
工步号 | 工步名称 | 工步时间(hh:mm:ss.ms) | 电压(V) | 倍率(C) | 电流(mA) | 截止电压(V) | 截止倍率(C) | 截止电流(mA) | 能量(Wh) | -ΔV(V) | 功率(W) | 负载(mΩ) | 容量(mAh) | 记录条件 | 辅助通道记录条件 | Max Vi(V) | Min Vi(V) | Max Ti(℃) | Min Ti(℃) | 分段记录1 | 分段记录2 | 电流量程(mA)
1 | 搁置 | 00:02:00.000 | [11 empty] | 30s/0.01V/0mA
2 | 搁置 | 00:01:00.000 | [11 empty] | 30s/0.01V/0mA
3 | 恒流放电 |  |  | 0.1998 | 0.208 | 1.7 | [7 empty] | 30s/0.01V/0mA
4 | 搁置 | 00:01:00.000 | [11 empty] | 30s/0.01V/0mA
5 | 恒流充电 |  |  | 0.1998 | 0.208 | 2.8 | [7 empty] | 30s/0.01V/0mA
6 | 循环 | 起始工步:2 | 循环次数:200
7 | 结束

## cycle
循环号 | 起始绝对时间 | 结束绝对时间 | 充电容量(mAh) | 放电容量(mAh) | 充电比容量(mAh/g) | 放电比容量(mAh/g) | 充放电效率(%) | 充电能量(Wh) | 放电能量(Wh) | 充电比能量(mWh/g) | 放电比能量(mWh/g) | 恒流充入比率(%) | 恒流充入容量(mAh) | 平台容量(mAh) | 平台比容量 | 平台容量效率(%) | 平台时间 | 充电电容(F) | 放电电容(F) | 中值电压(V) | 容量保持率(%) | 充电时间 | 放电时间 | 净放电容量(mAh) | 净放电能量(Wh) | 能量效率(%)
1 | 2023-05-14 21:29:22 | 2023-05-14 22:01:52 | 0 | 0.102 | 0 | 164.56 | 0 | 0 | 0.000231 | 0 | 372.07 | 0 | 0 | 0 | 0 | 0 | 00:00:00 | 0 | 3.852 | 2.2647 | 0 | 0 | 1770000 | 0.102 | 0.000231 | 0

## step
工步号 | 工步序号 | 工步类型 | 工步时间 | 起始绝对时间 | 结束绝对时间 | 容量(mAh) | 比容量(mAh/g) | 充电容量(mAh) | 充电比容量(mAh/g) | 放电容量(mAh) | 放电比容量(mAh/g) | 净放电容量(mAh) | 能量(Wh) | 比能量(mWh/g) | 充电能量(Wh) | 充电比能量(mWh/g) | 放电能量(Wh) | 放电比能量(mWh/g) | 净放电能量(Wh) | 超级电容(F) | 起始电压(V) | 充电起始电压(V) | 放电起始电压(V) | 结束电压(V) | 充电终止电压(V) | 放电终止电压(V) | 充电中值电压(V) | 放电中值电压(V) | 起始电流(mA) | 结束电流(mA) | DCIR(mΩ)
1 | 1 | 搁置 | 00:02:00 | 2023-05-14 21:29:22 | 2023-05-14 21:31:22 | 0 | 0 | 0 | 0 | 0 | 0 | 0 | 0 | 0 | 0 | 0 | 0 | 0 | 0 | 0 | 2.3398 | 0 | 0 | 2.3397 | 0 | 0 | 0 | 0 | 0 | 0 | 0
2 | 2 | 搁置 | 00:01:00 | 2023-05-14 21:31:22 | 2023-05-14 21:32:22 | 0 | 0 | 0 | 0 | 0 | 0 | 0 | 0 | 0 | 0 | 0 | 0 | 0 | 0 | 0 | 2.3398 | 0 | 0 | 2.3397 | 0 | 0 | 0 | 0 | 0 | 0 | 0
3 | 3 | 恒流放电 | 00:29:30 | 2023-05-14 21:32:22 | 2023-05-14 22:01:52 | 0.102 | 164.56 | 0 | 0 | 0.102 | 164.56 | 0.102 | 0.000231 | 372.07 | 0 | 0 | 0.000231 | 372.07 | 0.000231 | 3.852 | 2.3018 | 0 | 2.3018 | 2.2062 | 0 | 2.2062 | 0 | 2.2647 | -0.208 | -0.208 | 182264.11

## record
数据序号 | 循环号 | 工步号 | 工步类型 | 时间 | 总时间 | 电流(mA) | 电压(V) | 容量(mAh) | 比容量(mAh/g) | 充电容量(mAh) | 充电比容量(mAh/g) | 放电容量(mAh) | 放电比容量(mAh/g) | 能量(Wh) | 比能量(mWh/g) | 充电能量(Wh) | 充电比能量(mWh/g) | 放电能量(Wh) | 放电比能量(mWh/g) | 绝对时间 | 功率(W) | dQ/dV(mAh/V) | dQm/dV(mAh/V.g) | 接触电阻(mΩ) | 模块启停开关
1 | 1 | 1 | 搁置 | 00:00:00 | 00:00:00 | 0 | 2.3398 | 0 | 0 | 0 | 0 | 0 | 0 | 0 | 0 | 0 | 0 | 0 | 0 | 2023-05-14 21:29:22 | 0 | 0 | 0 | 0 | 关闭
2 | 1 | 1 | 搁置 | 00:00:30 | 00:00:30 | 0 | 2.3397 | 0 | 0 | 0 | 0 | 0 | 0 | 0 | 0 | 0 | 0 | 0 | 0 | 2023-05-14 21:29:52 | 0 | 0 | 0 | 0 | 关闭
3 | 1 | 1 | 搁置 | 00:01:00 | 00:01:00 | 0 | 2.3397 | 0 | 0 | 0 | 0 | 0 | 0 | 0 | 0 | 0 | 0 | 0 | 0 | 2023-05-14 21:30:22 | 0 | 0 | 0 | 0 | 关闭
4 | 1 | 1 | 搁置 | 00:01:30 | 00:01:30 | 0 | 2.3397 | 0 | 0 | 0 | 0 | 0 | 0 | 0 | 0 | 0 | 0 | 0 | 0 | 2023-05-14 21:30:52 | 0 | 0 | 0 | 0 | 关闭
5 | 1 | 1 | 搁置 | 00:02:00 | 00:02:00 | 0 | 2.3397 | 0 | 0 | 0 | 0 | 0 | 0 | 0 | 0 | 0 | 0 | 0 | 0 | 2023-05-14 21:31:22 | 0 | 0 | 0 | 0 | 关闭
6 | 1 | 2 | 搁置 | 00:00:00 | 00:02:00 | 0 | 2.3398 | 0 | 0 | 0 | 0 | 0 | 0 | 0 | 0 | 0 | 0 | 0 | 0 | 2023-05-14 21:31:22 | 0 | 0 | 0 | 0 | 关闭
7 | 1 | 2 | 搁置 | 00:00:30 | 00:02:30 | 0 | 2.3398 | 0 | 0 | 0 | 0 | 0 | 0 | 0 | 0 | 0 | 0 | 0 | 0 | 2023-05-14 21:31:52 | 0 | 0 | 0 | 0 | 关闭
8 | 1 | 2 | 搁置 | 00:01:00 | 00:03:00 | 0 | 2.3397 | 0 | 0 | 0 | 0 | 0 | 0 | 0 | 0 | 0 | 0 | 0 | 0 | 2023-05-14 21:32:22 | 0 | 0 | 0 | 0 | 关闭
9 | 1 | 3 | 恒流放电 | 00:00:00 | 00:03:00 | -0.2079 | 2.3018 | 0 | 0 | 0 | 0 | 0 | 0 | 0 | 0 | 0 | 0 | 0 | 0 | 2023-05-14 21:32:22 | -0.0004786 | 0 | 0 | 0 | 关闭
10 | 1 | 3 | 恒流放电 | 00:00:30 | 00:03:30 | -0.208 | 2.2922 | 0.0017 | 2.79 | 0 | 0 | 0.0017 | 2.79 | 4e-06 | 6.4 | 0 | 0 | 4e-06 | 6.4 | 2023-05-14 21:32:52 | -0.0004769 | -0.1806 | -290.5389 | 0 | 关闭
11 | 1 | 3 | 恒流放电 | 00:01:00 | 00:04:00 | -0.208 | 2.2899 | 0.0035 | 5.58 | 0 | 0 | 0.0035 | 5.58 | 7.9e-06 | 12.79 | 0 | 0 | 7.9e-06 | 12.79 | 2023-05-14 21:33:22 | -0.0004764 | -0.7538 | -1212.6859 | 0 | 关闭
12 | 1 | 3 | 恒流放电 | 00:01:30 | 00:04:30 | -0.208 | 2.2885 | 0.0052 | 8.37 | 0 | 0 | 0.0052 | 8.37 | 1.19e-05 | 19.17 | 0 | 0 | 1.19e-05 | 19.17 | 2023-05-14 21:33:52 | -0.0004761 | -1.2384 | -1992.2505 | 0 | 关闭
13 | 1 | 3 | 恒流放电 | 00:02:00 | 00:05:00 | -0.2081 | 2.2876 | 0.0069 | 11.16 | 0 | 0 | 0.0069 | 11.16 | 1.59e-05 | 25.56 | 0 | 0 | 1.59e-05 | 25.56 | 2023-05-14 21:34:22 | -0.000476 | -1.9264 | -3099.0812 | 0 | 关闭
14 | 1 | 3 | 恒流放电 | 00:02:30 | 00:05:30 | -0.208 | 2.2868 | 0.0087 | 13.95 | 0 | 0 | 0.0087 | 13.95 | 1.99e-05 | 31.93 | 0 | 0 | 1.99e-05 | 31.93 | 2023-05-14 21:34:52 | -0.0004758 | -2.1672 | -3486.4273 | 0 | 关闭
15 | 1 | 3 | 恒流放电 | 00:03:00 | 00:06:00 | -0.208 | 2.2859 | 0.0104 | 16.73 | 0 | 0 | 0.0104 | 16.73 | 2.38e-05 | 38.31 | 0 | 0 | 2.38e-05 | 38.31 | 2023-05-14 21:35:22 | -0.0004756 | -1.9264 | -3099.0713 | 0 | 关闭
16 | 1 | 3 | 恒流放电 | 00:03:30 | 00:06:30 | -0.208 | 2.2851 | 0.0121 | 19.52 | 0 | 0 | 0.0121 | 19.52 | 2.78e-05 | 44.69 | 0 | 0 | 2.78e-05 | 44.69 | 2023-05-14 21:35:52 | -0.0004754 | -2.1672 | -3486.4217 | 0 | 关闭
17 | 1 | 3 | 恒流放电 | 00:04:00 | 00:07:00 | -0.208 | 2.2842 | 0.0139 | 22.31 | 0 | 0 | 0.0139 | 22.31 | 3.17e-05 | 51.06 | 0 | 0 | 3.17e-05 | 51.06 | 2023-05-14 21:36:22 | -0.0004752 | -1.9264 | -3099.0763 | 0 | 关闭
18 | 1 | 3 | 恒流放电 | 00:04:30 | 00:07:30 | -0.208 | 2.2834 | 0.0156 | 25.1 | 0 | 0 | 0.0156 | 25.1 | 3.57e-05 | 57.43 | 0 | 0 | 3.57e-05 | 57.43 | 2023-05-14 21:36:52 | -0.000475 | -2.1672 | -3486.4608 | 0 | 关闭
19 | 1 | 3 | 恒流放电 | 00:05:00 | 00:08:00 | -0.208 | 2.2825 | 0.0173 | 27.89 | 0 | 0 | 0.0173 | 27.89 | 3.97e-05 | 63.8 | 0 | 0 | 3.97e-05 | 63.8 | 2023-05-14 21:37:22 | -0.0004749 | -1.9264 | -3099.0614 | 0 | 关闭
20 | 1 | 3 | 恒流放电 | 00:05:30 | 00:08:30 | -0.208 | 2.2816 | 0.0191 | 30.68 | 0 | 0 | 0.0191 | 30.68 | 4.36e-05 | 70.16 | 0 | 0 | 4.36e-05 | 70.16 | 2023-05-14 21:37:52 | -0.0004747 | -1.9264 | -3099.0465 | 0 | 关闭
21 | 1 | 3 | 恒流放电 | 00:06:00 | 00:09:00 | -0.208 | 2.2806 | 0.0208 | 33.47 | 0 | 0 | 0.0208 | 33.47 | 4.76e-05 | 76.52 | 0 | 0 | 4.76e-05 | 76.52 | 2023-05-14 21:38:22 | -0.0004745 | -1.7338 | -2789.1731 | 0 | 关闭
22 | 1 | 3 | 恒流放电 | 00:06:30 | 00:09:30 | -0.208 | 2.2797 | 0.0225 | 36.26 | 0 | 0 | 0.0225 | 36.26 | 5.15e-05 | 82.88 | 0 | 0 | 5.15e-05 | 82.88 | 2023-05-14 21:38:52 | -0.0004743 | -1.9264 | -3099.0961 | 0 | 关闭
23 | 1 | 3 | 恒流放电 | 00:07:00 | 00:10:00 | -0.208 | 2.2787 | 0.0243 | 39.05 | 0 | 0 | 0.0243 | 39.05 | 5.55e-05 | 89.24 | 0 | 0 | 5.55e-05 | 89.24 | 2023-05-14 21:39:22 | -0.0004741 | -1.7338 | -2789.1865 | 0 | 关闭
24 | 1 | 3 | 恒流放电 | 00:07:30 | 00:10:30 | -0.208 | 2.278 | 0.026 | 41.84 | 0 | 0 | 0.026 | 41.84 | 5.94e-05 | 95.59 | 0 | 0 | 5.94e-05 | 95.59 | 2023-05-14 21:39:52 | -0.0004739 | -2.4768 | -3984.4883 | 0 | 关闭
25 | 1 | 3 | 恒流放电 | 00:08:00 | 00:11:00 | -0.2081 | 2.277 | 0.0277 | 44.63 | 0 | 0 | 0.0277 | 44.63 | 6.34e-05 | 101.95 | 0 | 0 | 6.34e-05 | 101.95 | 2023-05-14 21:40:22 | -0.0004738 | -1.7338 | -2789.2848 | 0 | 关闭
26 | 1 | 3 | 恒流放电 | 00:08:30 | 00:11:30 | -0.2081 | 2.276 | 0.0295 | 47.42 | 0 | 0 | 0.0295 | 47.42 | 6.73e-05 | 108.3 | 0 | 0 | 6.73e-05 | 108.3 | 2023-05-14 21:40:52 | -0.0004735 | -1.7339 | -2789.3965 | 0 | 关闭
27 | 1 | 3 | 恒流放电 | 00:09:00 | 00:12:00 | -0.2081 | 2.2751 | 0.0312 | 50.21 | 0 | 0 | 0.0312 | 50.21 | 7.13e-05 | 114.64 | 0 | 0 | 7.13e-05 | 114.64 | 2023-05-14 21:41:22 | -0.0004734 | -1.9265 | -3099.2749 | 0 | 关闭
28 | 1 | 3 | 恒流放电 | 00:09:30 | 00:12:30 | -0.2081 | 2.2743 | 0.0329 | 52.99 | 0 | 0 | 0.0329 | 52.99 | 7.52e-05 | 120.99 | 0 | 0 | 7.52e-05 | 120.99 | 2023-05-14 21:41:52 | -0.0004732 | -2.1673 | -3486.5781 | 0 | 关闭
29 | 1 | 3 | 恒流放电 | 00:10:00 | 00:13:00 | -0.2081 | 2.2735 | 0.0347 | 55.78 | 0 | 0 | 0.0347 | 55.78 | 7.91e-05 | 127.33 | 0 | 0 | 7.91e-05 | 127.33 | 2023-05-14 21:42:22 | -0.000473 | -2.1672 | -3486.5613 | 0 | 关闭
30 | 1 | 3 | 恒流放电 | 00:10:30 | 00:13:30 | -0.2081 | 2.2727 | 0.0364 | 58.57 | 0 | 0 | 0.0364 | 58.57 | 8.31e-05 | 133.67 | 0 | 0 | 8.31e-05 | 133.67 | 2023-05-14 21:42:52 | -0.0004729 | -2.1673 | -3486.5725 | 0 | 关闭
31 | 1 | 3 | 恒流放电 | 00:11:00 | 00:14:00 | -0.2081 | 2.2718 | 0.0381 | 61.36 | 0 | 0 | 0.0381 | 61.36 | 8.7e-05 | 140.01 | 0 | 0 | 8.7e-05 | 140.01 | 2023-05-14 21:43:22 | -0.0004727 | -1.9264 | -3099.1607 | 0 | 关闭
32 | 1 | 3 | 恒流放电 | 00:11:30 | 00:14:30 | -0.2081 | 2.2709 | 0.0399 | 64.15 | 0 | 0 | 0.0399 | 64.15 | 9.1e-05 | 146.35 | 0 | 0 | 9.1e-05 | 146.35 | 2023-05-14 21:43:52 | -0.0004725 | -1.9264 | -3099.1756 | 0 | 关闭
33 | 1 | 3 | 恒流放电 | 00:12:00 | 00:15:00 | -0.2081 | 2.27 | 0.0416 | 66.94 | 0 | 0 | 0.0416 | 66.94 | 9.49e-05 | 152.68 | 0 | 0 | 9.49e-05 | 152.68 | 2023-05-14 21:44:22 | -0.0004723 | -1.9264 | -3099.1706 | 0 | 关闭
34 | 1 | 3 | 恒流放电 | 00:12:30 | 00:15:30 | -0.2081 | 2.2691 | 0.0433 | 69.73 | 0 | 0 | 0.0433 | 69.73 | 9.88e-05 | 159.01 | 0 | 0 | 9.88e-05 | 159.01 | 2023-05-14 21:44:52 | -0.0004721 | -1.9265 | -3099.2103 | 0 | 关闭
35 | 1 | 3 | 恒流放电 | 00:13:00 | 00:16:00 | -0.208 | 2.2683 | 0.0451 | 72.52 | 0 | 0 | 0.0451 | 72.52 | 0.0001028 | 165.34 | 0 | 0 | 0.0001028 | 165.34 | 2023-05-14 21:45:22 | -0.0004719 | -2.1673 | -3486.5725 | 0 | 关闭
36 | 1 | 3 | 恒流放电 | 00:13:30 | 00:16:30 | -0.2081 | 2.2675 | 0.0468 | 75.31 | 0 | 0 | 0.0468 | 75.31 | 0.0001067 | 171.66 | 0 | 0 | 0.0001067 | 171.66 | 2023-05-14 21:45:52 | -0.0004718 | -2.1673 | -3486.5725 | 0 | 关闭
37 | 1 | 3 | 恒流放电 | 00:14:00 | 00:17:00 | -0.208 | 2.2666 | 0.0485 | 78.1 | 0 | 0 | 0.0485 | 78.1 | 0.0001106 | 177.99 | 0 | 0 | 0.0001106 | 177.99 | 2023-05-14 21:46:22 | -0.0004716 | -1.9264 | -3099.1706 | 0 | 关闭
38 | 1 | 3 | 恒流放电 | 00:14:30 | 00:17:30 | -0.2081 | 2.2657 | 0.0503 | 80.89 | 0 | 0 | 0.0503 | 80.89 | 0.0001146 | 184.31 | 0 | 0 | 0.0001146 | 184.31 | 2023-05-14 21:46:52 | -0.0004714 | -1.9265 | -3099.1905 | 0 | 关闭
39 | 1 | 3 | 恒流放电 | 00:15:00 | 00:18:00 | -0.2081 | 2.2647 | 0.052 | 83.68 | 0 | 0 | 0.052 | 83.68 | 0.0001185 | 190.63 | 0 | 0 | 0.0001185 | 190.63 | 2023-05-14 21:47:22 | -0.0004712 | -1.7338 | -2789.2357 | 0 | 关闭
40 | 1 | 3 | 恒流放电 | 00:15:30 | 00:18:30 | -0.208 | 2.2638 | 0.0537 | 86.47 | 0 | 0 | 0.0537 | 86.47 | 0.0001224 | 196.94 | 0 | 0 | 0.0001224 | 196.94 | 2023-05-14 21:47:52 | -0.000471 | -1.9264 | -3099.1706 | 0 | 关闭
41 | 1 | 3 | 恒流放电 | 00:16:00 | 00:19:00 | -0.2081 | 2.2627 | 0.0555 | 89.26 | 0 | 0 | 0.0555 | 89.26 | 0.0001263 | 203.25 | 0 | 0 | 0.0001263 | 203.25 | 2023-05-14 21:48:22 | -0.0004708 | -1.5762 | -2535.6769 | 0 | 关闭
42 | 1 | 3 | 恒流放电 | 00:16:30 | 00:19:30 | -0.208 | 2.2617 | 0.0572 | 92.04 | 0 | 0 | 0.0572 | 92.04 | 0.0001303 | 209.56 | 0 | 0 | 0.0001303 | 209.56 | 2023-05-14 21:48:52 | -0.0004705 | -1.7338 | -2789.2446 | 0 | 关闭
43 | 1 | 3 | 恒流放电 | 00:17:00 | 00:20:00 | -0.208 | 2.2605 | 0.0589 | 94.83 | 0 | 0 | 0.0589 | 94.83 | 0.0001342 | 215.87 | 0 | 0 | 0.0001342 | 215.87 | 2023-05-14 21:49:22 | -0.0004703 | -1.4448 | -2324.3705 | 0 | 关闭
44 | 1 | 3 | 恒流放电 | 00:17:30 | 00:20:30 | -0.2081 | 2.2594 | 0.0607 | 97.62 | 0 | 0 | 0.0607 | 97.62 | 0.0001381 | 222.17 | 0 | 0 | 0.0001381 | 222.17 | 2023-05-14 21:49:52 | -0.0004701 | -1.5762 | -2535.6525 | 0 | 关闭
45 | 1 | 3 | 恒流放电 | 00:18:00 | 00:21:00 | -0.2081 | 2.2582 | 0.0624 | 100.41 | 0 | 0 | 0.0624 | 100.41 | 0.000142 | 228.47 | 0 | 0 | 0.000142 | 228.47 | 2023-05-14 21:50:22 | -0.0004698 | -1.4448 | -2324.3631 | 0 | 关闭
46 | 1 | 3 | 恒流放电 | 00:18:30 | 00:21:30 | -0.208 | 2.2572 | 0.0641 | 103.2 | 0 | 0 | 0.0641 | 103.2 | 0.0001459 | 234.77 | 0 | 0 | 0.0001459 | 234.77 | 2023-05-14 21:50:52 | -0.0004696 | -1.7338 | -2789.2089 | 0 | 关闭
47 | 1 | 3 | 恒流放电 | 00:19:00 | 00:22:00 | -0.208 | 2.2561 | 0.0659 | 105.99 | 0 | 0 | 0.0659 | 105.99 | 0.0001498 | 241.07 | 0 | 0 | 0.0001498 | 241.07 | 2023-05-14 21:51:22 | -0.0004694 | -1.5762 | -2535.6607 | 0 | 关闭
48 | 1 | 3 | 恒流放电 | 00:19:30 | 00:22:30 | -0.2081 | 2.2549 | 0.0676 | 108.78 | 0 | 0 | 0.0676 | 108.78 | 0.0001538 | 247.36 | 0 | 0 | 0.0001538 | 247.36 | 2023-05-14 21:51:52 | -0.0004692 | -1.4448 | -2324.3333 | 0 | 关闭
49 | 1 | 3 | 恒流放电 | 00:20:00 | 00:23:00 | -0.2081 | 2.2537 | 0.0694 | 111.57 | 0 | 0 | 0.0694 | 111.57 | 0.0001577 | 253.64 | 0 | 0 | 0.0001577 | 253.64 | 2023-05-14 21:52:22 | -0.0004689 | -1.4448 | -2324.3556 | 0 | 关闭
50 | 1 | 3 | 恒流放电 | 00:20:30 | 00:23:30 | -0.2081 | 2.2525 | 0.0711 | 114.36 | 0 | 0 | 0.0711 | 114.36 | 0.0001616 | 259.93 | 0 | 0 | 0.0001616 | 259.93 | 2023-05-14 21:52:52 | -0.0004687 | -1.4448 | -2324.3556 | 0 | 关闭
51 | 1 | 3 | 恒流放电 | 00:21:00 | 00:24:00 | -0.2081 | 2.251 | 0.0728 | 117.15 | 0 | 0 | 0.0728 | 117.15 | 0.0001655 | 266.21 | 0 | 0 | 0.0001655 | 266.21 | 2023-05-14 21:53:22 | -0.0004683 | -1.1559 | -1859.4964 | 0 | 关闭
52 | 1 | 3 | 恒流放电 | 00:21:30 | 00:24:30 | -0.208 | 2.2495 | 0.0746 | 119.94 | 0 | 0 | 0.0746 | 119.94 | 0.0001694 | 272.49 | 0 | 0 | 0.0001694 | 272.49 | 2023-05-14 21:53:52 | -0.000468 | -1.1558 | -1859.4726 | 0 | 关闭
53 | 1 | 3 | 恒流放电 | 00:22:00 | 00:25:00 | -0.208 | 2.2479 | 0.0763 | 122.73 | 0 | 0 | 0.0763 | 122.73 | 0.0001733 | 278.76 | 0 | 0 | 0.0001733 | 278.76 | 2023-05-14 21:54:22 | -0.0004677 | -1.0836 | -1743.2499 | 0 | 关闭
54 | 1 | 3 | 恒流放电 | 00:22:30 | 00:25:30 | -0.208 | 2.2462 | 0.078 | 125.51 | 0 | 0 | 0.078 | 125.51 | 0.0001772 | 285.03 | 0 | 0 | 0.0001772 | 285.03 | 2023-05-14 21:54:52 | -0.0004673 | -1.0199 | -1640.7374 | 0 | 关闭
55 | 1 | 3 | 恒流放电 | 00:23:00 | 00:26:00 | -0.208 | 2.2445 | 0.0798 | 128.3 | 0 | 0 | 0.0798 | 128.3 | 0.0001811 | 291.29 | 0 | 0 | 0.0001811 | 291.29 | 2023-05-14 21:55:22 | -0.000467 | -1.0199 | -1640.7426 | 0 | 关闭
56 | 1 | 3 | 恒流放电 | 00:23:30 | 00:26:30 | -0.2081 | 2.2425 | 0.0815 | 131.09 | 0 | 0 | 0.0815 | 131.09 | 0.000185 | 297.55 | 0 | 0 | 0.000185 | 297.55 | 2023-05-14 21:55:52 | -0.0004666 | -0.8669 | -1394.6312 | 0 | 关闭
57 | 1 | 3 | 恒流放电 | 00:24:00 | 00:27:00 | -0.208 | 2.2405 | 0.0832 | 133.88 | 0 | 0 | 0.0832 | 133.88 | 0.0001888 | 303.8 | 0 | 0 | 0.0001888 | 303.8 | 2023-05-14 21:56:22 | -0.0004661 | -0.8669 | -1394.6223 | 0 | 关闭
58 | 1 | 3 | 恒流放电 | 00:24:30 | 00:27:30 | -0.208 | 2.2383 | 0.085 | 136.67 | 0 | 0 | 0.085 | 136.67 | 0.0001927 | 310.05 | 0 | 0 | 0.0001927 | 310.05 | 2023-05-14 21:56:52 | -0.0004657 | -0.7881 | -1267.8181 | 0 | 关闭
59 | 1 | 3 | 恒流放电 | 00:25:00 | 00:28:00 | -0.2081 | 2.2357 | 0.0867 | 139.46 | 0 | 0 | 0.0867 | 139.46 | 0.0001966 | 316.28 | 0 | 0 | 0.0001966 | 316.28 | 2023-05-14 21:57:22 | -0.0004652 | -0.6668 | -1072.7864 | 0 | 关闭
60 | 1 | 3 | 恒流放电 | 00:25:30 | 00:28:30 | -0.208 | 2.2332 | 0.0884 | 142.25 | 0 | 0 | 0.0884 | 142.25 | 0.0002005 | 322.52 | 0 | 0 | 0.0002005 | 322.52 | 2023-05-14 21:57:52 | -0.0004646 | -0.6935 | -1115.6835 | 0 | 关闭
61 | 1 | 3 | 恒流放电 | 00:26:00 | 00:29:00 | -0.2081 | 2.2305 | 0.0902 | 145.04 | 0 | 0 | 0.0902 | 145.04 | 0.0002043 | 328.74 | 0 | 0 | 0.0002043 | 328.74 | 2023-05-14 21:58:22 | -0.0004641 | -0.6421 | -1033.0502 | 0 | 关闭
62 | 1 | 3 | 恒流放电 | 00:26:30 | 00:29:30 | -0.208 | 2.2276 | 0.0919 | 147.83 | 0 | 0 | 0.0919 | 147.83 | 0.0002082 | 334.96 | 0 | 0 | 0.0002082 | 334.96 | 2023-05-14 21:58:52 | -0.0004635 | -0.5979 | -961.8054 | 0 | 关闭
63 | 1 | 3 | 恒流放电 | 00:27:00 | 00:30:00 | -0.2081 | 2.2244 | 0.0936 | 150.62 | 0 | 0 | 0.0936 | 150.62 | 0.0002121 | 341.17 | 0 | 0 | 0.0002121 | 341.17 | 2023-05-14 21:59:22 | -0.0004628 | -0.5418 | -871.6334 | 0 | 关闭
64 | 1 | 3 | 恒流放电 | 00:27:30 | 00:30:30 | -0.2081 | 2.2213 | 0.0954 | 153.41 | 0 | 0 | 0.0954 | 153.41 | 0.0002159 | 347.37 | 0 | 0 | 0.0002159 | 347.37 | 2023-05-14 21:59:52 | -0.0004622 | -0.5593 | -899.765 | 0 | 关闭
65 | 1 | 3 | 恒流放电 | 00:28:00 | 00:31:00 | -0.208 | 2.2179 | 0.0971 | 156.2 | 0 | 0 | 0.0971 | 156.2 | 0.0002198 | 353.56 | 0 | 0 | 0.0002198 | 353.56 | 2023-05-14 22:00:22 | -0.0004614 | -0.5099 | -820.3582 | 0 | 关闭
66 | 1 | 3 | 恒流放电 | 00:28:30 | 00:31:30 | -0.208 | 2.2143 | 0.0988 | 158.99 | 0 | 0 | 0.0988 | 158.99 | 0.0002236 | 359.74 | 0 | 0 | 0.0002236 | 359.74 | 2023-05-14 22:00:52 | -0.0004607 | -0.4816 | -774.7877 | 0 | 关闭
67 | 1 | 3 | 恒流放电 | 00:29:00 | 00:32:00 | -0.208 | 2.2105 | 0.1006 | 161.78 | 0 | 0 | 0.1006 | 161.78 | 0.0002275 | 365.91 | 0 | 0 | 0.0002275 | 365.91 | 2023-05-14 22:01:22 | -0.0004599 | -0.4563 | -734.0047 | 0 | 关闭
68 | 1 | 3 | 恒流放电 | 00:29:30 | 00:32:30 | -0.2081 | 2.2062 | 0.1023 | 164.56 | 0 | 0 | 0.1023 | 164.56 | 0.0002313 | 372.07 | 0 | 0 | 0.0002313 | 372.07 | 2023-05-14 22:01:52 | -0.000459 | -0.4032 | -648.6595 | 0 | 关闭

## log
序号 | 数据序号 | 时间 | 等级 | 事件
1 | 1 | 2023-05-14 21:29:22 | 提示 | 用户启动
2 | 68 | 2023-05-14 22:01:56 | 提示 | 用户停止

## curve
时间-电流&&电压&&容量&&能量