## unit
s48-cycle-0.2-200_127.0.0.1-BTS82-48-10-1-2818580153.xlsx
设备 | 48 | 10 | 1
启动时间 |  | 2023-05-11 02:33:08 |  | 结束时间 |  | 2023-05-13 00:55:48
NDA文件路径
单位方案清单
时间 | 电流 | 电压 | 容量 | 能量 | 功率 | 内阻 | 温度 | 气压
hh:mm:ss | mA | V | mAh | Wh | W | mΩ | ℃ | kPa

## test
测试信息
起始工步 |  | 1 | 电压上限 |  | - | 电池批号 |  | fangan cycle
循环次数 |  | 11 | 电压下限 |  | - | 创建者 |  | huzhangtao
记录条件 |  | 30s/0.01V/0mA | 电流上限 |  | - | 备注 |  | -
电压量程 |  | 5V | 电流下限 |  | - | 电流量程 |  | +10/-10mA(1mA/5mA/10mA)
启动时间 |  | 2023-05-11 02:33:08 | 条码
工步方案
工步号 | 工步名称 | 工步时间(hh:mm:ss.ms) | 电压(V) | 倍率(C) | 电流(mA) | 截止电压(V) | 截止倍率(C) | 截止电流(mA) | 能量(Wh) | -ΔV(V) | 功率(W) | 负载(mΩ) | 容量(mAh) | 记录条件 | 辅助通道记录条件 | Max Vi(V) | Min Vi(V) | Max Ti(℃) | Min Ti(℃) | 分段记录1 | 分段记录2 | 电流量程(mA)
1 | 搁置 | 00:02:00.000 | [11 empty] | 30s/0.01V/0mA
2 | 搁置 | 00:01:00.000 | [11 empty] | 30s/0.01V/0mA
3 | 恒流放电 |  |  | 0.2001 | 0.152 | 1.7 | [7 empty] | 30s/0.01V/0mA
4 | 搁置 | 00:01:00.000 | [11 empty] | 30s/0.01V/0mA
5 | 恒流充电 |  |  | 0.2001 | 0.152 | 2.8 | [7 empty] | 30s/0.01V/0mA
6 | 循环 | 起始工步:2 | 循环次数:200
7 | 结束

## cycle
循环号 | 起始绝对时间 | 结束绝对时间 | 充电容量(mAh) | 放电容量(mAh) | 充电比容量(mAh/g) | 放电比容量(mAh/g) | 充放电效率(%) | 充电能量(Wh) | 放电能量(Wh) | 充电比能量(mWh/g) | 放电比能量(mWh/g) | 恒流充入比率(%) | 恒流充入容量(mAh) | 平台容量(mAh) | 平台比容量 | 平台容量效率(%) | 平台时间 | 充电电容(F) | 放电电容(F) | 中值电压(V) | 容量保持率(%) | 充电时间 | 放电时间 | 净放电容量(mAh) | 净放电能量(Wh) | 能量效率(%)
1 | 2023-05-11 02:33:08 | 2023-05-11 07:20:12 | 0.426 | 0.291 | 939.05 | 642.02 | 68.37 | 0.000979 | 0.000597 | 2159.17 | 1315.05 | 100 | 0.426 | 0 | 0 | 0 | 00:00:00 | 1.9632 | 4.5021 | 2.0903 | 100 | 10087400 | 6895800 | -0.135 | -0.000383 | 60.91
2 | 2023-05-11 07:20:12 | 2023-05-11 12:00:57 | 0.38 | 0.326 | 837.42 | 719.71 | 85.94 | 0.000875 | 0.000691 | 1928.48 | 1523.67 | 100 | 0.38 | 0 | 0 | 0 | 00:00:00 | 1.7817 | 2.5528 | 2.1028 | 112.1 | 8995700 | 7730400 | -0.053 | -0.000184 | 79.01
3 | 2023-05-11 12:00:58 | 2023-05-11 16:36:34 | 0.365 | 0.328 | 804.07 | 724.13 | 90.06 | 0.00084 | 0.000698 | 1851.24 | 1539.53 | 100 | 0.365 | 0 | 0 | 0 | 00:00:00 | 1.7247 | 2.5369 | 2.1022 | 112.79 | 8637900 | 7778000 | -0.036 | -0.000141 | 83.16
4 | 2023-05-11 16:36:34 | 2023-05-11 21:10:52 | 0.359 | 0.331 | 790.91 | 730.05 | 92.31 | 0.000826 | 0.000705 | 1820.87 | 1554.64 | 100 | 0.359 | 0 | 0 | 0 | 00:00:00 | 1.6947 | 2.5179 | 2.1017 | 113.71 | 8495700 | 7842100 | -0.028 | -0.000121 | 85.38
5 | 2023-05-11 21:10:52 | 2023-05-12 01:42:18 | 0.353 | 0.33 | 778.1 | 727.09 | 93.44 | 0.000812 | 0.000703 | 1791.02 | 1549.92 | 100 | 0.353 | 0 | 0 | 0 | 00:00:00 | 1.6745 | 2.4922 | 2.1008 | 113.25 | 8357900 | 7809400 | -0.023 | -0.000109 | 86.54
6 | 2023-05-12 01:42:18 | 2023-05-12 06:13:04 | 0.35 | 0.331 | 772.46 | 728.91 | 94.36 | 0.000806 | 0.000705 | 1777.75 | 1554.35 | 100 | 0.35 | 0 | 0 | 0 | 00:00:00 | 1.6589 | 2.4963 | 2.1005 | 113.53 | 8296700 | 7828900 | -0.02 | -0.000101 | 87.43
7 | 2023-05-12 06:13:05 | 2023-05-12 10:44:06 | 0.35 | 0.332 | 771.58 | 731.41 | 94.79 | 0.000805 | 0.000708 | 1775.68 | 1559.79 | 100 | 0.35 | 0 | 0 | 0 | 00:00:00 | 1.6533 | 2.5134 | 2.1013 | 113.92 | 8287000 | 7854500 | -0.018 | -9.8e-05 | 87.84
8 | 2023-05-12 10:44:07 | 2023-05-12 15:15:46 | 0.351 | 0.333 | 772.77 | 733.59 | 94.93 | 0.000806 | 0.000709 | 1777.7 | 1563.77 | 100 | 0.351 | 0 | 0 | 0 | 00:00:00 | 1.6511 | 2.5137 | 2.1014 | 114.26 | 8300000 | 7879000 | -0.018 | -9.7e-05 | 87.97
9 | 2023-05-12 15:15:46 | 2023-05-12 19:50:29 | 0.354 | 0.337 | 781.39 | 742.18 | 94.98 | 0.000815 | 0.000718 | 1797.09 | 1582.16 | 100 | 0.354 | 0 | 0 | 0 | 00:00:00 | 1.6673 | 2.5212 | 2.1029 | 115.6 | 8392800 | 7970800 | -0.018 | -9.7e-05 | 88.04
10 | 2023-05-12 19:50:29 | 2023-05-13 00:24:17 | 0.353 | 0.336 | 777.88 | 740.28 | 95.17 | 0.000811 | 0.000716 | 1788.47 | 1577.6 | 100 | 0.353 | 0 | 0 | 0 | 00:00:00 | 1.6576 | 2.5097 | 2.1027 | 115.31 | 8356300 | 7951600 | -0.017 | -9.6e-05 | 88.21
11 | 2023-05-13 00:24:18 | 2023-05-13 00:55:48 | 0 | 0.077 | 0 | 170.37 | 0 | 0 | 0.000179 | 0 | 395.62 | 0 | 0 | 0 | 0 | 0 | 00:00:00 | 0 | 1.9082 | 2.3204 | 26.54 | 0 | 1830000 | 0.077 | 0.000179 | 0

## step
工步号 | 工步序号 | 工步类型 | 工步时间 | 起始绝对时间 | 结束绝对时间 | 容量(mAh) | 比容量(mAh/g) | 充电容量(mAh) | 充电比容量(mAh/g) | 放电容量(mAh) | 放电比容量(mAh/g) | 净放电容量(mAh) | 能量(Wh) | 比能量(mWh/g) | 充电能量(Wh) | 充电比能量(mWh/g) | 放电能量(Wh) | 放电比能量(mWh/g) | 净放电能量(Wh) | 超级电容(F) | 起始电压(V) | 充电起始电压(V) | 放电起始电压(V) | 结束电压(V) | 充电终止电压(V) | 放电终止电压(V) | 充电中值电压(V) | 放电中值电压(V) | 起始电流(mA) | 结束电流(mA) | DCIR(mΩ)
1 | 1 | 搁置 | 00:02:00 | 2023-05-11 02:33:08 | 2023-05-11 02:35:08 | 0 | 0 | 0 | 0 | 0 | 0 | 0 | 0 | 0 | 0 | 0 | 0 | 0 | 0 | 0 | 2.2486 | 0 | 0 | 2.248 | 0 | 0 | 0 | 0 | 0 | 0 | 0
2 | 2 | 搁置 | 00:01:00 | 2023-05-11 02:35:08 | 2023-05-11 02:36:08 | 0 | 0 | 0 | 0 | 0 | 0 | 0 | 0 | 0 | 0 | 0 | 0 | 0 | 0 | 0 | 2.248 | 0 | 0 | 2.2474 | 0 | 0 | 0 | 0 | 0 | 0 | 0
3 | 3 | 恒流放电 | 01:54:55 | 2023-05-11 02:36:08 | 2023-05-11 04:31:04 | 0.291 | 642.02 | 0 | 0 | 0.291 | 642.02 | 0.291 | 0.000597 | 1315.05 | 0 | 0 | 0.000597 | 1315.05 | 0.000597 | 4.5021 | 2.1989 | 0 | 2.1989 | 1.7 | 0 | 1.7 | 0 | 2.0903 | -0.152 | -0.152 | 319267.99
4 | 4 | 搁置 | 00:01:00 | 2023-05-11 04:31:04 | 2023-05-11 04:32:04 | 0 | 0 | 0 | 0 | 0 | 0 | 0 | 0 | 0 | 0 | 0 | 0 | 0 | 0 | 0 | 1.7173 | 0 | 0 | 1.9989 | 0 | 0 | 0 | 0 | 0 | 0 | 113785.85
5 | 5 | 恒流充电 | 02:48:07 | 2023-05-11 04:32:04 | 2023-05-11 07:20:12 | 0.426 | 939.05 | 0.426 | 939.05 | 0 | 0 | -0.426 | 0.000979 | 2159.17 | 0.000979 | 2159.17 | 0 | 0 | -0.000979 | 1.9632 | 2.0189 | 2.0189 | 0 | 2.8 | 2.8 | 0 | 2.2702 | 0 | 0.152 | 0.152 | 131648.24
2 | 6 | 搁置 | 00:01:00 | 2023-05-11 07:20:12 | 2023-05-11 07:21:12 | 0 | 0 | 0 | 0 | 0 | 0 | 0 | 0 | 0 | 0 | 0 | 0 | 0 | 0 | 0 | 2.7887 | 0 | 0 | 2.4117 | 0 | 0 | 0 | 0 | 0 | 0 | 74337.21
3 | 7 | 恒流放电 | 02:08:50 | 2023-05-11 07:21:12 | 2023-05-11 09:30:01 | 0.326 | 719.71 | 0 | 0 | 0.326 | 719.71 | 0.326 | 0.000691 | 1523.67 | 0 | 0 | 0.000691 | 1523.67 | 0.000691 | 2.5528 | 2.4016 | 0 | 2.4016 | 1.7 | 0 | 1.7 | 0 | 2.1028 | -0.152 | -0.152 | 66495.49
4 | 8 | 搁置 | 00:01:00 | 2023-05-11 09:30:02 | 2023-05-11 09:31:02 | 0 | 0 | 0 | 0 | 0 | 0 | 0 | 0 | 0 | 0 | 0 | 0 | 0 | 0 | 0 | 1.7167 | 0 | 0 | 2.017 | 0 | 0 | 0 | 0 | 0 | 0 | 109839.52
5 | 9 | 恒流充电 | 02:29:55 | 2023-05-11 09:31:02 | 2023-05-11 12:00:57 | 0.38 | 837.42 | 0.38 | 837.42 | 0 | 0 | -0.38 | 0.000875 | 1928.48 | 0.000875 | 1928.48 | 0 | 0 | -0.000875 | 1.7817 | 2.0325 | 2.0325 | 0 | 2.8 | 2.8 | 0 | 2.2826 | 0 | 0.152 | 0.152 | 102027.38
2 | 10 | 搁置 | 00:01:00 | 2023-05-11 12:00:58 | 2023-05-11 12:01:58 | 0 | 0 | 0 | 0 | 0 | 0 | 0 | 0 | 0 | 0 | 0 | 0 | 0 | 0 | 0 | 2.7913 | 0 | 0 | 2.421 | 0 | 0 | 0 | 0 | 0 | 0 | 57233.08
3 | 11 | 恒流放电 | 02:09:38 | 2023-05-11 12:01:58 | 2023-05-11 14:11:36 | 0.328 | 724.13 | 0 | 0 | 0.328 | 724.13 | 0.328 | 0.000698 | 1539.53 | 0 | 0 | 0.000698 | 1539.53 | 0.000698 | 2.5369 | 2.413 | 0 | 2.413 | 1.7 | 0 | 1.7 | 0 | 2.1022 | -0.152 | -0.152 | 52666.23
4 | 12 | 搁置 | 00:01:00 | 2023-05-11 14:11:36 | 2023-05-11 14:12:36 | 0 | 0 | 0 | 0 | 0 | 0 | 0 | 0 | 0 | 0 | 0 | 0 | 0 | 0 | 0 | 1.7121 | 0 | 0 | 2.024 | 0 | 0 | 0 | 0 | 0 | 0 | 79594.79
5 | 13 | 恒流充电 | 02:23:57 | 2023-05-11 14:12:36 | 2023-05-11 16:36:34 | 0.365 | 804.07 | 0.365 | 804.07 | 0 | 0 | -0.365 | 0.00084 | 1851.24 | 0.00084 | 1851.24 | 0 | 0 | -0.00084 | 1.7247 | 2.0387 | 2.0387 | 0 | 2.8 | 2.8 | 0 | 2.2844 | 0 | 0.152 | 0.152 | 96780.56
2 | 14 | 搁置 | 00:01:00 | 2023-05-11 16:36:34 | 2023-05-11 16:37:34 | 0 | 0 | 0 | 0 | 0 | 0 | 0 | 0 | 0 | 0 | 0 | 0 | 0 | 0 | 0 | 2.7926 | 0 | 0 | 2.429 | 0 | 0 | 0 | 0 | 0 | 0 | 48684.21
3 | 15 | 恒流放电 | 02:10:42 | 2023-05-11 16:37:34 | 2023-05-11 18:48:16 | 0.331 | 730.05 | 0 | 0 | 0.331 | 730.05 | 0.331 | 0.000705 | 1554.64 | 0 | 0 | 0.000705 | 1554.64 | 0.000705 | 2.5179 | 2.4225 | 0 | 2.4225 | 1.7 | 0 | 1.7 | 0 | 2.1017 | -0.152 | -0.152 | 42859.03
4 | 16 | 搁置 | 00:01:00 | 2023-05-11 18:48:16 | 2023-05-11 18:49:16 | 0 | 0 | 0 | 0 | 0 | 0 | 0 | 0 | 0 | 0 | 0 | 0 | 0 | 0 | 0 | 1.7124 | 0 | 0 | 2.027 | 0 | 0 | 0 | 0 | 0 | 0 | 81568.21
5 | 17 | 恒流充电 | 02:21:35 | 2023-05-11 18:49:16 | 2023-05-11 21:10:52 | 0.359 | 790.91 | 0.359 | 790.91 | 0 | 0 | -0.359 | 0.000826 | 1820.87 | 0.000826 | 1820.87 | 0 | 0 | -0.000826 | 1.6947 | 2.038 | 2.038 | 0 | 2.8001 | 2.8001 | 0 | 2.285 | 0 | 0.152 | 0.152 | 72430.37
2 | 18 | 搁置 | 00:01:00 | 2023-05-11 21:10:52 | 2023-05-11 21:11:52 | 0 | 0 | 0 | 0 | 0 | 0 | 0 | 0 | 0 | 0 | 0 | 0 | 0 | 0 | 0 | 2.7911 | 0 | 0 | 2.4333 | 0 | 0 | 0 | 0 | 0 | 0 | 59206.63
3 | 19 | 恒流放电 | 02:10:09 | 2023-05-11 21:11:52 | 2023-05-11 23:22:02 | 0.33 | 727.09 | 0 | 0 | 0.33 | 727.09 | 0.33 | 0.000703 | 1549.92 | 0 | 0 | 0.000703 | 1549.92 | 0.000703 | 2.4922 | 2.4252 | 0 | 2.4252 | 1.7 | 0 | 1.7 | 0 | 2.1008 | -0.152 | -0.152 | 53296.49
4 | 20 | 搁置 | 00:01:00 | 2023-05-11 23:22:02 | 2023-05-11 23:23:02 | 0 | 0 | 0 | 0 | 0 | 0 | 0 | 0 | 0 | 0 | 0 | 0 | 0 | 0 | 0 | 1.7094 | 0 | 0 | 2.0288 | 0 | 0 | 0 | 0 | 0 | 0 | 61829.9
5 | 21 | 恒流充电 | 02:19:17 | 2023-05-11 23:23:02 | 2023-05-12 01:42:18 | 0.353 | 778.1 | 0.353 | 778.1 | 0 | 0 | -0.353 | 0.000812 | 1791.02 | 0.000812 | 1791.02 | 0 | 0 | -0.000812 | 1.6745 | 2.0412 | 2.0412 | 0 | 2.8 | 2.8 | 0 | 2.2838 | 0 | 0.152 | 0.152 | 81616.53
2 | 22 | 搁置 | 00:01:00 | 2023-05-12 01:42:18 | 2023-05-12 01:43:18 | 0 | 0 | 0 | 0 | 0 | 0 | 0 | 0 | 0 | 0 | 0 | 0 | 0 | 0 | 0 | 2.7931 | 0 | 0 | 2.4358 | 0 | 0 | 0 | 0 | 0 | 0 | 45385.78
3 | 23 | 恒流放电 | 02:10:28 | 2023-05-12 01:43:19 | 2023-05-12 03:53:47 | 0.331 | 728.91 | 0 | 0 | 0.331 | 728.91 | 0.331 | 0.000705 | 1554.35 | 0 | 0 | 0.000705 | 1554.35 | 0.000705 | 2.4963 | 2.4277 | 0 | 2.4277 | 1.7 | 0 | 1.7 | 0 | 2.1005 | -0.152 | -0.152 | 53289.47
4 | 24 | 搁置 | 00:01:00 | 2023-05-12 03:53:48 | 2023-05-12 03:54:47 | 0 | 0 | 0 | 0 | 0 | 0 | 0 | 0 | 0 | 0 | 0 | 0 | 0 | 0 | 0 | 1.7115 | 0 | 0 | 2.0293 | 0 | 0 | 0 | 0 | 0 | 0 | 75642.97
5 | 25 | 恒流充电 | 02:18:16 | 2023-05-12 03:54:48 | 2023-05-12 06:13:04 | 0.35 | 772.46 | 0.35 | 772.46 | 0 | 0 | -0.35 | 0.000806 | 1777.75 | 0.000806 | 1777.75 | 0 | 0 | -0.000806 | 1.6589 | 2.0397 | 2.0397 | 0 | 2.8001 | 2.8001 | 0 | 2.283 | 0 | 0.152 | 0.152 | 68484.13
2 | 26 | 搁置 | 00:01:00 | 2023-05-12 06:13:05 | 2023-05-12 06:14:04 | 0 | 0 | 0 | 0 | 0 | 0 | 0 | 0 | 0 | 0 | 0 | 0 | 0 | 0 | 0 | 2.7927 | 0 | 0 | 2.4375 | 0 | 0 | 0 | 0 | 0 | 0 | 48671.4
3 | 27 | 恒流放电 | 02:10:54 | 2023-05-12 06:14:05 | 2023-05-12 08:24:59 | 0.332 | 731.41 | 0 | 0 | 0.332 | 731.41 | 0.332 | 0.000708 | 1559.79 | 0 | 0 | 0.000708 | 1559.79 | 0.000708 | 2.5134 | 2.4299 | 0 | 2.4299 | 1.7 | 0 | 1.7 | 0 | 2.1013 | -0.152 | -0.152 | 50006.58
4 | 28 | 搁置 | 00:01:00 | 2023-05-12 08:24:59 | 2023-05-12 08:25:59 | 0 | 0 | 0 | 0 | 0 | 0 | 0 | 0 | 0 | 0 | 0 | 0 | 0 | 0 | 0 | 1.7116 | 0 | 0 | 2.0292 | 0 | 0 | 0 | 0 | 0 | 0 | 76280.66
5 | 29 | 恒流充电 | 02:18:07 | 2023-05-12 08:25:59 | 2023-05-12 10:44:06 | 0.35 | 771.58 | 0.35 | 771.58 | 0 | 0 | -0.35 | 0.000805 | 1775.68 | 0.000805 | 1775.68 | 0 | 0 | -0.000805 | 1.6533 | 2.0379 | 2.0379 | 0 | 2.8 | 2.8 | 0 | 2.2828 | 0 | 0.152 | 0.152 | 57297.15
2 | 30 | 搁置 | 00:01:00 | 2023-05-12 10:44:07 | 2023-05-12 10:45:06 | 0 | 0 | 0 | 0 | 0 | 0 | 0 | 0 | 0 | 0 | 0 | 0 | 0 | 0 | 0 | 2.793 | 0 | 0 | 2.4379 | 0 | 0 | 0 | 0 | 0 | 0 | 46043.54
3 | 31 | 恒流放电 | 02:11:19 | 2023-05-12 10:45:07 | 2023-05-12 12:56:26 | 0.333 | 733.59 | 0 | 0 | 0.333 | 733.59 | 0.333 | 0.000709 | 1563.77 | 0 | 0 | 0.000709 | 1563.77 | 0.000709 | 2.5137 | 2.4303 | 0 | 2.4303 | 1.7 | 0 | 1.7 | 0 | 2.1014 | -0.152 | -0.152 | 50023.04
4 | 32 | 搁置 | 00:01:00 | 2023-05-12 12:56:26 | 2023-05-12 12:57:26 | 0 | 0 | 0 | 0 | 0 | 0 | 0 | 0 | 0 | 0 | 0 | 0 | 0 | 0 | 0 | 1.711 | 0 | 0 | 2.0283 | 0 | 0 | 0 | 0 | 0 | 0 | 72349.38
5 | 33 | 恒流充电 | 02:18:20 | 2023-05-12 12:57:26 | 2023-05-12 15:15:46 | 0.351 | 772.77 | 0.351 | 772.77 | 0 | 0 | -0.351 | 0.000806 | 1777.7 | 0.000806 | 1777.7 | 0 | 0 | -0.000806 | 1.6511 | 2.0358 | 2.0358 | 0 | 2.8001 | 2.8001 | 0 | 2.2817 | 0 | 0.152 | 0.152 | 49439.68
2 | 34 | 搁置 | 00:01:00 | 2023-05-12 15:15:46 | 2023-05-12 15:16:46 | 0 | 0 | 0 | 0 | 0 | 0 | 0 | 0 | 0 | 0 | 0 | 0 | 0 | 0 | 0 | 2.7922 | 0 | 0 | 2.4394 | 0 | 0 | 0 | 0 | 0 | 0 | 51960.01
3 | 35 | 恒流放电 | 02:12:50 | 2023-05-12 15:16:46 | 2023-05-12 17:29:37 | 0.337 | 742.18 | 0 | 0 | 0.337 | 742.18 | 0.337 | 0.000718 | 1582.16 | 0 | 0 | 0.000718 | 1582.16 | 0.000718 | 2.5212 | 2.4332 | 0 | 2.4332 | 1.7 | 0 | 1.7 | 0 | 2.1029 | -0.152 | -0.152 | 40832.46
4 | 36 | 搁置 | 00:01:00 | 2023-05-12 17:29:37 | 2023-05-12 17:30:37 | 0 | 0 | 0 | 0 | 0 | 0 | 0 | 0 | 0 | 0 | 0 | 0 | 0 | 0 | 0 | 1.7111 | 0 | 0 | 2.0258 | 0 | 0 | 0 | 0 | 0 | 0 | 73007.1
5 | 37 | 恒流充电 | 02:19:52 | 2023-05-12 17:30:37 | 2023-05-12 19:50:29 | 0.354 | 781.39 | 0.354 | 781.39 | 0 | 0 | -0.354 | 0.000815 | 1797.09 | 0.000815 | 1797.09 | 0 | 0 | -0.000815 | 1.6673 | 2.0347 | 2.0347 | 0 | 2.8 | 2.8 | 0 | 2.2813 | 0 | 0.152 | 0.152 | 58598.89
2 | 38 | 搁置 | 00:01:00 | 2023-05-12 19:50:29 | 2023-05-12 19:51:29 | 0 | 0 | 0 | 0 | 0 | 0 | 0 | 0 | 0 | 0 | 0 | 0 | 0 | 0 | 0 | 2.7927 | 0 | 0 | 2.4411 | 0 | 0 | 0 | 0 | 0 | 0 | 48026.32
3 | 39 | 恒流放电 | 02:12:31 | 2023-05-12 19:51:29 | 2023-05-12 22:04:01 | 0.336 | 740.28 | 0 | 0 | 0.336 | 740.28 | 0.336 | 0.000716 | 1577.6 | 0 | 0 | 0.000716 | 1577.6 | 0.000716 | 2.5097 | 2.4343 | 0 | 2.4343 | 1.7 | 0 | 1.7 | 0 | 2.1027 | -0.152 | -0.152 | 44769.24
4 | 40 | 搁置 | 00:01:00 | 2023-05-12 22:04:01 | 2023-05-12 22:05:01 | 0 | 0 | 0 | 0 | 0 | 0 | 0 | 0 | 0 | 0 | 0 | 0 | 0 | 0 | 0 | 1.7109 | 0 | 0 | 2.0238 | 0 | 0 | 0 | 0 | 0 | 0 | 71701.09
5 | 41 | 恒流充电 | 02:19:16 | 2023-05-12 22:05:01 | 2023-05-13 00:24:17 | 0.353 | 777.88 | 0.353 | 777.88 | 0 | 0 | -0.353 | 0.000811 | 1788.47 | 0.000811 | 1788.47 | 0 | 0 | -0.000811 | 1.6576 | 2.0338 | 2.0338 | 0 | 2.8001 | 2.8001 | 0 | 2.2798 | 0 | 0.152 | 0.152 | 65815.45
2 | 42 | 搁置 | 00:01:00 | 2023-05-13 00:24:18 | 2023-05-13 00:25:17 | 0 | 0 | 0 | 0 | 0 | 0 | 0 | 0 | 0 | 0 | 0 | 0 | 0 | 0 | 0 | 2.7938 | 0 | 0 | 2.4399 | 0 | 0 | 0 | 0 | 0 | 0 | 41444.64
3 | 43 | 恒流放电 | 00:30:30 | 2023-05-13 00:25:18 | 2023-05-13 00:55:48 | 0.077 | 170.37 | 0 | 0 | 0.077 | 170.37 | 0.077 | 0.000179 | 395.62 | 0 | 0 | 0.000179 | 395.62 | 0.000179 | 1.9082 | 2.4329 | 0 | 2.4329 | 2.2871 | 0 | 2.2871 | 0 | 2.3204 | -0.152 | -0.152 | 46064.75

## record
数据序号 | 循环号 | 工步号 | 工步类型 | 时间 | 总时间 | 电流(mA) | 电压(V) | 容量(mAh) | 比容量(mAh/g) | 充电容量(mAh) | 充电比容量(mAh/g) | 放电容量(mAh) | 放电比容量(mAh/g) | 能量(Wh) | 比能量(mWh/g) | 充电能量(Wh) | 充电比能量(mWh/g) | 放电能量(Wh) | 放电比能量(mWh/g) | 绝对时间 | 功率(W) | dQ/dV(mAh/V) | dQm/dV(mAh/V.g) | 接触电阻(mΩ) | 模块启停开关
1 | 1 | 1 | 搁置 | 00:00:00 | 00:00:00 | 0 | 2.2486 | 0 | 0 | 0 | 0 | 0 | 0 | 0 | 0 | 0 | 0 | 0 | 0 | 2023-05-11 02:33:08 | 0 | 0 | 0 | 0 | 关闭
2 | 1 | 1 | 搁置 | 00:00:30 | 00:00:30 | 0 | 2.2487 | 0 | 0 | 0 | 0 | 0 | 0 | 0 | 0 | 0 | 0 | 0 | 0 | 2023-05-11 02:33:38 | 0 | 0 | 0 | 0 | 关闭
3 | 1 | 1 | 搁置 | 00:01:00 | 00:01:00 | 0 | 2.2485 | 0 | 0 | 0 | 0 | 0 | 0 | 0 | 0 | 0 | 0 | 0 | 0 | 2023-05-11 02:34:08 | 0 | 0 | 0 | 0 | 关闭
4 | 1 | 1 | 搁置 | 00:01:30 | 00:01:30 | 0 | 2.2482 | 0 | 0 | 0 | 0 | 0 | 0 | 0 | 0 | 0 | 0 | 0 | 0 | 2023-05-11 02:34:38 | 0 | 0 | 0 | 0 | 关闭
5 | 1 | 1 | 搁置 | 00:02:00 | 00:02:00 | 0 | 2.248 | 0 | 0 | 0 | 0 | 0 | 0 | 0 | 0 | 0 | 0 | 0 | 0 | 2023-05-11 02:35:08 | 0 | 0 | 0 | 0 | 关闭
6 | 1 | 2 | 搁置 | 00:00:00 | 00:02:00 | 0 | 2.248 | 0 | 0 | 0 | 0 | 0 | 0 | 0 | 0 | 0 | 0 | 0 | 0 | 2023-05-11 02:35:08 | 0 | 0 | 0 | 0 | 关闭
7 | 1 | 2 | 搁置 | 00:00:30 | 00:02:30 | 0 | 2.2477 | 0 | 0 | 0 | 0 | 0 | 0 | 0 | 0 | 0 | 0 | 0 | 0 | 2023-05-11 02:35:38 | 0 | 0 | 0 | 0 | 关闭
8 | 1 | 2 | 搁置 | 00:01:00 | 00:03:00 | 0 | 2.2474 | 0 | 0 | 0 | 0 | 0 | 0 | 0 | 0 | 0 | 0 | 0 | 0 | 2023-05-11 02:36:08 | 0 | 0 | 0 | 0 | 关闭
9 | 1 | 3 | 恒流放电 | 00:00:00 | 00:03:00 | -0.1519 | 2.1989 | 0 | 0 | 0 | 0 | 0 | 0 | 0 | 0 | 0 | 0 | 0 | 0 | 2023-05-11 02:36:08 | -0.000334 | 0 | 0 | 0 | 关闭
10 | 1 | 3 | 恒流放电 | 00:00:01 | 00:03:01 | -0.152 | 2.1889 | 0.0001 | 0.12 | 0 | 0 | 0.0001 | 0.12 | 1e-07 | 0.27 | 0 | 0 | 1e-07 | 0.27 | 2023-05-11 02:36:10 | -0.0003328 | -0.0055 | -12.1013 | 0 | 关闭
11 | 1 | 3 | 恒流放电 | 00:00:20 | 00:03:20 | -0.1521 | 2.1789 | 0.0008 | 1.87 | 0 | 0 | 0.0008 | 1.87 | 1.9e-06 | 4.09 | 0 | 0 | 1.9e-06 | 4.09 | 2023-05-11 02:36:28 | -0.0003313 | -0.0794 | -175.0441 | 0 | 关闭
12 | 1 | 3 | 恒流放电 | 00:00:30 | 00:03:30 | -0.1521 | 2.1764 | 0.0013 | 2.79 | 0 | 0 | 0.0013 | 2.79 | 2.8e-06 | 6.09 | 0 | 0 | 2.8e-06 | 6.09 | 2023-05-11 02:36:38 | -0.0003309 | -0.1673 | -368.7194 | 0 | 关闭
13 | 1 | 3 | 恒流放电 | 00:01:00 | 00:04:00 | -0.152 | 2.1707 | 0.0025 | 5.59 | 0 | 0 | 0.0025 | 5.59 | 5.5e-06 | 12.16 | 0 | 0 | 5.5e-06 | 12.16 | 2023-05-11 02:37:08 | -0.00033 | -0.2223 | -490.0368 | 0 | 关闭
14 | 1 | 3 | 恒流放电 | 00:01:30 | 00:04:30 | -0.152 | 2.1657 | 0.0038 | 8.38 | 0 | 0 | 0.0038 | 8.38 | 8.3e-06 | 18.22 | 0 | 0 | 8.3e-06 | 18.22 | 2023-05-11 02:37:38 | -0.0003293 | -0.2534 | -558.6456 | 0 | 关闭
15 | 1 | 3 | 恒流放电 | 00:02:00 | 00:05:00 | -0.1521 | 2.1611 | 0.0051 | 11.17 | 0 | 0 | 0.0051 | 11.17 | 1.1e-05 | 24.26 | 0 | 0 | 1.1e-05 | 24.26 | 2023-05-11 02:38:08 | -0.0003286 | -0.2754 | -607.2262 | 0 | 关闭
16 | 1 | 3 | 恒流放电 | 00:02:30 | 00:05:30 | -0.152 | 2.1569 | 0.0063 | 13.97 | 0 | 0 | 0.0063 | 13.97 | 1.37e-05 | 30.29 | 0 | 0 | 1.37e-05 | 30.29 | 2023-05-11 02:38:38 | -0.0003279 | -0.3017 | -665.0573 | 0 | 关闭
17 | 1 | 3 | 恒流放电 | 00:03:00 | 00:06:00 | -0.152 | 2.1528 | 0.0076 | 16.76 | 0 | 0 | 0.0076 | 16.76 | 1.65e-05 | 36.31 | 0 | 0 | 1.65e-05 | 36.31 | 2023-05-11 02:39:08 | -0.0003273 | -0.309 | -681.2632 | 0 | 关闭
18 | 1 | 3 | 恒流放电 | 00:03:30 | 00:06:30 | -0.152 | 2.1486 | 0.0089 | 19.55 | 0 | 0 | 0.0089 | 19.55 | 1.92e-05 | 42.32 | 0 | 0 | 1.92e-05 | 42.32 | 2023-05-11 02:39:38 | -0.0003267 | -0.3017 | -665.0398 | 0 | 关闭
19 | 1 | 3 | 恒流放电 | 00:04:00 | 00:07:00 | -0.152 | 2.1449 | 0.0101 | 22.35 | 0 | 0 | 0.0101 | 22.35 | 2.19e-05 | 48.32 | 0 | 0 | 2.19e-05 | 48.32 | 2023-05-11 02:40:08 | -0.0003261 | -0.3424 | -754.9216 | 0 | 关闭
20 | 1 | 3 | 恒流放电 | 00:04:30 | 00:07:30 | -0.152 | 2.1411 | 0.0114 | 25.14 | 0 | 0 | 0.0114 | 25.14 | 2.46e-05 | 54.3 | 0 | 0 | 2.46e-05 | 54.3 | 2023-05-11 02:40:38 | -0.0003255 | -0.3334 | -735.0472 | 0 | 关闭
21 | 1 | 3 | 恒流放电 | 00:05:00 | 00:08:00 | -0.152 | 2.1376 | 0.0127 | 27.93 | 0 | 0 | 0.0127 | 27.93 | 2.73e-05 | 60.28 | 0 | 0 | 2.73e-05 | 60.28 | 2023-05-11 02:41:08 | -0.000325 | -0.362 | -798.0547 | 0 | 关闭
22 | 1 | 3 | 恒流放电 | 00:05:30 | 00:08:30 | -0.152 | 2.1341 | 0.0139 | 30.73 | 0 | 0 | 0.0139 | 30.73 | 3e-05 | 66.24 | 0 | 0 | 3e-05 | 66.24 | 2023-05-11 02:41:38 | -0.0003245 | -0.362 | -798.0565 | 0 | 关闭
23 | 1 | 3 | 恒流放电 | 00:06:00 | 00:09:00 | -0.152 | 2.1304 | 0.0152 | 33.52 | 0 | 0 | 0.0152 | 33.52 | 3.27e-05 | 72.2 | 0 | 0 | 3.27e-05 | 72.2 | 2023-05-11 02:42:08 | -0.0003239 | -0.3424 | -754.9117 | 0 | 关闭
24 | 1 | 3 | 恒流放电 | 00:06:30 | 00:09:30 | -0.152 | 2.1268 | 0.0165 | 36.31 | 0 | 0 | 0.0165 | 36.31 | 3.54e-05 | 78.14 | 0 | 0 | 3.54e-05 | 78.14 | 2023-05-11 02:42:38 | -0.0003234 | -0.3519 | -775.8933 | 0 | 关闭
25 | 1 | 3 | 恒流放电 | 00:07:00 | 00:10:00 | -0.152 | 2.1233 | 0.0177 | 39.1 | 0 | 0 | 0.0177 | 39.1 | 3.81e-05 | 84.08 | 0 | 0 | 3.81e-05 | 84.08 | 2023-05-11 02:43:08 | -0.0003228 | -0.362 | -798.0407 | 0 | 关闭
26 | 1 | 3 | 恒流放电 | 00:07:30 | 00:10:30 | -0.152 | 2.1197 | 0.019 | 41.9 | 0 | 0 | 0.019 | 41.9 | 4.08e-05 | 90.01 | 0 | 0 | 4.08e-05 | 90.01 | 2023-05-11 02:43:38 | -0.0003223 | -0.3519 | -775.8814 | 0 | 关闭
27 | 1 | 3 | 恒流放电 | 00:08:00 | 00:11:00 | -0.1521 | 2.1159 | 0.0203 | 44.69 | 0 | 0 | 0.0203 | 44.69 | 4.35e-05 | 95.92 | 0 | 0 | 4.35e-05 | 95.92 | 2023-05-11 02:44:08 | -0.0003217 | -0.3334 | -735.0504 | 0 | 关闭
28 | 1 | 3 | 恒流放电 | 00:08:30 | 00:11:30 | -0.152 | 2.1122 | 0.0215 | 47.48 | 0 | 0 | 0.0215 | 47.48 | 4.62e-05 | 101.83 | 0 | 0 | 4.62e-05 | 101.83 | 2023-05-11 02:44:38 | -0.0003211 | -0.3424 | -754.9199 | 0 | 关闭
29 | 1 | 3 | 恒流放电 | 00:09:00 | 00:12:00 | -0.152 | 2.1083 | 0.0228 | 50.28 | 0 | 0 | 0.0228 | 50.28 | 4.89e-05 | 107.72 | 0 | 0 | 4.89e-05 | 107.72 | 2023-05-11 02:45:08 | -0.0003205 | -0.3249 | -716.2108 | 0 | 关闭
30 | 1 | 3 | 恒流放电 | 00:09:30 | 00:12:30 | -0.152 | 2.1043 | 0.0241 | 53.07 | 0 | 0 | 0.0241 | 53.07 | 5.15e-05 | 113.6 | 0 | 0 | 5.15e-05 | 113.6 | 2023-05-11 02:45:38 | -0.0003199 | -0.3167 | -698.2994 | 0 | 关闭
31 | 1 | 3 | 恒流放电 | 00:10:00 | 00:13:00 | -0.1521 | 2.1002 | 0.0253 | 55.86 | 0 | 0 | 0.0253 | 55.86 | 5.42e-05 | 119.48 | 0 | 0 | 5.42e-05 | 119.48 | 2023-05-11 02:46:08 | -0.0003194 | -0.309 | -681.2647 | 0 | 关闭
32 | 1 | 3 | 恒流放电 | 00:10:30 | 00:13:30 | -0.152 | 2.0961 | 0.0266 | 58.66 | 0 | 0 | 0.0266 | 58.66 | 5.69e-05 | 125.34 | 0 | 0 | 5.69e-05 | 125.34 | 2023-05-11 02:46:38 | -0.0003187 | -0.309 | -681.2647 | 0 | 关闭
33 | 1 | 3 | 恒流放电 | 00:11:00 | 00:14:00 | -0.1521 | 2.0918 | 0.0279 | 61.45 | 0 | 0 | 0.0279 | 61.45 | 5.95e-05 | 131.19 | 0 | 0 | 5.95e-05 | 131.19 | 2023-05-11 02:47:08 | -0.0003181 | -0.2947 | -649.5851 | 0 | 关闭
34 | 1 | 3 | 恒流放电 | 00:11:30 | 00:14:30 | -0.1521 | 2.0875 | 0.0291 | 64.24 | 0 | 0 | 0.0291 | 64.24 | 6.22e-05 | 137.02 | 0 | 0 | 6.22e-05 | 137.02 | 2023-05-11 02:47:38 | -0.0003174 | -0.2947 | -649.588 | 0 | 关闭
35 | 1 | 3 | 恒流放电 | 00:12:00 | 00:15:00 | -0.1521 | 2.0829 | 0.0304 | 67.04 | 0 | 0 | 0.0304 | 67.04 | 6.48e-05 | 142.85 | 0 | 0 | 6.48e-05 | 142.85 | 2023-05-11 02:48:08 | -0.0003167 | -0.2754 | -607.2222 | 0 | 关闭
36 | 1 | 3 | 恒流放电 | 00:12:30 | 00:15:30 | -0.1521 | 2.0783 | 0.0317 | 69.83 | 0 | 0 | 0.0317 | 69.83 | 6.74e-05 | 148.66 | 0 | 0 | 6.74e-05 | 148.66 | 2023-05-11 02:48:38 | -0.000316 | -0.2754 | -607.2249 | 0 | 关闭
37 | 1 | 3 | 恒流放电 | 00:13:00 | 00:16:00 | -0.152 | 2.0734 | 0.0329 | 72.62 | 0 | 0 | 0.0329 | 72.62 | 7.01e-05 | 154.46 | 0 | 0 | 7.01e-05 | 154.46 | 2023-05-11 02:49:08 | -0.0003152 | -0.2586 | -570.0491 | 0 | 关闭
38 | 1 | 3 | 恒流放电 | 00:13:30 | 00:16:30 | -0.1521 | 2.0685 | 0.0342 | 75.42 | 0 | 0 | 0.0342 | 75.42 | 7.27e-05 | 160.24 | 0 | 0 | 7.27e-05 | 160.24 | 2023-05-11 02:49:38 | -0.0003145 | -0.2586 | -570.0453 | 0 | 关闭
39 | 1 | 3 | 恒流放电 | 00:14:00 | 00:17:00 | -0.1521 | 2.0638 | 0.0355 | 78.21 | 0 | 0 | 0.0355 | 78.21 | 7.53e-05 | 166.01 | 0 | 0 | 7.53e-05 | 166.01 | 2023-05-11 02:50:08 | -0.0003138 | -0.2696 | -594.3078 | 0 | 关闭
40 | 1 | 3 | 恒流放电 | 00:14:30 | 00:17:30 | -0.1521 | 2.0602 | 0.0367 | 81 | 0 | 0 | 0.0367 | 81 | 7.79e-05 | 171.77 | 0 | 0 | 7.79e-05 | 171.77 | 2023-05-11 02:50:38 | -0.0003133 | -0.3519 | -775.895 | 0 | 关闭
41 | 1 | 3 | 恒流放电 | 00:15:00 | 00:18:00 | -0.1521 | 2.0588 | 0.038 | 83.8 | 0 | 0 | 0.038 | 83.8 | 8.05e-05 | 177.52 | 0 | 0 | 8.05e-05 | 177.52 | 2023-05-11 02:51:08 | -0.000313 | -0.905 | -1995.1499 | 0 | 关闭
42 | 1 | 3 | 恒流放电 | 00:15:30 | 00:18:30 | -0.1521 | 2.0602 | 0.0393 | 86.59 | 0 | 0 | 0.0393 | 86.59 | 8.31e-05 | 183.28 | 0 | 0 | 8.31e-05 | 183.28 | 2023-05-11 02:51:38 | -0.0003133 | 0.905 | 1995.1587 | 0 | 关闭
43 | 1 | 3 | 恒流放电 | 00:16:00 | 00:19:00 | -0.152 | 2.0633 | 0.0405 | 89.38 | 0 | 0 | 0.0405 | 89.38 | 8.57e-05 | 189.03 | 0 | 0 | 8.57e-05 | 189.03 | 2023-05-11 02:52:08 | -0.0003137 | 0.4087 | 901.0275 | 0 | 关闭
44 | 1 | 3 | 恒流放电 | 00:16:30 | 00:19:30 | -0.152 | 2.0666 | 0.0418 | 92.18 | 0 | 0 | 0.0418 | 92.18 | 8.84e-05 | 194.8 | 0 | 0 | 8.84e-05 | 194.8 | 2023-05-11 02:52:38 | -0.0003142 | 0.3839 | 846.4105 | 0 | 关闭
45 | 1 | 3 | 恒流放电 | 00:17:00 | 00:20:00 | -0.152 | 2.0693 | 0.0431 | 94.97 | 0 | 0 | 0.0431 | 94.97 | 9.1e-05 | 200.58 | 0 | 0 | 9.1e-05 | 200.58 | 2023-05-11 02:53:08 | -0.0003146 | 0.4692 | 1034.495 | 0 | 关闭
46 | 1 | 3 | 恒流放电 | 00:17:30 | 00:20:30 | -0.152 | 2.0716 | 0.0443 | 97.76 | 0 | 0 | 0.0443 | 97.76 | 9.36e-05 | 206.36 | 0 | 0 | 9.36e-05 | 206.36 | 2023-05-11 02:53:38 | -0.0003149 | 0.5508 | 1214.3912 | 0 | 关闭
47 | 1 | 3 | 恒流放电 | 00:18:00 | 00:21:00 | -0.152 | 2.0736 | 0.0456 | 100.56 | 0 | 0 | 0.0456 | 100.56 | 9.62e-05 | 212.15 | 0 | 0 | 9.62e-05 | 212.15 | 2023-05-11 02:54:08 | -0.0003153 | 0.6335 | 1396.5529 | 0 | 关闭
48 | 1 | 3 | 恒流放电 | 00:18:30 | 00:21:30 | -0.152 | 2.0751 | 0.0469 | 103.35 | 0 | 0 | 0.0469 | 103.35 | 9.89e-05 | 217.94 | 0 | 0 | 9.89e-05 | 217.94 | 2023-05-11 02:54:38 | -0.0003155 | 0.8446 | 1862.0787 | 0 | 关闭
49 | 1 | 3 | 恒流放电 | 00:19:00 | 00:22:00 | -0.152 | 2.0767 | 0.0481 | 106.14 | 0 | 0 | 0.0481 | 106.14 | 0.0001015 | 223.74 | 0 | 0 | 0.0001015 | 223.74 | 2023-05-11 02:55:08 | -0.0003157 | 0.7919 | 1745.7102 | 0 | 关闭
50 | 1 | 3 | 恒流放电 | 00:19:30 | 00:22:30 | -0.152 | 2.0778 | 0.0494 | 108.93 | 0 | 0 | 0.0494 | 108.93 | 0.0001041 | 229.54 | 0 | 0 | 0.0001041 | 229.54 | 2023-05-11 02:55:38 | -0.0003159 | 1.1518 | 2539.1815 | 0 | 关闭
51 | 1 | 3 | 恒流放电 | 00:20:00 | 00:23:00 | -0.152 | 2.079 | 0.0507 | 111.73 | 0 | 0 | 0.0507 | 111.73 | 0.0001068 | 235.35 | 0 | 0 | 0.0001068 | 235.35 | 2023-05-11 02:56:08 | -0.0003161 | 1.0558 | 2327.583 | 0 | 关闭
52 | 1 | 3 | 恒流放电 | 00:20:30 | 00:23:30 | -0.152 | 2.0801 | 0.0519 | 114.52 | 0 | 0 | 0.0519 | 114.52 | 0.0001094 | 241.16 | 0 | 0 | 0.0001094 | 241.16 | 2023-05-11 02:56:38 | -0.0003163 | 1.1518 | 2539.2149 | 0 | 关闭
53 | 1 | 3 | 恒流放电 | 00:21:00 | 00:24:00 | -0.152 | 2.0811 | 0.0532 | 117.31 | 0 | 0 | 0.0532 | 117.31 | 0.000112 | 246.97 | 0 | 0 | 0.000112 | 246.97 | 2023-05-11 02:57:08 | -0.0003164 | 1.267 | 2793.1119 | 0 | 关闭
54 | 1 | 3 | 恒流放电 | 00:21:30 | 00:24:30 | -0.152 | 2.082 | 0.0545 | 120.11 | 0 | 0 | 0.0545 | 120.11 | 0.0001147 | 252.78 | 0 | 0 | 0.0001147 | 252.78 | 2023-05-11 02:57:38 | -0.0003165 | 1.4077 | 3103.4713 | 0 | 关闭
55 | 1 | 3 | 恒流放电 | 00:22:00 | 00:25:00 | -0.152 | 2.0828 | 0.0557 | 122.9 | 0 | 0 | 0.0557 | 122.9 | 0.0001173 | 258.6 | 0 | 0 | 0.0001173 | 258.6 | 2023-05-11 02:58:08 | -0.0003166 | 1.5837 | 3491.4052 | 0 | 关闭
56 | 1 | 3 | 恒流放电 | 00:22:30 | 00:25:30 | -0.152 | 2.0837 | 0.057 | 125.69 | 0 | 0 | 0.057 | 125.69 | 0.0001199 | 264.42 | 0 | 0 | 0.0001199 | 264.42 | 2023-05-11 02:58:38 | -0.0003168 | 1.4077 | 3103.4304 | 0 | 关闭
57 | 1 | 3 | 恒流放电 | 00:23:00 | 00:26:00 | -0.152 | 2.0844 | 0.0583 | 128.49 | 0 | 0 | 0.0583 | 128.49 | 0.0001226 | 270.24 | 0 | 0 | 0.0001226 | 270.24 | 2023-05-11 02:59:08 | -0.0003169 | 1.8099 | 3990.1249 | 0 | 关闭
58 | 1 | 3 | 恒流放电 | 00:23:30 | 00:26:30 | -0.152 | 2.0851 | 0.0595 | 131.28 | 0 | 0 | 0.0595 | 131.28 | 0.0001252 | 276.06 | 0 | 0 | 0.0001252 | 276.06 | 2023-05-11 02:59:38 | -0.000317 | 1.8099 | 3990.1249 | 0 | 关闭
59 | 1 | 3 | 恒流放电 | 00:24:00 | 00:27:00 | -0.152 | 2.0857 | 0.0608 | 134.07 | 0 | 0 | 0.0608 | 134.07 | 0.0001279 | 281.89 | 0 | 0 | 0.0001279 | 281.89 | 2023-05-11 03:00:08 | -0.0003171 | 2.1116 | 4655.1048 | 0 | 关闭
60 | 1 | 3 | 恒流放电 | 00:24:30 | 00:27:30 | -0.152 | 2.0863 | 0.0621 | 136.87 | 0 | 0 | 0.0621 | 136.87 | 0.0001305 | 287.71 | 0 | 0 | 0.0001305 | 287.71 | 2023-05-11 03:00:38 | -0.0003172 | 2.1116 | 4655.1661 | 0 | 关闭
61 | 1 | 3 | 恒流放电 | 00:25:00 | 00:28:00 | -0.152 | 2.0869 | 0.0633 | 139.66 | 0 | 0 | 0.0633 | 139.66 | 0.0001332 | 293.54 | 0 | 0 | 0.0001332 | 293.54 | 2023-05-11 03:01:08 | -0.0003173 | 2.1116 | 4655.1865 | 0 | 关闭
62 | 1 | 3 | 恒流放电 | 00:25:30 | 00:28:30 | -0.152 | 2.0874 | 0.0646 | 142.45 | 0 | 0 | 0.0646 | 142.45 | 0.0001358 | 299.37 | 0 | 0 | 0.0001358 | 299.37 | 2023-05-11 03:01:38 | -0.0003173 | 2.5339 | 5586.1993 | 0 | 关闭
63 | 1 | 3 | 恒流放电 | 00:26:00 | 00:29:00 | -0.152 | 2.088 | 0.0659 | 145.24 | 0 | 0 | 0.0659 | 145.24 | 0.0001384 | 305.2 | 0 | 0 | 0.0001384 | 305.2 | 2023-05-11 03:02:08 | -0.0003175 | 2.1116 | 4655.2273 | 0 | 关闭
64 | 1 | 3 | 恒流放电 | 00:26:30 | 00:29:30 | -0.152 | 2.0884 | 0.0672 | 148.04 | 0 | 0 | 0.0672 | 148.04 | 0.0001411 | 311.04 | 0 | 0 | 0.0001411 | 311.04 | 2023-05-11 03:02:38 | -0.0003175 | 3.1674 | 6982.8104 | 0 | 关闭
65 | 1 | 3 | 恒流放电 | 00:27:00 | 00:30:00 | -0.152 | 2.0888 | 0.0684 | 150.83 | 0 | 0 | 0.0684 | 150.83 | 0.0001437 | 316.87 | 0 | 0 | 0.0001437 | 316.87 | 2023-05-11 03:03:08 | -0.0003176 | 3.1674 | 6982.7797 | 0 | 关闭
66 | 1 | 3 | 恒流放电 | 00:27:30 | 00:30:30 | -0.152 | 2.0893 | 0.0697 | 153.62 | 0 | 0 | 0.0697 | 153.62 | 0.0001464 | 322.7 | 0 | 0 | 0.0001464 | 322.7 | 2023-05-11 03:03:38 | -0.0003177 | 2.5339 | 5586.2973 | 0 | 关闭
67 | 1 | 3 | 恒流放电 | 00:28:00 | 00:31:00 | -0.152 | 2.0897 | 0.071 | 156.42 | 0 | 0 | 0.071 | 156.42 | 0.000149 | 328.54 | 0 | 0 | 0.000149 | 328.54 | 2023-05-11 03:04:08 | -0.0003177 | 3.1675 | 6982.9328 | 0 | 关闭
68 | 1 | 3 | 恒流放电 | 00:28:30 | 00:31:30 | -0.152 | 2.0901 | 0.0722 | 159.21 | 0 | 0 | 0.0722 | 159.21 | 0.0001517 | 334.38 | 0 | 0 | 0.0001517 | 334.38 | 2023-05-11 03:04:38 | -0.0003178 | 3.1674 | 6982.9022 | 0 | 关闭
69 | 1 | 3 | 恒流放电 | 00:29:00 | 00:32:00 | -0.152 | 2.0904 | 0.0735 | 162 | 0 | 0 | 0.0735 | 162 | 0.0001543 | 340.22 | 0 | 0 | 0.0001543 | 340.22 | 2023-05-11 03:05:08 | -0.0003178 | 4.2233 | 9310.5363 | 0 | 关闭
70 | 1 | 3 | 恒流放电 | 00:29:30 | 00:32:30 | -0.1521 | 2.0908 | 0.0748 | 164.8 | 0 | 0 | 0.0748 | 164.8 | 0.000157 | 346.06 | 0 | 0 | 0.000157 | 346.06 | 2023-05-11 03:05:38 | -0.0003179 | 3.1674 | 6982.8716 | 0 | 关闭
71 | 1 | 3 | 恒流放电 | 00:30:00 | 00:33:00 | -0.152 | 2.091 | 0.076 | 167.59 | 0 | 0 | 0.076 | 167.59 | 0.0001596 | 351.9 | 0 | 0 | 0.0001596 | 351.9 | 2023-05-11 03:06:08 | -0.0003179 | 6.3349 | 13965.7432 | 0 | 关闭
72 | 1 | 3 | 恒流放电 | 00:30:30 | 00:33:30 | -0.1521 | 2.0912 | 0.0773 | 170.38 | 0 | 0 | 0.0773 | 170.38 | 0.0001623 | 357.74 | 0 | 0 | 0.0001623 | 357.74 | 2023-05-11 03:06:38 | -0.000318 | 6.3348 | 13965.6207 | 0 | 关闭
73 | 1 | 3 | 恒流放电 | 00:31:00 | 00:34:00 | -0.1521 | 2.0914 | 0.0786 | 173.18 | 0 | 0 | 0.0786 | 173.18 | 0.0001649 | 363.58 | 0 | 0 | 0.0001649 | 363.58 | 2023-05-11 03:07:08 | -0.000318 | 6.3349 | 13965.7432 | 0 | 关闭
74 | 1 | 3 | 恒流放电 | 00:31:30 | 00:34:30 | -0.152 | 2.0915 | 0.0798 | 175.97 | 0 | 0 | 0.0798 | 175.97 | 0.0001676 | 369.42 | 0 | 0 | 0.0001676 | 369.42 | 2023-05-11 03:07:38 | -0.000318 | 12.6698 | 27931.6089 | 0 | 关闭
75 | 1 | 3 | 恒流放电 | 00:32:00 | 00:35:00 | -0.1521 | 2.0915 | 0.0811 | 178.76 | 0 | 0 | 0.0811 | 178.76 | 0.0001702 | 375.26 | 0 | 0 | 0.0001702 | 375.26 | 2023-05-11 03:08:08 | -0.000318 | 0 | 0 | 0 | 关闭
76 | 1 | 3 | 恒流放电 | 00:32:30 | 00:35:30 | -0.152 | 2.0915 | 0.0824 | 181.56 | 0 | 0 | 0.0824 | 181.56 | 0.0001729 | 381.1 | 0 | 0 | 0.0001729 | 381.1 | 2023-05-11 03:08:38 | -0.000318 | 0 | 0 | 0 | 关闭
77 | 1 | 3 | 恒流放电 | 00:33:00 | 00:36:00 | -0.152 | 2.0915 | 0.0836 | 184.35 | 0 | 0 | 0.0836 | 184.35 | 0.0001755 | 386.95 | 0 | 0 | 0.0001755 | 386.95 | 2023-05-11 03:09:08 | -0.000318 | 0 | 0 | 0 | 关闭
78 | 1 | 3 | 恒流放电 | 00:33:30 | 00:36:30 | -0.152 | 2.0916 | 0.0849 | 187.14 | 0 | 0 | 0.0849 | 187.14 | 0.0001782 | 392.79 | 0 | 0 | 0.0001782 | 392.79 | 2023-05-11 03:09:38 | -0.000318 | 12.6696 | 27931.2414 | 0 | 关闭
79 | 1 | 3 | 恒流放电 | 00:34:00 | 00:37:00 | -0.152 | 2.0917 | 0.0862 | 189.94 | 0 | 0 | 0.0862 | 189.94 | 0.0001808 | 398.63 | 0 | 0 | 0.0001808 | 398.63 | 2023-05-11 03:10:08 | -0.000318 | 12.6696 | 27931.1189 | 0 | 关闭
80 | 1 | 3 | 恒流放电 | 00:34:30 | 00:37:30 | -0.152 | 2.0917 | 0.0874 | 192.73 | 0 | 0 | 0.0874 | 192.73 | 0.0001835 | 404.47 | 0 | 0 | 0.0001835 | 404.47 | 2023-05-11 03:10:38 | -0.000318 | 0 | 0 | 0 | 关闭
81 | 1 | 3 | 恒流放电 | 00:35:00 | 00:38:00 | -0.152 | 2.0917 | 0.0887 | 195.52 | 0 | 0 | 0.0887 | 195.52 | 0.0001861 | 410.31 | 0 | 0 | 0.0001861 | 410.31 | 2023-05-11 03:11:08 | -0.000318 | 0 | 0 | 0 | 关闭
82 | 1 | 3 | 恒流放电 | 00:35:30 | 00:38:30 | -0.152 | 2.0918 | 0.09 | 198.31 | 0 | 0 | 0.09 | 198.31 | 0.0001888 | 416.16 | 0 | 0 | 0.0001888 | 416.16 | 2023-05-11 03:11:38 | -0.000318 | 12.6693 | 27930.5066 | 0 | 关闭
83 | 1 | 3 | 恒流放电 | 00:36:00 | 00:39:00 | -0.152 | 2.0919 | 0.0912 | 201.11 | 0 | 0 | 0.0912 | 201.11 | 0.0001914 | 422 | 0 | 0 | 0.0001914 | 422 | 2023-05-11 03:12:08 | -0.000318 | 12.6694 | 27930.7515 | 0 | 关闭
84 | 1 | 3 | 恒流放电 | 00:36:30 | 00:39:30 | -0.152 | 2.0919 | 0.0925 | 203.9 | 0 | 0 | 0.0925 | 203.9 | 0.0001941 | 427.84 | 0 | 0 | 0.0001941 | 427.84 | 2023-05-11 03:12:38 | -0.0003181 | 0 | 0 | 0 | 关闭
85 | 1 | 3 | 恒流放电 | 00:37:00 | 00:40:00 | -0.152 | 2.092 | 0.0938 | 206.69 | 0 | 0 | 0.0938 | 206.69 | 0.0001967 | 433.69 | 0 | 0 | 0.0001967 | 433.69 | 2023-05-11 03:13:08 | -0.000318 | 12.6692 | 27930.3841 | 0 | 关闭
86 | 1 | 3 | 恒流放电 | 00:37:30 | 00:40:30 | -0.152 | 2.0921 | 0.095 | 209.49 | 0 | 0 | 0.095 | 209.49 | 0.0001994 | 439.53 | 0 | 0 | 0.0001994 | 439.53 | 2023-05-11 03:13:38 | -0.0003181 | 12.6696 | 27931.1189 | 0 | 关闭
87 | 1 | 3 | 恒流放电 | 00:38:00 | 00:41:00 | -0.152 | 2.0923 | 0.0963 | 212.28 | 0 | 0 | 0.0963 | 212.28 | 0.000202 | 445.37 | 0 | 0 | 0.000202 | 445.37 | 2023-05-11 03:14:08 | -0.0003181 | 6.3346 | 13965.0696 | 0 | 关闭
88 | 1 | 3 | 恒流放电 | 00:38:30 | 00:41:30 | -0.152 | 2.0924 | 0.0976 | 215.07 | 0 | 0 | 0.0976 | 215.07 | 0.0002047 | 451.22 | 0 | 0 | 0.0002047 | 451.22 | 2023-05-11 03:14:38 | -0.0003181 | 12.6693 | 27930.629 | 0 | 关闭
89 | 1 | 3 | 恒流放电 | 00:39:00 | 00:42:00 | -0.152 | 2.0924 | 0.0988 | 217.87 | 0 | 0 | 0.0988 | 217.87 | 0.0002073 | 457.06 | 0 | 0 | 0.0002073 | 457.06 | 2023-05-11 03:15:08 | -0.0003181 | 0 | 0 | 0 | 关闭
90 | 1 | 3 | 恒流放电 | 00:39:30 | 00:42:30 | -0.152 | 2.0925 | 0.1001 | 220.66 | 0 | 0 | 0.1001 | 220.66 | 0.00021 | 462.91 | 0 | 0 | 0.00021 | 462.91 | 2023-05-11 03:15:38 | -0.0003181 | 12.6694 | 27930.874 | 0 | 关闭
91 | 1 | 3 | 恒流放电 | 00:40:00 | 00:43:00 | -0.152 | 2.0926 | 0.1014 | 223.45 | 0 | 0 | 0.1014 | 223.45 | 0.0002126 | 468.75 | 0 | 0 | 0.0002126 | 468.75 | 2023-05-11 03:16:08 | -0.0003182 | 12.6694 | 27930.874 | 0 | 关闭
92 | 1 | 3 | 恒流放电 | 00:40:30 | 00:43:30 | -0.152 | 2.0927 | 0.1026 | 226.24 | 0 | 0 | 0.1026 | 226.24 | 0.0002153 | 474.6 | 0 | 0 | 0.0002153 | 474.6 | 2023-05-11 03:16:38 | -0.0003182 | 12.6693 | 27930.629 | 0 | 关闭
93 | 1 | 3 | 恒流放电 | 00:41:00 | 00:44:00 | -0.152 | 2.0928 | 0.1039 | 229.04 | 0 | 0 | 0.1039 | 229.04 | 0.0002179 | 480.44 | 0 | 0 | 0.0002179 | 480.44 | 2023-05-11 03:17:08 | -0.0003182 | 12.6697 | 27931.3639 | 0 | 关闭
94 | 1 | 3 | 恒流放电 | 00:41:30 | 00:44:30 | -0.152 | 2.0928 | 0.1052 | 231.83 | 0 | 0 | 0.1052 | 231.83 | 0.0002206 | 486.29 | 0 | 0 | 0.0002206 | 486.29 | 2023-05-11 03:17:38 | -0.0003182 | 0 | 0 | 0 | 关闭
95 | 1 | 3 | 恒流放电 | 00:42:00 | 00:45:00 | -0.152 | 2.0928 | 0.1064 | 234.62 | 0 | 0 | 0.1064 | 234.62 | 0.0002232 | 492.13 | 0 | 0 | 0.0002232 | 492.13 | 2023-05-11 03:18:08 | -0.0003182 | 0 | 0 | 0 | 关闭
96 | 1 | 3 | 恒流放电 | 00:42:30 | 00:45:30 | -0.152 | 2.0929 | 0.1077 | 237.42 | 0 | 0 | 0.1077 | 237.42 | 0.0002259 | 497.98 | 0 | 0 | 0.0002259 | 497.98 | 2023-05-11 03:18:38 | -0.0003182 | 12.6693 | 27930.629 | 0 | 关闭
97 | 1 | 3 | 恒流放电 | 00:43:00 | 00:46:00 | -0.152 | 2.0929 | 0.109 | 240.21 | 0 | 0 | 0.109 | 240.21 | 0.0002285 | 503.82 | 0 | 0 | 0.0002285 | 503.82 | 2023-05-11 03:19:08 | -0.0003182 | 0 | 0 | 0 | 关闭
98 | 1 | 3 | 恒流放电 | 00:43:30 | 00:46:30 | -0.152 | 2.093 | 0.1102 | 243 | 0 | 0 | 0.1102 | 243 | 0.0002312 | 509.67 | 0 | 0 | 0.0002312 | 509.67 | 2023-05-11 03:19:38 | -0.0003182 | 12.6694 | 27930.874 | 0 | 关闭
99 | 1 | 3 | 恒流放电 | 00:44:00 | 00:47:00 | -0.152 | 2.093 | 0.1115 | 245.8 | 0 | 0 | 0.1115 | 245.8 | 0.0002338 | 515.51 | 0 | 0 | 0.0002338 | 515.51 | 2023-05-11 03:20:08 | -0.0003182 | 0 | 0 | 0 | 关闭
100 | 1 | 3 | 恒流放电 | 00:44:30 | 00:47:30 | -0.152 | 2.0929 | 0.1128 | 248.59 | 0 | 0 | 0.1128 | 248.59 | 0.0002365 | 521.36 | 0 | 0 | 0.0002365 | 521.36 | 2023-05-11 03:20:38 | -0.0003182 | -12.6694 | -27930.874 | 0 | 关闭
101 | 1 | 3 | 恒流放电 | 00:45:00 | 00:48:00 | -0.152 | 2.0929 | 0.114 | 251.38 | 0 | 0 | 0.114 | 251.38 | 0.0002391 | 527.21 | 0 | 0 | 0.0002391 | 527.21 | 2023-05-11 03:21:08 | -0.0003182 | 0 | 0 | 0 | 关闭
102 | 1 | 3 | 恒流放电 | 00:45:30 | 00:48:30 | -0.152 | 2.0928 | 0.1153 | 254.18 | 0 | 0 | 0.1153 | 254.18 | 0.0002418 | 533.05 | 0 | 0 | 0.0002418 | 533.05 | 2023-05-11 03:21:38 | -0.0003182 | -12.6692 | -27930.3841 | 0 | 关闭
103 | 1 | 3 | 恒流放电 | 00:46:00 | 00:49:00 | -0.152 | 2.0928 | 0.1166 | 256.97 | 0 | 0 | 0.1166 | 256.97 | 0.0002444 | 538.9 | 0 | 0 | 0.0002444 | 538.9 | 2023-05-11 03:22:08 | -0.0003182 | 0 | 0 | 0 | 关闭
104 | 1 | 3 | 恒流放电 | 00:46:30 | 00:49:30 | -0.152 | 2.0926 | 0.1178 | 259.76 | 0 | 0 | 0.1178 | 259.76 | 0.0002471 | 544.74 | 0 | 0 | 0.0002471 | 544.74 | 2023-05-11 03:22:38 | -0.0003181 | -6.3348 | -13965.5595 | 0 | 关闭
105 | 1 | 3 | 恒流放电 | 00:47:00 | 00:50:00 | -0.152 | 2.0924 | 0.1191 | 262.56 | 0 | 0 | 0.1191 | 262.56 | 0.0002497 | 550.59 | 0 | 0 | 0.0002497 | 550.59 | 2023-05-11 03:23:08 | -0.0003181 | -6.3348 | -13965.5595 | 0 | 关闭
106 | 1 | 3 | 恒流放电 | 00:47:30 | 00:50:30 | -0.152 | 2.0923 | 0.1204 | 265.35 | 0 | 0 | 0.1204 | 265.35 | 0.0002524 | 556.43 | 0 | 0 | 0.0002524 | 556.43 | 2023-05-11 03:23:38 | -0.0003181 | -12.6694 | -27930.874 | 0 | 关闭
107 | 1 | 3 | 恒流放电 | 00:48:00 | 00:51:00 | -0.152 | 2.0921 | 0.1216 | 268.14 | 0 | 0 | 0.1216 | 268.14 | 0.000255 | 562.27 | 0 | 0 | 0.000255 | 562.27 | 2023-05-11 03:24:08 | -0.0003181 | -6.3348 | -13965.5595 | 0 | 关闭
108 | 1 | 3 | 恒流放电 | 00:48:30 | 00:51:30 | -0.152 | 2.092 | 0.1229 | 270.93 | 0 | 0 | 0.1229 | 270.93 | 0.0002577 | 568.12 | 0 | 0 | 0.0002577 | 568.12 | 2023-05-11 03:24:38 | -0.0003181 | -12.6694 | -27930.874 | 0 | 关闭
109 | 1 | 3 | 恒流放电 | 00:49:00 | 00:52:00 | -0.152 | 2.0918 | 0.1242 | 273.73 | 0 | 0 | 0.1242 | 273.73 | 0.0002603 | 573.96 | 0 | 0 | 0.0002603 | 573.96 | 2023-05-11 03:25:08 | -0.000318 | -6.3348 | -13965.682 | 0 | 关闭
110 | 1 | 3 | 恒流放电 | 00:49:30 | 00:52:30 | -0.152 | 2.0918 | 0.1254 | 276.52 | 0 | 0 | 0.1254 | 276.52 | 0.000263 | 579.8 | 0 | 0 | 0.000263 | 579.8 | 2023-05-11 03:25:38 | -0.000318 | 0 | 0 | 0 | 关闭
111 | 1 | 3 | 恒流放电 | 00:50:00 | 00:53:00 | -0.152 | 2.0917 | 0.1267 | 279.31 | 0 | 0 | 0.1267 | 279.31 | 0.0002656 | 585.65 | 0 | 0 | 0.0002656 | 585.65 | 2023-05-11 03:26:08 | -0.000318 | -12.6693 | -27930.629 | 0 | 关闭
112 | 1 | 3 | 恒流放电 | 00:50:30 | 00:53:30 | -0.152 | 2.0916 | 0.128 | 282.11 | 0 | 0 | 0.128 | 282.11 | 0.0002683 | 591.49 | 0 | 0 | 0.0002683 | 591.49 | 2023-05-11 03:26:38 | -0.000318 | -12.6694 | -27930.874 | 0 | 关闭
113 | 1 | 3 | 恒流放电 | 00:51:00 | 00:54:00 | -0.152 | 2.0915 | 0.1292 | 284.9 | 0 | 0 | 0.1292 | 284.9 | 0.0002709 | 597.33 | 0 | 0 | 0.0002709 | 597.33 | 2023-05-11 03:27:08 | -0.000318 | -12.6696 | -27931.1189 | 0 | 关闭
114 | 1 | 3 | 恒流放电 | 00:51:30 | 00:54:30 | -0.152 | 2.0914 | 0.1305 | 287.69 | 0 | 0 | 0.1305 | 287.69 | 0.0002736 | 603.17 | 0 | 0 | 0.0002736 | 603.17 | 2023-05-11 03:27:38 | -0.000318 | -12.6696 | -27931.1189 | 0 | 关闭
115 | 1 | 3 | 恒流放电 | 00:52:00 | 00:55:00 | -0.152 | 2.0914 | 0.1318 | 290.49 | 0 | 0 | 0.1318 | 290.49 | 0.0002762 | 609.01 | 0 | 0 | 0.0002762 | 609.01 | 2023-05-11 03:28:08 | -0.000318 | 0 | 0 | 0 | 关闭
116 | 1 | 3 | 恒流放电 | 00:52:30 | 00:55:30 | -0.152 | 2.0913 | 0.133 | 293.28 | 0 | 0 | 0.133 | 293.28 | 0.0002789 | 614.85 | 0 | 0 | 0.0002789 | 614.85 | 2023-05-11 03:28:38 | -0.0003179 | -12.6694 | -27930.874 | 0 | 关闭
117 | 1 | 3 | 恒流放电 | 00:53:00 | 00:56:00 | -0.152 | 2.0912 | 0.1343 | 296.07 | 0 | 0 | 0.1343 | 296.07 | 0.0002815 | 620.69 | 0 | 0 | 0.0002815 | 620.69 | 2023-05-11 03:29:08 | -0.0003179 | -12.6696 | -27931.1189 | 0 | 关闭
118 | 1 | 3 | 恒流放电 | 00:53:30 | 00:56:30 | -0.152 | 2.091 | 0.1356 | 298.87 | 0 | 0 | 0.1356 | 298.87 | 0.0002842 | 626.53 | 0 | 0 | 0.0002842 | 626.53 | 2023-05-11 03:29:38 | -0.0003179 | -6.3348 | -13965.5595 | 0 | 关闭
119 | 1 | 3 | 恒流放电 | 00:54:00 | 00:57:00 | -0.152 | 2.091 | 0.1368 | 301.66 | 0 | 0 | 0.1368 | 301.66 | 0.0002868 | 632.38 | 0 | 0 | 0.0002868 | 632.38 | 2023-05-11 03:30:08 | -0.0003179 | 0 | 0 | 0 | 关闭
120 | 1 | 3 | 恒流放电 | 00:54:30 | 00:57:30 | -0.152 | 2.0909 | 0.1381 | 304.45 | 0 | 0 | 0.1381 | 304.45 | 0.0002895 | 638.22 | 0 | 0 | 0.0002895 | 638.22 | 2023-05-11 03:30:38 | -0.0003179 | -12.6694 | -27930.874 | 0 | 关闭
121 | 1 | 3 | 恒流放电 | 00:55:00 | 00:58:00 | -0.152 | 2.0907 | 0.1394 | 307.24 | 0 | 0 | 0.1394 | 307.24 | 0.0002921 | 644.06 | 0 | 0 | 0.0002921 | 644.06 | 2023-05-11 03:31:08 | -0.0003179 | -6.3348 | -13965.5595 | 0 | 关闭
122 | 1 | 3 | 恒流放电 | 00:55:30 | 00:58:30 | -0.152 | 2.0907 | 0.1406 | 310.04 | 0 | 0 | 0.1406 | 310.04 | 0.0002948 | 649.9 | 0 | 0 | 0.0002948 | 649.9 | 2023-05-11 03:31:38 | -0.0003178 | 0 | 0 | 0 | 关闭
123 | 1 | 3 | 恒流放电 | 00:56:00 | 00:59:00 | -0.152 | 2.0906 | 0.1419 | 312.83 | 0 | 0 | 0.1419 | 312.83 | 0.0002974 | 655.73 | 0 | 0 | 0.0002974 | 655.73 | 2023-05-11 03:32:08 | -0.0003179 | -12.6694 | -27930.874 | 0 | 关闭
124 | 1 | 3 | 恒流放电 | 00:56:30 | 00:59:30 | -0.152 | 2.0904 | 0.1432 | 315.62 | 0 | 0 | 0.1432 | 315.62 | 0.0003001 | 661.57 | 0 | 0 | 0.0003001 | 661.57 | 2023-05-11 03:32:38 | -0.0003178 | -6.3347 | -13965.3145 | 0 | 关闭
125 | 1 | 3 | 恒流放电 | 00:57:00 | 01:00:00 | -0.152 | 2.0903 | 0.1444 | 318.42 | 0 | 0 | 0.1444 | 318.42 | 0.0003027 | 667.41 | 0 | 0 | 0.0003027 | 667.41 | 2023-05-11 03:33:08 | -0.0003178 | -12.6697 | -27931.3639 | 0 | 关闭
126 | 1 | 3 | 恒流放电 | 00:57:30 | 01:00:30 | -0.152 | 2.0903 | 0.1457 | 321.21 | 0 | 0 | 0.1457 | 321.21 | 0.0003054 | 673.25 | 0 | 0 | 0.0003054 | 673.25 | 2023-05-11 03:33:38 | -0.0003178 | 0 | 0 | 0 | 关闭
127 | 1 | 3 | 恒流放电 | 00:58:00 | 01:01:00 | -0.152 | 2.0901 | 0.147 | 324 | 0 | 0 | 0.147 | 324 | 0.000308 | 679.09 | 0 | 0 | 0.000308 | 679.09 | 2023-05-11 03:34:08 | -0.0003178 | -6.3348 | -13965.5595 | 0 | 关闭
128 | 1 | 3 | 恒流放电 | 00:58:30 | 01:01:30 | -0.1521 | 2.0899 | 0.1482 | 326.8 | 0 | 0 | 0.1482 | 326.8 | 0.0003107 | 684.93 | 0 | 0 | 0.0003107 | 684.93 | 2023-05-11 03:34:38 | -0.0003178 | -6.3348 | -13965.5595 | 0 | 关闭
129 | 1 | 3 | 恒流放电 | 00:59:00 | 01:02:00 | -0.152 | 2.0897 | 0.1495 | 329.59 | 0 | 0 | 0.1495 | 329.59 | 0.0003133 | 690.76 | 0 | 0 | 0.0003133 | 690.76 | 2023-05-11 03:35:08 | -0.0003177 | -6.3349 | -13965.9269 | 0 | 关闭
130 | 1 | 3 | 恒流放电 | 00:59:30 | 01:02:30 | -0.152 | 2.0895 | 0.1508 | 332.38 | 0 | 0 | 0.1508 | 332.38 | 0.000316 | 696.6 | 0 | 0 | 0.000316 | 696.6 | 2023-05-11 03:35:38 | -0.0003177 | -6.3347 | -13965.437 | 0 | 关闭
131 | 1 | 3 | 恒流放电 | 01:00:00 | 01:03:00 | -0.152 | 2.0892 | 0.152 | 335.18 | 0 | 0 | 0.152 | 335.18 | 0.0003186 | 702.44 | 0 | 0 | 0.0003186 | 702.44 | 2023-05-11 03:36:08 | -0.0003176 | -4.2232 | -9310.373 | 0 | 关闭
132 | 1 | 3 | 恒流放电 | 01:00:30 | 01:03:30 | -0.152 | 2.0889 | 0.1533 | 337.97 | 0 | 0 | 0.1533 | 337.97 | 0.0003213 | 708.27 | 0 | 0 | 0.0003213 | 708.27 | 2023-05-11 03:36:38 | -0.0003176 | -4.2231 | -9310.2913 | 0 | 关闭
133 | 1 | 3 | 恒流放电 | 01:01:00 | 01:04:00 | -0.152 | 2.0886 | 0.1546 | 340.76 | 0 | 0 | 0.1546 | 340.76 | 0.0003239 | 714.1 | 0 | 0 | 0.0003239 | 714.1 | 2023-05-11 03:37:08 | -0.0003176 | -4.2232 | -9310.4546 | 0 | 关闭
134 | 1 | 3 | 恒流放电 | 01:01:30 | 01:04:30 | -0.152 | 2.0882 | 0.1558 | 343.55 | 0 | 0 | 0.1558 | 343.55 | 0.0003266 | 719.94 | 0 | 0 | 0.0003266 | 719.94 | 2023-05-11 03:37:38 | -0.0003175 | -3.1673 | -6982.6573 | 0 | 关闭
135 | 1 | 3 | 恒流放电 | 01:02:00 | 01:05:00 | -0.152 | 2.088 | 0.1571 | 346.35 | 0 | 0 | 0.1571 | 346.35 | 0.0003292 | 725.77 | 0 | 0 | 0.0003292 | 725.77 | 2023-05-11 03:38:08 | -0.0003174 | -6.3348 | -13965.5595 | 0 | 关闭
136 | 1 | 3 | 恒流放电 | 01:02:30 | 01:05:30 | -0.152 | 2.0875 | 0.1584 | 349.14 | 0 | 0 | 0.1584 | 349.14 | 0.0003319 | 731.6 | 0 | 0 | 0.0003319 | 731.6 | 2023-05-11 03:38:38 | -0.0003174 | -2.5339 | -5586.1748 | 0 | 关闭
137 | 1 | 3 | 恒流放电 | 01:03:00 | 01:06:00 | -0.152 | 2.0872 | 0.1596 | 351.93 | 0 | 0 | 0.1596 | 351.93 | 0.0003345 | 737.43 | 0 | 0 | 0.0003345 | 737.43 | 2023-05-11 03:39:08 | -0.0003173 | -4.2232 | -9310.373 | 0 | 关闭
138 | 1 | 3 | 恒流放电 | 01:03:30 | 01:06:30 | -0.152 | 2.0869 | 0.1609 | 354.73 | 0 | 0 | 0.1609 | 354.73 | 0.0003371 | 743.26 | 0 | 0 | 0.0003371 | 743.26 | 2023-05-11 03:39:38 | -0.0003173 | -4.2231 | -9310.2913 | 0 | 关闭
139 | 1 | 3 | 恒流放电 | 01:04:00 | 01:07:00 | -0.152 | 2.0865 | 0.1622 | 357.52 | 0 | 0 | 0.1622 | 357.52 | 0.0003398 | 749.09 | 0 | 0 | 0.0003398 | 749.09 | 2023-05-11 03:40:08 | -0.0003172 | -3.1674 | -6982.9022 | 0 | 关闭
140 | 1 | 3 | 恒流放电 | 01:04:30 | 01:07:30 | -0.152 | 2.0863 | 0.1634 | 360.31 | 0 | 0 | 0.1634 | 360.31 | 0.0003424 | 754.92 | 0 | 0 | 0.0003424 | 754.92 | 2023-05-11 03:40:38 | -0.0003172 | -6.3347 | -13965.3145 | 0 | 关闭
141 | 1 | 3 | 恒流放电 | 01:05:00 | 01:08:00 | -0.1521 | 2.0859 | 0.1647 | 363.11 | 0 | 0 | 0.1647 | 363.11 | 0.0003451 | 760.74 | 0 | 0 | 0.0003451 | 760.74 | 2023-05-11 03:41:08 | -0.0003172 | -3.1674 | -6982.7797 | 0 | 关闭
142 | 1 | 3 | 恒流放电 | 01:05:30 | 01:08:30 | -0.152 | 2.0857 | 0.166 | 365.9 | 0 | 0 | 0.166 | 365.9 | 0.0003477 | 766.57 | 0 | 0 | 0.0003477 | 766.57 | 2023-05-11 03:41:38 | -0.0003171 | -6.3348 | -13965.5595 | 0 | 关闭
143 | 1 | 3 | 恒流放电 | 01:06:00 | 01:09:00 | -0.152 | 2.0854 | 0.1672 | 368.69 | 0 | 0 | 0.1672 | 368.69 | 0.0003504 | 772.39 | 0 | 0 | 0.0003504 | 772.39 | 2023-05-11 03:42:08 | -0.0003171 | -4.2231 | -9310.2097 | 0 | 关闭
144 | 1 | 3 | 恒流放电 | 01:06:30 | 01:09:30 | -0.152 | 2.085 | 0.1685 | 371.49 | 0 | 0 | 0.1685 | 371.49 | 0.000353 | 778.22 | 0 | 0 | 0.000353 | 778.22 | 2023-05-11 03:42:38 | -0.000317 | -3.1674 | -6982.7797 | 0 | 关闭
145 | 1 | 3 | 恒流放电 | 01:07:00 | 01:10:00 | -0.152 | 2.0848 | 0.1698 | 374.28 | 0 | 0 | 0.1698 | 374.28 | 0.0003556 | 784.04 | 0 | 0 | 0.0003556 | 784.04 | 2023-05-11 03:43:08 | -0.000317 | -6.3347 | -13965.3145 | 0 | 关闭
146 | 1 | 3 | 恒流放电 | 01:07:30 | 01:10:30 | -0.152 | 2.0845 | 0.171 | 377.07 | 0 | 0 | 0.171 | 377.07 | 0.0003583 | 789.86 | 0 | 0 | 0.0003583 | 789.86 | 2023-05-11 03:43:38 | -0.0003169 | -4.2231 | -9310.2913 | 0 | 关闭
147 | 1 | 3 | 恒流放电 | 01:08:00 | 01:11:00 | -0.152 | 2.0842 | 0.1723 | 379.87 | 0 | 0 | 0.1723 | 379.87 | 0.0003609 | 795.69 | 0 | 0 | 0.0003609 | 795.69 | 2023-05-11 03:44:08 | -0.0003169 | -4.2231 | -9310.2097 | 0 | 关闭
148 | 1 | 3 | 恒流放电 | 01:08:30 | 01:11:30 | -0.152 | 2.0839 | 0.1736 | 382.66 | 0 | 0 | 0.1736 | 382.66 | 0.0003636 | 801.51 | 0 | 0 | 0.0003636 | 801.51 | 2023-05-11 03:44:38 | -0.0003168 | -4.2231 | -9310.2913 | 0 | 关闭
149 | 1 | 3 | 恒流放电 | 01:09:00 | 01:12:00 | -0.152 | 2.0835 | 0.1748 | 385.45 | 0 | 0 | 0.1748 | 385.45 | 0.0003662 | 807.33 | 0 | 0 | 0.0003662 | 807.33 | 2023-05-11 03:45:08 | -0.0003168 | -3.1673 | -6982.6573 | 0 | 关闭
150 | 1 | 3 | 恒流放电 | 01:09:30 | 01:12:30 | -0.1521 | 2.0832 | 0.1761 | 388.24 | 0 | 0 | 0.1761 | 388.24 | 0.0003688 | 813.15 | 0 | 0 | 0.0003688 | 813.15 | 2023-05-11 03:45:38 | -0.0003168 | -4.2231 | -9310.2097 | 0 | 关闭
151 | 1 | 3 | 恒流放电 | 01:10:00 | 01:13:00 | -0.152 | 2.0828 | 0.1774 | 391.04 | 0 | 0 | 0.1774 | 391.04 | 0.0003715 | 818.96 | 0 | 0 | 0.0003715 | 818.96 | 2023-05-11 03:46:08 | -0.0003166 | -3.1674 | -6982.7185 | 0 | 关闭
152 | 1 | 3 | 恒流放电 | 01:10:30 | 01:13:30 | -0.1521 | 2.0824 | 0.1786 | 393.83 | 0 | 0 | 0.1786 | 393.83 | 0.0003741 | 824.78 | 0 | 0 | 0.0003741 | 824.78 | 2023-05-11 03:46:38 | -0.0003166 | -3.1673 | -6982.6573 | 0 | 关闭
153 | 1 | 3 | 恒流放电 | 01:11:00 | 01:14:00 | -0.1521 | 2.0822 | 0.1799 | 396.62 | 0 | 0 | 0.1799 | 396.62 | 0.0003768 | 830.6 | 0 | 0 | 0.0003768 | 830.6 | 2023-05-11 03:47:08 | -0.0003166 | -6.3348 | -13965.5595 | 0 | 关闭
154 | 1 | 3 | 恒流放电 | 01:11:30 | 01:14:30 | -0.152 | 2.0817 | 0.1812 | 399.42 | 0 | 0 | 0.1812 | 399.42 | 0.0003794 | 836.41 | 0 | 0 | 0.0003794 | 836.41 | 2023-05-11 03:47:38 | -0.0003165 | -2.5338 | -5586.0768 | 0 | 关闭
155 | 1 | 3 | 恒流放电 | 01:12:00 | 01:15:00 | -0.152 | 2.0813 | 0.1824 | 402.21 | 0 | 0 | 0.1824 | 402.21 | 0.000382 | 842.23 | 0 | 0 | 0.000382 | 842.23 | 2023-05-11 03:48:08 | -0.0003164 | -3.1674 | -6982.7797 | 0 | 关闭
156 | 1 | 3 | 恒流放电 | 01:12:30 | 01:15:30 | -0.152 | 2.0809 | 0.1837 | 405 | 0 | 0 | 0.1837 | 405 | 0.0003847 | 848.04 | 0 | 0 | 0.0003847 | 848.04 | 2023-05-11 03:48:38 | -0.0003164 | -3.1673 | -6982.6573 | 0 | 关闭
157 | 1 | 3 | 恒流放电 | 01:13:00 | 01:16:00 | -0.152 | 2.0805 | 0.185 | 407.8 | 0 | 0 | 0.185 | 407.8 | 0.0003873 | 853.85 | 0 | 0 | 0.0003873 | 853.85 | 2023-05-11 03:49:08 | -0.0003163 | -3.1674 | -6982.7797 | 0 | 关闭
158 | 1 | 3 | 恒流放电 | 01:13:30 | 01:16:30 | -0.152 | 2.08 | 0.1862 | 410.59 | 0 | 0 | 0.1862 | 410.59 | 0.0003899 | 859.66 | 0 | 0 | 0.0003899 | 859.66 | 2023-05-11 03:49:38 | -0.0003162 | -2.5339 | -5586.1258 | 0 | 关闭
159 | 1 | 3 | 恒流放电 | 01:14:00 | 01:17:00 | -0.152 | 2.0794 | 0.1875 | 413.38 | 0 | 0 | 0.1875 | 413.38 | 0.0003926 | 865.47 | 0 | 0 | 0.0003926 | 865.47 | 2023-05-11 03:50:08 | -0.0003161 | -2.1116 | -4655.1048 | 0 | 关闭
160 | 1 | 3 | 恒流放电 | 01:14:30 | 01:17:30 | -0.152 | 2.0788 | 0.1888 | 416.18 | 0 | 0 | 0.1888 | 416.18 | 0.0003952 | 871.28 | 0 | 0 | 0.0003952 | 871.28 | 2023-05-11 03:50:38 | -0.0003161 | -2.1116 | -4655.1865 | 0 | 关闭
161 | 1 | 3 | 恒流放电 | 01:15:00 | 01:18:00 | -0.152 | 2.0782 | 0.19 | 418.97 | 0 | 0 | 0.19 | 418.97 | 0.0003978 | 877.08 | 0 | 0 | 0.0003978 | 877.08 | 2023-05-11 03:51:08 | -0.000316 | -2.1116 | -4655.1865 | 0 | 关闭
162 | 1 | 3 | 恒流放电 | 01:15:30 | 01:18:30 | -0.152 | 2.0776 | 0.1913 | 421.76 | 0 | 0 | 0.1913 | 421.76 | 0.0004005 | 882.89 | 0 | 0 | 0.0004005 | 882.89 | 2023-05-11 03:51:38 | -0.0003159 | -2.1116 | -4655.1048 | 0 | 关闭
163 | 1 | 3 | 恒流放电 | 01:16:00 | 01:19:00 | -0.152 | 2.077 | 0.1926 | 424.55 | 0 | 0 | 0.1926 | 424.55 | 0.0004031 | 888.69 | 0 | 0 | 0.0004031 | 888.69 | 2023-05-11 03:52:08 | -0.0003158 | -2.1116 | -4655.1048 | 0 | 关闭
164 | 1 | 3 | 恒流放电 | 01:16:30 | 01:19:30 | -0.152 | 2.0761 | 0.1938 | 427.35 | 0 | 0 | 0.1938 | 427.35 | 0.0004057 | 894.49 | 0 | 0 | 0.0004057 | 894.49 | 2023-05-11 03:52:38 | -0.0003157 | -1.4077 | -3103.4032 | 0 | 关闭
165 | 1 | 3 | 恒流放电 | 01:17:00 | 01:20:00 | -0.152 | 2.0755 | 0.1951 | 430.14 | 0 | 0 | 0.1951 | 430.14 | 0.0004084 | 900.29 | 0 | 0 | 0.0004084 | 900.29 | 2023-05-11 03:53:08 | -0.0003156 | -2.1115 | -4655.0232 | 0 | 关闭
166 | 1 | 3 | 恒流放电 | 01:17:30 | 01:20:30 | -0.152 | 2.0747 | 0.1964 | 432.93 | 0 | 0 | 0.1964 | 432.93 | 0.000411 | 906.08 | 0 | 0 | 0.000411 | 906.08 | 2023-05-11 03:53:38 | -0.0003154 | -1.5837 | -3491.3286 | 0 | 关闭
167 | 1 | 3 | 恒流放电 | 01:18:00 | 01:21:00 | -0.152 | 2.0739 | 0.1976 | 435.73 | 0 | 0 | 0.1976 | 435.73 | 0.0004136 | 911.87 | 0 | 0 | 0.0004136 | 911.87 | 2023-05-11 03:54:08 | -0.0003153 | -1.5837 | -3491.3286 | 0 | 关闭
168 | 1 | 3 | 恒流放电 | 01:18:30 | 01:21:30 | -0.152 | 2.0732 | 0.1989 | 438.52 | 0 | 0 | 0.1989 | 438.52 | 0.0004163 | 917.67 | 0 | 0 | 0.0004163 | 917.67 | 2023-05-11 03:54:38 | -0.0003152 | -1.8099 | -3990.0199 | 0 | 关闭
169 | 1 | 3 | 恒流放电 | 01:19:00 | 01:22:00 | -0.152 | 2.0724 | 0.2002 | 441.31 | 0 | 0 | 0.2002 | 441.31 | 0.0004189 | 923.45 | 0 | 0 | 0.0004189 | 923.45 | 2023-05-11 03:55:08 | -0.0003151 | -1.5837 | -3491.3286 | 0 | 关闭
170 | 1 | 3 | 恒流放电 | 01:19:30 | 01:22:30 | -0.152 | 2.0717 | 0.2014 | 444.11 | 0 | 0 | 0.2014 | 444.11 | 0.0004215 | 929.24 | 0 | 0 | 0.0004215 | 929.24 | 2023-05-11 03:55:38 | -0.0003149 | -1.8099 | -3990.0899 | 0 | 关闭
171 | 1 | 3 | 恒流放电 | 01:20:00 | 01:23:00 | -0.152 | 2.071 | 0.2027 | 446.9 | 0 | 0 | 0.2027 | 446.9 | 0.0004241 | 935.03 | 0 | 0 | 0.0004241 | 935.03 | 2023-05-11 03:56:08 | -0.0003149 | -1.8099 | -3990.0199 | 0 | 关闭
172 | 1 | 3 | 恒流放电 | 01:20:30 | 01:23:30 | -0.152 | 2.0702 | 0.204 | 449.69 | 0 | 0 | 0.204 | 449.69 | 0.0004268 | 940.81 | 0 | 0 | 0.0004268 | 940.81 | 2023-05-11 03:56:38 | -0.0003147 | -1.5837 | -3491.3286 | 0 | 关闭
173 | 1 | 3 | 恒流放电 | 01:21:00 | 01:24:00 | -0.152 | 2.0694 | 0.2052 | 452.48 | 0 | 0 | 0.2052 | 452.48 | 0.0004294 | 946.59 | 0 | 0 | 0.0004294 | 946.59 | 2023-05-11 03:57:08 | -0.0003146 | -1.5837 | -3491.3286 | 0 | 关闭
174 | 1 | 3 | 恒流放电 | 01:21:30 | 01:24:30 | -0.152 | 2.0687 | 0.2065 | 455.28 | 0 | 0 | 0.2065 | 455.28 | 0.000432 | 952.37 | 0 | 0 | 0.000432 | 952.37 | 2023-05-11 03:57:38 | -0.0003145 | -1.8099 | -3990.0199 | 0 | 关闭
175 | 1 | 3 | 恒流放电 | 01:22:00 | 01:25:00 | -0.152 | 2.0679 | 0.2078 | 458.07 | 0 | 0 | 0.2078 | 458.07 | 0.0004346 | 958.15 | 0 | 0 | 0.0004346 | 958.15 | 2023-05-11 03:58:08 | -0.0003144 | -1.5837 | -3491.3286 | 0 | 关闭
176 | 1 | 3 | 恒流放电 | 01:22:30 | 01:25:30 | -0.152 | 2.067 | 0.209 | 460.86 | 0 | 0 | 0.209 | 460.86 | 0.0004372 | 963.92 | 0 | 0 | 0.0004372 | 963.92 | 2023-05-11 03:58:38 | -0.0003142 | -1.4077 | -3103.3488 | 0 | 关闭
177 | 1 | 3 | 恒流放电 | 01:23:00 | 01:26:00 | -0.152 | 2.0662 | 0.2103 | 463.66 | 0 | 0 | 0.2103 | 463.66 | 0.0004399 | 969.69 | 0 | 0 | 0.0004399 | 969.69 | 2023-05-11 03:59:08 | -0.0003141 | -1.5836 | -3491.2674 | 0 | 关闭
178 | 1 | 3 | 恒流放电 | 01:23:30 | 01:26:30 | -0.152 | 2.0653 | 0.2116 | 466.45 | 0 | 0 | 0.2116 | 466.45 | 0.0004425 | 975.46 | 0 | 0 | 0.0004425 | 975.46 | 2023-05-11 03:59:38 | -0.000314 | -1.4077 | -3103.3488 | 0 | 关闭
179 | 1 | 3 | 恒流放电 | 01:24:00 | 01:27:00 | -0.152 | 2.0643 | 0.2128 | 469.24 | 0 | 0 | 0.2128 | 469.24 | 0.0004451 | 981.23 | 0 | 0 | 0.0004451 | 981.23 | 2023-05-11 04:00:08 | -0.0003138 | -1.2669 | -2793.0139 | 0 | 关闭
180 | 1 | 3 | 恒流放电 | 01:24:30 | 01:27:30 | -0.152 | 2.0633 | 0.2141 | 472.04 | 0 | 0 | 0.2141 | 472.04 | 0.0004477 | 987 | 0 | 0 | 0.0004477 | 987 | 2023-05-11 04:00:38 | -0.0003137 | -1.2669 | -2793.0139 | 0 | 关闭
181 | 1 | 3 | 恒流放电 | 01:25:00 | 01:28:00 | -0.152 | 2.0622 | 0.2154 | 474.83 | 0 | 0 | 0.2154 | 474.83 | 0.0004503 | 992.76 | 0 | 0 | 0.0004503 | 992.76 | 2023-05-11 04:01:08 | -0.0003135 | -1.1518 | -2539.1481 | 0 | 关闭
182 | 1 | 3 | 恒流放电 | 01:25:30 | 01:28:30 | -0.152 | 2.0611 | 0.2166 | 477.62 | 0 | 0 | 0.2166 | 477.62 | 0.0004529 | 998.52 | 0 | 0 | 0.0004529 | 998.52 | 2023-05-11 04:01:38 | -0.0003133 | -1.1518 | -2539.1926 | 0 | 关闭
183 | 1 | 3 | 恒流放电 | 01:26:00 | 01:29:00 | -0.152 | 2.06 | 0.2179 | 480.42 | 0 | 0 | 0.2179 | 480.42 | 0.0004555 | 1004.27 | 0 | 0 | 0.0004555 | 1004.27 | 2023-05-11 04:02:08 | -0.0003132 | -1.1517 | -2539.1036 | 0 | 关闭
184 | 1 | 3 | 恒流放电 | 01:26:30 | 01:29:30 | -0.152 | 2.0588 | 0.2192 | 483.21 | 0 | 0 | 0.2192 | 483.21 | 0.0004581 | 1010.02 | 0 | 0 | 0.0004581 | 1010.02 | 2023-05-11 04:02:38 | -0.000313 | -1.0558 | -2327.5116 | 0 | 关闭
185 | 1 | 3 | 恒流放电 | 01:27:00 | 01:30:00 | -0.152 | 2.0575 | 0.2205 | 486 | 0 | 0 | 0.2205 | 486 | 0.0004608 | 1015.77 | 0 | 0 | 0.0004608 | 1015.77 | 2023-05-11 04:03:08 | -0.0003128 | -0.9746 | -2148.5476 | 0 | 关闭
186 | 1 | 3 | 恒流放电 | 01:27:30 | 01:30:30 | -0.152 | 2.0562 | 0.2217 | 488.79 | 0 | 0 | 0.2217 | 488.79 | 0.0004634 | 1021.52 | 0 | 0 | 0.0004634 | 1021.52 | 2023-05-11 04:03:38 | -0.0003126 | -0.9746 | -2148.5099 | 0 | 关闭
187 | 1 | 3 | 恒流放电 | 01:28:00 | 01:31:00 | -0.152 | 2.0547 | 0.223 | 491.59 | 0 | 0 | 0.223 | 491.59 | 0.000466 | 1027.26 | 0 | 0 | 0.000466 | 1027.26 | 2023-05-11 04:04:08 | -0.0003124 | -0.8446 | -1862.0419 | 0 | 关闭
188 | 1 | 3 | 恒流放电 | 01:28:30 | 01:31:30 | -0.152 | 2.0532 | 0.2243 | 494.38 | 0 | 0 | 0.2243 | 494.38 | 0.0004686 | 1032.99 | 0 | 0 | 0.0004686 | 1032.99 | 2023-05-11 04:04:38 | -0.0003121 | -0.8446 | -1862.0419 | 0 | 关闭
189 | 1 | 3 | 恒流放电 | 01:29:00 | 01:32:00 | -0.152 | 2.0512 | 0.2255 | 497.17 | 0 | 0 | 0.2255 | 497.17 | 0.0004712 | 1038.73 | 0 | 0 | 0.0004712 | 1038.73 | 2023-05-11 04:05:08 | -0.0003119 | -0.6335 | -1396.5559 | 0 | 关闭
190 | 1 | 3 | 恒流放电 | 01:29:30 | 01:32:30 | -0.152 | 2.0492 | 0.2268 | 499.97 | 0 | 0 | 0.2268 | 499.97 | 0.0004738 | 1044.45 | 0 | 0 | 0.0004738 | 1044.45 | 2023-05-11 04:05:38 | -0.0003115 | -0.6335 | -1396.5315 | 0 | 关闭
191 | 1 | 3 | 恒流放电 | 01:30:00 | 01:33:00 | -0.152 | 2.0472 | 0.2281 | 502.76 | 0 | 0 | 0.2281 | 502.76 | 0.0004764 | 1050.17 | 0 | 0 | 0.0004764 | 1050.17 | 2023-05-11 04:06:08 | -0.0003112 | -0.6335 | -1396.5559 | 0 | 关闭
192 | 1 | 3 | 恒流放电 | 01:30:30 | 01:33:30 | -0.152 | 2.045 | 0.2293 | 505.55 | 0 | 0 | 0.2293 | 505.55 | 0.000479 | 1055.89 | 0 | 0 | 0.000479 | 1055.89 | 2023-05-11 04:06:38 | -0.0003109 | -0.5759 | -1269.5963 | 0 | 关闭
193 | 1 | 3 | 恒流放电 | 01:31:00 | 01:34:00 | -0.152 | 2.0426 | 0.2306 | 508.35 | 0 | 0 | 0.2306 | 508.35 | 0.0004815 | 1061.6 | 0 | 0 | 0.0004815 | 1061.6 | 2023-05-11 04:07:08 | -0.0003105 | -0.5279 | -1163.8374 | 0 | 关闭
194 | 1 | 3 | 恒流放电 | 01:31:30 | 01:34:30 | -0.152 | 2.0399 | 0.2319 | 511.14 | 0 | 0 | 0.2319 | 511.14 | 0.0004841 | 1067.3 | 0 | 0 | 0.0004841 | 1067.3 | 2023-05-11 04:07:38 | -0.0003101 | -0.4692 | -1034.4677 | 0 | 关闭
195 | 1 | 3 | 恒流放电 | 01:32:00 | 01:35:00 | -0.152 | 2.0369 | 0.2331 | 513.93 | 0 | 0 | 0.2331 | 513.93 | 0.0004867 | 1072.99 | 0 | 0 | 0.0004867 | 1072.99 | 2023-05-11 04:08:08 | -0.0003096 | -0.4223 | -931.021 | 0 | 关闭
196 | 1 | 3 | 恒流放电 | 01:32:30 | 01:35:30 | -0.152 | 2.0336 | 0.2344 | 516.73 | 0 | 0 | 0.2344 | 516.73 | 0.0004893 | 1078.68 | 0 | 0 | 0.0004893 | 1078.68 | 2023-05-11 04:08:38 | -0.0003092 | -0.3839 | -846.3679 | 0 | 关闭
197 | 1 | 3 | 恒流放电 | 01:33:00 | 01:36:00 | -0.152 | 2.03 | 0.2357 | 519.52 | 0 | 0 | 0.2357 | 519.52 | 0.0004919 | 1084.35 | 0 | 0 | 0.0004919 | 1084.35 | 2023-05-11 04:09:08 | -0.0003086 | -0.3519 | -775.8508 | 0 | 关闭
198 | 1 | 3 | 恒流放电 | 01:33:30 | 01:36:30 | -0.152 | 2.0261 | 0.2369 | 522.31 | 0 | 0 | 0.2369 | 522.31 | 0.0004944 | 1090.02 | 0 | 0 | 0.0004944 | 1090.02 | 2023-05-11 04:09:38 | -0.000308 | -0.3248 | -716.1574 | 0 | 关闭
199 | 1 | 3 | 恒流放电 | 01:34:00 | 01:37:00 | -0.152 | 2.0217 | 0.2382 | 525.1 | 0 | 0 | 0.2382 | 525.1 | 0.000497 | 1095.67 | 0 | 0 | 0.000497 | 1095.67 | 2023-05-11 04:10:08 | -0.0003074 | -0.2879 | -634.7759 | 0 | 关闭
200 | 1 | 3 | 恒流放电 | 01:34:30 | 01:37:30 | -0.152 | 2.0167 | 0.2395 | 527.9 | 0 | 0 | 0.2395 | 527.9 | 0.0004996 | 1101.31 | 0 | 0 | 0.0004996 | 1101.31 | 2023-05-11 04:10:38 | -0.0003066 | -0.2534 | -558.6028 | 0 | 关闭
201 | 1 | 3 | 恒流放电 | 01:35:00 | 01:38:00 | -0.152 | 2.0114 | 0.2407 | 530.69 | 0 | 0 | 0.2407 | 530.69 | 0.0005021 | 1106.93 | 0 | 0 | 0.0005021 | 1106.93 | 2023-05-11 04:11:08 | -0.0003058 | -0.239 | -526.9838 | 0 | 关闭
202 | 1 | 3 | 恒流放电 | 01:35:30 | 01:38:30 | -0.152 | 2.0054 | 0.242 | 533.48 | 0 | 0 | 0.242 | 533.48 | 0.0005046 | 1112.54 | 0 | 0 | 0.0005046 | 1112.54 | 2023-05-11 04:11:38 | -0.0003049 | -0.2112 | -465.5023 | 0 | 关闭
203 | 1 | 3 | 恒流放电 | 01:36:00 | 01:39:00 | -0.152 | 1.999 | 0.2433 | 536.28 | 0 | 0 | 0.2433 | 536.28 | 0.0005072 | 1118.14 | 0 | 0 | 0.0005072 | 1118.14 | 2023-05-11 04:12:08 | -0.0003039 | -0.198 | -436.4161 | 0 | 关闭
204 | 1 | 3 | 恒流放电 | 01:36:30 | 01:39:30 | -0.152 | 1.9922 | 0.2445 | 539.07 | 0 | 0 | 0.2445 | 539.07 | 0.0005097 | 1123.71 | 0 | 0 | 0.0005097 | 1123.71 | 2023-05-11 04:12:38 | -0.0003029 | -0.1863 | -410.7301 | 0 | 关闭
205 | 1 | 3 | 恒流放电 | 01:37:00 | 01:40:00 | -0.152 | 1.985 | 0.2458 | 541.86 | 0 | 0 | 0.2458 | 541.86 | 0.0005122 | 1129.26 | 0 | 0 | 0.0005122 | 1129.26 | 2023-05-11 04:13:08 | -0.0003018 | -0.176 | -387.9254 | 0 | 关闭
206 | 1 | 3 | 恒流放电 | 01:37:30 | 01:40:30 | -0.152 | 1.9777 | 0.2471 | 544.66 | 0 | 0 | 0.2471 | 544.66 | 0.0005147 | 1134.8 | 0 | 0 | 0.0005147 | 1134.8 | 2023-05-11 04:13:38 | -0.0003007 | -0.1735 | -382.5979 | 0 | 关闭
207 | 1 | 3 | 恒流放电 | 01:38:00 | 01:41:00 | -0.152 | 1.9703 | 0.2483 | 547.45 | 0 | 0 | 0.2483 | 547.45 | 0.0005172 | 1140.31 | 0 | 0 | 0.0005172 | 1140.31 | 2023-05-11 04:14:08 | -0.0002995 | -0.1712 | -377.4343 | 0 | 关闭
208 | 1 | 3 | 恒流放电 | 01:38:30 | 01:41:30 | -0.152 | 1.963 | 0.2496 | 550.24 | 0 | 0 | 0.2496 | 550.24 | 0.0005197 | 1145.8 | 0 | 0 | 0.0005197 | 1145.8 | 2023-05-11 04:14:38 | -0.0002984 | -0.1736 | -382.6181 | 0 | 关闭
209 | 1 | 3 | 恒流放电 | 01:39:00 | 01:42:00 | -0.152 | 1.9558 | 0.2509 | 553.03 | 0 | 0 | 0.2509 | 553.03 | 0.0005222 | 1151.28 | 0 | 0 | 0.0005222 | 1151.28 | 2023-05-11 04:15:08 | -0.0002973 | -0.176 | -387.9186 | 0 | 关闭
210 | 1 | 3 | 恒流放电 | 01:39:30 | 01:42:30 | -0.152 | 1.9489 | 0.2521 | 555.83 | 0 | 0 | 0.2521 | 555.83 | 0.0005247 | 1156.73 | 0 | 0 | 0.0005247 | 1156.73 | 2023-05-11 04:15:38 | -0.0002963 | -0.1836 | -404.7917 | 0 | 关闭
211 | 1 | 3 | 恒流放电 | 01:40:00 | 01:43:00 | -0.152 | 1.9422 | 0.2534 | 558.62 | 0 | 0 | 0.2534 | 558.62 | 0.0005272 | 1162.16 | 0 | 0 | 0.0005272 | 1162.16 | 2023-05-11 04:16:08 | -0.0002953 | -0.1891 | -416.8677 | 0 | 关闭
212 | 1 | 3 | 恒流放电 | 01:40:30 | 01:43:30 | -0.152 | 1.9358 | 0.2547 | 561.41 | 0 | 0 | 0.2547 | 561.41 | 0.0005296 | 1167.58 | 0 | 0 | 0.0005296 | 1167.58 | 2023-05-11 04:16:38 | -0.0002943 | -0.198 | -436.4161 | 0 | 关闭
213 | 1 | 3 | 恒流放电 | 01:41:00 | 01:44:00 | -0.152 | 1.9297 | 0.2559 | 564.21 | 0 | 0 | 0.2559 | 564.21 | 0.0005321 | 1172.98 | 0 | 0 | 0.0005321 | 1172.98 | 2023-05-11 04:17:08 | -0.0002934 | -0.2077 | -457.8792 | 0 | 关闭
214 | 1 | 3 | 恒流放电 | 01:41:30 | 01:44:30 | -0.152 | 1.9238 | 0.2572 | 567 | 0 | 0 | 0.2572 | 567 | 0.0005345 | 1178.36 | 0 | 0 | 0.0005345 | 1178.36 | 2023-05-11 04:17:38 | -0.0002925 | -0.2147 | -473.4088 | 0 | 关闭
215 | 1 | 3 | 恒流放电 | 01:42:00 | 01:45:00 | -0.152 | 1.9181 | 0.2585 | 569.79 | 0 | 0 | 0.2585 | 569.79 | 0.0005369 | 1183.72 | 0 | 0 | 0.0005369 | 1183.72 | 2023-05-11 04:18:08 | -0.0002916 | -0.2223 | -489.9938 | 0 | 关闭
216 | 1 | 3 | 恒流放电 | 01:42:30 | 01:45:30 | -0.152 | 1.9125 | 0.2597 | 572.59 | 0 | 0 | 0.2597 | 572.59 | 0.0005394 | 1189.07 | 0 | 0 | 0.0005394 | 1189.07 | 2023-05-11 04:18:38 | -0.0002908 | -0.2262 | -498.7612 | 0 | 关闭
217 | 1 | 3 | 恒流放电 | 01:43:00 | 01:46:00 | -0.152 | 1.9069 | 0.261 | 575.38 | 0 | 0 | 0.261 | 575.38 | 0.0005418 | 1194.41 | 0 | 0 | 0.0005418 | 1194.41 | 2023-05-11 04:19:08 | -0.0002899 | -0.2262 | -498.7787 | 0 | 关闭
218 | 1 | 3 | 恒流放电 | 01:43:30 | 01:46:30 | -0.152 | 1.9012 | 0.2623 | 578.17 | 0 | 0 | 0.2623 | 578.17 | 0.0005442 | 1199.73 | 0 | 0 | 0.0005442 | 1199.73 | 2023-05-11 04:19:38 | -0.0002891 | -0.2223 | -490.011 | 0 | 关闭
219 | 1 | 3 | 恒流放电 | 01:44:00 | 01:47:00 | -0.152 | 1.8952 | 0.2635 | 580.97 | 0 | 0 | 0.2635 | 580.97 | 0.0005466 | 1205.03 | 0 | 0 | 0.0005466 | 1205.03 | 2023-05-11 04:20:08 | -0.0002881 | -0.2112 | -465.5186 | 0 | 关闭
220 | 1 | 3 | 恒流放电 | 01:44:30 | 01:47:30 | -0.152 | 1.889 | 0.2648 | 583.76 | 0 | 0 | 0.2648 | 583.76 | 0.000549 | 1210.31 | 0 | 0 | 0.000549 | 1210.31 | 2023-05-11 04:20:38 | -0.0002872 | -0.2043 | -450.494 | 0 | 关闭
221 | 1 | 3 | 恒流放电 | 01:45:00 | 01:48:00 | -0.1521 | 1.882 | 0.2661 | 586.55 | 0 | 0 | 0.2661 | 586.55 | 0.0005514 | 1215.58 | 0 | 0 | 0.0005514 | 1215.58 | 2023-05-11 04:21:08 | -0.0002862 | -0.181 | -399.002 | 0 | 关闭
222 | 1 | 3 | 恒流放电 | 01:45:30 | 01:48:30 | -0.152 | 1.8747 | 0.2673 | 589.34 | 0 | 0 | 0.2673 | 589.34 | 0.0005538 | 1220.83 | 0 | 0 | 0.0005538 | 1220.83 | 2023-05-11 04:21:38 | -0.000285 | -0.1736 | -382.6248 | 0 | 关闭
223 | 1 | 3 | 恒流放电 | 01:46:00 | 01:49:00 | -0.152 | 1.8669 | 0.2686 | 592.14 | 0 | 0 | 0.2686 | 592.14 | 0.0005561 | 1226.05 | 0 | 0 | 0.0005561 | 1226.05 | 2023-05-11 04:22:08 | -0.0002838 | -0.1624 | -358.0787 | 0 | 关闭
224 | 1 | 3 | 恒流放电 | 01:46:30 | 01:49:30 | -0.152 | 1.8587 | 0.2699 | 594.93 | 0 | 0 | 0.2699 | 594.93 | 0.0005585 | 1231.25 | 0 | 0 | 0.0005585 | 1231.25 | 2023-05-11 04:22:38 | -0.0002826 | -0.1545 | -340.6234 | 0 | 关闭
225 | 1 | 3 | 恒流放电 | 01:47:00 | 01:50:00 | -0.152 | 1.8494 | 0.2711 | 597.72 | 0 | 0 | 0.2711 | 597.72 | 0.0005608 | 1236.43 | 0 | 0 | 0.0005608 | 1236.43 | 2023-05-11 04:23:08 | -0.0002812 | -0.1362 | -300.3293 | 0 | 关闭
226 | 1 | 3 | 恒流放电 | 01:47:30 | 01:50:30 | -0.152 | 1.8395 | 0.2724 | 600.52 | 0 | 0 | 0.2724 | 600.52 | 0.0005632 | 1241.58 | 0 | 0 | 0.0005632 | 1241.58 | 2023-05-11 04:23:38 | -0.0002796 | -0.128 | -282.1325 | 0 | 关闭
227 | 1 | 3 | 恒流放电 | 01:48:00 | 01:51:00 | -0.152 | 1.8302 | 0.2737 | 603.31 | 0 | 0 | 0.2737 | 603.31 | 0.0005655 | 1246.71 | 0 | 0 | 0.0005655 | 1246.71 | 2023-05-11 04:24:08 | -0.0002783 | -0.1362 | -300.3293 | 0 | 关闭
228 | 1 | 3 | 恒流放电 | 01:48:30 | 01:51:30 | -0.152 | 1.8208 | 0.2749 | 606.1 | 0 | 0 | 0.2749 | 606.1 | 0.0005678 | 1251.81 | 0 | 0 | 0.0005678 | 1251.81 | 2023-05-11 04:24:38 | -0.0002768 | -0.1348 | -297.1396 | 0 | 关闭
229 | 1 | 3 | 恒流放电 | 01:49:00 | 01:52:00 | -0.152 | 1.8115 | 0.2762 | 608.9 | 0 | 0 | 0.2762 | 608.9 | 0.0005701 | 1256.88 | 0 | 0 | 0.0005701 | 1256.88 | 2023-05-11 04:25:08 | -0.0002754 | -0.1362 | -300.3293 | 0 | 关闭
230 | 1 | 3 | 恒流放电 | 01:49:30 | 01:52:30 | -0.152 | 1.8021 | 0.2775 | 611.69 | 0 | 0 | 0.2775 | 611.69 | 0.0005724 | 1261.93 | 0 | 0 | 0.0005724 | 1261.93 | 2023-05-11 04:25:38 | -0.000274 | -0.1348 | -297.1396 | 0 | 关闭
231 | 1 | 3 | 恒流放电 | 01:50:00 | 01:53:00 | -0.152 | 1.7927 | 0.2787 | 614.48 | 0 | 0 | 0.2787 | 614.48 | 0.0005747 | 1266.95 | 0 | 0 | 0.0005747 | 1266.95 | 2023-05-11 04:26:08 | -0.0002726 | -0.1348 | -297.1291 | 0 | 关闭
232 | 1 | 3 | 恒流放电 | 01:50:30 | 01:53:30 | -0.152 | 1.7834 | 0.28 | 617.28 | 0 | 0 | 0.28 | 617.28 | 0.000577 | 1271.94 | 0 | 0 | 0.000577 | 1271.94 | 2023-05-11 04:26:38 | -0.0002711 | -0.1362 | -300.3346 | 0 | 关闭
233 | 1 | 3 | 恒流放电 | 01:51:00 | 01:54:00 | -0.152 | 1.7741 | 0.2813 | 620.07 | 0 | 0 | 0.2813 | 620.07 | 0.0005792 | 1276.91 | 0 | 0 | 0.0005792 | 1276.91 | 2023-05-11 04:27:08 | -0.0002697 | -0.1362 | -300.3293 | 0 | 关闭
234 | 1 | 3 | 恒流放电 | 01:51:30 | 01:54:30 | -0.152 | 1.7649 | 0.2825 | 622.86 | 0 | 0 | 0.2825 | 622.86 | 0.0005814 | 1281.85 | 0 | 0 | 0.0005814 | 1281.85 | 2023-05-11 04:27:38 | -0.0002683 | -0.1377 | -303.5991 | 0 | 关闭
235 | 1 | 3 | 恒流放电 | 01:52:00 | 01:55:00 | -0.152 | 1.7556 | 0.2838 | 625.65 | 0 | 0 | 0.2838 | 625.65 | 0.0005837 | 1286.77 | 0 | 0 | 0.0005837 | 1286.77 | 2023-05-11 04:28:08 | -0.0002669 | -0.1362 | -300.3241 | 0 | 关闭
236 | 1 | 3 | 恒流放电 | 01:52:30 | 01:55:30 | -0.152 | 1.7461 | 0.2851 | 628.45 | 0 | 0 | 0.2851 | 628.45 | 0.0005859 | 1291.66 | 0 | 0 | 0.0005859 | 1291.66 | 2023-05-11 04:28:38 | -0.0002655 | -0.1334 | -294.0169 | 0 | 关闭
237 | 1 | 3 | 恒流放电 | 01:53:00 | 01:56:00 | -0.152 | 1.7368 | 0.2863 | 631.24 | 0 | 0 | 0.2863 | 631.24 | 0.0005881 | 1296.52 | 0 | 0 | 0.0005881 | 1296.52 | 2023-05-11 04:29:08 | -0.000264 | -0.1362 | -300.3346 | 0 | 关闭
238 | 1 | 3 | 恒流放电 | 01:53:30 | 01:56:30 | -0.152 | 1.7272 | 0.2876 | 634.03 | 0 | 0 | 0.2876 | 634.03 | 0.0005903 | 1301.36 | 0 | 0 | 0.0005903 | 1301.36 | 2023-05-11 04:29:38 | -0.0002626 | -0.132 | -290.9492 | 0 | 关闭
239 | 1 | 3 | 恒流放电 | 01:54:00 | 01:57:00 | -0.152 | 1.7178 | 0.2889 | 636.83 | 0 | 0 | 0.2889 | 636.83 | 0.0005925 | 1306.17 | 0 | 0 | 0.0005925 | 1306.17 | 2023-05-11 04:30:08 | -0.0002612 | -0.1348 | -297.1396 | 0 | 关闭
240 | 1 | 3 | 恒流放电 | 01:54:30 | 01:57:30 | -0.1521 | 1.7082 | 0.2901 | 639.62 | 0 | 0 | 0.2901 | 639.62 | 0.0005946 | 1310.96 | 0 | 0 | 0.0005946 | 1310.96 | 2023-05-11 04:30:38 | -0.0002597 | -0.132 | -290.9492 | 0 | 关闭
241 | 1 | 3 | 恒流放电 | 01:54:55 | 01:57:55 | -0.152 | 1.7 | 0.2912 | 642.02 | 0 | 0 | 0.2912 | 642.02 | 0.0005965 | 1315.05 | 0 | 0 | 0.0005965 | 1315.05 | 2023-05-11 04:31:04 | -0.0002585 | -0.1329 | -292.9351 | 0 | 关闭
242 | 1 | 4 | 搁置 | 00:00:00 | 01:57:55 | 0 | 1.7173 | 0 | 0 | 0 | 0 | 0 | 0 | 0 | 0 | 0 | 0 | 0 | 0 | 2023-05-11 04:31:04 | 0 | 0 | 0 | 0 | 关闭
243 | 1 | 4 | 搁置 | 00:00:00 | 01:57:56 | 0 | 1.7306 | 0 | 0 | 0 | 0 | 0 | 0 | 0 | 0 | 0 | 0 | 0 | 0 | 2023-05-11 04:31:05 | 0 | 0 | 0 | 0 | 关闭
244 | 1 | 4 | 搁置 | 00:00:00 | 01:57:56 | 0 | 1.7425 | 0 | 0 | 0 | 0 | 0 | 0 | 0 | 0 | 0 | 0 | 0 | 0 | 2023-05-11 04:31:05 | 0 | 0 | 0 | 0 | 关闭
245 | 1 | 4 | 搁置 | 00:00:01 | 01:57:56 | 0 | 1.753 | 0 | 0 | 0 | 0 | 0 | 0 | 0 | 0 | 0 | 0 | 0 | 0 | 2023-05-11 04:31:05 | 0 | 0 | 0 | 0 | 关闭
246 | 1 | 4 | 搁置 | 00:00:01 | 01:57:57 | 0 | 1.7642 | 0 | 0 | 0 | 0 | 0 | 0 | 0 | 0 | 0 | 0 | 0 | 0 | 2023-05-11 04:31:06 | 0 | 0 | 0 | 0 | 关闭
247 | 1 | 4 | 搁置 | 00:00:02 | 01:57:58 | 0 | 1.7753 | 0 | 0 | 0 | 0 | 0 | 0 | 0 | 0 | 0 | 0 | 0 | 0 | 2023-05-11 04:31:06 | 0 | 0 | 0 | 0 | 关闭
248 | 1 | 4 | 搁置 | 00:00:02 | 01:57:58 | 0 | 1.7862 | 0 | 0 | 0 | 0 | 0 | 0 | 0 | 0 | 0 | 0 | 0 | 0 | 2023-05-11 04:31:07 | 0 | 0 | 0 | 0 | 关闭
249 | 1 | 4 | 搁置 | 00:00:03 | 01:57:59 | 0 | 1.7969 | 0 | 0 | 0 | 0 | 0 | 0 | 0 | 0 | 0 | 0 | 0 | 0 | 2023-05-11 04:31:08 | 0 | 0 | 0 | 0 | 关闭
250 | 1 | 4 | 搁置 | 00:00:04 | 01:58:00 | 0 | 1.8073 | 0 | 0 | 0 | 0 | 0 | 0 | 0 | 0 | 0 | 0 | 0 | 0 | 2023-05-11 04:31:09 | 0 | 0 | 0 | 0 | 关闭
251 | 1 | 4 | 搁置 | 00:00:05 | 01:58:01 | 0 | 1.8175 | 0 | 0 | 0 | 0 | 0 | 0 | 0 | 0 | 0 | 0 | 0 | 0 | 2023-05-11 04:31:10 | 0 | 0 | 0 | 0 | 关闭
252 | 1 | 4 | 搁置 | 00:00:06 | 01:58:02 | 0 | 1.8282 | 0 | 0 | 0 | 0 | 0 | 0 | 0 | 0 | 0 | 0 | 0 | 0 | 2023-05-11 04:31:11 | 0 | 0 | 0 | 0 | 关闭
253 | 1 | 4 | 搁置 | 00:00:08 | 01:58:03 | 0 | 1.8387 | 0 | 0 | 0 | 0 | 0 | 0 | 0 | 0 | 0 | 0 | 0 | 0 | 2023-05-11 04:31:12 | 0 | 0 | 0 | 0 | 关闭
254 | 1 | 4 | 搁置 | 00:00:09 | 01:58:05 | 0 | 1.8487 | 0 | 0 | 0 | 0 | 0 | 0 | 0 | 0 | 0 | 0 | 0 | 0 | 2023-05-11 04:31:14 | 0 | 0 | 0 | 0 | 关闭
255 | 1 | 4 | 搁置 | 00:00:11 | 01:58:06 | 0 | 1.8591 | 0 | 0 | 0 | 0 | 0 | 0 | 0 | 0 | 0 | 0 | 0 | 0 | 2023-05-11 04:31:15 | 0 | 0 | 0 | 0 | 关闭
256 | 1 | 4 | 搁置 | 00:00:12 | 01:58:08 | 0 | 1.8692 | 0 | 0 | 0 | 0 | 0 | 0 | 0 | 0 | 0 | 0 | 0 | 0 | 2023-05-11 04:31:17 | 0 | 0 | 0 | 0 | 关闭
257 | 1 | 4 | 搁置 | 00:00:14 | 01:58:10 | 0 | 1.8792 | 0 | 0 | 0 | 0 | 0 | 0 | 0 | 0 | 0 | 0 | 0 | 0 | 2023-05-11 04:31:19 | 0 | 0 | 0 | 0 | 关闭
258 | 1 | 4 | 搁置 | 00:00:17 | 01:58:12 | 0 | 1.8893 | 0 | 0 | 0 | 0 | 0 | 0 | 0 | 0 | 0 | 0 | 0 | 0 | 2023-05-11 04:31:21 | 0 | 0 | 0 | 0 | 关闭
259 | 1 | 4 | 搁置 | 00:00:19 | 01:58:15 | 0 | 1.8995 | 0 | 0 | 0 | 0 | 0 | 0 | 0 | 0 | 0 | 0 | 0 | 0 | 2023-05-11 04:31:24 | 0 | 0 | 0 | 0 | 关闭
260 | 1 | 4 | 搁置 | 00:00:22 | 01:58:17 | 0 | 1.9095 | 0 | 0 | 0 | 0 | 0 | 0 | 0 | 0 | 0 | 0 | 0 | 0 | 2023-05-11 04:31:26 | 0 | 0 | 0 | 0 | 关闭
261 | 1 | 4 | 搁置 | 00:00:24 | 01:58:20 | 0 | 1.9195 | 0 | 0 | 0 | 0 | 0 | 0 | 0 | 0 | 0 | 0 | 0 | 0 | 2023-05-11 04:31:29 | 0 | 0 | 0 | 0 | 关闭
262 | 1 | 4 | 搁置 | 00:00:28 | 01:58:23 | 0 | 1.9295 | 0 | 0 | 0 | 0 | 0 | 0 | 0 | 0 | 0 | 0 | 0 | 0 | 2023-05-11 04:31:32 | 0 | 0 | 0 | 0 | 关闭
263 | 1 | 4 | 搁置 | 00:00:30 | 01:58:25 | 0 | 1.9354 | 0 | 0 | 0 | 0 | 0 | 0 | 0 | 0 | 0 | 0 | 0 | 0 | 2023-05-11 04:31:34 | 0 | 0 | 0 | 0 | 关闭
264 | 1 | 4 | 搁置 | 00:00:33 | 01:58:29 | 0 | 1.9454 | 0 | 0 | 0 | 0 | 0 | 0 | 0 | 0 | 0 | 0 | 0 | 0 | 2023-05-11 04:31:38 | 0 | 0 | 0 | 0 | 关闭
265 | 1 | 4 | 搁置 | 00:00:37 | 01:58:33 | 0 | 1.9555 | 0 | 0 | 0 | 0 | 0 | 0 | 0 | 0 | 0 | 0 | 0 | 0 | 2023-05-11 04:31:42 | 0 | 0 | 0 | 0 | 关闭
266 | 1 | 4 | 搁置 | 00:00:42 | 01:58:38 | 0 | 1.9657 | 0 | 0 | 0 | 0 | 0 | 0 | 0 | 0 | 0 | 0 | 0 | 0 | 2023-05-11 04:31:46 | 0 | 0 | 0 | 0 | 关闭
267 | 1 | 4 | 搁置 | 00:00:47 | 01:58:42 | 0 | 1.9757 | 0 | 0 | 0 | 0 | 0 | 0 | 0 | 0 | 0 | 0 | 0 | 0 | 2023-05-11 04:31:51 | 0 | 0 | 0 | 0 | 关闭
268 | 1 | 4 | 搁置 | 00:00:52 | 01:58:48 | 0 | 1.9857 | 0 | 0 | 0 | 0 | 0 | 0 | 0 | 0 | 0 | 0 | 0 | 0 | 2023-05-11 04:31:57 | 0 | 0 | 0 | 0 | 关闭
269 | 1 | 4 | 搁置 | 00:00:58 | 01:58:53 | 0 | 1.9957 | 0 | 0 | 0 | 0 | 0 | 0 | 0 | 0 | 0 | 0 | 0 | 0 | 2023-05-11 04:32:02 | 0 | 0 | 0 | 0 | 关闭
270 | 1 | 4 | 搁置 | 00:01:00 | 01:58:55 | 0 | 1.9989 | 0 | 0 | 0 | 0 | 0 | 0 | 0 | 0 | 0 | 0 | 0 | 0 | 2023-05-11 04:32:04 | 0 | 0 | 0 | 0 | 关闭
271 | 1 | 5 | 恒流充电 | 00:00:00 | 01:58:55 | 0.1519 | 2.0189 | 0 | 0 | 0 | 0 | 0 | 0 | 0 | 0 | 0 | 0 | 0 | 0 | 2023-05-11 04:32:04 | 0.0003067 | 0 | 0 | 0 | 关闭
272 | 1 | 5 | 恒流充电 | 00:00:00 | 01:58:56 | 0.152 | 2.0299 | 0 | 0.04 | 0 | 0.04 | 0 | 0 | 0 | 0.08 | 0 | 0.08 | 0 | 0 | 2023-05-11 04:32:05 | 0.0003086 | 0.0015 | 3.3837 | 0 | 关闭
273 | 1 | 5 | 恒流充电 | 00:00:00 | 01:58:56 | 0.152 | 2.0431 | 0 | 0.07 | 0 | 0.07 | 0 | 0 | 1e-07 | 0.13 | 1e-07 | 0.13 | 0 | 0 | 2023-05-11 04:32:05 | 0.0003106 | 0.001 | 2.116 | 0 | 关闭
274 | 1 | 5 | 恒流充电 | 00:00:01 | 01:58:56 | 0.152 | 2.055 | 0 | 0.1 | 0 | 0.1 | 0 | 0 | 1e-07 | 0.21 | 1e-07 | 0.21 | 0 | 0 | 2023-05-11 04:32:05 | 0.0003124 | 0.0014 | 3.1288 | 0 | 关闭
275 | 1 | 5 | 恒流充电 | 00:00:01 | 01:58:57 | 0.152 | 2.0658 | 0.0001 | 0.14 | 0.0001 | 0.14 | 0 | 0 | 1e-07 | 0.29 | 1e-07 | 0.29 | 0 | 0 | 2023-05-11 04:32:06 | 0.000314 | 0.0016 | 3.4481 | 0 | 关闭
276 | 1 | 5 | 恒流充电 | 00:00:02 | 01:58:57 | 0.152 | 2.0765 | 0.0001 | 0.19 | 0.0001 | 0.19 | 0 | 0 | 2e-07 | 0.38 | 2e-07 | 0.38 | 0 | 0 | 2023-05-11 04:32:06 | 0.0003157 | 0.002 | 4.3508 | 0 | 关闭
277 | 1 | 5 | 恒流充电 | 00:00:02 | 01:58:58 | 0.152 | 2.0866 | 0.0001 | 0.23 | 0.0001 | 0.23 | 0 | 0 | 2e-07 | 0.48 | 2e-07 | 0.48 | 0 | 0 | 2023-05-11 04:32:07 | 0.0003172 | 0.0021 | 4.6087 | 0 | 关闭
278 | 1 | 5 | 恒流充电 | 00:00:03 | 01:58:58 | 0.152 | 2.0974 | 0.0001 | 0.29 | 0.0001 | 0.29 | 0 | 0 | 3e-07 | 0.6 | 3e-07 | 0.6 | 0 | 0 | 2023-05-11 04:32:07 | 0.0003188 | 0.0023 | 5.1718 | 0 | 关闭
279 | 1 | 5 | 恒流充电 | 00:00:03 | 01:58:59 | 0.152 | 2.1085 | 0.0002 | 0.35 | 0.0002 | 0.35 | 0 | 0 | 3e-07 | 0.73 | 3e-07 | 0.73 | 0 | 0 | 2023-05-11 04:32:08 | 0.0003206 | 0.0027 | 5.8712 | 0 | 关闭
280 | 1 | 5 | 恒流充电 | 00:00:04 | 01:59:00 | 0.152 | 2.1199 | 0.0002 | 0.43 | 0.0002 | 0.43 | 0 | 0 | 4e-07 | 0.89 | 4e-07 | 0.89 | 0 | 0 | 2023-05-11 04:32:09 | 0.0003223 | 0.003 | 6.5332 | 0 | 关闭
281 | 1 | 5 | 恒流充电 | 00:00:05 | 01:59:01 | 0.152 | 2.1302 | 0.0002 | 0.5 | 0.0002 | 0.5 | 0 | 0 | 5e-07 | 1.05 | 5e-07 | 1.05 | 0 | 0 | 2023-05-11 04:32:10 | 0.0003238 | 0.0033 | 7.2309 | 0 | 关闭
282 | 1 | 5 | 恒流充电 | 00:00:06 | 01:59:02 | 0.152 | 2.1407 | 0.0003 | 0.59 | 0.0003 | 0.59 | 0 | 0 | 6e-07 | 1.23 | 6e-07 | 1.23 | 0 | 0 | 2023-05-11 04:32:11 | 0.0003254 | 0.0036 | 7.9797 | 0 | 关闭
283 | 1 | 5 | 恒流充电 | 00:00:07 | 01:59:03 | 0.152 | 2.1511 | 0.0003 | 0.68 | 0.0003 | 0.68 | 0 | 0 | 6e-07 | 1.43 | 6e-07 | 1.43 | 0 | 0 | 2023-05-11 04:32:12 | 0.000327 | 0.0041 | 8.952 | 0 | 关闭
284 | 1 | 5 | 恒流充电 | 00:00:08 | 01:59:04 | 0.152 | 2.1615 | 0.0004 | 0.78 | 0.0004 | 0.78 | 0 | 0 | 7e-07 | 1.65 | 7e-07 | 1.65 | 0 | 0 | 2023-05-11 04:32:13 | 0.0003286 | 0.0045 | 9.8464 | 0 | 关闭
285 | 1 | 5 | 恒流充电 | 00:00:09 | 01:59:05 | 0.152 | 2.1717 | 0.0004 | 0.89 | 0.0004 | 0.89 | 0 | 0 | 9e-07 | 1.89 | 9e-07 | 1.89 | 0 | 0 | 2023-05-11 04:32:14 | 0.0003302 | 0.005 | 10.9527 | 0 | 关闭
286 | 1 | 5 | 恒流充电 | 00:00:11 | 01:59:06 | 0.152 | 2.1822 | 0.0005 | 1.02 | 0.0005 | 1.02 | 0 | 0 | 1e-06 | 2.17 | 1e-06 | 2.17 | 0 | 0 | 2023-05-11 04:32:15 | 0.0003317 | 0.0056 | 12.4133 | 0 | 关闭
287 | 1 | 5 | 恒流充电 | 00:00:12 | 01:59:08 | 0.152 | 2.1925 | 0.0005 | 1.17 | 0.0005 | 1.17 | 0 | 0 | 1.1e-06 | 2.5 | 1.1e-06 | 2.5 | 0 | 0 | 2023-05-11 04:32:17 | 0.0003333 | 0.0066 | 14.4606 | 0 | 关闭
288 | 1 | 5 | 恒流充电 | 00:00:14 | 01:59:10 | 0.152 | 2.2028 | 0.0006 | 1.35 | 0.0006 | 1.35 | 0 | 0 | 1.3e-06 | 2.89 | 1.3e-06 | 2.89 | 0 | 0 | 2023-05-11 04:32:19 | 0.0003349 | 0.0078 | 17.1735 | 0 | 关闭
289 | 1 | 5 | 恒流充电 | 00:00:16 | 01:59:12 | 0.152 | 2.2131 | 0.0007 | 1.55 | 0.0007 | 1.55 | 0 | 0 | 1.5e-06 | 3.34 | 1.5e-06 | 3.34 | 0 | 0 | 2023-05-11 04:32:21 | 0.0003365 | 0.009 | 19.8853 | 0 | 关闭
290 | 1 | 5 | 恒流充电 | 00:00:19 | 01:59:15 | 0.152 | 2.2234 | 0.0008 | 1.81 | 0.0008 | 1.81 | 0 | 0 | 1.8e-06 | 3.9 | 1.8e-06 | 3.9 | 0 | 0 | 2023-05-11 04:32:24 | 0.000338 | 0.0111 | 24.4038 | 0 | 关闭
291 | 1 | 5 | 恒流充电 | 00:00:22 | 01:59:18 | 0.152 | 2.2335 | 0.001 | 2.1 | 0.001 | 2.1 | 0 | 0 | 2.1e-06 | 4.56 | 2.1e-06 | 4.56 | 0 | 0 | 2023-05-11 04:32:27 | 0.0003395 | 0.0134 | 29.4963 | 0 | 关闭
292 | 1 | 5 | 恒流充电 | 00:00:26 | 01:59:22 | 0.152 | 2.2435 | 0.0011 | 2.47 | 0.0011 | 2.47 | 0 | 0 | 2.4e-06 | 5.38 | 2.4e-06 | 5.38 | 0 | 0 | 2023-05-11 04:32:31 | 0.0003411 | 0.0165 | 36.3077 | 0 | 关闭
293 | 1 | 5 | 恒流充电 | 00:00:30 | 01:59:25 | 0.152 | 2.2509 | 0.0013 | 2.79 | 0.0013 | 2.79 | 0 | 0 | 2.8e-06 | 6.11 | 2.8e-06 | 6.11 | 0 | 0 | 2023-05-11 04:32:34 | 0.0003422 | 0.02 | 44.0321 | 0 | 关闭
294 | 1 | 5 | 恒流充电 | 00:00:35 | 01:59:31 | 0.152 | 2.2609 | 0.0015 | 3.33 | 0.0015 | 3.33 | 0 | 0 | 3.3e-06 | 7.33 | 3.3e-06 | 7.33 | 0 | 0 | 2023-05-11 04:32:40 | 0.0003437 | 0.0245 | 53.9964 | 0 | 关闭
295 | 1 | 5 | 恒流充电 | 00:00:43 | 01:59:38 | 0.152 | 2.2709 | 0.0018 | 4 | 0.0018 | 4 | 0 | 0 | 4e-06 | 8.85 | 4e-06 | 8.85 | 0 | 0 | 2023-05-11 04:32:47 | 0.0003452 | 0.0304 | 67.0304 | 0 | 关闭
296 | 1 | 5 | 恒流充电 | 00:00:52 | 01:59:48 | 0.152 | 2.281 | 0.0022 | 4.92 | 0.0022 | 4.92 | 0 | 0 | 5e-06 | 10.92 | 5e-06 | 10.92 | 0 | 0 | 2023-05-11 04:32:57 | 0.0003468 | 0.041 | 90.3304 | 0 | 关闭
297 | 1 | 5 | 恒流充电 | 00:01:00 | 01:59:55 | 0.152 | 2.2866 | 0.0025 | 5.59 | 0.0025 | 5.59 | 0 | 0 | 5.6e-06 | 12.45 | 5.6e-06 | 12.45 | 0 | 0 | 2023-05-11 04:33:04 | 0.0003476 | 0.0543 | 119.6972 | 0 | 关闭
298 | 1 | 5 | 恒流充电 | 00:01:19 | 02:00:15 | 0.152 | 2.2966 | 0.0033 | 7.38 | 0.0033 | 7.38 | 0 | 0 | 7.5e-06 | 16.57 | 7.5e-06 | 16.57 | 0 | 0 | 2023-05-11 04:33:24 | 0.0003491 | 0.0815 | 179.6756 | 0 | 关闭
299 | 1 | 5 | 恒流充电 | 00:01:30 | 02:00:25 | 0.152 | 2.2994 | 0.0038 | 8.38 | 0.0038 | 8.38 | 0 | 0 | 8.6e-06 | 18.86 | 8.6e-06 | 18.86 | 0 | 0 | 2023-05-11 04:33:34 | 0.0003495 | 0.1614 | 355.7584 | 0 | 关闭
300 | 1 | 5 | 恒流充电 | 00:02:00 | 02:00:55 | 0.152 | 2.3011 | 0.0051 | 11.17 | 0.0051 | 11.17 | 0 | 0 | 1.15e-05 | 25.29 | 1.15e-05 | 25.29 | 0 | 0 | 2023-05-11 04:34:04 | 0.0003498 | 0.7452 | 1642.8773 | 0 | 关闭
301 | 1 | 5 | 恒流充电 | 00:02:30 | 02:01:25 | 0.152 | 2.2959 | 0.0063 | 13.96 | 0.0063 | 13.96 | 0 | 0 | 1.44e-05 | 31.71 | 1.44e-05 | 31.71 | 0 | 0 | 2023-05-11 04:34:34 | 0.000349 | -0.2436 | -537.0898 | 0 | 关闭
302 | 1 | 5 | 恒流充电 | 00:03:00 | 02:01:55 | 0.152 | 2.2882 | 0.0076 | 16.76 | 0.0076 | 16.76 | 0 | 0 | 1.73e-05 | 38.11 | 1.73e-05 | 38.11 | 0 | 0 | 2023-05-11 04:35:04 | 0.0003479 | -0.1645 | -362.7116 | 0 | 关闭
303 | 1 | 5 | 恒流充电 | 00:03:30 | 02:02:25 | 0.152 | 2.28 | 0.0089 | 19.55 | 0.0089 | 19.55 | 0 | 0 | 2.02e-05 | 44.49 | 2.02e-05 | 44.49 | 0 | 0 | 2023-05-11 04:35:34 | 0.0003466 | -0.1545 | -340.592 | 0 | 关闭
304 | 1 | 5 | 恒流充电 | 00:04:00 | 02:02:55 | 0.152 | 2.2725 | 0.0101 | 22.34 | 0.0101 | 22.34 | 0 | 0 | 2.31e-05 | 50.84 | 2.31e-05 | 50.84 | 0 | 0 | 2023-05-11 04:36:04 | 0.0003455 | -0.1689 | -372.3798 | 0 | 关闭
305 | 1 | 5 | 恒流充电 | 00:04:30 | 02:03:25 | 0.152 | 2.2658 | 0.0114 | 25.14 | 0.0114 | 25.14 | 0 | 0 | 2.59e-05 | 57.18 | 2.59e-05 | 57.18 | 0 | 0 | 2023-05-11 04:36:34 | 0.0003444 | -0.1891 | -416.8431 | 0 | 关闭
306 | 1 | 5 | 恒流充电 | 00:05:00 | 02:03:55 | 0.152 | 2.2609 | 0.0127 | 27.93 | 0.0127 | 27.93 | 0 | 0 | 2.88e-05 | 63.5 | 2.88e-05 | 63.5 | 0 | 0 | 2023-05-11 04:37:04 | 0.0003437 | -0.2585 | -569.9666 | 0 | 关闭
307 | 1 | 5 | 恒流充电 | 00:05:30 | 02:04:25 | 0.152 | 2.2567 | 0.0139 | 30.72 | 0.0139 | 30.72 | 0 | 0 | 3.17e-05 | 69.81 | 3.17e-05 | 69.81 | 0 | 0 | 2023-05-11 04:37:34 | 0.000343 | -0.3016 | -664.9523 | 0 | 关闭
308 | 1 | 5 | 恒流充电 | 00:06:00 | 02:04:55 | 0.152 | 2.253 | 0.0152 | 33.51 | 0.0152 | 33.51 | 0 | 0 | 3.45e-05 | 76.11 | 3.45e-05 | 76.11 | 0 | 0 | 2023-05-11 04:38:04 | 0.0003425 | -0.3424 | -754.8124 | 0 | 关闭
309 | 1 | 5 | 恒流充电 | 00:06:30 | 02:05:25 | 0.152 | 2.2496 | 0.0165 | 36.31 | 0.0165 | 36.31 | 0 | 0 | 3.74e-05 | 82.4 | 3.74e-05 | 82.4 | 0 | 0 | 2023-05-11 04:38:34 | 0.000342 | -0.3726 | -821.417 | 0 | 关闭
310 | 1 | 5 | 恒流充电 | 00:07:00 | 02:05:55 | 0.152 | 2.2468 | 0.0177 | 39.1 | 0.0177 | 39.1 | 0 | 0 | 4.02e-05 | 88.67 | 4.02e-05 | 88.67 | 0 | 0 | 2023-05-11 04:39:04 | 0.0003416 | -0.4524 | -997.4328 | 0 | 关闭
311 | 1 | 5 | 恒流充电 | 00:07:30 | 02:06:25 | 0.152 | 2.2442 | 0.019 | 41.89 | 0.019 | 41.89 | 0 | 0 | 4.31e-05 | 94.95 | 4.31e-05 | 94.95 | 0 | 0 | 2023-05-11 04:39:34 | 0.0003412 | -0.4872 | -1074.1631 | 0 | 关闭
312 | 1 | 5 | 恒流充电 | 00:08:00 | 02:06:55 | 0.152 | 2.2418 | 0.0203 | 44.69 | 0.0203 | 44.69 | 0 | 0 | 4.59e-05 | 101.21 | 4.59e-05 | 101.21 | 0 | 0 | 2023-05-11 04:40:04 | 0.0003408 | -0.5278 | -1163.6792 | 0 | 关闭
313 | 1 | 5 | 恒流充电 | 00:08:30 | 02:07:25 | 0.152 | 2.2397 | 0.0215 | 47.48 | 0.0215 | 47.48 | 0 | 0 | 4.87e-05 | 107.47 | 4.87e-05 | 107.47 | 0 | 0 | 2023-05-11 04:40:34 | 0.0003405 | -0.6032 | -1329.8987 | 0 | 关闭
314 | 1 | 5 | 恒流充电 | 00:09:00 | 02:07:55 | 0.152 | 2.2379 | 0.0228 | 50.27 | 0.0228 | 50.27 | 0 | 0 | 5.16e-05 | 113.72 | 5.16e-05 | 113.72 | 0 | 0 | 2023-05-11 04:41:04 | 0.0003402 | -0.7038 | -1551.5519 | 0 | 关闭
315 | 1 | 5 | 恒流充电 | 00:09:30 | 02:08:25 | 0.152 | 2.2363 | 0.0241 | 53.06 | 0.0241 | 53.06 | 0 | 0 | 5.44e-05 | 119.97 | 5.44e-05 | 119.97 | 0 | 0 | 2023-05-11 04:41:34 | 0.0003399 | -0.7918 | -1745.4883 | 0 | 关闭
316 | 1 | 5 | 恒流充电 | 00:10:00 | 02:08:55 | 0.152 | 2.2349 | 0.0253 | 55.86 | 0.0253 | 55.86 | 0 | 0 | 5.72e-05 | 126.21 | 5.72e-05 | 126.21 | 0 | 0 | 2023-05-11 04:42:04 | 0.0003397 | -0.9049 | -1994.8656 | 0 | 关闭
317 | 1 | 5 | 恒流充电 | 00:10:30 | 02:09:25 | 0.152 | 2.2337 | 0.0266 | 58.65 | 0.0266 | 58.65 | 0 | 0 | 6.01e-05 | 132.45 | 6.01e-05 | 132.45 | 0 | 0 | 2023-05-11 04:42:34 | 0.0003396 | -1.0557 | -2327.3483 | 0 | 关闭
318 | 1 | 5 | 恒流充电 | 00:11:00 | 02:09:55 | 0.152 | 2.2326 | 0.0279 | 61.44 | 0.0279 | 61.44 | 0 | 0 | 6.29e-05 | 138.69 | 6.29e-05 | 138.69 | 0 | 0 | 2023-05-11 04:43:04 | 0.0003394 | -1.1517 | -2538.9198 | 0 | 关闭
319 | 1 | 5 | 恒流充电 | 00:11:30 | 02:10:25 | 0.152 | 2.2318 | 0.0291 | 64.24 | 0.0291 | 64.24 | 0 | 0 | 6.57e-05 | 144.92 | 6.57e-05 | 144.92 | 0 | 0 | 2023-05-11 04:43:34 | 0.0003393 | -1.5835 | -3490.9765 | 0 | 关闭
320 | 1 | 5 | 恒流充电 | 00:12:00 | 02:10:55 | 0.152 | 2.2311 | 0.0304 | 67.03 | 0.0304 | 67.03 | 0 | 0 | 6.86e-05 | 151.15 | 6.86e-05 | 151.15 | 0 | 0 | 2023-05-11 04:44:04 | 0.0003391 | -1.8097 | -3989.6962 | 0 | 关闭
321 | 1 | 5 | 恒流充电 | 00:12:30 | 02:11:25 | 0.152 | 2.2304 | 0.0317 | 69.82 | 0.0317 | 69.82 | 0 | 0 | 7.14e-05 | 157.38 | 7.14e-05 | 157.38 | 0 | 0 | 2023-05-11 04:44:34 | 0.0003391 | -1.8097 | -3989.6962 | 0 | 关闭
322 | 1 | 5 | 恒流充电 | 00:13:00 | 02:11:55 | 0.152 | 2.23 | 0.0329 | 72.61 | 0.0329 | 72.61 | 0 | 0 | 7.42e-05 | 163.61 | 7.42e-05 | 163.61 | 0 | 0 | 2023-05-11 04:45:04 | 0.000339 | -3.1671 | -6982.0755 | 0 | 关闭
323 | 1 | 5 | 恒流充电 | 00:13:30 | 02:12:25 | 0.152 | 2.2296 | 0.0342 | 75.41 | 0.0342 | 75.41 | 0 | 0 | 7.7e-05 | 169.84 | 7.7e-05 | 169.84 | 0 | 0 | 2023-05-11 04:45:34 | 0.0003389 | -3.167 | -6981.9836 | 0 | 关闭
324 | 1 | 5 | 恒流充电 | 00:14:00 | 02:12:55 | 0.152 | 2.2292 | 0.0355 | 78.2 | 0.0355 | 78.2 | 0 | 0 | 7.99e-05 | 176.07 | 7.99e-05 | 176.07 | 0 | 0 | 2023-05-11 04:46:04 | 0.0003389 | -3.167 | -6981.9989 | 0 | 关闭
325 | 1 | 5 | 恒流充电 | 00:14:30 | 02:13:25 | 0.152 | 2.229 | 0.0367 | 80.99 | 0.0367 | 80.99 | 0 | 0 | 8.27e-05 | 182.29 | 8.27e-05 | 182.29 | 0 | 0 | 2023-05-11 04:46:34 | 0.0003389 | -6.3341 | -13964.0285 | 0 | 关闭
326 | 1 | 5 | 恒流充电 | 00:15:00 | 02:13:55 | 0.152 | 2.2288 | 0.038 | 83.78 | 0.038 | 83.78 | 0 | 0 | 8.55e-05 | 188.52 | 8.55e-05 | 188.52 | 0 | 0 | 2023-05-11 04:47:04 | 0.0003388 | -6.3342 | -13964.1816 | 0 | 关闭
327 | 1 | 5 | 恒流充电 | 00:15:30 | 02:14:25 | 0.152 | 2.2286 | 0.0393 | 86.58 | 0.0393 | 86.58 | 0 | 0 | 8.83e-05 | 194.74 | 8.83e-05 | 194.74 | 0 | 0 | 2023-05-11 04:47:34 | 0.0003388 | -6.3341 | -13964.0898 | 0 | 关闭
328 | 1 | 5 | 恒流充电 | 00:16:00 | 02:14:55 | 0.152 | 2.2284 | 0.0405 | 89.37 | 0.0405 | 89.37 | 0 | 0 | 9.12e-05 | 200.96 | 9.12e-05 | 200.96 | 0 | 0 | 2023-05-11 04:48:04 | 0.0003388 | -6.3341 | -13964.151 | 0 | 关闭
329 | 1 | 5 | 恒流充电 | 00:16:30 | 02:15:25 | 0.152 | 2.2282 | 0.0418 | 92.16 | 0.0418 | 92.16 | 0 | 0 | 9.4e-05 | 207.19 | 9.4e-05 | 207.19 | 0 | 0 | 2023-05-11 04:48:34 | 0.0003387 | -6.3342 | -13964.1816 | 0 | 关闭
330 | 1 | 5 | 恒流充电 | 00:17:00 | 02:15:55 | 0.152 | 2.2282 | 0.0431 | 94.96 | 0.0431 | 94.96 | 0 | 0 | 9.68e-05 | 213.41 | 9.68e-05 | 213.41 | 0 | 0 | 2023-05-11 04:49:04 | 0.0003387 | 0 | 0 | 0 | 关闭
331 | 1 | 5 | 恒流充电 | 00:17:30 | 02:16:25 | 0.152 | 2.2283 | 0.0443 | 97.75 | 0.0443 | 97.75 | 0 | 0 | 9.96e-05 | 219.63 | 9.96e-05 | 219.63 | 0 | 0 | 2023-05-11 04:49:34 | 0.0003387 | 12.6682 | 27928.1795 | 0 | 关闭
332 | 1 | 5 | 恒流充电 | 00:18:00 | 02:16:55 | 0.152 | 2.2284 | 0.0456 | 100.54 | 0.0456 | 100.54 | 0 | 0 | 0.0001024 | 225.86 | 0.0001024 | 225.86 | 0 | 0 | 2023-05-11 04:50:04 | 0.0003388 | 12.6683 | 27928.302 | 0 | 关闭
333 | 1 | 5 | 恒流充电 | 00:18:30 | 02:17:25 | 0.152 | 2.2284 | 0.0469 | 103.33 | 0.0469 | 103.33 | 0 | 0 | 0.0001053 | 232.08 | 0.0001053 | 232.08 | 0 | 0 | 2023-05-11 04:50:34 | 0.0003388 | 0 | 0 | 0 | 关闭
334 | 1 | 5 | 恒流充电 | 00:19:00 | 02:17:55 | 0.152 | 2.2287 | 0.0481 | 106.13 | 0.0481 | 106.13 | 0 | 0 | 0.0001081 | 238.31 | 0.0001081 | 238.31 | 0 | 0 | 2023-05-11 04:51:04 | 0.0003388 | 4.2227 | 9309.3523 | 0 | 关闭
335 | 1 | 5 | 恒流充电 | 00:19:30 | 02:18:25 | 0.152 | 2.2289 | 0.0494 | 108.92 | 0.0494 | 108.92 | 0 | 0 | 0.0001109 | 244.53 | 0.0001109 | 244.53 | 0 | 0 | 2023-05-11 04:51:34 | 0.0003388 | 6.3341 | 13964.0898 | 0 | 关闭
336 | 1 | 5 | 恒流充电 | 00:20:00 | 02:18:55 | 0.152 | 2.2292 | 0.0507 | 111.71 | 0.0507 | 111.71 | 0 | 0 | 0.0001137 | 250.75 | 0.0001137 | 250.75 | 0 | 0 | 2023-05-11 04:52:04 | 0.0003389 | 4.2227 | 9309.3523 | 0 | 关闭
337 | 1 | 5 | 恒流充电 | 00:20:30 | 02:19:25 | 0.152 | 2.2295 | 0.0519 | 114.51 | 0.0519 | 114.51 | 0 | 0 | 0.0001166 | 256.98 | 0.0001166 | 256.98 | 0 | 0 | 2023-05-11 04:52:34 | 0.0003389 | 4.2226 | 9309.189 | 0 | 关闭
338 | 1 | 5 | 恒流充电 | 00:21:00 | 02:19:55 | 0.152 | 2.2296 | 0.0532 | 117.3 | 0.0532 | 117.3 | 0 | 0 | 0.0001194 | 263.21 | 0.0001194 | 263.21 | 0 | 0 | 2023-05-11 04:53:04 | 0.0003389 | 12.668 | 27927.6896 | 0 | 关闭
339 | 1 | 5 | 恒流充电 | 00:21:30 | 02:20:25 | 0.152 | 2.23 | 0.0545 | 120.09 | 0.0545 | 120.09 | 0 | 0 | 0.0001222 | 269.43 | 0.0001222 | 269.43 | 0 | 0 | 2023-05-11 04:53:34 | 0.000339 | 3.167 | 6981.9224 | 0 | 关闭
340 | 1 | 5 | 恒流充电 | 00:22:00 | 02:20:55 | 0.152 | 2.2302 | 0.0557 | 122.88 | 0.0557 | 122.88 | 0 | 0 | 0.000125 | 275.66 | 0.000125 | 275.66 | 0 | 0 | 2023-05-11 04:54:04 | 0.000339 | 6.334 | 13963.906 | 0 | 关闭
341 | 1 | 5 | 恒流充电 | 00:22:30 | 02:21:25 | 0.152 | 2.2304 | 0.057 | 125.68 | 0.057 | 125.68 | 0 | 0 | 0.0001279 | 281.89 | 0.0001279 | 281.89 | 0 | 0 | 2023-05-11 04:54:34 | 0.000339 | 6.3339 | 13963.7223 | 0 | 关闭
342 | 1 | 5 | 恒流充电 | 00:23:00 | 02:21:55 | 0.152 | 2.2304 | 0.0583 | 128.47 | 0.0583 | 128.47 | 0 | 0 | 0.0001307 | 288.12 | 0.0001307 | 288.12 | 0 | 0 | 2023-05-11 04:55:04 | 0.0003391 | 0 | 0 | 0 | 关闭
343 | 1 | 5 | 恒流充电 | 00:23:30 | 02:22:25 | 0.152 | 2.2306 | 0.0595 | 131.26 | 0.0595 | 131.26 | 0 | 0 | 0.0001335 | 294.35 | 0.0001335 | 294.35 | 0 | 0 | 2023-05-11 04:55:34 | 0.0003391 | 6.334 | 13963.8448 | 0 | 关闭
344 | 1 | 5 | 恒流充电 | 00:24:00 | 02:22:55 | 0.152 | 2.2306 | 0.0608 | 134.06 | 0.0608 | 134.06 | 0 | 0 | 0.0001363 | 300.58 | 0.0001363 | 300.58 | 0 | 0 | 2023-05-11 04:56:04 | 0.0003391 | 0 | 0 | 0 | 关闭
345 | 1 | 5 | 恒流充电 | 00:24:30 | 02:23:25 | 0.152 | 2.2307 | 0.0621 | 136.85 | 0.0621 | 136.85 | 0 | 0 | 0.0001392 | 306.81 | 0.0001392 | 306.81 | 0 | 0 | 2023-05-11 04:56:34 | 0.0003391 | 12.668 | 27927.6896 | 0 | 关闭
346 | 1 | 5 | 恒流充电 | 00:25:00 | 02:23:55 | 0.152 | 2.2308 | 0.0633 | 139.64 | 0.0633 | 139.64 | 0 | 0 | 0.000142 | 313.04 | 0.000142 | 313.04 | 0 | 0 | 2023-05-11 04:57:04 | 0.0003391 | 12.668 | 27927.6896 | 0 | 关闭
347 | 1 | 5 | 恒流充电 | 00:25:30 | 02:24:25 | 0.152 | 2.2309 | 0.0646 | 142.43 | 0.0646 | 142.43 | 0 | 0 | 0.0001448 | 319.27 | 0.0001448 | 319.27 | 0 | 0 | 2023-05-11 04:57:34 | 0.0003391 | 12.6681 | 27927.8121 | 0 | 关闭
348 | 1 | 5 | 恒流充电 | 00:26:00 | 02:24:55 | 0.152 | 2.231 | 0.0659 | 145.23 | 0.0659 | 145.23 | 0 | 0 | 0.0001476 | 325.5 | 0.0001476 | 325.5 | 0 | 0 | 2023-05-11 04:58:04 | 0.0003392 | 12.6679 | 27927.4446 | 0 | 关闭
349 | 1 | 5 | 恒流充电 | 00:26:30 | 02:25:25 | 0.152 | 2.2312 | 0.0671 | 148.02 | 0.0671 | 148.02 | 0 | 0 | 0.0001505 | 331.73 | 0.0001505 | 331.73 | 0 | 0 | 2023-05-11 04:58:34 | 0.0003392 | 6.334 | 13963.7836 | 0 | 关闭
350 | 1 | 5 | 恒流充电 | 00:27:00 | 02:25:55 | 0.152 | 2.2312 | 0.0684 | 150.81 | 0.0684 | 150.81 | 0 | 0 | 0.0001533 | 337.96 | 0.0001533 | 337.96 | 0 | 0 | 2023-05-11 04:59:04 | 0.0003392 | 0 | 0 | 0 | 关闭
351 | 1 | 5 | 恒流充电 | 00:27:30 | 02:26:25 | 0.152 | 2.2314 | 0.0697 | 153.6 | 0.0697 | 153.6 | 0 | 0 | 0.0001561 | 344.19 | 0.0001561 | 344.19 | 0 | 0 | 2023-05-11 04:59:34 | 0.0003392 | 6.334 | 13963.7836 | 0 | 关闭
352 | 1 | 5 | 恒流充电 | 00:28:00 | 02:26:55 | 0.152 | 2.2316 | 0.0709 | 156.4 | 0.0709 | 156.4 | 0 | 0 | 0.000159 | 350.43 | 0.000159 | 350.43 | 0 | 0 | 2023-05-11 05:00:04 | 0.0003392 | 6.334 | 13963.906 | 0 | 关闭
353 | 1 | 5 | 恒流充电 | 00:28:30 | 02:27:25 | 0.152 | 2.2317 | 0.0722 | 159.19 | 0.0722 | 159.19 | 0 | 0 | 0.0001618 | 356.66 | 0.0001618 | 356.66 | 0 | 0 | 2023-05-11 05:00:34 | 0.0003393 | 12.6681 | 27927.8121 | 0 | 关闭
354 | 1 | 5 | 恒流充电 | 00:29:00 | 02:27:55 | 0.152 | 2.2319 | 0.0735 | 161.98 | 0.0735 | 161.98 | 0 | 0 | 0.0001646 | 362.89 | 0.0001646 | 362.89 | 0 | 0 | 2023-05-11 05:01:04 | 0.0003393 | 6.3341 | 13964.0285 | 0 | 关闭
355 | 1 | 5 | 恒流充电 | 00:29:30 | 02:28:25 | 0.152 | 2.232 | 0.0747 | 164.78 | 0.0747 | 164.78 | 0 | 0 | 0.0001674 | 369.12 | 0.0001674 | 369.12 | 0 | 0 | 2023-05-11 05:01:34 | 0.0003393 | 12.6683 | 27928.302 | 0 | 关闭
356 | 1 | 5 | 恒流充电 | 00:30:00 | 02:28:55 | 0.152 | 2.2321 | 0.076 | 167.57 | 0.076 | 167.57 | 0 | 0 | 0.0001703 | 375.36 | 0.0001703 | 375.36 | 0 | 0 | 2023-05-11 05:02:04 | 0.0003393 | 12.6681 | 27927.9345 | 0 | 关闭
357 | 1 | 5 | 恒流充电 | 00:30:30 | 02:29:25 | 0.152 | 2.2324 | 0.0773 | 170.36 | 0.0773 | 170.36 | 0 | 0 | 0.0001731 | 381.59 | 0.0001731 | 381.59 | 0 | 0 | 2023-05-11 05:02:34 | 0.0003394 | 4.2227 | 9309.2299 | 0 | 关闭
358 | 1 | 5 | 恒流充电 | 00:31:00 | 02:29:55 | 0.152 | 2.2326 | 0.0785 | 173.15 | 0.0785 | 173.15 | 0 | 0 | 0.0001759 | 387.83 | 0.0001759 | 387.83 | 0 | 0 | 2023-05-11 05:03:04 | 0.0003394 | 6.3341 | 13964.0898 | 0 | 关闭
359 | 1 | 5 | 恒流充电 | 00:31:30 | 02:30:25 | 0.152 | 2.2327 | 0.0798 | 175.95 | 0.0798 | 175.95 | 0 | 0 | 0.0001787 | 394.06 | 0.0001787 | 394.06 | 0 | 0 | 2023-05-11 05:03:34 | 0.0003394 | 12.6683 | 27928.302 | 0 | 关闭
360 | 1 | 5 | 恒流充电 | 00:32:00 | 02:30:55 | 0.152 | 2.2328 | 0.0811 | 178.74 | 0.0811 | 178.74 | 0 | 0 | 0.0001816 | 400.3 | 0.0001816 | 400.3 | 0 | 0 | 2023-05-11 05:04:04 | 0.0003395 | 12.6682 | 27928.057 | 0 | 关闭
361 | 1 | 5 | 恒流充电 | 00:32:30 | 02:31:25 | 0.152 | 2.233 | 0.0823 | 181.53 | 0.0823 | 181.53 | 0 | 0 | 0.0001844 | 406.53 | 0.0001844 | 406.53 | 0 | 0 | 2023-05-11 05:04:34 | 0.0003395 | 6.3341 | 13964.151 | 0 | 关闭
362 | 1 | 5 | 恒流充电 | 00:33:00 | 02:31:55 | 0.152 | 2.2332 | 0.0836 | 184.33 | 0.0836 | 184.33 | 0 | 0 | 0.0001872 | 412.77 | 0.0001872 | 412.77 | 0 | 0 | 2023-05-11 05:05:04 | 0.0003395 | 6.3341 | 13964.0285 | 0 | 关闭
363 | 1 | 5 | 恒流充电 | 00:33:30 | 02:32:25 | 0.152 | 2.2333 | 0.0849 | 187.12 | 0.0849 | 187.12 | 0 | 0 | 0.0001901 | 419.01 | 0.0001901 | 419.01 | 0 | 0 | 2023-05-11 05:05:34 | 0.0003395 | 12.6683 | 27928.302 | 0 | 关闭
364 | 1 | 5 | 恒流充电 | 00:34:00 | 02:32:55 | 0.152 | 2.2336 | 0.0861 | 189.91 | 0.0861 | 189.91 | 0 | 0 | 0.0001929 | 425.24 | 0.0001929 | 425.24 | 0 | 0 | 2023-05-11 05:06:04 | 0.0003396 | 4.2228 | 9309.4748 | 0 | 关闭
365 | 1 | 5 | 恒流充电 | 00:34:30 | 02:33:25 | 0.152 | 2.2339 | 0.0874 | 192.7 | 0.0874 | 192.7 | 0 | 0 | 0.0001957 | 431.48 | 0.0001957 | 431.48 | 0 | 0 | 2023-05-11 05:06:34 | 0.0003396 | 4.2228 | 9309.434 | 0 | 关闭
366 | 1 | 5 | 恒流充电 | 00:35:00 | 02:33:55 | 0.152 | 2.2341 | 0.0887 | 195.5 | 0.0887 | 195.5 | 0 | 0 | 0.0001986 | 437.72 | 0.0001986 | 437.72 | 0 | 0 | 2023-05-11 05:07:04 | 0.0003396 | 6.3341 | 13964.151 | 0 | 关闭
367 | 1 | 5 | 恒流充电 | 00:35:30 | 02:34:25 | 0.152 | 2.2345 | 0.0899 | 198.29 | 0.0899 | 198.29 | 0 | 0 | 0.0002014 | 443.96 | 0.0002014 | 443.96 | 0 | 0 | 2023-05-11 05:07:34 | 0.0003397 | 3.167 | 6981.9836 | 0 | 关闭
368 | 1 | 5 | 恒流充电 | 00:36:00 | 02:34:55 | 0.152 | 2.235 | 0.0912 | 201.08 | 0.0912 | 201.08 | 0 | 0 | 0.0002042 | 450.2 | 0.0002042 | 450.2 | 0 | 0 | 2023-05-11 05:08:04 | 0.0003398 | 2.5337 | 5585.6604 | 0 | 关闭
369 | 1 | 5 | 恒流充电 | 00:36:30 | 02:35:25 | 0.152 | 2.2352 | 0.0925 | 203.88 | 0.0925 | 203.88 | 0 | 0 | 0.000207 | 456.45 | 0.000207 | 456.45 | 0 | 0 | 2023-05-11 05:08:34 | 0.0003398 | 6.3341 | 13964.151 | 0 | 关闭
370 | 1 | 5 | 恒流充电 | 00:37:00 | 02:35:55 | 0.152 | 2.2355 | 0.0937 | 206.67 | 0.0937 | 206.67 | 0 | 0 | 0.0002099 | 462.69 | 0.0002099 | 462.69 | 0 | 0 | 2023-05-11 05:09:04 | 0.0003399 | 4.2227 | 9309.3115 | 0 | 关闭
371 | 1 | 5 | 恒流充电 | 00:37:30 | 02:36:25 | 0.152 | 2.2357 | 0.095 | 209.46 | 0.095 | 209.46 | 0 | 0 | 0.0002127 | 468.93 | 0.0002127 | 468.93 | 0 | 0 | 2023-05-11 05:09:34 | 0.0003399 | 6.3341 | 13963.9673 | 0 | 关闭
372 | 1 | 5 | 恒流充电 | 00:38:00 | 02:36:55 | 0.152 | 2.236 | 0.0963 | 212.25 | 0.0963 | 212.25 | 0 | 0 | 0.0002155 | 475.18 | 0.0002155 | 475.18 | 0 | 0 | 2023-05-11 05:10:04 | 0.0003399 | 4.2227 | 9309.2299 | 0 | 关闭
373 | 1 | 5 | 恒流充电 | 00:38:30 | 02:37:25 | 0.152 | 2.2362 | 0.0975 | 215.05 | 0.0975 | 215.05 | 0 | 0 | 0.0002184 | 481.42 | 0.0002184 | 481.42 | 0 | 0 | 2023-05-11 05:10:34 | 0.0003399 | 6.3341 | 13963.9673 | 0 | 关闭
374 | 1 | 5 | 恒流充电 | 00:39:00 | 02:37:55 | 0.152 | 2.2364 | 0.0988 | 217.84 | 0.0988 | 217.84 | 0 | 0 | 0.0002212 | 487.67 | 0.0002212 | 487.67 | 0 | 0 | 2023-05-11 05:11:04 | 0.00034 | 6.334 | 13963.8448 | 0 | 关闭
375 | 1 | 5 | 恒流充电 | 00:39:30 | 02:38:25 | 0.152 | 2.2367 | 0.1001 | 220.63 | 0.1001 | 220.63 | 0 | 0 | 0.000224 | 493.91 | 0.000224 | 493.91 | 0 | 0 | 2023-05-11 05:11:34 | 0.00034 | 4.2227 | 9309.3115 | 0 | 关闭
376 | 1 | 5 | 恒流充电 | 00:40:00 | 02:38:55 | 0.152 | 2.2368 | 0.1013 | 223.42 | 0.1013 | 223.42 | 0 | 0 | 0.0002269 | 500.16 | 0.0002269 | 500.16 | 0 | 0 | 2023-05-11 05:12:04 | 0.0003401 | 12.668 | 27927.6896 | 0 | 关闭
377 | 1 | 5 | 恒流充电 | 00:40:30 | 02:39:25 | 0.152 | 2.2371 | 0.1026 | 226.22 | 0.1026 | 226.22 | 0 | 0 | 0.0002297 | 506.41 | 0.0002297 | 506.41 | 0 | 0 | 2023-05-11 05:12:34 | 0.0003401 | 4.2227 | 9309.3115 | 0 | 关闭
378 | 1 | 5 | 恒流充电 | 00:41:00 | 02:39:55 | 0.152 | 2.2373 | 0.1039 | 229.01 | 0.1039 | 229.01 | 0 | 0 | 0.0002325 | 512.66 | 0.0002325 | 512.66 | 0 | 0 | 2023-05-11 05:13:04 | 0.0003401 | 6.3339 | 13963.7223 | 0 | 关闭
379 | 1 | 5 | 恒流充电 | 00:41:30 | 02:40:25 | 0.152 | 2.2376 | 0.1051 | 231.8 | 0.1051 | 231.8 | 0 | 0 | 0.0002354 | 518.9 | 0.0002354 | 518.9 | 0 | 0 | 2023-05-11 05:13:34 | 0.0003401 | 4.2227 | 9309.2299 | 0 | 关闭
380 | 1 | 5 | 恒流充电 | 00:42:00 | 02:40:55 | 0.152 | 2.2378 | 0.1064 | 234.6 | 0.1064 | 234.6 | 0 | 0 | 0.0002382 | 525.15 | 0.0002382 | 525.15 | 0 | 0 | 2023-05-11 05:14:04 | 0.0003402 | 6.334 | 13963.8448 | 0 | 关闭
381 | 1 | 5 | 恒流充电 | 00:42:30 | 02:41:25 | 0.152 | 2.2379 | 0.1077 | 237.39 | 0.1077 | 237.39 | 0 | 0 | 0.000241 | 531.4 | 0.000241 | 531.4 | 0 | 0 | 2023-05-11 05:14:34 | 0.0003402 | 12.6681 | 27927.9345 | 0 | 关闭
382 | 1 | 5 | 恒流充电 | 00:43:00 | 02:41:55 | 0.152 | 2.2382 | 0.1089 | 240.18 | 0.1089 | 240.18 | 0 | 0 | 0.0002439 | 537.65 | 0.0002439 | 537.65 | 0 | 0 | 2023-05-11 05:15:04 | 0.0003402 | 4.2227 | 9309.3115 | 0 | 关闭
383 | 1 | 5 | 恒流充电 | 00:43:30 | 02:42:25 | 0.152 | 2.2383 | 0.1102 | 242.97 | 0.1102 | 242.97 | 0 | 0 | 0.0002467 | 543.9 | 0.0002467 | 543.9 | 0 | 0 | 2023-05-11 05:15:34 | 0.0003403 | 12.6681 | 27927.9345 | 0 | 关闭
384 | 1 | 5 | 恒流充电 | 00:44:00 | 02:42:55 | 0.152 | 2.2385 | 0.1115 | 245.77 | 0.1115 | 245.77 | 0 | 0 | 0.0002496 | 550.16 | 0.0002496 | 550.16 | 0 | 0 | 2023-05-11 05:16:04 | 0.0003403 | 6.334 | 13963.8448 | 0 | 关闭
385 | 1 | 5 | 恒流充电 | 00:44:30 | 02:43:25 | 0.152 | 2.2388 | 0.1127 | 248.56 | 0.1127 | 248.56 | 0 | 0 | 0.0002524 | 556.41 | 0.0002524 | 556.41 | 0 | 0 | 2023-05-11 05:16:34 | 0.0003403 | 4.2227 | 9309.2299 | 0 | 关闭
386 | 1 | 5 | 恒流充电 | 00:45:00 | 02:43:55 | 0.152 | 2.239 | 0.114 | 251.35 | 0.114 | 251.35 | 0 | 0 | 0.0002552 | 562.66 | 0.0002552 | 562.66 | 0 | 0 | 2023-05-11 05:17:04 | 0.0003404 | 6.334 | 13963.8448 | 0 | 关闭
387 | 1 | 5 | 恒流充电 | 00:45:30 | 02:44:25 | 0.152 | 2.2391 | 0.1153 | 254.15 | 0.1153 | 254.15 | 0 | 0 | 0.0002581 | 568.91 | 0.0002581 | 568.91 | 0 | 0 | 2023-05-11 05:17:34 | 0.0003404 | 12.6681 | 27927.9345 | 0 | 关闭
388 | 1 | 5 | 恒流充电 | 00:46:00 | 02:44:55 | 0.152 | 2.2395 | 0.1165 | 256.94 | 0.1165 | 256.94 | 0 | 0 | 0.0002609 | 575.17 | 0.0002609 | 575.17 | 0 | 0 | 2023-05-11 05:18:04 | 0.0003404 | 3.167 | 6981.9224 | 0 | 关闭
389 | 1 | 5 | 恒流充电 | 00:46:30 | 02:45:25 | 0.152 | 2.2396 | 0.1178 | 259.73 | 0.1178 | 259.73 | 0 | 0 | 0.0002637 | 581.42 | 0.0002637 | 581.42 | 0 | 0 | 2023-05-11 05:18:34 | 0.0003405 | 12.6682 | 27928.1795 | 0 | 关闭
390 | 1 | 5 | 恒流充电 | 00:47:00 | 02:45:55 | 0.152 | 2.2399 | 0.1191 | 262.52 | 0.1191 | 262.52 | 0 | 0 | 0.0002666 | 587.68 | 0.0002666 | 587.68 | 0 | 0 | 2023-05-11 05:19:04 | 0.0003405 | 4.2227 | 9309.3115 | 0 | 关闭
391 | 1 | 5 | 恒流充电 | 00:47:30 | 02:46:25 | 0.152 | 2.24 | 0.1203 | 265.32 | 0.1203 | 265.32 | 0 | 0 | 0.0002694 | 593.93 | 0.0002694 | 593.93 | 0 | 0 | 2023-05-11 05:19:34 | 0.0003405 | 12.6681 | 27927.9345 | 0 | 关闭
392 | 1 | 5 | 恒流充电 | 00:48:00 | 02:46:55 | 0.152 | 2.2403 | 0.1216 | 268.11 | 0.1216 | 268.11 | 0 | 0 | 0.0002722 | 600.19 | 0.0002722 | 600.19 | 0 | 0 | 2023-05-11 05:20:04 | 0.0003406 | 4.2227 | 9309.3115 | 0 | 关闭
393 | 1 | 5 | 恒流充电 | 00:48:30 | 02:47:25 | 0.152 | 2.2406 | 0.1229 | 270.9 | 0.1229 | 270.9 | 0 | 0 | 0.0002751 | 606.45 | 0.0002751 | 606.45 | 0 | 0 | 2023-05-11 05:20:34 | 0.0003406 | 4.2227 | 9309.3932 | 0 | 关闭
394 | 1 | 5 | 恒流充电 | 00:49:00 | 02:47:55 | 0.152 | 2.2409 | 0.1241 | 273.69 | 0.1241 | 273.69 | 0 | 0 | 0.0002779 | 612.7 | 0.0002779 | 612.7 | 0 | 0 | 2023-05-11 05:21:04 | 0.0003407 | 4.2227 | 9309.3115 | 0 | 关闭
395 | 1 | 5 | 恒流充电 | 00:49:30 | 02:48:25 | 0.152 | 2.2411 | 0.1254 | 276.49 | 0.1254 | 276.49 | 0 | 0 | 0.0002808 | 618.96 | 0.0002808 | 618.96 | 0 | 0 | 2023-05-11 05:21:34 | 0.0003407 | 6.3341 | 13963.9673 | 0 | 关闭
396 | 1 | 5 | 恒流充电 | 00:50:00 | 02:48:55 | 0.152 | 2.2416 | 0.1267 | 279.28 | 0.1267 | 279.28 | 0 | 0 | 0.0002836 | 625.22 | 0.0002836 | 625.22 | 0 | 0 | 2023-05-11 05:22:04 | 0.0003408 | 2.5337 | 5585.6849 | 0 | 关闭
397 | 1 | 5 | 恒流充电 | 00:50:30 | 02:49:25 | 0.152 | 2.2417 | 0.1279 | 282.07 | 0.1279 | 282.07 | 0 | 0 | 0.0002864 | 631.48 | 0.0002864 | 631.48 | 0 | 0 | 2023-05-11 05:22:34 | 0.0003408 | 12.6678 | 27927.1997 | 0 | 关闭
398 | 1 | 5 | 恒流充电 | 00:51:00 | 02:49:55 | 0.152 | 2.2422 | 0.1292 | 284.87 | 0.1292 | 284.87 | 0 | 0 | 0.0002893 | 637.74 | 0.0002893 | 637.74 | 0 | 0 | 2023-05-11 05:23:04 | 0.0003409 | 2.5336 | 5585.4889 | 0 | 关闭
399 | 1 | 5 | 恒流充电 | 00:51:30 | 02:50:25 | 0.152 | 2.2426 | 0.1305 | 287.66 | 0.1305 | 287.66 | 0 | 0 | 0.0002921 | 644.01 | 0.0002921 | 644.01 | 0 | 0 | 2023-05-11 05:23:34 | 0.0003409 | 3.1671 | 6982.0449 | 0 | 关闭
400 | 1 | 5 | 恒流充电 | 00:52:00 | 02:50:55 | 0.152 | 2.2429 | 0.1317 | 290.45 | 0.1317 | 290.45 | 0 | 0 | 0.000295 | 650.27 | 0.000295 | 650.27 | 0 | 0 | 2023-05-11 05:24:04 | 0.000341 | 4.2227 | 9309.2299 | 0 | 关闭
401 | 1 | 5 | 恒流充电 | 00:52:30 | 02:51:25 | 0.152 | 2.2433 | 0.133 | 293.24 | 0.133 | 293.24 | 0 | 0 | 0.0002978 | 656.54 | 0.0002978 | 656.54 | 0 | 0 | 2023-05-11 05:24:34 | 0.000341 | 3.1669 | 6981.7999 | 0 | 关闭
402 | 1 | 5 | 恒流充电 | 00:53:00 | 02:51:55 | 0.152 | 2.2436 | 0.1343 | 296.04 | 0.1343 | 296.04 | 0 | 0 | 0.0003006 | 662.8 | 0.0003006 | 662.8 | 0 | 0 | 2023-05-11 05:25:04 | 0.000341 | 4.2227 | 9309.3115 | 0 | 关闭
403 | 1 | 5 | 恒流充电 | 00:53:30 | 02:52:25 | 0.152 | 2.2439 | 0.1355 | 298.83 | 0.1355 | 298.83 | 0 | 0 | 0.0003035 | 669.07 | 0.0003035 | 669.07 | 0 | 0 | 2023-05-11 05:25:34 | 0.0003411 | 4.2226 | 9309.1482 | 0 | 关闭
404 | 1 | 5 | 恒流充电 | 00:54:00 | 02:52:55 | 0.152 | 2.2443 | 0.1368 | 301.62 | 0.1368 | 301.62 | 0 | 0 | 0.0003063 | 675.33 | 0.0003063 | 675.33 | 0 | 0 | 2023-05-11 05:26:04 | 0.0003412 | 3.167 | 6981.8612 | 0 | 关闭
405 | 1 | 5 | 恒流充电 | 00:54:30 | 02:53:25 | 0.152 | 2.2445 | 0.1381 | 304.42 | 0.1381 | 304.42 | 0 | 0 | 0.0003092 | 681.6 | 0.0003092 | 681.6 | 0 | 0 | 2023-05-11 05:26:34 | 0.0003412 | 6.3339 | 13963.5998 | 0 | 关闭
406 | 1 | 5 | 恒流充电 | 00:55:00 | 02:53:55 | 0.152 | 2.2447 | 0.1393 | 307.21 | 0.1393 | 307.21 | 0 | 0 | 0.000312 | 687.87 | 0.000312 | 687.87 | 0 | 0 | 2023-05-11 05:27:04 | 0.0003413 | 6.334 | 13963.8448 | 0 | 关闭
407 | 1 | 5 | 恒流充电 | 00:55:30 | 02:54:25 | 0.152 | 2.2451 | 0.1406 | 310 | 0.1406 | 310 | 0 | 0 | 0.0003149 | 694.14 | 0.0003149 | 694.14 | 0 | 0 | 2023-05-11 05:27:34 | 0.0003413 | 3.167 | 6981.8612 | 0 | 关闭
408 | 1 | 5 | 恒流充电 | 00:56:00 | 02:54:55 | 0.152 | 2.2453 | 0.1419 | 312.79 | 0.1419 | 312.79 | 0 | 0 | 0.0003177 | 700.41 | 0.0003177 | 700.41 | 0 | 0 | 2023-05-11 05:28:04 | 0.0003413 | 6.334 | 13963.8448 | 0 | 关闭
409 | 1 | 5 | 恒流充电 | 00:56:30 | 02:55:25 | 0.152 | 2.2455 | 0.1431 | 315.59 | 0.1431 | 315.59 | 0 | 0 | 0.0003206 | 706.68 | 0.0003206 | 706.68 | 0 | 0 | 2023-05-11 05:28:34 | 0.0003413 | 6.3339 | 13963.5998 | 0 | 关闭
410 | 1 | 5 | 恒流充电 | 00:57:00 | 02:55:55 | 0.152 | 2.2457 | 0.1444 | 318.38 | 0.1444 | 318.38 | 0 | 0 | 0.0003234 | 712.95 | 0.0003234 | 712.95 | 0 | 0 | 2023-05-11 05:29:04 | 0.0003414 | 6.334 | 13963.8448 | 0 | 关闭
411 | 1 | 5 | 恒流充电 | 00:57:30 | 02:56:25 | 0.152 | 2.2461 | 0.1457 | 321.17 | 0.1457 | 321.17 | 0 | 0 | 0.0003262 | 719.22 | 0.0003262 | 719.22 | 0 | 0 | 2023-05-11 05:29:34 | 0.0003414 | 3.167 | 6981.8612 | 0 | 关闭
412 | 1 | 5 | 恒流充电 | 00:58:00 | 02:56:55 | 0.152 | 2.2462 | 0.147 | 323.96 | 0.147 | 323.96 | 0 | 0 | 0.0003291 | 725.5 | 0.0003291 | 725.5 | 0 | 0 | 2023-05-11 05:30:04 | 0.0003414 | 12.6678 | 27927.1997 | 0 | 关闭
413 | 1 | 5 | 恒流充电 | 00:58:30 | 02:57:25 | 0.152 | 2.2465 | 0.1482 | 326.76 | 0.1482 | 326.76 | 0 | 0 | 0.0003319 | 731.77 | 0.0003319 | 731.77 | 0 | 0 | 2023-05-11 05:30:34 | 0.0003415 | 4.2227 | 9309.3115 | 0 | 关闭
414 | 1 | 5 | 恒流充电 | 00:59:00 | 02:57:55 | 0.152 | 2.2467 | 0.1495 | 329.55 | 0.1495 | 329.55 | 0 | 0 | 0.0003348 | 738.05 | 0.0003348 | 738.05 | 0 | 0 | 2023-05-11 05:31:04 | 0.0003416 | 6.3339 | 13963.5998 | 0 | 关闭
415 | 1 | 5 | 恒流充电 | 00:59:30 | 02:58:25 | 0.152 | 2.2469 | 0.1508 | 332.34 | 0.1508 | 332.34 | 0 | 0 | 0.0003376 | 744.32 | 0.0003376 | 744.32 | 0 | 0 | 2023-05-11 05:31:34 | 0.0003416 | 6.3341 | 13964.0898 | 0 | 关闭
416 | 1 | 5 | 恒流充电 | 01:00:00 | 02:58:55 | 0.152 | 2.2471 | 0.152 | 335.14 | 0.152 | 335.14 | 0 | 0 | 0.0003405 | 750.6 | 0.0003405 | 750.6 | 0 | 0 | 2023-05-11 05:32:04 | 0.0003416 | 6.3339 | 13963.5998 | 0 | 关闭
417 | 1 | 5 | 恒流充电 | 01:00:30 | 02:59:25 | 0.152 | 2.2475 | 0.1533 | 337.93 | 0.1533 | 337.93 | 0 | 0 | 0.0003433 | 756.87 | 0.0003433 | 756.87 | 0 | 0 | 2023-05-11 05:32:34 | 0.0003417 | 3.167 | 6981.9836 | 0 | 关闭
418 | 1 | 5 | 恒流充电 | 01:01:00 | 02:59:55 | 0.152 | 2.2477 | 0.1546 | 340.72 | 0.1546 | 340.72 | 0 | 0 | 0.0003462 | 763.15 | 0.0003462 | 763.15 | 0 | 0 | 2023-05-11 05:33:04 | 0.0003417 | 6.334 | 13963.8448 | 0 | 关闭
419 | 1 | 5 | 恒流充电 | 01:01:30 | 03:00:25 | 0.152 | 2.248 | 0.1558 | 343.51 | 0.1558 | 343.51 | 0 | 0 | 0.000349 | 769.43 | 0.000349 | 769.43 | 0 | 0 | 2023-05-11 05:33:34 | 0.0003417 | 4.2226 | 9309.0666 | 0 | 关闭
420 | 1 | 5 | 恒流充电 | 01:02:00 | 03:00:55 | 0.152 | 2.2484 | 0.1571 | 346.31 | 0.1571 | 346.31 | 0 | 0 | 0.0003519 | 775.7 | 0.0003519 | 775.7 | 0 | 0 | 2023-05-11 05:34:04 | 0.0003418 | 3.167 | 6981.9224 | 0 | 关闭
421 | 1 | 5 | 恒流充电 | 01:02:30 | 03:01:25 | 0.152 | 2.2487 | 0.1584 | 349.1 | 0.1584 | 349.1 | 0 | 0 | 0.0003547 | 781.98 | 0.0003547 | 781.98 | 0 | 0 | 2023-05-11 05:34:34 | 0.0003418 | 4.2227 | 9309.3115 | 0 | 关闭
422 | 1 | 5 | 恒流充电 | 01:03:00 | 03:01:55 | 0.152 | 2.249 | 0.1596 | 351.89 | 0.1596 | 351.89 | 0 | 0 | 0.0003576 | 788.26 | 0.0003576 | 788.26 | 0 | 0 | 2023-05-11 05:35:04 | 0.0003419 | 4.2227 | 9309.3115 | 0 | 关闭
423 | 1 | 5 | 恒流充电 | 01:03:30 | 03:02:25 | 0.152 | 2.2494 | 0.1609 | 354.68 | 0.1609 | 354.68 | 0 | 0 | 0.0003604 | 794.55 | 0.0003604 | 794.55 | 0 | 0 | 2023-05-11 05:35:34 | 0.0003419 | 3.167 | 6981.9224 | 0 | 关闭
424 | 1 | 5 | 恒流充电 | 01:04:00 | 03:02:55 | 0.152 | 2.2497 | 0.1622 | 357.48 | 0.1622 | 357.48 | 0 | 0 | 0.0003633 | 800.83 | 0.0003633 | 800.83 | 0 | 0 | 2023-05-11 05:36:04 | 0.000342 | 4.2226 | 9309.1482 | 0 | 关闭
425 | 1 | 5 | 恒流充电 | 01:04:30 | 03:03:25 | 0.152 | 2.25 | 0.1634 | 360.27 | 0.1634 | 360.27 | 0 | 0 | 0.0003661 | 807.11 | 0.0003661 | 807.11 | 0 | 0 | 2023-05-11 05:36:34 | 0.000342 | 4.2227 | 9309.2299 | 0 | 关闭
426 | 1 | 5 | 恒流充电 | 01:05:00 | 03:03:55 | 0.152 | 2.2504 | 0.1647 | 363.06 | 0.1647 | 363.06 | 0 | 0 | 0.000369 | 813.4 | 0.000369 | 813.4 | 0 | 0 | 2023-05-11 05:37:04 | 0.0003421 | 3.1669 | 6981.7387 | 0 | 关闭
427 | 1 | 5 | 恒流充电 | 01:05:30 | 03:04:25 | 0.152 | 2.2508 | 0.166 | 365.86 | 0.166 | 365.86 | 0 | 0 | 0.0003718 | 819.68 | 0.0003718 | 819.68 | 0 | 0 | 2023-05-11 05:37:34 | 0.0003421 | 3.167 | 6981.8612 | 0 | 关闭
428 | 1 | 5 | 恒流充电 | 01:06:00 | 03:04:55 | 0.152 | 2.2514 | 0.1672 | 368.65 | 0.1672 | 368.65 | 0 | 0 | 0.0003747 | 825.97 | 0.0003747 | 825.97 | 0 | 0 | 2023-05-11 05:38:04 | 0.0003422 | 2.1113 | 4654.5741 | 0 | 关闭
429 | 1 | 5 | 恒流充电 | 01:06:30 | 03:05:25 | 0.152 | 2.252 | 0.1685 | 371.44 | 0.1685 | 371.44 | 0 | 0 | 0.0003775 | 832.26 | 0.0003775 | 832.26 | 0 | 0 | 2023-05-11 05:38:34 | 0.0003423 | 2.1113 | 4654.4925 | 0 | 关闭
430 | 1 | 5 | 恒流充电 | 01:07:00 | 03:05:55 | 0.152 | 2.2525 | 0.1698 | 374.23 | 0.1698 | 374.23 | 0 | 0 | 0.0003804 | 838.55 | 0.0003804 | 838.55 | 0 | 0 | 2023-05-11 05:39:04 | 0.0003424 | 2.5335 | 5585.3909 | 0 | 关闭
431 | 1 | 5 | 恒流充电 | 01:07:30 | 03:06:25 | 0.152 | 2.253 | 0.171 | 377.03 | 0.171 | 377.03 | 0 | 0 | 0.0003832 | 844.84 | 0.0003832 | 844.84 | 0 | 0 | 2023-05-11 05:39:34 | 0.0003425 | 2.5336 | 5585.4399 | 0 | 关闭
432 | 1 | 5 | 恒流充电 | 01:08:00 | 03:06:55 | 0.152 | 2.2535 | 0.1723 | 379.82 | 0.1723 | 379.82 | 0 | 0 | 0.0003861 | 851.13 | 0.0003861 | 851.13 | 0 | 0 | 2023-05-11 05:40:04 | 0.0003426 | 2.5336 | 5585.4889 | 0 | 关闭
433 | 1 | 5 | 恒流充电 | 01:08:30 | 03:07:25 | 0.152 | 2.2539 | 0.1736 | 382.61 | 0.1736 | 382.61 | 0 | 0 | 0.0003889 | 857.42 | 0.0003889 | 857.42 | 0 | 0 | 2023-05-11 05:40:34 | 0.0003426 | 3.1668 | 6981.555 | 0 | 关闭
434 | 1 | 5 | 恒流充电 | 01:09:00 | 03:07:55 | 0.152 | 2.2543 | 0.1748 | 385.4 | 0.1748 | 385.4 | 0 | 0 | 0.0003918 | 863.72 | 0.0003918 | 863.72 | 0 | 0 | 2023-05-11 05:41:04 | 0.0003427 | 3.1669 | 6981.7387 | 0 | 关闭
435 | 1 | 5 | 恒流充电 | 01:09:30 | 03:08:25 | 0.152 | 2.2547 | 0.1761 | 388.2 | 0.1761 | 388.2 | 0 | 0 | 0.0003946 | 870.02 | 0.0003946 | 870.02 | 0 | 0 | 2023-05-11 05:41:34 | 0.0003427 | 3.1669 | 6981.7387 | 0 | 关闭
436 | 1 | 5 | 恒流充电 | 01:10:00 | 03:08:55 | 0.152 | 2.2552 | 0.1774 | 390.99 | 0.1774 | 390.99 | 0 | 0 | 0.0003975 | 876.31 | 0.0003975 | 876.31 | 0 | 0 | 2023-05-11 05:42:04 | 0.0003428 | 2.5335 | 5585.244 | 0 | 关闭
437 | 1 | 5 | 恒流充电 | 01:10:30 | 03:09:25 | 0.152 | 2.2556 | 0.1786 | 393.78 | 0.1786 | 393.78 | 0 | 0 | 0.0004004 | 882.61 | 0.0004004 | 882.61 | 0 | 0 | 2023-05-11 05:42:34 | 0.0003429 | 3.1669 | 6981.7387 | 0 | 关闭
438 | 1 | 5 | 恒流充电 | 01:11:00 | 03:09:55 | 0.152 | 2.2559 | 0.1799 | 396.58 | 0.1799 | 396.58 | 0 | 0 | 0.0004032 | 888.91 | 0.0004032 | 888.91 | 0 | 0 | 2023-05-11 05:43:04 | 0.0003429 | 4.2226 | 9309.1482 | 0 | 关闭
439 | 1 | 5 | 恒流充电 | 01:11:30 | 03:10:25 | 0.152 | 2.2563 | 0.1812 | 399.37 | 0.1812 | 399.37 | 0 | 0 | 0.0004061 | 895.21 | 0.0004061 | 895.21 | 0 | 0 | 2023-05-11 05:43:34 | 0.000343 | 3.1668 | 6981.555 | 0 | 关闭
440 | 1 | 5 | 恒流充电 | 01:12:00 | 03:10:55 | 0.152 | 2.2567 | 0.1824 | 402.16 | 0.1824 | 402.16 | 0 | 0 | 0.0004089 | 901.51 | 0.0004089 | 901.51 | 0 | 0 | 2023-05-11 05:44:04 | 0.000343 | 3.167 | 6981.8612 | 0 | 关闭
441 | 1 | 5 | 恒流充电 | 01:12:30 | 03:11:25 | 0.152 | 2.2571 | 0.1837 | 404.95 | 0.1837 | 404.95 | 0 | 0 | 0.0004118 | 907.82 | 0.0004118 | 907.82 | 0 | 0 | 2023-05-11 05:44:34 | 0.0003431 | 3.1669 | 6981.7387 | 0 | 关闭
442 | 1 | 5 | 恒流充电 | 01:13:00 | 03:11:55 | 0.152 | 2.2575 | 0.185 | 407.75 | 0.185 | 407.75 | 0 | 0 | 0.0004146 | 914.12 | 0.0004146 | 914.12 | 0 | 0 | 2023-05-11 05:45:04 | 0.0003432 | 3.1669 | 6981.7999 | 0 | 关闭
443 | 1 | 5 | 恒流充电 | 01:13:30 | 03:12:25 | 0.152 | 2.2579 | 0.1862 | 410.54 | 0.1862 | 410.54 | 0 | 0 | 0.0004175 | 920.43 | 0.0004175 | 920.43 | 0 | 0 | 2023-05-11 05:45:34 | 0.0003432 | 3.1669 | 6981.6774 | 0 | 关闭
444 | 1 | 5 | 恒流充电 | 01:14:00 | 03:12:55 | 0.152 | 2.2583 | 0.1875 | 413.33 | 0.1875 | 413.33 | 0 | 0 | 0.0004204 | 926.73 | 0.0004204 | 926.73 | 0 | 0 | 2023-05-11 05:46:04 | 0.0003433 | 3.1669 | 6981.7999 | 0 | 关闭
445 | 1 | 5 | 恒流充电 | 01:14:30 | 03:13:25 | 0.152 | 2.2587 | 0.1888 | 416.12 | 0.1888 | 416.12 | 0 | 0 | 0.0004232 | 933.04 | 0.0004232 | 933.04 | 0 | 0 | 2023-05-11 05:46:34 | 0.0003434 | 3.167 | 6981.9224 | 0 | 关闭
446 | 1 | 5 | 恒流充电 | 01:15:00 | 03:13:55 | 0.152 | 2.2592 | 0.19 | 418.92 | 0.19 | 418.92 | 0 | 0 | 0.0004261 | 939.35 | 0.0004261 | 939.35 | 0 | 0 | 2023-05-11 05:47:04 | 0.0003434 | 2.5336 | 5585.5379 | 0 | 关闭
447 | 1 | 5 | 恒流充电 | 01:15:30 | 03:14:25 | 0.152 | 2.2595 | 0.1913 | 421.71 | 0.1913 | 421.71 | 0 | 0 | 0.000429 | 945.66 | 0.000429 | 945.66 | 0 | 0 | 2023-05-11 05:47:34 | 0.0003435 | 4.2226 | 9309.0666 | 0 | 关闭
448 | 1 | 5 | 恒流充电 | 01:16:00 | 03:14:55 | 0.152 | 2.26 | 0.1926 | 424.5 | 0.1926 | 424.5 | 0 | 0 | 0.0004318 | 951.97 | 0.0004318 | 951.97 | 0 | 0 | 2023-05-11 05:48:04 | 0.0003435 | 2.5336 | 5585.4399 | 0 | 关闭
449 | 1 | 5 | 恒流充电 | 01:16:30 | 03:15:25 | 0.152 | 2.2604 | 0.1938 | 427.3 | 0.1938 | 427.3 | 0 | 0 | 0.0004347 | 958.28 | 0.0004347 | 958.28 | 0 | 0 | 2023-05-11 05:48:34 | 0.0003436 | 3.167 | 6981.9224 | 0 | 关闭
450 | 1 | 5 | 恒流充电 | 01:17:00 | 03:15:55 | 0.152 | 2.2609 | 0.1951 | 430.09 | 0.1951 | 430.09 | 0 | 0 | 0.0004375 | 964.59 | 0.0004375 | 964.59 | 0 | 0 | 2023-05-11 05:49:04 | 0.0003437 | 2.5336 | 5585.5379 | 0 | 关闭
451 | 1 | 5 | 恒流充电 | 01:17:30 | 03:16:25 | 0.152 | 2.2614 | 0.1964 | 432.88 | 0.1964 | 432.88 | 0 | 0 | 0.0004404 | 970.91 | 0.0004404 | 970.91 | 0 | 0 | 2023-05-11 05:49:34 | 0.0003438 | 2.5336 | 5585.5379 | 0 | 关闭
452 | 1 | 5 | 恒流充电 | 01:18:00 | 03:16:55 | 0.152 | 2.2619 | 0.1976 | 435.67 | 0.1976 | 435.67 | 0 | 0 | 0.0004433 | 977.22 | 0.0004433 | 977.22 | 0 | 0 | 2023-05-11 05:50:04 | 0.0003438 | 2.5336 | 5585.5379 | 0 | 关闭
453 | 1 | 5 | 恒流充电 | 01:18:30 | 03:17:25 | 0.152 | 2.2624 | 0.1989 | 438.47 | 0.1989 | 438.47 | 0 | 0 | 0.0004461 | 983.54 | 0.0004461 | 983.54 | 0 | 0 | 2023-05-11 05:50:34 | 0.0003439 | 2.5336 | 5585.6359 | 0 | 关闭
454 | 1 | 5 | 恒流充电 | 01:19:00 | 03:17:55 | 0.152 | 2.263 | 0.2002 | 441.26 | 0.2002 | 441.26 | 0 | 0 | 0.000449 | 989.86 | 0.000449 | 989.86 | 0 | 0 | 2023-05-11 05:51:04 | 0.000344 | 2.1113 | 4654.6149 | 0 | 关闭
455 | 1 | 5 | 恒流充电 | 01:19:30 | 03:18:25 | 0.152 | 2.2636 | 0.2014 | 444.05 | 0.2014 | 444.05 | 0 | 0 | 0.0004519 | 996.18 | 0.0004519 | 996.18 | 0 | 0 | 2023-05-11 05:51:34 | 0.0003441 | 2.1113 | 4654.6149 | 0 | 关闭
456 | 1 | 5 | 恒流充电 | 01:20:00 | 03:18:55 | 0.152 | 2.2642 | 0.2027 | 446.84 | 0.2027 | 446.84 | 0 | 0 | 0.0004547 | 1002.5 | 0.0004547 | 1002.5 | 0 | 0 | 2023-05-11 05:52:04 | 0.0003442 | 2.1113 | 4654.5333 | 0 | 关闭
457 | 1 | 5 | 恒流充电 | 01:20:30 | 03:19:25 | 0.152 | 2.2648 | 0.204 | 449.64 | 0.204 | 449.64 | 0 | 0 | 0.0004576 | 1008.83 | 0.0004576 | 1008.83 | 0 | 0 | 2023-05-11 05:52:34 | 0.0003443 | 2.1114 | 4654.6966 | 0 | 关闭
458 | 1 | 5 | 恒流充电 | 01:21:00 | 03:19:55 | 0.152 | 2.2655 | 0.2052 | 452.43 | 0.2052 | 452.43 | 0 | 0 | 0.0004605 | 1015.16 | 0.0004605 | 1015.16 | 0 | 0 | 2023-05-11 05:53:04 | 0.0003444 | 1.8098 | 3989.8099 | 0 | 关闭
459 | 1 | 5 | 恒流充电 | 01:21:30 | 03:20:25 | 0.152 | 2.2663 | 0.2065 | 455.22 | 0.2065 | 455.22 | 0 | 0 | 0.0004633 | 1021.48 | 0.0004633 | 1021.48 | 0 | 0 | 2023-05-11 05:53:34 | 0.0003445 | 1.5834 | 3490.8387 | 0 | 关闭
460 | 1 | 5 | 恒流充电 | 01:22:00 | 03:20:55 | 0.152 | 2.2671 | 0.2078 | 458.02 | 0.2078 | 458.02 | 0 | 0 | 0.0004662 | 1027.81 | 0.0004662 | 1027.81 | 0 | 0 | 2023-05-11 05:54:04 | 0.0003446 | 1.5835 | 3490.9612 | 0 | 关闭
461 | 1 | 5 | 恒流充电 | 01:22:30 | 03:21:25 | 0.152 | 2.2679 | 0.209 | 460.81 | 0.209 | 460.81 | 0 | 0 | 0.0004691 | 1034.15 | 0.0004691 | 1034.15 | 0 | 0 | 2023-05-11 05:54:34 | 0.0003447 | 1.5835 | 3490.9612 | 0 | 关闭
462 | 1 | 5 | 恒流充电 | 01:23:00 | 03:21:55 | 0.152 | 2.2687 | 0.2103 | 463.6 | 0.2103 | 463.6 | 0 | 0 | 0.000472 | 1040.48 | 0.000472 | 1040.48 | 0 | 0 | 2023-05-11 05:55:04 | 0.0003448 | 1.5835 | 3490.9 | 0 | 关闭
463 | 1 | 5 | 恒流充电 | 01:23:30 | 03:22:25 | 0.152 | 2.2694 | 0.2116 | 466.39 | 0.2116 | 466.39 | 0 | 0 | 0.0004748 | 1046.82 | 0.0004748 | 1046.82 | 0 | 0 | 2023-05-11 05:55:34 | 0.000345 | 1.8097 | 3989.6699 | 0 | 关闭
464 | 1 | 5 | 恒流充电 | 01:24:00 | 03:22:55 | 0.152 | 2.2702 | 0.2128 | 469.19 | 0.2128 | 469.19 | 0 | 0 | 0.0004777 | 1053.16 | 0.0004777 | 1053.16 | 0 | 0 | 2023-05-11 05:56:04 | 0.0003451 | 1.5834 | 3490.7775 | 0 | 关闭
465 | 1 | 5 | 恒流充电 | 01:24:30 | 03:23:25 | 0.152 | 2.2708 | 0.2141 | 471.98 | 0.2141 | 471.98 | 0 | 0 | 0.0004806 | 1059.5 | 0.0004806 | 1059.5 | 0 | 0 | 2023-05-11 05:56:34 | 0.0003452 | 2.1113 | 4654.4516 | 0 | 关闭
466 | 1 | 5 | 恒流充电 | 01:25:00 | 03:23:55 | 0.152 | 2.2716 | 0.2154 | 474.77 | 0.2154 | 474.77 | 0 | 0 | 0.0004835 | 1065.84 | 0.0004835 | 1065.84 | 0 | 0 | 2023-05-11 05:57:04 | 0.0003453 | 1.5835 | 3490.9612 | 0 | 关闭
467 | 1 | 5 | 恒流充电 | 01:25:30 | 03:24:25 | 0.152 | 2.2724 | 0.2166 | 477.56 | 0.2166 | 477.56 | 0 | 0 | 0.0004863 | 1072.19 | 0.0004863 | 1072.19 | 0 | 0 | 2023-05-11 05:57:34 | 0.0003455 | 1.5834 | 3490.8387 | 0 | 关闭
468 | 1 | 5 | 恒流充电 | 01:26:00 | 03:24:55 | 0.152 | 2.273 | 0.2179 | 480.36 | 0.2179 | 480.36 | 0 | 0 | 0.0004892 | 1078.53 | 0.0004892 | 1078.53 | 0 | 0 | 2023-05-11 05:58:04 | 0.0003455 | 2.1113 | 4654.4516 | 0 | 关闭
469 | 1 | 5 | 恒流充电 | 01:26:30 | 03:25:25 | 0.152 | 2.2737 | 0.2192 | 483.15 | 0.2192 | 483.15 | 0 | 0 | 0.0004921 | 1084.88 | 0.0004921 | 1084.88 | 0 | 0 | 2023-05-11 05:58:34 | 0.0003456 | 1.8097 | 3989.53 | 0 | 关闭
470 | 1 | 5 | 恒流充电 | 01:27:00 | 03:25:55 | 0.152 | 2.2745 | 0.2204 | 485.94 | 0.2204 | 485.94 | 0 | 0 | 0.000495 | 1091.23 | 0.000495 | 1091.23 | 0 | 0 | 2023-05-11 05:59:04 | 0.0003458 | 1.5834 | 3490.8387 | 0 | 关闭
471 | 1 | 5 | 恒流充电 | 01:27:30 | 03:26:25 | 0.152 | 2.2751 | 0.2217 | 488.74 | 0.2217 | 488.74 | 0 | 0 | 0.0004979 | 1097.59 | 0.0004979 | 1097.59 | 0 | 0 | 2023-05-11 05:59:34 | 0.0003458 | 2.1113 | 4654.5333 | 0 | 关闭
472 | 1 | 5 | 恒流充电 | 01:28:00 | 03:26:55 | 0.152 | 2.2759 | 0.223 | 491.53 | 0.223 | 491.53 | 0 | 0 | 0.0005007 | 1103.94 | 0.0005007 | 1103.94 | 0 | 0 | 2023-05-11 06:00:04 | 0.000346 | 1.5835 | 3490.9 | 0 | 关闭
473 | 1 | 5 | 恒流充电 | 01:28:30 | 03:27:25 | 0.152 | 2.2767 | 0.2242 | 494.32 | 0.2242 | 494.32 | 0 | 0 | 0.0005036 | 1110.3 | 0.0005036 | 1110.3 | 0 | 0 | 2023-05-11 06:00:34 | 0.0003461 | 1.5834 | 3490.8387 | 0 | 关闭
474 | 1 | 5 | 恒流充电 | 01:29:00 | 03:27:55 | 0.152 | 2.2774 | 0.2255 | 497.11 | 0.2255 | 497.11 | 0 | 0 | 0.0005065 | 1116.66 | 0.0005065 | 1116.66 | 0 | 0 | 2023-05-11 06:01:04 | 0.0003462 | 1.8097 | 3989.6 | 0 | 关闭
475 | 1 | 5 | 恒流充电 | 01:29:30 | 03:28:25 | 0.152 | 2.2782 | 0.2268 | 499.91 | 0.2268 | 499.91 | 0 | 0 | 0.0005094 | 1123.02 | 0.0005094 | 1123.02 | 0 | 0 | 2023-05-11 06:01:34 | 0.0003463 | 1.5835 | 3490.9 | 0 | 关闭
476 | 1 | 5 | 恒流充电 | 01:30:00 | 03:28:55 | 0.152 | 2.2789 | 0.228 | 502.7 | 0.228 | 502.7 | 0 | 0 | 0.0005123 | 1129.38 | 0.0005123 | 1129.38 | 0 | 0 | 2023-05-11 06:02:04 | 0.0003464 | 1.8097 | 3989.6 | 0 | 关闭
477 | 1 | 5 | 恒流充电 | 01:30:30 | 03:29:25 | 0.152 | 2.2798 | 0.2293 | 505.49 | 0.2293 | 505.49 | 0 | 0 | 0.0005152 | 1135.75 | 0.0005152 | 1135.75 | 0 | 0 | 2023-05-11 06:02:34 | 0.0003466 | 1.4076 | 3103.0766 | 0 | 关闭
478 | 1 | 5 | 恒流充电 | 01:31:00 | 03:29:55 | 0.152 | 2.2806 | 0.2306 | 508.28 | 0.2306 | 508.28 | 0 | 0 | 0.0005181 | 1142.11 | 0.0005181 | 1142.11 | 0 | 0 | 2023-05-11 06:03:04 | 0.0003467 | 1.5834 | 3490.8387 | 0 | 关闭
479 | 1 | 5 | 恒流充电 | 01:31:30 | 03:30:25 | 0.152 | 2.2815 | 0.2318 | 511.08 | 0.2318 | 511.08 | 0 | 0 | 0.000521 | 1148.48 | 0.000521 | 1148.48 | 0 | 0 | 2023-05-11 06:03:34 | 0.0003468 | 1.4075 | 3102.9678 | 0 | 关闭
480 | 1 | 5 | 恒流充电 | 01:32:00 | 03:30:55 | 0.152 | 2.2823 | 0.2331 | 513.87 | 0.2331 | 513.87 | 0 | 0 | 0.0005238 | 1154.86 | 0.0005238 | 1154.86 | 0 | 0 | 2023-05-11 06:04:04 | 0.000347 | 1.5835 | 3490.9 | 0 | 关闭
481 | 1 | 5 | 恒流充电 | 01:32:30 | 03:31:25 | 0.152 | 2.2832 | 0.2344 | 516.66 | 0.2344 | 516.66 | 0 | 0 | 0.0005267 | 1161.23 | 0.0005267 | 1161.23 | 0 | 0 | 2023-05-11 06:04:34 | 0.0003471 | 1.4075 | 3102.9678 | 0 | 关闭
482 | 1 | 5 | 恒流充电 | 01:33:00 | 03:31:55 | 0.152 | 2.2841 | 0.2356 | 519.46 | 0.2356 | 519.46 | 0 | 0 | 0.0005296 | 1167.61 | 0.0005296 | 1167.61 | 0 | 0 | 2023-05-11 06:05:04 | 0.0003472 | 1.4076 | 3103.0766 | 0 | 关闭
483 | 1 | 5 | 恒流充电 | 01:33:30 | 03:32:25 | 0.152 | 2.285 | 0.2369 | 522.25 | 0.2369 | 522.25 | 0 | 0 | 0.0005325 | 1173.99 | 0.0005325 | 1173.99 | 0 | 0 | 2023-05-11 06:05:34 | 0.0003473 | 1.4075 | 3103.0222 | 0 | 关闭
484 | 1 | 5 | 恒流充电 | 01:34:00 | 03:32:55 | 0.152 | 2.2858 | 0.2382 | 525.04 | 0.2382 | 525.04 | 0 | 0 | 0.0005354 | 1180.37 | 0.0005354 | 1180.37 | 0 | 0 | 2023-05-11 06:06:04 | 0.0003475 | 1.5835 | 3490.9612 | 0 | 关闭
485 | 1 | 5 | 恒流充电 | 01:34:30 | 03:33:25 | 0.152 | 2.2868 | 0.2394 | 527.83 | 0.2394 | 527.83 | 0 | 0 | 0.0005383 | 1186.76 | 0.0005383 | 1186.76 | 0 | 0 | 2023-05-11 06:06:34 | 0.0003477 | 1.2668 | 2792.72 | 0 | 关闭
486 | 1 | 5 | 恒流充电 | 01:35:00 | 03:33:55 | 0.152 | 2.2877 | 0.2407 | 530.63 | 0.2407 | 530.63 | 0 | 0 | 0.0005412 | 1193.15 | 0.0005412 | 1193.15 | 0 | 0 | 2023-05-11 06:07:04 | 0.0003478 | 1.4076 | 3103.0766 | 0 | 关闭
487 | 1 | 5 | 恒流充电 | 01:35:30 | 03:34:25 | 0.152 | 2.2887 | 0.242 | 533.42 | 0.242 | 533.42 | 0 | 0 | 0.0005441 | 1199.54 | 0.0005441 | 1199.54 | 0 | 0 | 2023-05-11 06:07:34 | 0.000348 | 1.2668 | 2792.72 | 0 | 关闭
488 | 1 | 5 | 恒流充电 | 01:36:00 | 03:34:55 | 0.152 | 2.29 | 0.2432 | 536.21 | 0.2432 | 536.21 | 0 | 0 | 0.000547 | 1205.93 | 0.000547 | 1205.93 | 0 | 0 | 2023-05-11 06:08:04 | 0.0003481 | 0.9745 | 2148.2838 | 0 | 关闭
489 | 1 | 5 | 恒流充电 | 01:36:30 | 03:35:25 | 0.152 | 2.291 | 0.2445 | 539 | 0.2445 | 539 | 0 | 0 | 0.0005499 | 1212.33 | 0.0005499 | 1212.33 | 0 | 0 | 2023-05-11 06:08:34 | 0.0003483 | 1.2668 | 2792.769 | 0 | 关闭
490 | 1 | 5 | 恒流充电 | 01:37:00 | 03:35:55 | 0.152 | 2.2922 | 0.2458 | 541.8 | 0.2458 | 541.8 | 0 | 0 | 0.0005528 | 1218.73 | 0.0005528 | 1218.73 | 0 | 0 | 2023-05-11 06:09:04 | 0.0003485 | 1.0557 | 2327.3075 | 0 | 关闭
491 | 1 | 5 | 恒流充电 | 01:37:30 | 03:36:25 | 0.152 | 2.2934 | 0.247 | 544.59 | 0.247 | 544.59 | 0 | 0 | 0.0005557 | 1225.13 | 0.0005557 | 1225.13 | 0 | 0 | 2023-05-11 06:09:34 | 0.0003487 | 1.0556 | 2327.2258 | 0 | 关闭
492 | 1 | 5 | 恒流充电 | 01:38:00 | 03:36:55 | 0.152 | 2.2946 | 0.2483 | 547.38 | 0.2483 | 547.38 | 0 | 0 | 0.0005586 | 1231.54 | 0.0005586 | 1231.54 | 0 | 0 | 2023-05-11 06:10:04 | 0.0003488 | 1.0557 | 2327.3075 | 0 | 关闭
493 | 1 | 5 | 恒流充电 | 01:38:30 | 03:37:25 | 0.152 | 2.2959 | 0.2496 | 550.18 | 0.2496 | 550.18 | 0 | 0 | 0.0005615 | 1237.95 | 0.0005615 | 1237.95 | 0 | 0 | 2023-05-11 06:10:34 | 0.000349 | 0.9745 | 2148.2838 | 0 | 关闭
494 | 1 | 5 | 恒流充电 | 01:39:00 | 03:37:55 | 0.152 | 2.2973 | 0.2508 | 552.97 | 0.2508 | 552.97 | 0 | 0 | 0.0005644 | 1244.36 | 0.0005644 | 1244.36 | 0 | 0 | 2023-05-11 06:11:04 | 0.0003492 | 0.9049 | 1994.835 | 0 | 关闭
495 | 1 | 5 | 恒流充电 | 01:39:30 | 03:38:25 | 0.152 | 2.2985 | 0.2521 | 555.76 | 0.2521 | 555.76 | 0 | 0 | 0.0005674 | 1250.78 | 0.0005674 | 1250.78 | 0 | 0 | 2023-05-11 06:11:34 | 0.0003494 | 1.0556 | 2327.2258 | 0 | 关闭
496 | 1 | 5 | 恒流充电 | 01:40:00 | 03:38:55 | 0.152 | 2.2997 | 0.2534 | 558.55 | 0.2534 | 558.55 | 0 | 0 | 0.0005703 | 1257.2 | 0.0005703 | 1257.2 | 0 | 0 | 2023-05-11 06:12:04 | 0.0003496 | 1.0556 | 2327.2666 | 0 | 关闭
497 | 1 | 5 | 恒流充电 | 01:40:30 | 03:39:25 | 0.152 | 2.3009 | 0.2546 | 561.35 | 0.2546 | 561.35 | 0 | 0 | 0.0005732 | 1263.62 | 0.0005732 | 1263.62 | 0 | 0 | 2023-05-11 06:12:34 | 0.0003498 | 1.0556 | 2327.2258 | 0 | 关闭
498 | 1 | 5 | 恒流充电 | 01:41:00 | 03:39:55 | 0.152 | 2.302 | 0.2559 | 564.14 | 0.2559 | 564.14 | 0 | 0 | 0.0005761 | 1270.05 | 0.0005761 | 1270.05 | 0 | 0 | 2023-05-11 06:13:04 | 0.00035 | 1.1517 | 2538.9254 | 0 | 关闭
499 | 1 | 5 | 恒流充电 | 01:41:30 | 03:40:25 | 0.152 | 2.3033 | 0.2572 | 566.93 | 0.2572 | 566.93 | 0 | 0 | 0.000579 | 1276.48 | 0.000579 | 1276.48 | 0 | 0 | 2023-05-11 06:13:34 | 0.0003502 | 0.9745 | 2148.2838 | 0 | 关闭
500 | 1 | 5 | 恒流充电 | 01:42:00 | 03:40:55 | 0.152 | 2.3045 | 0.2584 | 569.72 | 0.2584 | 569.72 | 0 | 0 | 0.0005819 | 1282.91 | 0.0005819 | 1282.91 | 0 | 0 | 2023-05-11 06:14:04 | 0.0003503 | 1.0557 | 2327.3075 | 0 | 关闭
501 | 1 | 5 | 恒流充电 | 01:42:30 | 03:41:25 | 0.152 | 2.3059 | 0.2597 | 572.52 | 0.2597 | 572.52 | 0 | 0 | 0.0005849 | 1289.35 | 0.0005849 | 1289.35 | 0 | 0 | 2023-05-11 06:14:34 | 0.0003505 | 0.9049 | 1994.835 | 0 | 关闭
502 | 1 | 5 | 恒流充电 | 01:43:00 | 03:41:55 | 0.152 | 2.3072 | 0.261 | 575.31 | 0.261 | 575.31 | 0 | 0 | 0.0005878 | 1295.79 | 0.0005878 | 1295.79 | 0 | 0 | 2023-05-11 06:15:04 | 0.0003507 | 0.9745 | 2148.3215 | 0 | 关闭
503 | 1 | 5 | 恒流充电 | 01:43:30 | 03:42:25 | 0.152 | 2.3084 | 0.2622 | 578.1 | 0.2622 | 578.1 | 0 | 0 | 0.0005907 | 1302.24 | 0.0005907 | 1302.24 | 0 | 0 | 2023-05-11 06:15:34 | 0.0003509 | 1.0556 | 2327.2666 | 0 | 关闭
504 | 1 | 5 | 恒流充电 | 01:44:00 | 03:42:55 | 0.152 | 2.3096 | 0.2635 | 580.9 | 0.2635 | 580.9 | 0 | 0 | 0.0005936 | 1308.69 | 0.0005936 | 1308.69 | 0 | 0 | 2023-05-11 06:16:04 | 0.0003511 | 1.0557 | 2327.3075 | 0 | 关闭
505 | 1 | 5 | 恒流充电 | 01:44:30 | 03:43:25 | 0.152 | 2.3109 | 0.2648 | 583.69 | 0.2648 | 583.69 | 0 | 0 | 0.0005965 | 1315.14 | 0.0005965 | 1315.14 | 0 | 0 | 2023-05-11 06:16:34 | 0.0003513 | 0.9745 | 2148.3215 | 0 | 关闭
506 | 1 | 5 | 恒流充电 | 01:45:00 | 03:43:55 | 0.152 | 2.3122 | 0.266 | 586.48 | 0.266 | 586.48 | 0 | 0 | 0.0005995 | 1321.6 | 0.0005995 | 1321.6 | 0 | 0 | 2023-05-11 06:17:04 | 0.0003515 | 0.9745 | 2148.2838 | 0 | 关闭
507 | 1 | 5 | 恒流充电 | 01:45:30 | 03:44:25 | 0.152 | 2.3136 | 0.2673 | 589.27 | 0.2673 | 589.27 | 0 | 0 | 0.0006024 | 1328.05 | 0.0006024 | 1328.05 | 0 | 0 | 2023-05-11 06:17:34 | 0.0003517 | 0.9048 | 1994.765 | 0 | 关闭
508 | 1 | 5 | 恒流充电 | 01:46:00 | 03:44:55 | 0.152 | 2.3149 | 0.2686 | 592.07 | 0.2686 | 592.07 | 0 | 0 | 0.0006053 | 1334.52 | 0.0006053 | 1334.52 | 0 | 0 | 2023-05-11 06:18:04 | 0.0003519 | 0.9745 | 2148.2838 | 0 | 关闭
509 | 1 | 5 | 恒流充电 | 01:46:30 | 03:45:25 | 0.152 | 2.3163 | 0.2698 | 594.86 | 0.2698 | 594.86 | 0 | 0 | 0.0006083 | 1340.98 | 0.0006083 | 1340.98 | 0 | 0 | 2023-05-11 06:18:34 | 0.0003521 | 0.9049 | 1994.835 | 0 | 关闭
510 | 1 | 5 | 恒流充电 | 01:47:00 | 03:45:55 | 0.152 | 2.3176 | 0.2711 | 597.65 | 0.2711 | 597.65 | 0 | 0 | 0.0006112 | 1347.46 | 0.0006112 | 1347.46 | 0 | 0 | 2023-05-11 06:19:04 | 0.0003523 | 0.9745 | 2148.2838 | 0 | 关闭
511 | 1 | 5 | 恒流充电 | 01:47:30 | 03:46:25 | 0.152 | 2.319 | 0.2724 | 600.45 | 0.2724 | 600.45 | 0 | 0 | 0.0006141 | 1353.93 | 0.0006141 | 1353.93 | 0 | 0 | 2023-05-11 06:19:34 | 0.0003525 | 0.9048 | 1994.765 | 0 | 关闭
512 | 1 | 5 | 恒流充电 | 01:48:00 | 03:46:55 | 0.152 | 2.3205 | 0.2736 | 603.24 | 0.2736 | 603.24 | 0 | 0 | 0.0006171 | 1360.41 | 0.0006171 | 1360.41 | 0 | 0 | 2023-05-11 06:20:04 | 0.0003527 | 0.8445 | 1861.8133 | 0 | 关闭
513 | 1 | 5 | 恒流充电 | 01:48:30 | 03:47:25 | 0.152 | 2.3219 | 0.2749 | 606.03 | 0.2749 | 606.03 | 0 | 0 | 0.00062 | 1366.89 | 0.00062 | 1366.89 | 0 | 0 | 2023-05-11 06:20:34 | 0.000353 | 0.9049 | 1994.835 | 0 | 关闭
514 | 1 | 5 | 恒流充电 | 01:49:00 | 03:47:55 | 0.152 | 2.3233 | 0.2762 | 608.82 | 0.2762 | 608.82 | 0 | 0 | 0.000623 | 1373.38 | 0.000623 | 1373.38 | 0 | 0 | 2023-05-11 06:21:04 | 0.0003532 | 0.9048 | 1994.8 | 0 | 关闭
515 | 1 | 5 | 恒流充电 | 01:49:30 | 03:48:25 | 0.152 | 2.3247 | 0.2774 | 611.62 | 0.2774 | 611.62 | 0 | 0 | 0.0006259 | 1379.87 | 0.0006259 | 1379.87 | 0 | 0 | 2023-05-11 06:21:34 | 0.0003534 | 0.9048 | 1994.8 | 0 | 关闭
516 | 1 | 5 | 恒流充电 | 01:50:00 | 03:48:55 | 0.152 | 2.3262 | 0.2787 | 614.41 | 0.2787 | 614.41 | 0 | 0 | 0.0006289 | 1386.36 | 0.0006289 | 1386.36 | 0 | 0 | 2023-05-11 06:22:04 | 0.0003536 | 0.8445 | 1861.8133 | 0 | 关闭
517 | 1 | 5 | 恒流充电 | 01:50:30 | 03:49:25 | 0.152 | 2.3277 | 0.28 | 617.2 | 0.28 | 617.2 | 0 | 0 | 0.0006318 | 1392.86 | 0.0006318 | 1392.86 | 0 | 0 | 2023-05-11 06:22:34 | 0.0003538 | 0.8445 | 1861.846 | 0 | 关闭
518 | 1 | 5 | 恒流充电 | 01:51:00 | 03:49:55 | 0.152 | 2.3291 | 0.2812 | 619.99 | 0.2812 | 619.99 | 0 | 0 | 0.0006348 | 1399.36 | 0.0006348 | 1399.36 | 0 | 0 | 2023-05-11 06:23:04 | 0.000354 | 0.9048 | 1994.8 | 0 | 关闭
519 | 1 | 5 | 恒流充电 | 01:51:30 | 03:50:25 | 0.152 | 2.3305 | 0.2825 | 622.79 | 0.2825 | 622.79 | 0 | 0 | 0.0006377 | 1405.87 | 0.0006377 | 1405.87 | 0 | 0 | 2023-05-11 06:23:34 | 0.0003543 | 0.9049 | 1994.835 | 0 | 关闭
520 | 1 | 5 | 恒流充电 | 01:52:00 | 03:50:55 | 0.152 | 2.332 | 0.2838 | 625.58 | 0.2838 | 625.58 | 0 | 0 | 0.0006407 | 1412.38 | 0.0006407 | 1412.38 | 0 | 0 | 2023-05-11 06:24:04 | 0.0003545 | 0.8445 | 1861.7807 | 0 | 关闭
521 | 1 | 5 | 恒流充电 | 01:52:30 | 03:51:25 | 0.152 | 2.3334 | 0.285 | 628.37 | 0.285 | 628.37 | 0 | 0 | 0.0006436 | 1418.89 | 0.0006436 | 1418.89 | 0 | 0 | 2023-05-11 06:24:34 | 0.0003547 | 0.9049 | 1994.835 | 0 | 关闭
522 | 1 | 5 | 恒流充电 | 01:53:00 | 03:51:55 | 0.152 | 2.3347 | 0.2863 | 631.17 | 0.2863 | 631.17 | 0 | 0 | 0.0006466 | 1425.41 | 0.0006466 | 1425.41 | 0 | 0 | 2023-05-11 06:25:04 | 0.0003549 | 0.9744 | 2148.2461 | 0 | 关闭
523 | 1 | 5 | 恒流充电 | 01:53:30 | 03:52:25 | 0.152 | 2.3361 | 0.2876 | 633.96 | 0.2876 | 633.96 | 0 | 0 | 0.0006495 | 1431.93 | 0.0006495 | 1431.93 | 0 | 0 | 2023-05-11 06:25:34 | 0.0003551 | 0.9048 | 1994.765 | 0 | 关闭
524 | 1 | 5 | 恒流充电 | 01:54:00 | 03:52:55 | 0.152 | 2.3375 | 0.2888 | 636.75 | 0.2888 | 636.75 | 0 | 0 | 0.0006525 | 1438.46 | 0.0006525 | 1438.46 | 0 | 0 | 2023-05-11 06:26:04 | 0.0003553 | 0.9048 | 1994.765 | 0 | 关闭
525 | 1 | 5 | 恒流充电 | 01:54:30 | 03:53:25 | 0.152 | 2.3389 | 0.2901 | 639.54 | 0.2901 | 639.54 | 0 | 0 | 0.0006554 | 1444.99 | 0.0006554 | 1444.99 | 0 | 0 | 2023-05-11 06:26:34 | 0.0003556 | 0.9049 | 1994.835 | 0 | 关闭
526 | 1 | 5 | 恒流充电 | 01:55:00 | 03:53:55 | 0.152 | 2.3402 | 0.2914 | 642.34 | 0.2914 | 642.34 | 0 | 0 | 0.0006584 | 1451.52 | 0.0006584 | 1451.52 | 0 | 0 | 2023-05-11 06:27:04 | 0.0003557 | 0.9744 | 2148.2084 | 0 | 关闭
527 | 1 | 5 | 恒流充电 | 01:55:30 | 03:54:25 | 0.152 | 2.3413 | 0.2926 | 645.13 | 0.2926 | 645.13 | 0 | 0 | 0.0006614 | 1458.06 | 0.0006614 | 1458.06 | 0 | 0 | 2023-05-11 06:27:34 | 0.0003559 | 1.1516 | 2538.7918 | 0 | 关闭
528 | 1 | 5 | 恒流充电 | 01:56:00 | 03:54:55 | 0.152 | 2.3425 | 0.2939 | 647.92 | 0.2939 | 647.92 | 0 | 0 | 0.0006643 | 1464.6 | 0.0006643 | 1464.6 | 0 | 0 | 2023-05-11 06:28:04 | 0.0003561 | 1.0556 | 2327.2258 | 0 | 关闭
529 | 1 | 5 | 恒流充电 | 01:56:30 | 03:55:25 | 0.152 | 2.3435 | 0.2952 | 650.71 | 0.2952 | 650.71 | 0 | 0 | 0.0006673 | 1471.14 | 0.0006673 | 1471.14 | 0 | 0 | 2023-05-11 06:28:34 | 0.0003562 | 1.2668 | 2792.671 | 0 | 关闭
530 | 1 | 5 | 恒流充电 | 01:57:00 | 03:55:55 | 0.152 | 2.3445 | 0.2964 | 653.51 | 0.2964 | 653.51 | 0 | 0 | 0.0006703 | 1477.69 | 0.0006703 | 1477.69 | 0 | 0 | 2023-05-11 06:29:04 | 0.0003564 | 1.2667 | 2792.622 | 0 | 关闭
531 | 1 | 5 | 恒流充电 | 01:57:30 | 03:56:25 | 0.152 | 2.3455 | 0.2977 | 656.3 | 0.2977 | 656.3 | 0 | 0 | 0.0006733 | 1484.24 | 0.0006733 | 1484.24 | 0 | 0 | 2023-05-11 06:29:34 | 0.0003565 | 1.2668 | 2792.769 | 0 | 关闭
532 | 1 | 5 | 恒流充电 | 01:58:00 | 03:56:55 | 0.152 | 2.3464 | 0.299 | 659.09 | 0.299 | 659.09 | 0 | 0 | 0.0006762 | 1490.79 | 0.0006762 | 1490.79 | 0 | 0 | 2023-05-11 06:30:04 | 0.0003567 | 1.4075 | 3102.9133 | 0 | 关闭
533 | 1 | 5 | 恒流充电 | 01:58:30 | 03:57:25 | 0.152 | 2.3472 | 0.3002 | 661.88 | 0.3002 | 661.88 | 0 | 0 | 0.0006792 | 1497.34 | 0.0006792 | 1497.34 | 0 | 0 | 2023-05-11 06:30:34 | 0.0003568 | 1.5834 | 3490.8387 | 0 | 关闭
534 | 1 | 5 | 恒流充电 | 01:59:00 | 03:57:55 | 0.152 | 2.3477 | 0.3015 | 664.68 | 0.3015 | 664.68 | 0 | 0 | 0.0006822 | 1503.9 | 0.0006822 | 1503.9 | 0 | 0 | 2023-05-11 06:31:04 | 0.0003569 | 2.5336 | 5585.5379 | 0 | 关闭
535 | 1 | 5 | 恒流充电 | 01:59:30 | 03:58:25 | 0.152 | 2.3483 | 0.3028 | 667.47 | 0.3028 | 667.47 | 0 | 0 | 0.0006851 | 1510.46 | 0.0006851 | 1510.46 | 0 | 0 | 2023-05-11 06:31:34 | 0.000357 | 2.1112 | 4654.37 | 0 | 关闭
536 | 1 | 5 | 恒流充电 | 02:00:00 | 03:58:55 | 0.152 | 2.3486 | 0.304 | 670.26 | 0.304 | 670.26 | 0 | 0 | 0.0006881 | 1517.02 | 0.0006881 | 1517.02 | 0 | 0 | 2023-05-11 06:32:04 | 0.000357 | 4.2224 | 9308.74 | 0 | 关闭
537 | 1 | 5 | 恒流充电 | 02:00:30 | 03:59:25 | 0.152 | 2.3488 | 0.3053 | 673.06 | 0.3053 | 673.06 | 0 | 0 | 0.0006911 | 1523.58 | 0.0006911 | 1523.58 | 0 | 0 | 2023-05-11 06:32:34 | 0.000357 | 6.3339 | 13963.5998 | 0 | 关闭
538 | 1 | 5 | 恒流充电 | 02:01:00 | 03:59:55 | 0.152 | 2.3488 | 0.3066 | 675.85 | 0.3066 | 675.85 | 0 | 0 | 0.0006941 | 1530.13 | 0.0006941 | 1530.13 | 0 | 0 | 2023-05-11 06:33:04 | 0.000357 | 0 | 0 | 0 | 关闭
539 | 1 | 5 | 恒流充电 | 02:01:30 | 04:00:25 | 0.152 | 2.3487 | 0.3078 | 678.64 | 0.3078 | 678.64 | 0 | 0 | 0.000697 | 1536.69 | 0.000697 | 1536.69 | 0 | 0 | 2023-05-11 06:33:34 | 0.000357 | -12.6676 | -27926.7098 | 0 | 关闭
540 | 1 | 5 | 恒流充电 | 02:02:00 | 04:00:55 | 0.152 | 2.3487 | 0.3091 | 681.43 | 0.3091 | 681.43 | 0 | 0 | 0.0007 | 1543.25 | 0.0007 | 1543.25 | 0 | 0 | 2023-05-11 06:34:04 | 0.000357 | 0 | 0 | 0 | 关闭
541 | 1 | 5 | 恒流充电 | 02:02:30 | 04:01:25 | 0.152 | 2.3486 | 0.3104 | 684.23 | 0.3104 | 684.23 | 0 | 0 | 0.000703 | 1549.81 | 0.000703 | 1549.81 | 0 | 0 | 2023-05-11 06:34:34 | 0.000357 | -12.6671 | -27925.73 | 0 | 关闭
542 | 1 | 5 | 恒流充电 | 02:03:00 | 04:01:55 | 0.152 | 2.3485 | 0.3116 | 687.02 | 0.3116 | 687.02 | 0 | 0 | 0.000706 | 1556.37 | 0.000706 | 1556.37 | 0 | 0 | 2023-05-11 06:35:04 | 0.000357 | -12.6678 | -27927.1997 | 0 | 关闭
543 | 1 | 5 | 恒流充电 | 02:03:30 | 04:02:25 | 0.152 | 2.3485 | 0.3129 | 689.81 | 0.3129 | 689.81 | 0 | 0 | 0.0007089 | 1562.93 | 0.0007089 | 1562.93 | 0 | 0 | 2023-05-11 06:35:34 | 0.000357 | 0 | 0 | 0 | 关闭
544 | 1 | 5 | 恒流充电 | 02:04:00 | 04:02:55 | 0.152 | 2.3485 | 0.3142 | 692.6 | 0.3142 | 692.6 | 0 | 0 | 0.0007119 | 1569.49 | 0.0007119 | 1569.49 | 0 | 0 | 2023-05-11 06:36:04 | 0.000357 | 0 | 0 | 0 | 关闭
545 | 1 | 5 | 恒流充电 | 02:04:30 | 04:03:25 | 0.152 | 2.3485 | 0.3154 | 695.4 | 0.3154 | 695.4 | 0 | 0 | 0.0007149 | 1576.05 | 0.0007149 | 1576.05 | 0 | 0 | 2023-05-11 06:36:34 | 0.000357 | 0 | 0 | 0 | 关闭
546 | 1 | 5 | 恒流充电 | 02:05:00 | 04:03:55 | 0.152 | 2.3486 | 0.3167 | 698.19 | 0.3167 | 698.19 | 0 | 0 | 0.0007179 | 1582.61 | 0.0007179 | 1582.61 | 0 | 0 | 2023-05-11 06:37:04 | 0.000357 | 12.6671 | 27925.73 | 0 | 关闭
547 | 1 | 5 | 恒流充电 | 02:05:30 | 04:04:25 | 0.152 | 2.3487 | 0.318 | 700.98 | 0.318 | 700.98 | 0 | 0 | 0.0007208 | 1589.16 | 0.0007208 | 1589.16 | 0 | 0 | 2023-05-11 06:37:34 | 0.000357 | 12.6676 | 27926.7098 | 0 | 关闭
548 | 1 | 5 | 恒流充电 | 02:06:00 | 04:04:55 | 0.152 | 2.3488 | 0.3192 | 703.77 | 0.3192 | 703.77 | 0 | 0 | 0.0007238 | 1595.72 | 0.0007238 | 1595.72 | 0 | 0 | 2023-05-11 06:38:04 | 0.0003571 | 12.6671 | 27925.73 | 0 | 关闭
549 | 1 | 5 | 恒流充电 | 02:06:30 | 04:05:25 | 0.152 | 2.349 | 0.3205 | 706.57 | 0.3205 | 706.57 | 0 | 0 | 0.0007268 | 1602.28 | 0.0007268 | 1602.28 | 0 | 0 | 2023-05-11 06:38:34 | 0.0003571 | 6.3337 | 13963.1099 | 0 | 关闭
550 | 1 | 5 | 恒流充电 | 02:07:00 | 04:05:55 | 0.152 | 2.3493 | 0.3218 | 709.36 | 0.3218 | 709.36 | 0 | 0 | 0.0007298 | 1608.84 | 0.0007298 | 1608.84 | 0 | 0 | 2023-05-11 06:39:04 | 0.0003571 | 4.2226 | 9309.0666 | 0 | 关闭
551 | 1 | 5 | 恒流充电 | 02:07:30 | 04:06:25 | 0.152 | 2.3495 | 0.323 | 712.15 | 0.323 | 712.15 | 0 | 0 | 0.0007327 | 1615.41 | 0.0007327 | 1615.41 | 0 | 0 | 2023-05-11 06:39:34 | 0.0003572 | 6.3336 | 13962.865 | 0 | 关闭
552 | 1 | 5 | 恒流充电 | 02:08:00 | 04:06:55 | 0.152 | 2.3498 | 0.3243 | 714.95 | 0.3243 | 714.95 | 0 | 0 | 0.0007357 | 1621.97 | 0.0007357 | 1621.97 | 0 | 0 | 2023-05-11 06:40:04 | 0.0003572 | 4.2225 | 9308.9033 | 0 | 关闭
553 | 1 | 5 | 恒流充电 | 02:08:30 | 04:07:25 | 0.152 | 2.3501 | 0.3256 | 717.74 | 0.3256 | 717.74 | 0 | 0 | 0.0007387 | 1628.53 | 0.0007387 | 1628.53 | 0 | 0 | 2023-05-11 06:40:34 | 0.0003572 | 4.2224 | 9308.5767 | 0 | 关闭
554 | 1 | 5 | 恒流充电 | 02:09:00 | 04:07:55 | 0.152 | 2.3503 | 0.3268 | 720.53 | 0.3268 | 720.53 | 0 | 0 | 0.0007417 | 1635.09 | 0.0007417 | 1635.09 | 0 | 0 | 2023-05-11 06:41:04 | 0.0003572 | 6.3338 | 13963.3549 | 0 | 关闭
555 | 1 | 5 | 恒流充电 | 02:09:30 | 04:08:25 | 0.152 | 2.3506 | 0.3281 | 723.32 | 0.3281 | 723.32 | 0 | 0 | 0.0007447 | 1641.66 | 0.0007447 | 1641.66 | 0 | 0 | 2023-05-11 06:41:34 | 0.0003573 | 4.2223 | 9308.4134 | 0 | 关闭
556 | 1 | 5 | 恒流充电 | 02:10:00 | 04:08:55 | 0.152 | 2.351 | 0.3294 | 726.12 | 0.3294 | 726.12 | 0 | 0 | 0.0007476 | 1648.22 | 0.0007476 | 1648.22 | 0 | 0 | 2023-05-11 06:42:04 | 0.0003574 | 3.1669 | 6981.6774 | 0 | 关闭
557 | 1 | 5 | 恒流充电 | 02:10:30 | 04:09:25 | 0.152 | 2.3512 | 0.3306 | 728.91 | 0.3306 | 728.91 | 0 | 0 | 0.0007506 | 1654.79 | 0.0007506 | 1654.79 | 0 | 0 | 2023-05-11 06:42:34 | 0.0003574 | 6.3336 | 13962.865 | 0 | 关闭
558 | 1 | 5 | 恒流充电 | 02:11:00 | 04:09:55 | 0.152 | 2.3515 | 0.3319 | 731.7 | 0.3319 | 731.7 | 0 | 0 | 0.0007536 | 1661.35 | 0.0007536 | 1661.35 | 0 | 0 | 2023-05-11 06:43:04 | 0.0003575 | 4.2224 | 9308.5767 | 0 | 关闭
559 | 1 | 5 | 恒流充电 | 02:11:30 | 04:10:25 | 0.152 | 2.3518 | 0.3332 | 734.49 | 0.3332 | 734.49 | 0 | 0 | 0.0007566 | 1667.92 | 0.0007566 | 1667.92 | 0 | 0 | 2023-05-11 06:43:34 | 0.0003575 | 4.2225 | 9308.9033 | 0 | 关闭
560 | 1 | 5 | 恒流充电 | 02:12:00 | 04:10:55 | 0.152 | 2.3522 | 0.3344 | 737.29 | 0.3344 | 737.29 | 0 | 0 | 0.0007595 | 1674.49 | 0.0007595 | 1674.49 | 0 | 0 | 2023-05-11 06:44:04 | 0.0003576 | 3.1668 | 6981.4325 | 0 | 关闭
561 | 1 | 5 | 恒流充电 | 02:12:30 | 04:11:25 | 0.152 | 2.3525 | 0.3357 | 740.08 | 0.3357 | 740.08 | 0 | 0 | 0.0007625 | 1681.06 | 0.0007625 | 1681.06 | 0 | 0 | 2023-05-11 06:44:34 | 0.0003576 | 4.2225 | 9308.9033 | 0 | 关闭
562 | 1 | 5 | 恒流充电 | 02:13:00 | 04:11:55 | 0.152 | 2.3528 | 0.337 | 742.87 | 0.337 | 742.87 | 0 | 0 | 0.0007655 | 1687.63 | 0.0007655 | 1687.63 | 0 | 0 | 2023-05-11 06:45:04 | 0.0003576 | 4.2225 | 9308.9033 | 0 | 关闭
563 | 1 | 5 | 恒流充电 | 02:13:30 | 04:12:25 | 0.152 | 2.353 | 0.3382 | 745.66 | 0.3382 | 745.66 | 0 | 0 | 0.0007685 | 1694.2 | 0.0007685 | 1694.2 | 0 | 0 | 2023-05-11 06:45:34 | 0.0003577 | 6.3338 | 13963.3549 | 0 | 关闭
564 | 1 | 5 | 恒流充电 | 02:14:00 | 04:12:55 | 0.152 | 2.3534 | 0.3395 | 748.46 | 0.3395 | 748.46 | 0 | 0 | 0.0007715 | 1700.77 | 0.0007715 | 1700.77 | 0 | 0 | 2023-05-11 06:46:04 | 0.0003577 | 3.1668 | 6981.555 | 0 | 关闭
565 | 1 | 5 | 恒流充电 | 02:14:30 | 04:13:25 | 0.152 | 2.3537 | 0.3408 | 751.25 | 0.3408 | 751.25 | 0 | 0 | 0.0007745 | 1707.34 | 0.0007745 | 1707.34 | 0 | 0 | 2023-05-11 06:46:34 | 0.0003578 | 4.2224 | 9308.74 | 0 | 关闭
566 | 1 | 5 | 恒流充电 | 02:15:00 | 04:13:55 | 0.152 | 2.3541 | 0.342 | 754.04 | 0.342 | 754.04 | 0 | 0 | 0.0007774 | 1713.92 | 0.0007774 | 1713.92 | 0 | 0 | 2023-05-11 06:47:04 | 0.0003578 | 3.1669 | 6981.7999 | 0 | 关闭
567 | 1 | 5 | 恒流充电 | 02:15:30 | 04:14:25 | 0.152 | 2.3545 | 0.3433 | 756.83 | 0.3433 | 756.83 | 0 | 0 | 0.0007804 | 1720.49 | 0.0007804 | 1720.49 | 0 | 0 | 2023-05-11 06:47:34 | 0.0003579 | 3.1668 | 6981.4325 | 0 | 关闭
568 | 1 | 5 | 恒流充电 | 02:16:00 | 04:14:55 | 0.152 | 2.3549 | 0.3446 | 759.63 | 0.3446 | 759.63 | 0 | 0 | 0.0007834 | 1727.07 | 0.0007834 | 1727.07 | 0 | 0 | 2023-05-11 06:48:04 | 0.000358 | 3.1668 | 6981.4325 | 0 | 关闭
569 | 1 | 5 | 恒流充电 | 02:16:30 | 04:15:25 | 0.152 | 2.3553 | 0.3458 | 762.42 | 0.3458 | 762.42 | 0 | 0 | 0.0007864 | 1733.64 | 0.0007864 | 1733.64 | 0 | 0 | 2023-05-11 06:48:34 | 0.000358 | 3.1669 | 6981.6774 | 0 | 关闭
570 | 1 | 5 | 恒流充电 | 02:17:00 | 04:15:55 | 0.152 | 2.3556 | 0.3471 | 765.21 | 0.3471 | 765.21 | 0 | 0 | 0.0007894 | 1740.22 | 0.0007894 | 1740.22 | 0 | 0 | 2023-05-11 06:49:04 | 0.0003581 | 4.2224 | 9308.5767 | 0 | 关闭
571 | 1 | 5 | 恒流充电 | 02:17:30 | 04:16:25 | 0.152 | 2.356 | 0.3484 | 768.01 | 0.3484 | 768.01 | 0 | 0 | 0.0007923 | 1746.8 | 0.0007923 | 1746.8 | 0 | 0 | 2023-05-11 06:49:34 | 0.0003581 | 3.167 | 6981.9224 | 0 | 关闭
572 | 1 | 5 | 恒流充电 | 02:18:00 | 04:16:55 | 0.152 | 2.3565 | 0.3496 | 770.8 | 0.3496 | 770.8 | 0 | 0 | 0.0007953 | 1753.38 | 0.0007953 | 1753.38 | 0 | 0 | 2023-05-11 06:50:04 | 0.0003582 | 2.5334 | 5585.048 | 0 | 关闭
573 | 1 | 5 | 恒流充电 | 02:18:30 | 04:17:25 | 0.152 | 2.3568 | 0.3509 | 773.59 | 0.3509 | 773.59 | 0 | 0 | 0.0007983 | 1759.96 | 0.0007983 | 1759.96 | 0 | 0 | 2023-05-11 06:50:34 | 0.0003583 | 4.2226 | 9309.0666 | 0 | 关闭
574 | 1 | 5 | 恒流充电 | 02:19:00 | 04:17:55 | 0.152 | 2.3573 | 0.3522 | 776.38 | 0.3522 | 776.38 | 0 | 0 | 0.0008013 | 1766.55 | 0.0008013 | 1766.55 | 0 | 0 | 2023-05-11 06:51:04 | 0.0003583 | 2.5334 | 5585.048 | 0 | 关闭
575 | 1 | 5 | 恒流充电 | 02:19:30 | 04:18:25 | 0.152 | 2.3578 | 0.3534 | 779.18 | 0.3534 | 779.18 | 0 | 0 | 0.0008043 | 1773.13 | 0.0008043 | 1773.13 | 0 | 0 | 2023-05-11 06:51:34 | 0.0003584 | 2.5335 | 5585.244 | 0 | 关闭
576 | 1 | 5 | 恒流充电 | 02:20:00 | 04:18:55 | 0.152 | 2.3582 | 0.3547 | 781.97 | 0.3547 | 781.97 | 0 | 0 | 0.0008073 | 1779.71 | 0.0008073 | 1779.71 | 0 | 0 | 2023-05-11 06:52:04 | 0.0003585 | 3.167 | 6981.9224 | 0 | 关闭
577 | 1 | 5 | 恒流充电 | 02:20:30 | 04:19:25 | 0.152 | 2.3587 | 0.356 | 784.76 | 0.356 | 784.76 | 0 | 0 | 0.0008103 | 1786.3 | 0.0008103 | 1786.3 | 0 | 0 | 2023-05-11 06:52:34 | 0.0003585 | 2.5334 | 5585.146 | 0 | 关闭
578 | 1 | 5 | 恒流充电 | 02:21:00 | 04:19:55 | 0.152 | 2.3591 | 0.3572 | 787.55 | 0.3572 | 787.55 | 0 | 0 | 0.0008133 | 1792.89 | 0.0008133 | 1792.89 | 0 | 0 | 2023-05-11 06:53:04 | 0.0003586 | 3.1669 | 6981.7999 | 0 | 关闭
579 | 1 | 5 | 恒流充电 | 02:21:30 | 04:20:25 | 0.152 | 2.3596 | 0.3585 | 790.35 | 0.3585 | 790.35 | 0 | 0 | 0.0008162 | 1799.48 | 0.0008162 | 1799.48 | 0 | 0 | 2023-05-11 06:53:34 | 0.0003586 | 2.5334 | 5585.146 | 0 | 关闭
580 | 1 | 5 | 恒流充电 | 02:22:00 | 04:20:55 | 0.152 | 2.3601 | 0.3598 | 793.14 | 0.3598 | 793.14 | 0 | 0 | 0.0008192 | 1806.07 | 0.0008192 | 1806.07 | 0 | 0 | 2023-05-11 06:54:04 | 0.0003588 | 2.5335 | 5585.244 | 0 | 关闭
581 | 1 | 5 | 恒流充电 | 02:22:30 | 04:21:25 | 0.152 | 2.3606 | 0.361 | 795.93 | 0.361 | 795.93 | 0 | 0 | 0.0008222 | 1812.66 | 0.0008222 | 1812.66 | 0 | 0 | 2023-05-11 06:54:34 | 0.0003588 | 2.5335 | 5585.342 | 0 | 关闭
582 | 1 | 5 | 恒流充电 | 02:23:00 | 04:21:55 | 0.152 | 2.3612 | 0.3623 | 798.72 | 0.3623 | 798.72 | 0 | 0 | 0.0008252 | 1819.25 | 0.0008252 | 1819.25 | 0 | 0 | 2023-05-11 06:55:04 | 0.0003589 | 2.1112 | 4654.2883 | 0 | 关闭
583 | 1 | 5 | 恒流充电 | 02:23:30 | 04:22:25 | 0.152 | 2.3616 | 0.3636 | 801.52 | 0.3636 | 801.52 | 0 | 0 | 0.0008282 | 1825.85 | 0.0008282 | 1825.85 | 0 | 0 | 2023-05-11 06:55:34 | 0.000359 | 3.1669 | 6981.6774 | 0 | 关闭
584 | 1 | 5 | 恒流充电 | 02:24:00 | 04:22:55 | 0.152 | 2.3621 | 0.3648 | 804.31 | 0.3648 | 804.31 | 0 | 0 | 0.0008312 | 1832.44 | 0.0008312 | 1832.44 | 0 | 0 | 2023-05-11 06:56:04 | 0.000359 | 2.5334 | 5585.146 | 0 | 关闭
585 | 1 | 5 | 恒流充电 | 02:24:30 | 04:23:25 | 0.152 | 2.3627 | 0.3661 | 807.1 | 0.3661 | 807.1 | 0 | 0 | 0.0008342 | 1839.04 | 0.0008342 | 1839.04 | 0 | 0 | 2023-05-11 06:56:34 | 0.0003591 | 2.1113 | 4654.4516 | 0 | 关闭
586 | 1 | 5 | 恒流充电 | 02:25:00 | 04:23:55 | 0.152 | 2.3632 | 0.3674 | 809.89 | 0.3674 | 809.89 | 0 | 0 | 0.0008372 | 1845.64 | 0.0008372 | 1845.64 | 0 | 0 | 2023-05-11 06:57:04 | 0.0003592 | 2.5333 | 5584.95 | 0 | 关闭
587 | 1 | 5 | 恒流充电 | 02:25:30 | 04:24:25 | 0.152 | 2.3637 | 0.3686 | 812.69 | 0.3686 | 812.69 | 0 | 0 | 0.0008402 | 1852.24 | 0.0008402 | 1852.24 | 0 | 0 | 2023-05-11 06:57:34 | 0.0003593 | 2.5335 | 5585.244 | 0 | 关闭
588 | 1 | 5 | 恒流充电 | 02:26:00 | 04:24:55 | 0.152 | 2.3643 | 0.3699 | 815.48 | 0.3699 | 815.48 | 0 | 0 | 0.0008432 | 1858.84 | 0.0008432 | 1858.84 | 0 | 0 | 2023-05-11 06:58:04 | 0.0003594 | 2.1112 | 4654.37 | 0 | 关闭
589 | 1 | 5 | 恒流充电 | 02:26:30 | 04:25:25 | 0.152 | 2.3649 | 0.3712 | 818.27 | 0.3712 | 818.27 | 0 | 0 | 0.0008462 | 1865.44 | 0.0008462 | 1865.44 | 0 | 0 | 2023-05-11 06:58:34 | 0.0003595 | 2.1113 | 4654.4516 | 0 | 关闭
590 | 1 | 5 | 恒流充电 | 02:27:00 | 04:25:55 | 0.152 | 2.3655 | 0.3724 | 821.06 | 0.3724 | 821.06 | 0 | 0 | 0.0008492 | 1872.05 | 0.0008492 | 1872.05 | 0 | 0 | 2023-05-11 06:59:04 | 0.0003596 | 2.1112 | 4654.2883 | 0 | 关闭
591 | 1 | 5 | 恒流充电 | 02:27:30 | 04:26:25 | 0.152 | 2.366 | 0.3737 | 823.86 | 0.3737 | 823.86 | 0 | 0 | 0.0008522 | 1878.65 | 0.0008522 | 1878.65 | 0 | 0 | 2023-05-11 06:59:34 | 0.0003597 | 2.5334 | 5585.146 | 0 | 关闭
592 | 1 | 5 | 恒流充电 | 02:28:00 | 04:26:55 | 0.152 | 2.3666 | 0.375 | 826.65 | 0.375 | 826.65 | 0 | 0 | 0.0008552 | 1885.26 | 0.0008552 | 1885.26 | 0 | 0 | 2023-05-11 07:00:04 | 0.0003597 | 2.1113 | 4654.4516 | 0 | 关闭
593 | 1 | 5 | 恒流充电 | 02:28:30 | 04:27:25 | 0.152 | 2.3672 | 0.3762 | 829.44 | 0.3762 | 829.44 | 0 | 0 | 0.0008582 | 1891.87 | 0.0008582 | 1891.87 | 0 | 0 | 2023-05-11 07:00:34 | 0.0003598 | 2.1112 | 4654.2883 | 0 | 关闭
594 | 1 | 5 | 恒流充电 | 02:29:00 | 04:27:55 | 0.152 | 2.3679 | 0.3775 | 832.24 | 0.3775 | 832.24 | 0 | 0 | 0.0008612 | 1898.48 | 0.0008612 | 1898.48 | 0 | 0 | 2023-05-11 07:01:04 | 0.0003599 | 1.8096 | 3989.39 | 0 | 关闭
595 | 1 | 5 | 恒流充电 | 02:29:30 | 04:28:25 | 0.152 | 2.3686 | 0.3788 | 835.03 | 0.3788 | 835.03 | 0 | 0 | 0.0008642 | 1905.1 | 0.0008642 | 1905.1 | 0 | 0 | 2023-05-11 07:01:34 | 0.00036 | 1.8097 | 3989.53 | 0 | 关闭
596 | 1 | 5 | 恒流充电 | 02:30:00 | 04:28:55 | 0.152 | 2.3693 | 0.38 | 837.82 | 0.38 | 837.82 | 0 | 0 | 0.0008672 | 1911.71 | 0.0008672 | 1911.71 | 0 | 0 | 2023-05-11 07:02:04 | 0.0003602 | 1.8097 | 3989.6699 | 0 | 关闭
597 | 1 | 5 | 恒流充电 | 02:30:30 | 04:29:25 | 0.152 | 2.37 | 0.3813 | 840.61 | 0.3813 | 840.61 | 0 | 0 | 0.0008702 | 1918.33 | 0.0008702 | 1918.33 | 0 | 0 | 2023-05-11 07:02:34 | 0.0003603 | 1.8097 | 3989.53 | 0 | 关闭
598 | 1 | 5 | 恒流充电 | 02:31:00 | 04:29:55 | 0.152 | 2.3707 | 0.3826 | 843.41 | 0.3826 | 843.41 | 0 | 0 | 0.0008732 | 1924.95 | 0.0008732 | 1924.95 | 0 | 0 | 2023-05-11 07:03:04 | 0.0003604 | 1.8097 | 3989.53 | 0 | 关闭
599 | 1 | 5 | 恒流充电 | 02:31:30 | 04:30:25 | 0.152 | 2.3714 | 0.3838 | 846.2 | 0.3838 | 846.2 | 0 | 0 | 0.0008762 | 1931.57 | 0.0008762 | 1931.57 | 0 | 0 | 2023-05-11 07:03:34 | 0.0003605 | 1.8097 | 3989.53 | 0 | 关闭
600 | 1 | 5 | 恒流充电 | 02:32:00 | 04:30:55 | 0.152 | 2.3722 | 0.3851 | 848.99 | 0.3851 | 848.99 | 0 | 0 | 0.0008792 | 1938.2 | 0.0008792 | 1938.2 | 0 | 0 | 2023-05-11 07:04:04 | 0.0003606 | 1.5834 | 3490.8387 | 0 | 关闭
601 | 1 | 5 | 恒流充电 | 02:32:30 | 04:31:25 | 0.152 | 2.3731 | 0.3864 | 851.78 | 0.3864 | 851.78 | 0 | 0 | 0.0008822 | 1944.82 | 0.0008822 | 1944.82 | 0 | 0 | 2023-05-11 07:04:34 | 0.0003607 | 1.4075 | 3102.9678 | 0 | 关闭
602 | 1 | 5 | 恒流充电 | 02:33:00 | 04:31:55 | 0.152 | 2.3739 | 0.3876 | 854.58 | 0.3876 | 854.58 | 0 | 0 | 0.0008852 | 1951.45 | 0.0008852 | 1951.45 | 0 | 0 | 2023-05-11 07:05:04 | 0.0003608 | 1.5836 | 3491.0837 | 0 | 关闭
603 | 1 | 5 | 恒流充电 | 02:33:30 | 04:32:25 | 0.152 | 2.3749 | 0.3889 | 857.37 | 0.3889 | 857.37 | 0 | 0 | 0.0008882 | 1958.08 | 0.0008882 | 1958.08 | 0 | 0 | 2023-05-11 07:05:34 | 0.000361 | 1.2668 | 2792.671 | 0 | 关闭
604 | 1 | 5 | 恒流充电 | 02:34:00 | 04:32:55 | 0.152 | 2.3759 | 0.3902 | 860.16 | 0.3902 | 860.16 | 0 | 0 | 0.0008912 | 1964.71 | 0.0008912 | 1964.71 | 0 | 0 | 2023-05-11 07:06:04 | 0.0003612 | 1.2667 | 2792.573 | 0 | 关闭
605 | 1 | 5 | 恒流充电 | 02:34:30 | 04:33:25 | 0.152 | 2.3768 | 0.3914 | 862.95 | 0.3914 | 862.95 | 0 | 0 | 0.0008942 | 1971.35 | 0.0008942 | 1971.35 | 0 | 0 | 2023-05-11 07:06:34 | 0.0003613 | 1.4075 | 3102.9678 | 0 | 关闭
606 | 1 | 5 | 恒流充电 | 02:35:00 | 04:33:55 | 0.152 | 2.378 | 0.3927 | 865.75 | 0.3927 | 865.75 | 0 | 0 | 0.0008972 | 1977.99 | 0.0008972 | 1977.99 | 0 | 0 | 2023-05-11 07:07:04 | 0.0003615 | 1.0557 | 2327.3075 | 0 | 关闭
607 | 1 | 5 | 恒流充电 | 02:35:30 | 04:34:25 | 0.152 | 2.3791 | 0.394 | 868.54 | 0.394 | 868.54 | 0 | 0 | 0.0009002 | 1984.63 | 0.0009002 | 1984.63 | 0 | 0 | 2023-05-11 07:07:34 | 0.0003616 | 1.1516 | 2538.8809 | 0 | 关闭
608 | 1 | 5 | 恒流充电 | 02:36:00 | 04:34:55 | 0.152 | 2.3803 | 0.3952 | 871.33 | 0.3952 | 871.33 | 0 | 0 | 0.0009032 | 1991.28 | 0.0009032 | 1991.28 | 0 | 0 | 2023-05-11 07:08:04 | 0.0003619 | 1.0556 | 2327.1442 | 0 | 关闭
609 | 1 | 5 | 恒流充电 | 02:36:30 | 04:35:25 | 0.152 | 2.3816 | 0.3965 | 874.13 | 0.3965 | 874.13 | 0 | 0 | 0.0009063 | 1997.93 | 0.0009063 | 1997.93 | 0 | 0 | 2023-05-11 07:08:34 | 0.000362 | 0.9744 | 2148.2084 | 0 | 关闭
610 | 1 | 5 | 恒流充电 | 02:37:00 | 04:35:55 | 0.152 | 2.3829 | 0.3978 | 876.92 | 0.3978 | 876.92 | 0 | 0 | 0.0009093 | 2004.58 | 0.0009093 | 2004.58 | 0 | 0 | 2023-05-11 07:09:04 | 0.0003622 | 0.9745 | 2148.3592 | 0 | 关闭
611 | 1 | 5 | 恒流充电 | 02:37:30 | 04:36:25 | 0.152 | 2.3845 | 0.399 | 879.71 | 0.399 | 879.71 | 0 | 0 | 0.0009123 | 2011.24 | 0.0009123 | 2011.24 | 0 | 0 | 2023-05-11 07:09:34 | 0.0003624 | 0.7917 | 1745.3581 | 0 | 关闭
612 | 1 | 5 | 恒流充电 | 02:38:00 | 04:36:55 | 0.152 | 2.3861 | 0.4003 | 882.5 | 0.4003 | 882.5 | 0 | 0 | 0.0009153 | 2017.9 | 0.0009153 | 2017.9 | 0 | 0 | 2023-05-11 07:10:04 | 0.0003627 | 0.7918 | 1745.4806 | 0 | 关闭
613 | 1 | 5 | 恒流充电 | 02:38:30 | 04:37:25 | 0.152 | 2.3878 | 0.4016 | 885.3 | 0.4016 | 885.3 | 0 | 0 | 0.0009183 | 2024.57 | 0.0009183 | 2024.57 | 0 | 0 | 2023-05-11 07:10:34 | 0.000363 | 0.7452 | 1642.7476 | 0 | 关闭
614 | 1 | 5 | 恒流充电 | 02:39:00 | 04:37:55 | 0.152 | 2.3896 | 0.4028 | 888.09 | 0.4028 | 888.09 | 0 | 0 | 0.0009214 | 2031.24 | 0.0009214 | 2031.24 | 0 | 0 | 2023-05-11 07:11:04 | 0.0003632 | 0.7037 | 1551.4294 | 0 | 关闭
615 | 1 | 5 | 恒流充电 | 02:39:30 | 04:38:25 | 0.152 | 2.3917 | 0.4041 | 890.88 | 0.4041 | 890.88 | 0 | 0 | 0.0009244 | 2037.91 | 0.0009244 | 2037.91 | 0 | 0 | 2023-05-11 07:11:34 | 0.0003635 | 0.6032 | 1329.89 | 0 | 关闭
616 | 1 | 5 | 恒流充电 | 02:40:00 | 04:38:55 | 0.152 | 2.3939 | 0.4054 | 893.67 | 0.4054 | 893.67 | 0 | 0 | 0.0009274 | 2044.59 | 0.0009274 | 2044.59 | 0 | 0 | 2023-05-11 07:12:04 | 0.0003639 | 0.5758 | 1269.3959 | 0 | 关闭
617 | 1 | 5 | 恒流充电 | 02:40:30 | 04:39:25 | 0.152 | 2.3965 | 0.4066 | 896.47 | 0.4066 | 896.47 | 0 | 0 | 0.0009305 | 2051.28 | 0.0009305 | 2051.28 | 0 | 0 | 2023-05-11 07:12:34 | 0.0003643 | 0.4872 | 1074.1419 | 0 | 关闭
618 | 1 | 5 | 恒流充电 | 02:41:00 | 04:39:55 | 0.152 | 2.3994 | 0.4079 | 899.26 | 0.4079 | 899.26 | 0 | 0 | 0.0009335 | 2057.98 | 0.0009335 | 2057.98 | 0 | 0 | 2023-05-11 07:13:04 | 0.0003647 | 0.4368 | 962.9562 | 0 | 关闭
619 | 1 | 5 | 恒流充电 | 02:41:30 | 04:40:25 | 0.152 | 2.4029 | 0.4092 | 902.05 | 0.4092 | 902.05 | 0 | 0 | 0.0009365 | 2064.69 | 0.0009365 | 2064.69 | 0 | 0 | 2023-05-11 07:13:34 | 0.0003653 | 0.3619 | 797.906 | 0 | 关闭
620 | 1 | 5 | 恒流充电 | 02:42:00 | 04:40:55 | 0.152 | 2.407 | 0.4104 | 904.85 | 0.4104 | 904.85 | 0 | 0 | 0.0009396 | 2071.4 | 0.0009396 | 2071.4 | 0 | 0 | 2023-05-11 07:14:04 | 0.0003659 | 0.309 | 681.1393 | 0 | 关闭
621 | 1 | 5 | 恒流充电 | 02:42:30 | 04:41:25 | 0.152 | 2.4122 | 0.4117 | 907.64 | 0.4117 | 907.64 | 0 | 0 | 0.0009426 | 2078.13 | 0.0009426 | 2078.13 | 0 | 0 | 2023-05-11 07:14:34 | 0.0003667 | 0.2436 | 537.0521 | 0 | 关闭
622 | 1 | 5 | 恒流充电 | 02:43:00 | 04:41:55 | 0.152 | 2.419 | 0.413 | 910.43 | 0.413 | 910.43 | 0 | 0 | 0.0009457 | 2084.88 | 0.0009457 | 2084.88 | 0 | 0 | 2023-05-11 07:15:04 | 0.0003677 | 0.1863 | 410.7013 | 0 | 关闭
623 | 1 | 5 | 恒流充电 | 02:43:29 | 04:42:25 | 0.152 | 2.429 | 0.4142 | 913.15 | 0.4142 | 913.15 | 0 | 0 | 0.0009487 | 2091.46 | 0.0009487 | 2091.46 | 0 | 0 | 2023-05-11 07:15:34 | 0.0003692 | 0.1233 | 271.8205 | 0 | 关闭
624 | 1 | 5 | 恒流充电 | 02:43:30 | 04:42:25 | 0.152 | 2.4293 | 0.4142 | 913.22 | 0.4142 | 913.22 | 0 | 0 | 0.0009488 | 2091.65 | 0.0009488 | 2091.65 | 0 | 0 | 2023-05-11 07:15:34 | 0.0003693 | 0.1124 | 247.8934 | 0 | 关闭
625 | 1 | 5 | 恒流充电 | 02:43:48 | 04:42:44 | 0.152 | 2.4394 | 0.415 | 914.96 | 0.415 | 914.96 | 0 | 0 | 0.0009507 | 2095.88 | 0.0009507 | 2095.88 | 0 | 0 | 2023-05-11 07:15:53 | 0.0003708 | 0.0782 | 172.3603 | 0 | 关闭
626 | 1 | 5 | 恒流充电 | 02:44:00 | 04:42:55 | 0.152 | 2.4483 | 0.4155 | 916.02 | 0.4155 | 916.02 | 0 | 0 | 0.0009519 | 2098.45 | 0.0009519 | 2098.45 | 0 | 0 | 2023-05-11 07:16:04 | 0.0003722 | 0.0536 | 118.1834 | 0 | 关闭
627 | 1 | 5 | 恒流充电 | 02:44:09 | 04:43:05 | 0.152 | 2.4584 | 0.4159 | 916.87 | 0.4159 | 916.87 | 0 | 0 | 0.0009528 | 2100.55 | 0.0009528 | 2100.55 | 0 | 0 | 2023-05-11 07:16:14 | 0.0003737 | 0.0385 | 84.788 | 0 | 关闭
628 | 1 | 5 | 恒流充电 | 02:44:16 | 04:43:12 | 0.152 | 2.4684 | 0.4162 | 917.52 | 0.4162 | 917.52 | 0 | 0 | 0.0009535 | 2102.16 | 0.0009535 | 2102.16 | 0 | 0 | 2023-05-11 07:16:21 | 0.0003752 | 0.0296 | 65.1675 | 0 | 关闭
629 | 1 | 5 | 恒流充电 | 02:44:22 | 04:43:18 | 0.152 | 2.4785 | 0.4164 | 918.09 | 0.4164 | 918.09 | 0 | 0 | 0.0009542 | 2103.56 | 0.0009542 | 2103.56 | 0 | 0 | 2023-05-11 07:16:27 | 0.0003768 | 0.0255 | 56.2278 | 0 | 关闭
630 | 1 | 5 | 恒流充电 | 02:44:28 | 04:43:24 | 0.152 | 2.4886 | 0.4167 | 918.64 | 0.4167 | 918.64 | 0 | 0 | 0.0009548 | 2104.93 | 0.0009548 | 2104.93 | 0 | 0 | 2023-05-11 07:16:33 | 0.0003783 | 0.0247 | 54.3846 | 0 | 关闭
631 | 1 | 5 | 恒流充电 | 02:44:30 | 04:43:25 | 0.152 | 2.4916 | 0.4168 | 918.81 | 0.4168 | 918.81 | 0 | 0 | 0.000955 | 2105.34 | 0.000955 | 2105.34 | 0 | 0 | 2023-05-11 07:16:34 | 0.0003787 | 0.0253 | 55.8495 | 0 | 关闭
632 | 1 | 5 | 恒流充电 | 02:44:36 | 04:43:31 | 0.152 | 2.5016 | 0.417 | 919.38 | 0.417 | 919.38 | 0 | 0 | 0.0009556 | 2106.76 | 0.0009556 | 2106.76 | 0 | 0 | 2023-05-11 07:16:40 | 0.0003802 | 0.0258 | 56.7705 | 0 | 关闭
633 | 1 | 5 | 恒流充电 | 02:44:42 | 04:43:38 | 0.152 | 2.5116 | 0.4173 | 919.97 | 0.4173 | 919.97 | 0 | 0 | 0.0009563 | 2108.26 | 0.0009563 | 2108.26 | 0 | 0 | 2023-05-11 07:16:47 | 0.0003818 | 0.027 | 59.5826 | 0 | 关闭
634 | 1 | 5 | 恒流充电 | 02:44:49 | 04:43:44 | 0.152 | 2.5216 | 0.4176 | 920.58 | 0.4176 | 920.58 | 0 | 0 | 0.000957 | 2109.78 | 0.000957 | 2109.78 | 0 | 0 | 2023-05-11 07:16:53 | 0.0003833 | 0.0274 | 60.5134 | 0 | 关闭
635 | 1 | 5 | 恒流充电 | 02:44:55 | 04:43:51 | 0.152 | 2.5316 | 0.4178 | 921.17 | 0.4178 | 921.17 | 0 | 0 | 0.0009577 | 2111.28 | 0.0009577 | 2111.28 | 0 | 0 | 2023-05-11 07:17:00 | 0.0003848 | 0.027 | 59.5728 | 0 | 关闭
636 | 1 | 5 | 恒流充电 | 02:45:00 | 04:43:55 | 0.152 | 2.5389 | 0.418 | 921.6 | 0.418 | 921.6 | 0 | 0 | 0.0009582 | 2112.37 | 0.0009582 | 2112.37 | 0 | 0 | 2023-05-11 07:17:04 | 0.0003859 | 0.0266 | 58.6547 | 0 | 关闭
637 | 1 | 5 | 恒流充电 | 02:45:06 | 04:44:02 | 0.152 | 2.5489 | 0.4183 | 922.18 | 0.4183 | 922.18 | 0 | 0 | 0.0009588 | 2113.84 | 0.0009588 | 2113.84 | 0 | 0 | 2023-05-11 07:17:11 | 0.0003875 | 0.0262 | 57.7209 | 0 | 关闭
638 | 1 | 5 | 恒流充电 | 02:45:12 | 04:44:08 | 0.152 | 2.5589 | 0.4186 | 922.74 | 0.4186 | 922.74 | 0 | 0 | 0.0009595 | 2115.26 | 0.0009595 | 2115.26 | 0 | 0 | 2023-05-11 07:17:17 | 0.000389 | 0.0253 | 55.8691 | 0 | 关闭
639 | 1 | 5 | 恒流充电 | 02:45:18 | 04:44:14 | 0.152 | 2.569 | 0.4188 | 923.3 | 0.4188 | 923.3 | 0 | 0 | 0.0009601 | 2116.7 | 0.0009601 | 2116.7 | 0 | 0 | 2023-05-11 07:17:23 | 0.0003906 | 0.0251 | 55.2868 | 0 | 关闭
640 | 1 | 5 | 恒流充电 | 02:45:24 | 04:44:19 | 0.152 | 2.579 | 0.4191 | 923.84 | 0.4191 | 923.84 | 0 | 0 | 0.0009608 | 2118.11 | 0.0009608 | 2118.11 | 0 | 0 | 2023-05-11 07:17:28 | 0.000392 | 0.0249 | 54.9285 | 0 | 关闭
641 | 1 | 5 | 恒流充电 | 02:45:30 | 04:44:25 | 0.152 | 2.589 | 0.4193 | 924.39 | 0.4193 | 924.39 | 0 | 0 | 0.0009614 | 2119.53 | 0.0009614 | 2119.53 | 0 | 0 | 2023-05-11 07:17:34 | 0.0003935 | 0.0249 | 54.9187 | 0 | 关闭
642 | 1 | 5 | 恒流充电 | 02:45:36 | 04:44:31 | 0.152 | 2.599 | 0.4196 | 924.95 | 0.4196 | 924.95 | 0 | 0 | 0.0009621 | 2120.98 | 0.0009621 | 2120.98 | 0 | 0 | 2023-05-11 07:17:40 | 0.0003951 | 0.0253 | 55.8495 | 0 | 关闭
643 | 1 | 5 | 恒流充电 | 02:45:42 | 04:44:37 | 0.152 | 2.6091 | 0.4198 | 925.52 | 0.4198 | 925.52 | 0 | 0 | 0.0009627 | 2122.46 | 0.0009627 | 2122.46 | 0 | 0 | 2023-05-11 07:17:46 | 0.0003966 | 0.0255 | 56.2375 | 0 | 关闭
644 | 1 | 5 | 恒流充电 | 02:45:48 | 04:44:43 | 0.152 | 2.6191 | 0.4201 | 926.08 | 0.4201 | 926.08 | 0 | 0 | 0.0009634 | 2123.92 | 0.0009634 | 2123.92 | 0 | 0 | 2023-05-11 07:17:52 | 0.0003981 | 0.0253 | 55.8495 | 0 | 关闭
645 | 1 | 5 | 恒流充电 | 02:45:54 | 04:44:50 | 0.152 | 2.6291 | 0.4203 | 926.65 | 0.4203 | 926.65 | 0 | 0 | 0.0009641 | 2125.41 | 0.0009641 | 2125.41 | 0 | 0 | 2023-05-11 07:17:59 | 0.0003996 | 0.0258 | 56.7803 | 0 | 关闭
646 | 1 | 5 | 恒流充电 | 02:46:00 | 04:44:55 | 0.152 | 2.6385 | 0.4206 | 927.19 | 0.4206 | 927.19 | 0 | 0 | 0.0009647 | 2126.83 | 0.0009647 | 2126.83 | 0 | 0 | 2023-05-11 07:18:04 | 0.0004011 | 0.0261 | 57.4443 | 0 | 关闭
647 | 1 | 5 | 恒流充电 | 02:46:06 | 04:45:02 | 0.152 | 2.6486 | 0.4208 | 927.76 | 0.4208 | 927.76 | 0 | 0 | 0.0009654 | 2128.36 | 0.0009654 | 2128.36 | 0 | 0 | 2023-05-11 07:18:11 | 0.0004026 | 0.0259 | 57.1398 | 0 | 关闭
648 | 1 | 5 | 恒流充电 | 02:46:12 | 04:45:08 | 0.152 | 2.6587 | 0.4211 | 928.36 | 0.4211 | 928.36 | 0 | 0 | 0.0009661 | 2129.94 | 0.0009661 | 2129.94 | 0 | 0 | 2023-05-11 07:18:17 | 0.0004041 | 0.0268 | 58.9733 | 0 | 关闭
649 | 1 | 5 | 恒流充电 | 02:46:19 | 04:45:14 | 0.152 | 2.6688 | 0.4214 | 928.96 | 0.4214 | 928.96 | 0 | 0 | 0.0009669 | 2131.55 | 0.0009669 | 2131.55 | 0 | 0 | 2023-05-11 07:18:23 | 0.0004057 | 0.0272 | 59.9143 | 0 | 关闭
650 | 1 | 5 | 恒流充电 | 02:46:25 | 04:45:21 | 0.152 | 2.6788 | 0.4217 | 929.58 | 0.4217 | 929.58 | 0 | 0 | 0.0009676 | 2133.19 | 0.0009676 | 2133.19 | 0 | 0 | 2023-05-11 07:18:30 | 0.0004072 | 0.0279 | 61.4442 | 0 | 关闭
651 | 1 | 5 | 恒流充电 | 02:46:30 | 04:45:25 | 0.152 | 2.6852 | 0.4218 | 929.98 | 0.4218 | 929.98 | 0 | 0 | 0.0009681 | 2134.26 | 0.0009681 | 2134.26 | 0 | 0 | 2023-05-11 07:18:34 | 0.0004082 | 0.0284 | 62.5398 | 0 | 关闭
652 | 1 | 5 | 恒流充电 | 02:46:36 | 04:45:32 | 0.152 | 2.6953 | 0.4221 | 930.62 | 0.4221 | 930.62 | 0 | 0 | 0.0009689 | 2135.99 | 0.0009689 | 2135.99 | 0 | 0 | 2023-05-11 07:18:41 | 0.0004097 | 0.0288 | 63.6007 | 0 | 关闭
653 | 1 | 5 | 恒流充电 | 02:46:44 | 04:45:39 | 0.152 | 2.7053 | 0.4224 | 931.28 | 0.4224 | 931.28 | 0 | 0 | 0.0009697 | 2137.78 | 0.0009697 | 2137.78 | 0 | 0 | 2023-05-11 07:18:48 | 0.0004113 | 0.03 | 66.0886 | 0 | 关闭
654 | 1 | 5 | 恒流充电 | 02:46:51 | 04:45:47 | 0.152 | 2.7154 | 0.4227 | 931.97 | 0.4227 | 931.97 | 0 | 0 | 0.0009705 | 2139.64 | 0.0009705 | 2139.64 | 0 | 0 | 2023-05-11 07:18:56 | 0.0004128 | 0.0309 | 68.1991 | 0 | 关闭
655 | 1 | 5 | 恒流充电 | 02:46:59 | 04:45:54 | 0.152 | 2.7255 | 0.4231 | 932.69 | 0.4231 | 932.69 | 0 | 0 | 0.0009714 | 2141.59 | 0.0009714 | 2141.59 | 0 | 0 | 2023-05-11 07:19:03 | 0.0004143 | 0.0322 | 70.9736 | 0 | 关闭
656 | 1 | 5 | 恒流充电 | 02:47:00 | 04:45:55 | 0.152 | 2.7266 | 0.4231 | 932.77 | 0.4231 | 932.77 | 0 | 0 | 0.0009715 | 2141.82 | 0.0009715 | 2141.82 | 0 | 0 | 2023-05-11 07:19:04 | 0.0004145 | 0.0345 | 76.1584 | 0 | 关闭
657 | 1 | 5 | 恒流充电 | 02:47:07 | 04:46:03 | 0.152 | 2.7366 | 0.4234 | 933.51 | 0.4234 | 933.51 | 0 | 0 | 0.0009724 | 2143.83 | 0.0009724 | 2143.83 | 0 | 0 | 2023-05-11 07:19:12 | 0.000416 | 0.0334 | 73.545 | 0 | 关闭
658 | 1 | 5 | 恒流充电 | 02:47:16 | 04:46:11 | 0.152 | 2.7466 | 0.4238 | 934.27 | 0.4238 | 934.27 | 0 | 0 | 0.0009734 | 2145.92 | 0.0009734 | 2145.92 | 0 | 0 | 2023-05-11 07:19:20 | 0.0004175 | 0.0346 | 76.3374 | 0 | 关闭
659 | 1 | 5 | 恒流充电 | 02:47:24 | 04:46:20 | 0.152 | 2.7566 | 0.4241 | 935.07 | 0.4241 | 935.07 | 0 | 0 | 0.0009744 | 2148.13 | 0.0009744 | 2148.13 | 0 | 0 | 2023-05-11 07:19:29 | 0.000419 | 0.0363 | 80.051 | 0 | 关闭
660 | 1 | 5 | 恒流充电 | 02:47:30 | 04:46:25 | 0.152 | 2.7625 | 0.4244 | 935.56 | 0.4244 | 935.56 | 0 | 0 | 0.000975 | 2149.49 | 0.000975 | 2149.49 | 0 | 0 | 2023-05-11 07:19:34 | 0.0004199 | 0.0379 | 83.6165 | 0 | 关闭
661 | 1 | 5 | 恒流充电 | 02:47:39 | 04:46:35 | 0.152 | 2.7725 | 0.4248 | 936.44 | 0.4248 | 936.44 | 0 | 0 | 0.0009761 | 2151.91 | 0.0009761 | 2151.91 | 0 | 0 | 2023-05-11 07:19:44 | 0.0004214 | 0.0397 | 87.4976 | 0 | 关闭
662 | 1 | 5 | 恒流充电 | 02:47:49 | 04:46:44 | 0.152 | 2.7825 | 0.4252 | 937.34 | 0.4252 | 937.34 | 0 | 0 | 0.0009772 | 2154.42 | 0.0009772 | 2154.42 | 0 | 0 | 2023-05-11 07:19:53 | 0.000423 | 0.041 | 90.29 | 0 | 关闭
663 | 1 | 5 | 恒流充电 | 02:47:59 | 04:46:55 | 0.152 | 2.7925 | 0.4256 | 938.3 | 0.4256 | 938.3 | 0 | 0 | 0.0009785 | 2157.09 | 0.0009785 | 2157.09 | 0 | 0 | 2023-05-11 07:20:04 | 0.0004245 | 0.0435 | 95.8946 | 0 | 关闭
664 | 1 | 5 | 恒流充电 | 02:48:00 | 04:46:55 | 0.152 | 2.7931 | 0.4256 | 938.36 | 0.4256 | 938.36 | 0 | 0 | 0.0009785 | 2157.25 | 0.0009785 | 2157.25 | 0 | 0 | 2023-05-11 07:20:04 | 0.0004246 | 0.0422 | 93.0825 | 0 | 关闭
665 | 1 | 5 | 恒流充电 | 02:48:07 | 04:47:03 | 0.152 | 2.8 | 0.426 | 939.05 | 0.426 | 939.05 | 0 | 0 | 0.0009794 | 2159.17 | 0.0009794 | 2159.17 | 0 | 0 | 2023-05-11 07:20:12 | 0.0004256 | 0.0453 | 99.8276 | 0 | 关闭
666 | 2 | 2 | 搁置 | 00:00:00 | 04:47:03 | 0 | 2.7887 | 0 | 0 | 0 | 0 | 0 | 0 | 0 | 0 | 0 | 0 | 0 | 0 | 2023-05-11 07:20:12 | 0 | 0 | 0 | 0 | 关闭
667 | 2 | 2 | 搁置 | 00:00:00 | 04:47:03 | 0 | 2.776 | 0 | 0 | 0 | 0 | 0 | 0 | 0 | 0 | 0 | 0 | 0 | 0 | 2023-05-11 07:20:12 | 0 | 0 | 0 | 0 | 关闭
668 | 2 | 2 | 搁置 | 00:00:00 | 04:47:04 | 0 | 2.7646 | 0 | 0 | 0 | 0 | 0 | 0 | 0 | 0 | 0 | 0 | 0 | 0 | 2023-05-11 07:20:13 | 0 | 0 | 0 | 0 | 关闭
669 | 2 | 2 | 搁置 | 00:00:01 | 04:47:04 | 0 | 2.7536 | 0 | 0 | 0 | 0 | 0 | 0 | 0 | 0 | 0 | 0 | 0 | 0 | 2023-05-11 07:20:13 | 0 | 0 | 0 | 0 | 关闭
670 | 2 | 2 | 搁置 | 00:00:01 | 04:47:04 | 0 | 2.7416 | 0 | 0 | 0 | 0 | 0 | 0 | 0 | 0 | 0 | 0 | 0 | 0 | 2023-05-11 07:20:13 | 0 | 0 | 0 | 0 | 关闭
671 | 2 | 2 | 搁置 | 00:00:01 | 04:47:05 | 0 | 2.7297 | 0 | 0 | 0 | 0 | 0 | 0 | 0 | 0 | 0 | 0 | 0 | 0 | 2023-05-11 07:20:14 | 0 | 0 | 0 | 0 | 关闭
672 | 2 | 2 | 搁置 | 00:00:02 | 04:47:05 | 0 | 2.7195 | 0 | 0 | 0 | 0 | 0 | 0 | 0 | 0 | 0 | 0 | 0 | 0 | 2023-05-11 07:20:14 | 0 | 0 | 0 | 0 | 关闭
673 | 2 | 2 | 搁置 | 00:00:02 | 04:47:05 | 0 | 2.7091 | 0 | 0 | 0 | 0 | 0 | 0 | 0 | 0 | 0 | 0 | 0 | 0 | 2023-05-11 07:20:15 | 0 | 0 | 0 | 0 | 关闭
674 | 2 | 2 | 搁置 | 00:00:03 | 04:47:06 | 0 | 2.6981 | 0 | 0 | 0 | 0 | 0 | 0 | 0 | 0 | 0 | 0 | 0 | 0 | 2023-05-11 07:20:15 | 0 | 0 | 0 | 0 | 关闭
675 | 2 | 2 | 搁置 | 00:00:03 | 04:47:06 | 0 | 2.6871 | 0 | 0 | 0 | 0 | 0 | 0 | 0 | 0 | 0 | 0 | 0 | 0 | 2023-05-11 07:20:16 | 0 | 0 | 0 | 0 | 关闭
676 | 2 | 2 | 搁置 | 00:00:04 | 04:47:07 | 0 | 2.6769 | 0 | 0 | 0 | 0 | 0 | 0 | 0 | 0 | 0 | 0 | 0 | 0 | 2023-05-11 07:20:16 | 0 | 0 | 0 | 0 | 关闭
677 | 2 | 2 | 搁置 | 00:00:04 | 04:47:08 | 0 | 2.6659 | 0 | 0 | 0 | 0 | 0 | 0 | 0 | 0 | 0 | 0 | 0 | 0 | 2023-05-11 07:20:17 | 0 | 0 | 0 | 0 | 关闭
678 | 2 | 2 | 搁置 | 00:00:05 | 04:47:08 | 0 | 2.6552 | 0 | 0 | 0 | 0 | 0 | 0 | 0 | 0 | 0 | 0 | 0 | 0 | 2023-05-11 07:20:17 | 0 | 0 | 0 | 0 | 关闭
679 | 2 | 2 | 搁置 | 00:00:06 | 04:47:09 | 0 | 2.645 | 0 | 0 | 0 | 0 | 0 | 0 | 0 | 0 | 0 | 0 | 0 | 0 | 2023-05-11 07:20:18 | 0 | 0 | 0 | 0 | 关闭
680 | 2 | 2 | 搁置 | 00:00:06 | 04:47:09 | 0 | 2.6338 | 0 | 0 | 0 | 0 | 0 | 0 | 0 | 0 | 0 | 0 | 0 | 0 | 2023-05-11 07:20:19 | 0 | 0 | 0 | 0 | 关闭
681 | 2 | 2 | 搁置 | 00:00:07 | 04:47:10 | 0 | 2.6234 | 0 | 0 | 0 | 0 | 0 | 0 | 0 | 0 | 0 | 0 | 0 | 0 | 2023-05-11 07:20:19 | 0 | 0 | 0 | 0 | 关闭
682 | 2 | 2 | 搁置 | 00:00:08 | 04:47:11 | 0 | 2.6122 | 0 | 0 | 0 | 0 | 0 | 0 | 0 | 0 | 0 | 0 | 0 | 0 | 2023-05-11 07:20:20 | 0 | 0 | 0 | 0 | 关闭
683 | 2 | 2 | 搁置 | 00:00:09 | 04:47:12 | 0 | 2.6017 | 0 | 0 | 0 | 0 | 0 | 0 | 0 | 0 | 0 | 0 | 0 | 0 | 2023-05-11 07:20:21 | 0 | 0 | 0 | 0 | 关闭
684 | 2 | 2 | 搁置 | 00:00:09 | 04:47:13 | 0 | 2.5905 | 0 | 0 | 0 | 0 | 0 | 0 | 0 | 0 | 0 | 0 | 0 | 0 | 2023-05-11 07:20:22 | 0 | 0 | 0 | 0 | 关闭
685 | 2 | 2 | 搁置 | 00:00:10 | 04:47:14 | 0 | 2.5801 | 0 | 0 | 0 | 0 | 0 | 0 | 0 | 0 | 0 | 0 | 0 | 0 | 2023-05-11 07:20:23 | 0 | 0 | 0 | 0 | 关闭
686 | 2 | 2 | 搁置 | 00:00:11 | 04:47:15 | 0 | 2.5692 | 0 | 0 | 0 | 0 | 0 | 0 | 0 | 0 | 0 | 0 | 0 | 0 | 2023-05-11 07:20:24 | 0 | 0 | 0 | 0 | 关闭
687 | 2 | 2 | 搁置 | 00:00:12 | 04:47:16 | 0 | 2.5591 | 0 | 0 | 0 | 0 | 0 | 0 | 0 | 0 | 0 | 0 | 0 | 0 | 2023-05-11 07:20:25 | 0 | 0 | 0 | 0 | 关闭
688 | 2 | 2 | 搁置 | 00:00:13 | 04:47:17 | 0 | 2.5482 | 0 | 0 | 0 | 0 | 0 | 0 | 0 | 0 | 0 | 0 | 0 | 0 | 2023-05-11 07:20:26 | 0 | 0 | 0 | 0 | 关闭
689 | 2 | 2 | 搁置 | 00:00:15 | 04:47:18 | 0 | 2.5376 | 0 | 0 | 0 | 0 | 0 | 0 | 0 | 0 | 0 | 0 | 0 | 0 | 2023-05-11 07:20:27 | 0 | 0 | 0 | 0 | 关闭
690 | 2 | 2 | 搁置 | 00:00:16 | 04:47:19 | 0 | 2.5276 | 0 | 0 | 0 | 0 | 0 | 0 | 0 | 0 | 0 | 0 | 0 | 0 | 2023-05-11 07:20:28 | 0 | 0 | 0 | 0 | 关闭
691 | 2 | 2 | 搁置 | 00:00:17 | 04:47:20 | 0 | 2.5166 | 0 | 0 | 0 | 0 | 0 | 0 | 0 | 0 | 0 | 0 | 0 | 0 | 2023-05-11 07:20:30 | 0 | 0 | 0 | 0 | 关闭
692 | 2 | 2 | 搁置 | 00:00:19 | 04:47:22 | 0 | 2.5063 | 0 | 0 | 0 | 0 | 0 | 0 | 0 | 0 | 0 | 0 | 0 | 0 | 2023-05-11 07:20:31 | 0 | 0 | 0 | 0 | 关闭
693 | 2 | 2 | 搁置 | 00:00:20 | 04:47:24 | 0 | 2.4963 | 0 | 0 | 0 | 0 | 0 | 0 | 0 | 0 | 0 | 0 | 0 | 0 | 2023-05-11 07:20:33 | 0 | 0 | 0 | 0 | 关闭
694 | 2 | 2 | 搁置 | 00:00:22 | 04:47:25 | 0 | 2.4861 | 0 | 0 | 0 | 0 | 0 | 0 | 0 | 0 | 0 | 0 | 0 | 0 | 2023-05-11 07:20:35 | 0 | 0 | 0 | 0 | 关闭
695 | 2 | 2 | 搁置 | 00:00:24 | 04:47:28 | 0 | 2.4758 | 0 | 0 | 0 | 0 | 0 | 0 | 0 | 0 | 0 | 0 | 0 | 0 | 2023-05-11 07:20:37 | 0 | 0 | 0 | 0 | 关闭
696 | 2 | 2 | 搁置 | 00:00:27 | 04:47:30 | 0 | 2.4654 | 0 | 0 | 0 | 0 | 0 | 0 | 0 | 0 | 0 | 0 | 0 | 0 | 2023-05-11 07:20:39 | 0 | 0 | 0 | 0 | 关闭
697 | 2 | 2 | 搁置 | 00:00:30 | 04:47:33 | 0 | 2.4564 | 0 | 0 | 0 | 0 | 0 | 0 | 0 | 0 | 0 | 0 | 0 | 0 | 2023-05-11 07:20:42 | 0 | 0 | 0 | 0 | 关闭
698 | 2 | 2 | 搁置 | 00:00:33 | 04:47:36 | 0 | 2.4464 | 0 | 0 | 0 | 0 | 0 | 0 | 0 | 0 | 0 | 0 | 0 | 0 | 2023-05-11 07:20:46 | 0 | 0 | 0 | 0 | 关闭
699 | 2 | 2 | 搁置 | 00:00:38 | 04:47:41 | 0 | 2.4364 | 0 | 0 | 0 | 0 | 0 | 0 | 0 | 0 | 0 | 0 | 0 | 0 | 2023-05-11 07:20:50 | 0 | 0 | 0 | 0 | 关闭
700 | 2 | 2 | 搁置 | 00:00:44 | 04:47:47 | 0 | 2.4264 | 0 | 0 | 0 | 0 | 0 | 0 | 0 | 0 | 0 | 0 | 0 | 0 | 2023-05-11 07:20:57 | 0 | 0 | 0 | 0 | 关闭
701 | 2 | 2 | 搁置 | 00:00:53 | 04:47:57 | 0 | 2.4163 | 0 | 0 | 0 | 0 | 0 | 0 | 0 | 0 | 0 | 0 | 0 | 0 | 2023-05-11 07:21:06 | 0 | 0 | 0 | 0 | 关闭
702 | 2 | 2 | 搁置 | 00:01:00 | 04:48:03 | 0 | 2.4117 | 0 | 0 | 0 | 0 | 0 | 0 | 0 | 0 | 0 | 0 | 0 | 0 | 2023-05-11 07:21:12 | 0 | 0 | 0 | 0 | 关闭
703 | 2 | 3 | 恒流放电 | 00:00:00 | 04:48:03 | -0.1519 | 2.4016 | 0 | 0 | 0 | 0 | 0 | 0 | 0 | 0 | 0 | 0 | 0 | 0 | 2023-05-11 07:21:12 | -0.0003648 | 0 | 0 | 0 | 关闭
704 | 2 | 3 | 恒流放电 | 00:00:01 | 04:48:04 | -0.152 | 2.3915 | 0.0001 | 0.12 | 0 | 0 | 0.0001 | 0.12 | 1e-07 | 0.29 | 0 | 0 | 1e-07 | 0.29 | 2023-05-11 07:21:13 | -0.0003636 | -0.0054 | -11.9815 | 0 | 关闭
705 | 2 | 3 | 恒流放电 | 00:00:04 | 04:48:07 | -0.152 | 2.3815 | 0.0002 | 0.42 | 0 | 0 | 0.0002 | 0.42 | 5e-07 | 1 | 0 | 0 | 5e-07 | 1 | 2023-05-11 07:21:17 | -0.0003621 | -0.0135 | -29.7931 | 0 | 关闭
706 | 2 | 3 | 恒流放电 | 00:00:12 | 04:48:15 | -0.152 | 2.3715 | 0.0005 | 1.13 | 0 | 0 | 0.0005 | 1.13 | 1.2e-06 | 2.68 | 0 | 0 | 1.2e-06 | 2.68 | 2023-05-11 07:21:24 | -0.0003606 | -0.0321 | -70.7598 | 0 | 关闭
707 | 2 | 3 | 恒流放电 | 00:00:30 | 04:48:33 | -0.152 | 2.3624 | 0.0013 | 2.79 | 0 | 0 | 0.0013 | 2.79 | 3e-06 | 6.63 | 0 | 0 | 3e-06 | 6.63 | 2023-05-11 07:21:42 | -0.0003592 | -0.0831 | -183.1482 | 0 | 关闭
708 | 2 | 3 | 恒流放电 | 00:01:00 | 04:49:03 | -0.1521 | 2.3558 | 0.0025 | 5.59 | 0 | 0 | 0.0025 | 5.59 | 6e-06 | 13.21 | 0 | 0 | 6e-06 | 13.21 | 2023-05-11 07:22:12 | -0.0003582 | -0.192 | -423.2164 | 0 | 关闭
709 | 2 | 3 | 恒流放电 | 00:01:30 | 04:49:33 | -0.152 | 2.3516 | 0.0038 | 8.38 | 0 | 0 | 0.0038 | 8.38 | 9e-06 | 19.79 | 0 | 0 | 9e-06 | 19.79 | 2023-05-11 07:22:42 | -0.0003575 | -0.3017 | -665.0441 | 0 | 关闭
710 | 2 | 3 | 恒流放电 | 00:02:00 | 04:50:03 | -0.1521 | 2.3485 | 0.0051 | 11.17 | 0 | 0 | 0.0051 | 11.17 | 1.2e-05 | 26.35 | 0 | 0 | 1.2e-05 | 26.35 | 2023-05-11 07:23:12 | -0.0003571 | -0.4087 | -901.0295 | 0 | 关闭
711 | 2 | 3 | 恒流放电 | 00:02:30 | 04:50:33 | -0.1521 | 2.3458 | 0.0063 | 13.97 | 0 | 0 | 0.0063 | 13.97 | 1.49e-05 | 32.91 | 0 | 0 | 1.49e-05 | 32.91 | 2023-05-11 07:23:42 | -0.0003567 | -0.4693 | -1034.5063 | 0 | 关闭
712 | 2 | 3 | 恒流放电 | 00:03:00 | 04:51:03 | -0.152 | 2.3437 | 0.0076 | 16.76 | 0 | 0 | 0.0076 | 16.76 | 1.79e-05 | 39.46 | 0 | 0 | 1.79e-05 | 39.46 | 2023-05-11 07:24:12 | -0.0003563 | -0.6033 | -1330.0795 | 0 | 关闭
713 | 2 | 3 | 恒流放电 | 00:03:30 | 04:51:33 | -0.1521 | 2.3417 | 0.0089 | 19.55 | 0 | 0 | 0.0089 | 19.55 | 2.09e-05 | 46 | 0 | 0 | 2.09e-05 | 46 | 2023-05-11 07:24:42 | -0.0003561 | -0.6335 | -1396.5774 | 0 | 关闭
714 | 2 | 3 | 恒流放电 | 00:04:00 | 04:52:03 | -0.152 | 2.34 | 0.0101 | 22.35 | 0 | 0 | 0.0101 | 22.35 | 2.38e-05 | 52.54 | 0 | 0 | 2.38e-05 | 52.54 | 2023-05-11 07:25:12 | -0.0003558 | -0.7453 | -1643.043 | 0 | 关闭
715 | 2 | 3 | 恒流放电 | 00:04:30 | 04:52:33 | -0.152 | 2.3384 | 0.0114 | 25.14 | 0 | 0 | 0.0114 | 25.14 | 2.68e-05 | 59.07 | 0 | 0 | 2.68e-05 | 59.07 | 2023-05-11 07:25:42 | -0.0003555 | -0.7919 | -1745.7141 | 0 | 关闭
716 | 2 | 3 | 恒流放电 | 00:05:00 | 04:53:03 | -0.152 | 2.3369 | 0.0127 | 27.93 | 0 | 0 | 0.0127 | 27.93 | 2.98e-05 | 65.6 | 0 | 0 | 2.98e-05 | 65.6 | 2023-05-11 07:26:12 | -0.0003553 | -0.8446 | -1862.095 | 0 | 关闭
717 | 2 | 3 | 恒流放电 | 00:05:30 | 04:53:33 | -0.1521 | 2.3355 | 0.0139 | 30.72 | 0 | 0 | 0.0139 | 30.72 | 3.27e-05 | 72.13 | 0 | 0 | 3.27e-05 | 72.13 | 2023-05-11 07:26:42 | -0.0003551 | -0.905 | -1995.1149 | 0 | 关闭
718 | 2 | 3 | 恒流放电 | 00:06:00 | 04:54:03 | -0.152 | 2.3342 | 0.0152 | 33.52 | 0 | 0 | 0.0152 | 33.52 | 3.57e-05 | 78.65 | 0 | 0 | 3.57e-05 | 78.65 | 2023-05-11 07:27:12 | -0.0003549 | -0.9746 | -2148.5665 | 0 | 关闭
719 | 2 | 3 | 恒流放电 | 00:06:30 | 04:54:33 | -0.152 | 2.3329 | 0.0165 | 36.31 | 0 | 0 | 0.0165 | 36.31 | 3.86e-05 | 85.17 | 0 | 0 | 3.86e-05 | 85.17 | 2023-05-11 07:27:42 | -0.0003547 | -0.9746 | -2148.5947 | 0 | 关闭
720 | 2 | 3 | 恒流放电 | 00:07:00 | 04:55:03 | -0.152 | 2.3318 | 0.0177 | 39.1 | 0 | 0 | 0.0177 | 39.1 | 4.16e-05 | 91.68 | 0 | 0 | 4.16e-05 | 91.68 | 2023-05-11 07:28:12 | -0.0003545 | -1.1518 | -2539.226 | 0 | 关闭
721 | 2 | 3 | 恒流放电 | 00:07:30 | 04:55:33 | -0.152 | 2.3307 | 0.019 | 41.9 | 0 | 0 | 0.019 | 41.9 | 4.45e-05 | 98.19 | 0 | 0 | 4.45e-05 | 98.19 | 2023-05-11 07:28:42 | -0.0003543 | -1.1518 | -2539.2038 | 0 | 关闭
722 | 2 | 3 | 恒流放电 | 00:08:00 | 04:56:03 | -0.152 | 2.3296 | 0.0203 | 44.69 | 0 | 0 | 0.0203 | 44.69 | 4.75e-05 | 104.7 | 0 | 0 | 4.75e-05 | 104.7 | 2023-05-11 07:29:12 | -0.0003542 | -1.1518 | -2539.226 | 0 | 关闭
723 | 2 | 3 | 恒流放电 | 00:08:30 | 04:56:33 | -0.152 | 2.3286 | 0.0215 | 47.48 | 0 | 0 | 0.0215 | 47.48 | 5.04e-05 | 111.21 | 0 | 0 | 5.04e-05 | 111.21 | 2023-05-11 07:29:42 | -0.000354 | -1.267 | -2793.1364 | 0 | 关闭
724 | 2 | 3 | 恒流放电 | 00:09:00 | 04:57:03 | -0.1521 | 2.3276 | 0.0228 | 50.28 | 0 | 0 | 0.0228 | 50.28 | 5.34e-05 | 117.71 | 0 | 0 | 5.34e-05 | 117.71 | 2023-05-11 07:30:12 | -0.0003539 | -1.267 | -2793.1303 | 0 | 关闭
725 | 2 | 3 | 恒流放电 | 00:09:30 | 04:57:33 | -0.152 | 2.3266 | 0.0241 | 53.07 | 0 | 0 | 0.0241 | 53.07 | 5.63e-05 | 124.21 | 0 | 0 | 5.63e-05 | 124.21 | 2023-05-11 07:30:42 | -0.0003537 | -1.267 | -2793.1364 | 0 | 关闭
726 | 2 | 3 | 恒流放电 | 00:10:00 | 04:58:03 | -0.152 | 2.3258 | 0.0253 | 55.86 | 0 | 0 | 0.0253 | 55.86 | 5.93e-05 | 130.71 | 0 | 0 | 5.93e-05 | 130.71 | 2023-05-11 07:31:12 | -0.0003536 | -1.5837 | -3491.4052 | 0 | 关闭
727 | 2 | 3 | 恒流放电 | 00:10:30 | 04:58:33 | -0.152 | 2.3247 | 0.0266 | 58.66 | 0 | 0 | 0.0266 | 58.66 | 6.22e-05 | 137.2 | 0 | 0 | 6.22e-05 | 137.2 | 2023-05-11 07:31:42 | -0.0003534 | -1.1518 | -2539.2149 | 0 | 关闭
728 | 2 | 3 | 恒流放电 | 00:11:00 | 04:59:03 | -0.1521 | 2.3238 | 0.0279 | 61.45 | 0 | 0 | 0.0279 | 61.45 | 6.52e-05 | 143.69 | 0 | 0 | 6.52e-05 | 143.69 | 2023-05-11 07:32:12 | -0.0003533 | -1.4077 | -3103.4849 | 0 | 关闭
729 | 2 | 3 | 恒流放电 | 00:11:30 | 04:59:33 | -0.152 | 2.323 | 0.0291 | 64.24 | 0 | 0 | 0.0291 | 64.24 | 6.81e-05 | 150.18 | 0 | 0 | 6.81e-05 | 150.18 | 2023-05-11 07:32:42 | -0.0003531 | -1.5837 | -3491.4205 | 0 | 关闭
730 | 2 | 3 | 恒流放电 | 00:12:00 | 05:00:03 | -0.152 | 2.3221 | 0.0304 | 67.04 | 0 | 0 | 0.0304 | 67.04 | 7.11e-05 | 156.67 | 0 | 0 | 7.11e-05 | 156.67 | 2023-05-11 07:33:12 | -0.000353 | -1.4077 | -3103.4372 | 0 | 关闭
731 | 2 | 3 | 恒流放电 | 00:12:30 | 05:00:33 | -0.152 | 2.3212 | 0.0317 | 69.83 | 0 | 0 | 0.0317 | 69.83 | 7.4e-05 | 163.15 | 0 | 0 | 7.4e-05 | 163.15 | 2023-05-11 07:33:42 | -0.0003529 | -1.4077 | -3103.4985 | 0 | 关闭
732 | 2 | 3 | 恒流放电 | 00:13:00 | 05:01:03 | -0.152 | 2.3203 | 0.0329 | 72.62 | 0 | 0 | 0.0329 | 72.62 | 7.69e-05 | 169.64 | 0 | 0 | 7.69e-05 | 169.64 | 2023-05-11 07:34:12 | -0.0003528 | -1.4078 | -3103.5121 | 0 | 关闭
733 | 2 | 3 | 恒流放电 | 00:13:30 | 05:01:33 | -0.152 | 2.3195 | 0.0342 | 75.42 | 0 | 0 | 0.0342 | 75.42 | 7.99e-05 | 176.12 | 0 | 0 | 7.99e-05 | 176.12 | 2023-05-11 07:34:42 | -0.0003526 | -1.5837 | -3491.4741 | 0 | 关闭
734 | 2 | 3 | 恒流放电 | 00:14:00 | 05:02:03 | -0.152 | 2.3188 | 0.0355 | 78.21 | 0 | 0 | 0.0355 | 78.21 | 8.28e-05 | 182.59 | 0 | 0 | 8.28e-05 | 182.59 | 2023-05-11 07:35:12 | -0.0003525 | -1.81 | -3990.2211 | 0 | 关闭
735 | 2 | 3 | 恒流放电 | 00:14:30 | 05:02:33 | -0.152 | 2.3178 | 0.0367 | 81 | 0 | 0 | 0.0367 | 81 | 8.58e-05 | 189.07 | 0 | 0 | 8.58e-05 | 189.07 | 2023-05-11 07:35:42 | -0.0003524 | -1.267 | -2793.1609 | 0 | 关闭
736 | 2 | 3 | 恒流放电 | 00:15:00 | 05:03:03 | -0.1521 | 2.3171 | 0.038 | 83.79 | 0 | 0 | 0.038 | 83.79 | 8.87e-05 | 195.54 | 0 | 0 | 8.87e-05 | 195.54 | 2023-05-11 07:36:12 | -0.0003523 | -1.81 | -3990.2211 | 0 | 关闭
737 | 2 | 3 | 恒流放电 | 00:15:30 | 05:03:33 | -0.1521 | 2.3162 | 0.0393 | 86.59 | 0 | 0 | 0.0393 | 86.59 | 9.16e-05 | 202.01 | 0 | 0 | 9.16e-05 | 202.01 | 2023-05-11 07:36:42 | -0.0003522 | -1.4078 | -3103.5325 | 0 | 关闭
738 | 2 | 3 | 恒流放电 | 00:16:00 | 05:04:03 | -0.152 | 2.3154 | 0.0405 | 89.38 | 0 | 0 | 0.0405 | 89.38 | 9.46e-05 | 208.48 | 0 | 0 | 9.46e-05 | 208.48 | 2023-05-11 07:37:12 | -0.000352 | -1.5837 | -3491.4588 | 0 | 关闭
739 | 2 | 3 | 恒流放电 | 00:16:30 | 05:04:33 | -0.152 | 2.3145 | 0.0418 | 92.17 | 0 | 0 | 0.0418 | 92.17 | 9.75e-05 | 214.95 | 0 | 0 | 9.75e-05 | 214.95 | 2023-05-11 07:37:42 | -0.0003519 | -1.4077 | -3103.4985 | 0 | 关闭
740 | 2 | 3 | 恒流放电 | 00:17:00 | 05:05:03 | -0.152 | 2.3138 | 0.0431 | 94.97 | 0 | 0 | 0.0431 | 94.97 | 0.0001004 | 221.41 | 0 | 0 | 0.0001004 | 221.41 | 2023-05-11 07:38:12 | -0.0003518 | -1.81 | -3990.2298 | 0 | 关闭
741 | 2 | 3 | 恒流放电 | 00:17:30 | 05:05:33 | -0.1521 | 2.313 | 0.0443 | 97.76 | 0 | 0 | 0.0443 | 97.76 | 0.0001034 | 227.87 | 0 | 0 | 0.0001034 | 227.87 | 2023-05-11 07:38:42 | -0.0003517 | -1.5837 | -3491.4128 | 0 | 关闭
742 | 2 | 3 | 恒流放电 | 00:18:00 | 05:06:03 | -0.152 | 2.3122 | 0.0456 | 100.55 | 0 | 0 | 0.0456 | 100.55 | 0.0001063 | 234.33 | 0 | 0 | 0.0001063 | 234.33 | 2023-05-11 07:39:12 | -0.0003515 | -1.5837 | -3491.4358 | 0 | 关闭
743 | 2 | 3 | 恒流放电 | 00:18:30 | 05:06:33 | -0.1521 | 2.3114 | 0.0469 | 103.35 | 0 | 0 | 0.0469 | 103.35 | 0.0001092 | 240.79 | 0 | 0 | 0.0001092 | 240.79 | 2023-05-11 07:39:42 | -0.0003514 | -1.5837 | -3491.4664 | 0 | 关闭
744 | 2 | 3 | 恒流放电 | 00:19:00 | 05:07:03 | -0.152 | 2.3106 | 0.0481 | 106.14 | 0 | 0 | 0.0481 | 106.14 | 0.0001122 | 247.25 | 0 | 0 | 0.0001122 | 247.25 | 2023-05-11 07:40:12 | -0.0003513 | -1.5837 | -3491.4205 | 0 | 关闭
745 | 2 | 3 | 恒流放电 | 00:19:30 | 05:07:33 | -0.152 | 2.3097 | 0.0494 | 108.93 | 0 | 0 | 0.0494 | 108.93 | 0.0001151 | 253.7 | 0 | 0 | 0.0001151 | 253.7 | 2023-05-11 07:40:42 | -0.0003511 | -1.4077 | -3103.4577 | 0 | 关闭
746 | 2 | 3 | 恒流放电 | 00:20:00 | 05:08:03 | -0.152 | 2.3089 | 0.0507 | 111.73 | 0 | 0 | 0.0507 | 111.73 | 0.000118 | 260.15 | 0 | 0 | 0.000118 | 260.15 | 2023-05-11 07:41:12 | -0.000351 | -1.5837 | -3491.3746 | 0 | 关闭
747 | 2 | 3 | 恒流放电 | 00:20:30 | 05:08:33 | -0.152 | 2.308 | 0.0519 | 114.52 | 0 | 0 | 0.0519 | 114.52 | 0.0001209 | 266.6 | 0 | 0 | 0.0001209 | 266.6 | 2023-05-11 07:41:42 | -0.0003509 | -1.4077 | -3103.4713 | 0 | 关闭
748 | 2 | 3 | 恒流放电 | 00:21:00 | 05:09:03 | -0.152 | 2.3071 | 0.0532 | 117.31 | 0 | 0 | 0.0532 | 117.31 | 0.0001239 | 273.04 | 0 | 0 | 0.0001239 | 273.04 | 2023-05-11 07:42:12 | -0.0003508 | -1.4077 | -3103.4168 | 0 | 关闭
749 | 2 | 3 | 恒流放电 | 00:21:30 | 05:09:33 | -0.152 | 2.3063 | 0.0545 | 120.11 | 0 | 0 | 0.0545 | 120.11 | 0.0001268 | 279.48 | 0 | 0 | 0.0001268 | 279.48 | 2023-05-11 07:42:42 | -0.0003506 | -1.5837 | -3491.3286 | 0 | 关闭
750 | 2 | 3 | 恒流放电 | 00:22:00 | 05:10:03 | -0.152 | 2.3053 | 0.0557 | 122.9 | 0 | 0 | 0.0557 | 122.9 | 0.0001297 | 285.92 | 0 | 0 | 0.0001297 | 285.92 | 2023-05-11 07:43:12 | -0.0003505 | -1.2669 | -2793.0629 | 0 | 关闭
751 | 2 | 3 | 恒流放电 | 00:22:30 | 05:10:33 | -0.152 | 2.3043 | 0.057 | 125.69 | 0 | 0 | 0.057 | 125.69 | 0.0001326 | 292.36 | 0 | 0 | 0.0001326 | 292.36 | 2023-05-11 07:43:42 | -0.0003503 | -1.2669 | -2793.0384 | 0 | 关闭
752 | 2 | 3 | 恒流放电 | 00:23:00 | 05:11:03 | -0.152 | 2.3032 | 0.0583 | 128.48 | 0 | 0 | 0.0583 | 128.48 | 0.0001355 | 298.8 | 0 | 0 | 0.0001355 | 298.8 | 2023-05-11 07:44:12 | -0.0003502 | -1.1518 | -2539.1481 | 0 | 关闭
753 | 2 | 3 | 恒流放电 | 00:23:30 | 05:11:33 | -0.152 | 2.302 | 0.0595 | 131.28 | 0 | 0 | 0.0595 | 131.28 | 0.0001385 | 305.23 | 0 | 0 | 0.0001385 | 305.23 | 2023-05-11 07:44:42 | -0.00035 | -1.0558 | -2327.5524 | 0 | 关闭
754 | 2 | 3 | 恒流放电 | 00:24:00 | 05:12:03 | -0.152 | 2.3007 | 0.0608 | 134.07 | 0 | 0 | 0.0608 | 134.07 | 0.0001414 | 311.66 | 0 | 0 | 0.0001414 | 311.66 | 2023-05-11 07:45:12 | -0.0003498 | -0.9746 | -2148.5005 | 0 | 关闭
755 | 2 | 3 | 恒流放电 | 00:24:30 | 05:12:33 | -0.152 | 2.2993 | 0.0621 | 136.86 | 0 | 0 | 0.0621 | 136.86 | 0.0001443 | 318.08 | 0 | 0 | 0.0001443 | 318.08 | 2023-05-11 07:45:42 | -0.0003496 | -0.9049 | -1995.0274 | 0 | 关闭
756 | 2 | 3 | 恒流放电 | 00:25:00 | 05:13:03 | -0.152 | 2.2976 | 0.0633 | 139.66 | 0 | 0 | 0.0633 | 139.66 | 0.0001472 | 324.5 | 0 | 0 | 0.0001472 | 324.5 | 2023-05-11 07:46:12 | -0.0003493 | -0.7453 | -1642.971 | 0 | 关闭
757 | 2 | 3 | 恒流放电 | 00:25:30 | 05:13:33 | -0.152 | 2.2955 | 0.0646 | 142.45 | 0 | 0 | 0.0646 | 142.45 | 0.0001501 | 330.91 | 0 | 0 | 0.0001501 | 330.91 | 2023-05-11 07:46:42 | -0.000349 | -0.6033 | -1330.0358 | 0 | 关闭
758 | 2 | 3 | 恒流放电 | 00:26:00 | 05:14:03 | -0.1521 | 2.2931 | 0.0659 | 145.24 | 0 | 0 | 0.0659 | 145.24 | 0.000153 | 337.32 | 0 | 0 | 0.000153 | 337.32 | 2023-05-11 07:47:12 | -0.0003487 | -0.5279 | -1163.766 | 0 | 关闭
759 | 2 | 3 | 恒流放电 | 00:26:30 | 05:14:33 | -0.152 | 2.2899 | 0.0671 | 148.04 | 0 | 0 | 0.0671 | 148.04 | 0.0001559 | 343.72 | 0 | 0 | 0.0001559 | 343.72 | 2023-05-11 07:47:42 | -0.0003481 | -0.3959 | -872.8322 | 0 | 关闭
760 | 2 | 3 | 恒流放电 | 00:27:00 | 05:15:03 | -0.152 | 2.286 | 0.0684 | 150.83 | 0 | 0 | 0.0684 | 150.83 | 0.0001588 | 350.11 | 0 | 0 | 0.0001588 | 350.11 | 2023-05-11 07:48:12 | -0.0003475 | -0.3249 | -716.1731 | 0 | 关闭
761 | 2 | 3 | 恒流放电 | 00:27:30 | 05:15:33 | -0.152 | 2.2813 | 0.0697 | 153.62 | 0 | 0 | 0.0697 | 153.62 | 0.0001617 | 356.49 | 0 | 0 | 0.0001617 | 356.49 | 2023-05-11 07:48:42 | -0.0003468 | -0.2696 | -594.2687 | 0 | 关闭
762 | 2 | 3 | 恒流放电 | 00:28:00 | 05:16:03 | -0.152 | 2.2756 | 0.0709 | 156.42 | 0 | 0 | 0.0709 | 156.42 | 0.0001646 | 362.86 | 0 | 0 | 0.0001646 | 362.86 | 2023-05-11 07:49:12 | -0.000346 | -0.2223 | -490.011 | 0 | 关闭
763 | 2 | 3 | 恒流放电 | 00:28:30 | 05:16:33 | -0.152 | 2.2687 | 0.0722 | 159.21 | 0 | 0 | 0.0722 | 159.21 | 0.0001675 | 369.2 | 0 | 0 | 0.0001675 | 369.2 | 2023-05-11 07:49:42 | -0.0003449 | -0.1836 | -404.7935 | 0 | 关闭
764 | 2 | 3 | 恒流放电 | 00:29:00 | 05:17:03 | -0.1521 | 2.2609 | 0.0735 | 162 | 0 | 0 | 0.0735 | 162 | 0.0001703 | 375.53 | 0 | 0 | 0.0001703 | 375.53 | 2023-05-11 07:50:12 | -0.0003438 | -0.1624 | -358.0881 | 0 | 关闭
765 | 2 | 3 | 恒流放电 | 00:29:30 | 05:17:33 | -0.152 | 2.2518 | 0.0748 | 164.79 | 0 | 0 | 0.0748 | 164.79 | 0.0001732 | 381.83 | 0 | 0 | 0.0001732 | 381.83 | 2023-05-11 07:50:42 | -0.0003424 | -0.1392 | -306.9327 | 0 | 关闭
766 | 2 | 3 | 恒流放电 | 00:30:00 | 05:18:03 | -0.152 | 2.2421 | 0.076 | 167.59 | 0 | 0 | 0.076 | 167.59 | 0.000176 | 388.11 | 0 | 0 | 0.000176 | 388.11 | 2023-05-11 07:51:12 | -0.0003409 | -0.1306 | -287.9421 | 0 | 关闭
767 | 2 | 3 | 恒流放电 | 00:30:29 | 05:18:33 | -0.152 | 2.2321 | 0.0773 | 170.36 | 0 | 0 | 0.0773 | 170.36 | 0.0001789 | 394.31 | 0 | 0 | 0.0001789 | 394.31 | 2023-05-11 07:51:42 | -0.0003393 | -0.1259 | -277.4483 | 0 | 关闭
768 | 2 | 3 | 恒流放电 | 00:30:30 | 05:18:33 | -0.152 | 2.232 | 0.0773 | 170.38 | 0 | 0 | 0.0773 | 170.38 | 0.0001789 | 394.35 | 0 | 0 | 0.0001789 | 394.35 | 2023-05-11 07:51:42 | -0.0003393 | -0.0845 | -186.2875 | 0 | 关闭
769 | 2 | 3 | 恒流放电 | 00:31:00 | 05:19:03 | -0.152 | 2.2224 | 0.0786 | 173.17 | 0 | 0 | 0.0786 | 173.17 | 0.0001817 | 400.57 | 0 | 0 | 0.0001817 | 400.57 | 2023-05-11 07:52:12 | -0.0003379 | -0.132 | -290.9453 | 0 | 关闭
770 | 2 | 3 | 恒流放电 | 00:31:30 | 05:19:33 | -0.152 | 2.2132 | 0.0798 | 175.97 | 0 | 0 | 0.0798 | 175.97 | 0.0001845 | 406.77 | 0 | 0 | 0.0001845 | 406.77 | 2023-05-11 07:52:42 | -0.0003365 | -0.1377 | -303.5938 | 0 | 关闭
771 | 2 | 3 | 恒流放电 | 00:32:00 | 05:20:03 | -0.152 | 2.2048 | 0.0811 | 178.76 | 0 | 0 | 0.0811 | 178.76 | 0.0001873 | 412.94 | 0 | 0 | 0.0001873 | 412.94 | 2023-05-11 07:53:12 | -0.0003352 | -0.1508 | -332.506 | 0 | 关闭
772 | 2 | 3 | 恒流放电 | 00:32:30 | 05:20:33 | -0.152 | 2.1969 | 0.0824 | 181.55 | 0 | 0 | 0.0824 | 181.55 | 0.0001901 | 419.09 | 0 | 0 | 0.0001901 | 419.09 | 2023-05-11 07:53:42 | -0.000334 | -0.1604 | -353.5538 | 0 | 关闭
773 | 2 | 3 | 恒流放电 | 00:33:00 | 05:21:03 | -0.152 | 2.1894 | 0.0836 | 184.35 | 0 | 0 | 0.0836 | 184.35 | 0.0001929 | 425.21 | 0 | 0 | 0.0001929 | 425.21 | 2023-05-11 07:54:12 | -0.0003329 | -0.1689 | -372.4051 | 0 | 关闭
774 | 2 | 3 | 恒流放电 | 00:33:30 | 05:21:33 | -0.152 | 2.1823 | 0.0849 | 187.14 | 0 | 0 | 0.0849 | 187.14 | 0.0001956 | 431.32 | 0 | 0 | 0.0001956 | 431.32 | 2023-05-11 07:54:42 | -0.0003318 | -0.1784 | -393.3822 | 0 | 关闭
775 | 2 | 3 | 恒流放电 | 00:34:00 | 05:22:03 | -0.152 | 2.1755 | 0.0862 | 189.93 | 0 | 0 | 0.0862 | 189.93 | 0.0001984 | 437.4 | 0 | 0 | 0.0001984 | 437.4 | 2023-05-11 07:55:12 | -0.0003307 | -0.1863 | -410.7373 | 0 | 关闭
776 | 2 | 3 | 恒流放电 | 00:34:30 | 05:22:33 | -0.152 | 2.1692 | 0.0874 | 192.72 | 0 | 0 | 0.0874 | 192.72 | 0.0002012 | 443.47 | 0 | 0 | 0.0002012 | 443.47 | 2023-05-11 07:55:42 | -0.0003298 | -0.2011 | -443.3394 | 0 | 关闭
777 | 2 | 3 | 恒流放电 | 00:35:00 | 05:23:03 | -0.152 | 2.163 | 0.0887 | 195.52 | 0 | 0 | 0.0887 | 195.52 | 0.0002039 | 449.52 | 0 | 0 | 0.0002039 | 449.52 | 2023-05-11 07:56:12 | -0.0003288 | -0.2043 | -450.492 | 0 | 关闭
778 | 2 | 3 | 恒流放电 | 00:35:30 | 05:23:33 | -0.152 | 2.1571 | 0.09 | 198.31 | 0 | 0 | 0.09 | 198.31 | 0.0002066 | 455.55 | 0 | 0 | 0.0002066 | 455.55 | 2023-05-11 07:56:42 | -0.0003279 | -0.2147 | -473.3922 | 0 | 关闭
779 | 2 | 3 | 恒流放电 | 00:36:00 | 05:24:03 | -0.152 | 2.1512 | 0.0912 | 201.1 | 0 | 0 | 0.0912 | 201.1 | 0.0002094 | 461.57 | 0 | 0 | 0.0002094 | 461.57 | 2023-05-11 07:57:12 | -0.0003271 | -0.2147 | -473.3901 | 0 | 关闭
780 | 2 | 3 | 恒流放电 | 00:36:30 | 05:24:33 | -0.152 | 2.1456 | 0.0925 | 203.9 | 0 | 0 | 0.0925 | 203.9 | 0.0002121 | 467.57 | 0 | 0 | 0.0002121 | 467.57 | 2023-05-11 07:57:42 | -0.0003262 | -0.2262 | -498.7459 | 0 | 关闭
781 | 2 | 3 | 恒流放电 | 00:37:00 | 05:25:03 | -0.152 | 2.1402 | 0.0938 | 206.69 | 0 | 0 | 0.0938 | 206.69 | 0.0002148 | 473.55 | 0 | 0 | 0.0002148 | 473.55 | 2023-05-11 07:58:12 | -0.0003253 | -0.2346 | -517.2067 | 0 | 关闭
782 | 2 | 3 | 恒流放电 | 00:37:30 | 05:25:33 | -0.152 | 2.1348 | 0.095 | 209.48 | 0 | 0 | 0.095 | 209.48 | 0.0002175 | 479.52 | 0 | 0 | 0.0002175 | 479.52 | 2023-05-11 07:58:42 | -0.0003245 | -0.2346 | -517.2157 | 0 | 关闭
783 | 2 | 3 | 恒流放电 | 00:38:00 | 05:26:03 | -0.152 | 2.1294 | 0.0963 | 212.28 | 0 | 0 | 0.0963 | 212.28 | 0.0002202 | 485.48 | 0 | 0 | 0.0002202 | 485.48 | 2023-05-11 07:59:12 | -0.0003237 | -0.2346 | -517.2112 | 0 | 关闭
784 | 2 | 3 | 恒流放电 | 00:38:30 | 05:26:33 | -0.152 | 2.124 | 0.0976 | 215.07 | 0 | 0 | 0.0976 | 215.07 | 0.0002229 | 491.42 | 0 | 0 | 0.0002229 | 491.42 | 2023-05-11 07:59:42 | -0.0003229 | -0.2346 | -517.2157 | 0 | 关闭
785 | 2 | 3 | 恒流放电 | 00:39:00 | 05:27:03 | -0.152 | 2.1187 | 0.0988 | 217.86 | 0 | 0 | 0.0988 | 217.86 | 0.0002256 | 497.34 | 0 | 0 | 0.0002256 | 497.34 | 2023-05-11 08:00:12 | -0.0003221 | -0.239 | -526.9699 | 0 | 关闭
786 | 2 | 3 | 恒流放电 | 00:39:30 | 05:27:33 | -0.152 | 2.1133 | 0.1001 | 220.65 | 0 | 0 | 0.1001 | 220.65 | 0.0002283 | 503.25 | 0 | 0 | 0.0002283 | 503.25 | 2023-05-11 08:00:42 | -0.0003213 | -0.2346 | -517.2112 | 0 | 关闭
787 | 2 | 3 | 恒流放电 | 00:40:00 | 05:28:03 | -0.152 | 2.1078 | 0.1014 | 223.45 | 0 | 0 | 0.1014 | 223.45 | 0.0002309 | 509.15 | 0 | 0 | 0.0002309 | 509.15 | 2023-05-11 08:01:12 | -0.0003204 | -0.2303 | -507.8118 | 0 | 关闭
788 | 2 | 3 | 恒流放电 | 00:40:30 | 05:28:33 | -0.152 | 2.1023 | 0.1026 | 226.24 | 0 | 0 | 0.1026 | 226.24 | 0.0002336 | 515.03 | 0 | 0 | 0.0002336 | 515.03 | 2023-05-11 08:01:42 | -0.0003196 | -0.2303 | -507.8207 | 0 | 关闭
789 | 2 | 3 | 恒流放电 | 00:41:00 | 05:29:03 | -0.152 | 2.0966 | 0.1039 | 229.03 | 0 | 0 | 0.1039 | 229.03 | 0.0002363 | 520.89 | 0 | 0 | 0.0002363 | 520.89 | 2023-05-11 08:02:12 | -0.0003187 | -0.2223 | -489.9981 | 0 | 关闭
790 | 2 | 3 | 恒流放电 | 00:41:30 | 05:29:33 | -0.152 | 2.0911 | 0.1052 | 231.83 | 0 | 0 | 0.1052 | 231.83 | 0.0002389 | 526.74 | 0 | 0 | 0.0002389 | 526.74 | 2023-05-11 08:02:42 | -0.0003179 | -0.2303 | -507.8207 | 0 | 关闭
791 | 2 | 3 | 恒流放电 | 00:42:00 | 05:30:03 | -0.152 | 2.0857 | 0.1064 | 234.62 | 0 | 0 | 0.1064 | 234.62 | 0.0002416 | 532.57 | 0 | 0 | 0.0002416 | 532.57 | 2023-05-11 08:03:12 | -0.0003171 | -0.2346 | -517.2203 | 0 | 关闭
792 | 2 | 3 | 恒流放电 | 00:42:30 | 05:30:33 | -0.152 | 2.0816 | 0.1077 | 237.41 | 0 | 0 | 0.1077 | 237.41 | 0.0002442 | 538.39 | 0 | 0 | 0.0002442 | 538.39 | 2023-05-11 08:03:42 | -0.0003165 | -0.309 | -681.2229 | 0 | 关闭
793 | 2 | 3 | 恒流放电 | 00:43:00 | 05:31:03 | -0.152 | 2.0792 | 0.109 | 240.21 | 0 | 0 | 0.109 | 240.21 | 0.0002468 | 544.2 | 0 | 0 | 0.0002468 | 544.2 | 2023-05-11 08:04:12 | -0.0003161 | -0.5279 | -1163.7558 | 0 | 关闭
794 | 2 | 3 | 恒流放电 | 00:43:30 | 05:31:33 | -0.152 | 2.079 | 0.1102 | 243 | 0 | 0 | 0.1102 | 243 | 0.0002495 | 550.01 | 0 | 0 | 0.0002495 | 550.01 | 2023-05-11 08:04:42 | -0.000316 | -6.3346 | -13965.0696 | 0 | 关闭
795 | 2 | 3 | 恒流放电 | 00:44:00 | 05:32:03 | -0.152 | 2.0806 | 0.1115 | 245.79 | 0 | 0 | 0.1115 | 245.79 | 0.0002521 | 555.82 | 0 | 0 | 0.0002521 | 555.82 | 2023-05-11 08:05:12 | -0.0003163 | 0.7918 | 1745.6337 | 0 | 关闭
796 | 2 | 3 | 恒流放电 | 00:44:30 | 05:32:33 | -0.152 | 2.083 | 0.1128 | 248.58 | 0 | 0 | 0.1128 | 248.58 | 0.0002548 | 561.63 | 0 | 0 | 0.0002548 | 561.63 | 2023-05-11 08:05:42 | -0.0003167 | 0.5279 | 1163.7354 | 0 | 关闭
797 | 2 | 3 | 恒流放电 | 00:45:00 | 05:33:03 | -0.152 | 2.0851 | 0.114 | 251.38 | 0 | 0 | 0.114 | 251.38 | 0.0002574 | 567.45 | 0 | 0 | 0.0002574 | 567.45 | 2023-05-11 08:06:12 | -0.000317 | 0.6033 | 1330.0066 | 0 | 关闭
798 | 2 | 3 | 恒流放电 | 00:45:30 | 05:33:33 | -0.152 | 2.0872 | 0.1153 | 254.17 | 0 | 0 | 0.1153 | 254.17 | 0.00026 | 573.28 | 0 | 0 | 0.00026 | 573.28 | 2023-05-11 08:06:42 | -0.0003173 | 0.6033 | 1330.0066 | 0 | 关闭
799 | 2 | 3 | 恒流放电 | 00:46:00 | 05:34:03 | -0.152 | 2.0888 | 0.1166 | 256.96 | 0 | 0 | 0.1166 | 256.96 | 0.0002627 | 579.11 | 0 | 0 | 0.0002627 | 579.11 | 2023-05-11 08:07:12 | -0.0003175 | 0.7918 | 1745.6031 | 0 | 关闭
800 | 2 | 3 | 恒流放电 | 00:46:30 | 05:34:33 | -0.152 | 2.0902 | 0.1178 | 259.76 | 0 | 0 | 0.1178 | 259.76 | 0.0002653 | 584.95 | 0 | 0 | 0.0002653 | 584.95 | 2023-05-11 08:07:42 | -0.0003178 | 0.9049 | 1995.0099 | 0 | 关闭
801 | 2 | 3 | 恒流放电 | 00:47:00 | 05:35:03 | -0.152 | 2.0914 | 0.1191 | 262.55 | 0 | 0 | 0.1191 | 262.55 | 0.000268 | 590.79 | 0 | 0 | 0.000268 | 590.79 | 2023-05-11 08:08:12 | -0.000318 | 1.0557 | 2327.4912 | 0 | 关闭
802 | 2 | 3 | 恒流放电 | 00:47:30 | 05:35:33 | -0.152 | 2.0926 | 0.1204 | 265.34 | 0 | 0 | 0.1204 | 265.34 | 0.0002706 | 596.63 | 0 | 0 | 0.0002706 | 596.63 | 2023-05-11 08:08:42 | -0.0003182 | 1.0558 | 2327.5116 | 0 | 关闭
803 | 2 | 3 | 恒流放电 | 00:48:00 | 05:36:03 | -0.152 | 2.0935 | 0.1216 | 268.14 | 0 | 0 | 0.1216 | 268.14 | 0.0002733 | 602.47 | 0 | 0 | 0.0002733 | 602.47 | 2023-05-11 08:09:12 | -0.0003183 | 1.4077 | 3103.3216 | 0 | 关闭
804 | 2 | 3 | 恒流放电 | 00:48:30 | 05:36:33 | -0.152 | 2.0942 | 0.1229 | 270.93 | 0 | 0 | 0.1229 | 270.93 | 0.0002759 | 608.32 | 0 | 0 | 0.0002759 | 608.32 | 2023-05-11 08:09:42 | -0.0003184 | 1.8098 | 3989.9499 | 0 | 关闭
805 | 2 | 3 | 恒流放电 | 00:49:00 | 05:37:03 | -0.152 | 2.095 | 0.1242 | 273.72 | 0 | 0 | 0.1242 | 273.72 | 0.0002786 | 614.17 | 0 | 0 | 0.0002786 | 614.17 | 2023-05-11 08:10:12 | -0.0003185 | 1.5836 | 3491.2062 | 0 | 关闭
806 | 2 | 3 | 恒流放电 | 00:49:30 | 05:37:33 | -0.152 | 2.0956 | 0.1254 | 276.51 | 0 | 0 | 0.1254 | 276.51 | 0.0002812 | 620.02 | 0 | 0 | 0.0002812 | 620.02 | 2023-05-11 08:10:42 | -0.0003186 | 2.1115 | 4655.0232 | 0 | 关闭
807 | 2 | 3 | 恒流放电 | 00:50:00 | 05:38:03 | -0.152 | 2.0962 | 0.1267 | 279.31 | 0 | 0 | 0.1267 | 279.31 | 0.0002839 | 625.88 | 0 | 0 | 0.0002839 | 625.88 | 2023-05-11 08:11:12 | -0.0003187 | 2.1115 | 4654.9415 | 0 | 关闭
808 | 2 | 3 | 恒流放电 | 00:50:30 | 05:38:33 | -0.152 | 2.0967 | 0.128 | 282.1 | 0 | 0 | 0.128 | 282.1 | 0.0002866 | 631.73 | 0 | 0 | 0.0002866 | 631.73 | 2023-05-11 08:11:42 | -0.0003187 | 2.5338 | 5585.8809 | 0 | 关闭
809 | 2 | 3 | 恒流放电 | 00:51:00 | 05:39:03 | -0.152 | 2.0969 | 0.1292 | 284.89 | 0 | 0 | 0.1292 | 284.89 | 0.0002892 | 637.59 | 0 | 0 | 0.0002892 | 637.59 | 2023-05-11 08:12:12 | -0.0003188 | 6.3345 | 13964.9471 | 0 | 关闭
810 | 2 | 3 | 恒流放电 | 00:51:30 | 05:39:33 | -0.152 | 2.0973 | 0.1305 | 287.69 | 0 | 0 | 0.1305 | 287.69 | 0.0002919 | 643.45 | 0 | 0 | 0.0002919 | 643.45 | 2023-05-11 08:12:42 | -0.0003188 | 3.1672 | 6982.3511 | 0 | 关闭
811 | 2 | 3 | 恒流放电 | 00:52:00 | 05:40:03 | -0.152 | 2.0976 | 0.1318 | 290.48 | 0 | 0 | 0.1318 | 290.48 | 0.0002945 | 649.3 | 0 | 0 | 0.0002945 | 649.3 | 2023-05-11 08:13:12 | -0.0003189 | 4.2229 | 9309.6381 | 0 | 关闭
812 | 2 | 3 | 恒流放电 | 00:52:30 | 05:40:33 | -0.152 | 2.098 | 0.133 | 293.27 | 0 | 0 | 0.133 | 293.27 | 0.0002972 | 655.16 | 0 | 0 | 0.0002972 | 655.16 | 2023-05-11 08:13:42 | -0.0003189 | 3.1672 | 6982.3511 | 0 | 关闭
813 | 2 | 3 | 恒流放电 | 00:53:00 | 05:41:03 | -0.152 | 2.0984 | 0.1343 | 296.07 | 0 | 0 | 0.1343 | 296.07 | 0.0002998 | 661.02 | 0 | 0 | 0.0002998 | 661.02 | 2023-05-11 08:14:12 | -0.000319 | 3.1672 | 6982.3511 | 0 | 关闭
814 | 2 | 3 | 恒流放电 | 00:53:30 | 05:41:33 | -0.152 | 2.0988 | 0.1356 | 298.86 | 0 | 0 | 0.1356 | 298.86 | 0.0003025 | 666.89 | 0 | 0 | 0.0003025 | 666.89 | 2023-05-11 08:14:42 | -0.0003191 | 3.1671 | 6982.1674 | 0 | 关闭
815 | 2 | 3 | 恒流放电 | 00:54:00 | 05:42:03 | -0.152 | 2.0992 | 0.1368 | 301.65 | 0 | 0 | 0.1368 | 301.65 | 0.0003052 | 672.75 | 0 | 0 | 0.0003052 | 672.75 | 2023-05-11 08:15:12 | -0.0003191 | 3.1672 | 6982.3511 | 0 | 关闭
816 | 2 | 3 | 恒流放电 | 00:54:30 | 05:42:33 | -0.152 | 2.0996 | 0.1381 | 304.44 | 0 | 0 | 0.1381 | 304.44 | 0.0003078 | 678.61 | 0 | 0 | 0.0003078 | 678.61 | 2023-05-11 08:15:42 | -0.0003192 | 3.1672 | 6982.4123 | 0 | 关闭
817 | 2 | 3 | 恒流放电 | 00:55:00 | 05:43:03 | -0.152 | 2.1 | 0.1394 | 307.24 | 0 | 0 | 0.1394 | 307.24 | 0.0003105 | 684.48 | 0 | 0 | 0.0003105 | 684.48 | 2023-05-11 08:16:12 | -0.0003193 | 3.1672 | 6982.2898 | 0 | 关闭
818 | 2 | 3 | 恒流放电 | 00:55:30 | 05:43:33 | -0.152 | 2.1003 | 0.1406 | 310.03 | 0 | 0 | 0.1406 | 310.03 | 0.0003131 | 690.34 | 0 | 0 | 0.0003131 | 690.34 | 2023-05-11 08:16:42 | -0.0003193 | 4.2229 | 9309.7198 | 0 | 关闭
819 | 2 | 3 | 恒流放电 | 00:56:00 | 05:44:03 | -0.152 | 2.1006 | 0.1419 | 312.82 | 0 | 0 | 0.1419 | 312.82 | 0.0003158 | 696.21 | 0 | 0 | 0.0003158 | 696.21 | 2023-05-11 08:17:12 | -0.0003193 | 4.2229 | 9309.8014 | 0 | 关闭
820 | 2 | 3 | 恒流放电 | 00:56:30 | 05:44:33 | -0.152 | 2.1008 | 0.1432 | 315.62 | 0 | 0 | 0.1432 | 315.62 | 0.0003185 | 702.07 | 0 | 0 | 0.0003185 | 702.07 | 2023-05-11 08:17:42 | -0.0003193 | 6.3342 | 13964.3347 | 0 | 关闭
821 | 2 | 3 | 恒流放电 | 00:57:00 | 05:45:03 | -0.152 | 2.1011 | 0.1444 | 318.41 | 0 | 0 | 0.1444 | 318.41 | 0.0003211 | 707.94 | 0 | 0 | 0.0003211 | 707.94 | 2023-05-11 08:18:12 | -0.0003194 | 4.2229 | 9309.7198 | 0 | 关闭
822 | 2 | 3 | 恒流放电 | 00:57:30 | 05:45:33 | -0.152 | 2.1013 | 0.1457 | 321.2 | 0 | 0 | 0.1457 | 321.2 | 0.0003238 | 713.81 | 0 | 0 | 0.0003238 | 713.81 | 2023-05-11 08:18:42 | -0.0003194 | 6.3345 | 13964.9471 | 0 | 关闭
823 | 2 | 3 | 恒流放电 | 00:58:00 | 05:46:03 | -0.152 | 2.1015 | 0.147 | 323.99 | 0 | 0 | 0.147 | 323.99 | 0.0003264 | 719.68 | 0 | 0 | 0.0003264 | 719.68 | 2023-05-11 08:19:12 | -0.0003195 | 6.3344 | 13964.7021 | 0 | 关闭
824 | 2 | 3 | 恒流放电 | 00:58:30 | 05:46:33 | -0.152 | 2.1017 | 0.1482 | 326.79 | 0 | 0 | 0.1482 | 326.79 | 0.0003291 | 725.55 | 0 | 0 | 0.0003291 | 725.55 | 2023-05-11 08:19:42 | -0.0003195 | 6.3346 | 13965.0696 | 0 | 关闭
825 | 2 | 3 | 恒流放电 | 00:59:00 | 05:47:03 | -0.152 | 2.1019 | 0.1495 | 329.58 | 0 | 0 | 0.1495 | 329.58 | 0.0003318 | 731.42 | 0 | 0 | 0.0003318 | 731.42 | 2023-05-11 08:20:12 | -0.0003196 | 6.3344 | 13964.7021 | 0 | 关闭
826 | 2 | 3 | 恒流放电 | 00:59:30 | 05:47:33 | -0.152 | 2.102 | 0.1508 | 332.37 | 0 | 0 | 0.1508 | 332.37 | 0.0003344 | 737.29 | 0 | 0 | 0.0003344 | 737.29 | 2023-05-11 08:20:42 | -0.0003195 | 12.669 | 27929.8942 | 0 | 关闭
827 | 2 | 3 | 恒流放电 | 01:00:00 | 05:48:03 | -0.152 | 2.1021 | 0.152 | 335.17 | 0 | 0 | 0.152 | 335.17 | 0.0003371 | 743.16 | 0 | 0 | 0.0003371 | 743.16 | 2023-05-11 08:21:12 | -0.0003196 | 12.6692 | 27930.3841 | 0 | 关闭
828 | 2 | 3 | 恒流放电 | 01:00:30 | 05:48:33 | -0.152 | 2.1022 | 0.1533 | 337.96 | 0 | 0 | 0.1533 | 337.96 | 0.0003398 | 749.03 | 0 | 0 | 0.0003398 | 749.03 | 2023-05-11 08:21:42 | -0.0003196 | 12.6686 | 27928.9144 | 0 | 关闭
829 | 2 | 3 | 恒流放电 | 01:01:00 | 05:49:03 | -0.152 | 2.1023 | 0.1546 | 340.75 | 0 | 0 | 0.1546 | 340.75 | 0.0003424 | 754.9 | 0 | 0 | 0.0003424 | 754.9 | 2023-05-11 08:22:12 | -0.0003196 | 12.669 | 27929.8942 | 0 | 关闭
830 | 2 | 3 | 恒流放电 | 01:01:30 | 05:49:33 | -0.152 | 2.1023 | 0.1558 | 343.55 | 0 | 0 | 0.1558 | 343.55 | 0.0003451 | 760.78 | 0 | 0 | 0.0003451 | 760.78 | 2023-05-11 08:22:42 | -0.0003196 | 0 | 0 | 0 | 关闭
831 | 2 | 3 | 恒流放电 | 01:02:00 | 05:50:03 | -0.152 | 2.1024 | 0.1571 | 346.34 | 0 | 0 | 0.1571 | 346.34 | 0.0003478 | 766.65 | 0 | 0 | 0.0003478 | 766.65 | 2023-05-11 08:23:12 | -0.0003196 | 12.6689 | 27929.6492 | 0 | 关闭
832 | 2 | 3 | 恒流放电 | 01:02:30 | 05:50:33 | -0.152 | 2.1026 | 0.1584 | 349.13 | 0 | 0 | 0.1584 | 349.13 | 0.0003504 | 772.52 | 0 | 0 | 0.0003504 | 772.52 | 2023-05-11 08:23:42 | -0.0003197 | 6.3344 | 13964.8246 | 0 | 关闭
833 | 2 | 3 | 恒流放电 | 01:03:00 | 05:51:03 | -0.152 | 2.1026 | 0.1596 | 351.92 | 0 | 0 | 0.1596 | 351.92 | 0.0003531 | 778.39 | 0 | 0 | 0.0003531 | 778.39 | 2023-05-11 08:24:12 | -0.0003197 | 0 | 0 | 0 | 关闭
834 | 2 | 3 | 恒流放电 | 01:03:30 | 05:51:33 | -0.152 | 2.1026 | 0.1609 | 354.72 | 0 | 0 | 0.1609 | 354.72 | 0.0003557 | 784.26 | 0 | 0 | 0.0003557 | 784.26 | 2023-05-11 08:24:42 | -0.0003196 | 0 | 0 | 0 | 关闭
835 | 2 | 3 | 恒流放电 | 01:04:00 | 05:52:03 | -0.152 | 2.1027 | 0.1622 | 357.51 | 0 | 0 | 0.1622 | 357.51 | 0.0003584 | 790.14 | 0 | 0 | 0.0003584 | 790.14 | 2023-05-11 08:25:12 | -0.0003197 | 12.669 | 27929.8942 | 0 | 关闭
836 | 2 | 3 | 恒流放电 | 01:04:30 | 05:52:33 | -0.1521 | 2.1028 | 0.1634 | 360.3 | 0 | 0 | 0.1634 | 360.3 | 0.0003611 | 796.01 | 0 | 0 | 0.0003611 | 796.01 | 2023-05-11 08:25:42 | -0.0003197 | 12.6689 | 27929.6492 | 0 | 关闭
837 | 2 | 3 | 恒流放电 | 01:05:00 | 05:53:03 | -0.152 | 2.1028 | 0.1647 | 363.1 | 0 | 0 | 0.1647 | 363.1 | 0.0003637 | 801.88 | 0 | 0 | 0.0003637 | 801.88 | 2023-05-11 08:26:12 | -0.0003197 | 0 | 0 | 0 | 关闭
838 | 2 | 3 | 恒流放电 | 01:05:30 | 05:53:33 | -0.152 | 2.1027 | 0.166 | 365.89 | 0 | 0 | 0.166 | 365.89 | 0.0003664 | 807.76 | 0 | 0 | 0.0003664 | 807.76 | 2023-05-11 08:26:42 | -0.0003197 | -12.6689 | -27929.6492 | 0 | 关闭
839 | 2 | 3 | 恒流放电 | 01:06:00 | 05:54:03 | -0.152 | 2.1026 | 0.1672 | 368.68 | 0 | 0 | 0.1672 | 368.68 | 0.0003691 | 813.63 | 0 | 0 | 0.0003691 | 813.63 | 2023-05-11 08:27:12 | -0.0003196 | -12.669 | -27929.8942 | 0 | 关闭
840 | 2 | 3 | 恒流放电 | 01:06:30 | 05:54:33 | -0.152 | 2.1027 | 0.1685 | 371.48 | 0 | 0 | 0.1685 | 371.48 | 0.0003717 | 819.5 | 0 | 0 | 0.0003717 | 819.5 | 2023-05-11 08:27:42 | -0.0003197 | 12.6691 | 27930.1391 | 0 | 关闭
841 | 2 | 3 | 恒流放电 | 01:07:00 | 05:55:03 | -0.152 | 2.1025 | 0.1698 | 374.27 | 0 | 0 | 0.1698 | 374.27 | 0.0003744 | 825.37 | 0 | 0 | 0.0003744 | 825.37 | 2023-05-11 08:28:12 | -0.0003196 | -6.3344 | -13964.7021 | 0 | 关闭
842 | 2 | 3 | 恒流放电 | 01:07:30 | 05:55:33 | -0.152 | 2.1023 | 0.171 | 377.06 | 0 | 0 | 0.171 | 377.06 | 0.0003771 | 831.25 | 0 | 0 | 0.0003771 | 831.25 | 2023-05-11 08:28:42 | -0.0003196 | -6.3346 | -13965.0696 | 0 | 关闭
843 | 2 | 3 | 恒流放电 | 01:08:00 | 05:56:03 | -0.152 | 2.1021 | 0.1723 | 379.85 | 0 | 0 | 0.1723 | 379.85 | 0.0003797 | 837.12 | 0 | 0 | 0.0003797 | 837.12 | 2023-05-11 08:29:12 | -0.0003196 | -6.3343 | -13964.5797 | 0 | 关闭
844 | 2 | 3 | 恒流放电 | 01:08:30 | 05:56:33 | -0.152 | 2.102 | 0.1736 | 382.65 | 0 | 0 | 0.1736 | 382.65 | 0.0003824 | 842.99 | 0 | 0 | 0.0003824 | 842.99 | 2023-05-11 08:29:42 | -0.0003196 | -12.6689 | -27929.6492 | 0 | 关闭
845 | 2 | 3 | 恒流放电 | 01:09:00 | 05:57:03 | -0.152 | 2.1019 | 0.1748 | 385.44 | 0 | 0 | 0.1748 | 385.44 | 0.000385 | 848.86 | 0 | 0 | 0.000385 | 848.86 | 2023-05-11 08:30:12 | -0.0003196 | -12.6688 | -27929.4043 | 0 | 关闭
846 | 2 | 3 | 恒流放电 | 01:09:30 | 05:57:33 | -0.152 | 2.1018 | 0.1761 | 388.23 | 0 | 0 | 0.1761 | 388.23 | 0.0003877 | 854.73 | 0 | 0 | 0.0003877 | 854.73 | 2023-05-11 08:30:42 | -0.0003195 | -12.6686 | -27928.9144 | 0 | 关闭
847 | 2 | 3 | 恒流放电 | 01:10:00 | 05:58:03 | -0.152 | 2.1016 | 0.1774 | 391.03 | 0 | 0 | 0.1774 | 391.03 | 0.0003904 | 860.6 | 0 | 0 | 0.0003904 | 860.6 | 2023-05-11 08:31:12 | -0.0003195 | -6.3345 | -13964.9471 | 0 | 关闭
848 | 2 | 3 | 恒流放电 | 01:10:30 | 05:58:33 | -0.152 | 2.1016 | 0.1786 | 393.82 | 0 | 0 | 0.1786 | 393.82 | 0.000393 | 866.47 | 0 | 0 | 0.000393 | 866.47 | 2023-05-11 08:31:42 | -0.0003195 | 0 | 0 | 0 | 关闭
849 | 2 | 3 | 恒流放电 | 01:11:00 | 05:59:03 | -0.152 | 2.1014 | 0.1799 | 396.61 | 0 | 0 | 0.1799 | 396.61 | 0.0003957 | 872.34 | 0 | 0 | 0.0003957 | 872.34 | 2023-05-11 08:32:12 | -0.0003195 | -6.3342 | -13964.3347 | 0 | 关闭
850 | 2 | 3 | 恒流放电 | 01:11:30 | 05:59:33 | -0.152 | 2.1014 | 0.1812 | 399.4 | 0 | 0 | 0.1812 | 399.4 | 0.0003984 | 878.21 | 0 | 0 | 0.0003984 | 878.21 | 2023-05-11 08:32:42 | -0.0003195 | 0 | 0 | 0 | 关闭
851 | 2 | 3 | 恒流放电 | 01:12:00 | 06:00:03 | -0.1521 | 2.1013 | 0.1824 | 402.2 | 0 | 0 | 0.1824 | 402.2 | 0.000401 | 884.08 | 0 | 0 | 0.000401 | 884.08 | 2023-05-11 08:33:12 | -0.0003195 | -12.6689 | -27929.6492 | 0 | 关闭
852 | 2 | 3 | 恒流放电 | 01:12:30 | 06:00:33 | -0.152 | 2.1011 | 0.1837 | 404.99 | 0 | 0 | 0.1837 | 404.99 | 0.0004037 | 889.94 | 0 | 0 | 0.0004037 | 889.94 | 2023-05-11 08:33:42 | -0.0003194 | -6.3343 | -13964.5797 | 0 | 关闭
853 | 2 | 3 | 恒流放电 | 01:13:00 | 06:01:03 | -0.152 | 2.101 | 0.185 | 407.78 | 0 | 0 | 0.185 | 407.78 | 0.0004063 | 895.81 | 0 | 0 | 0.0004063 | 895.81 | 2023-05-11 08:34:12 | -0.0003194 | -12.6687 | -27929.1593 | 0 | 关闭
854 | 2 | 3 | 恒流放电 | 01:13:30 | 06:01:33 | -0.152 | 2.1009 | 0.1862 | 410.58 | 0 | 0 | 0.1862 | 410.58 | 0.000409 | 901.68 | 0 | 0 | 0.000409 | 901.68 | 2023-05-11 08:34:42 | -0.0003194 | -12.6689 | -27929.6492 | 0 | 关闭
855 | 2 | 3 | 恒流放电 | 01:14:00 | 06:02:03 | -0.152 | 2.1007 | 0.1875 | 413.37 | 0 | 0 | 0.1875 | 413.37 | 0.0004117 | 907.55 | 0 | 0 | 0.0004117 | 907.55 | 2023-05-11 08:35:12 | -0.0003194 | -6.3343 | -13964.5797 | 0 | 关闭
856 | 2 | 3 | 恒流放电 | 01:14:30 | 06:02:33 | -0.152 | 2.1006 | 0.1888 | 416.16 | 0 | 0 | 0.1888 | 416.16 | 0.0004143 | 913.41 | 0 | 0 | 0.0004143 | 913.41 | 2023-05-11 08:35:42 | -0.0003194 | -12.6693 | -27930.629 | 0 | 关闭
857 | 2 | 3 | 恒流放电 | 01:15:00 | 06:03:03 | -0.152 | 2.1005 | 0.19 | 418.96 | 0 | 0 | 0.19 | 418.96 | 0.000417 | 919.28 | 0 | 0 | 0.000417 | 919.28 | 2023-05-11 08:36:12 | -0.0003193 | -12.6684 | -27928.6694 | 0 | 关闭
858 | 2 | 3 | 恒流放电 | 01:15:30 | 06:03:33 | -0.152 | 2.1004 | 0.1913 | 421.75 | 0 | 0 | 0.1913 | 421.75 | 0.0004196 | 925.15 | 0 | 0 | 0.0004196 | 925.15 | 2023-05-11 08:36:42 | -0.0003193 | -12.6691 | -27930.1391 | 0 | 关闭
859 | 2 | 3 | 恒流放电 | 01:16:00 | 06:04:03 | -0.152 | 2.1003 | 0.1926 | 424.54 | 0 | 0 | 0.1926 | 424.54 | 0.0004223 | 931.01 | 0 | 0 | 0.0004223 | 931.01 | 2023-05-11 08:37:12 | -0.0003193 | -12.6689 | -27929.6492 | 0 | 关闭
860 | 2 | 3 | 恒流放电 | 01:16:30 | 06:04:33 | -0.152 | 2.1 | 0.1938 | 427.33 | 0 | 0 | 0.1938 | 427.33 | 0.000425 | 936.88 | 0 | 0 | 0.000425 | 936.88 | 2023-05-11 08:37:42 | -0.0003193 | -4.2229 | -9309.7198 | 0 | 关闭
861 | 2 | 3 | 恒流放电 | 01:17:00 | 06:05:03 | -0.152 | 2.0998 | 0.1951 | 430.13 | 0 | 0 | 0.1951 | 430.13 | 0.0004276 | 942.74 | 0 | 0 | 0.0004276 | 942.74 | 2023-05-11 08:38:12 | -0.0003192 | -6.3347 | -13965.3145 | 0 | 关闭
862 | 2 | 3 | 恒流放电 | 01:17:30 | 06:05:33 | -0.152 | 2.0996 | 0.1964 | 432.92 | 0 | 0 | 0.1964 | 432.92 | 0.0004303 | 948.61 | 0 | 0 | 0.0004303 | 948.61 | 2023-05-11 08:38:42 | -0.0003192 | -6.3344 | -13964.8246 | 0 | 关闭
863 | 2 | 3 | 恒流放电 | 01:18:00 | 06:06:03 | -0.152 | 2.0995 | 0.1976 | 435.71 | 0 | 0 | 0.1976 | 435.71 | 0.0004329 | 954.47 | 0 | 0 | 0.0004329 | 954.47 | 2023-05-11 08:39:12 | -0.0003192 | -12.6691 | -27930.1391 | 0 | 关闭
864 | 2 | 3 | 恒流放电 | 01:18:30 | 06:06:33 | -0.152 | 2.0993 | 0.1989 | 438.51 | 0 | 0 | 0.1989 | 438.51 | 0.0004356 | 960.34 | 0 | 0 | 0.0004356 | 960.34 | 2023-05-11 08:39:42 | -0.0003192 | -6.3346 | -13965.0696 | 0 | 关闭
865 | 2 | 3 | 恒流放电 | 01:19:00 | 06:07:03 | -0.152 | 2.0991 | 0.2002 | 441.3 | 0 | 0 | 0.2002 | 441.3 | 0.0004383 | 966.2 | 0 | 0 | 0.0004383 | 966.2 | 2023-05-11 08:40:12 | -0.0003191 | -6.3344 | -13964.8246 | 0 | 关闭
866 | 2 | 3 | 恒流放电 | 01:19:30 | 06:07:33 | -0.152 | 2.0989 | 0.2014 | 444.09 | 0 | 0 | 0.2014 | 444.09 | 0.0004409 | 972.06 | 0 | 0 | 0.0004409 | 972.06 | 2023-05-11 08:40:42 | -0.0003191 | -6.3348 | -13965.5595 | 0 | 关闭
867 | 2 | 3 | 恒流放电 | 01:20:00 | 06:08:03 | -0.152 | 2.0986 | 0.2027 | 446.89 | 0 | 0 | 0.2027 | 446.89 | 0.0004436 | 977.92 | 0 | 0 | 0.0004436 | 977.92 | 2023-05-11 08:41:12 | -0.0003191 | -4.223 | -9309.8831 | 0 | 关闭
868 | 2 | 3 | 恒流放电 | 01:20:30 | 06:08:33 | -0.152 | 2.0984 | 0.204 | 449.68 | 0 | 0 | 0.204 | 449.68 | 0.0004462 | 983.79 | 0 | 0 | 0.0004462 | 983.79 | 2023-05-11 08:41:42 | -0.000319 | -6.3346 | -13965.0696 | 0 | 关闭
869 | 2 | 3 | 恒流放电 | 01:21:00 | 06:09:03 | -0.152 | 2.0982 | 0.2052 | 452.47 | 0 | 0 | 0.2052 | 452.47 | 0.0004489 | 989.65 | 0 | 0 | 0.0004489 | 989.65 | 2023-05-11 08:42:12 | -0.000319 | -6.3348 | -13965.5595 | 0 | 关闭
870 | 2 | 3 | 恒流放电 | 01:21:30 | 06:09:33 | -0.152 | 2.0979 | 0.2065 | 455.26 | 0 | 0 | 0.2065 | 455.26 | 0.0004516 | 995.51 | 0 | 0 | 0.0004516 | 995.51 | 2023-05-11 08:42:42 | -0.0003189 | -4.223 | -9309.8831 | 0 | 关闭
871 | 2 | 3 | 恒流放电 | 01:22:00 | 06:10:03 | -0.152 | 2.0974 | 0.2078 | 458.06 | 0 | 0 | 0.2078 | 458.06 | 0.0004542 | 1001.37 | 0 | 0 | 0.0004542 | 1001.37 | 2023-05-11 08:43:12 | -0.0003189 | -2.5338 | -5586.0278 | 0 | 关闭
872 | 2 | 3 | 恒流放电 | 01:22:30 | 06:10:33 | -0.152 | 2.0971 | 0.209 | 460.85 | 0 | 0 | 0.209 | 460.85 | 0.0004569 | 1007.22 | 0 | 0 | 0.0004569 | 1007.22 | 2023-05-11 08:43:42 | -0.0003188 | -4.223 | -9310.0464 | 0 | 关闭
873 | 2 | 3 | 恒流放电 | 01:23:00 | 06:11:03 | -0.152 | 2.0967 | 0.2103 | 463.64 | 0 | 0 | 0.2103 | 463.64 | 0.0004595 | 1013.08 | 0 | 0 | 0.0004595 | 1013.08 | 2023-05-11 08:44:12 | -0.0003187 | -3.1672 | -6982.4123 | 0 | 关闭
874 | 2 | 3 | 恒流放电 | 01:23:30 | 06:11:33 | -0.1521 | 2.0962 | 0.2116 | 466.44 | 0 | 0 | 0.2116 | 466.44 | 0.0004622 | 1018.93 | 0 | 0 | 0.0004622 | 1018.93 | 2023-05-11 08:44:42 | -0.0003187 | -2.5339 | -5586.1258 | 0 | 关闭
875 | 2 | 3 | 恒流放电 | 01:24:00 | 06:12:03 | -0.152 | 2.0956 | 0.2128 | 469.23 | 0 | 0 | 0.2128 | 469.23 | 0.0004648 | 1024.79 | 0 | 0 | 0.0004648 | 1024.79 | 2023-05-11 08:45:12 | -0.0003186 | -2.1115 | -4655.0232 | 0 | 关闭
876 | 2 | 3 | 恒流放电 | 01:24:30 | 06:12:33 | -0.152 | 2.0952 | 0.2141 | 472.02 | 0 | 0 | 0.2141 | 472.02 | 0.0004675 | 1030.64 | 0 | 0 | 0.0004675 | 1030.64 | 2023-05-11 08:45:42 | -0.0003186 | -3.1673 | -6982.6573 | 0 | 关闭
877 | 2 | 3 | 恒流放电 | 01:25:00 | 06:13:03 | -0.152 | 2.0949 | 0.2154 | 474.82 | 0 | 0 | 0.2154 | 474.82 | 0.0004702 | 1036.49 | 0 | 0 | 0.0004702 | 1036.49 | 2023-05-11 08:46:12 | -0.0003185 | -4.223 | -9309.8831 | 0 | 关闭
878 | 2 | 3 | 恒流放电 | 01:25:30 | 06:13:33 | -0.152 | 2.0945 | 0.2166 | 477.61 | 0 | 0 | 0.2166 | 477.61 | 0.0004728 | 1042.34 | 0 | 0 | 0.0004728 | 1042.34 | 2023-05-11 08:46:42 | -0.0003184 | -3.1672 | -6982.4123 | 0 | 关闭
879 | 2 | 3 | 恒流放电 | 01:26:00 | 06:14:03 | -0.152 | 2.0941 | 0.2179 | 480.4 | 0 | 0 | 0.2179 | 480.4 | 0.0004755 | 1048.19 | 0 | 0 | 0.0004755 | 1048.19 | 2023-05-11 08:47:12 | -0.0003183 | -3.1672 | -6982.2898 | 0 | 关闭
880 | 2 | 3 | 恒流放电 | 01:26:30 | 06:14:33 | -0.152 | 2.0937 | 0.2192 | 483.19 | 0 | 0 | 0.2192 | 483.19 | 0.0004781 | 1054.04 | 0 | 0 | 0.0004781 | 1054.04 | 2023-05-11 08:47:42 | -0.0003183 | -3.1673 | -6982.6573 | 0 | 关闭
881 | 2 | 3 | 恒流放电 | 01:27:00 | 06:15:03 | -0.152 | 2.0935 | 0.2204 | 485.99 | 0 | 0 | 0.2204 | 485.99 | 0.0004808 | 1059.89 | 0 | 0 | 0.0004808 | 1059.89 | 2023-05-11 08:48:12 | -0.0003183 | -6.3344 | -13964.8246 | 0 | 关闭
882 | 2 | 3 | 恒流放电 | 01:27:30 | 06:15:33 | -0.152 | 2.0932 | 0.2217 | 488.78 | 0 | 0 | 0.2217 | 488.78 | 0.0004834 | 1065.73 | 0 | 0 | 0.0004834 | 1065.73 | 2023-05-11 08:48:42 | -0.0003182 | -4.223 | -9309.8831 | 0 | 关闭
883 | 2 | 3 | 恒流放电 | 01:28:00 | 06:16:03 | -0.152 | 2.0927 | 0.223 | 491.57 | 0 | 0 | 0.223 | 491.57 | 0.0004861 | 1071.58 | 0 | 0 | 0.0004861 | 1071.58 | 2023-05-11 08:49:12 | -0.0003182 | -2.5338 | -5585.9298 | 0 | 关闭
884 | 2 | 3 | 恒流放电 | 01:28:30 | 06:16:33 | -0.152 | 2.0924 | 0.2242 | 494.37 | 0 | 0 | 0.2242 | 494.37 | 0.0004887 | 1077.42 | 0 | 0 | 0.0004887 | 1077.42 | 2023-05-11 08:49:42 | -0.0003181 | -4.223 | -9310.0464 | 0 | 关闭
885 | 2 | 3 | 恒流放电 | 01:29:00 | 06:17:03 | -0.152 | 2.092 | 0.2255 | 497.16 | 0 | 0 | 0.2255 | 497.16 | 0.0004914 | 1083.27 | 0 | 0 | 0.0004914 | 1083.27 | 2023-05-11 08:50:12 | -0.000318 | -3.1671 | -6982.1674 | 0 | 关闭
886 | 2 | 3 | 恒流放电 | 01:29:30 | 06:17:33 | -0.152 | 2.0916 | 0.2268 | 499.95 | 0 | 0 | 0.2268 | 499.95 | 0.000494 | 1089.11 | 0 | 0 | 0.000494 | 1089.11 | 2023-05-11 08:50:42 | -0.000318 | -3.1673 | -6982.5348 | 0 | 关闭
887 | 2 | 3 | 恒流放电 | 01:30:00 | 06:18:03 | -0.152 | 2.0912 | 0.228 | 502.75 | 0 | 0 | 0.228 | 502.75 | 0.0004967 | 1094.95 | 0 | 0 | 0.0004967 | 1094.95 | 2023-05-11 08:51:12 | -0.0003179 | -3.1673 | -6982.5348 | 0 | 关闭
888 | 2 | 3 | 恒流放电 | 01:30:30 | 06:18:33 | -0.152 | 2.0906 | 0.2293 | 505.54 | 0 | 0 | 0.2293 | 505.54 | 0.0004993 | 1100.79 | 0 | 0 | 0.0004993 | 1100.79 | 2023-05-11 08:51:42 | -0.0003178 | -2.1114 | -4654.8599 | 0 | 关闭
889 | 2 | 3 | 恒流放电 | 01:31:00 | 06:19:03 | -0.152 | 2.0903 | 0.2306 | 508.33 | 0 | 0 | 0.2306 | 508.33 | 0.000502 | 1106.63 | 0 | 0 | 0.000502 | 1106.63 | 2023-05-11 08:52:12 | -0.0003178 | -4.223 | -9310.0464 | 0 | 关闭
890 | 2 | 3 | 恒流放电 | 01:31:30 | 06:19:33 | -0.152 | 2.0898 | 0.2318 | 511.12 | 0 | 0 | 0.2318 | 511.12 | 0.0005046 | 1112.47 | 0 | 0 | 0.0005046 | 1112.47 | 2023-05-11 08:52:42 | -0.0003177 | -2.5337 | -5585.8319 | 0 | 关闭
891 | 2 | 3 | 恒流放电 | 01:32:00 | 06:20:03 | -0.152 | 2.0893 | 0.2331 | 513.92 | 0 | 0 | 0.2331 | 513.92 | 0.0005073 | 1118.3 | 0 | 0 | 0.0005073 | 1118.3 | 2023-05-11 08:53:12 | -0.0003176 | -2.5339 | -5586.1258 | 0 | 关闭
892 | 2 | 3 | 恒流放电 | 01:32:30 | 06:20:33 | -0.152 | 2.0888 | 0.2344 | 516.71 | 0 | 0 | 0.2344 | 516.71 | 0.0005099 | 1124.14 | 0 | 0 | 0.0005099 | 1124.14 | 2023-05-11 08:53:42 | -0.0003175 | -2.5337 | -5585.8319 | 0 | 关闭
893 | 2 | 3 | 恒流放电 | 01:33:00 | 06:21:03 | -0.152 | 2.0883 | 0.2356 | 519.5 | 0 | 0 | 0.2356 | 519.5 | 0.0005126 | 1129.97 | 0 | 0 | 0.0005126 | 1129.97 | 2023-05-11 08:54:12 | -0.0003175 | -2.5338 | -5585.9298 | 0 | 关闭
894 | 2 | 3 | 恒流放电 | 01:33:30 | 06:21:33 | -0.152 | 2.0877 | 0.2369 | 522.3 | 0 | 0 | 0.2369 | 522.3 | 0.0005152 | 1135.8 | 0 | 0 | 0.0005152 | 1135.8 | 2023-05-11 08:54:42 | -0.0003174 | -2.1115 | -4654.9415 | 0 | 关闭
895 | 2 | 3 | 恒流放电 | 01:34:00 | 06:22:03 | -0.152 | 2.0872 | 0.2382 | 525.09 | 0 | 0 | 0.2382 | 525.09 | 0.0005178 | 1141.63 | 0 | 0 | 0.0005178 | 1141.63 | 2023-05-11 08:55:12 | -0.0003173 | -2.5338 | -5586.0278 | 0 | 关闭
896 | 2 | 3 | 恒流放电 | 01:34:30 | 06:22:33 | -0.152 | 2.0866 | 0.2394 | 527.88 | 0 | 0 | 0.2394 | 527.88 | 0.0005205 | 1147.46 | 0 | 0 | 0.0005205 | 1147.46 | 2023-05-11 08:55:42 | -0.0003172 | -2.1115 | -4655.0232 | 0 | 关闭
897 | 2 | 3 | 恒流放电 | 01:35:00 | 06:23:03 | -0.152 | 2.086 | 0.2407 | 530.67 | 0 | 0 | 0.2407 | 530.67 | 0.0005231 | 1153.29 | 0 | 0 | 0.0005231 | 1153.29 | 2023-05-11 08:56:12 | -0.0003171 | -2.1115 | -4655.0232 | 0 | 关闭
898 | 2 | 3 | 恒流放电 | 01:35:30 | 06:23:33 | -0.152 | 2.0853 | 0.242 | 533.47 | 0 | 0 | 0.242 | 533.47 | 0.0005258 | 1159.11 | 0 | 0 | 0.0005258 | 1159.11 | 2023-05-11 08:56:42 | -0.000317 | -1.8099 | -3990.0199 | 0 | 关闭
899 | 2 | 3 | 恒流放电 | 01:36:00 | 06:24:03 | -0.152 | 2.0846 | 0.2432 | 536.26 | 0 | 0 | 0.2432 | 536.26 | 0.0005284 | 1164.94 | 0 | 0 | 0.0005284 | 1164.94 | 2023-05-11 08:57:12 | -0.0003169 | -1.8099 | -3990.0199 | 0 | 关闭
900 | 2 | 3 | 恒流放电 | 01:36:30 | 06:24:33 | -0.152 | 2.0837 | 0.2445 | 539.05 | 0 | 0 | 0.2445 | 539.05 | 0.0005311 | 1170.76 | 0 | 0 | 0.0005311 | 1170.76 | 2023-05-11 08:57:42 | -0.0003168 | -1.4077 | -3103.3488 | 0 | 关闭
901 | 2 | 3 | 恒流放电 | 01:37:00 | 06:25:03 | -0.152 | 2.0829 | 0.2458 | 541.85 | 0 | 0 | 0.2458 | 541.85 | 0.0005337 | 1176.58 | 0 | 0 | 0.0005337 | 1176.58 | 2023-05-11 08:58:12 | -0.0003167 | -1.5836 | -3491.2674 | 0 | 关闭
902 | 2 | 3 | 恒流放电 | 01:37:30 | 06:25:33 | -0.152 | 2.0819 | 0.247 | 544.64 | 0 | 0 | 0.247 | 544.64 | 0.0005363 | 1182.39 | 0 | 0 | 0.0005363 | 1182.39 | 2023-05-11 08:58:42 | -0.0003165 | -1.2669 | -2792.9649 | 0 | 关闭
903 | 2 | 3 | 恒流放电 | 01:38:00 | 06:26:03 | -0.152 | 2.0809 | 0.2483 | 547.43 | 0 | 0 | 0.2483 | 547.43 | 0.000539 | 1188.21 | 0 | 0 | 0.000539 | 1188.21 | 2023-05-11 08:59:12 | -0.0003164 | -1.2669 | -2792.9649 | 0 | 关闭
904 | 2 | 3 | 恒流放电 | 01:38:30 | 06:26:33 | -0.152 | 2.0797 | 0.2496 | 550.23 | 0 | 0 | 0.2496 | 550.23 | 0.0005416 | 1194.02 | 0 | 0 | 0.0005416 | 1194.02 | 2023-05-11 08:59:42 | -0.0003162 | -1.0558 | -2327.5524 | 0 | 关闭
905 | 2 | 3 | 恒流放电 | 01:39:00 | 06:27:03 | -0.152 | 2.0783 | 0.2508 | 553.02 | 0 | 0 | 0.2508 | 553.02 | 0.0005442 | 1199.82 | 0 | 0 | 0.0005442 | 1199.82 | 2023-05-11 09:00:11 | -0.0003159 | -0.9049 | -1995.0099 | 0 | 关闭
906 | 2 | 3 | 恒流放电 | 01:39:30 | 06:27:33 | -0.152 | 2.0771 | 0.2521 | 555.81 | 0 | 0 | 0.2521 | 555.81 | 0.0005469 | 1205.63 | 0 | 0 | 0.0005469 | 1205.63 | 2023-05-11 09:00:41 | -0.0003158 | -1.0558 | -2327.5116 | 0 | 关闭
907 | 2 | 3 | 恒流放电 | 01:40:00 | 06:28:03 | -0.152 | 2.0759 | 0.2534 | 558.6 | 0 | 0 | 0.2534 | 558.6 | 0.0005495 | 1211.43 | 0 | 0 | 0.0005495 | 1211.43 | 2023-05-11 09:01:11 | -0.0003156 | -1.0557 | -2327.4708 | 0 | 关闭
908 | 2 | 3 | 恒流放电 | 01:40:30 | 06:28:33 | -0.152 | 2.0748 | 0.2547 | 561.4 | 0 | 0 | 0.2547 | 561.4 | 0.0005521 | 1217.22 | 0 | 0 | 0.0005521 | 1217.22 | 2023-05-11 09:01:41 | -0.0003154 | -1.1517 | -2539.1036 | 0 | 关闭
909 | 2 | 3 | 恒流放电 | 01:41:00 | 06:29:03 | -0.152 | 2.0737 | 0.2559 | 564.19 | 0 | 0 | 0.2559 | 564.19 | 0.0005548 | 1223.02 | 0 | 0 | 0.0005548 | 1223.02 | 2023-05-11 09:02:11 | -0.0003152 | -1.1517 | -2539.059 | 0 | 关闭
910 | 2 | 3 | 恒流放电 | 01:41:30 | 06:29:33 | -0.152 | 2.0725 | 0.2572 | 566.98 | 0 | 0 | 0.2572 | 566.98 | 0.0005574 | 1228.81 | 0 | 0 | 0.0005574 | 1228.81 | 2023-05-11 09:02:41 | -0.0003151 | -1.0557 | -2327.4299 | 0 | 关闭
911 | 2 | 3 | 恒流放电 | 01:42:00 | 06:30:03 | -0.152 | 2.0713 | 0.2585 | 569.78 | 0 | 0 | 0.2585 | 569.78 | 0.00056 | 1234.59 | 0 | 0 | 0.00056 | 1234.59 | 2023-05-11 09:03:11 | -0.0003149 | -1.0557 | -2327.4708 | 0 | 关闭
912 | 2 | 3 | 恒流放电 | 01:42:30 | 06:30:33 | -0.152 | 2.07 | 0.2597 | 572.57 | 0 | 0 | 0.2597 | 572.57 | 0.0005626 | 1240.38 | 0 | 0 | 0.0005626 | 1240.38 | 2023-05-11 09:03:41 | -0.0003147 | -0.9745 | -2148.4722 | 0 | 关闭
913 | 2 | 3 | 恒流放电 | 01:43:00 | 06:31:03 | -0.152 | 2.0688 | 0.261 | 575.36 | 0 | 0 | 0.261 | 575.36 | 0.0005653 | 1246.16 | 0 | 0 | 0.0005653 | 1246.16 | 2023-05-11 09:04:11 | -0.0003145 | -1.0557 | -2327.4708 | 0 | 关闭
914 | 2 | 3 | 恒流放电 | 01:43:30 | 06:31:33 | -0.152 | 2.0673 | 0.2623 | 578.16 | 0 | 0 | 0.2623 | 578.16 | 0.0005679 | 1251.93 | 0 | 0 | 0.0005679 | 1251.93 | 2023-05-11 09:04:41 | -0.0003143 | -0.8446 | -1861.9113 | 0 | 关闭
915 | 2 | 3 | 恒流放电 | 01:44:00 | 06:32:03 | -0.152 | 2.0658 | 0.2635 | 580.95 | 0 | 0 | 0.2635 | 580.95 | 0.0005705 | 1257.7 | 0 | 0 | 0.0005705 | 1257.7 | 2023-05-11 09:05:11 | -0.0003141 | -0.8446 | -1861.9766 | 0 | 关闭
916 | 2 | 3 | 恒流放电 | 01:44:30 | 06:32:33 | -0.152 | 2.0643 | 0.2648 | 583.74 | 0 | 0 | 0.2648 | 583.74 | 0.0005731 | 1263.47 | 0 | 0 | 0.0005731 | 1263.47 | 2023-05-11 09:05:41 | -0.0003138 | -0.8446 | -1861.9766 | 0 | 关闭
917 | 2 | 3 | 恒流放电 | 01:45:00 | 06:33:03 | -0.152 | 2.0626 | 0.2661 | 586.53 | 0 | 0 | 0.2661 | 586.53 | 0.0005757 | 1269.24 | 0 | 0 | 0.0005757 | 1269.24 | 2023-05-11 09:06:11 | -0.0003136 | -0.7452 | -1642.9494 | 0 | 关闭
918 | 2 | 3 | 恒流放电 | 01:45:30 | 06:33:33 | -0.152 | 2.0608 | 0.2673 | 589.33 | 0 | 0 | 0.2673 | 589.33 | 0.0005783 | 1274.99 | 0 | 0 | 0.0005783 | 1274.99 | 2023-05-11 09:06:41 | -0.0003133 | -0.7038 | -1551.6472 | 0 | 关闭
919 | 2 | 3 | 恒流放电 | 01:46:00 | 06:34:03 | -0.152 | 2.0587 | 0.2686 | 592.12 | 0 | 0 | 0.2686 | 592.12 | 0.0005809 | 1280.75 | 0 | 0 | 0.0005809 | 1280.75 | 2023-05-11 09:07:11 | -0.000313 | -0.6033 | -1329.96 | 0 | 关闭
920 | 2 | 3 | 恒流放电 | 01:46:30 | 06:34:33 | -0.152 | 2.0565 | 0.2699 | 594.91 | 0 | 0 | 0.2699 | 594.91 | 0.0005836 | 1286.49 | 0 | 0 | 0.0005836 | 1286.49 | 2023-05-11 09:07:41 | -0.0003126 | -0.5759 | -1269.5518 | 0 | 关闭
921 | 2 | 3 | 恒流放电 | 01:47:00 | 06:35:03 | -0.152 | 2.054 | 0.2711 | 597.71 | 0 | 0 | 0.2711 | 597.71 | 0.0005862 | 1292.23 | 0 | 0 | 0.0005862 | 1292.23 | 2023-05-11 09:08:11 | -0.0003123 | -0.5067 | -1117.1664 | 0 | 关闭
922 | 2 | 3 | 恒流放电 | 01:47:30 | 06:35:33 | -0.152 | 2.0514 | 0.2724 | 600.5 | 0 | 0 | 0.2724 | 600.5 | 0.0005888 | 1297.97 | 0 | 0 | 0.0005888 | 1297.97 | 2023-05-11 09:08:41 | -0.0003119 | -0.4873 | -1074.255 | 0 | 关闭
923 | 2 | 3 | 恒流放电 | 01:48:00 | 06:36:03 | -0.152 | 2.0484 | 0.2737 | 603.29 | 0 | 0 | 0.2737 | 603.29 | 0.0005914 | 1303.69 | 0 | 0 | 0.0005914 | 1303.69 | 2023-05-11 09:09:11 | -0.0003114 | -0.4223 | -930.9883 | 0 | 关闭
924 | 2 | 3 | 恒流放电 | 01:48:30 | 06:36:33 | -0.152 | 2.0449 | 0.2749 | 606.09 | 0 | 0 | 0.2749 | 606.09 | 0.0005939 | 1309.41 | 0 | 0 | 0.0005939 | 1309.41 | 2023-05-11 09:09:41 | -0.0003109 | -0.362 | -798.018 | 0 | 关闭
925 | 2 | 3 | 恒流放电 | 01:49:00 | 06:37:03 | -0.152 | 2.0412 | 0.2762 | 608.88 | 0 | 0 | 0.2762 | 608.88 | 0.0005965 | 1315.11 | 0 | 0 | 0.0005965 | 1315.11 | 2023-05-11 09:10:11 | -0.0003103 | -0.3424 | -754.8554 | 0 | 关闭
926 | 2 | 3 | 恒流放电 | 01:49:30 | 06:37:33 | -0.152 | 2.0368 | 0.2775 | 611.67 | 0 | 0 | 0.2775 | 611.67 | 0.0005991 | 1320.81 | 0 | 0 | 0.0005991 | 1320.81 | 2023-05-11 09:10:41 | -0.0003096 | -0.2879 | -634.7759 | 0 | 关闭
927 | 2 | 3 | 恒流放电 | 01:50:00 | 06:38:03 | -0.152 | 2.0317 | 0.2787 | 614.46 | 0 | 0 | 0.2787 | 614.46 | 0.0006017 | 1326.49 | 0 | 0 | 0.0006017 | 1326.49 | 2023-05-11 09:11:11 | -0.0003089 | -0.2484 | -547.6498 | 0 | 关闭
928 | 2 | 3 | 恒流放电 | 01:50:30 | 06:38:33 | -0.152 | 2.0259 | 0.28 | 617.26 | 0 | 0 | 0.28 | 617.26 | 0.0006043 | 1332.16 | 0 | 0 | 0.0006043 | 1332.16 | 2023-05-11 09:11:41 | -0.000308 | -0.2184 | -481.5288 | 0 | 关闭
929 | 2 | 3 | 恒流放电 | 01:51:00 | 06:39:03 | -0.152 | 2.0192 | 0.2813 | 620.05 | 0 | 0 | 0.2813 | 620.05 | 0.0006068 | 1337.81 | 0 | 0 | 0.0006068 | 1337.81 | 2023-05-11 09:12:11 | -0.000307 | -0.1891 | -416.8751 | 0 | 关闭
930 | 2 | 3 | 恒流放电 | 01:51:30 | 06:39:33 | -0.152 | 2.0109 | 0.2825 | 622.84 | 0 | 0 | 0.2825 | 622.84 | 0.0006094 | 1343.44 | 0 | 0 | 0.0006094 | 1343.44 | 2023-05-11 09:12:41 | -0.0003057 | -0.1526 | -336.5136 | 0 | 关闭
931 | 2 | 3 | 恒流放电 | 01:52:00 | 06:40:03 | -0.152 | 2.0014 | 0.2838 | 625.64 | 0 | 0 | 0.2838 | 625.64 | 0.0006119 | 1349.04 | 0 | 0 | 0.0006119 | 1349.04 | 2023-05-11 09:13:11 | -0.0003043 | -0.1334 | -293.9912 | 0 | 关闭
932 | 2 | 3 | 恒流放电 | 01:52:29 | 06:40:33 | -0.152 | 1.9914 | 0.2851 | 628.42 | 0 | 0 | 0.2851 | 628.42 | 0.0006144 | 1354.6 | 0 | 0 | 0.0006144 | 1354.6 | 2023-05-11 09:13:41 | -0.0003027 | -0.1263 | -278.3804 | 0 | 关闭
933 | 2 | 3 | 恒流放电 | 01:52:30 | 06:40:33 | -0.152 | 1.9914 | 0.2851 | 628.43 | 0 | 0 | 0.2851 | 628.43 | 0.0006145 | 1354.61 | 0 | 0 | 0.0006145 | 1354.61 | 2023-05-11 09:13:41 | -0.0003028 | 0 | 0 | 0 | 关闭
934 | 2 | 3 | 恒流放电 | 01:53:00 | 06:41:03 | -0.152 | 1.9814 | 0.2863 | 631.22 | 0 | 0 | 0.2863 | 631.22 | 0.000617 | 1360.16 | 0 | 0 | 0.000617 | 1360.16 | 2023-05-11 09:14:11 | -0.0003012 | -0.1267 | -279.3014 | 0 | 关闭
935 | 2 | 3 | 恒流放电 | 01:53:29 | 06:41:33 | -0.152 | 1.9714 | 0.2876 | 634.01 | 0 | 0 | 0.2876 | 634.01 | 0.0006195 | 1365.66 | 0 | 0 | 0.0006195 | 1365.66 | 2023-05-11 09:14:41 | -0.0002997 | -0.1263 | -278.3608 | 0 | 关闭
936 | 2 | 3 | 恒流放电 | 01:53:30 | 06:41:33 | -0.152 | 1.9714 | 0.2876 | 634.02 | 0 | 0 | 0.2876 | 634.02 | 0.0006195 | 1365.68 | 0 | 0 | 0.0006195 | 1365.68 | 2023-05-11 09:14:41 | -0.0002997 | 0 | 0 | 0 | 关闭
937 | 2 | 3 | 恒流放电 | 01:54:00 | 06:42:03 | -0.152 | 1.9619 | 0.2889 | 636.81 | 0 | 0 | 0.2889 | 636.81 | 0.000622 | 1371.18 | 0 | 0 | 0.000622 | 1371.18 | 2023-05-11 09:15:11 | -0.0002983 | -0.1334 | -294.0066 | 0 | 关闭
938 | 2 | 3 | 恒流放电 | 01:54:30 | 06:42:33 | -0.152 | 1.9531 | 0.2901 | 639.6 | 0 | 0 | 0.2901 | 639.6 | 0.0006244 | 1376.64 | 0 | 0 | 0.0006244 | 1376.64 | 2023-05-11 09:15:41 | -0.0002969 | -0.144 | -317.3824 | 0 | 关闭
939 | 2 | 3 | 恒流放电 | 01:55:00 | 06:43:03 | -0.152 | 1.945 | 0.2914 | 642.39 | 0 | 0 | 0.2914 | 642.39 | 0.0006269 | 1382.09 | 0 | 0 | 0.0006269 | 1382.09 | 2023-05-11 09:16:11 | -0.0002957 | -0.1564 | -344.8165 | 0 | 关闭
940 | 2 | 3 | 恒流放电 | 01:55:30 | 06:43:33 | -0.152 | 1.9371 | 0.2927 | 645.19 | 0 | 0 | 0.2927 | 645.19 | 0.0006294 | 1387.51 | 0 | 0 | 0.0006294 | 1387.51 | 2023-05-11 09:16:41 | -0.0002945 | -0.1604 | -353.5461 | 0 | 关闭
941 | 2 | 3 | 恒流放电 | 01:56:00 | 06:44:03 | -0.152 | 1.9297 | 0.2939 | 647.98 | 0 | 0 | 0.2939 | 647.98 | 0.0006318 | 1392.91 | 0 | 0 | 0.0006318 | 1392.91 | 2023-05-11 09:17:11 | -0.0002934 | -0.1712 | -377.4211 | 0 | 关闭
942 | 2 | 3 | 恒流放电 | 01:56:30 | 06:44:33 | -0.152 | 1.9223 | 0.2952 | 650.77 | 0 | 0 | 0.2952 | 650.77 | 0.0006343 | 1398.29 | 0 | 0 | 0.0006343 | 1398.29 | 2023-05-11 09:17:41 | -0.0002923 | -0.1712 | -377.4277 | 0 | 关闭
943 | 2 | 3 | 恒流放电 | 01:57:00 | 06:45:03 | -0.152 | 1.915 | 0.2965 | 653.57 | 0 | 0 | 0.2965 | 653.57 | 0.0006367 | 1403.65 | 0 | 0 | 0.0006367 | 1403.65 | 2023-05-11 09:18:11 | -0.0002911 | -0.1736 | -382.6181 | 0 | 关闭
944 | 2 | 3 | 恒流放电 | 01:57:30 | 06:45:33 | -0.152 | 1.9078 | 0.2977 | 656.36 | 0 | 0 | 0.2977 | 656.36 | 0.0006391 | 1408.98 | 0 | 0 | 0.0006391 | 1408.98 | 2023-05-11 09:18:41 | -0.0002901 | -0.176 | -387.905 | 0 | 关闭
945 | 2 | 3 | 恒流放电 | 01:58:00 | 06:46:03 | -0.152 | 1.9006 | 0.299 | 659.15 | 0 | 0 | 0.299 | 659.15 | 0.0006415 | 1414.3 | 0 | 0 | 0.0006415 | 1414.3 | 2023-05-11 09:19:11 | -0.0002889 | -0.176 | -387.905 | 0 | 关闭
946 | 2 | 3 | 恒流放电 | 01:58:30 | 06:46:33 | -0.152 | 1.8931 | 0.3003 | 661.95 | 0 | 0 | 0.3003 | 661.95 | 0.0006439 | 1419.6 | 0 | 0 | 0.0006439 | 1419.6 | 2023-05-11 09:19:41 | -0.0002878 | -0.1689 | -372.3953 | 0 | 关闭
947 | 2 | 3 | 恒流放电 | 01:59:00 | 06:47:03 | -0.152 | 1.8851 | 0.3015 | 664.74 | 0 | 0 | 0.3015 | 664.74 | 0.0006463 | 1424.88 | 0 | 0 | 0.0006463 | 1424.88 | 2023-05-11 09:20:11 | -0.0002866 | -0.1584 | -349.139 | 0 | 关闭
948 | 2 | 3 | 恒流放电 | 01:59:30 | 06:47:33 | -0.152 | 1.877 | 0.3028 | 667.53 | 0 | 0 | 0.3028 | 667.53 | 0.0006487 | 1430.13 | 0 | 0 | 0.0006487 | 1430.13 | 2023-05-11 09:20:41 | -0.0002854 | -0.1564 | -344.8044 | 0 | 关闭
949 | 2 | 3 | 恒流放电 | 02:00:00 | 06:48:03 | -0.152 | 1.8689 | 0.3041 | 670.32 | 0 | 0 | 0.3041 | 670.32 | 0.0006511 | 1435.36 | 0 | 0 | 0.0006511 | 1435.36 | 2023-05-11 09:21:11 | -0.0002841 | -0.1564 | -344.8105 | 0 | 关闭
950 | 2 | 3 | 恒流放电 | 02:00:30 | 06:48:33 | -0.152 | 1.8603 | 0.3053 | 673.12 | 0 | 0 | 0.3053 | 673.12 | 0.0006534 | 1440.57 | 0 | 0 | 0.0006534 | 1440.57 | 2023-05-11 09:21:41 | -0.0002828 | -0.1473 | -324.7805 | 0 | 关闭
951 | 2 | 3 | 恒流放电 | 02:01:00 | 06:49:03 | -0.152 | 1.8518 | 0.3066 | 675.91 | 0 | 0 | 0.3066 | 675.91 | 0.0006558 | 1445.75 | 0 | 0 | 0.0006558 | 1445.75 | 2023-05-11 09:22:11 | -0.0002815 | -0.1491 | -328.5956 | 0 | 关闭
952 | 2 | 3 | 恒流放电 | 02:01:30 | 06:49:33 | -0.152 | 1.843 | 0.3079 | 678.7 | 0 | 0 | 0.3079 | 678.7 | 0.0006581 | 1450.91 | 0 | 0 | 0.0006581 | 1450.91 | 2023-05-11 09:22:41 | -0.0002802 | -0.144 | -317.3712 | 0 | 关闭
953 | 2 | 3 | 恒流放电 | 02:02:00 | 06:50:03 | -0.152 | 1.834 | 0.3091 | 681.5 | 0 | 0 | 0.3091 | 681.5 | 0.0006605 | 1456.05 | 0 | 0 | 0.0006605 | 1456.05 | 2023-05-11 09:23:11 | -0.0002788 | -0.1408 | -310.3458 | 0 | 关闭
954 | 2 | 3 | 恒流放电 | 02:02:30 | 06:50:33 | -0.152 | 1.8251 | 0.3104 | 684.29 | 0 | 0 | 0.3104 | 684.29 | 0.0006628 | 1461.16 | 0 | 0 | 0.0006628 | 1461.16 | 2023-05-11 09:23:41 | -0.0002775 | -0.1423 | -313.8218 | 0 | 关闭
955 | 2 | 3 | 恒流放电 | 02:03:00 | 06:51:03 | -0.152 | 1.8161 | 0.3117 | 687.08 | 0 | 0 | 0.3117 | 687.08 | 0.0006651 | 1466.24 | 0 | 0 | 0.0006651 | 1466.24 | 2023-05-11 09:24:11 | -0.0002761 | -0.1408 | -310.3294 | 0 | 关闭
956 | 2 | 3 | 恒流放电 | 02:03:30 | 06:51:33 | -0.152 | 1.807 | 0.3129 | 689.88 | 0 | 0 | 0.3129 | 689.88 | 0.0006674 | 1471.3 | 0 | 0 | 0.0006674 | 1471.3 | 2023-05-11 09:24:41 | -0.0002747 | -0.1392 | -306.9354 | 0 | 关闭
957 | 2 | 3 | 恒流放电 | 02:04:00 | 06:52:03 | -0.152 | 1.7978 | 0.3142 | 692.67 | 0 | 0 | 0.3142 | 692.67 | 0.0006697 | 1476.34 | 0 | 0 | 0.0006697 | 1476.34 | 2023-05-11 09:25:11 | -0.0002733 | -0.1377 | -303.5991 | 0 | 关闭
958 | 2 | 3 | 恒流放电 | 02:04:30 | 06:52:33 | -0.152 | 1.7885 | 0.3155 | 695.46 | 0 | 0 | 0.3155 | 695.46 | 0.0006719 | 1481.35 | 0 | 0 | 0.0006719 | 1481.35 | 2023-05-11 09:25:41 | -0.0002719 | -0.1362 | -300.3188 | 0 | 关闭
959 | 2 | 3 | 恒流放电 | 02:05:00 | 06:53:03 | -0.152 | 1.7792 | 0.3167 | 698.25 | 0 | 0 | 0.3167 | 698.25 | 0.0006742 | 1486.33 | 0 | 0 | 0.0006742 | 1486.33 | 2023-05-11 09:26:11 | -0.0002705 | -0.1362 | -300.3293 | 0 | 关闭
960 | 2 | 3 | 恒流放电 | 02:05:30 | 06:53:33 | -0.152 | 1.7698 | 0.318 | 701.05 | 0 | 0 | 0.318 | 701.05 | 0.0006764 | 1491.28 | 0 | 0 | 0.0006764 | 1491.28 | 2023-05-11 09:26:41 | -0.0002691 | -0.1348 | -297.1344 | 0 | 关闭
961 | 2 | 3 | 恒流放电 | 02:06:00 | 06:54:03 | -0.152 | 1.7602 | 0.3193 | 703.84 | 0 | 0 | 0.3193 | 703.84 | 0.0006787 | 1496.21 | 0 | 0 | 0.0006787 | 1496.21 | 2023-05-11 09:27:11 | -0.0002676 | -0.132 | -290.9338 | 0 | 关闭
962 | 2 | 3 | 恒流放电 | 02:06:30 | 06:54:33 | -0.152 | 1.7503 | 0.3205 | 706.63 | 0 | 0 | 0.3205 | 706.63 | 0.0006809 | 1501.12 | 0 | 0 | 0.0006809 | 1501.12 | 2023-05-11 09:27:41 | -0.0002661 | -0.128 | -282.1325 | 0 | 关闭
963 | 2 | 3 | 恒流放电 | 02:06:58 | 06:55:02 | -0.152 | 1.7403 | 0.3217 | 709.32 | 0 | 0 | 0.3217 | 709.32 | 0.000683 | 1505.81 | 0 | 0 | 0.000683 | 1505.81 | 2023-05-11 09:28:10 | -0.0002646 | -0.122 | -269.0623 | 0 | 关闭
964 | 2 | 3 | 恒流放电 | 02:07:00 | 06:55:03 | -0.152 | 1.7399 | 0.3218 | 709.43 | 0 | 0 | 0.3218 | 709.43 | 0.0006831 | 1505.99 | 0 | 0 | 0.0006831 | 1505.99 | 2023-05-11 09:28:11 | -0.0002645 | -0.1161 | -255.8544 | 0 | 关闭
965 | 2 | 3 | 恒流放电 | 02:07:28 | 06:55:31 | -0.152 | 1.7299 | 0.323 | 712.05 | 0 | 0 | 0.323 | 712.05 | 0.0006852 | 1510.55 | 0 | 0 | 0.0006852 | 1510.55 | 2023-05-11 09:28:39 | -0.000263 | -0.1191 | -262.5514 | 0 | 关闭
966 | 2 | 3 | 恒流放电 | 02:07:30 | 06:55:33 | -0.152 | 1.7293 | 0.3231 | 712.22 | 0 | 0 | 0.3231 | 712.22 | 0.0006853 | 1510.84 | 0 | 0 | 0.0006853 | 1510.84 | 2023-05-11 09:28:41 | -0.0002629 | -0.1268 | -279.4925 | 0 | 关闭
967 | 2 | 3 | 恒流放电 | 02:07:58 | 06:56:01 | -0.152 | 1.7193 | 0.3242 | 714.83 | 0 | 0 | 0.3242 | 714.83 | 0.0006874 | 1515.33 | 0 | 0 | 0.0006874 | 1515.33 | 2023-05-11 09:29:09 | -0.0002614 | -0.1182 | -260.68 | 0 | 关闭
968 | 2 | 3 | 恒流放电 | 02:08:00 | 06:56:03 | -0.152 | 1.7186 | 0.3243 | 715.01 | 0 | 0 | 0.3243 | 715.01 | 0.0006875 | 1515.65 | 0 | 0 | 0.0006875 | 1515.65 | 2023-05-11 09:29:11 | -0.0002613 | -0.1207 | -266.02 | 0 | 关闭
969 | 2 | 3 | 恒流放电 | 02:08:26 | 06:56:30 | -0.152 | 1.7086 | 0.3255 | 717.52 | 0 | 0 | 0.3255 | 717.52 | 0.0006894 | 1519.94 | 0 | 0 | 0.0006894 | 1519.94 | 2023-05-11 09:29:38 | -0.0002598 | -0.1136 | -250.4409 | 0 | 关闭
970 | 2 | 3 | 恒流放电 | 02:08:30 | 06:56:33 | -0.152 | 1.7074 | 0.3256 | 717.81 | 0 | 0 | 0.3256 | 717.81 | 0.0006897 | 1520.43 | 0 | 0 | 0.0006897 | 1520.43 | 2023-05-11 09:29:41 | -0.0002596 | -0.1091 | -240.4631 | 0 | 关闭
971 | 2 | 3 | 恒流放电 | 02:08:50 | 06:56:53 | -0.152 | 1.7 | 0.3265 | 719.71 | 0 | 0 | 0.3265 | 719.71 | 0.0006911 | 1523.67 | 0 | 0 | 0.0006911 | 1523.67 | 2023-05-11 09:30:01 | -0.0002585 | -0.1164 | -256.6654 | 0 | 关闭
972 | 2 | 4 | 搁置 | 00:00:00 | 06:56:53 | 0 | 1.7167 | 0 | 0 | 0 | 0 | 0 | 0 | 0 | 0 | 0 | 0 | 0 | 0 | 2023-05-11 09:30:02 | 0 | 0 | 0 | 0 | 关闭
973 | 2 | 4 | 搁置 | 00:00:00 | 06:56:54 | 0 | 1.7286 | 0 | 0 | 0 | 0 | 0 | 0 | 0 | 0 | 0 | 0 | 0 | 0 | 2023-05-11 09:30:02 | 0 | 0 | 0 | 0 | 关闭
974 | 2 | 4 | 搁置 | 00:00:00 | 06:56:54 | 0 | 1.7392 | 0 | 0 | 0 | 0 | 0 | 0 | 0 | 0 | 0 | 0 | 0 | 0 | 2023-05-11 09:30:02 | 0 | 0 | 0 | 0 | 关闭
975 | 2 | 4 | 搁置 | 00:00:01 | 06:56:54 | 0 | 1.7506 | 0 | 0 | 0 | 0 | 0 | 0 | 0 | 0 | 0 | 0 | 0 | 0 | 2023-05-11 09:30:03 | 0 | 0 | 0 | 0 | 关闭
976 | 2 | 4 | 搁置 | 00:00:01 | 06:56:55 | 0 | 1.7612 | 0 | 0 | 0 | 0 | 0 | 0 | 0 | 0 | 0 | 0 | 0 | 0 | 2023-05-11 09:30:03 | 0 | 0 | 0 | 0 | 关闭
977 | 2 | 4 | 搁置 | 00:00:02 | 06:56:55 | 0 | 1.7723 | 0 | 0 | 0 | 0 | 0 | 0 | 0 | 0 | 0 | 0 | 0 | 0 | 2023-05-11 09:30:04 | 0 | 0 | 0 | 0 | 关闭
978 | 2 | 4 | 搁置 | 00:00:02 | 06:56:56 | 0 | 1.7833 | 0 | 0 | 0 | 0 | 0 | 0 | 0 | 0 | 0 | 0 | 0 | 0 | 2023-05-11 09:30:04 | 0 | 0 | 0 | 0 | 关闭
979 | 2 | 4 | 搁置 | 00:00:03 | 06:56:57 | 0 | 1.7941 | 0 | 0 | 0 | 0 | 0 | 0 | 0 | 0 | 0 | 0 | 0 | 0 | 2023-05-11 09:30:05 | 0 | 0 | 0 | 0 | 关闭
980 | 2 | 4 | 搁置 | 00:00:04 | 06:56:58 | 0 | 1.8047 | 0 | 0 | 0 | 0 | 0 | 0 | 0 | 0 | 0 | 0 | 0 | 0 | 2023-05-11 09:30:06 | 0 | 0 | 0 | 0 | 关闭
981 | 2 | 4 | 搁置 | 00:00:05 | 06:56:59 | 0 | 1.8153 | 0 | 0 | 0 | 0 | 0 | 0 | 0 | 0 | 0 | 0 | 0 | 0 | 2023-05-11 09:30:07 | 0 | 0 | 0 | 0 | 关闭
982 | 2 | 4 | 搁置 | 00:00:06 | 06:57:00 | 0 | 1.8259 | 0 | 0 | 0 | 0 | 0 | 0 | 0 | 0 | 0 | 0 | 0 | 0 | 2023-05-11 09:30:08 | 0 | 0 | 0 | 0 | 关闭
983 | 2 | 4 | 搁置 | 00:00:08 | 06:57:01 | 0 | 1.8366 | 0 | 0 | 0 | 0 | 0 | 0 | 0 | 0 | 0 | 0 | 0 | 0 | 2023-05-11 09:30:10 | 0 | 0 | 0 | 0 | 关闭
984 | 2 | 4 | 搁置 | 00:00:09 | 06:57:02 | 0 | 1.8466 | 0 | 0 | 0 | 0 | 0 | 0 | 0 | 0 | 0 | 0 | 0 | 0 | 2023-05-11 09:30:11 | 0 | 0 | 0 | 0 | 关闭
985 | 2 | 4 | 搁置 | 00:00:10 | 06:57:04 | 0 | 1.8569 | 0 | 0 | 0 | 0 | 0 | 0 | 0 | 0 | 0 | 0 | 0 | 0 | 2023-05-11 09:30:12 | 0 | 0 | 0 | 0 | 关闭
986 | 2 | 4 | 搁置 | 00:00:12 | 06:57:06 | 0 | 1.867 | 0 | 0 | 0 | 0 | 0 | 0 | 0 | 0 | 0 | 0 | 0 | 0 | 2023-05-11 09:30:14 | 0 | 0 | 0 | 0 | 关闭
987 | 2 | 4 | 搁置 | 00:00:14 | 06:57:07 | 0 | 1.8772 | 0 | 0 | 0 | 0 | 0 | 0 | 0 | 0 | 0 | 0 | 0 | 0 | 2023-05-11 09:30:16 | 0 | 0 | 0 | 0 | 关闭
988 | 2 | 4 | 搁置 | 00:00:16 | 06:57:09 | 0 | 1.8878 | 0 | 0 | 0 | 0 | 0 | 0 | 0 | 0 | 0 | 0 | 0 | 0 | 2023-05-11 09:30:18 | 0 | 0 | 0 | 0 | 关闭
989 | 2 | 4 | 搁置 | 00:00:18 | 06:57:12 | 0 | 1.8982 | 0 | 0 | 0 | 0 | 0 | 0 | 0 | 0 | 0 | 0 | 0 | 0 | 2023-05-11 09:30:20 | 0 | 0 | 0 | 0 | 关闭
990 | 2 | 4 | 搁置 | 00:00:20 | 06:57:14 | 0 | 1.9084 | 0 | 0 | 0 | 0 | 0 | 0 | 0 | 0 | 0 | 0 | 0 | 0 | 2023-05-11 09:30:22 | 0 | 0 | 0 | 0 | 关闭
991 | 2 | 4 | 搁置 | 00:00:23 | 06:57:16 | 0 | 1.9186 | 0 | 0 | 0 | 0 | 0 | 0 | 0 | 0 | 0 | 0 | 0 | 0 | 2023-05-11 09:30:25 | 0 | 0 | 0 | 0 | 关闭
992 | 2 | 4 | 搁置 | 00:00:25 | 06:57:19 | 0 | 1.9289 | 0 | 0 | 0 | 0 | 0 | 0 | 0 | 0 | 0 | 0 | 0 | 0 | 2023-05-11 09:30:27 | 0 | 0 | 0 | 0 | 关闭
993 | 2 | 4 | 搁置 | 00:00:28 | 06:57:22 | 0 | 1.9392 | 0 | 0 | 0 | 0 | 0 | 0 | 0 | 0 | 0 | 0 | 0 | 0 | 2023-05-11 09:30:30 | 0 | 0 | 0 | 0 | 关闭
994 | 2 | 4 | 搁置 | 00:00:30 | 06:57:23 | 0 | 1.9429 | 0 | 0 | 0 | 0 | 0 | 0 | 0 | 0 | 0 | 0 | 0 | 0 | 2023-05-11 09:30:32 | 0 | 0 | 0 | 0 | 关闭
995 | 2 | 4 | 搁置 | 00:00:33 | 06:57:26 | 0 | 1.953 | 0 | 0 | 0 | 0 | 0 | 0 | 0 | 0 | 0 | 0 | 0 | 0 | 2023-05-11 09:30:35 | 0 | 0 | 0 | 0 | 关闭
996 | 2 | 4 | 搁置 | 00:00:36 | 06:57:30 | 0 | 1.9632 | 0 | 0 | 0 | 0 | 0 | 0 | 0 | 0 | 0 | 0 | 0 | 0 | 2023-05-11 09:30:38 | 0 | 0 | 0 | 0 | 关闭
997 | 2 | 4 | 搁置 | 00:00:40 | 06:57:34 | 0 | 1.9733 | 0 | 0 | 0 | 0 | 0 | 0 | 0 | 0 | 0 | 0 | 0 | 0 | 2023-05-11 09:30:42 | 0 | 0 | 0 | 0 | 关闭
998 | 2 | 4 | 搁置 | 00:00:44 | 06:57:38 | 0 | 1.9835 | 0 | 0 | 0 | 0 | 0 | 0 | 0 | 0 | 0 | 0 | 0 | 0 | 2023-05-11 09:30:46 | 0 | 0 | 0 | 0 | 关闭
999 | 2 | 4 | 搁置 | 00:00:48 | 06:57:42 | 0 | 1.9936 | 0 | 0 | 0 | 0 | 0 | 0 | 0 | 0 | 0 | 0 | 0 | 0 | 2023-05-11 09:30:50 | 0 | 0 | 0 | 0 | 关闭
1000 | 2 | 4 | 搁置 | 00:00:53 | 06:57:47 | 0 | 2.0036 | 0 | 0 | 0 | 0 | 0 | 0 | 0 | 0 | 0 | 0 | 0 | 0 | 2023-05-11 09:30:55 | 0 | 0 | 0 | 0 | 关闭
1001 | 2 | 4 | 搁置 | 00:00:58 | 06:57:51 | 0 | 2.0136 | 0 | 0 | 0 | 0 | 0 | 0 | 0 | 0 | 0 | 0 | 0 | 0 | 2023-05-11 09:31:00 | 0 | 0 | 0 | 0 | 关闭
1002 | 2 | 4 | 搁置 | 00:01:00 | 06:57:53 | 0 | 2.017 | 0 | 0 | 0 | 0 | 0 | 0 | 0 | 0 | 0 | 0 | 0 | 0 | 2023-05-11 09:31:02 | 0 | 0 | 0 | 0 | 关闭
1003 | 2 | 5 | 恒流充电 | 00:00:00 | 06:57:53 | 0.1519 | 2.0325 | 0 | 0 | 0 | 0 | 0 | 0 | 0 | 0 | 0 | 0 | 0 | 0 | 2023-05-11 09:31:02 | 0.0003088 | 0 | 0 | 0 | 关闭
1004 | 2 | 5 | 恒流充电 | 00:00:00 | 06:57:54 | 0.152 | 2.045 | 0 | 0.04 | 0 | 0.04 | 0 | 0 | 0 | 0.08 | 0 | 0.08 | 0 | 0 | 2023-05-11 09:31:02 | 0.0003109 | 0.0014 | 2.9777 | 0 | 关闭
1005 | 2 | 5 | 恒流充电 | 00:00:00 | 06:57:54 | 0.152 | 2.0552 | 0 | 0.06 | 0 | 0.06 | 0 | 0 | 1e-07 | 0.11 | 1e-07 | 0.11 | 0 | 0 | 2023-05-11 09:31:02 | 0.0003124 | 0.0008 | 1.8251 | 0 | 关闭
1006 | 2 | 5 | 恒流充电 | 00:00:00 | 06:57:54 | 0.152 | 2.0657 | 0 | 0.08 | 0 | 0.08 | 0 | 0 | 1e-07 | 0.17 | 1e-07 | 0.17 | 0 | 0 | 2023-05-11 09:31:03 | 0.000314 | 0.0012 | 2.6595 | 0 | 关闭
1007 | 2 | 5 | 恒流充电 | 00:00:01 | 06:57:54 | 0.152 | 2.078 | 0.0001 | 0.12 | 0.0001 | 0.12 | 0 | 0 | 1e-07 | 0.25 | 1e-07 | 0.25 | 0 | 0 | 2023-05-11 09:31:03 | 0.0003159 | 0.0014 | 3.0281 | 0 | 关闭
1008 | 2 | 5 | 恒流充电 | 00:00:01 | 06:57:55 | 0.152 | 2.0902 | 0.0001 | 0.17 | 0.0001 | 0.17 | 0 | 0 | 2e-07 | 0.35 | 2e-07 | 0.35 | 0 | 0 | 2023-05-11 09:31:03 | 0.0003178 | 0.0017 | 3.8154 | 0 | 关闭
1009 | 2 | 5 | 恒流充电 | 00:00:02 | 06:57:55 | 0.152 | 2.1016 | 0.0001 | 0.21 | 0.0001 | 0.21 | 0 | 0 | 2e-07 | 0.44 | 2e-07 | 0.44 | 0 | 0 | 2023-05-11 09:31:04 | 0.0003195 | 0.0019 | 4.0831 | 0 | 关闭
1010 | 2 | 5 | 恒流充电 | 00:00:02 | 06:57:56 | 0.152 | 2.1135 | 0.0001 | 0.27 | 0.0001 | 0.27 | 0 | 0 | 3e-07 | 0.56 | 3e-07 | 0.56 | 0 | 0 | 2023-05-11 09:31:05 | 0.0003213 | 0.0021 | 4.6937 | 0 | 关闭
1011 | 2 | 5 | 恒流充电 | 00:00:03 | 06:57:57 | 0.152 | 2.1236 | 0.0001 | 0.33 | 0.0001 | 0.33 | 0 | 0 | 3e-07 | 0.68 | 3e-07 | 0.68 | 0 | 0 | 2023-05-11 09:31:05 | 0.0003229 | 0.0025 | 5.5309 | 0 | 关闭
1012 | 2 | 5 | 恒流充电 | 00:00:04 | 06:57:57 | 0.152 | 2.1345 | 0.0002 | 0.39 | 0.0002 | 0.39 | 0 | 0 | 4e-07 | 0.82 | 4e-07 | 0.82 | 0 | 0 | 2023-05-11 09:31:06 | 0.0003245 | 0.0027 | 5.9789 | 0 | 关闭
1013 | 2 | 5 | 恒流充电 | 00:00:05 | 06:57:58 | 0.152 | 2.1456 | 0.0002 | 0.47 | 0.0002 | 0.47 | 0 | 0 | 4e-07 | 0.98 | 4e-07 | 0.98 | 0 | 0 | 2023-05-11 09:31:07 | 0.0003262 | 0.003 | 6.7098 | 0 | 关闭
1014 | 2 | 5 | 恒流充电 | 00:00:05 | 06:57:59 | 0.152 | 2.1563 | 0.0002 | 0.55 | 0.0002 | 0.55 | 0 | 0 | 5e-07 | 1.16 | 5e-07 | 1.16 | 0 | 0 | 2023-05-11 09:31:08 | 0.0003278 | 0.0036 | 7.8299 | 0 | 关闭
1015 | 2 | 5 | 恒流充电 | 00:00:06 | 06:58:00 | 0.152 | 2.1668 | 0.0003 | 0.64 | 0.0003 | 0.64 | 0 | 0 | 6e-07 | 1.36 | 6e-07 | 1.36 | 0 | 0 | 2023-05-11 09:31:09 | 0.0003294 | 0.004 | 8.8662 | 0 | 关闭
1016 | 2 | 5 | 恒流充电 | 00:00:08 | 06:58:01 | 0.152 | 2.177 | 0.0003 | 0.75 | 0.0003 | 0.75 | 0 | 0 | 7e-07 | 1.6 | 7e-07 | 1.6 | 0 | 0 | 2023-05-11 09:31:10 | 0.000331 | 0.005 | 10.9527 | 0 | 关闭
1017 | 2 | 5 | 恒流充电 | 00:00:09 | 06:58:03 | 0.152 | 2.187 | 0.0004 | 0.88 | 0.0004 | 0.88 | 0 | 0 | 9e-07 | 1.89 | 9e-07 | 1.89 | 0 | 0 | 2023-05-11 09:31:11 | 0.0003325 | 0.0059 | 13.0334 | 0 | 关闭
1018 | 2 | 5 | 恒流充电 | 00:00:11 | 06:58:04 | 0.152 | 2.1974 | 0.0005 | 1.05 | 0.0005 | 1.05 | 0 | 0 | 1e-06 | 2.25 | 1e-06 | 2.25 | 0 | 0 | 2023-05-11 09:31:13 | 0.000334 | 0.0073 | 16.1128 | 0 | 关闭
1019 | 2 | 5 | 恒流充电 | 00:00:13 | 06:58:07 | 0.152 | 2.2076 | 0.0006 | 1.27 | 0.0006 | 1.27 | 0 | 0 | 1.2e-06 | 2.73 | 1.2e-06 | 2.73 | 0 | 0 | 2023-05-11 09:31:15 | 0.0003356 | 0.0095 | 20.9916 | 0 | 关闭
1020 | 2 | 5 | 恒流充电 | 00:00:16 | 06:58:10 | 0.152 | 2.2176 | 0.0007 | 1.55 | 0.0007 | 1.55 | 0 | 0 | 1.5e-06 | 3.34 | 1.5e-06 | 3.34 | 0 | 0 | 2023-05-11 09:31:18 | 0.0003371 | 0.0127 | 27.9278 | 0 | 关闭
1021 | 2 | 5 | 恒流充电 | 00:00:20 | 06:58:14 | 0.152 | 2.2277 | 0.0009 | 1.93 | 0.0009 | 1.93 | 0 | 0 | 1.9e-06 | 4.19 | 1.9e-06 | 4.19 | 0 | 0 | 2023-05-11 09:31:22 | 0.0003386 | 0.0171 | 37.7902 | 0 | 关闭
1022 | 2 | 5 | 恒流充电 | 00:00:26 | 06:58:19 | 0.152 | 2.2377 | 0.0011 | 2.45 | 0.0011 | 2.45 | 0 | 0 | 2.4e-06 | 5.36 | 2.4e-06 | 5.36 | 0 | 0 | 2023-05-11 09:31:28 | 0.0003401 | 0.0236 | 52.1317 | 0 | 关闭
1023 | 2 | 5 | 恒流充电 | 00:00:30 | 06:58:23 | 0.152 | 2.2428 | 0.0013 | 2.79 | 0.0013 | 2.79 | 0 | 0 | 2.8e-06 | 6.13 | 2.8e-06 | 6.13 | 0 | 0 | 2023-05-11 09:31:32 | 0.0003409 | 0.0306 | 67.5376 | 0 | 关闭
1024 | 2 | 5 | 恒流充电 | 00:00:39 | 06:58:33 | 0.152 | 2.2528 | 0.0017 | 3.67 | 0.0017 | 3.67 | 0 | 0 | 3.7e-06 | 8.1 | 3.7e-06 | 8.1 | 0 | 0 | 2023-05-11 09:31:41 | 0.0003424 | 0.0397 | 87.5073 | 0 | 关闭
1025 | 2 | 5 | 恒流充电 | 00:00:53 | 06:58:47 | 0.152 | 2.2628 | 0.0023 | 4.98 | 0.0023 | 4.98 | 0 | 0 | 5e-06 | 11.06 | 5e-06 | 11.06 | 0 | 0 | 2023-05-11 09:31:55 | 0.000344 | 0.0595 | 131.261 | 0 | 关闭
1026 | 2 | 5 | 恒流充电 | 00:01:00 | 06:58:53 | 0.152 | 2.266 | 0.0025 | 5.59 | 0.0025 | 5.59 | 0 | 0 | 5.6e-06 | 12.43 | 5.6e-06 | 12.43 | 0 | 0 | 2023-05-11 09:32:02 | 0.0003445 | 0.0858 | 189.093 | 0 | 关闭
1027 | 2 | 5 | 恒流充电 | 00:01:30 | 06:59:23 | 0.152 | 2.2747 | 0.0038 | 8.38 | 0.0038 | 8.38 | 0 | 0 | 8.5e-06 | 18.77 | 8.5e-06 | 18.77 | 0 | 0 | 2023-05-11 09:32:32 | 0.0003458 | 0.1456 | 321.0093 | 0 | 关闭
1028 | 2 | 5 | 恒流充电 | 00:02:00 | 06:59:53 | 0.152 | 2.2764 | 0.0051 | 11.17 | 0.0051 | 11.17 | 0 | 0 | 1.14e-05 | 25.13 | 1.14e-05 | 25.13 | 0 | 0 | 2023-05-11 09:33:02 | 0.0003461 | 0.7452 | 1642.7945 | 0 | 关闭
1029 | 2 | 5 | 恒流充电 | 00:02:30 | 07:00:23 | 0.152 | 2.2741 | 0.0063 | 13.96 | 0.0063 | 13.96 | 0 | 0 | 1.43e-05 | 31.48 | 1.43e-05 | 31.48 | 0 | 0 | 2023-05-11 09:33:32 | 0.0003457 | -0.5508 | -1214.2527 | 0 | 关闭
1030 | 2 | 5 | 恒流充电 | 00:03:00 | 07:00:53 | 0.152 | 2.2697 | 0.0076 | 16.76 | 0.0076 | 16.76 | 0 | 0 | 1.72e-05 | 37.83 | 1.72e-05 | 37.83 | 0 | 0 | 2023-05-11 09:34:02 | 0.000345 | -0.2879 | -634.7216 | 0 | 关闭
1031 | 2 | 5 | 恒流充电 | 00:03:30 | 07:01:23 | 0.152 | 2.2644 | 0.0089 | 19.55 | 0.0089 | 19.55 | 0 | 0 | 2e-05 | 44.16 | 2e-05 | 44.16 | 0 | 0 | 2023-05-11 09:34:32 | 0.0003442 | -0.239 | -526.9364 | 0 | 关闭
1032 | 2 | 5 | 恒流充电 | 00:04:00 | 07:01:53 | 0.152 | 2.2591 | 0.0101 | 22.34 | 0.0101 | 22.34 | 0 | 0 | 2.29e-05 | 50.48 | 2.29e-05 | 50.48 | 0 | 0 | 2023-05-11 09:35:02 | 0.0003434 | -0.239 | -526.9341 | 0 | 关闭
1033 | 2 | 5 | 恒流充电 | 00:04:30 | 07:02:23 | 0.152 | 2.2541 | 0.0114 | 25.13 | 0.0114 | 25.13 | 0 | 0 | 2.58e-05 | 56.78 | 2.58e-05 | 56.78 | 0 | 0 | 2023-05-11 09:35:32 | 0.0003426 | -0.2534 | -558.544 | 0 | 关闭
1034 | 2 | 5 | 恒流充电 | 00:05:00 | 07:02:53 | 0.152 | 2.2497 | 0.0127 | 27.93 | 0.0127 | 27.93 | 0 | 0 | 2.86e-05 | 63.07 | 2.86e-05 | 63.07 | 0 | 0 | 2023-05-11 09:36:02 | 0.000342 | -0.2879 | -634.7188 | 0 | 关闭
1035 | 2 | 5 | 恒流充电 | 00:05:30 | 07:03:23 | 0.152 | 2.2458 | 0.0139 | 30.72 | 0.0139 | 30.72 | 0 | 0 | 3.15e-05 | 69.34 | 3.15e-05 | 69.34 | 0 | 0 | 2023-05-11 09:36:32 | 0.0003414 | -0.3248 | -716.1009 | 0 | 关闭
1036 | 2 | 5 | 恒流充电 | 00:06:00 | 07:03:53 | 0.152 | 2.2425 | 0.0152 | 33.51 | 0.0152 | 33.51 | 0 | 0 | 3.43e-05 | 75.61 | 3.43e-05 | 75.61 | 0 | 0 | 2023-05-11 09:37:02 | 0.0003409 | -0.3839 | -846.3066 | 0 | 关闭
1037 | 2 | 5 | 恒流充电 | 00:06:30 | 07:04:23 | 0.152 | 2.2394 | 0.0165 | 36.31 | 0.0165 | 36.31 | 0 | 0 | 3.71e-05 | 81.87 | 3.71e-05 | 81.87 | 0 | 0 | 2023-05-11 09:37:32 | 0.0003404 | -0.4086 | -900.8991 | 0 | 关闭
1038 | 2 | 5 | 恒流充电 | 00:07:00 | 07:04:53 | 0.152 | 2.2369 | 0.0177 | 39.1 | 0.0177 | 39.1 | 0 | 0 | 4e-05 | 88.12 | 4e-05 | 88.12 | 0 | 0 | 2023-05-11 09:38:02 | 0.0003401 | -0.5067 | -1117.1198 | 0 | 关闭
1039 | 2 | 5 | 恒流充电 | 00:07:30 | 07:05:23 | 0.152 | 2.2345 | 0.019 | 41.89 | 0.019 | 41.89 | 0 | 0 | 4.28e-05 | 94.36 | 4.28e-05 | 94.36 | 0 | 0 | 2023-05-11 09:38:32 | 0.0003397 | -0.5278 | -1163.6563 | 0 | 关闭
1040 | 2 | 5 | 恒流充电 | 00:08:00 | 07:05:53 | 0.152 | 2.2325 | 0.0203 | 44.68 | 0.0203 | 44.68 | 0 | 0 | 4.56e-05 | 100.6 | 4.56e-05 | 100.6 | 0 | 0 | 2023-05-11 09:39:02 | 0.0003394 | -0.6334 | -1396.4029 | 0 | 关闭
1041 | 2 | 5 | 恒流充电 | 00:08:30 | 07:06:23 | 0.152 | 2.2308 | 0.0215 | 47.48 | 0.0215 | 47.48 | 0 | 0 | 4.85e-05 | 106.84 | 4.85e-05 | 106.84 | 0 | 0 | 2023-05-11 09:39:32 | 0.0003391 | -0.7452 | -1642.8341 | 0 | 关闭
1042 | 2 | 5 | 恒流充电 | 00:09:00 | 07:06:53 | 0.152 | 2.2292 | 0.0228 | 50.27 | 0.0228 | 50.27 | 0 | 0 | 5.13e-05 | 113.06 | 5.13e-05 | 113.06 | 0 | 0 | 2023-05-11 09:40:02 | 0.0003389 | -0.7918 | -1745.5074 | 0 | 关闭
1043 | 2 | 5 | 恒流充电 | 00:09:30 | 07:07:23 | 0.152 | 2.2281 | 0.0241 | 53.06 | 0.0241 | 53.06 | 0 | 0 | 5.41e-05 | 119.29 | 5.41e-05 | 119.29 | 0 | 0 | 2023-05-11 09:40:32 | 0.0003387 | -1.1517 | -2538.9421 | 0 | 关闭
1044 | 2 | 5 | 恒流充电 | 00:10:00 | 07:07:53 | 0.152 | 2.2272 | 0.0253 | 55.86 | 0.0253 | 55.86 | 0 | 0 | 5.69e-05 | 125.51 | 5.69e-05 | 125.51 | 0 | 0 | 2023-05-11 09:41:02 | 0.0003385 | -1.4076 | -3103.1719 | 0 | 关闭
1045 | 2 | 5 | 恒流充电 | 00:10:30 | 07:08:23 | 0.152 | 2.2265 | 0.0266 | 58.65 | 0.0266 | 58.65 | 0 | 0 | 5.98e-05 | 131.73 | 5.98e-05 | 131.73 | 0 | 0 | 2023-05-11 09:41:32 | 0.0003385 | -1.8097 | -3989.7049 | 0 | 关闭
1046 | 2 | 5 | 恒流充电 | 00:11:00 | 07:08:53 | 0.152 | 2.2261 | 0.0279 | 61.44 | 0.0279 | 61.44 | 0 | 0 | 6.26e-05 | 137.95 | 6.26e-05 | 137.95 | 0 | 0 | 2023-05-11 09:42:02 | 0.0003384 | -3.167 | -6982.0296 | 0 | 关闭
1047 | 2 | 5 | 恒流充电 | 00:11:30 | 07:09:23 | 0.152 | 2.2258 | 0.0291 | 64.23 | 0.0291 | 64.23 | 0 | 0 | 6.54e-05 | 144.16 | 6.54e-05 | 144.16 | 0 | 0 | 2023-05-11 09:42:32 | 0.0003384 | -4.2227 | -9309.2503 | 0 | 关闭
1048 | 2 | 5 | 恒流充电 | 00:12:00 | 07:09:53 | 0.152 | 2.2255 | 0.0304 | 67.03 | 0.0304 | 67.03 | 0 | 0 | 6.82e-05 | 150.38 | 6.82e-05 | 150.38 | 0 | 0 | 2023-05-11 09:43:02 | 0.0003383 | -4.2227 | -9309.2095 | 0 | 关闭
1049 | 2 | 5 | 恒流充电 | 00:12:30 | 07:10:23 | 0.152 | 2.2253 | 0.0317 | 69.82 | 0.0317 | 69.82 | 0 | 0 | 7.1e-05 | 156.59 | 7.1e-05 | 156.59 | 0 | 0 | 2023-05-11 09:43:32 | 0.0003383 | -6.334 | -13963.8754 | 0 | 关闭
1050 | 2 | 5 | 恒流充电 | 00:13:00 | 07:10:53 | 0.152 | 2.2255 | 0.0329 | 72.61 | 0.0329 | 72.61 | 0 | 0 | 7.38e-05 | 162.81 | 7.38e-05 | 162.81 | 0 | 0 | 2023-05-11 09:44:02 | 0.0003383 | 6.3339 | 13963.7223 | 0 | 关闭
1051 | 2 | 5 | 恒流充电 | 00:13:30 | 07:11:23 | 0.152 | 2.2255 | 0.0342 | 75.41 | 0.0342 | 75.41 | 0 | 0 | 7.67e-05 | 169.02 | 7.67e-05 | 169.02 | 0 | 0 | 2023-05-11 09:44:32 | 0.0003383 | 0 | 0 | 0 | 关闭
1052 | 2 | 5 | 恒流充电 | 00:14:00 | 07:11:53 | 0.152 | 2.2255 | 0.0355 | 78.2 | 0.0355 | 78.2 | 0 | 0 | 7.95e-05 | 175.24 | 7.95e-05 | 175.24 | 0 | 0 | 2023-05-11 09:45:02 | 0.0003383 | 0 | 0 | 0 | 关闭
1053 | 2 | 5 | 恒流充电 | 00:14:30 | 07:12:23 | 0.152 | 2.2254 | 0.0367 | 80.99 | 0.0367 | 80.99 | 0 | 0 | 8.23e-05 | 181.45 | 8.23e-05 | 181.45 | 0 | 0 | 2023-05-11 09:45:32 | 0.0003383 | -12.6678 | -27927.3222 | 0 | 关闭
1054 | 2 | 5 | 恒流充电 | 00:15:00 | 07:12:53 | 0.152 | 2.2255 | 0.038 | 83.78 | 0.038 | 83.78 | 0 | 0 | 8.51e-05 | 187.67 | 8.51e-05 | 187.67 | 0 | 0 | 2023-05-11 09:46:02 | 0.0003383 | 12.6679 | 27927.4446 | 0 | 关闭
1055 | 2 | 5 | 恒流充电 | 00:15:30 | 07:13:23 | 0.152 | 2.2254 | 0.0393 | 86.58 | 0.0393 | 86.58 | 0 | 0 | 8.79e-05 | 193.88 | 8.79e-05 | 193.88 | 0 | 0 | 2023-05-11 09:46:32 | 0.0003383 | -12.6677 | -27927.016 | 0 | 关闭
1056 | 2 | 5 | 恒流充电 | 00:16:00 | 07:13:53 | 0.152 | 2.2255 | 0.0405 | 89.37 | 0.0405 | 89.37 | 0 | 0 | 9.08e-05 | 200.1 | 9.08e-05 | 200.1 | 0 | 0 | 2023-05-11 09:47:02 | 0.0003383 | 12.6677 | 27926.9547 | 0 | 关闭
1057 | 2 | 5 | 恒流充电 | 00:16:30 | 07:14:23 | 0.152 | 2.2256 | 0.0418 | 92.16 | 0.0418 | 92.16 | 0 | 0 | 9.36e-05 | 206.31 | 9.36e-05 | 206.31 | 0 | 0 | 2023-05-11 09:47:32 | 0.0003383 | 12.6677 | 27927.1384 | 0 | 关闭
1058 | 2 | 5 | 恒流充电 | 00:17:00 | 07:14:53 | 0.152 | 2.2256 | 0.0431 | 94.95 | 0.0431 | 94.95 | 0 | 0 | 9.64e-05 | 212.53 | 9.64e-05 | 212.53 | 0 | 0 | 2023-05-11 09:48:02 | 0.0003383 | 0 | 0 | 0 | 关闭
1059 | 2 | 5 | 恒流充电 | 00:17:30 | 07:15:23 | 0.152 | 2.2257 | 0.0443 | 97.75 | 0.0443 | 97.75 | 0 | 0 | 9.92e-05 | 218.74 | 9.92e-05 | 218.74 | 0 | 0 | 2023-05-11 09:48:32 | 0.0003383 | 12.6677 | 27926.9547 | 0 | 关闭
1060 | 2 | 5 | 恒流充电 | 00:18:00 | 07:15:53 | 0.152 | 2.2258 | 0.0456 | 100.54 | 0.0456 | 100.54 | 0 | 0 | 0.000102 | 224.96 | 0.000102 | 224.96 | 0 | 0 | 2023-05-11 09:49:02 | 0.0003383 | 12.6676 | 27926.8935 | 0 | 关闭
1061 | 2 | 5 | 恒流充电 | 00:18:30 | 07:16:23 | 0.152 | 2.226 | 0.0469 | 103.33 | 0.0469 | 103.33 | 0 | 0 | 0.0001049 | 231.18 | 0.0001049 | 231.18 | 0 | 0 | 2023-05-11 09:49:32 | 0.0003384 | 6.334 | 13963.7836 | 0 | 关闭
1062 | 2 | 5 | 恒流充电 | 00:19:00 | 07:16:53 | 0.152 | 2.2261 | 0.0481 | 106.13 | 0.0481 | 106.13 | 0 | 0 | 0.0001077 | 237.39 | 0.0001077 | 237.39 | 0 | 0 | 2023-05-11 09:50:02 | 0.0003384 | 12.6678 | 27927.3222 | 0 | 关闭
1063 | 2 | 5 | 恒流充电 | 00:19:30 | 07:17:23 | 0.152 | 2.2263 | 0.0494 | 108.92 | 0.0494 | 108.92 | 0 | 0 | 0.0001105 | 243.61 | 0.0001105 | 243.61 | 0 | 0 | 2023-05-11 09:50:32 | 0.0003384 | 6.3339 | 13963.6611 | 0 | 关闭
1064 | 2 | 5 | 恒流充电 | 00:20:00 | 07:17:53 | 0.152 | 2.2265 | 0.0507 | 111.71 | 0.0507 | 111.71 | 0 | 0 | 0.0001133 | 249.83 | 0.0001133 | 249.83 | 0 | 0 | 2023-05-11 09:51:02 | 0.0003385 | 6.3339 | 13963.6611 | 0 | 关闭
1065 | 2 | 5 | 恒流充电 | 00:20:30 | 07:18:23 | 0.152 | 2.2267 | 0.0519 | 114.5 | 0.0519 | 114.5 | 0 | 0 | 0.0001161 | 256.05 | 0.0001161 | 256.05 | 0 | 0 | 2023-05-11 09:51:32 | 0.0003385 | 6.3339 | 13963.5998 | 0 | 关闭
1066 | 2 | 5 | 恒流充电 | 00:21:00 | 07:18:53 | 0.152 | 2.227 | 0.0532 | 117.3 | 0.0532 | 117.3 | 0 | 0 | 0.000119 | 262.26 | 0.000119 | 262.26 | 0 | 0 | 2023-05-11 09:52:02 | 0.0003385 | 4.2226 | 9309.0257 | 0 | 关闭
1067 | 2 | 5 | 恒流充电 | 00:21:30 | 07:19:23 | 0.152 | 2.2271 | 0.0545 | 120.09 | 0.0545 | 120.09 | 0 | 0 | 0.0001218 | 268.48 | 0.0001218 | 268.48 | 0 | 0 | 2023-05-11 09:52:32 | 0.0003385 | 12.6678 | 27927.3222 | 0 | 关闭
1068 | 2 | 5 | 恒流充电 | 00:22:00 | 07:19:53 | 0.152 | 2.2273 | 0.0557 | 122.88 | 0.0557 | 122.88 | 0 | 0 | 0.0001246 | 274.7 | 0.0001246 | 274.7 | 0 | 0 | 2023-05-11 09:53:02 | 0.0003386 | 6.3339 | 13963.5386 | 0 | 关闭
1069 | 2 | 5 | 恒流充电 | 00:22:30 | 07:20:23 | 0.152 | 2.2275 | 0.057 | 125.67 | 0.057 | 125.67 | 0 | 0 | 0.0001274 | 280.92 | 0.0001274 | 280.92 | 0 | 0 | 2023-05-11 09:53:32 | 0.0003386 | 6.3339 | 13963.6611 | 0 | 关闭
1070 | 2 | 5 | 恒流充电 | 00:23:00 | 07:20:53 | 0.152 | 2.2278 | 0.0583 | 128.47 | 0.0583 | 128.47 | 0 | 0 | 0.0001302 | 287.15 | 0.0001302 | 287.15 | 0 | 0 | 2023-05-11 09:54:02 | 0.0003386 | 4.2226 | 9309.0257 | 0 | 关闭
1071 | 2 | 5 | 恒流充电 | 00:23:30 | 07:21:23 | 0.152 | 2.2282 | 0.0595 | 131.26 | 0.0595 | 131.26 | 0 | 0 | 0.0001331 | 293.37 | 0.0001331 | 293.37 | 0 | 0 | 2023-05-11 09:54:32 | 0.0003387 | 3.1669 | 6981.7999 | 0 | 关闭
1072 | 2 | 5 | 恒流充电 | 00:24:00 | 07:21:53 | 0.152 | 2.2286 | 0.0608 | 134.05 | 0.0608 | 134.05 | 0 | 0 | 0.0001359 | 299.59 | 0.0001359 | 299.59 | 0 | 0 | 2023-05-11 09:55:02 | 0.0003388 | 3.167 | 6981.8612 | 0 | 关闭
1073 | 2 | 5 | 恒流充电 | 00:24:30 | 07:22:23 | 0.152 | 2.2289 | 0.0621 | 136.85 | 0.0621 | 136.85 | 0 | 0 | 0.0001387 | 305.82 | 0.0001387 | 305.82 | 0 | 0 | 2023-05-11 09:55:32 | 0.0003388 | 4.2226 | 9309.189 | 0 | 关闭
1074 | 2 | 5 | 恒流充电 | 00:25:00 | 07:22:53 | 0.152 | 2.2293 | 0.0633 | 139.64 | 0.0633 | 139.64 | 0 | 0 | 0.0001415 | 312.04 | 0.0001415 | 312.04 | 0 | 0 | 2023-05-11 09:56:02 | 0.0003389 | 3.167 | 6981.8305 | 0 | 关闭
1075 | 2 | 5 | 恒流充电 | 00:25:30 | 07:23:23 | 0.152 | 2.2297 | 0.0646 | 142.43 | 0.0646 | 142.43 | 0 | 0 | 0.0001444 | 318.27 | 0.0001444 | 318.27 | 0 | 0 | 2023-05-11 09:56:32 | 0.000339 | 3.167 | 6981.8305 | 0 | 关闭
1076 | 2 | 5 | 恒流充电 | 00:26:00 | 07:23:53 | 0.152 | 2.2302 | 0.0659 | 145.22 | 0.0659 | 145.22 | 0 | 0 | 0.0001472 | 324.5 | 0.0001472 | 324.5 | 0 | 0 | 2023-05-11 09:57:02 | 0.000339 | 2.5336 | 5585.4399 | 0 | 关闭
1077 | 2 | 5 | 恒流充电 | 00:26:30 | 07:24:23 | 0.152 | 2.2307 | 0.0671 | 148.02 | 0.0671 | 148.02 | 0 | 0 | 0.00015 | 330.72 | 0.00015 | 330.72 | 0 | 0 | 2023-05-11 09:57:32 | 0.0003391 | 2.5336 | 5585.4399 | 0 | 关闭
1078 | 2 | 5 | 恒流充电 | 00:27:00 | 07:24:53 | 0.152 | 2.2312 | 0.0684 | 150.81 | 0.0684 | 150.81 | 0 | 0 | 0.0001528 | 336.96 | 0.0001528 | 336.96 | 0 | 0 | 2023-05-11 09:58:02 | 0.0003392 | 2.5336 | 5585.4399 | 0 | 关闭
1079 | 2 | 5 | 恒流充电 | 00:27:30 | 07:25:23 | 0.152 | 2.2315 | 0.0697 | 153.6 | 0.0697 | 153.6 | 0 | 0 | 0.0001557 | 343.19 | 0.0001557 | 343.19 | 0 | 0 | 2023-05-11 09:58:32 | 0.0003392 | 4.2226 | 9309.0666 | 0 | 关闭
1080 | 2 | 5 | 恒流充电 | 00:28:00 | 07:25:53 | 0.152 | 2.2318 | 0.0709 | 156.39 | 0.0709 | 156.39 | 0 | 0 | 0.0001585 | 349.42 | 0.0001585 | 349.42 | 0 | 0 | 2023-05-11 09:59:02 | 0.0003393 | 4.2226 | 9309.0666 | 0 | 关闭
1081 | 2 | 5 | 恒流充电 | 00:28:30 | 07:26:23 | 0.152 | 2.2322 | 0.0722 | 159.19 | 0.0722 | 159.19 | 0 | 0 | 0.0001613 | 355.65 | 0.0001613 | 355.65 | 0 | 0 | 2023-05-11 09:59:32 | 0.0003393 | 3.1669 | 6981.7999 | 0 | 关闭
1082 | 2 | 5 | 恒流充电 | 00:29:00 | 07:26:53 | 0.152 | 2.2326 | 0.0735 | 161.98 | 0.0735 | 161.98 | 0 | 0 | 0.0001642 | 361.89 | 0.0001642 | 361.89 | 0 | 0 | 2023-05-11 10:00:02 | 0.0003394 | 3.1669 | 6981.7693 | 0 | 关闭
1083 | 2 | 5 | 恒流充电 | 00:29:30 | 07:27:23 | 0.152 | 2.2328 | 0.0747 | 164.77 | 0.0747 | 164.77 | 0 | 0 | 0.000167 | 368.12 | 0.000167 | 368.12 | 0 | 0 | 2023-05-11 10:00:32 | 0.0003394 | 6.3338 | 13963.4161 | 0 | 关闭
1084 | 2 | 5 | 恒流充电 | 00:30:00 | 07:27:53 | 0.152 | 2.2332 | 0.076 | 167.56 | 0.076 | 167.56 | 0 | 0 | 0.0001698 | 374.36 | 0.0001698 | 374.36 | 0 | 0 | 2023-05-11 10:01:02 | 0.0003395 | 3.1669 | 6981.7387 | 0 | 关闭
1085 | 2 | 5 | 恒流充电 | 00:30:30 | 07:28:23 | 0.152 | 2.2335 | 0.0773 | 170.36 | 0.0773 | 170.36 | 0 | 0 | 0.0001726 | 380.6 | 0.0001726 | 380.6 | 0 | 0 | 2023-05-11 10:01:32 | 0.0003395 | 4.2226 | 9309.1074 | 0 | 关闭
1086 | 2 | 5 | 恒流充电 | 00:31:00 | 07:28:53 | 0.152 | 2.2339 | 0.0785 | 173.15 | 0.0785 | 173.15 | 0 | 0 | 0.0001755 | 386.83 | 0.0001755 | 386.83 | 0 | 0 | 2023-05-11 10:02:02 | 0.0003396 | 3.1669 | 6981.7693 | 0 | 关闭
1087 | 2 | 5 | 恒流充电 | 00:31:30 | 07:29:23 | 0.152 | 2.2342 | 0.0798 | 175.94 | 0.0798 | 175.94 | 0 | 0 | 0.0001783 | 393.07 | 0.0001783 | 393.07 | 0 | 0 | 2023-05-11 10:02:32 | 0.0003396 | 4.2226 | 9309.1074 | 0 | 关闭
1088 | 2 | 5 | 恒流充电 | 00:32:00 | 07:29:53 | 0.152 | 2.2344 | 0.0811 | 178.74 | 0.0811 | 178.74 | 0 | 0 | 0.0001811 | 399.31 | 0.0001811 | 399.31 | 0 | 0 | 2023-05-11 10:03:02 | 0.0003397 | 6.3339 | 13963.6611 | 0 | 关闭
1089 | 2 | 5 | 恒流充电 | 00:32:30 | 07:30:23 | 0.152 | 2.2348 | 0.0823 | 181.53 | 0.0823 | 181.53 | 0 | 0 | 0.000184 | 405.55 | 0.000184 | 405.55 | 0 | 0 | 2023-05-11 10:03:32 | 0.0003398 | 3.167 | 6981.8918 | 0 | 关闭
1090 | 2 | 5 | 恒流充电 | 00:33:00 | 07:30:53 | 0.152 | 2.235 | 0.0836 | 184.32 | 0.0836 | 184.32 | 0 | 0 | 0.0001868 | 411.79 | 0.0001868 | 411.79 | 0 | 0 | 2023-05-11 10:04:02 | 0.0003397 | 6.3339 | 13963.6611 | 0 | 关闭
1091 | 2 | 5 | 恒流充电 | 00:33:30 | 07:31:23 | 0.152 | 2.2354 | 0.0849 | 187.11 | 0.0849 | 187.11 | 0 | 0 | 0.0001896 | 418.04 | 0.0001896 | 418.04 | 0 | 0 | 2023-05-11 10:04:32 | 0.0003398 | 3.1669 | 6981.7999 | 0 | 关闭
1092 | 2 | 5 | 恒流充电 | 00:34:00 | 07:31:53 | 0.152 | 2.2357 | 0.0861 | 189.91 | 0.0861 | 189.91 | 0 | 0 | 0.0001925 | 424.28 | 0.0001925 | 424.28 | 0 | 0 | 2023-05-11 10:05:02 | 0.0003398 | 4.2226 | 9309.1074 | 0 | 关闭
1093 | 2 | 5 | 恒流充电 | 00:34:30 | 07:32:23 | 0.152 | 2.2361 | 0.0874 | 192.7 | 0.0874 | 192.7 | 0 | 0 | 0.0001953 | 430.52 | 0.0001953 | 430.52 | 0 | 0 | 2023-05-11 10:05:32 | 0.0003399 | 3.167 | 6981.9836 | 0 | 关闭
1094 | 2 | 5 | 恒流充电 | 00:35:00 | 07:32:53 | 0.152 | 2.2364 | 0.0887 | 195.49 | 0.0887 | 195.49 | 0 | 0 | 0.0001981 | 436.77 | 0.0001981 | 436.77 | 0 | 0 | 2023-05-11 10:06:02 | 0.00034 | 4.2226 | 9309.1074 | 0 | 关闭
1095 | 2 | 5 | 恒流充电 | 00:35:30 | 07:33:23 | 0.152 | 2.2367 | 0.0899 | 198.29 | 0.0899 | 198.29 | 0 | 0 | 0.000201 | 443.02 | 0.000201 | 443.02 | 0 | 0 | 2023-05-11 10:06:32 | 0.00034 | 4.2227 | 9309.2299 | 0 | 关闭
1096 | 2 | 5 | 恒流充电 | 00:36:00 | 07:33:53 | 0.152 | 2.2372 | 0.0912 | 201.08 | 0.0912 | 201.08 | 0 | 0 | 0.0002038 | 449.26 | 0.0002038 | 449.26 | 0 | 0 | 2023-05-11 10:07:02 | 0.0003401 | 2.5336 | 5585.5134 | 0 | 关闭
1097 | 2 | 5 | 恒流充电 | 00:36:30 | 07:34:23 | 0.152 | 2.2375 | 0.0925 | 203.87 | 0.0925 | 203.87 | 0 | 0 | 0.0002066 | 455.51 | 0.0002066 | 455.51 | 0 | 0 | 2023-05-11 10:07:32 | 0.0003401 | 4.2227 | 9309.2299 | 0 | 关闭
1098 | 2 | 5 | 恒流充电 | 00:37:00 | 07:34:53 | 0.152 | 2.2381 | 0.0937 | 206.66 | 0.0937 | 206.66 | 0 | 0 | 0.0002095 | 461.76 | 0.0002095 | 461.76 | 0 | 0 | 2023-05-11 10:08:02 | 0.0003402 | 2.1113 | 4654.6149 | 0 | 关闭
1099 | 2 | 5 | 恒流充电 | 00:37:30 | 07:35:23 | 0.152 | 2.2385 | 0.095 | 209.46 | 0.095 | 209.46 | 0 | 0 | 0.0002123 | 468.01 | 0.0002123 | 468.01 | 0 | 0 | 2023-05-11 10:08:32 | 0.0003403 | 3.1669 | 6981.7999 | 0 | 关闭
1100 | 2 | 5 | 恒流充电 | 00:38:00 | 07:35:53 | 0.152 | 2.239 | 0.0963 | 212.25 | 0.0963 | 212.25 | 0 | 0 | 0.0002151 | 474.26 | 0.0002151 | 474.26 | 0 | 0 | 2023-05-11 10:09:02 | 0.0003404 | 2.5336 | 5585.5379 | 0 | 关闭
1101 | 2 | 5 | 恒流充电 | 00:38:30 | 07:36:23 | 0.152 | 2.2395 | 0.0975 | 215.04 | 0.0975 | 215.04 | 0 | 0 | 0.000218 | 480.52 | 0.000218 | 480.52 | 0 | 0 | 2023-05-11 10:09:32 | 0.0003404 | 2.5335 | 5585.3909 | 0 | 关闭
1102 | 2 | 5 | 恒流充电 | 00:39:00 | 07:36:53 | 0.152 | 2.2401 | 0.0988 | 217.83 | 0.0988 | 217.83 | 0 | 0 | 0.0002208 | 486.77 | 0.0002208 | 486.77 | 0 | 0 | 2023-05-11 10:10:02 | 0.0003405 | 2.1113 | 4654.5333 | 0 | 关闭
1103 | 2 | 5 | 恒流充电 | 00:39:30 | 07:37:23 | 0.152 | 2.2406 | 0.1001 | 220.63 | 0.1001 | 220.63 | 0 | 0 | 0.0002236 | 493.03 | 0.0002236 | 493.03 | 0 | 0 | 2023-05-11 10:10:32 | 0.0003406 | 2.5335 | 5585.3909 | 0 | 关闭
1104 | 2 | 5 | 恒流充电 | 00:40:00 | 07:37:53 | 0.152 | 2.241 | 0.1013 | 223.42 | 0.1013 | 223.42 | 0 | 0 | 0.0002265 | 499.29 | 0.0002265 | 499.29 | 0 | 0 | 2023-05-11 10:11:02 | 0.0003407 | 3.167 | 6981.8612 | 0 | 关闭
1105 | 2 | 5 | 恒流充电 | 00:40:30 | 07:38:23 | 0.152 | 2.2414 | 0.1026 | 226.21 | 0.1026 | 226.21 | 0 | 0 | 0.0002293 | 505.55 | 0.0002293 | 505.55 | 0 | 0 | 2023-05-11 10:11:32 | 0.0003407 | 3.1669 | 6981.7387 | 0 | 关闭
1106 | 2 | 5 | 恒流充电 | 00:41:00 | 07:38:53 | 0.152 | 2.2418 | 0.1039 | 229.01 | 0.1039 | 229.01 | 0 | 0 | 0.0002322 | 511.81 | 0.0002322 | 511.81 | 0 | 0 | 2023-05-11 10:12:02 | 0.0003408 | 3.1669 | 6981.7387 | 0 | 关闭
1107 | 2 | 5 | 恒流充电 | 00:41:30 | 07:39:23 | 0.152 | 2.2421 | 0.1051 | 231.8 | 0.1051 | 231.8 | 0 | 0 | 0.000235 | 518.07 | 0.000235 | 518.07 | 0 | 0 | 2023-05-11 10:12:32 | 0.0003408 | 4.2226 | 9309.0666 | 0 | 关闭
1108 | 2 | 5 | 恒流充电 | 00:42:00 | 07:39:53 | 0.152 | 2.2426 | 0.1064 | 234.59 | 0.1064 | 234.59 | 0 | 0 | 0.0002378 | 524.33 | 0.0002378 | 524.33 | 0 | 0 | 2023-05-11 10:13:02 | 0.0003409 | 2.5336 | 5585.4399 | 0 | 关闭
1109 | 2 | 5 | 恒流充电 | 00:42:30 | 07:40:23 | 0.152 | 2.2429 | 0.1077 | 237.38 | 0.1077 | 237.38 | 0 | 0 | 0.0002407 | 530.59 | 0.0002407 | 530.59 | 0 | 0 | 2023-05-11 10:13:32 | 0.0003409 | 4.2225 | 9308.9033 | 0 | 关闭
1110 | 2 | 5 | 恒流充电 | 00:43:00 | 07:40:53 | 0.152 | 2.2433 | 0.1089 | 240.18 | 0.1089 | 240.18 | 0 | 0 | 0.0002435 | 536.86 | 0.0002435 | 536.86 | 0 | 0 | 2023-05-11 10:14:02 | 0.000341 | 3.1669 | 6981.7387 | 0 | 关闭
1111 | 2 | 5 | 恒流充电 | 00:43:30 | 07:41:23 | 0.152 | 2.2437 | 0.1102 | 242.97 | 0.1102 | 242.97 | 0 | 0 | 0.0002464 | 543.12 | 0.0002464 | 543.12 | 0 | 0 | 2023-05-11 10:14:32 | 0.0003411 | 3.1669 | 6981.7999 | 0 | 关闭
1112 | 2 | 5 | 恒流充电 | 00:44:00 | 07:41:53 | 0.152 | 2.2441 | 0.1115 | 245.76 | 0.1115 | 245.76 | 0 | 0 | 0.0002492 | 549.39 | 0.0002492 | 549.39 | 0 | 0 | 2023-05-11 10:15:02 | 0.0003411 | 3.1669 | 6981.7999 | 0 | 关闭
1113 | 2 | 5 | 恒流充电 | 00:44:30 | 07:42:23 | 0.152 | 2.2444 | 0.1127 | 248.55 | 0.1127 | 248.55 | 0 | 0 | 0.000252 | 555.66 | 0.000252 | 555.66 | 0 | 0 | 2023-05-11 10:15:32 | 0.0003412 | 4.2226 | 9309.1482 | 0 | 关闭
1114 | 2 | 5 | 恒流充电 | 00:45:00 | 07:42:53 | 0.152 | 2.2449 | 0.114 | 251.35 | 0.114 | 251.35 | 0 | 0 | 0.0002549 | 561.93 | 0.0002549 | 561.93 | 0 | 0 | 2023-05-11 10:16:02 | 0.0003412 | 2.5336 | 5585.4399 | 0 | 关闭
1115 | 2 | 5 | 恒流充电 | 00:45:30 | 07:43:23 | 0.152 | 2.2452 | 0.1153 | 254.14 | 0.1153 | 254.14 | 0 | 0 | 0.0002577 | 568.2 | 0.0002577 | 568.2 | 0 | 0 | 2023-05-11 10:16:32 | 0.0003413 | 4.2226 | 9309.0666 | 0 | 关闭
1116 | 2 | 5 | 恒流充电 | 00:46:00 | 07:43:53 | 0.152 | 2.2456 | 0.1165 | 256.93 | 0.1165 | 256.93 | 0 | 0 | 0.0002606 | 574.47 | 0.0002606 | 574.47 | 0 | 0 | 2023-05-11 10:17:02 | 0.0003414 | 3.1669 | 6981.7999 | 0 | 关闭
1117 | 2 | 5 | 恒流充电 | 00:46:30 | 07:44:23 | 0.152 | 2.246 | 0.1178 | 259.73 | 0.1178 | 259.73 | 0 | 0 | 0.0002634 | 580.74 | 0.0002634 | 580.74 | 0 | 0 | 2023-05-11 10:17:32 | 0.0003414 | 3.167 | 6981.9224 | 0 | 关闭
1118 | 2 | 5 | 恒流充电 | 00:47:00 | 07:44:53 | 0.152 | 2.2464 | 0.1191 | 262.52 | 0.1191 | 262.52 | 0 | 0 | 0.0002663 | 587.01 | 0.0002663 | 587.01 | 0 | 0 | 2023-05-11 10:18:02 | 0.0003415 | 3.167 | 6981.9224 | 0 | 关闭
1119 | 2 | 5 | 恒流充电 | 00:47:30 | 07:45:23 | 0.152 | 2.2468 | 0.1203 | 265.31 | 0.1203 | 265.31 | 0 | 0 | 0.0002691 | 593.29 | 0.0002691 | 593.29 | 0 | 0 | 2023-05-11 10:18:32 | 0.0003415 | 3.167 | 6981.9224 | 0 | 关闭
1120 | 2 | 5 | 恒流充电 | 00:48:00 | 07:45:53 | 0.152 | 2.2472 | 0.1216 | 268.1 | 0.1216 | 268.1 | 0 | 0 | 0.000272 | 599.56 | 0.000272 | 599.56 | 0 | 0 | 2023-05-11 10:19:02 | 0.0003416 | 3.167 | 6981.8612 | 0 | 关闭
1121 | 2 | 5 | 恒流充电 | 00:48:30 | 07:46:23 | 0.152 | 2.2477 | 0.1229 | 270.9 | 0.1229 | 270.9 | 0 | 0 | 0.0002748 | 605.84 | 0.0002748 | 605.84 | 0 | 0 | 2023-05-11 10:19:32 | 0.0003417 | 2.5336 | 5585.4889 | 0 | 关闭
1122 | 2 | 5 | 恒流充电 | 00:49:00 | 07:46:53 | 0.152 | 2.2481 | 0.1241 | 273.69 | 0.1241 | 273.69 | 0 | 0 | 0.0002777 | 612.12 | 0.0002777 | 612.12 | 0 | 0 | 2023-05-11 10:20:02 | 0.0003417 | 3.167 | 6981.9836 | 0 | 关闭
1123 | 2 | 5 | 恒流充电 | 00:49:30 | 07:47:23 | 0.152 | 2.2486 | 0.1254 | 276.48 | 0.1254 | 276.48 | 0 | 0 | 0.0002805 | 618.39 | 0.0002805 | 618.39 | 0 | 0 | 2023-05-11 10:20:32 | 0.0003418 | 2.5335 | 5585.3909 | 0 | 关闭
1124 | 2 | 5 | 恒流充电 | 00:50:00 | 07:47:53 | 0.152 | 2.2491 | 0.1267 | 279.27 | 0.1267 | 279.27 | 0 | 0 | 0.0002834 | 624.67 | 0.0002834 | 624.67 | 0 | 0 | 2023-05-11 10:21:02 | 0.0003419 | 2.5336 | 5585.4399 | 0 | 关闭
1125 | 2 | 5 | 恒流充电 | 00:50:30 | 07:48:23 | 0.152 | 2.2498 | 0.1279 | 282.07 | 0.1279 | 282.07 | 0 | 0 | 0.0002862 | 630.96 | 0.0002862 | 630.96 | 0 | 0 | 2023-05-11 10:21:32 | 0.000342 | 1.8097 | 3989.565 | 0 | 关闭
1126 | 2 | 5 | 恒流充电 | 00:51:00 | 07:48:53 | 0.152 | 2.2504 | 0.1292 | 284.86 | 0.1292 | 284.86 | 0 | 0 | 0.0002891 | 637.24 | 0.0002891 | 637.24 | 0 | 0 | 2023-05-11 10:22:02 | 0.0003421 | 2.1113 | 4654.4925 | 0 | 关闭
1127 | 2 | 5 | 恒流充电 | 00:51:30 | 07:49:23 | 0.152 | 2.2511 | 0.1305 | 287.65 | 0.1305 | 287.65 | 0 | 0 | 0.0002919 | 643.53 | 0.0002919 | 643.53 | 0 | 0 | 2023-05-11 10:22:32 | 0.0003422 | 1.8097 | 3989.6 | 0 | 关闭
1128 | 2 | 5 | 恒流充电 | 00:52:00 | 07:49:53 | 0.152 | 2.2518 | 0.1317 | 290.45 | 0.1317 | 290.45 | 0 | 0 | 0.0002948 | 649.81 | 0.0002948 | 649.81 | 0 | 0 | 2023-05-11 10:23:02 | 0.0003423 | 1.8097 | 3989.565 | 0 | 关闭
1129 | 2 | 5 | 恒流充电 | 00:52:30 | 07:50:23 | 0.152 | 2.2525 | 0.133 | 293.24 | 0.133 | 293.24 | 0 | 0 | 0.0002976 | 656.1 | 0.0002976 | 656.1 | 0 | 0 | 2023-05-11 10:23:32 | 0.0003424 | 1.8097 | 3989.53 | 0 | 关闭
1130 | 2 | 5 | 恒流充电 | 00:53:00 | 07:50:53 | 0.152 | 2.2531 | 0.1343 | 296.03 | 0.1343 | 296.03 | 0 | 0 | 0.0003005 | 662.39 | 0.0003005 | 662.39 | 0 | 0 | 2023-05-11 10:24:02 | 0.0003425 | 2.1113 | 4654.4516 | 0 | 关闭
1131 | 2 | 5 | 恒流充电 | 00:53:30 | 07:51:23 | 0.152 | 2.2536 | 0.1355 | 298.82 | 0.1355 | 298.82 | 0 | 0 | 0.0003033 | 668.69 | 0.0003033 | 668.69 | 0 | 0 | 2023-05-11 10:24:32 | 0.0003426 | 2.5335 | 5585.293 | 0 | 关闭
1132 | 2 | 5 | 恒流充电 | 00:54:00 | 07:51:53 | 0.152 | 2.2541 | 0.1368 | 301.62 | 0.1368 | 301.62 | 0 | 0 | 0.0003062 | 674.98 | 0.0003062 | 674.98 | 0 | 0 | 2023-05-11 10:25:02 | 0.0003426 | 2.5335 | 5585.342 | 0 | 关闭
1133 | 2 | 5 | 恒流充电 | 00:54:30 | 07:52:23 | 0.152 | 2.2545 | 0.1381 | 304.41 | 0.1381 | 304.41 | 0 | 0 | 0.000309 | 681.28 | 0.000309 | 681.28 | 0 | 0 | 2023-05-11 10:25:32 | 0.0003427 | 3.1668 | 6981.555 | 0 | 关闭
1134 | 2 | 5 | 恒流充电 | 00:55:00 | 07:52:53 | 0.152 | 2.255 | 0.1393 | 307.2 | 0.1393 | 307.2 | 0 | 0 | 0.0003119 | 687.57 | 0.0003119 | 687.57 | 0 | 0 | 2023-05-11 10:26:02 | 0.0003428 | 2.5335 | 5585.293 | 0 | 关闭
1135 | 2 | 5 | 恒流充电 | 00:55:30 | 07:53:23 | 0.152 | 2.2555 | 0.1406 | 309.99 | 0.1406 | 309.99 | 0 | 0 | 0.0003147 | 693.87 | 0.0003147 | 693.87 | 0 | 0 | 2023-05-11 10:26:32 | 0.0003429 | 2.5335 | 5585.342 | 0 | 关闭
1136 | 2 | 5 | 恒流充电 | 00:56:00 | 07:53:53 | 0.152 | 2.256 | 0.1419 | 312.79 | 0.1419 | 312.79 | 0 | 0 | 0.0003176 | 700.17 | 0.0003176 | 700.17 | 0 | 0 | 2023-05-11 10:27:02 | 0.0003429 | 2.5335 | 5585.293 | 0 | 关闭
1137 | 2 | 5 | 恒流充电 | 00:56:30 | 07:54:23 | 0.152 | 2.2565 | 0.1431 | 315.58 | 0.1431 | 315.58 | 0 | 0 | 0.0003205 | 706.47 | 0.0003205 | 706.47 | 0 | 0 | 2023-05-11 10:27:32 | 0.000343 | 2.5335 | 5585.342 | 0 | 关闭
1138 | 2 | 5 | 恒流充电 | 00:57:00 | 07:54:53 | 0.152 | 2.257 | 0.1444 | 318.37 | 0.1444 | 318.37 | 0 | 0 | 0.0003233 | 712.77 | 0.0003233 | 712.77 | 0 | 0 | 2023-05-11 10:28:02 | 0.0003431 | 2.5335 | 5585.244 | 0 | 关闭
1139 | 2 | 5 | 恒流充电 | 00:57:30 | 07:55:23 | 0.152 | 2.2575 | 0.1457 | 321.16 | 0.1457 | 321.16 | 0 | 0 | 0.0003262 | 719.08 | 0.0003262 | 719.08 | 0 | 0 | 2023-05-11 10:28:32 | 0.0003432 | 2.5335 | 5585.244 | 0 | 关闭
1140 | 2 | 5 | 恒流充电 | 00:58:00 | 07:55:53 | 0.152 | 2.258 | 0.1469 | 323.96 | 0.1469 | 323.96 | 0 | 0 | 0.000329 | 725.38 | 0.000329 | 725.38 | 0 | 0 | 2023-05-11 10:29:02 | 0.0003433 | 2.5336 | 5585.4889 | 0 | 关闭
1141 | 2 | 5 | 恒流充电 | 00:58:30 | 07:56:23 | 0.152 | 2.2585 | 0.1482 | 326.75 | 0.1482 | 326.75 | 0 | 0 | 0.0003319 | 731.69 | 0.0003319 | 731.69 | 0 | 0 | 2023-05-11 10:29:32 | 0.0003433 | 2.5335 | 5585.293 | 0 | 关闭
1142 | 2 | 5 | 恒流充电 | 00:59:00 | 07:56:53 | 0.152 | 2.2591 | 0.1495 | 329.54 | 0.1495 | 329.54 | 0 | 0 | 0.0003348 | 738 | 0.0003348 | 738 | 0 | 0 | 2023-05-11 10:30:02 | 0.0003434 | 2.1113 | 4654.4925 | 0 | 关闭
1143 | 2 | 5 | 恒流充电 | 00:59:30 | 07:57:23 | 0.152 | 2.2596 | 0.1507 | 332.34 | 0.1507 | 332.34 | 0 | 0 | 0.0003376 | 744.31 | 0.0003376 | 744.31 | 0 | 0 | 2023-05-11 10:30:32 | 0.0003435 | 2.5336 | 5585.4889 | 0 | 关闭
1144 | 2 | 5 | 恒流充电 | 01:00:00 | 07:57:53 | 0.152 | 2.2602 | 0.152 | 335.13 | 0.152 | 335.13 | 0 | 0 | 0.0003405 | 750.62 | 0.0003405 | 750.62 | 0 | 0 | 2023-05-11 10:31:02 | 0.0003436 | 2.1112 | 4654.37 | 0 | 关闭
1145 | 2 | 5 | 恒流充电 | 01:00:30 | 07:58:23 | 0.152 | 2.2608 | 0.1533 | 337.92 | 0.1533 | 337.92 | 0 | 0 | 0.0003433 | 756.93 | 0.0003433 | 756.93 | 0 | 0 | 2023-05-11 10:31:32 | 0.0003437 | 2.1113 | 4654.4925 | 0 | 关闭
1146 | 2 | 5 | 恒流充电 | 01:01:00 | 07:58:53 | 0.152 | 2.2614 | 0.1545 | 340.71 | 0.1545 | 340.71 | 0 | 0 | 0.0003462 | 763.25 | 0.0003462 | 763.25 | 0 | 0 | 2023-05-11 10:32:02 | 0.0003437 | 2.1113 | 4654.4925 | 0 | 关闭
1147 | 2 | 5 | 恒流充电 | 01:01:30 | 07:59:23 | 0.152 | 2.2621 | 0.1558 | 343.51 | 0.1558 | 343.51 | 0 | 0 | 0.0003491 | 769.56 | 0.0003491 | 769.56 | 0 | 0 | 2023-05-11 10:32:32 | 0.0003439 | 1.8096 | 3989.46 | 0 | 关闭
1148 | 2 | 5 | 恒流充电 | 01:02:00 | 07:59:53 | 0.152 | 2.2627 | 0.1571 | 346.3 | 0.1571 | 346.3 | 0 | 0 | 0.0003519 | 775.88 | 0.0003519 | 775.88 | 0 | 0 | 2023-05-11 10:33:02 | 0.000344 | 2.1113 | 4654.4925 | 0 | 关闭
1149 | 2 | 5 | 恒流充电 | 01:02:30 | 08:00:23 | 0.152 | 2.2634 | 0.1583 | 349.09 | 0.1583 | 349.09 | 0 | 0 | 0.0003548 | 782.2 | 0.0003548 | 782.2 | 0 | 0 | 2023-05-11 10:33:32 | 0.0003441 | 1.8097 | 3989.53 | 0 | 关闭
1150 | 2 | 5 | 恒流充电 | 01:03:00 | 08:00:53 | 0.152 | 2.2641 | 0.1596 | 351.88 | 0.1596 | 351.88 | 0 | 0 | 0.0003577 | 788.52 | 0.0003577 | 788.52 | 0 | 0 | 2023-05-11 10:34:02 | 0.0003442 | 1.8096 | 3989.46 | 0 | 关闭
1151 | 2 | 5 | 恒流充电 | 01:03:30 | 08:01:23 | 0.152 | 2.2648 | 0.1609 | 354.68 | 0.1609 | 354.68 | 0 | 0 | 0.0003605 | 794.85 | 0.0003605 | 794.85 | 0 | 0 | 2023-05-11 10:34:32 | 0.0003443 | 1.8097 | 3989.565 | 0 | 关闭
1152 | 2 | 5 | 恒流充电 | 01:04:00 | 08:01:53 | 0.152 | 2.2655 | 0.1621 | 357.47 | 0.1621 | 357.47 | 0 | 0 | 0.0003634 | 801.17 | 0.0003634 | 801.17 | 0 | 0 | 2023-05-11 10:35:02 | 0.0003444 | 1.8097 | 3989.565 | 0 | 关闭
1153 | 2 | 5 | 恒流充电 | 01:04:30 | 08:02:23 | 0.152 | 2.2662 | 0.1634 | 360.26 | 0.1634 | 360.26 | 0 | 0 | 0.0003663 | 807.5 | 0.0003663 | 807.5 | 0 | 0 | 2023-05-11 10:35:32 | 0.0003445 | 1.8097 | 3989.53 | 0 | 关闭
1154 | 2 | 5 | 恒流充电 | 01:05:00 | 08:02:53 | 0.152 | 2.267 | 0.1647 | 363.05 | 0.1647 | 363.05 | 0 | 0 | 0.0003692 | 813.83 | 0.0003692 | 813.83 | 0 | 0 | 2023-05-11 10:36:02 | 0.0003446 | 1.5835 | 3490.9 | 0 | 关闭
1155 | 2 | 5 | 恒流充电 | 01:05:30 | 08:03:23 | 0.152 | 2.2677 | 0.1659 | 365.85 | 0.1659 | 365.85 | 0 | 0 | 0.000372 | 820.16 | 0.000372 | 820.16 | 0 | 0 | 2023-05-11 10:36:32 | 0.0003447 | 1.8097 | 3989.565 | 0 | 关闭
1156 | 2 | 5 | 恒流充电 | 01:06:00 | 08:03:53 | 0.152 | 2.2685 | 0.1672 | 368.64 | 0.1672 | 368.64 | 0 | 0 | 0.0003749 | 826.5 | 0.0003749 | 826.5 | 0 | 0 | 2023-05-11 10:37:02 | 0.0003449 | 1.5835 | 3490.9 | 0 | 关闭
1157 | 2 | 5 | 恒流充电 | 01:06:30 | 08:04:23 | 0.152 | 2.2693 | 0.1685 | 371.43 | 0.1685 | 371.43 | 0 | 0 | 0.0003778 | 832.83 | 0.0003778 | 832.83 | 0 | 0 | 2023-05-11 10:37:32 | 0.000345 | 1.5835 | 3490.9 | 0 | 关闭
1158 | 2 | 5 | 恒流充电 | 01:07:00 | 08:04:53 | 0.152 | 2.2701 | 0.1697 | 374.23 | 0.1697 | 374.23 | 0 | 0 | 0.0003806 | 839.17 | 0.0003806 | 839.17 | 0 | 0 | 2023-05-11 10:38:02 | 0.0003451 | 1.5835 | 3490.9306 | 0 | 关闭
1159 | 2 | 5 | 恒流充电 | 01:07:30 | 08:05:23 | 0.152 | 2.2708 | 0.171 | 377.02 | 0.171 | 377.02 | 0 | 0 | 0.0003835 | 845.51 | 0.0003835 | 845.51 | 0 | 0 | 2023-05-11 10:38:32 | 0.0003452 | 1.8097 | 3989.565 | 0 | 关闭
1160 | 2 | 5 | 恒流充电 | 01:08:00 | 08:05:53 | 0.152 | 2.2714 | 0.1723 | 379.81 | 0.1723 | 379.81 | 0 | 0 | 0.0003864 | 851.85 | 0.0003864 | 851.85 | 0 | 0 | 2023-05-11 10:39:02 | 0.0003453 | 2.1113 | 4654.5741 | 0 | 关闭
1161 | 2 | 5 | 恒流充电 | 01:08:30 | 08:06:23 | 0.152 | 2.2722 | 0.1735 | 382.6 | 0.1735 | 382.6 | 0 | 0 | 0.0003893 | 858.2 | 0.0003893 | 858.2 | 0 | 0 | 2023-05-11 10:39:32 | 0.0003454 | 1.5835 | 3490.9 | 0 | 关闭
1162 | 2 | 5 | 恒流充电 | 01:09:00 | 08:06:53 | 0.152 | 2.2729 | 0.1748 | 385.4 | 0.1748 | 385.4 | 0 | 0 | 0.0003922 | 864.55 | 0.0003922 | 864.55 | 0 | 0 | 2023-05-11 10:40:02 | 0.0003455 | 1.8097 | 3989.53 | 0 | 关闭
1163 | 2 | 5 | 恒流充电 | 01:09:30 | 08:07:23 | 0.152 | 2.2737 | 0.1761 | 388.19 | 0.1761 | 388.19 | 0 | 0 | 0.000395 | 870.89 | 0.000395 | 870.89 | 0 | 0 | 2023-05-11 10:40:32 | 0.0003456 | 1.5834 | 3490.8081 | 0 | 关闭
1164 | 2 | 5 | 恒流充电 | 01:10:00 | 08:07:53 | 0.152 | 2.2744 | 0.1773 | 390.98 | 0.1773 | 390.98 | 0 | 0 | 0.0003979 | 877.24 | 0.0003979 | 877.24 | 0 | 0 | 2023-05-11 10:41:02 | 0.0003457 | 1.8097 | 3989.565 | 0 | 关闭
1165 | 2 | 5 | 恒流充电 | 01:10:30 | 08:08:23 | 0.152 | 2.2751 | 0.1786 | 393.77 | 0.1786 | 393.77 | 0 | 0 | 0.0004008 | 883.6 | 0.0004008 | 883.6 | 0 | 0 | 2023-05-11 10:41:32 | 0.0003459 | 1.8097 | 3989.565 | 0 | 关闭
1166 | 2 | 5 | 恒流充电 | 01:11:00 | 08:08:53 | 0.152 | 2.2759 | 0.1799 | 396.57 | 0.1799 | 396.57 | 0 | 0 | 0.0004037 | 889.95 | 0.0004037 | 889.95 | 0 | 0 | 2023-05-11 10:42:02 | 0.000346 | 1.5835 | 3490.9306 | 0 | 关闭
1167 | 2 | 5 | 恒流充电 | 01:11:30 | 08:09:23 | 0.152 | 2.2767 | 0.1811 | 399.36 | 0.1811 | 399.36 | 0 | 0 | 0.0004066 | 896.31 | 0.0004066 | 896.31 | 0 | 0 | 2023-05-11 10:42:32 | 0.0003461 | 1.5835 | 3490.8693 | 0 | 关闭
1168 | 2 | 5 | 恒流充电 | 01:12:00 | 08:09:53 | 0.152 | 2.2775 | 0.1824 | 402.15 | 0.1824 | 402.15 | 0 | 0 | 0.0004095 | 902.67 | 0.0004095 | 902.67 | 0 | 0 | 2023-05-11 10:43:02 | 0.0003462 | 1.5835 | 3490.9612 | 0 | 关闭
1169 | 2 | 5 | 恒流充电 | 01:12:30 | 08:10:23 | 0.152 | 2.2783 | 0.1837 | 404.95 | 0.1837 | 404.95 | 0 | 0 | 0.0004123 | 909.03 | 0.0004123 | 909.03 | 0 | 0 | 2023-05-11 10:43:32 | 0.0003463 | 1.5835 | 3490.8693 | 0 | 关闭
1170 | 2 | 5 | 恒流充电 | 01:13:00 | 08:10:53 | 0.152 | 2.2791 | 0.1849 | 407.74 | 0.1849 | 407.74 | 0 | 0 | 0.0004152 | 915.39 | 0.0004152 | 915.39 | 0 | 0 | 2023-05-11 10:44:02 | 0.0003465 | 1.5835 | 3490.9306 | 0 | 关闭
1171 | 2 | 5 | 恒流充电 | 01:13:30 | 08:11:23 | 0.152 | 2.28 | 0.1862 | 410.53 | 0.1862 | 410.53 | 0 | 0 | 0.0004181 | 921.76 | 0.0004181 | 921.76 | 0 | 0 | 2023-05-11 10:44:32 | 0.0003466 | 1.4076 | 3103.1311 | 0 | 关闭
1172 | 2 | 5 | 恒流充电 | 01:14:00 | 08:11:53 | 0.152 | 2.2809 | 0.1875 | 413.32 | 0.1875 | 413.32 | 0 | 0 | 0.000421 | 928.13 | 0.000421 | 928.13 | 0 | 0 | 2023-05-11 10:45:02 | 0.0003467 | 1.4075 | 3102.995 | 0 | 关闭
1173 | 2 | 5 | 恒流充电 | 01:14:30 | 08:12:23 | 0.152 | 2.2817 | 0.1888 | 416.12 | 0.1888 | 416.12 | 0 | 0 | 0.0004239 | 934.5 | 0.0004239 | 934.5 | 0 | 0 | 2023-05-11 10:45:32 | 0.0003469 | 1.5835 | 3490.9 | 0 | 关闭
1174 | 2 | 5 | 恒流充电 | 01:15:00 | 08:12:53 | 0.152 | 2.2826 | 0.19 | 418.91 | 0.19 | 418.91 | 0 | 0 | 0.0004268 | 940.87 | 0.0004268 | 940.87 | 0 | 0 | 2023-05-11 10:46:02 | 0.000347 | 1.4075 | 3103.0222 | 0 | 关闭
1175 | 2 | 5 | 恒流充电 | 01:15:30 | 08:13:23 | 0.152 | 2.2837 | 0.1913 | 421.7 | 0.1913 | 421.7 | 0 | 0 | 0.0004297 | 947.25 | 0.0004297 | 947.25 | 0 | 0 | 2023-05-11 10:46:32 | 0.0003472 | 1.1516 | 2538.8809 | 0 | 关闭
1176 | 2 | 5 | 恒流充电 | 01:16:00 | 08:13:53 | 0.152 | 2.2846 | 0.1926 | 424.49 | 0.1926 | 424.49 | 0 | 0 | 0.0004326 | 953.63 | 0.0004326 | 953.63 | 0 | 0 | 2023-05-11 10:47:02 | 0.0003473 | 1.4075 | 3102.9678 | 0 | 关闭
1177 | 2 | 5 | 恒流充电 | 01:16:30 | 08:14:23 | 0.152 | 2.2856 | 0.1938 | 427.29 | 0.1938 | 427.29 | 0 | 0 | 0.0004355 | 960.01 | 0.0004355 | 960.01 | 0 | 0 | 2023-05-11 10:47:32 | 0.0003474 | 1.2668 | 2792.769 | 0 | 关闭
1178 | 2 | 5 | 恒流充电 | 01:17:00 | 08:14:53 | 0.152 | 2.2866 | 0.1951 | 430.08 | 0.1951 | 430.08 | 0 | 0 | 0.0004384 | 966.39 | 0.0004384 | 966.39 | 0 | 0 | 2023-05-11 10:48:02 | 0.0003476 | 1.2668 | 2792.72 | 0 | 关闭
1179 | 2 | 5 | 恒流充电 | 01:17:30 | 08:15:23 | 0.152 | 2.2877 | 0.1964 | 432.87 | 0.1964 | 432.87 | 0 | 0 | 0.0004413 | 972.78 | 0.0004413 | 972.78 | 0 | 0 | 2023-05-11 10:48:32 | 0.0003478 | 1.1516 | 2538.8363 | 0 | 关闭
1180 | 2 | 5 | 恒流充电 | 01:18:00 | 08:15:53 | 0.152 | 2.2888 | 0.1976 | 435.67 | 0.1976 | 435.67 | 0 | 0 | 0.0004442 | 979.17 | 0.0004442 | 979.17 | 0 | 0 | 2023-05-11 10:49:02 | 0.0003479 | 1.1516 | 2538.8363 | 0 | 关闭
1181 | 2 | 5 | 恒流充电 | 01:18:30 | 08:16:23 | 0.152 | 2.2898 | 0.1989 | 438.46 | 0.1989 | 438.46 | 0 | 0 | 0.0004471 | 985.57 | 0.0004471 | 985.57 | 0 | 0 | 2023-05-11 10:49:32 | 0.0003481 | 1.2668 | 2792.671 | 0 | 关闭
1182 | 2 | 5 | 恒流充电 | 01:19:00 | 08:16:53 | 0.152 | 2.2908 | 0.2002 | 441.25 | 0.2002 | 441.25 | 0 | 0 | 0.00045 | 991.96 | 0.00045 | 991.96 | 0 | 0 | 2023-05-11 10:50:02 | 0.0003482 | 1.2668 | 2792.671 | 0 | 关闭
1183 | 2 | 5 | 恒流充电 | 01:19:30 | 08:17:23 | 0.152 | 2.2918 | 0.2014 | 444.04 | 0.2014 | 444.04 | 0 | 0 | 0.0004529 | 998.36 | 0.0004529 | 998.36 | 0 | 0 | 2023-05-11 10:50:32 | 0.0003484 | 1.2668 | 2792.72 | 0 | 关闭
1184 | 2 | 5 | 恒流充电 | 01:20:00 | 08:17:53 | 0.152 | 2.2929 | 0.2027 | 446.84 | 0.2027 | 446.84 | 0 | 0 | 0.0004558 | 1004.76 | 0.0004558 | 1004.76 | 0 | 0 | 2023-05-11 10:51:02 | 0.0003485 | 1.1516 | 2538.8363 | 0 | 关闭
1185 | 2 | 5 | 恒流充电 | 01:20:30 | 08:18:23 | 0.152 | 2.2939 | 0.204 | 449.63 | 0.204 | 449.63 | 0 | 0 | 0.0004587 | 1011.17 | 0.0004587 | 1011.17 | 0 | 0 | 2023-05-11 10:51:32 | 0.0003487 | 1.2668 | 2792.72 | 0 | 关闭
1186 | 2 | 5 | 恒流充电 | 01:21:00 | 08:18:53 | 0.152 | 2.295 | 0.2052 | 452.42 | 0.2052 | 452.42 | 0 | 0 | 0.0004616 | 1017.57 | 0.0004616 | 1017.57 | 0 | 0 | 2023-05-11 10:52:02 | 0.0003489 | 1.1516 | 2538.8363 | 0 | 关闭
1187 | 2 | 5 | 恒流充电 | 01:21:30 | 08:19:23 | 0.152 | 2.296 | 0.2065 | 455.21 | 0.2065 | 455.21 | 0 | 0 | 0.0004645 | 1023.98 | 0.0004645 | 1023.98 | 0 | 0 | 2023-05-11 10:52:32 | 0.000349 | 1.2668 | 2792.671 | 0 | 关闭
1188 | 2 | 5 | 恒流充电 | 01:22:00 | 08:19:53 | 0.152 | 2.297 | 0.2078 | 458.01 | 0.2078 | 458.01 | 0 | 0 | 0.0004674 | 1030.4 | 0.0004674 | 1030.4 | 0 | 0 | 2023-05-11 10:53:02 | 0.0003492 | 1.2668 | 2792.818 | 0 | 关闭
1189 | 2 | 5 | 恒流充电 | 01:22:30 | 08:20:23 | 0.152 | 2.298 | 0.209 | 460.8 | 0.209 | 460.8 | 0 | 0 | 0.0004703 | 1036.81 | 0.0004703 | 1036.81 | 0 | 0 | 2023-05-11 10:53:32 | 0.0003493 | 1.2668 | 2792.72 | 0 | 关闭
1190 | 2 | 5 | 恒流充电 | 01:23:00 | 08:20:53 | 0.152 | 2.299 | 0.2103 | 463.59 | 0.2103 | 463.59 | 0 | 0 | 0.0004732 | 1043.23 | 0.0004732 | 1043.23 | 0 | 0 | 2023-05-11 10:54:02 | 0.0003495 | 1.2668 | 2792.72 | 0 | 关闭
1191 | 2 | 5 | 恒流充电 | 01:23:30 | 08:21:23 | 0.152 | 2.3001 | 0.2116 | 466.39 | 0.2116 | 466.39 | 0 | 0 | 0.0004761 | 1049.66 | 0.0004761 | 1049.66 | 0 | 0 | 2023-05-11 10:54:32 | 0.0003496 | 1.1516 | 2538.8809 | 0 | 关闭
1192 | 2 | 5 | 恒流充电 | 01:24:00 | 08:21:53 | 0.152 | 2.3011 | 0.2128 | 469.18 | 0.2128 | 469.18 | 0 | 0 | 0.000479 | 1056.08 | 0.000479 | 1056.08 | 0 | 0 | 2023-05-11 10:55:02 | 0.0003498 | 1.2668 | 2792.769 | 0 | 关闭
1193 | 2 | 5 | 恒流充电 | 01:24:30 | 08:22:23 | 0.152 | 2.3022 | 0.2141 | 471.97 | 0.2141 | 471.97 | 0 | 0 | 0.000482 | 1062.51 | 0.000482 | 1062.51 | 0 | 0 | 2023-05-11 10:55:32 | 0.00035 | 1.1517 | 2538.9254 | 0 | 关闭
1194 | 2 | 5 | 恒流充电 | 01:25:00 | 08:22:53 | 0.152 | 2.3034 | 0.2154 | 474.76 | 0.2154 | 474.76 | 0 | 0 | 0.0004849 | 1068.94 | 0.0004849 | 1068.94 | 0 | 0 | 2023-05-11 10:56:02 | 0.0003502 | 1.0557 | 2327.3483 | 0 | 关闭
1195 | 2 | 5 | 恒流充电 | 01:25:30 | 08:23:23 | 0.152 | 2.3046 | 0.2166 | 477.56 | 0.2166 | 477.56 | 0 | 0 | 0.0004878 | 1075.38 | 0.0004878 | 1075.38 | 0 | 0 | 2023-05-11 10:56:32 | 0.0003503 | 1.0557 | 2327.3483 | 0 | 关闭
1196 | 2 | 5 | 恒流充电 | 01:26:00 | 08:23:53 | 0.152 | 2.3059 | 0.2179 | 480.35 | 0.2179 | 480.35 | 0 | 0 | 0.0004907 | 1081.81 | 0.0004907 | 1081.81 | 0 | 0 | 2023-05-11 10:57:02 | 0.0003505 | 0.9744 | 2148.2461 | 0 | 关闭
1197 | 2 | 5 | 恒流充电 | 01:26:30 | 08:24:23 | 0.152 | 2.3072 | 0.2192 | 483.14 | 0.2192 | 483.14 | 0 | 0 | 0.0004936 | 1088.25 | 0.0004936 | 1088.25 | 0 | 0 | 2023-05-11 10:57:32 | 0.0003507 | 0.9745 | 2148.2838 | 0 | 关闭
1198 | 2 | 5 | 恒流充电 | 01:27:00 | 08:24:53 | 0.152 | 2.3085 | 0.2204 | 485.93 | 0.2204 | 485.93 | 0 | 0 | 0.0004966 | 1094.7 | 0.0004966 | 1094.7 | 0 | 0 | 2023-05-11 10:58:02 | 0.000351 | 0.9744 | 2148.2461 | 0 | 关闭
1199 | 2 | 5 | 恒流充电 | 01:27:30 | 08:25:23 | 0.152 | 2.3098 | 0.2217 | 488.73 | 0.2217 | 488.73 | 0 | 0 | 0.0004995 | 1101.15 | 0.0004995 | 1101.15 | 0 | 0 | 2023-05-11 10:58:32 | 0.0003511 | 0.9745 | 2148.2838 | 0 | 关闭
1200 | 2 | 5 | 恒流充电 | 01:28:00 | 08:25:53 | 0.152 | 2.3109 | 0.223 | 491.52 | 0.223 | 491.52 | 0 | 0 | 0.0005024 | 1107.6 | 0.0005024 | 1107.6 | 0 | 0 | 2023-05-11 10:59:02 | 0.0003513 | 1.1516 | 2538.8363 | 0 | 关闭
1201 | 2 | 5 | 恒流充电 | 01:28:30 | 08:26:23 | 0.152 | 2.3123 | 0.2242 | 494.31 | 0.2242 | 494.31 | 0 | 0 | 0.0005053 | 1114.06 | 0.0005053 | 1114.06 | 0 | 0 | 2023-05-11 10:59:32 | 0.0003515 | 0.9048 | 1994.8 | 0 | 关闭
1202 | 2 | 5 | 恒流充电 | 01:29:00 | 08:26:53 | 0.152 | 2.3136 | 0.2255 | 497.11 | 0.2255 | 497.11 | 0 | 0 | 0.0005083 | 1120.52 | 0.0005083 | 1120.52 | 0 | 0 | 2023-05-11 11:00:02 | 0.0003517 | 0.9745 | 2148.2838 | 0 | 关闭
1203 | 2 | 5 | 恒流充电 | 01:29:30 | 08:27:23 | 0.152 | 2.3148 | 0.2268 | 499.9 | 0.2268 | 499.9 | 0 | 0 | 0.0005112 | 1126.98 | 0.0005112 | 1126.98 | 0 | 0 | 2023-05-11 11:00:32 | 0.0003519 | 1.0556 | 2327.2258 | 0 | 关闭
1204 | 2 | 5 | 恒流充电 | 01:30:00 | 08:27:53 | 0.152 | 2.3161 | 0.228 | 502.69 | 0.228 | 502.69 | 0 | 0 | 0.0005141 | 1133.44 | 0.0005141 | 1133.44 | 0 | 0 | 2023-05-11 11:01:02 | 0.0003521 | 0.9745 | 2148.2838 | 0 | 关闭
1205 | 2 | 5 | 恒流充电 | 01:30:30 | 08:28:23 | 0.152 | 2.3173 | 0.2293 | 505.48 | 0.2293 | 505.48 | 0 | 0 | 0.0005171 | 1139.91 | 0.0005171 | 1139.91 | 0 | 0 | 2023-05-11 11:01:32 | 0.0003523 | 1.0557 | 2327.3075 | 0 | 关闭
1206 | 2 | 5 | 恒流充电 | 01:31:00 | 08:28:53 | 0.152 | 2.3185 | 0.2306 | 508.28 | 0.2306 | 508.28 | 0 | 0 | 0.00052 | 1146.39 | 0.00052 | 1146.39 | 0 | 0 | 2023-05-11 11:02:02 | 0.0003524 | 1.0556 | 2327.2666 | 0 | 关闭
1207 | 2 | 5 | 恒流充电 | 01:31:30 | 08:29:23 | 0.152 | 2.3196 | 0.2318 | 511.07 | 0.2318 | 511.07 | 0 | 0 | 0.0005229 | 1152.86 | 0.0005229 | 1152.86 | 0 | 0 | 2023-05-11 11:02:32 | 0.0003527 | 1.1516 | 2538.8363 | 0 | 关闭
1208 | 2 | 5 | 恒流充电 | 01:32:00 | 08:29:53 | 0.152 | 2.3209 | 0.2331 | 513.86 | 0.2331 | 513.86 | 0 | 0 | 0.0005259 | 1159.34 | 0.0005259 | 1159.34 | 0 | 0 | 2023-05-11 11:03:02 | 0.0003528 | 0.9745 | 2148.2838 | 0 | 关闭
1209 | 2 | 5 | 恒流充电 | 01:32:30 | 08:30:23 | 0.152 | 2.3221 | 0.2344 | 516.65 | 0.2344 | 516.65 | 0 | 0 | 0.0005288 | 1165.83 | 0.0005288 | 1165.83 | 0 | 0 | 2023-05-11 11:03:32 | 0.000353 | 1.0557 | 2327.3075 | 0 | 关闭
1210 | 2 | 5 | 恒流充电 | 01:33:00 | 08:30:53 | 0.152 | 2.3233 | 0.2356 | 519.45 | 0.2356 | 519.45 | 0 | 0 | 0.0005318 | 1172.31 | 0.0005318 | 1172.31 | 0 | 0 | 2023-05-11 11:04:02 | 0.0003531 | 1.0556 | 2327.2258 | 0 | 关闭
1211 | 2 | 5 | 恒流充电 | 01:33:30 | 08:31:23 | 0.152 | 2.3246 | 0.2369 | 522.24 | 0.2369 | 522.24 | 0 | 0 | 0.0005347 | 1178.8 | 0.0005347 | 1178.8 | 0 | 0 | 2023-05-11 11:04:32 | 0.0003534 | 0.9744 | 2148.2461 | 0 | 关闭
1212 | 2 | 5 | 恒流充电 | 01:34:00 | 08:31:53 | 0.152 | 2.3258 | 0.2382 | 525.03 | 0.2382 | 525.03 | 0 | 0 | 0.0005377 | 1185.3 | 0.0005377 | 1185.3 | 0 | 0 | 2023-05-11 11:05:02 | 0.0003535 | 1.0556 | 2327.2666 | 0 | 关闭
1213 | 2 | 5 | 恒流充电 | 01:34:30 | 08:32:23 | 0.152 | 2.327 | 0.2394 | 527.83 | 0.2394 | 527.83 | 0 | 0 | 0.0005406 | 1191.8 | 0.0005406 | 1191.8 | 0 | 0 | 2023-05-11 11:05:32 | 0.0003538 | 1.0557 | 2327.3483 | 0 | 关闭
1214 | 2 | 5 | 恒流充电 | 01:35:00 | 08:32:53 | 0.152 | 2.3282 | 0.2407 | 530.62 | 0.2407 | 530.62 | 0 | 0 | 0.0005435 | 1198.3 | 0.0005435 | 1198.3 | 0 | 0 | 2023-05-11 11:06:02 | 0.0003539 | 1.0556 | 2327.2666 | 0 | 关闭
1215 | 2 | 5 | 恒流充电 | 01:35:30 | 08:33:23 | 0.152 | 2.3294 | 0.242 | 533.41 | 0.242 | 533.41 | 0 | 0 | 0.0005465 | 1204.8 | 0.0005465 | 1204.8 | 0 | 0 | 2023-05-11 11:06:32 | 0.0003542 | 1.0557 | 2327.3075 | 0 | 关闭
1216 | 2 | 5 | 恒流充电 | 01:36:00 | 08:33:53 | 0.152 | 2.3307 | 0.2432 | 536.2 | 0.2432 | 536.2 | 0 | 0 | 0.0005494 | 1211.31 | 0.0005494 | 1211.31 | 0 | 0 | 2023-05-11 11:07:02 | 0.0003543 | 0.9745 | 2148.2838 | 0 | 关闭
1217 | 2 | 5 | 恒流充电 | 01:36:30 | 08:34:23 | 0.152 | 2.3319 | 0.2445 | 539 | 0.2445 | 539 | 0 | 0 | 0.0005524 | 1217.82 | 0.0005524 | 1217.82 | 0 | 0 | 2023-05-11 11:07:32 | 0.0003545 | 1.0557 | 2327.3483 | 0 | 关闭
1218 | 2 | 5 | 恒流充电 | 01:37:00 | 08:34:53 | 0.152 | 2.3332 | 0.2458 | 541.79 | 0.2458 | 541.79 | 0 | 0 | 0.0005554 | 1224.33 | 0.0005554 | 1224.33 | 0 | 0 | 2023-05-11 11:08:02 | 0.0003547 | 0.9745 | 2148.2838 | 0 | 关闭
1219 | 2 | 5 | 恒流充电 | 01:37:30 | 08:35:23 | 0.152 | 2.3344 | 0.247 | 544.58 | 0.247 | 544.58 | 0 | 0 | 0.0005583 | 1230.85 | 0.0005583 | 1230.85 | 0 | 0 | 2023-05-11 11:08:32 | 0.0003549 | 1.0557 | 2327.3075 | 0 | 关闭
1220 | 2 | 5 | 恒流充电 | 01:38:00 | 08:35:53 | 0.152 | 2.3357 | 0.2483 | 547.38 | 0.2483 | 547.38 | 0 | 0 | 0.0005613 | 1237.37 | 0.0005613 | 1237.37 | 0 | 0 | 2023-05-11 11:09:02 | 0.000355 | 0.9745 | 2148.2838 | 0 | 关闭
1221 | 2 | 5 | 恒流充电 | 01:38:30 | 08:36:23 | 0.152 | 2.3369 | 0.2496 | 550.17 | 0.2496 | 550.17 | 0 | 0 | 0.0005642 | 1243.9 | 0.0005642 | 1243.9 | 0 | 0 | 2023-05-11 11:09:32 | 0.0003553 | 1.0557 | 2327.3891 | 0 | 关闭
1222 | 2 | 5 | 恒流充电 | 01:39:00 | 08:36:53 | 0.152 | 2.3381 | 0.2508 | 552.96 | 0.2508 | 552.96 | 0 | 0 | 0.0005672 | 1250.42 | 0.0005672 | 1250.42 | 0 | 0 | 2023-05-11 11:10:02 | 0.0003554 | 1.0557 | 2327.3075 | 0 | 关闭
1223 | 2 | 5 | 恒流充电 | 01:39:30 | 08:37:23 | 0.152 | 2.3393 | 0.2521 | 555.75 | 0.2521 | 555.75 | 0 | 0 | 0.0005702 | 1256.96 | 0.0005702 | 1256.96 | 0 | 0 | 2023-05-11 11:10:32 | 0.0003556 | 1.0556 | 2327.2666 | 0 | 关闭
1224 | 2 | 5 | 恒流充电 | 01:40:00 | 08:37:53 | 0.152 | 2.3404 | 0.2534 | 558.55 | 0.2534 | 558.55 | 0 | 0 | 0.0005731 | 1263.49 | 0.0005731 | 1263.49 | 0 | 0 | 2023-05-11 11:11:02 | 0.0003558 | 1.1517 | 2538.9254 | 0 | 关闭
1225 | 2 | 5 | 恒流充电 | 01:40:30 | 08:38:23 | 0.152 | 2.3415 | 0.2546 | 561.34 | 0.2546 | 561.34 | 0 | 0 | 0.0005761 | 1270.03 | 0.0005761 | 1270.03 | 0 | 0 | 2023-05-11 11:11:32 | 0.0003559 | 1.1516 | 2538.8809 | 0 | 关闭
1226 | 2 | 5 | 恒流充电 | 01:41:00 | 08:38:53 | 0.152 | 2.3424 | 0.2559 | 564.13 | 0.2559 | 564.13 | 0 | 0 | 0.0005791 | 1276.57 | 0.0005791 | 1276.57 | 0 | 0 | 2023-05-11 11:12:02 | 0.0003561 | 1.4075 | 3103.0222 | 0 | 关闭
1227 | 2 | 5 | 恒流充电 | 01:41:30 | 08:39:23 | 0.152 | 2.3435 | 0.2572 | 566.92 | 0.2572 | 566.92 | 0 | 0 | 0.000582 | 1283.11 | 0.000582 | 1283.11 | 0 | 0 | 2023-05-11 11:12:32 | 0.0003562 | 1.1516 | 2538.8809 | 0 | 关闭
1228 | 2 | 5 | 恒流充电 | 01:42:00 | 08:39:53 | 0.152 | 2.3444 | 0.2584 | 569.72 | 0.2584 | 569.72 | 0 | 0 | 0.000585 | 1289.66 | 0.000585 | 1289.66 | 0 | 0 | 2023-05-11 11:13:02 | 0.0003564 | 1.4076 | 3103.0766 | 0 | 关闭
1229 | 2 | 5 | 恒流充电 | 01:42:30 | 08:40:23 | 0.152 | 2.3452 | 0.2597 | 572.51 | 0.2597 | 572.51 | 0 | 0 | 0.000588 | 1296.21 | 0.000588 | 1296.21 | 0 | 0 | 2023-05-11 11:13:32 | 0.0003565 | 1.5836 | 3491.0837 | 0 | 关闭
1230 | 2 | 5 | 恒流充电 | 01:43:00 | 08:40:53 | 0.152 | 2.3459 | 0.261 | 575.3 | 0.261 | 575.3 | 0 | 0 | 0.0005909 | 1302.76 | 0.0005909 | 1302.76 | 0 | 0 | 2023-05-11 11:14:02 | 0.0003566 | 1.8097 | 3989.6699 | 0 | 关闭
1231 | 2 | 5 | 恒流充电 | 01:43:30 | 08:41:23 | 0.152 | 2.3465 | 0.2622 | 578.1 | 0.2622 | 578.1 | 0 | 0 | 0.0005939 | 1309.31 | 0.0005939 | 1309.31 | 0 | 0 | 2023-05-11 11:14:32 | 0.0003567 | 2.1113 | 4654.6149 | 0 | 关闭
1232 | 2 | 5 | 恒流充电 | 01:44:00 | 08:41:53 | 0.152 | 2.3468 | 0.2635 | 580.89 | 0.2635 | 580.89 | 0 | 0 | 0.0005969 | 1315.86 | 0.0005969 | 1315.86 | 0 | 0 | 2023-05-11 11:15:02 | 0.0003567 | 4.2227 | 9309.2299 | 0 | 关闭
1233 | 2 | 5 | 恒流充电 | 01:44:30 | 08:42:23 | 0.152 | 2.3472 | 0.2648 | 583.68 | 0.2648 | 583.68 | 0 | 0 | 0.0005998 | 1322.42 | 0.0005998 | 1322.42 | 0 | 0 | 2023-05-11 11:15:32 | 0.0003568 | 3.167 | 6981.9224 | 0 | 关闭
1234 | 2 | 5 | 恒流充电 | 01:45:00 | 08:42:53 | 0.152 | 2.3473 | 0.266 | 586.47 | 0.266 | 586.47 | 0 | 0 | 0.0006028 | 1328.97 | 0.0006028 | 1328.97 | 0 | 0 | 2023-05-11 11:16:02 | 0.0003568 | 12.6682 | 27928.1795 | 0 | 关闭
1235 | 2 | 5 | 恒流充电 | 01:45:30 | 08:43:23 | 0.152 | 2.3476 | 0.2673 | 589.27 | 0.2673 | 589.27 | 0 | 0 | 0.0006058 | 1335.53 | 0.0006058 | 1335.53 | 0 | 0 | 2023-05-11 11:16:32 | 0.0003569 | 4.2227 | 9309.3932 | 0 | 关闭
1236 | 2 | 5 | 恒流充电 | 01:46:00 | 08:43:53 | 0.152 | 2.3477 | 0.2686 | 592.06 | 0.2686 | 592.06 | 0 | 0 | 0.0006088 | 1342.09 | 0.0006088 | 1342.09 | 0 | 0 | 2023-05-11 11:17:02 | 0.0003569 | 12.668 | 27927.6896 | 0 | 关闭
1237 | 2 | 5 | 恒流充电 | 01:46:30 | 08:44:23 | 0.152 | 2.3478 | 0.2698 | 594.85 | 0.2698 | 594.85 | 0 | 0 | 0.0006117 | 1348.64 | 0.0006117 | 1348.64 | 0 | 0 | 2023-05-11 11:17:32 | 0.0003569 | 12.6682 | 27928.1795 | 0 | 关闭
1238 | 2 | 5 | 恒流充电 | 01:47:00 | 08:44:53 | 0.152 | 2.3479 | 0.2711 | 597.65 | 0.2711 | 597.65 | 0 | 0 | 0.0006147 | 1355.2 | 0.0006147 | 1355.2 | 0 | 0 | 2023-05-11 11:18:02 | 0.0003569 | 12.668 | 27927.6896 | 0 | 关闭
1239 | 2 | 5 | 恒流充电 | 01:47:30 | 08:45:23 | 0.152 | 2.3481 | 0.2724 | 600.44 | 0.2724 | 600.44 | 0 | 0 | 0.0006177 | 1361.76 | 0.0006177 | 1361.76 | 0 | 0 | 2023-05-11 11:18:32 | 0.0003569 | 6.3339 | 13963.5998 | 0 | 关闭
1240 | 2 | 5 | 恒流充电 | 01:48:00 | 08:45:53 | 0.152 | 2.3483 | 0.2736 | 603.23 | 0.2736 | 603.23 | 0 | 0 | 0.0006207 | 1368.31 | 0.0006207 | 1368.31 | 0 | 0 | 2023-05-11 11:19:02 | 0.000357 | 6.334 | 13963.8448 | 0 | 关闭
1241 | 2 | 5 | 恒流充电 | 01:48:30 | 08:46:23 | 0.152 | 2.3484 | 0.2749 | 606.02 | 0.2749 | 606.02 | 0 | 0 | 0.0006236 | 1374.87 | 0.0006236 | 1374.87 | 0 | 0 | 2023-05-11 11:19:32 | 0.000357 | 12.6682 | 27928.1795 | 0 | 关闭
1242 | 2 | 5 | 恒流充电 | 01:49:00 | 08:46:53 | 0.152 | 2.3487 | 0.2762 | 608.82 | 0.2762 | 608.82 | 0 | 0 | 0.0006266 | 1381.43 | 0.0006266 | 1381.43 | 0 | 0 | 2023-05-11 11:20:02 | 0.000357 | 4.2225 | 9308.9033 | 0 | 关闭
1243 | 2 | 5 | 恒流充电 | 01:49:30 | 08:47:23 | 0.152 | 2.3489 | 0.2774 | 611.61 | 0.2774 | 611.61 | 0 | 0 | 0.0006296 | 1387.99 | 0.0006296 | 1387.99 | 0 | 0 | 2023-05-11 11:20:32 | 0.0003571 | 6.334 | 13963.8448 | 0 | 关闭
1244 | 2 | 5 | 恒流充电 | 01:50:00 | 08:47:53 | 0.152 | 2.3491 | 0.2787 | 614.4 | 0.2787 | 614.4 | 0 | 0 | 0.0006326 | 1394.55 | 0.0006326 | 1394.55 | 0 | 0 | 2023-05-11 11:21:02 | 0.0003571 | 6.3339 | 13963.5998 | 0 | 关闭
1245 | 2 | 5 | 恒流充电 | 01:50:30 | 08:48:23 | 0.152 | 2.3494 | 0.28 | 617.19 | 0.28 | 617.19 | 0 | 0 | 0.0006355 | 1401.11 | 0.0006355 | 1401.11 | 0 | 0 | 2023-05-11 11:21:32 | 0.0003571 | 4.2225 | 9308.9033 | 0 | 关闭
1246 | 2 | 5 | 恒流充电 | 01:51:00 | 08:48:53 | 0.152 | 2.3496 | 0.2812 | 619.99 | 0.2812 | 619.99 | 0 | 0 | 0.0006385 | 1407.67 | 0.0006385 | 1407.67 | 0 | 0 | 2023-05-11 11:22:02 | 0.0003572 | 6.3341 | 13964.0898 | 0 | 关闭
1247 | 2 | 5 | 恒流充电 | 01:51:30 | 08:49:23 | 0.152 | 2.3498 | 0.2825 | 622.78 | 0.2825 | 622.78 | 0 | 0 | 0.0006415 | 1414.24 | 0.0006415 | 1414.24 | 0 | 0 | 2023-05-11 11:22:32 | 0.0003572 | 6.3337 | 13963.1099 | 0 | 关闭
1248 | 2 | 5 | 恒流充电 | 01:52:00 | 08:49:53 | 0.152 | 2.35 | 0.2838 | 625.57 | 0.2838 | 625.57 | 0 | 0 | 0.0006445 | 1420.8 | 0.0006445 | 1420.8 | 0 | 0 | 2023-05-11 11:23:02 | 0.0003572 | 6.334 | 13963.8448 | 0 | 关闭
1249 | 2 | 5 | 恒流充电 | 01:52:30 | 08:50:23 | 0.152 | 2.3503 | 0.285 | 628.37 | 0.285 | 628.37 | 0 | 0 | 0.0006475 | 1427.36 | 0.0006475 | 1427.36 | 0 | 0 | 2023-05-11 11:23:32 | 0.0003573 | 4.2225 | 9308.9033 | 0 | 关闭
1250 | 2 | 5 | 恒流充电 | 01:53:00 | 08:50:53 | 0.152 | 2.3506 | 0.2863 | 631.16 | 0.2863 | 631.16 | 0 | 0 | 0.0006504 | 1433.93 | 0.0006504 | 1433.93 | 0 | 0 | 2023-05-11 11:24:02 | 0.0003573 | 4.2227 | 9309.3932 | 0 | 关闭
1251 | 2 | 5 | 恒流充电 | 01:53:30 | 08:51:23 | 0.152 | 2.3509 | 0.2876 | 633.95 | 0.2876 | 633.95 | 0 | 0 | 0.0006534 | 1440.49 | 0.0006534 | 1440.49 | 0 | 0 | 2023-05-11 11:24:32 | 0.0003574 | 4.2226 | 9309.0666 | 0 | 关闭
1252 | 2 | 5 | 恒流充电 | 01:54:00 | 08:51:53 | 0.152 | 2.3512 | 0.2888 | 636.74 | 0.2888 | 636.74 | 0 | 0 | 0.0006564 | 1447.06 | 0.0006564 | 1447.06 | 0 | 0 | 2023-05-11 11:25:02 | 0.0003574 | 4.2227 | 9309.2299 | 0 | 关闭
1253 | 2 | 5 | 恒流充电 | 01:54:30 | 08:52:23 | 0.152 | 2.3516 | 0.2901 | 639.54 | 0.2901 | 639.54 | 0 | 0 | 0.0006594 | 1453.62 | 0.0006594 | 1453.62 | 0 | 0 | 2023-05-11 11:25:32 | 0.0003575 | 3.1669 | 6981.7999 | 0 | 关闭
1254 | 2 | 5 | 恒流充电 | 01:55:00 | 08:52:53 | 0.152 | 2.3519 | 0.2914 | 642.33 | 0.2914 | 642.33 | 0 | 0 | 0.0006623 | 1460.19 | 0.0006623 | 1460.19 | 0 | 0 | 2023-05-11 11:26:02 | 0.0003575 | 4.2226 | 9309.0666 | 0 | 关闭
1255 | 2 | 5 | 恒流充电 | 01:55:30 | 08:53:23 | 0.152 | 2.3522 | 0.2926 | 645.12 | 0.2926 | 645.12 | 0 | 0 | 0.0006653 | 1466.76 | 0.0006653 | 1466.76 | 0 | 0 | 2023-05-11 11:26:32 | 0.0003576 | 4.2227 | 9309.3932 | 0 | 关闭
1256 | 2 | 5 | 恒流充电 | 01:56:00 | 08:53:53 | 0.152 | 2.3526 | 0.2939 | 647.91 | 0.2939 | 647.91 | 0 | 0 | 0.0006683 | 1473.33 | 0.0006683 | 1473.33 | 0 | 0 | 2023-05-11 11:27:02 | 0.0003576 | 3.1669 | 6981.7999 | 0 | 关闭
1257 | 2 | 5 | 恒流充电 | 01:56:30 | 08:54:23 | 0.152 | 2.353 | 0.2952 | 650.71 | 0.2952 | 650.71 | 0 | 0 | 0.0006713 | 1479.9 | 0.0006713 | 1479.9 | 0 | 0 | 2023-05-11 11:27:32 | 0.0003577 | 3.167 | 6981.9224 | 0 | 关闭
1258 | 2 | 5 | 恒流充电 | 01:57:00 | 08:54:53 | 0.152 | 2.3534 | 0.2964 | 653.5 | 0.2964 | 653.5 | 0 | 0 | 0.0006743 | 1486.47 | 0.0006743 | 1486.47 | 0 | 0 | 2023-05-11 11:28:02 | 0.0003578 | 3.1671 | 6982.1674 | 0 | 关闭
1259 | 2 | 5 | 恒流充电 | 01:57:30 | 08:55:23 | 0.152 | 2.3539 | 0.2977 | 656.29 | 0.2977 | 656.29 | 0 | 0 | 0.0006772 | 1493.05 | 0.0006772 | 1493.05 | 0 | 0 | 2023-05-11 11:28:32 | 0.0003578 | 2.5336 | 5585.4399 | 0 | 关闭
1260 | 2 | 5 | 恒流充电 | 01:58:00 | 08:55:53 | 0.152 | 2.3543 | 0.299 | 659.09 | 0.299 | 659.09 | 0 | 0 | 0.0006802 | 1499.62 | 0.0006802 | 1499.62 | 0 | 0 | 2023-05-11 11:29:02 | 0.0003579 | 3.1671 | 6982.0449 | 0 | 关闭
1261 | 2 | 5 | 恒流充电 | 01:58:30 | 08:56:23 | 0.152 | 2.3547 | 0.3002 | 661.88 | 0.3002 | 661.88 | 0 | 0 | 0.0006832 | 1506.2 | 0.0006832 | 1506.2 | 0 | 0 | 2023-05-11 11:29:32 | 0.000358 | 3.1669 | 6981.6774 | 0 | 关闭
1262 | 2 | 5 | 恒流充电 | 01:59:00 | 08:56:53 | 0.152 | 2.3552 | 0.3015 | 664.67 | 0.3015 | 664.67 | 0 | 0 | 0.0006862 | 1512.77 | 0.0006862 | 1512.77 | 0 | 0 | 2023-05-11 11:30:02 | 0.000358 | 2.5336 | 5585.6359 | 0 | 关闭
1263 | 2 | 5 | 恒流充电 | 01:59:30 | 08:57:23 | 0.152 | 2.3556 | 0.3028 | 667.46 | 0.3028 | 667.46 | 0 | 0 | 0.0006892 | 1519.35 | 0.0006892 | 1519.35 | 0 | 0 | 2023-05-11 11:30:32 | 0.0003581 | 3.1669 | 6981.7999 | 0 | 关闭
1264 | 2 | 5 | 恒流充电 | 02:00:00 | 08:57:53 | 0.152 | 2.356 | 0.304 | 670.26 | 0.304 | 670.26 | 0 | 0 | 0.0006922 | 1525.93 | 0.0006922 | 1525.93 | 0 | 0 | 2023-05-11 11:31:02 | 0.0003581 | 3.1669 | 6981.6774 | 0 | 关闭
1265 | 2 | 5 | 恒流充电 | 02:00:30 | 08:58:23 | 0.152 | 2.3565 | 0.3053 | 673.05 | 0.3053 | 673.05 | 0 | 0 | 0.0006951 | 1532.51 | 0.0006951 | 1532.51 | 0 | 0 | 2023-05-11 11:31:32 | 0.0003582 | 2.5336 | 5585.6359 | 0 | 关闭
1266 | 2 | 5 | 恒流充电 | 02:01:00 | 08:58:53 | 0.152 | 2.357 | 0.3066 | 675.84 | 0.3066 | 675.84 | 0 | 0 | 0.0006981 | 1539.09 | 0.0006981 | 1539.09 | 0 | 0 | 2023-05-11 11:32:02 | 0.0003583 | 2.5336 | 5585.4399 | 0 | 关闭
1267 | 2 | 5 | 恒流充电 | 02:01:30 | 08:59:23 | 0.152 | 2.3573 | 0.3078 | 678.63 | 0.3078 | 678.63 | 0 | 0 | 0.0007011 | 1545.67 | 0.0007011 | 1545.67 | 0 | 0 | 2023-05-11 11:32:32 | 0.0003583 | 4.2226 | 9309.0666 | 0 | 关闭
1268 | 2 | 5 | 恒流充电 | 02:02:00 | 08:59:53 | 0.152 | 2.3579 | 0.3091 | 681.43 | 0.3091 | 681.43 | 0 | 0 | 0.0007041 | 1552.26 | 0.0007041 | 1552.26 | 0 | 0 | 2023-05-11 11:33:02 | 0.0003584 | 2.1113 | 4654.6149 | 0 | 关闭
1269 | 2 | 5 | 恒流充电 | 02:02:30 | 09:00:23 | 0.152 | 2.3583 | 0.3104 | 684.22 | 0.3104 | 684.22 | 0 | 0 | 0.0007071 | 1558.84 | 0.0007071 | 1558.84 | 0 | 0 | 2023-05-11 11:33:32 | 0.0003585 | 3.1668 | 6981.555 | 0 | 关闭
1270 | 2 | 5 | 恒流充电 | 02:03:00 | 09:00:53 | 0.152 | 2.3587 | 0.3116 | 687.01 | 0.3116 | 687.01 | 0 | 0 | 0.0007101 | 1565.43 | 0.0007101 | 1565.43 | 0 | 0 | 2023-05-11 11:34:02 | 0.0003585 | 3.167 | 6981.9224 | 0 | 关闭
1271 | 2 | 5 | 恒流充电 | 02:03:30 | 09:01:23 | 0.152 | 2.3593 | 0.3129 | 689.81 | 0.3129 | 689.81 | 0 | 0 | 0.0007131 | 1572.02 | 0.0007131 | 1572.02 | 0 | 0 | 2023-05-11 11:34:32 | 0.0003586 | 2.1113 | 4654.5333 | 0 | 关闭
1272 | 2 | 5 | 恒流充电 | 02:04:00 | 09:01:53 | 0.152 | 2.3597 | 0.3142 | 692.6 | 0.3142 | 692.6 | 0 | 0 | 0.0007161 | 1578.61 | 0.0007161 | 1578.61 | 0 | 0 | 2023-05-11 11:35:02 | 0.0003587 | 3.1669 | 6981.7999 | 0 | 关闭
1273 | 2 | 5 | 恒流充电 | 02:04:30 | 09:02:23 | 0.152 | 2.3602 | 0.3154 | 695.39 | 0.3154 | 695.39 | 0 | 0 | 0.000719 | 1585.2 | 0.000719 | 1585.2 | 0 | 0 | 2023-05-11 11:35:32 | 0.0003588 | 2.5336 | 5585.5379 | 0 | 关闭
1274 | 2 | 5 | 恒流充电 | 02:05:00 | 09:02:53 | 0.152 | 2.3607 | 0.3167 | 698.18 | 0.3167 | 698.18 | 0 | 0 | 0.000722 | 1591.79 | 0.000722 | 1591.79 | 0 | 0 | 2023-05-11 11:36:02 | 0.0003589 | 2.5335 | 5585.342 | 0 | 关闭
1275 | 2 | 5 | 恒流充电 | 02:05:30 | 09:03:23 | 0.152 | 2.3612 | 0.318 | 700.98 | 0.318 | 700.98 | 0 | 0 | 0.000725 | 1598.39 | 0.000725 | 1598.39 | 0 | 0 | 2023-05-11 11:36:32 | 0.0003589 | 2.5337 | 5585.7339 | 0 | 关闭
1276 | 2 | 5 | 恒流充电 | 02:06:00 | 09:03:53 | 0.152 | 2.3618 | 0.3192 | 703.77 | 0.3192 | 703.77 | 0 | 0 | 0.000728 | 1604.98 | 0.000728 | 1604.98 | 0 | 0 | 2023-05-11 11:37:02 | 0.000359 | 2.1114 | 4654.6966 | 0 | 关闭
1277 | 2 | 5 | 恒流充电 | 02:06:30 | 09:04:23 | 0.152 | 2.3623 | 0.3205 | 706.56 | 0.3205 | 706.56 | 0 | 0 | 0.000731 | 1611.58 | 0.000731 | 1611.58 | 0 | 0 | 2023-05-11 11:37:32 | 0.0003591 | 2.5336 | 5585.4399 | 0 | 关闭
1278 | 2 | 5 | 恒流充电 | 02:07:00 | 09:04:53 | 0.152 | 2.3628 | 0.3218 | 709.35 | 0.3218 | 709.35 | 0 | 0 | 0.000734 | 1618.17 | 0.000734 | 1618.17 | 0 | 0 | 2023-05-11 11:38:02 | 0.0003592 | 2.5336 | 5585.4399 | 0 | 关闭
1279 | 2 | 5 | 恒流充电 | 02:07:30 | 09:05:23 | 0.152 | 2.3633 | 0.323 | 712.15 | 0.323 | 712.15 | 0 | 0 | 0.000737 | 1624.77 | 0.000737 | 1624.77 | 0 | 0 | 2023-05-11 11:38:32 | 0.0003593 | 2.5337 | 5585.8319 | 0 | 关闭
1280 | 2 | 5 | 恒流充电 | 02:08:00 | 09:05:53 | 0.152 | 2.3639 | 0.3243 | 714.94 | 0.3243 | 714.94 | 0 | 0 | 0.00074 | 1631.38 | 0.00074 | 1631.38 | 0 | 0 | 2023-05-11 11:39:02 | 0.0003594 | 2.1114 | 4654.6966 | 0 | 关闭
1281 | 2 | 5 | 恒流充电 | 02:08:30 | 09:06:23 | 0.152 | 2.3645 | 0.3256 | 717.73 | 0.3256 | 717.73 | 0 | 0 | 0.000743 | 1637.98 | 0.000743 | 1637.98 | 0 | 0 | 2023-05-11 11:39:32 | 0.0003595 | 2.1114 | 4654.7782 | 0 | 关闭
1282 | 2 | 5 | 恒流充电 | 02:09:00 | 09:06:53 | 0.152 | 2.3653 | 0.3268 | 720.53 | 0.3268 | 720.53 | 0 | 0 | 0.000746 | 1644.58 | 0.000746 | 1644.58 | 0 | 0 | 2023-05-11 11:40:02 | 0.0003596 | 1.5835 | 3491.0224 | 0 | 关闭
1283 | 2 | 5 | 恒流充电 | 02:09:30 | 09:07:23 | 0.152 | 2.3658 | 0.3281 | 723.32 | 0.3281 | 723.32 | 0 | 0 | 0.000749 | 1651.19 | 0.000749 | 1651.19 | 0 | 0 | 2023-05-11 11:40:32 | 0.0003596 | 2.5336 | 5585.6359 | 0 | 关闭
1284 | 2 | 5 | 恒流充电 | 02:10:00 | 09:07:53 | 0.152 | 2.3665 | 0.3294 | 726.11 | 0.3294 | 726.11 | 0 | 0 | 0.000752 | 1657.8 | 0.000752 | 1657.8 | 0 | 0 | 2023-05-11 11:41:02 | 0.0003598 | 1.8097 | 3989.6 | 0 | 关闭
1285 | 2 | 5 | 恒流充电 | 02:10:30 | 09:08:23 | 0.152 | 2.3672 | 0.3306 | 728.9 | 0.3306 | 728.9 | 0 | 0 | 0.000755 | 1664.41 | 0.000755 | 1664.41 | 0 | 0 | 2023-05-11 11:41:32 | 0.0003599 | 1.8097 | 3989.7399 | 0 | 关闭
1286 | 2 | 5 | 恒流充电 | 02:11:00 | 09:08:53 | 0.152 | 2.3679 | 0.3319 | 731.7 | 0.3319 | 731.7 | 0 | 0 | 0.000758 | 1671.02 | 0.000758 | 1671.02 | 0 | 0 | 2023-05-11 11:42:02 | 0.0003599 | 1.8097 | 3989.7399 | 0 | 关闭
1287 | 2 | 5 | 恒流充电 | 02:11:30 | 09:09:23 | 0.152 | 2.3687 | 0.3332 | 734.49 | 0.3332 | 734.49 | 0 | 0 | 0.000761 | 1677.63 | 0.000761 | 1677.63 | 0 | 0 | 2023-05-11 11:42:32 | 0.0003601 | 1.5835 | 3490.9612 | 0 | 关闭
1288 | 2 | 5 | 恒流充电 | 02:12:00 | 09:09:53 | 0.152 | 2.3694 | 0.3344 | 737.28 | 0.3344 | 737.28 | 0 | 0 | 0.000764 | 1684.25 | 0.000764 | 1684.25 | 0 | 0 | 2023-05-11 11:43:02 | 0.0003602 | 1.8097 | 3989.53 | 0 | 关闭
1289 | 2 | 5 | 恒流充电 | 02:12:30 | 09:10:23 | 0.152 | 2.3701 | 0.3357 | 740.08 | 0.3357 | 740.08 | 0 | 0 | 0.000767 | 1690.87 | 0.000767 | 1690.87 | 0 | 0 | 2023-05-11 11:43:32 | 0.0003603 | 1.8097 | 3989.6 | 0 | 关闭
1290 | 2 | 5 | 恒流充电 | 02:13:00 | 09:10:53 | 0.152 | 2.371 | 0.337 | 742.87 | 0.337 | 742.87 | 0 | 0 | 0.00077 | 1697.49 | 0.00077 | 1697.49 | 0 | 0 | 2023-05-11 11:44:02 | 0.0003604 | 1.4076 | 3103.1311 | 0 | 关闭
1291 | 2 | 5 | 恒流充电 | 02:13:30 | 09:11:23 | 0.152 | 2.3719 | 0.3382 | 745.66 | 0.3382 | 745.66 | 0 | 0 | 0.000773 | 1704.11 | 0.000773 | 1704.11 | 0 | 0 | 2023-05-11 11:44:32 | 0.0003606 | 1.4076 | 3103.0766 | 0 | 关闭
1292 | 2 | 5 | 恒流充电 | 02:14:00 | 09:11:53 | 0.152 | 2.3727 | 0.3395 | 748.45 | 0.3395 | 748.45 | 0 | 0 | 0.000776 | 1710.74 | 0.000776 | 1710.74 | 0 | 0 | 2023-05-11 11:45:02 | 0.0003607 | 1.5836 | 3491.0837 | 0 | 关闭
1293 | 2 | 5 | 恒流充电 | 02:14:30 | 09:12:23 | 0.152 | 2.3736 | 0.3408 | 751.25 | 0.3408 | 751.25 | 0 | 0 | 0.000779 | 1717.37 | 0.000779 | 1717.37 | 0 | 0 | 2023-05-11 11:45:32 | 0.0003608 | 1.4075 | 3102.9678 | 0 | 关闭
1294 | 2 | 5 | 恒流充电 | 02:15:00 | 09:12:53 | 0.152 | 2.3745 | 0.342 | 754.04 | 0.342 | 754.04 | 0 | 0 | 0.000782 | 1723.99 | 0.000782 | 1723.99 | 0 | 0 | 2023-05-11 11:46:02 | 0.000361 | 1.4075 | 3103.0222 | 0 | 关闭
1295 | 2 | 5 | 恒流充电 | 02:15:30 | 09:13:23 | 0.152 | 2.3754 | 0.3433 | 756.83 | 0.3433 | 756.83 | 0 | 0 | 0.000785 | 1730.63 | 0.000785 | 1730.63 | 0 | 0 | 2023-05-11 11:46:32 | 0.0003611 | 1.4076 | 3103.1855 | 0 | 关闭
1296 | 2 | 5 | 恒流充电 | 02:16:00 | 09:13:53 | 0.152 | 2.3764 | 0.3446 | 759.63 | 0.3446 | 759.63 | 0 | 0 | 0.000788 | 1737.26 | 0.000788 | 1737.26 | 0 | 0 | 2023-05-11 11:47:02 | 0.0003613 | 1.2668 | 2792.769 | 0 | 关闭
1297 | 2 | 5 | 恒流充电 | 02:16:30 | 09:14:23 | 0.152 | 2.3774 | 0.3458 | 762.42 | 0.3458 | 762.42 | 0 | 0 | 0.000791 | 1743.9 | 0.000791 | 1743.9 | 0 | 0 | 2023-05-11 11:47:32 | 0.0003614 | 1.2668 | 2792.72 | 0 | 关闭
1298 | 2 | 5 | 恒流充电 | 02:17:00 | 09:14:53 | 0.152 | 2.3786 | 0.3471 | 765.21 | 0.3471 | 765.21 | 0 | 0 | 0.000794 | 1750.54 | 0.000794 | 1750.54 | 0 | 0 | 2023-05-11 11:48:02 | 0.0003616 | 1.0557 | 2327.3891 | 0 | 关闭
1299 | 2 | 5 | 恒流充电 | 02:17:30 | 09:15:23 | 0.152 | 2.3797 | 0.3484 | 768 | 0.3484 | 768 | 0 | 0 | 0.0007971 | 1757.19 | 0.0007971 | 1757.19 | 0 | 0 | 2023-05-11 11:48:32 | 0.0003618 | 1.1517 | 2538.9254 | 0 | 关闭
1300 | 2 | 5 | 恒流充电 | 02:18:00 | 09:15:53 | 0.152 | 2.381 | 0.3496 | 770.8 | 0.3496 | 770.8 | 0 | 0 | 0.0008001 | 1763.83 | 0.0008001 | 1763.83 | 0 | 0 | 2023-05-11 11:49:02 | 0.000362 | 0.9745 | 2148.3215 | 0 | 关闭
1301 | 2 | 5 | 恒流充电 | 02:18:30 | 09:16:23 | 0.152 | 2.3823 | 0.3509 | 773.59 | 0.3509 | 773.59 | 0 | 0 | 0.0008031 | 1770.49 | 0.0008031 | 1770.49 | 0 | 0 | 2023-05-11 11:49:32 | 0.0003621 | 0.9745 | 2148.3215 | 0 | 关闭
1302 | 2 | 5 | 恒流充电 | 02:19:00 | 09:16:53 | 0.152 | 2.3837 | 0.3522 | 776.38 | 0.3522 | 776.38 | 0 | 0 | 0.0008061 | 1777.14 | 0.0008061 | 1777.14 | 0 | 0 | 2023-05-11 11:50:02 | 0.0003624 | 0.9048 | 1994.8 | 0 | 关闭
1303 | 2 | 5 | 恒流充电 | 02:19:30 | 09:17:23 | 0.152 | 2.3853 | 0.3534 | 779.17 | 0.3534 | 779.17 | 0 | 0 | 0.0008091 | 1783.8 | 0.0008091 | 1783.8 | 0 | 0 | 2023-05-11 11:50:32 | 0.0003626 | 0.7918 | 1745.5112 | 0 | 关闭
1304 | 2 | 5 | 恒流充电 | 02:20:00 | 09:17:53 | 0.152 | 2.387 | 0.3547 | 781.97 | 0.3547 | 781.97 | 0 | 0 | 0.0008122 | 1790.47 | 0.0008122 | 1790.47 | 0 | 0 | 2023-05-11 11:51:02 | 0.0003629 | 0.7452 | 1642.8341 | 0 | 关闭
1305 | 2 | 5 | 恒流充电 | 02:20:30 | 09:18:23 | 0.152 | 2.389 | 0.356 | 784.76 | 0.356 | 784.76 | 0 | 0 | 0.0008152 | 1797.13 | 0.0008152 | 1797.13 | 0 | 0 | 2023-05-11 11:51:32 | 0.0003631 | 0.6334 | 1396.36 | 0 | 关闭
1306 | 2 | 5 | 恒流充电 | 02:21:00 | 09:18:53 | 0.152 | 2.3909 | 0.3572 | 787.55 | 0.3572 | 787.55 | 0 | 0 | 0.0008182 | 1803.81 | 0.0008182 | 1803.81 | 0 | 0 | 2023-05-11 11:52:02 | 0.0003635 | 0.6667 | 1469.9042 | 0 | 关闭
1307 | 2 | 5 | 恒流充电 | 02:21:30 | 09:19:23 | 0.152 | 2.3931 | 0.3585 | 790.35 | 0.3585 | 790.35 | 0 | 0 | 0.0008212 | 1810.49 | 0.0008212 | 1810.49 | 0 | 0 | 2023-05-11 11:52:32 | 0.0003638 | 0.5758 | 1269.4627 | 0 | 关闭
1308 | 2 | 5 | 恒流充电 | 02:22:00 | 09:19:53 | 0.152 | 2.3956 | 0.3598 | 793.14 | 0.3598 | 793.14 | 0 | 0 | 0.0008243 | 1817.18 | 0.0008243 | 1817.18 | 0 | 0 | 2023-05-11 11:53:02 | 0.0003642 | 0.5067 | 1117.088 | 0 | 关闭
1309 | 2 | 5 | 恒流充电 | 02:22:30 | 09:20:23 | 0.152 | 2.3983 | 0.361 | 795.93 | 0.361 | 795.93 | 0 | 0 | 0.0008273 | 1823.87 | 0.0008273 | 1823.87 | 0 | 0 | 2023-05-11 11:53:32 | 0.0003646 | 0.4692 | 1034.377 | 0 | 关闭
1310 | 2 | 5 | 恒流充电 | 02:23:00 | 09:20:53 | 0.152 | 2.4015 | 0.3623 | 798.72 | 0.3623 | 798.72 | 0 | 0 | 0.0008303 | 1830.57 | 0.0008303 | 1830.57 | 0 | 0 | 2023-05-11 11:54:02 | 0.0003651 | 0.3959 | 872.7097 | 0 | 关闭
1311 | 2 | 5 | 恒流充电 | 02:23:30 | 09:21:23 | 0.152 | 2.4051 | 0.3636 | 801.52 | 0.3636 | 801.52 | 0 | 0 | 0.0008334 | 1837.28 | 0.0008334 | 1837.28 | 0 | 0 | 2023-05-11 11:54:32 | 0.0003656 | 0.3519 | 775.7828 | 0 | 关闭
1312 | 2 | 5 | 恒流充电 | 02:24:00 | 09:21:53 | 0.152 | 2.4093 | 0.3648 | 804.31 | 0.3648 | 804.31 | 0 | 0 | 0.0008364 | 1844.01 | 0.0008364 | 1844.01 | 0 | 0 | 2023-05-11 11:55:02 | 0.0003662 | 0.3016 | 664.9333 | 0 | 关闭
1313 | 2 | 5 | 恒流充电 | 02:24:30 | 09:22:23 | 0.152 | 2.4145 | 0.3661 | 807.1 | 0.3661 | 807.1 | 0 | 0 | 0.0008395 | 1850.74 | 0.0008395 | 1850.74 | 0 | 0 | 2023-05-11 11:55:32 | 0.000367 | 0.2436 | 537.0615 | 0 | 关闭
1314 | 2 | 5 | 恒流充电 | 02:25:00 | 09:22:53 | 0.152 | 2.421 | 0.3674 | 809.9 | 0.3674 | 809.9 | 0 | 0 | 0.0008426 | 1857.49 | 0.0008426 | 1857.49 | 0 | 0 | 2023-05-11 11:56:02 | 0.000368 | 0.1949 | 429.6643 | 0 | 关闭
1315 | 2 | 5 | 恒流充电 | 02:25:30 | 09:23:23 | 0.152 | 2.4297 | 0.3686 | 812.69 | 0.3686 | 812.69 | 0 | 0 | 0.0008456 | 1864.27 | 0.0008456 | 1864.27 | 0 | 0 | 2023-05-11 11:56:32 | 0.0003693 | 0.1456 | 320.9967 | 0 | 关闭
1316 | 2 | 5 | 恒流充电 | 02:25:54 | 09:23:47 | 0.152 | 2.4397 | 0.3697 | 814.94 | 0.3697 | 814.94 | 0 | 0 | 0.0008481 | 1869.75 | 0.0008481 | 1869.75 | 0 | 0 | 2023-05-11 11:56:56 | 0.0003709 | 0.1022 | 225.2792 | 0 | 关闭
1317 | 2 | 5 | 恒流充电 | 02:26:00 | 09:23:53 | 0.152 | 2.4428 | 0.3699 | 815.48 | 0.3699 | 815.48 | 0 | 0 | 0.0008487 | 1871.07 | 0.0008487 | 1871.07 | 0 | 0 | 2023-05-11 11:57:02 | 0.0003713 | 0.079 | 174.1702 | 0 | 关闭
1318 | 2 | 5 | 恒流充电 | 02:26:15 | 09:24:08 | 0.152 | 2.4528 | 0.3705 | 816.88 | 0.3705 | 816.88 | 0 | 0 | 0.0008503 | 1874.49 | 0.0008503 | 1874.49 | 0 | 0 | 2023-05-11 11:57:17 | 0.0003729 | 0.0633 | 139.6433 | 0 | 关闭
1319 | 2 | 5 | 恒流充电 | 02:26:25 | 09:24:19 | 0.152 | 2.4628 | 0.371 | 817.89 | 0.371 | 817.89 | 0 | 0 | 0.0008514 | 1876.98 | 0.0008514 | 1876.98 | 0 | 0 | 2023-05-11 11:57:28 | 0.0003744 | 0.046 | 101.4697 | 0 | 关闭
1320 | 2 | 5 | 恒流充电 | 02:26:30 | 09:24:23 | 0.152 | 2.4674 | 0.3712 | 818.27 | 0.3712 | 818.27 | 0 | 0 | 0.0008518 | 1877.92 | 0.0008518 | 1877.92 | 0 | 0 | 2023-05-11 11:57:32 | 0.0003751 | 0.0376 | 82.9755 | 0 | 关闭
1321 | 2 | 5 | 恒流充电 | 02:26:37 | 09:24:31 | 0.152 | 2.4774 | 0.3715 | 818.99 | 0.3715 | 818.99 | 0 | 0 | 0.0008526 | 1879.69 | 0.0008526 | 1879.69 | 0 | 0 | 2023-05-11 11:57:39 | 0.0003766 | 0.0325 | 71.6833 | 0 | 关闭
1322 | 2 | 5 | 恒流充电 | 02:26:44 | 09:24:38 | 0.152 | 2.4874 | 0.3718 | 819.61 | 0.3718 | 819.61 | 0 | 0 | 0.0008533 | 1881.24 | 0.0008533 | 1881.24 | 0 | 0 | 2023-05-11 11:57:46 | 0.0003781 | 0.0283 | 62.3653 | 0 | 关闭
1323 | 2 | 5 | 恒流充电 | 02:26:50 | 09:24:44 | 0.152 | 2.4975 | 0.372 | 820.21 | 0.372 | 820.21 | 0 | 0 | 0.000854 | 1882.73 | 0.000854 | 1882.73 | 0 | 0 | 2023-05-11 11:57:52 | 0.0003796 | 0.0268 | 58.9878 | 0 | 关闭
1324 | 2 | 5 | 恒流充电 | 02:26:57 | 09:24:51 | 0.152 | 2.5076 | 0.3723 | 820.82 | 0.3723 | 820.82 | 0 | 0 | 0.0008547 | 1884.26 | 0.0008547 | 1884.26 | 0 | 0 | 2023-05-11 11:57:59 | 0.0003812 | 0.0276 | 60.8359 | 0 | 关闭
1325 | 2 | 5 | 恒流充电 | 02:27:00 | 09:24:53 | 0.152 | 2.5117 | 0.3724 | 821.07 | 0.3724 | 821.07 | 0 | 0 | 0.000855 | 1884.87 | 0.000855 | 1884.87 | 0 | 0 | 2023-05-11 11:58:02 | 0.0003818 | 0.0268 | 59.0279 | 0 | 关闭
1326 | 2 | 5 | 恒流充电 | 02:27:06 | 09:24:59 | 0.152 | 2.5218 | 0.3727 | 821.65 | 0.3727 | 821.65 | 0 | 0 | 0.0008556 | 1886.35 | 0.0008556 | 1886.35 | 0 | 0 | 2023-05-11 11:58:08 | 0.0003834 | 0.0263 | 58.0711 | 0 | 关闭
1327 | 2 | 5 | 恒流充电 | 02:27:12 | 09:25:06 | 0.152 | 2.5319 | 0.373 | 822.22 | 0.373 | 822.22 | 0 | 0 | 0.0008563 | 1887.78 | 0.0008563 | 1887.78 | 0 | 0 | 2023-05-11 11:58:14 | 0.0003849 | 0.0255 | 56.2278 | 0 | 关闭
1328 | 2 | 5 | 恒流充电 | 02:27:18 | 09:25:11 | 0.152 | 2.5419 | 0.3732 | 822.77 | 0.3732 | 822.77 | 0 | 0 | 0.0008569 | 1889.18 | 0.0008569 | 1889.18 | 0 | 0 | 2023-05-11 11:58:20 | 0.0003864 | 0.0249 | 54.9187 | 0 | 关闭
1329 | 2 | 5 | 恒流充电 | 02:27:24 | 09:25:17 | 0.152 | 2.5519 | 0.3734 | 823.3 | 0.3734 | 823.3 | 0 | 0 | 0.0008575 | 1890.53 | 0.0008575 | 1890.53 | 0 | 0 | 2023-05-11 11:58:26 | 0.0003879 | 0.0241 | 53.0668 | 0 | 关闭
1330 | 2 | 5 | 恒流充电 | 02:27:29 | 09:25:23 | 0.152 | 2.5619 | 0.3737 | 823.82 | 0.3737 | 823.82 | 0 | 0 | 0.0008581 | 1891.86 | 0.0008581 | 1891.86 | 0 | 0 | 2023-05-11 11:58:31 | 0.0003895 | 0.0236 | 52.136 | 0 | 关闭
1331 | 2 | 5 | 恒流充电 | 02:27:30 | 09:25:23 | 0.152 | 2.5627 | 0.3737 | 823.86 | 0.3737 | 823.86 | 0 | 0 | 0.0008582 | 1891.96 | 0.0008582 | 1891.96 | 0 | 0 | 2023-05-11 11:58:32 | 0.0003896 | 0.0211 | 46.5413 | 0 | 关闭
1332 | 2 | 5 | 恒流充电 | 02:27:35 | 09:25:28 | 0.152 | 2.5727 | 0.3739 | 824.35 | 0.3739 | 824.35 | 0 | 0 | 0.0008588 | 1893.22 | 0.0008588 | 1893.22 | 0 | 0 | 2023-05-11 11:58:37 | 0.0003911 | 0.0224 | 49.3337 | 0 | 关闭
1333 | 2 | 5 | 恒流充电 | 02:27:40 | 09:25:34 | 0.152 | 2.5827 | 0.3742 | 824.85 | 0.3742 | 824.85 | 0 | 0 | 0.0008593 | 1894.49 | 0.0008593 | 1894.49 | 0 | 0 | 2023-05-11 11:58:42 | 0.0003926 | 0.0224 | 49.3337 | 0 | 关闭
1334 | 2 | 5 | 恒流充电 | 02:27:45 | 09:25:39 | 0.152 | 2.5927 | 0.3744 | 825.34 | 0.3744 | 825.34 | 0 | 0 | 0.0008599 | 1895.77 | 0.0008599 | 1895.77 | 0 | 0 | 2023-05-11 11:58:48 | 0.0003941 | 0.0224 | 49.3337 | 0 | 关闭
1335 | 2 | 5 | 恒流充电 | 02:27:51 | 09:25:44 | 0.152 | 2.6027 | 0.3746 | 825.82 | 0.3746 | 825.82 | 0 | 0 | 0.0008605 | 1897.03 | 0.0008605 | 1897.03 | 0 | 0 | 2023-05-11 11:58:53 | 0.0003956 | 0.022 | 48.4225 | 0 | 关闭
1336 | 2 | 5 | 恒流充电 | 02:27:56 | 09:25:50 | 0.152 | 2.6129 | 0.3748 | 826.32 | 0.3748 | 826.32 | 0 | 0 | 0.0008611 | 1898.32 | 0.0008611 | 1898.32 | 0 | 0 | 2023-05-11 11:58:58 | 0.0003972 | 0.0219 | 48.3664 | 0 | 关闭
1337 | 2 | 5 | 恒流充电 | 02:28:00 | 09:25:53 | 0.152 | 2.6198 | 0.375 | 826.65 | 0.375 | 826.65 | 0 | 0 | 0.0008615 | 1899.19 | 0.0008615 | 1899.19 | 0 | 0 | 2023-05-11 11:59:02 | 0.0003983 | 0.022 | 48.5648 | 0 | 关闭
1338 | 2 | 5 | 恒流充电 | 02:28:05 | 09:25:58 | 0.152 | 2.6298 | 0.3752 | 827.14 | 0.3752 | 827.14 | 0 | 0 | 0.000862 | 1900.46 | 0.000862 | 1900.46 | 0 | 0 | 2023-05-11 11:59:07 | 0.0003998 | 0.022 | 48.4029 | 0 | 关闭
1339 | 2 | 5 | 恒流充电 | 02:28:10 | 09:26:04 | 0.152 | 2.64 | 0.3754 | 827.63 | 0.3754 | 827.63 | 0 | 0 | 0.0008626 | 1901.76 | 0.0008626 | 1901.76 | 0 | 0 | 2023-05-11 11:59:12 | 0.0004013 | 0.0219 | 48.376 | 0 | 关闭
1340 | 2 | 5 | 恒流充电 | 02:28:15 | 09:26:09 | 0.152 | 2.6501 | 0.3756 | 828.11 | 0.3756 | 828.11 | 0 | 0 | 0.0008632 | 1903.04 | 0.0008632 | 1903.04 | 0 | 0 | 2023-05-11 11:59:17 | 0.0004028 | 0.0217 | 47.9334 | 0 | 关闭
1341 | 2 | 5 | 恒流充电 | 02:28:21 | 09:26:14 | 0.152 | 2.6602 | 0.3759 | 828.61 | 0.3759 | 828.61 | 0 | 0 | 0.0008638 | 1904.35 | 0.0008638 | 1904.35 | 0 | 0 | 2023-05-11 11:59:23 | 0.0004044 | 0.0222 | 48.8453 | 0 | 关闭
1342 | 2 | 5 | 恒流充电 | 02:28:26 | 09:26:19 | 0.152 | 2.6703 | 0.3761 | 829.1 | 0.3761 | 829.1 | 0 | 0 | 0.0008644 | 1905.67 | 0.0008644 | 1905.67 | 0 | 0 | 2023-05-11 11:59:28 | 0.0004059 | 0.0222 | 48.8453 | 0 | 关闭
1343 | 2 | 5 | 恒流充电 | 02:28:30 | 09:26:23 | 0.152 | 2.6772 | 0.3762 | 829.44 | 0.3762 | 829.44 | 0 | 0 | 0.0008648 | 1906.59 | 0.0008648 | 1906.59 | 0 | 0 | 2023-05-11 11:59:32 | 0.000407 | 0.0226 | 49.9138 | 0 | 关闭
1344 | 2 | 5 | 恒流充电 | 02:28:35 | 09:26:29 | 0.152 | 2.6872 | 0.3765 | 829.96 | 0.3765 | 829.96 | 0 | 0 | 0.0008655 | 1907.96 | 0.0008655 | 1907.96 | 0 | 0 | 2023-05-11 11:59:37 | 0.0004085 | 0.0232 | 51.2052 | 0 | 关闭
1345 | 2 | 5 | 恒流充电 | 02:28:41 | 09:26:34 | 0.152 | 2.6972 | 0.3767 | 830.48 | 0.3767 | 830.48 | 0 | 0 | 0.0008661 | 1909.37 | 0.0008661 | 1909.37 | 0 | 0 | 2023-05-11 11:59:43 | 0.00041 | 0.0236 | 52.136 | 0 | 关闭
1346 | 2 | 5 | 恒流充电 | 02:28:47 | 09:26:40 | 0.152 | 2.7073 | 0.377 | 831.03 | 0.377 | 831.03 | 0 | 0 | 0.0008668 | 1910.85 | 0.0008668 | 1910.85 | 0 | 0 | 2023-05-11 11:59:49 | 0.0004115 | 0.0247 | 54.3749 | 0 | 关闭
1347 | 2 | 5 | 恒流充电 | 02:28:53 | 09:26:46 | 0.152 | 2.7174 | 0.3772 | 831.6 | 0.3772 | 831.6 | 0 | 0 | 0.0008675 | 1912.42 | 0.0008675 | 1912.42 | 0 | 0 | 2023-05-11 11:59:55 | 0.0004131 | 0.0259 | 57.1495 | 0 | 关闭
1348 | 2 | 5 | 恒流充电 | 02:28:59 | 09:26:53 | 0.152 | 2.7275 | 0.3775 | 832.2 | 0.3775 | 832.2 | 0 | 0 | 0.0008682 | 1914.04 | 0.0008682 | 1914.04 | 0 | 0 | 2023-05-11 12:00:01 | 0.0004146 | 0.0268 | 58.9927 | 0 | 关闭
1349 | 2 | 5 | 恒流充电 | 02:29:00 | 09:26:53 | 0.152 | 2.7281 | 0.3775 | 832.24 | 0.3775 | 832.24 | 0 | 0 | 0.0008683 | 1914.14 | 0.0008683 | 1914.14 | 0 | 0 | 2023-05-11 12:00:02 | 0.0004147 | 0.0281 | 62.055 | 0 | 关闭
1350 | 2 | 5 | 恒流充电 | 02:29:06 | 09:27:00 | 0.152 | 2.7381 | 0.3778 | 832.85 | 0.3778 | 832.85 | 0 | 0 | 0.000869 | 1915.82 | 0.000869 | 1915.82 | 0 | 0 | 2023-05-11 12:00:08 | 0.0004163 | 0.0279 | 61.4345 | 0 | 关闭
1351 | 2 | 5 | 恒流充电 | 02:29:13 | 09:27:07 | 0.152 | 2.7482 | 0.3781 | 833.5 | 0.3781 | 833.5 | 0 | 0 | 0.0008698 | 1917.61 | 0.0008698 | 1917.61 | 0 | 0 | 2023-05-11 12:00:15 | 0.0004178 | 0.0293 | 64.5223 | 0 | 关闭
1352 | 2 | 5 | 恒流充电 | 02:29:21 | 09:27:14 | 0.152 | 2.7582 | 0.3784 | 834.19 | 0.3784 | 834.19 | 0 | 0 | 0.0008707 | 1919.5 | 0.0008707 | 1919.5 | 0 | 0 | 2023-05-11 12:00:23 | 0.0004193 | 0.0312 | 68.8908 | 0 | 关闭
1353 | 2 | 5 | 恒流充电 | 02:29:28 | 09:27:22 | 0.152 | 2.7683 | 0.3787 | 834.91 | 0.3787 | 834.91 | 0 | 0 | 0.0008716 | 1921.48 | 0.0008716 | 1921.48 | 0 | 0 | 2023-05-11 12:00:30 | 0.0004208 | 0.0322 | 70.9736 | 0 | 关闭
1354 | 2 | 5 | 恒流充电 | 02:29:30 | 09:27:23 | 0.152 | 2.7698 | 0.3788 | 835.03 | 0.3788 | 835.03 | 0 | 0 | 0.0008717 | 1921.82 | 0.0008717 | 1921.82 | 0 | 0 | 2023-05-11 12:00:32 | 0.000421 | 0.0366 | 80.6715 | 0 | 关闭
1355 | 2 | 5 | 恒流充电 | 02:29:38 | 09:27:31 | 0.152 | 2.7798 | 0.3791 | 835.78 | 0.3791 | 835.78 | 0 | 0 | 0.0008727 | 1923.91 | 0.0008727 | 1923.91 | 0 | 0 | 2023-05-11 12:00:40 | 0.0004226 | 0.0342 | 75.4066 | 0 | 关闭
1356 | 2 | 5 | 恒流充电 | 02:29:46 | 09:27:40 | 0.152 | 2.7898 | 0.3795 | 836.58 | 0.3795 | 836.58 | 0 | 0 | 0.0008737 | 1926.12 | 0.0008737 | 1926.12 | 0 | 0 | 2023-05-11 12:00:48 | 0.0004241 | 0.0359 | 79.1201 | 0 | 关闭
1357 | 2 | 5 | 恒流充电 | 02:29:55 | 09:27:49 | 0.152 | 2.7998 | 0.3799 | 837.41 | 0.3799 | 837.41 | 0 | 0 | 0.0008747 | 1928.46 | 0.0008747 | 1928.46 | 0 | 0 | 2023-05-11 12:00:57 | 0.0004256 | 0.038 | 83.784 | 0 | 关闭
1358 | 2 | 5 | 恒流充电 | 02:29:55 | 09:27:49 | 0.152 | 2.8 | 0.3799 | 837.42 | 0.3799 | 837.42 | 0 | 0 | 0.0008748 | 1928.48 | 0.0008748 | 1928.48 | 0 | 0 | 2023-05-11 12:00:57 | 0.0004256 | 0.0211 | 46.5413 | 0 | 关闭
1359 | 3 | 2 | 搁置 | 00:00:00 | 09:27:49 | 0 | 2.7913 | 0 | 0 | 0 | 0 | 0 | 0 | 0 | 0 | 0 | 0 | 0 | 0 | 2023-05-11 12:00:58 | 0 | 0 | 0 | 0 | 关闭
1360 | 3 | 2 | 搁置 | 00:00:00 | 09:27:49 | 0 | 2.7776 | 0 | 0 | 0 | 0 | 0 | 0 | 0 | 0 | 0 | 0 | 0 | 0 | 2023-05-11 12:00:58 | 0 | 0 | 0 | 0 | 关闭
1361 | 3 | 2 | 搁置 | 00:00:00 | 09:27:50 | 0 | 2.7659 | 0 | 0 | 0 | 0 | 0 | 0 | 0 | 0 | 0 | 0 | 0 | 0 | 2023-05-11 12:00:58 | 0 | 0 | 0 | 0 | 关闭
1362 | 3 | 2 | 搁置 | 00:00:01 | 09:27:50 | 0 | 2.7548 | 0 | 0 | 0 | 0 | 0 | 0 | 0 | 0 | 0 | 0 | 0 | 0 | 2023-05-11 12:00:59 | 0 | 0 | 0 | 0 | 关闭
1363 | 3 | 2 | 搁置 | 00:00:01 | 09:27:50 | 0 | 2.7428 | 0 | 0 | 0 | 0 | 0 | 0 | 0 | 0 | 0 | 0 | 0 | 0 | 2023-05-11 12:00:59 | 0 | 0 | 0 | 0 | 关闭
1364 | 3 | 2 | 搁置 | 00:00:01 | 09:27:51 | 0 | 2.7311 | 0 | 0 | 0 | 0 | 0 | 0 | 0 | 0 | 0 | 0 | 0 | 0 | 2023-05-11 12:00:59 | 0 | 0 | 0 | 0 | 关闭
1365 | 3 | 2 | 搁置 | 00:00:02 | 09:27:51 | 0 | 2.7189 | 0 | 0 | 0 | 0 | 0 | 0 | 0 | 0 | 0 | 0 | 0 | 0 | 2023-05-11 12:01:00 | 0 | 0 | 0 | 0 | 关闭
1366 | 3 | 2 | 搁置 | 00:00:02 | 09:27:52 | 0 | 2.7069 | 0 | 0 | 0 | 0 | 0 | 0 | 0 | 0 | 0 | 0 | 0 | 0 | 2023-05-11 12:01:00 | 0 | 0 | 0 | 0 | 关闭
1367 | 3 | 2 | 搁置 | 00:00:03 | 09:27:52 | 0 | 2.6956 | 0 | 0 | 0 | 0 | 0 | 0 | 0 | 0 | 0 | 0 | 0 | 0 | 2023-05-11 12:01:01 | 0 | 0 | 0 | 0 | 关闭
1368 | 3 | 2 | 搁置 | 00:00:04 | 09:27:53 | 0 | 2.6834 | 0 | 0 | 0 | 0 | 0 | 0 | 0 | 0 | 0 | 0 | 0 | 0 | 2023-05-11 12:01:02 | 0 | 0 | 0 | 0 | 关闭
1369 | 3 | 2 | 搁置 | 00:00:04 | 09:27:53 | 0 | 2.6726 | 0 | 0 | 0 | 0 | 0 | 0 | 0 | 0 | 0 | 0 | 0 | 0 | 2023-05-11 12:01:02 | 0 | 0 | 0 | 0 | 关闭
1370 | 3 | 2 | 搁置 | 00:00:05 | 09:27:54 | 0 | 2.6619 | 0 | 0 | 0 | 0 | 0 | 0 | 0 | 0 | 0 | 0 | 0 | 0 | 2023-05-11 12:01:03 | 0 | 0 | 0 | 0 | 关闭
1371 | 3 | 2 | 搁置 | 00:00:05 | 09:27:55 | 0 | 2.6519 | 0 | 0 | 0 | 0 | 0 | 0 | 0 | 0 | 0 | 0 | 0 | 0 | 2023-05-11 12:01:03 | 0 | 0 | 0 | 0 | 关闭
1372 | 3 | 2 | 搁置 | 00:00:06 | 09:27:55 | 0 | 2.6411 | 0 | 0 | 0 | 0 | 0 | 0 | 0 | 0 | 0 | 0 | 0 | 0 | 2023-05-11 12:01:04 | 0 | 0 | 0 | 0 | 关闭
1373 | 3 | 2 | 搁置 | 00:00:07 | 09:27:56 | 0 | 2.631 | 0 | 0 | 0 | 0 | 0 | 0 | 0 | 0 | 0 | 0 | 0 | 0 | 2023-05-11 12:01:05 | 0 | 0 | 0 | 0 | 关闭
1374 | 3 | 2 | 搁置 | 00:00:08 | 09:27:57 | 0 | 2.62 | 0 | 0 | 0 | 0 | 0 | 0 | 0 | 0 | 0 | 0 | 0 | 0 | 2023-05-11 12:01:06 | 0 | 0 | 0 | 0 | 关闭
1375 | 3 | 2 | 搁置 | 00:00:08 | 09:27:58 | 0 | 2.6098 | 0 | 0 | 0 | 0 | 0 | 0 | 0 | 0 | 0 | 0 | 0 | 0 | 2023-05-11 12:01:06 | 0 | 0 | 0 | 0 | 关闭
1376 | 3 | 2 | 搁置 | 00:00:09 | 09:27:59 | 0 | 2.5991 | 0 | 0 | 0 | 0 | 0 | 0 | 0 | 0 | 0 | 0 | 0 | 0 | 2023-05-11 12:01:07 | 0 | 0 | 0 | 0 | 关闭
1377 | 3 | 2 | 搁置 | 00:00:10 | 09:27:59 | 0 | 2.5891 | 0 | 0 | 0 | 0 | 0 | 0 | 0 | 0 | 0 | 0 | 0 | 0 | 2023-05-11 12:01:08 | 0 | 0 | 0 | 0 | 关闭
1378 | 3 | 2 | 搁置 | 00:00:11 | 09:28:00 | 0 | 2.5787 | 0 | 0 | 0 | 0 | 0 | 0 | 0 | 0 | 0 | 0 | 0 | 0 | 2023-05-11 12:01:09 | 0 | 0 | 0 | 0 | 关闭
1379 | 3 | 2 | 搁置 | 00:00:12 | 09:28:02 | 0 | 2.5679 | 0 | 0 | 0 | 0 | 0 | 0 | 0 | 0 | 0 | 0 | 0 | 0 | 2023-05-11 12:01:10 | 0 | 0 | 0 | 0 | 关闭
1380 | 3 | 2 | 搁置 | 00:00:13 | 09:28:03 | 0 | 2.5577 | 0 | 0 | 0 | 0 | 0 | 0 | 0 | 0 | 0 | 0 | 0 | 0 | 2023-05-11 12:01:11 | 0 | 0 | 0 | 0 | 关闭
1381 | 3 | 2 | 搁置 | 00:00:15 | 09:28:04 | 0 | 2.5476 | 0 | 0 | 0 | 0 | 0 | 0 | 0 | 0 | 0 | 0 | 0 | 0 | 2023-05-11 12:01:13 | 0 | 0 | 0 | 0 | 关闭
1382 | 3 | 2 | 搁置 | 00:00:16 | 09:28:05 | 0 | 2.5373 | 0 | 0 | 0 | 0 | 0 | 0 | 0 | 0 | 0 | 0 | 0 | 0 | 2023-05-11 12:01:14 | 0 | 0 | 0 | 0 | 关闭
1383 | 3 | 2 | 搁置 | 00:00:17 | 09:28:07 | 0 | 2.527 | 0 | 0 | 0 | 0 | 0 | 0 | 0 | 0 | 0 | 0 | 0 | 0 | 2023-05-11 12:01:15 | 0 | 0 | 0 | 0 | 关闭
1384 | 3 | 2 | 搁置 | 00:00:19 | 09:28:08 | 0 | 2.517 | 0 | 0 | 0 | 0 | 0 | 0 | 0 | 0 | 0 | 0 | 0 | 0 | 2023-05-11 12:01:17 | 0 | 0 | 0 | 0 | 关闭
1385 | 3 | 2 | 搁置 | 00:00:20 | 09:28:10 | 0 | 2.5068 | 0 | 0 | 0 | 0 | 0 | 0 | 0 | 0 | 0 | 0 | 0 | 0 | 2023-05-11 12:01:18 | 0 | 0 | 0 | 0 | 关闭
1386 | 3 | 2 | 搁置 | 00:00:22 | 09:28:12 | 0 | 2.4964 | 0 | 0 | 0 | 0 | 0 | 0 | 0 | 0 | 0 | 0 | 0 | 0 | 2023-05-11 12:01:20 | 0 | 0 | 0 | 0 | 关闭
1387 | 3 | 2 | 搁置 | 00:00:25 | 09:28:14 | 0 | 2.4861 | 0 | 0 | 0 | 0 | 0 | 0 | 0 | 0 | 0 | 0 | 0 | 0 | 2023-05-11 12:01:23 | 0 | 0 | 0 | 0 | 关闭
1388 | 3 | 2 | 搁置 | 00:00:27 | 09:28:17 | 0 | 2.4759 | 0 | 0 | 0 | 0 | 0 | 0 | 0 | 0 | 0 | 0 | 0 | 0 | 2023-05-11 12:01:25 | 0 | 0 | 0 | 0 | 关闭
1389 | 3 | 2 | 搁置 | 00:00:30 | 09:28:19 | 0 | 2.4682 | 0 | 0 | 0 | 0 | 0 | 0 | 0 | 0 | 0 | 0 | 0 | 0 | 2023-05-11 12:01:28 | 0 | 0 | 0 | 0 | 关闭
1390 | 3 | 2 | 搁置 | 00:00:33 | 09:28:23 | 0 | 2.4581 | 0 | 0 | 0 | 0 | 0 | 0 | 0 | 0 | 0 | 0 | 0 | 0 | 2023-05-11 12:01:31 | 0 | 0 | 0 | 0 | 关闭
1391 | 3 | 2 | 搁置 | 00:00:38 | 09:28:27 | 0 | 2.448 | 0 | 0 | 0 | 0 | 0 | 0 | 0 | 0 | 0 | 0 | 0 | 0 | 2023-05-11 12:01:36 | 0 | 0 | 0 | 0 | 关闭
1392 | 3 | 2 | 搁置 | 00:00:44 | 09:28:33 | 0 | 2.4379 | 0 | 0 | 0 | 0 | 0 | 0 | 0 | 0 | 0 | 0 | 0 | 0 | 2023-05-11 12:01:42 | 0 | 0 | 0 | 0 | 关闭
1393 | 3 | 2 | 搁置 | 00:00:52 | 09:28:41 | 0 | 2.4279 | 0 | 0 | 0 | 0 | 0 | 0 | 0 | 0 | 0 | 0 | 0 | 0 | 2023-05-11 12:01:50 | 0 | 0 | 0 | 0 | 关闭
1394 | 3 | 2 | 搁置 | 00:01:00 | 09:28:49 | 0 | 2.421 | 0 | 0 | 0 | 0 | 0 | 0 | 0 | 0 | 0 | 0 | 0 | 0 | 2023-05-11 12:01:58 | 0 | 0 | 0 | 0 | 关闭
1395 | 3 | 3 | 恒流放电 | 00:00:00 | 09:28:49 | -0.1519 | 2.413 | 0 | 0 | 0 | 0 | 0 | 0 | 0 | 0 | 0 | 0 | 0 | 0 | 2023-05-11 12:01:58 | -0.0003665 | 0 | 0 | 0 | 关闭
1396 | 3 | 3 | 恒流放电 | 00:00:00 | 09:28:50 | -0.152 | 2.4025 | 0 | 0.08 | 0 | 0 | 0 | 0.08 | 1e-07 | 0.2 | 0 | 0 | 1e-07 | 0.2 | 2023-05-11 12:01:59 | -0.0003653 | -0.0036 | -7.9791 | 0 | 关闭
1397 | 3 | 3 | 恒流放电 | 00:00:02 | 09:28:52 | -0.1521 | 2.3925 | 0.0001 | 0.26 | 0 | 0 | 0.0001 | 0.26 | 3e-07 | 0.63 | 0 | 0 | 3e-07 | 0.63 | 2023-05-11 12:02:00 | -0.0003638 | -0.008 | -17.6912 | 0 | 关闭
1398 | 3 | 3 | 恒流放电 | 00:00:06 | 09:28:56 | -0.152 | 2.3824 | 0.0003 | 0.63 | 0 | 0 | 0.0003 | 0.63 | 7e-07 | 1.51 | 0 | 0 | 7e-07 | 1.51 | 2023-05-11 12:02:04 | -0.0003622 | -0.0167 | -36.8753 | 0 | 关闭
1399 | 3 | 3 | 恒流放电 | 00:00:16 | 09:29:05 | -0.152 | 2.3724 | 0.0007 | 1.52 | 0 | 0 | 0.0007 | 1.52 | 1.6e-06 | 3.62 | 0 | 0 | 1.6e-06 | 3.62 | 2023-05-11 12:02:14 | -0.0003607 | -0.0401 | -88.4529 | 0 | 关闭
1400 | 3 | 3 | 恒流放电 | 00:00:30 | 09:29:19 | -0.152 | 2.366 | 0.0013 | 2.79 | 0 | 0 | 0.0013 | 2.79 | 3e-06 | 6.64 | 0 | 0 | 3e-06 | 6.64 | 2023-05-11 12:02:28 | -0.0003597 | -0.0904 | -199.3083 | 0 | 关闭
1401 | 3 | 3 | 恒流放电 | 00:01:00 | 09:29:49 | -0.1521 | 2.3588 | 0.0025 | 5.59 | 0 | 0 | 0.0025 | 5.59 | 6e-06 | 13.24 | 0 | 0 | 6e-06 | 13.24 | 2023-05-11 12:02:58 | -0.0003587 | -0.176 | -387.9484 | 0 | 关闭
1402 | 3 | 3 | 恒流放电 | 00:01:30 | 09:30:19 | -0.152 | 2.3546 | 0.0038 | 8.38 | 0 | 0 | 0.0038 | 8.38 | 9e-06 | 19.82 | 0 | 0 | 9e-06 | 19.82 | 2023-05-11 12:03:28 | -0.000358 | -0.3017 | -665.0412 | 0 | 关闭
1403 | 3 | 3 | 恒流放电 | 00:02:00 | 09:30:49 | -0.152 | 2.3514 | 0.0051 | 11.17 | 0 | 0 | 0.0051 | 11.17 | 1.2e-05 | 26.39 | 0 | 0 | 1.2e-05 | 26.39 | 2023-05-11 12:03:58 | -0.0003575 | -0.3959 | -872.8743 | 0 | 关闭
1404 | 3 | 3 | 恒流放电 | 00:02:30 | 09:31:19 | -0.152 | 2.3488 | 0.0063 | 13.97 | 0 | 0 | 0.0063 | 13.97 | 1.49e-05 | 32.95 | 0 | 0 | 1.49e-05 | 32.95 | 2023-05-11 12:04:28 | -0.0003571 | -0.4873 | -1074.2926 | 0 | 关闭
1405 | 3 | 3 | 恒流放电 | 00:03:00 | 09:31:49 | -0.152 | 2.3465 | 0.0076 | 16.76 | 0 | 0 | 0.0076 | 16.76 | 1.79e-05 | 39.51 | 0 | 0 | 1.79e-05 | 39.51 | 2023-05-11 12:04:58 | -0.0003567 | -0.5509 | -1214.4284 | 0 | 关闭
1406 | 3 | 3 | 恒流放电 | 00:03:30 | 09:32:19 | -0.152 | 2.3447 | 0.0089 | 19.55 | 0 | 0 | 0.0089 | 19.55 | 2.09e-05 | 46.06 | 0 | 0 | 2.09e-05 | 46.06 | 2023-05-11 12:05:28 | -0.0003565 | -0.7039 | -1551.756 | 0 | 关闭
1407 | 3 | 3 | 恒流放电 | 00:04:00 | 09:32:49 | -0.152 | 2.3427 | 0.0101 | 22.35 | 0 | 0 | 0.0101 | 22.35 | 2.39e-05 | 52.61 | 0 | 0 | 2.39e-05 | 52.61 | 2023-05-11 12:05:58 | -0.0003562 | -0.6335 | -1396.5682 | 0 | 关闭
1408 | 3 | 3 | 恒流放电 | 00:04:30 | 09:33:19 | -0.152 | 2.341 | 0.0114 | 25.14 | 0 | 0 | 0.0114 | 25.14 | 2.68e-05 | 59.15 | 0 | 0 | 2.68e-05 | 59.15 | 2023-05-11 12:06:28 | -0.0003559 | -0.7453 | -1643.0322 | 0 | 关闭
1409 | 3 | 3 | 恒流放电 | 00:05:00 | 09:33:49 | -0.152 | 2.3395 | 0.0127 | 27.93 | 0 | 0 | 0.0127 | 27.93 | 2.98e-05 | 65.69 | 0 | 0 | 2.98e-05 | 65.69 | 2023-05-11 12:06:58 | -0.0003557 | -0.8446 | -1862.0828 | 0 | 关闭
1410 | 3 | 3 | 恒流放电 | 00:05:30 | 09:34:19 | -0.152 | 2.3382 | 0.0139 | 30.72 | 0 | 0 | 0.0139 | 30.72 | 3.28e-05 | 72.22 | 0 | 0 | 3.28e-05 | 72.22 | 2023-05-11 12:07:28 | -0.0003555 | -0.9746 | -2148.5853 | 0 | 关闭
1411 | 3 | 3 | 恒流放电 | 00:06:00 | 09:34:49 | -0.152 | 2.3368 | 0.0152 | 33.52 | 0 | 0 | 0.0152 | 33.52 | 3.57e-05 | 78.75 | 0 | 0 | 3.57e-05 | 78.75 | 2023-05-11 12:07:58 | -0.0003553 | -0.905 | -1995.1062 | 0 | 关闭
1412 | 3 | 3 | 恒流放电 | 00:06:30 | 09:35:19 | -0.152 | 2.3356 | 0.0165 | 36.31 | 0 | 0 | 0.0165 | 36.31 | 3.87e-05 | 85.27 | 0 | 0 | 3.87e-05 | 85.27 | 2023-05-11 12:08:28 | -0.0003551 | -1.0558 | -2327.6392 | 0 | 关闭
1413 | 3 | 3 | 恒流放电 | 00:07:00 | 09:35:49 | -0.152 | 2.3345 | 0.0177 | 39.1 | 0 | 0 | 0.0177 | 39.1 | 4.16e-05 | 91.8 | 0 | 0 | 4.16e-05 | 91.8 | 2023-05-11 12:08:58 | -0.0003549 | -1.1518 | -2539.226 | 0 | 关闭
1414 | 3 | 3 | 恒流放电 | 00:07:30 | 09:36:19 | -0.152 | 2.3334 | 0.019 | 41.9 | 0 | 0 | 0.019 | 41.9 | 4.46e-05 | 98.32 | 0 | 0 | 4.46e-05 | 98.32 | 2023-05-11 12:09:28 | -0.0003547 | -1.1518 | -2539.2316 | 0 | 关闭
1415 | 3 | 3 | 恒流放电 | 00:08:00 | 09:36:49 | -0.1521 | 2.3322 | 0.0203 | 44.69 | 0 | 0 | 0.0203 | 44.69 | 4.76e-05 | 104.83 | 0 | 0 | 4.76e-05 | 104.83 | 2023-05-11 12:09:58 | -0.0003546 | -1.0558 | -2327.6443 | 0 | 关闭
1416 | 3 | 3 | 恒流放电 | 00:08:30 | 09:37:19 | -0.152 | 2.3311 | 0.0215 | 47.48 | 0 | 0 | 0.0215 | 47.48 | 5.05e-05 | 111.34 | 0 | 0 | 5.05e-05 | 111.34 | 2023-05-11 12:10:28 | -0.0003544 | -1.1518 | -2539.2539 | 0 | 关闭
1417 | 3 | 3 | 恒流放电 | 00:09:00 | 09:37:49 | -0.152 | 2.3302 | 0.0228 | 50.28 | 0 | 0 | 0.0228 | 50.28 | 5.35e-05 | 117.85 | 0 | 0 | 5.35e-05 | 117.85 | 2023-05-11 12:10:58 | -0.0003543 | -1.4078 | -3103.5597 | 0 | 关闭
1418 | 3 | 3 | 恒流放电 | 00:09:30 | 09:38:19 | -0.1521 | 2.3293 | 0.0241 | 53.07 | 0 | 0 | 0.0241 | 53.07 | 5.64e-05 | 124.36 | 0 | 0 | 5.64e-05 | 124.36 | 2023-05-11 12:11:28 | -0.0003542 | -1.4078 | -3103.5393 | 0 | 关闭
1419 | 3 | 3 | 恒流放电 | 00:10:00 | 09:38:49 | -0.152 | 2.3284 | 0.0253 | 55.86 | 0 | 0 | 0.0253 | 55.86 | 5.94e-05 | 130.87 | 0 | 0 | 5.94e-05 | 130.87 | 2023-05-11 12:11:58 | -0.000354 | -1.4078 | -3103.5121 | 0 | 关闭
1420 | 3 | 3 | 恒流放电 | 00:10:30 | 09:39:19 | -0.152 | 2.3275 | 0.0266 | 58.66 | 0 | 0 | 0.0266 | 58.66 | 6.23e-05 | 137.37 | 0 | 0 | 6.23e-05 | 137.37 | 2023-05-11 12:12:28 | -0.0003539 | -1.4077 | -3103.4985 | 0 | 关闭
1421 | 3 | 3 | 恒流放电 | 00:11:00 | 09:39:49 | -0.152 | 2.3265 | 0.0279 | 61.45 | 0 | 0 | 0.0279 | 61.45 | 6.53e-05 | 143.87 | 0 | 0 | 6.53e-05 | 143.87 | 2023-05-11 12:12:58 | -0.0003537 | -1.267 | -2793.1364 | 0 | 关闭
1422 | 3 | 3 | 恒流放电 | 00:11:30 | 09:40:19 | -0.152 | 2.3258 | 0.0291 | 64.24 | 0 | 0 | 0.0291 | 64.24 | 6.82e-05 | 150.37 | 0 | 0 | 6.82e-05 | 150.37 | 2023-05-11 12:13:28 | -0.0003536 | -1.81 | -3990.2123 | 0 | 关闭
1423 | 3 | 3 | 恒流放电 | 00:12:00 | 09:40:49 | -0.152 | 2.3249 | 0.0304 | 67.04 | 0 | 0 | 0.0304 | 67.04 | 7.12e-05 | 156.86 | 0 | 0 | 7.12e-05 | 156.86 | 2023-05-11 12:13:58 | -0.0003535 | -1.4077 | -3103.4985 | 0 | 关闭
1424 | 3 | 3 | 恒流放电 | 00:12:30 | 09:41:19 | -0.152 | 2.3242 | 0.0317 | 69.83 | 0 | 0 | 0.0317 | 69.83 | 7.41e-05 | 163.35 | 0 | 0 | 7.41e-05 | 163.35 | 2023-05-11 12:14:28 | -0.0003533 | -1.81 | -3990.1948 | 0 | 关闭
1425 | 3 | 3 | 恒流放电 | 00:13:00 | 09:41:49 | -0.152 | 2.3234 | 0.0329 | 72.62 | 0 | 0 | 0.0329 | 72.62 | 7.7e-05 | 169.84 | 0 | 0 | 7.7e-05 | 169.84 | 2023-05-11 12:14:58 | -0.0003532 | -1.5837 | -3491.4205 | 0 | 关闭
1426 | 3 | 3 | 恒流放电 | 00:13:30 | 09:42:19 | -0.152 | 2.3225 | 0.0342 | 75.42 | 0 | 0 | 0.0342 | 75.42 | 8e-05 | 176.33 | 0 | 0 | 8e-05 | 176.33 | 2023-05-11 12:15:28 | -0.0003531 | -1.4077 | -3103.4509 | 0 | 关闭
1427 | 3 | 3 | 恒流放电 | 00:14:00 | 09:42:49 | -0.152 | 2.3218 | 0.0355 | 78.21 | 0 | 0 | 0.0355 | 78.21 | 8.29e-05 | 182.82 | 0 | 0 | 8.29e-05 | 182.82 | 2023-05-11 12:15:58 | -0.000353 | -1.8099 | -3990.1336 | 0 | 关闭
1428 | 3 | 3 | 恒流放电 | 00:14:30 | 09:43:19 | -0.152 | 2.321 | 0.0367 | 81 | 0 | 0 | 0.0367 | 81 | 8.59e-05 | 189.3 | 0 | 0 | 8.59e-05 | 189.3 | 2023-05-11 12:16:28 | -0.0003529 | -1.5837 | -3491.3592 | 0 | 关闭
1429 | 3 | 3 | 恒流放电 | 00:15:00 | 09:43:49 | -0.152 | 2.3202 | 0.038 | 83.79 | 0 | 0 | 0.038 | 83.79 | 8.88e-05 | 195.78 | 0 | 0 | 8.88e-05 | 195.78 | 2023-05-11 12:16:58 | -0.0003527 | -1.5837 | -3491.3286 | 0 | 关闭
1430 | 3 | 3 | 恒流放电 | 00:15:30 | 09:44:19 | -0.152 | 2.3195 | 0.0393 | 86.59 | 0 | 0 | 0.0393 | 86.59 | 9.17e-05 | 202.26 | 0 | 0 | 9.17e-05 | 202.26 | 2023-05-11 12:17:28 | -0.0003527 | -1.81 | -3990.1948 | 0 | 关闭
1431 | 3 | 3 | 恒流放电 | 00:16:00 | 09:44:49 | -0.152 | 2.3187 | 0.0405 | 89.38 | 0 | 0 | 0.0405 | 89.38 | 9.47e-05 | 208.74 | 0 | 0 | 9.47e-05 | 208.74 | 2023-05-11 12:17:58 | -0.0003525 | -1.5837 | -3491.4052 | 0 | 关闭
1432 | 3 | 3 | 恒流放电 | 00:16:30 | 09:45:19 | -0.152 | 2.3181 | 0.0418 | 92.17 | 0 | 0 | 0.0418 | 92.17 | 9.76e-05 | 215.22 | 0 | 0 | 9.76e-05 | 215.22 | 2023-05-11 12:18:28 | -0.0003524 | -2.1116 | -4655.2375 | 0 | 关闭
1433 | 3 | 3 | 恒流放电 | 00:17:00 | 09:45:49 | -0.1521 | 2.3173 | 0.0431 | 94.97 | 0 | 0 | 0.0431 | 94.97 | 0.0001006 | 221.69 | 0 | 0 | 0.0001006 | 221.69 | 2023-05-11 12:18:58 | -0.0003523 | -1.5837 | -3491.4205 | 0 | 关闭
1434 | 3 | 3 | 恒流放电 | 00:17:30 | 09:46:19 | -0.152 | 2.3167 | 0.0443 | 97.76 | 0 | 0 | 0.0443 | 97.76 | 0.0001035 | 228.16 | 0 | 0 | 0.0001035 | 228.16 | 2023-05-11 12:19:28 | -0.0003522 | -2.1116 | -4655.1457 | 0 | 关闭
1435 | 3 | 3 | 恒流放电 | 00:18:00 | 09:46:49 | -0.152 | 2.3159 | 0.0456 | 100.55 | 0 | 0 | 0.0456 | 100.55 | 0.0001064 | 234.63 | 0 | 0 | 0.0001064 | 234.63 | 2023-05-11 12:19:58 | -0.0003521 | -1.5837 | -3491.3975 | 0 | 关闭
1436 | 3 | 3 | 恒流放电 | 00:18:30 | 09:47:19 | -0.152 | 2.3153 | 0.0469 | 103.35 | 0 | 0 | 0.0469 | 103.35 | 0.0001094 | 241.1 | 0 | 0 | 0.0001094 | 241.1 | 2023-05-11 12:20:28 | -0.000352 | -2.1116 | -4655.1865 | 0 | 关闭
1437 | 3 | 3 | 恒流放电 | 00:19:00 | 09:47:49 | -0.152 | 2.3145 | 0.0481 | 106.14 | 0 | 0 | 0.0481 | 106.14 | 0.0001123 | 247.57 | 0 | 0 | 0.0001123 | 247.57 | 2023-05-11 12:20:58 | -0.0003519 | -1.5837 | -3491.3899 | 0 | 关闭
1438 | 3 | 3 | 恒流放电 | 00:19:30 | 09:48:19 | -0.152 | 2.3139 | 0.0494 | 108.93 | 0 | 0 | 0.0494 | 108.93 | 0.0001152 | 254.03 | 0 | 0 | 0.0001152 | 254.03 | 2023-05-11 12:21:28 | -0.0003518 | -2.1116 | -4655.2273 | 0 | 关闭
1439 | 3 | 3 | 恒流放电 | 00:20:00 | 09:48:49 | -0.152 | 2.3132 | 0.0507 | 111.73 | 0 | 0 | 0.0507 | 111.73 | 0.0001182 | 260.49 | 0 | 0 | 0.0001182 | 260.49 | 2023-05-11 12:21:58 | -0.0003517 | -1.8099 | -3990.1598 | 0 | 关闭
1440 | 3 | 3 | 恒流放电 | 00:20:30 | 09:49:19 | -0.152 | 2.3124 | 0.0519 | 114.52 | 0 | 0 | 0.0519 | 114.52 | 0.0001211 | 266.95 | 0 | 0 | 0.0001211 | 266.95 | 2023-05-11 12:22:28 | -0.0003516 | -1.5837 | -3491.3592 | 0 | 关闭
1441 | 3 | 3 | 恒流放电 | 00:21:00 | 09:49:49 | -0.152 | 2.3118 | 0.0532 | 117.31 | 0 | 0 | 0.0532 | 117.31 | 0.000124 | 273.41 | 0 | 0 | 0.000124 | 273.41 | 2023-05-11 12:22:58 | -0.0003515 | -2.1116 | -4655.1661 | 0 | 关闭
1442 | 3 | 3 | 恒流放电 | 00:21:30 | 09:50:19 | -0.152 | 2.311 | 0.0545 | 120.11 | 0 | 0 | 0.0545 | 120.11 | 0.0001269 | 279.87 | 0 | 0 | 0.0001269 | 279.87 | 2023-05-11 12:23:28 | -0.0003513 | -1.5837 | -3491.3746 | 0 | 关闭
1443 | 3 | 3 | 恒流放电 | 00:22:00 | 09:50:49 | -0.152 | 2.3102 | 0.0557 | 122.9 | 0 | 0 | 0.0557 | 122.9 | 0.0001299 | 286.32 | 0 | 0 | 0.0001299 | 286.32 | 2023-05-11 12:23:58 | -0.0003512 | -1.5837 | -3491.4052 | 0 | 关闭
1444 | 3 | 3 | 恒流放电 | 00:22:30 | 09:51:19 | -0.1521 | 2.3095 | 0.057 | 125.69 | 0 | 0 | 0.057 | 125.69 | 0.0001328 | 292.77 | 0 | 0 | 0.0001328 | 292.77 | 2023-05-11 12:24:28 | -0.0003512 | -1.8099 | -3990.1074 | 0 | 关闭
1445 | 3 | 3 | 恒流放电 | 00:23:00 | 09:51:49 | -0.152 | 2.3089 | 0.0583 | 128.48 | 0 | 0 | 0.0583 | 128.48 | 0.0001357 | 299.22 | 0 | 0 | 0.0001357 | 299.22 | 2023-05-11 12:24:58 | -0.000351 | -2.1116 | -4655.1457 | 0 | 关闭
1446 | 3 | 3 | 恒流放电 | 00:23:30 | 09:52:19 | -0.1521 | 2.308 | 0.0595 | 131.28 | 0 | 0 | 0.0595 | 131.28 | 0.0001387 | 305.67 | 0 | 0 | 0.0001387 | 305.67 | 2023-05-11 12:25:28 | -0.0003509 | -1.4077 | -3103.4577 | 0 | 关闭
1447 | 3 | 3 | 恒流放电 | 00:24:00 | 09:52:49 | -0.152 | 2.3072 | 0.0608 | 134.07 | 0 | 0 | 0.0608 | 134.07 | 0.0001416 | 312.11 | 0 | 0 | 0.0001416 | 312.11 | 2023-05-11 12:25:58 | -0.0003507 | -1.5837 | -3491.3899 | 0 | 关闭
1448 | 3 | 3 | 恒流放电 | 00:24:30 | 09:53:19 | -0.152 | 2.3064 | 0.0621 | 136.86 | 0 | 0 | 0.0621 | 136.86 | 0.0001445 | 318.56 | 0 | 0 | 0.0001445 | 318.56 | 2023-05-11 12:26:28 | -0.0003506 | -1.5837 | -3491.3439 | 0 | 关闭
1449 | 3 | 3 | 恒流放电 | 00:25:00 | 09:53:49 | -0.152 | 2.3055 | 0.0633 | 139.66 | 0 | 0 | 0.0633 | 139.66 | 0.0001474 | 325 | 0 | 0 | 0.0001474 | 325 | 2023-05-11 12:26:58 | -0.0003505 | -1.4077 | -3103.4441 | 0 | 关闭
1450 | 3 | 3 | 恒流放电 | 00:25:30 | 09:54:19 | -0.152 | 2.3045 | 0.0646 | 142.45 | 0 | 0 | 0.0646 | 142.45 | 0.0001503 | 331.44 | 0 | 0 | 0.0001503 | 331.44 | 2023-05-11 12:27:28 | -0.0003504 | -1.267 | -2793.1119 | 0 | 关闭
1451 | 3 | 3 | 恒流放电 | 00:26:00 | 09:54:49 | -0.152 | 2.3035 | 0.0659 | 145.24 | 0 | 0 | 0.0659 | 145.24 | 0.0001533 | 337.87 | 0 | 0 | 0.0001533 | 337.87 | 2023-05-11 12:27:58 | -0.0003502 | -1.267 | -2793.1241 | 0 | 关闭
1452 | 3 | 3 | 恒流放电 | 00:26:30 | 09:55:19 | -0.152 | 2.3024 | 0.0671 | 148.04 | 0 | 0 | 0.0671 | 148.04 | 0.0001562 | 344.3 | 0 | 0 | 0.0001562 | 344.3 | 2023-05-11 12:28:28 | -0.00035 | -1.1518 | -2539.1926 | 0 | 关闭
1453 | 3 | 3 | 恒流放电 | 00:27:00 | 09:55:49 | -0.152 | 2.3011 | 0.0684 | 150.83 | 0 | 0 | 0.0684 | 150.83 | 0.0001591 | 350.73 | 0 | 0 | 0.0001591 | 350.73 | 2023-05-11 12:28:58 | -0.0003499 | -0.9746 | -2148.5288 | 0 | 关闭
1454 | 3 | 3 | 恒流放电 | 00:27:30 | 09:56:19 | -0.152 | 2.2997 | 0.0697 | 153.62 | 0 | 0 | 0.0697 | 153.62 | 0.000162 | 357.16 | 0 | 0 | 0.000162 | 357.16 | 2023-05-11 12:29:28 | -0.0003496 | -0.905 | -1995.1062 | 0 | 关闭
1455 | 3 | 3 | 恒流放电 | 00:28:00 | 09:56:49 | -0.152 | 2.298 | 0.071 | 156.42 | 0 | 0 | 0.071 | 156.42 | 0.0001649 | 363.58 | 0 | 0 | 0.0001649 | 363.58 | 2023-05-11 12:29:58 | -0.0003494 | -0.7453 | -1643.0214 | 0 | 关闭
1456 | 3 | 3 | 恒流放电 | 00:28:30 | 09:57:19 | -0.152 | 2.2962 | 0.0722 | 159.21 | 0 | 0 | 0.0722 | 159.21 | 0.0001678 | 370 | 0 | 0 | 0.0001678 | 370 | 2023-05-11 12:30:28 | -0.0003491 | -0.7039 | -1551.7492 | 0 | 关闭
1457 | 3 | 3 | 恒流放电 | 00:29:00 | 09:57:49 | -0.152 | 2.2938 | 0.0735 | 162 | 0 | 0 | 0.0735 | 162 | 0.0001707 | 376.41 | 0 | 0 | 0.0001707 | 376.41 | 2023-05-11 12:30:58 | -0.0003487 | -0.5279 | -1163.8221 | 0 | 关闭
1458 | 3 | 3 | 恒流放电 | 00:29:30 | 09:58:19 | -0.1521 | 2.291 | 0.0748 | 164.8 | 0 | 0 | 0.0748 | 164.8 | 0.0001736 | 382.81 | 0 | 0 | 0.0001736 | 382.81 | 2023-05-11 12:31:28 | -0.0003483 | -0.4525 | -997.5575 | 0 | 关闭
1459 | 3 | 3 | 恒流放电 | 00:30:00 | 09:58:49 | -0.152 | 2.2874 | 0.076 | 167.59 | 0 | 0 | 0.076 | 167.59 | 0.0001765 | 389.2 | 0 | 0 | 0.0001765 | 389.2 | 2023-05-11 12:31:58 | -0.0003478 | -0.3519 | -775.8746 | 0 | 关闭
1460 | 3 | 3 | 恒流放电 | 00:30:30 | 09:59:19 | -0.152 | 2.2833 | 0.0773 | 170.38 | 0 | 0 | 0.0773 | 170.38 | 0.0001794 | 395.59 | 0 | 0 | 0.0001794 | 395.59 | 2023-05-11 12:32:28 | -0.0003472 | -0.309 | -681.2498 | 0 | 关闭
1461 | 3 | 3 | 恒流放电 | 00:31:00 | 09:59:49 | -0.152 | 2.2781 | 0.0786 | 173.17 | 0 | 0 | 0.0786 | 173.17 | 0.0001823 | 401.96 | 0 | 0 | 0.0001823 | 401.96 | 2023-05-11 12:32:58 | -0.0003463 | -0.2436 | -537.1369 | 0 | 关闭
1462 | 3 | 3 | 恒流放电 | 00:31:30 | 10:00:19 | -0.152 | 2.2721 | 0.0798 | 175.97 | 0 | 0 | 0.0798 | 175.97 | 0.0001852 | 408.31 | 0 | 0 | 0.0001852 | 408.31 | 2023-05-11 12:33:28 | -0.0003454 | -0.2112 | -465.5146 | 0 | 关闭
1463 | 3 | 3 | 恒流放电 | 00:32:00 | 10:00:49 | -0.152 | 2.2651 | 0.0811 | 178.76 | 0 | 0 | 0.0811 | 178.76 | 0.0001881 | 414.65 | 0 | 0 | 0.0001881 | 414.65 | 2023-05-11 12:33:58 | -0.0003444 | -0.181 | -399.0125 | 0 | 关闭
1464 | 3 | 3 | 恒流放电 | 00:32:30 | 10:01:19 | -0.152 | 2.2572 | 0.0824 | 181.55 | 0 | 0 | 0.0824 | 181.55 | 0.0001909 | 420.96 | 0 | 0 | 0.0001909 | 420.96 | 2023-05-11 12:34:28 | -0.0003432 | -0.1604 | -353.5554 | 0 | 关闭
1465 | 3 | 3 | 恒流放电 | 00:33:00 | 10:01:49 | -0.152 | 2.2487 | 0.0836 | 184.35 | 0 | 0 | 0.0836 | 184.35 | 0.0001938 | 427.26 | 0 | 0 | 0.0001938 | 427.26 | 2023-05-11 12:34:58 | -0.0003419 | -0.1491 | -328.6 | 0 | 关闭
1466 | 3 | 3 | 恒流放电 | 00:33:30 | 10:02:19 | -0.152 | 2.24 | 0.0849 | 187.14 | 0 | 0 | 0.0849 | 187.14 | 0.0001966 | 433.53 | 0 | 0 | 0.0001966 | 433.53 | 2023-05-11 12:35:28 | -0.0003406 | -0.1456 | -321.0445 | 0 | 关闭
1467 | 3 | 3 | 恒流放电 | 00:34:00 | 10:02:49 | -0.152 | 2.2317 | 0.0862 | 189.93 | 0 | 0 | 0.0862 | 189.93 | 0.0001995 | 439.77 | 0 | 0 | 0.0001995 | 439.77 | 2023-05-11 12:35:58 | -0.0003393 | -0.1526 | -336.5121 | 0 | 关闭
1468 | 3 | 3 | 恒流放电 | 00:34:30 | 10:03:19 | -0.152 | 2.2236 | 0.0874 | 192.73 | 0 | 0 | 0.0874 | 192.73 | 0.0002023 | 445.99 | 0 | 0 | 0.0002023 | 445.99 | 2023-05-11 12:36:28 | -0.0003381 | -0.1564 | -344.8256 | 0 | 关闭
1469 | 3 | 3 | 恒流放电 | 00:35:00 | 10:03:49 | -0.152 | 2.2158 | 0.0887 | 195.52 | 0 | 0 | 0.0887 | 195.52 | 0.0002051 | 452.19 | 0 | 0 | 0.0002051 | 452.19 | 2023-05-11 12:36:58 | -0.0003369 | -0.1624 | -358.0866 | 0 | 关闭
1470 | 3 | 3 | 恒流放电 | 00:35:30 | 10:04:19 | -0.152 | 2.2084 | 0.09 | 198.31 | 0 | 0 | 0.09 | 198.31 | 0.0002079 | 458.37 | 0 | 0 | 0.0002079 | 458.37 | 2023-05-11 12:37:28 | -0.0003357 | -0.1712 | -377.4393 | 0 | 关闭
1471 | 3 | 3 | 恒流放电 | 00:36:00 | 10:04:49 | -0.152 | 2.2015 | 0.0912 | 201.11 | 0 | 0 | 0.0912 | 201.11 | 0.0002107 | 464.53 | 0 | 0 | 0.0002107 | 464.53 | 2023-05-11 12:37:58 | -0.0003347 | -0.1836 | -404.7953 | 0 | 关闭
1472 | 3 | 3 | 恒流放电 | 00:36:30 | 10:05:19 | -0.152 | 2.1947 | 0.0925 | 203.9 | 0 | 0 | 0.0925 | 203.9 | 0.0002135 | 470.67 | 0 | 0 | 0.0002135 | 470.67 | 2023-05-11 12:38:28 | -0.0003337 | -0.1863 | -410.7517 | 0 | 关闭
1473 | 3 | 3 | 恒流放电 | 00:37:00 | 10:05:49 | -0.1521 | 2.1883 | 0.0938 | 206.69 | 0 | 0 | 0.0938 | 206.69 | 0.0002163 | 476.79 | 0 | 0 | 0.0002163 | 476.79 | 2023-05-11 12:38:58 | -0.0003327 | -0.198 | -436.4218 | 0 | 关闭
1474 | 3 | 3 | 恒流放电 | 00:37:30 | 10:06:19 | -0.152 | 2.182 | 0.095 | 209.48 | 0 | 0 | 0.095 | 209.48 | 0.000219 | 482.89 | 0 | 0 | 0.000219 | 482.89 | 2023-05-11 12:39:28 | -0.0003317 | -0.2011 | -443.3472 | 0 | 关闭
1475 | 3 | 3 | 恒流放电 | 00:38:00 | 10:06:49 | -0.152 | 2.1761 | 0.0963 | 212.28 | 0 | 0 | 0.0963 | 212.28 | 0.0002218 | 488.98 | 0 | 0 | 0.0002218 | 488.98 | 2023-05-11 12:39:58 | -0.0003309 | -0.2147 | -473.4129 | 0 | 关闭
1476 | 3 | 3 | 恒流放电 | 00:38:30 | 10:07:19 | -0.152 | 2.1703 | 0.0976 | 215.07 | 0 | 0 | 0.0976 | 215.07 | 0.0002246 | 495.05 | 0 | 0 | 0.0002246 | 495.05 | 2023-05-11 12:40:28 | -0.00033 | -0.2184 | -481.5795 | 0 | 关闭
1477 | 3 | 3 | 恒流放电 | 00:39:00 | 10:07:49 | -0.152 | 2.1646 | 0.0988 | 217.86 | 0 | 0 | 0.0988 | 217.86 | 0.0002273 | 501.1 | 0 | 0 | 0.0002273 | 501.1 | 2023-05-11 12:40:58 | -0.0003291 | -0.2223 | -490.0196 | 0 | 关闭
1478 | 3 | 3 | 恒流放电 | 00:39:30 | 10:08:19 | -0.152 | 2.159 | 0.1001 | 220.66 | 0 | 0 | 0.1001 | 220.66 | 0.00023 | 507.14 | 0 | 0 | 0.00023 | 507.14 | 2023-05-11 12:41:28 | -0.0003282 | -0.2262 | -498.7656 | 0 | 关闭
1479 | 3 | 3 | 恒流放电 | 00:40:00 | 10:08:49 | -0.152 | 2.1535 | 0.1014 | 223.45 | 0 | 0 | 0.1014 | 223.45 | 0.0002328 | 513.16 | 0 | 0 | 0.0002328 | 513.16 | 2023-05-11 12:41:58 | -0.0003274 | -0.2304 | -507.8341 | 0 | 关闭
1480 | 3 | 3 | 恒流放电 | 00:40:30 | 10:09:19 | -0.152 | 2.1481 | 0.1026 | 226.24 | 0 | 0 | 0.1026 | 226.24 | 0.0002355 | 519.17 | 0 | 0 | 0.0002355 | 519.17 | 2023-05-11 12:42:28 | -0.0003266 | -0.2346 | -517.2339 | 0 | 关闭
1481 | 3 | 3 | 恒流放电 | 00:41:00 | 10:09:49 | -0.152 | 2.1427 | 0.1039 | 229.04 | 0 | 0 | 0.1039 | 229.04 | 0.0002382 | 525.16 | 0 | 0 | 0.0002382 | 525.16 | 2023-05-11 12:42:58 | -0.0003258 | -0.2346 | -517.2248 | 0 | 关闭
1482 | 3 | 3 | 恒流放电 | 00:41:30 | 10:10:19 | -0.152 | 2.1375 | 0.1052 | 231.83 | 0 | 0 | 0.1052 | 231.83 | 0.0002409 | 531.14 | 0 | 0 | 0.0002409 | 531.14 | 2023-05-11 12:43:28 | -0.000325 | -0.2436 | -537.1275 | 0 | 关闭
1483 | 3 | 3 | 恒流放电 | 00:42:00 | 10:10:49 | -0.152 | 2.1322 | 0.1064 | 234.62 | 0 | 0 | 0.1064 | 234.62 | 0.0002436 | 537.1 | 0 | 0 | 0.0002436 | 537.1 | 2023-05-11 12:43:58 | -0.0003242 | -0.239 | -526.9791 | 0 | 关闭
1484 | 3 | 3 | 恒流放电 | 00:42:30 | 10:11:19 | -0.152 | 2.1269 | 0.1077 | 237.42 | 0 | 0 | 0.1077 | 237.42 | 0.0002463 | 543.05 | 0 | 0 | 0.0002463 | 543.05 | 2023-05-11 12:44:28 | -0.0003233 | -0.239 | -526.9791 | 0 | 关闭
1485 | 3 | 3 | 恒流放电 | 00:43:00 | 10:11:49 | -0.152 | 2.1216 | 0.109 | 240.21 | 0 | 0 | 0.109 | 240.21 | 0.000249 | 548.98 | 0 | 0 | 0.000249 | 548.98 | 2023-05-11 12:44:58 | -0.0003225 | -0.239 | -526.9791 | 0 | 关闭
1486 | 3 | 3 | 恒流放电 | 00:43:30 | 10:12:19 | -0.152 | 2.1163 | 0.1102 | 243 | 0 | 0 | 0.1102 | 243 | 0.0002517 | 554.9 | 0 | 0 | 0.0002517 | 554.9 | 2023-05-11 12:45:28 | -0.0003217 | -0.239 | -526.9745 | 0 | 关闭
1487 | 3 | 3 | 恒流放电 | 00:44:00 | 10:12:49 | -0.152 | 2.1107 | 0.1115 | 245.79 | 0 | 0 | 0.1115 | 245.79 | 0.0002544 | 560.8 | 0 | 0 | 0.0002544 | 560.8 | 2023-05-11 12:45:58 | -0.0003209 | -0.2262 | -498.7394 | 0 | 关闭
1488 | 3 | 3 | 恒流放电 | 00:44:30 | 10:13:19 | -0.152 | 2.1053 | 0.1128 | 248.59 | 0 | 0 | 0.1128 | 248.59 | 0.0002571 | 566.69 | 0 | 0 | 0.0002571 | 566.69 | 2023-05-11 12:46:28 | -0.00032 | -0.2346 | -517.2112 | 0 | 关闭
1489 | 3 | 3 | 恒流放电 | 00:45:00 | 10:13:49 | -0.152 | 2.0998 | 0.114 | 251.38 | 0 | 0 | 0.114 | 251.38 | 0.0002597 | 572.56 | 0 | 0 | 0.0002597 | 572.56 | 2023-05-11 12:46:58 | -0.0003192 | -0.2303 | -507.8163 | 0 | 关闭
1490 | 3 | 3 | 恒流放电 | 00:45:30 | 10:14:19 | -0.152 | 2.0942 | 0.1153 | 254.17 | 0 | 0 | 0.1153 | 254.17 | 0.0002624 | 578.42 | 0 | 0 | 0.0002624 | 578.42 | 2023-05-11 12:47:28 | -0.0003184 | -0.2262 | -498.7437 | 0 | 关闭
1491 | 3 | 3 | 恒流放电 | 00:46:00 | 10:14:49 | -0.152 | 2.089 | 0.1166 | 256.97 | 0 | 0 | 0.1166 | 256.97 | 0.000265 | 584.26 | 0 | 0 | 0.000265 | 584.26 | 2023-05-11 12:47:58 | -0.0003176 | -0.2436 | -537.1086 | 0 | 关闭
1492 | 3 | 3 | 恒流放电 | 00:46:30 | 10:15:19 | -0.152 | 2.0846 | 0.1178 | 259.76 | 0 | 0 | 0.1178 | 259.76 | 0.0002677 | 590.09 | 0 | 0 | 0.0002677 | 590.09 | 2023-05-11 12:48:28 | -0.0003169 | -0.2879 | -634.7759 | 0 | 关闭
1493 | 3 | 3 | 恒流放电 | 00:47:00 | 10:15:49 | -0.152 | 2.0819 | 0.1191 | 262.55 | 0 | 0 | 0.1191 | 262.55 | 0.0002703 | 595.91 | 0 | 0 | 0.0002703 | 595.91 | 2023-05-11 12:48:58 | -0.0003165 | -0.4692 | -1034.4496 | 0 | 关闭
1494 | 3 | 3 | 恒流放电 | 00:47:30 | 10:16:19 | -0.152 | 2.0808 | 0.1204 | 265.34 | 0 | 0 | 0.1204 | 265.34 | 0.0002729 | 601.72 | 0 | 0 | 0.0002729 | 601.72 | 2023-05-11 12:49:28 | -0.0003163 | -1.1517 | -2539.0813 | 0 | 关闭
1495 | 3 | 3 | 恒流放电 | 00:48:00 | 10:16:49 | -0.152 | 2.0814 | 0.1216 | 268.14 | 0 | 0 | 0.1216 | 268.14 | 0.0002756 | 607.53 | 0 | 0 | 0.0002756 | 607.53 | 2023-05-11 12:49:58 | -0.0003165 | 2.1115 | 4655.0232 | 0 | 关闭
1496 | 3 | 3 | 恒流放电 | 00:48:30 | 10:17:19 | -0.152 | 2.083 | 0.1229 | 270.93 | 0 | 0 | 0.1229 | 270.93 | 0.0002782 | 613.35 | 0 | 0 | 0.0002782 | 613.35 | 2023-05-11 12:50:28 | -0.0003167 | 0.7918 | 1745.6337 | 0 | 关闭
1497 | 3 | 3 | 恒流放电 | 00:49:00 | 10:17:49 | -0.152 | 2.085 | 0.1242 | 273.72 | 0 | 0 | 0.1242 | 273.72 | 0.0002809 | 619.17 | 0 | 0 | 0.0002809 | 619.17 | 2023-05-11 12:50:58 | -0.000317 | 0.6335 | 1396.5315 | 0 | 关闭
1498 | 3 | 3 | 恒流放电 | 00:49:30 | 10:18:19 | -0.152 | 2.0868 | 0.1254 | 276.52 | 0 | 0 | 0.1254 | 276.52 | 0.0002835 | 625 | 0 | 0 | 0.0002835 | 625 | 2023-05-11 12:51:28 | -0.0003172 | 0.7038 | 1551.688 | 0 | 关闭
1499 | 3 | 3 | 恒流放电 | 00:50:00 | 10:18:49 | -0.152 | 2.0883 | 0.1267 | 279.31 | 0 | 0 | 0.1267 | 279.31 | 0.0002861 | 630.83 | 0 | 0 | 0.0002861 | 630.83 | 2023-05-11 12:51:58 | -0.0003175 | 0.8446 | 1862.0256 | 0 | 关闭
1500 | 3 | 3 | 恒流放电 | 00:50:30 | 10:19:19 | -0.152 | 2.0896 | 0.128 | 282.1 | 0 | 0 | 0.128 | 282.1 | 0.0002888 | 636.66 | 0 | 0 | 0.0002888 | 636.66 | 2023-05-11 12:52:28 | -0.0003177 | 0.9745 | 2148.4534 | 0 | 关闭
1501 | 3 | 3 | 恒流放电 | 00:51:00 | 10:19:49 | -0.152 | 2.0908 | 0.1292 | 284.9 | 0 | 0 | 0.1292 | 284.9 | 0.0002914 | 642.5 | 0 | 0 | 0.0002914 | 642.5 | 2023-05-11 12:52:58 | -0.0003179 | 1.0558 | 2327.532 | 0 | 关闭
1502 | 3 | 3 | 恒流放电 | 00:51:30 | 10:20:19 | -0.152 | 2.0918 | 0.1305 | 287.69 | 0 | 0 | 0.1305 | 287.69 | 0.0002941 | 648.34 | 0 | 0 | 0.0002941 | 648.34 | 2023-05-11 12:53:28 | -0.000318 | 1.2669 | 2793.0139 | 0 | 关闭
1503 | 3 | 3 | 恒流放电 | 00:52:00 | 10:20:49 | -0.152 | 2.0927 | 0.1318 | 290.48 | 0 | 0 | 0.1318 | 290.48 | 0.0002967 | 654.18 | 0 | 0 | 0.0002967 | 654.18 | 2023-05-11 12:53:58 | -0.0003182 | 1.4077 | 3103.2944 | 0 | 关闭
1504 | 3 | 3 | 恒流放电 | 00:52:30 | 10:21:19 | -0.152 | 2.0937 | 0.133 | 293.28 | 0 | 0 | 0.133 | 293.28 | 0.0002994 | 660.03 | 0 | 0 | 0.0002994 | 660.03 | 2023-05-11 12:54:28 | -0.0003183 | 1.2669 | 2793.0384 | 0 | 关闭
1505 | 3 | 3 | 恒流放电 | 00:53:00 | 10:21:49 | -0.152 | 2.0945 | 0.1343 | 296.07 | 0 | 0 | 0.1343 | 296.07 | 0.000302 | 665.88 | 0 | 0 | 0.000302 | 665.88 | 2023-05-11 12:54:58 | -0.0003184 | 1.5836 | 3491.2062 | 0 | 关闭
1506 | 3 | 3 | 恒流放电 | 00:53:30 | 10:22:19 | -0.152 | 2.0953 | 0.1356 | 298.86 | 0 | 0 | 0.1356 | 298.86 | 0.0003047 | 671.73 | 0 | 0 | 0.0003047 | 671.73 | 2023-05-11 12:55:28 | -0.0003185 | 1.5836 | 3491.2674 | 0 | 关闭
1507 | 3 | 3 | 恒流放电 | 00:54:00 | 10:22:49 | -0.152 | 2.0959 | 0.1368 | 301.65 | 0 | 0 | 0.1368 | 301.65 | 0.0003074 | 677.58 | 0 | 0 | 0.0003074 | 677.58 | 2023-05-11 12:55:58 | -0.0003186 | 2.1115 | 4654.9824 | 0 | 关闭
1508 | 3 | 3 | 恒流放电 | 00:54:30 | 10:23:19 | -0.152 | 2.0965 | 0.1381 | 304.45 | 0 | 0 | 0.1381 | 304.45 | 0.00031 | 683.44 | 0 | 0 | 0.00031 | 683.44 | 2023-05-11 12:56:28 | -0.0003187 | 2.1115 | 4654.9824 | 0 | 关闭
1509 | 3 | 3 | 恒流放电 | 00:55:00 | 10:23:49 | -0.152 | 2.0972 | 0.1394 | 307.24 | 0 | 0 | 0.1394 | 307.24 | 0.0003127 | 689.29 | 0 | 0 | 0.0003127 | 689.29 | 2023-05-11 12:56:58 | -0.0003188 | 1.8099 | 3989.9849 | 0 | 关闭
1510 | 3 | 3 | 恒流放电 | 00:55:30 | 10:24:19 | -0.152 | 2.0979 | 0.1406 | 310.03 | 0 | 0 | 0.1406 | 310.03 | 0.0003153 | 695.15 | 0 | 0 | 0.0003153 | 695.15 | 2023-05-11 12:57:28 | -0.0003189 | 1.8099 | 3990.0549 | 0 | 关闭
1511 | 3 | 3 | 恒流放电 | 00:56:00 | 10:24:49 | -0.152 | 2.0983 | 0.1419 | 312.83 | 0 | 0 | 0.1419 | 312.83 | 0.000318 | 701.01 | 0 | 0 | 0.000318 | 701.01 | 2023-05-11 12:57:58 | -0.000319 | 3.1673 | 6982.5348 | 0 | 关闭
1512 | 3 | 3 | 恒流放电 | 00:56:30 | 10:25:19 | -0.152 | 2.0988 | 0.1432 | 315.62 | 0 | 0 | 0.1432 | 315.62 | 0.0003206 | 706.87 | 0 | 0 | 0.0003206 | 706.87 | 2023-05-11 12:58:28 | -0.0003191 | 2.5338 | 5586.0768 | 0 | 关闭
1513 | 3 | 3 | 恒流放电 | 00:57:00 | 10:25:49 | -0.152 | 2.0992 | 0.1444 | 318.41 | 0 | 0 | 0.1444 | 318.41 | 0.0003233 | 712.74 | 0 | 0 | 0.0003233 | 712.74 | 2023-05-11 12:58:58 | -0.0003192 | 3.1674 | 6982.9022 | 0 | 关闭
1514 | 3 | 3 | 恒流放电 | 00:57:30 | 10:26:19 | -0.152 | 2.0995 | 0.1457 | 321.21 | 0 | 0 | 0.1457 | 321.21 | 0.000326 | 718.6 | 0 | 0 | 0.000326 | 718.6 | 2023-05-11 12:59:28 | -0.0003192 | 4.223 | 9309.9647 | 0 | 关闭
1515 | 3 | 3 | 恒流放电 | 00:58:00 | 10:26:49 | -0.152 | 2.0998 | 0.147 | 324 | 0 | 0 | 0.147 | 324 | 0.0003286 | 724.46 | 0 | 0 | 0.0003286 | 724.46 | 2023-05-11 12:59:58 | -0.0003193 | 4.2231 | 9310.2097 | 0 | 关闭
1516 | 3 | 3 | 恒流放电 | 00:58:30 | 10:27:19 | -0.152 | 2.1001 | 0.1482 | 326.79 | 0 | 0 | 0.1482 | 326.79 | 0.0003313 | 730.33 | 0 | 0 | 0.0003313 | 730.33 | 2023-05-11 13:00:28 | -0.0003193 | 4.223 | 9310.0464 | 0 | 关闭
1517 | 3 | 3 | 恒流放电 | 00:59:00 | 10:27:49 | -0.152 | 2.1003 | 0.1495 | 329.58 | 0 | 0 | 0.1495 | 329.58 | 0.0003339 | 736.2 | 0 | 0 | 0.0003339 | 736.2 | 2023-05-11 13:00:58 | -0.0003193 | 6.3348 | 13965.5595 | 0 | 关闭
1518 | 3 | 3 | 恒流放电 | 00:59:30 | 10:28:19 | -0.152 | 2.1005 | 0.1508 | 332.38 | 0 | 0 | 0.1508 | 332.38 | 0.0003366 | 742.06 | 0 | 0 | 0.0003366 | 742.06 | 2023-05-11 13:01:28 | -0.0003194 | 6.3346 | 13965.0696 | 0 | 关闭
1519 | 3 | 3 | 恒流放电 | 01:00:00 | 10:28:49 | -0.152 | 2.1007 | 0.152 | 335.17 | 0 | 0 | 0.152 | 335.17 | 0.0003393 | 747.93 | 0 | 0 | 0.0003393 | 747.93 | 2023-05-11 13:01:58 | -0.0003194 | 6.3346 | 13965.192 | 0 | 关闭
1520 | 3 | 3 | 恒流放电 | 01:00:30 | 10:29:19 | -0.152 | 2.101 | 0.1533 | 337.96 | 0 | 0 | 0.1533 | 337.96 | 0.0003419 | 753.8 | 0 | 0 | 0.0003419 | 753.8 | 2023-05-11 13:02:28 | -0.0003194 | 4.2231 | 9310.128 | 0 | 关闭
1521 | 3 | 3 | 恒流放电 | 01:01:00 | 10:29:49 | -0.152 | 2.1011 | 0.1546 | 340.76 | 0 | 0 | 0.1546 | 340.76 | 0.0003446 | 759.67 | 0 | 0 | 0.0003446 | 759.67 | 2023-05-11 13:02:58 | -0.0003194 | 12.6692 | 27930.3841 | 0 | 关闭
1522 | 3 | 3 | 恒流放电 | 01:01:30 | 10:30:19 | -0.152 | 2.1014 | 0.1558 | 343.55 | 0 | 0 | 0.1558 | 343.55 | 0.0003472 | 765.53 | 0 | 0 | 0.0003472 | 765.53 | 2023-05-11 13:03:28 | -0.0003195 | 4.223 | 9309.9647 | 0 | 关闭
1523 | 3 | 3 | 恒流放电 | 01:02:00 | 10:30:49 | -0.152 | 2.1015 | 0.1571 | 346.34 | 0 | 0 | 0.1571 | 346.34 | 0.0003499 | 771.4 | 0 | 0 | 0.0003499 | 771.4 | 2023-05-11 13:03:58 | -0.0003195 | 12.6691 | 27930.1391 | 0 | 关闭
1524 | 3 | 3 | 恒流放电 | 01:02:30 | 10:31:19 | -0.152 | 2.1017 | 0.1584 | 349.14 | 0 | 0 | 0.1584 | 349.14 | 0.0003526 | 777.27 | 0 | 0 | 0.0003526 | 777.27 | 2023-05-11 13:04:28 | -0.0003195 | 6.3344 | 13964.7021 | 0 | 关闭
1525 | 3 | 3 | 恒流放电 | 01:03:00 | 10:31:49 | -0.152 | 2.1017 | 0.1596 | 351.93 | 0 | 0 | 0.1596 | 351.93 | 0.0003552 | 783.14 | 0 | 0 | 0.0003552 | 783.14 | 2023-05-11 13:04:58 | -0.0003195 | 0 | 0 | 0 | 关闭
1526 | 3 | 3 | 恒流放电 | 01:03:30 | 10:32:19 | -0.152 | 2.1019 | 0.1609 | 354.72 | 0 | 0 | 0.1609 | 354.72 | 0.0003579 | 789.01 | 0 | 0 | 0.0003579 | 789.01 | 2023-05-11 13:05:28 | -0.0003195 | 6.3344 | 13964.7021 | 0 | 关闭
1527 | 3 | 3 | 恒流放电 | 01:04:00 | 10:32:49 | -0.152 | 2.102 | 0.1622 | 357.51 | 0 | 0 | 0.1622 | 357.51 | 0.0003606 | 794.88 | 0 | 0 | 0.0003606 | 794.88 | 2023-05-11 13:05:58 | -0.0003196 | 12.6692 | 27930.3841 | 0 | 关闭
1528 | 3 | 3 | 恒流放电 | 01:04:30 | 10:33:19 | -0.152 | 2.1022 | 0.1634 | 360.31 | 0 | 0 | 0.1634 | 360.31 | 0.0003632 | 800.76 | 0 | 0 | 0.0003632 | 800.76 | 2023-05-11 13:06:28 | -0.0003196 | 6.3344 | 13964.8246 | 0 | 关闭
1529 | 3 | 3 | 恒流放电 | 01:05:00 | 10:33:49 | -0.152 | 2.1022 | 0.1647 | 363.1 | 0 | 0 | 0.1647 | 363.1 | 0.0003659 | 806.63 | 0 | 0 | 0.0003659 | 806.63 | 2023-05-11 13:06:58 | -0.0003196 | 0 | 0 | 0 | 关闭
1530 | 3 | 3 | 恒流放电 | 01:05:30 | 10:34:19 | -0.152 | 2.1023 | 0.166 | 365.89 | 0 | 0 | 0.166 | 365.89 | 0.0003685 | 812.5 | 0 | 0 | 0.0003685 | 812.5 | 2023-05-11 13:07:28 | -0.0003196 | 12.669 | 27929.8942 | 0 | 关闭
1531 | 3 | 3 | 恒流放电 | 01:06:00 | 10:34:49 | -0.152 | 2.1023 | 0.1672 | 368.69 | 0 | 0 | 0.1672 | 368.69 | 0.0003712 | 818.37 | 0 | 0 | 0.0003712 | 818.37 | 2023-05-11 13:07:58 | -0.0003196 | 0 | 0 | 0 | 关闭
1532 | 3 | 3 | 恒流放电 | 01:06:30 | 10:35:19 | -0.152 | 2.1023 | 0.1685 | 371.48 | 0 | 0 | 0.1685 | 371.48 | 0.0003739 | 824.24 | 0 | 0 | 0.0003739 | 824.24 | 2023-05-11 13:08:28 | -0.0003196 | 0 | 0 | 0 | 关闭
1533 | 3 | 3 | 恒流放电 | 01:07:00 | 10:35:49 | -0.152 | 2.1023 | 0.1698 | 374.27 | 0 | 0 | 0.1698 | 374.27 | 0.0003765 | 830.11 | 0 | 0 | 0.0003765 | 830.11 | 2023-05-11 13:08:58 | -0.0003196 | 0 | 0 | 0 | 关闭
1534 | 3 | 3 | 恒流放电 | 01:07:30 | 10:36:19 | -0.152 | 2.1021 | 0.171 | 377.07 | 0 | 0 | 0.171 | 377.07 | 0.0003792 | 835.99 | 0 | 0 | 0.0003792 | 835.99 | 2023-05-11 13:09:28 | -0.0003196 | -6.3345 | -13964.9471 | 0 | 关闭
1535 | 3 | 3 | 恒流放电 | 01:08:00 | 10:36:49 | -0.152 | 2.1021 | 0.1723 | 379.86 | 0 | 0 | 0.1723 | 379.86 | 0.0003819 | 841.86 | 0 | 0 | 0.0003819 | 841.86 | 2023-05-11 13:09:58 | -0.0003196 | 0 | 0 | 0 | 关闭
1536 | 3 | 3 | 恒流放电 | 01:08:30 | 10:37:19 | -0.152 | 2.102 | 0.1736 | 382.65 | 0 | 0 | 0.1736 | 382.65 | 0.0003845 | 847.73 | 0 | 0 | 0.0003845 | 847.73 | 2023-05-11 13:10:28 | -0.0003196 | -12.6688 | -27929.4043 | 0 | 关闭
1537 | 3 | 3 | 恒流放电 | 01:09:00 | 10:37:49 | -0.152 | 2.102 | 0.1748 | 385.44 | 0 | 0 | 0.1748 | 385.44 | 0.0003872 | 853.6 | 0 | 0 | 0.0003872 | 853.6 | 2023-05-11 13:10:58 | -0.0003196 | 0 | 0 | 0 | 关闭
1538 | 3 | 3 | 恒流放电 | 01:09:30 | 10:38:19 | -0.152 | 2.1019 | 0.1761 | 388.24 | 0 | 0 | 0.1761 | 388.24 | 0.0003899 | 859.47 | 0 | 0 | 0.0003899 | 859.47 | 2023-05-11 13:11:28 | -0.0003195 | -12.6687 | -27929.1593 | 0 | 关闭
1539 | 3 | 3 | 恒流放电 | 01:10:00 | 10:38:49 | -0.152 | 2.1018 | 0.1774 | 391.03 | 0 | 0 | 0.1774 | 391.03 | 0.0003925 | 865.34 | 0 | 0 | 0.0003925 | 865.34 | 2023-05-11 13:11:58 | -0.0003196 | -12.669 | -27929.8942 | 0 | 关闭
1540 | 3 | 3 | 恒流放电 | 01:10:30 | 10:39:19 | -0.152 | 2.1018 | 0.1786 | 393.82 | 0 | 0 | 0.1786 | 393.82 | 0.0003952 | 871.21 | 0 | 0 | 0.0003952 | 871.21 | 2023-05-11 13:12:28 | -0.0003195 | 0 | 0 | 0 | 关闭
1541 | 3 | 3 | 恒流放电 | 01:11:00 | 10:39:49 | -0.152 | 2.1017 | 0.1799 | 396.62 | 0 | 0 | 0.1799 | 396.62 | 0.0003978 | 877.08 | 0 | 0 | 0.0003978 | 877.08 | 2023-05-11 13:12:58 | -0.0003195 | -12.6688 | -27929.4043 | 0 | 关闭
1542 | 3 | 3 | 恒流放电 | 01:11:30 | 10:40:19 | -0.152 | 2.1016 | 0.1812 | 399.41 | 0 | 0 | 0.1812 | 399.41 | 0.0004005 | 882.95 | 0 | 0 | 0.0004005 | 882.95 | 2023-05-11 13:13:28 | -0.0003195 | -12.6691 | -27930.1391 | 0 | 关闭
1543 | 3 | 3 | 恒流放电 | 01:12:00 | 10:40:49 | -0.152 | 2.1016 | 0.1824 | 402.2 | 0 | 0 | 0.1824 | 402.2 | 0.0004032 | 888.82 | 0 | 0 | 0.0004032 | 888.82 | 2023-05-11 13:13:58 | -0.0003195 | 0 | 0 | 0 | 关闭
1544 | 3 | 3 | 恒流放电 | 01:12:30 | 10:41:19 | -0.152 | 2.1016 | 0.1837 | 405 | 0 | 0 | 0.1837 | 405 | 0.0004058 | 894.69 | 0 | 0 | 0.0004058 | 894.69 | 2023-05-11 13:14:28 | -0.0003195 | 0 | 0 | 0 | 关闭
1545 | 3 | 3 | 恒流放电 | 01:13:00 | 10:41:49 | -0.152 | 2.1015 | 0.185 | 407.79 | 0 | 0 | 0.185 | 407.79 | 0.0004085 | 900.56 | 0 | 0 | 0.0004085 | 900.56 | 2023-05-11 13:14:58 | -0.0003195 | -12.669 | -27929.8942 | 0 | 关闭
1546 | 3 | 3 | 恒流放电 | 01:13:30 | 10:42:19 | -0.152 | 2.1015 | 0.1862 | 410.58 | 0 | 0 | 0.1862 | 410.58 | 0.0004112 | 906.43 | 0 | 0 | 0.0004112 | 906.43 | 2023-05-11 13:15:28 | -0.0003195 | 0 | 0 | 0 | 关闭
1547 | 3 | 3 | 恒流放电 | 01:14:00 | 10:42:49 | -0.152 | 2.1014 | 0.1875 | 413.37 | 0 | 0 | 0.1875 | 413.37 | 0.0004138 | 912.3 | 0 | 0 | 0.0004138 | 912.3 | 2023-05-11 13:15:58 | -0.0003195 | -12.6691 | -27930.1391 | 0 | 关闭
1548 | 3 | 3 | 恒流放电 | 01:14:30 | 10:43:19 | -0.152 | 2.1014 | 0.1888 | 416.17 | 0 | 0 | 0.1888 | 416.17 | 0.0004165 | 918.17 | 0 | 0 | 0.0004165 | 918.17 | 2023-05-11 13:16:28 | -0.0003195 | 0 | 0 | 0 | 关闭
1549 | 3 | 3 | 恒流放电 | 01:15:00 | 10:43:49 | -0.152 | 2.1012 | 0.19 | 418.96 | 0 | 0 | 0.19 | 418.96 | 0.0004191 | 924.04 | 0 | 0 | 0.0004191 | 924.04 | 2023-05-11 13:16:58 | -0.0003194 | -6.3347 | -13965.3145 | 0 | 关闭
1550 | 3 | 3 | 恒流放电 | 01:15:30 | 10:44:19 | -0.152 | 2.1012 | 0.1913 | 421.75 | 0 | 0 | 0.1913 | 421.75 | 0.0004218 | 929.9 | 0 | 0 | 0.0004218 | 929.9 | 2023-05-11 13:17:28 | -0.0003194 | 0 | 0 | 0 | 关闭
1551 | 3 | 3 | 恒流放电 | 01:16:00 | 10:44:49 | -0.152 | 2.1011 | 0.1926 | 424.55 | 0 | 0 | 0.1926 | 424.55 | 0.0004245 | 935.77 | 0 | 0 | 0.0004245 | 935.77 | 2023-05-11 13:17:58 | -0.0003194 | -12.6693 | -27930.629 | 0 | 关闭
1552 | 3 | 3 | 恒流放电 | 01:16:30 | 10:45:19 | -0.152 | 2.101 | 0.1938 | 427.34 | 0 | 0 | 0.1938 | 427.34 | 0.0004271 | 941.64 | 0 | 0 | 0.0004271 | 941.64 | 2023-05-11 13:18:28 | -0.0003194 | -12.6691 | -27930.1391 | 0 | 关闭
1553 | 3 | 3 | 恒流放电 | 01:17:00 | 10:45:49 | -0.152 | 2.1008 | 0.1951 | 430.13 | 0 | 0 | 0.1951 | 430.13 | 0.0004298 | 947.51 | 0 | 0 | 0.0004298 | 947.51 | 2023-05-11 13:18:58 | -0.0003194 | -6.3347 | -13965.3145 | 0 | 关闭
1554 | 3 | 3 | 恒流放电 | 01:17:30 | 10:46:19 | -0.152 | 2.1006 | 0.1964 | 432.93 | 0 | 0 | 0.1964 | 432.93 | 0.0004325 | 953.38 | 0 | 0 | 0.0004325 | 953.38 | 2023-05-11 13:19:28 | -0.0003194 | -6.3346 | -13965.0696 | 0 | 关闭
1555 | 3 | 3 | 恒流放电 | 01:18:00 | 10:46:49 | -0.152 | 2.1004 | 0.1976 | 435.72 | 0 | 0 | 0.1976 | 435.72 | 0.0004351 | 959.24 | 0 | 0 | 0.0004351 | 959.24 | 2023-05-11 13:19:58 | -0.0003193 | -6.3346 | -13965.0696 | 0 | 关闭
1556 | 3 | 3 | 恒流放电 | 01:18:30 | 10:47:19 | -0.152 | 2.1001 | 0.1989 | 438.51 | 0 | 0 | 0.1989 | 438.51 | 0.0004378 | 965.11 | 0 | 0 | 0.0004378 | 965.11 | 2023-05-11 13:20:28 | -0.0003193 | -4.223 | -9310.0464 | 0 | 关闭
1557 | 3 | 3 | 恒流放电 | 01:19:00 | 10:47:49 | -0.152 | 2.0998 | 0.2002 | 441.3 | 0 | 0 | 0.2002 | 441.3 | 0.0004404 | 970.97 | 0 | 0 | 0.0004404 | 970.97 | 2023-05-11 13:20:58 | -0.0003192 | -4.223 | -9310.0464 | 0 | 关闭
1558 | 3 | 3 | 恒流放电 | 01:19:30 | 10:48:19 | -0.152 | 2.0996 | 0.2014 | 444.1 | 0 | 0 | 0.2014 | 444.1 | 0.0004431 | 976.84 | 0 | 0 | 0.0004431 | 976.84 | 2023-05-11 13:21:28 | -0.0003192 | -6.3344 | -13964.8246 | 0 | 关闭
1559 | 3 | 3 | 恒流放电 | 01:20:00 | 10:48:49 | -0.152 | 2.0994 | 0.2027 | 446.89 | 0 | 0 | 0.2027 | 446.89 | 0.0004458 | 982.7 | 0 | 0 | 0.0004458 | 982.7 | 2023-05-11 13:21:58 | -0.0003192 | -6.3344 | -13964.8246 | 0 | 关闭
1560 | 3 | 3 | 恒流放电 | 01:20:30 | 10:49:19 | -0.152 | 2.0991 | 0.204 | 449.68 | 0 | 0 | 0.204 | 449.68 | 0.0004484 | 988.56 | 0 | 0 | 0.0004484 | 988.56 | 2023-05-11 13:22:28 | -0.0003191 | -4.223 | -9309.8831 | 0 | 关闭
1561 | 3 | 3 | 恒流放电 | 01:21:00 | 10:49:49 | -0.152 | 2.0989 | 0.2052 | 452.48 | 0 | 0 | 0.2052 | 452.48 | 0.0004511 | 994.43 | 0 | 0 | 0.0004511 | 994.43 | 2023-05-11 13:22:58 | -0.0003191 | -6.3343 | -13964.5797 | 0 | 关闭
1562 | 3 | 3 | 恒流放电 | 01:21:30 | 10:50:19 | -0.152 | 2.0986 | 0.2065 | 455.27 | 0 | 0 | 0.2065 | 455.27 | 0.0004537 | 1000.29 | 0 | 0 | 0.0004537 | 1000.29 | 2023-05-11 13:23:28 | -0.0003191 | -4.223 | -9310.0464 | 0 | 关闭
1563 | 3 | 3 | 恒流放电 | 01:22:00 | 10:50:49 | -0.152 | 2.0985 | 0.2078 | 458.06 | 0 | 0 | 0.2078 | 458.06 | 0.0004564 | 1006.15 | 0 | 0 | 0.0004564 | 1006.15 | 2023-05-11 13:23:58 | -0.0003191 | -12.6687 | -27929.1593 | 0 | 关闭
1564 | 3 | 3 | 恒流放电 | 01:22:30 | 10:51:19 | -0.152 | 2.0982 | 0.209 | 460.86 | 0 | 0 | 0.209 | 460.86 | 0.000459 | 1012.01 | 0 | 0 | 0.000459 | 1012.01 | 2023-05-11 13:24:28 | -0.000319 | -4.223 | -9309.8831 | 0 | 关闭
1565 | 3 | 3 | 恒流放电 | 01:23:00 | 10:51:49 | -0.152 | 2.0981 | 0.2103 | 463.65 | 0 | 0 | 0.2103 | 463.65 | 0.0004617 | 1017.87 | 0 | 0 | 0.0004617 | 1017.87 | 2023-05-11 13:24:58 | -0.0003189 | -12.6689 | -27929.6492 | 0 | 关闭
1566 | 3 | 3 | 恒流放电 | 01:23:30 | 10:52:19 | -0.152 | 2.0977 | 0.2116 | 466.44 | 0 | 0 | 0.2116 | 466.44 | 0.0004644 | 1023.73 | 0 | 0 | 0.0004644 | 1023.73 | 2023-05-11 13:25:28 | -0.0003189 | -3.1672 | -6982.2898 | 0 | 关闭
1567 | 3 | 3 | 恒流放电 | 01:24:00 | 10:52:49 | -0.152 | 2.0975 | 0.2128 | 469.23 | 0 | 0 | 0.2128 | 469.23 | 0.000467 | 1029.59 | 0 | 0 | 0.000467 | 1029.59 | 2023-05-11 13:25:58 | -0.0003188 | -6.3344 | -13964.8246 | 0 | 关闭
1568 | 3 | 3 | 恒流放电 | 01:24:30 | 10:53:19 | -0.152 | 2.0972 | 0.2141 | 472.03 | 0 | 0 | 0.2141 | 472.03 | 0.0004697 | 1035.45 | 0 | 0 | 0.0004697 | 1035.45 | 2023-05-11 13:26:28 | -0.0003188 | -4.223 | -9309.8831 | 0 | 关闭
1569 | 3 | 3 | 恒流放电 | 01:25:00 | 10:53:49 | -0.152 | 2.097 | 0.2154 | 474.82 | 0 | 0 | 0.2154 | 474.82 | 0.0004723 | 1041.3 | 0 | 0 | 0.0004723 | 1041.3 | 2023-05-11 13:26:58 | -0.0003188 | -6.3344 | -13964.8246 | 0 | 关闭
1570 | 3 | 3 | 恒流放电 | 01:25:30 | 10:54:19 | -0.152 | 2.0966 | 0.2166 | 477.61 | 0 | 0 | 0.2166 | 477.61 | 0.000475 | 1047.16 | 0 | 0 | 0.000475 | 1047.16 | 2023-05-11 13:27:28 | -0.0003187 | -3.1672 | -6982.4123 | 0 | 关闭
1571 | 3 | 3 | 恒流放电 | 01:26:00 | 10:54:49 | -0.152 | 2.0962 | 0.2179 | 480.41 | 0 | 0 | 0.2179 | 480.41 | 0.0004776 | 1053.01 | 0 | 0 | 0.0004776 | 1053.01 | 2023-05-11 13:27:58 | -0.0003187 | -3.1672 | -6982.4123 | 0 | 关闭
1572 | 3 | 3 | 恒流放电 | 01:26:30 | 10:55:19 | -0.152 | 2.0958 | 0.2192 | 483.2 | 0 | 0 | 0.2192 | 483.2 | 0.0004803 | 1058.87 | 0 | 0 | 0.0004803 | 1058.87 | 2023-05-11 13:28:28 | -0.0003186 | -3.1673 | -6982.5348 | 0 | 关闭
1573 | 3 | 3 | 恒流放电 | 01:27:00 | 10:55:49 | -0.152 | 2.0955 | 0.2204 | 485.99 | 0 | 0 | 0.2204 | 485.99 | 0.000483 | 1064.72 | 0 | 0 | 0.000483 | 1064.72 | 2023-05-11 13:28:58 | -0.0003186 | -4.223 | -9309.8831 | 0 | 关闭
1574 | 3 | 3 | 恒流放电 | 01:27:30 | 10:56:19 | -0.152 | 2.0951 | 0.2217 | 488.78 | 0 | 0 | 0.2217 | 488.78 | 0.0004856 | 1070.57 | 0 | 0 | 0.0004856 | 1070.57 | 2023-05-11 13:29:28 | -0.0003185 | -3.1672 | -6982.4123 | 0 | 关闭
1575 | 3 | 3 | 恒流放电 | 01:28:00 | 10:56:49 | -0.152 | 2.0947 | 0.223 | 491.58 | 0 | 0 | 0.223 | 491.58 | 0.0004883 | 1076.42 | 0 | 0 | 0.0004883 | 1076.42 | 2023-05-11 13:29:58 | -0.0003185 | -3.1672 | -6982.2898 | 0 | 关闭
1576 | 3 | 3 | 恒流放电 | 01:28:30 | 10:57:19 | -0.152 | 2.0942 | 0.2242 | 494.37 | 0 | 0 | 0.2242 | 494.37 | 0.0004909 | 1082.27 | 0 | 0 | 0.0004909 | 1082.27 | 2023-05-11 13:30:28 | -0.0003183 | -2.5338 | -5586.0278 | 0 | 关闭
1577 | 3 | 3 | 恒流放电 | 01:29:00 | 10:57:49 | -0.152 | 2.0938 | 0.2255 | 497.16 | 0 | 0 | 0.2255 | 497.16 | 0.0004936 | 1088.12 | 0 | 0 | 0.0004936 | 1088.12 | 2023-05-11 13:30:58 | -0.0003183 | -3.1672 | -6982.2898 | 0 | 关闭
1578 | 3 | 3 | 恒流放电 | 01:29:30 | 10:58:19 | -0.152 | 2.0934 | 0.2268 | 499.96 | 0 | 0 | 0.2268 | 499.96 | 0.0004962 | 1093.97 | 0 | 0 | 0.0004962 | 1093.97 | 2023-05-11 13:31:28 | -0.0003183 | -3.1672 | -6982.2898 | 0 | 关闭
1579 | 3 | 3 | 恒流放电 | 01:30:00 | 10:58:49 | -0.152 | 2.093 | 0.228 | 502.75 | 0 | 0 | 0.228 | 502.75 | 0.0004989 | 1099.82 | 0 | 0 | 0.0004989 | 1099.82 | 2023-05-11 13:31:58 | -0.0003182 | -3.1672 | -6982.2898 | 0 | 关闭
1580 | 3 | 3 | 恒流放电 | 01:30:30 | 10:59:19 | -0.152 | 2.0926 | 0.2293 | 505.54 | 0 | 0 | 0.2293 | 505.54 | 0.0005015 | 1105.66 | 0 | 0 | 0.0005015 | 1105.66 | 2023-05-11 13:32:28 | -0.0003181 | -3.1672 | -6982.4123 | 0 | 关闭
1581 | 3 | 3 | 恒流放电 | 01:31:00 | 10:59:49 | -0.152 | 2.0923 | 0.2306 | 508.34 | 0 | 0 | 0.2306 | 508.34 | 0.0005042 | 1111.51 | 0 | 0 | 0.0005042 | 1111.51 | 2023-05-11 13:32:58 | -0.0003181 | -4.2229 | -9309.7198 | 0 | 关闭
1582 | 3 | 3 | 恒流放电 | 01:31:30 | 11:00:19 | -0.152 | 2.0919 | 0.2318 | 511.13 | 0 | 0 | 0.2318 | 511.13 | 0.0005068 | 1117.35 | 0 | 0 | 0.0005068 | 1117.35 | 2023-05-11 13:33:28 | -0.000318 | -3.1672 | -6982.4123 | 0 | 关闭
1583 | 3 | 3 | 恒流放电 | 01:32:00 | 11:00:49 | -0.152 | 2.0915 | 0.2331 | 513.92 | 0 | 0 | 0.2331 | 513.92 | 0.0005095 | 1123.19 | 0 | 0 | 0.0005095 | 1123.19 | 2023-05-11 13:33:58 | -0.0003179 | -3.1672 | -6982.2898 | 0 | 关闭
1584 | 3 | 3 | 恒流放电 | 01:32:30 | 11:01:19 | -0.152 | 2.0909 | 0.2344 | 516.71 | 0 | 0 | 0.2344 | 516.71 | 0.0005121 | 1129.03 | 0 | 0 | 0.0005121 | 1129.03 | 2023-05-11 13:34:28 | -0.0003179 | -2.1115 | -4654.9415 | 0 | 关闭
1585 | 3 | 3 | 恒流放电 | 01:33:00 | 11:01:49 | -0.152 | 2.0905 | 0.2356 | 519.51 | 0 | 0 | 0.2356 | 519.51 | 0.0005148 | 1134.87 | 0 | 0 | 0.0005148 | 1134.87 | 2023-05-11 13:34:58 | -0.0003178 | -3.1672 | -6982.2898 | 0 | 关闭
1586 | 3 | 3 | 恒流放电 | 01:33:30 | 11:02:19 | -0.152 | 2.0901 | 0.2369 | 522.3 | 0 | 0 | 0.2369 | 522.3 | 0.0005174 | 1140.71 | 0 | 0 | 0.0005174 | 1140.71 | 2023-05-11 13:35:28 | -0.0003177 | -3.1672 | -6982.4123 | 0 | 关闭
1587 | 3 | 3 | 恒流放电 | 01:34:00 | 11:02:49 | -0.152 | 2.0896 | 0.2382 | 525.09 | 0 | 0 | 0.2382 | 525.09 | 0.0005201 | 1146.55 | 0 | 0 | 0.0005201 | 1146.55 | 2023-05-11 13:35:58 | -0.0003177 | -2.5338 | -5585.9298 | 0 | 关闭
1588 | 3 | 3 | 恒流放电 | 01:34:30 | 11:03:19 | -0.152 | 2.0891 | 0.2394 | 527.89 | 0 | 0 | 0.2394 | 527.89 | 0.0005227 | 1152.38 | 0 | 0 | 0.0005227 | 1152.38 | 2023-05-11 13:36:28 | -0.0003176 | -2.5338 | -5585.9298 | 0 | 关闭
1589 | 3 | 3 | 恒流放电 | 01:35:00 | 11:03:49 | -0.152 | 2.0887 | 0.2407 | 530.68 | 0 | 0 | 0.2407 | 530.68 | 0.0005254 | 1158.22 | 0 | 0 | 0.0005254 | 1158.22 | 2023-05-11 13:36:58 | -0.0003175 | -3.1673 | -6982.5348 | 0 | 关闭
1590 | 3 | 3 | 恒流放电 | 01:35:30 | 11:04:19 | -0.152 | 2.0881 | 0.242 | 533.47 | 0 | 0 | 0.242 | 533.47 | 0.000528 | 1164.05 | 0 | 0 | 0.000528 | 1164.05 | 2023-05-11 13:37:28 | -0.0003175 | -2.1115 | -4654.9415 | 0 | 关闭
1591 | 3 | 3 | 恒流放电 | 01:36:00 | 11:04:49 | -0.152 | 2.0875 | 0.2432 | 536.27 | 0 | 0 | 0.2432 | 536.27 | 0.0005307 | 1169.88 | 0 | 0 | 0.0005307 | 1169.88 | 2023-05-11 13:37:58 | -0.0003174 | -2.1115 | -4654.9415 | 0 | 关闭
1592 | 3 | 3 | 恒流放电 | 01:36:30 | 11:05:19 | -0.152 | 2.0868 | 0.2445 | 539.06 | 0 | 0 | 0.2445 | 539.06 | 0.0005333 | 1175.71 | 0 | 0 | 0.0005333 | 1175.71 | 2023-05-11 13:38:28 | -0.0003172 | -1.8098 | -3989.9499 | 0 | 关闭
1593 | 3 | 3 | 恒流放电 | 01:37:00 | 11:05:49 | -0.152 | 2.0862 | 0.2458 | 541.85 | 0 | 0 | 0.2458 | 541.85 | 0.0005359 | 1181.54 | 0 | 0 | 0.0005359 | 1181.54 | 2023-05-11 13:38:58 | -0.0003172 | -2.1115 | -4654.9415 | 0 | 关闭
1594 | 3 | 3 | 恒流放电 | 01:37:30 | 11:06:19 | -0.152 | 2.0853 | 0.2471 | 544.64 | 0 | 0 | 0.2471 | 544.64 | 0.0005386 | 1187.36 | 0 | 0 | 0.0005386 | 1187.36 | 2023-05-11 13:39:28 | -0.000317 | -1.4076 | -3103.2399 | 0 | 关闭
1595 | 3 | 3 | 恒流放电 | 01:38:00 | 11:06:49 | -0.152 | 2.0846 | 0.2483 | 547.44 | 0 | 0 | 0.2483 | 547.44 | 0.0005412 | 1193.18 | 0 | 0 | 0.0005412 | 1193.18 | 2023-05-11 13:39:58 | -0.0003169 | -1.8098 | -3989.8799 | 0 | 关闭
1596 | 3 | 3 | 恒流放电 | 01:38:30 | 11:07:19 | -0.152 | 2.0837 | 0.2496 | 550.23 | 0 | 0 | 0.2496 | 550.23 | 0.0005439 | 1199.01 | 0 | 0 | 0.0005439 | 1199.01 | 2023-05-11 13:40:28 | -0.0003168 | -1.4076 | -3103.2399 | 0 | 关闭
1597 | 3 | 3 | 恒流放电 | 01:39:00 | 11:07:49 | -0.152 | 2.0829 | 0.2509 | 553.02 | 0 | 0 | 0.2509 | 553.02 | 0.0005465 | 1204.82 | 0 | 0 | 0.0005465 | 1204.82 | 2023-05-11 13:40:58 | -0.0003166 | -1.5836 | -3491.2674 | 0 | 关闭
1598 | 3 | 3 | 恒流放电 | 01:39:30 | 11:08:19 | -0.152 | 2.0821 | 0.2521 | 555.82 | 0 | 0 | 0.2521 | 555.82 | 0.0005491 | 1210.64 | 0 | 0 | 0.0005491 | 1210.64 | 2023-05-11 13:41:28 | -0.0003165 | -1.5835 | -3491.0224 | 0 | 关闭
1599 | 3 | 3 | 恒流放电 | 01:40:00 | 11:08:49 | -0.152 | 2.0814 | 0.2534 | 558.61 | 0 | 0 | 0.2534 | 558.61 | 0.0005518 | 1216.45 | 0 | 0 | 0.0005518 | 1216.45 | 2023-05-11 13:41:58 | -0.0003164 | -1.8098 | -3989.8099 | 0 | 关闭
1600 | 3 | 3 | 恒流放电 | 01:40:30 | 11:09:19 | -0.152 | 2.0807 | 0.2547 | 561.4 | 0 | 0 | 0.2547 | 561.4 | 0.0005544 | 1222.27 | 0 | 0 | 0.0005544 | 1222.27 | 2023-05-11 13:42:28 | -0.0003163 | -1.8098 | -3989.8799 | 0 | 关闭
1601 | 3 | 3 | 恒流放电 | 01:41:00 | 11:09:49 | -0.152 | 2.0798 | 0.2559 | 564.19 | 0 | 0 | 0.2559 | 564.19 | 0.0005571 | 1228.08 | 0 | 0 | 0.0005571 | 1228.08 | 2023-05-11 13:42:58 | -0.0003162 | -1.4076 | -3103.2399 | 0 | 关闭
1602 | 3 | 3 | 恒流放电 | 01:41:30 | 11:10:19 | -0.152 | 2.0789 | 0.2572 | 566.99 | 0 | 0 | 0.2572 | 566.99 | 0.0005597 | 1233.88 | 0 | 0 | 0.0005597 | 1233.88 | 2023-05-11 13:43:28 | -0.000316 | -1.4076 | -3103.2399 | 0 | 关闭
1603 | 3 | 3 | 恒流放电 | 01:42:00 | 11:10:49 | -0.152 | 2.078 | 0.2585 | 569.78 | 0 | 0 | 0.2585 | 569.78 | 0.0005623 | 1239.69 | 0 | 0 | 0.0005623 | 1239.69 | 2023-05-11 13:43:58 | -0.0003159 | -1.4076 | -3103.1311 | 0 | 关闭
1604 | 3 | 3 | 恒流放电 | 01:42:30 | 11:11:19 | -0.152 | 2.0771 | 0.2597 | 572.57 | 0 | 0 | 0.2597 | 572.57 | 0.000565 | 1245.49 | 0 | 0 | 0.000565 | 1245.49 | 2023-05-11 13:44:28 | -0.0003158 | -1.4076 | -3103.1855 | 0 | 关闭
1605 | 3 | 3 | 恒流放电 | 01:43:00 | 11:11:49 | -0.152 | 2.0762 | 0.261 | 575.37 | 0 | 0 | 0.261 | 575.37 | 0.0005676 | 1251.29 | 0 | 0 | 0.0005676 | 1251.29 | 2023-05-11 13:44:58 | -0.0003156 | -1.4076 | -3103.1855 | 0 | 关闭
1606 | 3 | 3 | 恒流放电 | 01:43:30 | 11:12:19 | -0.152 | 2.0752 | 0.2623 | 578.16 | 0 | 0 | 0.2623 | 578.16 | 0.0005702 | 1257.09 | 0 | 0 | 0.0005702 | 1257.09 | 2023-05-11 13:45:28 | -0.0003155 | -1.2669 | -2792.9649 | 0 | 关闭
1607 | 3 | 3 | 恒流放电 | 01:44:00 | 11:12:49 | -0.152 | 2.074 | 0.2635 | 580.95 | 0 | 0 | 0.2635 | 580.95 | 0.0005728 | 1262.88 | 0 | 0 | 0.0005728 | 1262.88 | 2023-05-11 13:45:58 | -0.0003153 | -1.0557 | -2327.3891 | 0 | 关闭
1608 | 3 | 3 | 恒流放电 | 01:44:30 | 11:13:19 | -0.152 | 2.0728 | 0.2648 | 583.74 | 0 | 0 | 0.2648 | 583.74 | 0.0005755 | 1268.67 | 0 | 0 | 0.0005755 | 1268.67 | 2023-05-11 13:46:28 | -0.0003151 | -1.0557 | -2327.4708 | 0 | 关闭
1609 | 3 | 3 | 恒流放电 | 01:45:00 | 11:13:49 | -0.152 | 2.0713 | 0.2661 | 586.54 | 0 | 0 | 0.2661 | 586.54 | 0.0005781 | 1274.46 | 0 | 0 | 0.0005781 | 1274.46 | 2023-05-11 13:46:58 | -0.0003149 | -0.8445 | -1861.8786 | 0 | 关闭
1610 | 3 | 3 | 恒流放电 | 01:45:30 | 11:14:19 | -0.152 | 2.0697 | 0.2673 | 589.33 | 0 | 0 | 0.2673 | 589.33 | 0.0005807 | 1280.24 | 0 | 0 | 0.0005807 | 1280.24 | 2023-05-11 13:47:28 | -0.0003146 | -0.7918 | -1745.5725 | 0 | 关闭
1611 | 3 | 3 | 恒流放电 | 01:46:00 | 11:14:49 | -0.152 | 2.0682 | 0.2686 | 592.12 | 0 | 0 | 0.2686 | 592.12 | 0.0005833 | 1286.02 | 0 | 0 | 0.0005833 | 1286.02 | 2023-05-11 13:47:58 | -0.0003144 | -0.8446 | -1861.944 | 0 | 关闭
1612 | 3 | 3 | 恒流放电 | 01:46:30 | 11:15:19 | -0.152 | 2.0664 | 0.2699 | 594.92 | 0 | 0 | 0.2699 | 594.92 | 0.000586 | 1291.79 | 0 | 0 | 0.000586 | 1291.79 | 2023-05-11 13:48:28 | -0.0003141 | -0.7038 | -1551.5927 | 0 | 关闭
1613 | 3 | 3 | 恒流放电 | 01:47:00 | 11:15:49 | -0.152 | 2.0643 | 0.2711 | 597.71 | 0 | 0 | 0.2711 | 597.71 | 0.0005886 | 1297.56 | 0 | 0 | 0.0005886 | 1297.56 | 2023-05-11 13:48:58 | -0.0003138 | -0.6033 | -1329.9366 | 0 | 关闭
1614 | 3 | 3 | 恒流放电 | 01:47:30 | 11:16:19 | -0.152 | 2.0622 | 0.2724 | 600.5 | 0 | 0 | 0.2724 | 600.5 | 0.0005912 | 1303.32 | 0 | 0 | 0.0005912 | 1303.32 | 2023-05-11 13:49:28 | -0.0003135 | -0.6032 | -1329.9133 | 0 | 关闭
1615 | 3 | 3 | 恒流放电 | 01:48:00 | 11:16:49 | -0.152 | 2.0602 | 0.2737 | 603.29 | 0 | 0 | 0.2737 | 603.29 | 0.0005938 | 1309.08 | 0 | 0 | 0.0005938 | 1309.08 | 2023-05-11 13:49:58 | -0.0003132 | -0.6334 | -1396.4335 | 0 | 关闭
1616 | 3 | 3 | 恒流放电 | 01:48:30 | 11:17:19 | -0.152 | 2.0581 | 0.2749 | 606.09 | 0 | 0 | 0.2749 | 606.09 | 0.0005964 | 1314.83 | 0 | 0 | 0.0005964 | 1314.83 | 2023-05-11 13:50:28 | -0.0003129 | -0.6033 | -1329.9366 | 0 | 关闭
1617 | 3 | 3 | 恒流放电 | 01:49:00 | 11:17:49 | -0.152 | 2.0558 | 0.2762 | 608.88 | 0 | 0 | 0.2762 | 608.88 | 0.000599 | 1320.58 | 0 | 0 | 0.000599 | 1320.58 | 2023-05-11 13:50:58 | -0.0003125 | -0.5508 | -1214.2687 | 0 | 关闭
1618 | 3 | 3 | 恒流放电 | 01:49:30 | 11:18:19 | -0.152 | 2.0532 | 0.2775 | 611.67 | 0 | 0 | 0.2775 | 611.67 | 0.0006016 | 1326.31 | 0 | 0 | 0.0006016 | 1326.31 | 2023-05-11 13:51:28 | -0.0003121 | -0.4872 | -1074.1608 | 0 | 关闭
1619 | 3 | 3 | 恒流放电 | 01:50:00 | 11:18:49 | -0.152 | 2.0504 | 0.2787 | 614.47 | 0 | 0 | 0.2787 | 614.47 | 0.0006042 | 1332.04 | 0 | 0 | 0.0006042 | 1332.04 | 2023-05-11 13:51:58 | -0.0003117 | -0.4524 | -997.435 | 0 | 关闭
1620 | 3 | 3 | 恒流放电 | 01:50:30 | 11:19:19 | -0.152 | 2.0472 | 0.28 | 617.26 | 0 | 0 | 0.28 | 617.26 | 0.0006068 | 1337.77 | 0 | 0 | 0.0006068 | 1337.77 | 2023-05-11 13:52:28 | -0.0003112 | -0.3959 | -872.725 | 0 | 关闭
1621 | 3 | 3 | 恒流放电 | 01:51:00 | 11:19:49 | -0.152 | 2.0435 | 0.2813 | 620.05 | 0 | 0 | 0.2813 | 620.05 | 0.0006094 | 1343.48 | 0 | 0 | 0.0006094 | 1343.48 | 2023-05-11 13:52:58 | -0.0003106 | -0.3424 | -754.8024 | 0 | 关闭
1622 | 3 | 3 | 恒流放电 | 01:51:30 | 11:20:19 | -0.152 | 2.0392 | 0.2825 | 622.84 | 0 | 0 | 0.2825 | 622.84 | 0.000612 | 1349.18 | 0 | 0 | 0.000612 | 1349.18 | 2023-05-11 13:53:28 | -0.00031 | -0.2946 | -649.5039 | 0 | 关闭
1623 | 3 | 3 | 恒流放电 | 01:52:00 | 11:20:49 | -0.152 | 2.0344 | 0.2838 | 625.64 | 0 | 0 | 0.2838 | 625.64 | 0.0006146 | 1354.87 | 0 | 0 | 0.0006146 | 1354.87 | 2023-05-11 13:53:58 | -0.0003093 | -0.2639 | -581.8269 | 0 | 关闭
1624 | 3 | 3 | 恒流放电 | 01:52:30 | 11:21:19 | -0.152 | 2.0286 | 0.2851 | 628.43 | 0 | 0 | 0.2851 | 628.43 | 0.0006171 | 1360.54 | 0 | 0 | 0.0006171 | 1360.54 | 2023-05-11 13:54:28 | -0.0003084 | -0.2184 | -481.5288 | 0 | 关闭
1625 | 3 | 3 | 恒流放电 | 01:53:00 | 11:21:49 | -0.152 | 2.0217 | 0.2863 | 631.22 | 0 | 0 | 0.2863 | 631.22 | 0.0006197 | 1366.2 | 0 | 0 | 0.0006197 | 1366.2 | 2023-05-11 13:54:58 | -0.0003074 | -0.1836 | -404.7491 | 0 | 关闭
1626 | 3 | 3 | 恒流放电 | 01:53:30 | 11:22:19 | -0.152 | 2.0129 | 0.2876 | 634.02 | 0 | 0 | 0.2876 | 634.02 | 0.0006223 | 1371.83 | 0 | 0 | 0.0006223 | 1371.83 | 2023-05-11 13:55:28 | -0.000306 | -0.144 | -317.3657 | 0 | 关闭
1627 | 3 | 3 | 恒流放电 | 01:54:00 | 11:22:49 | -0.152 | 2.0031 | 0.2889 | 636.81 | 0 | 0 | 0.2889 | 636.81 | 0.0006248 | 1377.44 | 0 | 0 | 0.0006248 | 1377.44 | 2023-05-11 13:55:58 | -0.0003045 | -0.1293 | -284.9964 | 0 | 关闭
1628 | 3 | 3 | 恒流放电 | 01:54:28 | 11:23:17 | -0.152 | 1.9931 | 0.2901 | 639.47 | 0 | 0 | 0.2901 | 639.47 | 0.0006272 | 1382.76 | 0 | 0 | 0.0006272 | 1382.76 | 2023-05-11 13:56:26 | -0.000303 | -0.1208 | -266.2453 | 0 | 关闭
1629 | 3 | 3 | 恒流放电 | 01:54:30 | 11:23:19 | -0.152 | 1.9926 | 0.2901 | 639.6 | 0 | 0 | 0.2901 | 639.6 | 0.0006273 | 1383.02 | 0 | 0 | 0.0006273 | 1383.02 | 2023-05-11 13:56:28 | -0.000303 | -0.1183 | -260.729 | 0 | 关闭
1630 | 3 | 3 | 恒流放电 | 01:54:58 | 11:23:47 | -0.152 | 1.9826 | 0.2913 | 642.24 | 0 | 0 | 0.2913 | 642.24 | 0.0006297 | 1388.26 | 0 | 0 | 0.0006297 | 1388.26 | 2023-05-11 13:56:56 | -0.0003014 | -0.1195 | -263.4578 | 0 | 关闭
1631 | 3 | 3 | 恒流放电 | 01:55:00 | 11:23:49 | -0.152 | 1.9821 | 0.2914 | 642.39 | 0 | 0 | 0.2914 | 642.39 | 0.0006299 | 1388.57 | 0 | 0 | 0.0006299 | 1388.57 | 2023-05-11 13:56:58 | -0.0003013 | -0.1436 | -316.4805 | 0 | 关闭
1632 | 3 | 3 | 恒流放电 | 01:55:26 | 11:24:16 | -0.152 | 1.9721 | 0.2925 | 644.88 | 0 | 0 | 0.2925 | 644.88 | 0.0006321 | 1393.49 | 0 | 0 | 0.0006321 | 1393.49 | 2023-05-11 13:57:24 | -0.0002998 | -0.1127 | -248.5646 | 0 | 关闭
1633 | 3 | 3 | 恒流放电 | 01:55:30 | 11:24:19 | -0.152 | 1.9709 | 0.2927 | 645.19 | 0 | 0 | 0.2927 | 645.19 | 0.0006324 | 1394.09 | 0 | 0 | 0.0006324 | 1394.09 | 2023-05-11 13:57:28 | -0.0002996 | -0.1161 | -256.0177 | 0 | 关闭
1634 | 3 | 3 | 恒流放电 | 01:55:59 | 11:24:48 | -0.152 | 1.9609 | 0.2939 | 647.92 | 0 | 0 | 0.2939 | 647.92 | 0.0006348 | 1399.47 | 0 | 0 | 0.0006348 | 1399.47 | 2023-05-11 13:57:57 | -0.0002981 | -0.1242 | -273.7066 | 0 | 关闭
1635 | 3 | 3 | 恒流放电 | 01:56:00 | 11:24:49 | -0.152 | 1.9607 | 0.2939 | 647.98 | 0 | 0 | 0.2939 | 647.98 | 0.0006349 | 1399.58 | 0 | 0 | 0.0006349 | 1399.58 | 2023-05-11 13:57:58 | -0.0002981 | -0.1267 | -279.2475 | 0 | 关闭
1636 | 3 | 3 | 恒流放电 | 01:56:30 | 11:25:19 | -0.152 | 1.951 | 0.2952 | 650.77 | 0 | 0 | 0.2952 | 650.77 | 0.0006373 | 1405.04 | 0 | 0 | 0.0006373 | 1405.04 | 2023-05-11 13:58:28 | -0.0002966 | -0.1306 | -287.9143 | 0 | 关闭
1637 | 3 | 3 | 恒流放电 | 01:57:00 | 11:25:49 | -0.152 | 1.9416 | 0.2965 | 653.57 | 0 | 0 | 0.2965 | 653.57 | 0.0006398 | 1410.48 | 0 | 0 | 0.0006398 | 1410.48 | 2023-05-11 13:58:58 | -0.0002951 | -0.1348 | -297.1187 | 0 | 关闭
1638 | 3 | 3 | 恒流放电 | 01:57:30 | 11:26:19 | -0.152 | 1.9327 | 0.2977 | 656.36 | 0 | 0 | 0.2977 | 656.36 | 0.0006422 | 1415.89 | 0 | 0 | 0.0006422 | 1415.89 | 2023-05-11 13:59:28 | -0.0002938 | -0.1423 | -313.7998 | 0 | 关闭
1639 | 3 | 3 | 恒流放电 | 01:58:00 | 11:26:49 | -0.152 | 1.9243 | 0.299 | 659.15 | 0 | 0 | 0.299 | 659.15 | 0.0006447 | 1421.28 | 0 | 0 | 0.0006447 | 1421.28 | 2023-05-11 13:59:58 | -0.0002925 | -0.1508 | -332.4842 | 0 | 关闭
1640 | 3 | 3 | 恒流放电 | 01:58:30 | 11:27:19 | -0.152 | 1.9156 | 0.3003 | 661.94 | 0 | 0 | 0.3003 | 661.94 | 0.0006471 | 1426.64 | 0 | 0 | 0.0006471 | 1426.64 | 2023-05-11 14:00:28 | -0.0002912 | -0.1456 | -321.0192 | 0 | 关闭
1641 | 3 | 3 | 恒流放电 | 01:59:00 | 11:27:49 | -0.152 | 1.9075 | 0.3015 | 664.74 | 0 | 0 | 0.3015 | 664.74 | 0.0006495 | 1431.98 | 0 | 0 | 0.0006495 | 1431.98 | 2023-05-11 14:00:58 | -0.00029 | -0.1564 | -344.7923 | 0 | 关闭
1642 | 3 | 3 | 恒流放电 | 01:59:30 | 11:28:19 | -0.152 | 1.8995 | 0.3028 | 667.53 | 0 | 0 | 0.3028 | 667.53 | 0.000652 | 1437.29 | 0 | 0 | 0.000652 | 1437.29 | 2023-05-11 14:01:28 | -0.0002888 | -0.1584 | -349.1206 | 0 | 关闭
1643 | 3 | 3 | 恒流放电 | 02:00:00 | 11:28:49 | -0.152 | 1.8915 | 0.3041 | 670.32 | 0 | 0 | 0.3041 | 670.32 | 0.0006544 | 1442.59 | 0 | 0 | 0.0006544 | 1442.59 | 2023-05-11 14:01:58 | -0.0002875 | -0.1584 | -349.1022 | 0 | 关闭
1644 | 3 | 3 | 恒流放电 | 02:00:30 | 11:29:19 | -0.152 | 1.8831 | 0.3053 | 673.12 | 0 | 0 | 0.3053 | 673.12 | 0.0006567 | 1447.86 | 0 | 0 | 0.0006567 | 1447.86 | 2023-05-11 14:02:28 | -0.0002863 | -0.1508 | -332.4842 | 0 | 关闭
1645 | 3 | 3 | 恒流放电 | 02:01:00 | 11:29:49 | -0.152 | 1.8749 | 0.3066 | 675.91 | 0 | 0 | 0.3066 | 675.91 | 0.0006591 | 1453.11 | 0 | 0 | 0.0006591 | 1453.11 | 2023-05-11 14:02:58 | -0.000285 | -0.1545 | -340.6174 | 0 | 关闭
1646 | 3 | 3 | 恒流放电 | 02:01:30 | 11:30:19 | -0.152 | 1.8663 | 0.3079 | 678.7 | 0 | 0 | 0.3079 | 678.7 | 0.0006615 | 1458.33 | 0 | 0 | 0.0006615 | 1458.33 | 2023-05-11 14:03:28 | -0.0002837 | -0.1473 | -324.752 | 0 | 关闭
1647 | 3 | 3 | 恒流放电 | 02:02:00 | 11:30:49 | -0.152 | 1.8578 | 0.3091 | 681.49 | 0 | 0 | 0.3091 | 681.49 | 0.0006639 | 1463.53 | 0 | 0 | 0.0006639 | 1463.53 | 2023-05-11 14:03:58 | -0.0002824 | -0.149 | -328.5726 | 0 | 关闭
1648 | 3 | 3 | 恒流放电 | 02:02:30 | 11:31:19 | -0.152 | 1.8481 | 0.3104 | 684.29 | 0 | 0 | 0.3104 | 684.29 | 0.0006662 | 1468.71 | 0 | 0 | 0.0006662 | 1468.71 | 2023-05-11 14:04:28 | -0.000281 | -0.1306 | -287.9295 | 0 | 关闭
1649 | 3 | 3 | 恒流放电 | 02:03:00 | 11:31:49 | -0.152 | 1.839 | 0.3117 | 687.08 | 0 | 0 | 0.3117 | 687.08 | 0.0006685 | 1473.85 | 0 | 0 | 0.0006685 | 1473.85 | 2023-05-11 14:04:58 | -0.0002796 | -0.1392 | -306.9085 | 0 | 关闭
1650 | 3 | 3 | 恒流放电 | 02:03:30 | 11:32:19 | -0.152 | 1.8298 | 0.3129 | 689.87 | 0 | 0 | 0.3129 | 689.87 | 0.0006709 | 1478.98 | 0 | 0 | 0.0006709 | 1478.98 | 2023-05-11 14:05:28 | -0.0002782 | -0.1377 | -303.5831 | 0 | 关闭
1651 | 3 | 3 | 恒流放电 | 02:04:00 | 11:32:49 | -0.152 | 1.8203 | 0.3142 | 692.67 | 0 | 0 | 0.3142 | 692.67 | 0.0006732 | 1484.08 | 0 | 0 | 0.0006732 | 1484.08 | 2023-05-11 14:05:58 | -0.0002767 | -0.1334 | -293.986 | 0 | 关闭
1652 | 3 | 3 | 恒流放电 | 02:04:30 | 11:33:19 | -0.152 | 1.8105 | 0.3155 | 695.46 | 0 | 0 | 0.3155 | 695.46 | 0.0006755 | 1489.14 | 0 | 0 | 0.0006755 | 1489.14 | 2023-05-11 14:06:28 | -0.0002752 | -0.1293 | -284.9964 | 0 | 关闭
1653 | 3 | 3 | 恒流放电 | 02:05:00 | 11:33:49 | -0.152 | 1.8007 | 0.3167 | 698.25 | 0 | 0 | 0.3167 | 698.25 | 0.0006778 | 1494.19 | 0 | 0 | 0.0006778 | 1494.19 | 2023-05-11 14:06:58 | -0.0002737 | -0.1293 | -284.9914 | 0 | 关闭
1654 | 3 | 3 | 恒流放电 | 02:05:30 | 11:34:19 | -0.152 | 1.7908 | 0.318 | 701.04 | 0 | 0 | 0.318 | 701.04 | 0.00068 | 1499.2 | 0 | 0 | 0.00068 | 1499.2 | 2023-05-11 14:07:28 | -0.0002722 | -0.128 | -282.1078 | 0 | 关闭
1655 | 3 | 3 | 恒流放电 | 02:06:00 | 11:34:49 | -0.152 | 1.7808 | 0.3193 | 703.84 | 0 | 0 | 0.3193 | 703.84 | 0.0006823 | 1504.19 | 0 | 0 | 0.0006823 | 1504.19 | 2023-05-11 14:07:58 | -0.0002707 | -0.1267 | -279.2867 | 0 | 关闭
1656 | 3 | 3 | 恒流放电 | 02:06:28 | 11:35:17 | -0.152 | 1.7708 | 0.3205 | 706.5 | 0 | 0 | 0.3205 | 706.5 | 0.0006844 | 1508.92 | 0 | 0 | 0.0006844 | 1508.92 | 2023-05-11 14:08:26 | -0.0002692 | -0.1208 | -266.26 | 0 | 关闭
1657 | 3 | 3 | 恒流放电 | 02:06:30 | 11:35:19 | -0.152 | 1.7703 | 0.3205 | 706.63 | 0 | 0 | 0.3205 | 706.63 | 0.0006846 | 1509.15 | 0 | 0 | 0.0006846 | 1509.15 | 2023-05-11 14:08:28 | -0.0002691 | -0.1183 | -260.729 | 0 | 关闭
1658 | 3 | 3 | 恒流放电 | 02:06:58 | 11:35:47 | -0.152 | 1.7603 | 0.3217 | 709.27 | 0 | 0 | 0.3217 | 709.27 | 0.0006867 | 1513.8 | 0 | 0 | 0.0006867 | 1513.8 | 2023-05-11 14:08:56 | -0.0002676 | -0.1195 | -263.4627 | 0 | 关闭
1659 | 3 | 3 | 恒流放电 | 02:07:00 | 11:35:49 | -0.152 | 1.7597 | 0.3218 | 709.42 | 0 | 0 | 0.3218 | 709.42 | 0.0006868 | 1514.08 | 0 | 0 | 0.0006868 | 1514.08 | 2023-05-11 14:08:58 | -0.0002675 | -0.1197 | -263.8154 | 0 | 关闭
1660 | 3 | 3 | 恒流放电 | 02:07:27 | 11:36:16 | -0.152 | 1.7497 | 0.323 | 711.98 | 0 | 0 | 0.323 | 711.98 | 0.0006888 | 1518.57 | 0 | 0 | 0.0006888 | 1518.57 | 2023-05-11 14:09:25 | -0.000266 | -0.1161 | -256.0161 | 0 | 关闭
1661 | 3 | 3 | 恒流放电 | 02:07:30 | 11:36:19 | -0.152 | 1.7488 | 0.3231 | 712.22 | 0 | 0 | 0.3231 | 712.22 | 0.000689 | 1518.98 | 0 | 0 | 0.000689 | 1518.98 | 2023-05-11 14:09:28 | -0.0002659 | -0.1173 | -258.6169 | 0 | 关闭
1662 | 3 | 3 | 恒流放电 | 02:07:56 | 11:36:45 | -0.152 | 1.7388 | 0.3242 | 714.69 | 0 | 0 | 0.3242 | 714.69 | 0.000691 | 1523.3 | 0 | 0 | 0.000691 | 1523.3 | 2023-05-11 14:09:54 | -0.0002643 | -0.1123 | -247.6386 | 0 | 关闭
1663 | 3 | 3 | 恒流放电 | 02:08:00 | 11:36:49 | -0.152 | 1.7377 | 0.3243 | 715.01 | 0 | 0 | 0.3243 | 715.01 | 0.0006912 | 1523.85 | 0 | 0 | 0.0006912 | 1523.85 | 2023-05-11 14:09:58 | -0.0002642 | -0.1305 | -287.665 | 0 | 关闭
1664 | 3 | 3 | 恒流放电 | 02:08:26 | 11:37:15 | -0.152 | 1.7277 | 0.3254 | 717.46 | 0 | 0 | 0.3254 | 717.46 | 0.0006931 | 1528.09 | 0 | 0 | 0.0006931 | 1528.09 | 2023-05-11 14:10:24 | -0.0002627 | -0.1111 | -244.8511 | 0 | 关闭
1665 | 3 | 3 | 恒流放电 | 02:08:30 | 11:37:19 | -0.152 | 1.7264 | 0.3256 | 717.8 | 0 | 0 | 0.3256 | 717.8 | 0.0006934 | 1528.68 | 0 | 0 | 0.0006934 | 1528.68 | 2023-05-11 14:10:28 | -0.0002624 | -0.1202 | -264.9271 | 0 | 关闭
1666 | 3 | 3 | 恒流放电 | 02:08:55 | 11:37:45 | -0.152 | 1.7164 | 0.3267 | 720.2 | 0 | 0 | 0.3267 | 720.2 | 0.0006953 | 1532.82 | 0 | 0 | 0.0006953 | 1532.82 | 2023-05-11 14:10:53 | -0.0002609 | -0.1089 | -240.1822 | 0 | 关闭
1667 | 3 | 3 | 恒流放电 | 02:09:00 | 11:37:49 | -0.152 | 1.7148 | 0.3269 | 720.6 | 0 | 0 | 0.3269 | 720.6 | 0.0006956 | 1533.49 | 0 | 0 | 0.0006956 | 1533.49 | 2023-05-11 14:10:58 | -0.0002607 | -0.1109 | -244.4028 | 0 | 关闭
1668 | 3 | 3 | 恒流放电 | 02:09:25 | 11:38:15 | -0.152 | 1.7048 | 0.328 | 723.01 | 0 | 0 | 0.328 | 723.01 | 0.0006975 | 1537.61 | 0 | 0 | 0.0006975 | 1537.61 | 2023-05-11 14:11:24 | -0.0002591 | -0.1094 | -241.1278 | 0 | 关闭
1669 | 3 | 3 | 恒流放电 | 02:09:30 | 11:38:19 | -0.152 | 1.7032 | 0.3281 | 723.39 | 0 | 0 | 0.3281 | 723.39 | 0.0006978 | 1538.26 | 0 | 0 | 0.0006978 | 1538.26 | 2023-05-11 14:11:28 | -0.0002589 | -0.1082 | -238.4933 | 0 | 关闭
1670 | 3 | 3 | 恒流放电 | 02:09:38 | 11:38:27 | -0.152 | 1.7 | 0.3285 | 724.13 | 0 | 0 | 0.3285 | 724.13 | 0.0006983 | 1539.53 | 0 | 0 | 0.0006983 | 1539.53 | 2023-05-11 14:11:36 | -0.0002584 | -0.1056 | -232.7675 | 0 | 关闭
1671 | 3 | 4 | 搁置 | 00:00:00 | 11:38:27 | 0 | 1.7121 | 0 | 0 | 0 | 0 | 0 | 0 | 0 | 0 | 0 | 0 | 0 | 0 | 2023-05-11 14:11:36 | 0 | 0 | 0 | 0 | 关闭
1672 | 3 | 4 | 搁置 | 00:00:00 | 11:38:27 | 0 | 1.7256 | 0 | 0 | 0 | 0 | 0 | 0 | 0 | 0 | 0 | 0 | 0 | 0 | 2023-05-11 14:11:36 | 0 | 0 | 0 | 0 | 关闭
1673 | 3 | 4 | 搁置 | 00:00:00 | 11:38:28 | 0 | 1.7374 | 0 | 0 | 0 | 0 | 0 | 0 | 0 | 0 | 0 | 0 | 0 | 0 | 2023-05-11 14:11:36 | 0 | 0 | 0 | 0 | 关闭
1674 | 3 | 4 | 搁置 | 00:00:01 | 11:38:28 | 0 | 1.7478 | 0 | 0 | 0 | 0 | 0 | 0 | 0 | 0 | 0 | 0 | 0 | 0 | 2023-05-11 14:11:37 | 0 | 0 | 0 | 0 | 关闭
1675 | 3 | 4 | 搁置 | 00:00:01 | 11:38:28 | 0 | 1.7591 | 0 | 0 | 0 | 0 | 0 | 0 | 0 | 0 | 0 | 0 | 0 | 0 | 2023-05-11 14:11:37 | 0 | 0 | 0 | 0 | 关闭
1676 | 3 | 4 | 搁置 | 00:00:02 | 11:38:29 | 0 | 1.7704 | 0 | 0 | 0 | 0 | 0 | 0 | 0 | 0 | 0 | 0 | 0 | 0 | 2023-05-11 14:11:38 | 0 | 0 | 0 | 0 | 关闭
1677 | 3 | 4 | 搁置 | 00:00:02 | 11:38:30 | 0 | 1.7808 | 0 | 0 | 0 | 0 | 0 | 0 | 0 | 0 | 0 | 0 | 0 | 0 | 2023-05-11 14:11:39 | 0 | 0 | 0 | 0 | 关闭
1678 | 3 | 4 | 搁置 | 00:00:03 | 11:38:31 | 0 | 1.7919 | 0 | 0 | 0 | 0 | 0 | 0 | 0 | 0 | 0 | 0 | 0 | 0 | 2023-05-11 14:11:39 | 0 | 0 | 0 | 0 | 关闭
1679 | 3 | 4 | 搁置 | 00:00:04 | 11:38:31 | 0 | 1.8031 | 0 | 0 | 0 | 0 | 0 | 0 | 0 | 0 | 0 | 0 | 0 | 0 | 2023-05-11 14:11:40 | 0 | 0 | 0 | 0 | 关闭
1680 | 3 | 4 | 搁置 | 00:00:05 | 11:38:32 | 0 | 1.8138 | 0 | 0 | 0 | 0 | 0 | 0 | 0 | 0 | 0 | 0 | 0 | 0 | 2023-05-11 14:11:41 | 0 | 0 | 0 | 0 | 关闭
1681 | 3 | 4 | 搁置 | 00:00:06 | 11:38:34 | 0 | 1.8241 | 0 | 0 | 0 | 0 | 0 | 0 | 0 | 0 | 0 | 0 | 0 | 0 | 2023-05-11 14:11:42 | 0 | 0 | 0 | 0 | 关闭
1682 | 3 | 4 | 搁置 | 00:00:07 | 11:38:35 | 0 | 1.8345 | 0 | 0 | 0 | 0 | 0 | 0 | 0 | 0 | 0 | 0 | 0 | 0 | 2023-05-11 14:11:44 | 0 | 0 | 0 | 0 | 关闭
1683 | 3 | 4 | 搁置 | 00:00:09 | 11:38:36 | 0 | 1.8446 | 0 | 0 | 0 | 0 | 0 | 0 | 0 | 0 | 0 | 0 | 0 | 0 | 2023-05-11 14:11:45 | 0 | 0 | 0 | 0 | 关闭
1684 | 3 | 4 | 搁置 | 00:00:10 | 11:38:37 | 0 | 1.8547 | 0 | 0 | 0 | 0 | 0 | 0 | 0 | 0 | 0 | 0 | 0 | 0 | 2023-05-11 14:11:46 | 0 | 0 | 0 | 0 | 关闭
1685 | 3 | 4 | 搁置 | 00:00:12 | 11:38:39 | 0 | 1.865 | 0 | 0 | 0 | 0 | 0 | 0 | 0 | 0 | 0 | 0 | 0 | 0 | 2023-05-11 14:11:48 | 0 | 0 | 0 | 0 | 关闭
1686 | 3 | 4 | 搁置 | 00:00:13 | 11:38:41 | 0 | 1.8752 | 0 | 0 | 0 | 0 | 0 | 0 | 0 | 0 | 0 | 0 | 0 | 0 | 2023-05-11 14:11:50 | 0 | 0 | 0 | 0 | 关闭
1687 | 3 | 4 | 搁置 | 00:00:15 | 11:38:43 | 0 | 1.8852 | 0 | 0 | 0 | 0 | 0 | 0 | 0 | 0 | 0 | 0 | 0 | 0 | 2023-05-11 14:11:51 | 0 | 0 | 0 | 0 | 关闭
1688 | 3 | 4 | 搁置 | 00:00:17 | 11:38:45 | 0 | 1.8952 | 0 | 0 | 0 | 0 | 0 | 0 | 0 | 0 | 0 | 0 | 0 | 0 | 2023-05-11 14:11:53 | 0 | 0 | 0 | 0 | 关闭
1689 | 3 | 4 | 搁置 | 00:00:19 | 11:38:47 | 0 | 1.9052 | 0 | 0 | 0 | 0 | 0 | 0 | 0 | 0 | 0 | 0 | 0 | 0 | 2023-05-11 14:11:56 | 0 | 0 | 0 | 0 | 关闭
1690 | 3 | 4 | 搁置 | 00:00:22 | 11:38:49 | 0 | 1.9153 | 0 | 0 | 0 | 0 | 0 | 0 | 0 | 0 | 0 | 0 | 0 | 0 | 2023-05-11 14:11:58 | 0 | 0 | 0 | 0 | 关闭
1691 | 3 | 4 | 搁置 | 00:00:24 | 11:38:51 | 0 | 1.9255 | 0 | 0 | 0 | 0 | 0 | 0 | 0 | 0 | 0 | 0 | 0 | 0 | 2023-05-11 14:12:00 | 0 | 0 | 0 | 0 | 关闭
1692 | 3 | 4 | 搁置 | 00:00:27 | 11:38:54 | 0 | 1.9357 | 0 | 0 | 0 | 0 | 0 | 0 | 0 | 0 | 0 | 0 | 0 | 0 | 2023-05-11 14:12:03 | 0 | 0 | 0 | 0 | 关闭
1693 | 3 | 4 | 搁置 | 00:00:30 | 11:38:57 | 0 | 1.9452 | 0 | 0 | 0 | 0 | 0 | 0 | 0 | 0 | 0 | 0 | 0 | 0 | 2023-05-11 14:12:06 | 0 | 0 | 0 | 0 | 关闭
1694 | 3 | 4 | 搁置 | 00:00:33 | 11:39:00 | 0 | 1.9553 | 0 | 0 | 0 | 0 | 0 | 0 | 0 | 0 | 0 | 0 | 0 | 0 | 2023-05-11 14:12:09 | 0 | 0 | 0 | 0 | 关闭
1695 | 3 | 4 | 搁置 | 00:00:36 | 11:39:03 | 0 | 1.9655 | 0 | 0 | 0 | 0 | 0 | 0 | 0 | 0 | 0 | 0 | 0 | 0 | 2023-05-11 14:12:12 | 0 | 0 | 0 | 0 | 关闭
1696 | 3 | 4 | 搁置 | 00:00:39 | 11:39:07 | 0 | 1.9755 | 0 | 0 | 0 | 0 | 0 | 0 | 0 | 0 | 0 | 0 | 0 | 0 | 2023-05-11 14:12:15 | 0 | 0 | 0 | 0 | 关闭
1697 | 3 | 4 | 搁置 | 00:00:43 | 11:39:10 | 0 | 1.9857 | 0 | 0 | 0 | 0 | 0 | 0 | 0 | 0 | 0 | 0 | 0 | 0 | 2023-05-11 14:12:19 | 0 | 0 | 0 | 0 | 关闭
1698 | 3 | 4 | 搁置 | 00:00:47 | 11:39:14 | 0 | 1.9958 | 0 | 0 | 0 | 0 | 0 | 0 | 0 | 0 | 0 | 0 | 0 | 0 | 2023-05-11 14:12:23 | 0 | 0 | 0 | 0 | 关闭
1699 | 3 | 4 | 搁置 | 00:00:51 | 11:39:19 | 0 | 2.0059 | 0 | 0 | 0 | 0 | 0 | 0 | 0 | 0 | 0 | 0 | 0 | 0 | 2023-05-11 14:12:27 | 0 | 0 | 0 | 0 | 关闭
1700 | 3 | 4 | 搁置 | 00:00:56 | 11:39:23 | 0 | 2.016 | 0 | 0 | 0 | 0 | 0 | 0 | 0 | 0 | 0 | 0 | 0 | 0 | 2023-05-11 14:12:32 | 0 | 0 | 0 | 0 | 关闭
1701 | 3 | 4 | 搁置 | 00:01:00 | 11:39:27 | 0 | 2.024 | 0 | 0 | 0 | 0 | 0 | 0 | 0 | 0 | 0 | 0 | 0 | 0 | 2023-05-11 14:12:36 | 0 | 0 | 0 | 0 | 关闭
1702 | 3 | 5 | 恒流充电 | 00:00:00 | 11:39:27 | 0.1519 | 2.0387 | 0 | 0 | 0 | 0 | 0 | 0 | 0 | 0 | 0 | 0 | 0 | 0 | 2023-05-11 14:12:36 | 0.0003097 | 0 | 0 | 0 | 关闭
1703 | 3 | 5 | 恒流充电 | 00:00:00 | 11:39:27 | 0.152 | 2.0507 | 0 | 0.04 | 0 | 0.04 | 0 | 0 | 0 | 0.08 | 0 | 0.08 | 0 | 0 | 2023-05-11 14:12:36 | 0.0003117 | 0.0014 | 3.1012 | 0 | 关闭
1704 | 3 | 5 | 恒流充电 | 00:00:00 | 11:39:28 | 0.152 | 2.0649 | 0 | 0.07 | 0 | 0.07 | 0 | 0 | 1e-07 | 0.13 | 1e-07 | 0.13 | 0 | 0 | 2023-05-11 14:12:37 | 0.0003139 | 0.0009 | 1.9665 | 0 | 关闭
1705 | 3 | 5 | 恒流充电 | 00:00:01 | 11:39:28 | 0.152 | 2.0749 | 0 | 0.09 | 0 | 0.09 | 0 | 0 | 1e-07 | 0.19 | 1e-07 | 0.19 | 0 | 0 | 2023-05-11 14:12:37 | 0.0003154 | 0.0013 | 2.7931 | 0 | 关闭
1706 | 3 | 5 | 恒流充电 | 00:00:01 | 11:39:28 | 0.152 | 2.0863 | 0.0001 | 0.13 | 0.0001 | 0.13 | 0 | 0 | 1e-07 | 0.27 | 1e-07 | 0.27 | 0 | 0 | 2023-05-11 14:12:37 | 0.0003171 | 0.0015 | 3.2661 | 0 | 关闭
1707 | 3 | 5 | 恒流充电 | 00:00:01 | 11:39:29 | 0.152 | 2.0971 | 0.0001 | 0.17 | 0.0001 | 0.17 | 0 | 0 | 2e-07 | 0.35 | 2e-07 | 0.35 | 0 | 0 | 2023-05-11 14:12:38 | 0.0003188 | 0.0016 | 3.4475 | 0 | 关闭
1708 | 3 | 5 | 恒流充电 | 00:00:02 | 11:39:29 | 0.152 | 2.1089 | 0.0001 | 0.21 | 0.0001 | 0.21 | 0 | 0 | 2e-07 | 0.44 | 2e-07 | 0.44 | 0 | 0 | 2023-05-11 14:12:38 | 0.0003206 | 0.0018 | 3.9447 | 0 | 关闭
1709 | 3 | 5 | 恒流充电 | 00:00:02 | 11:39:30 | 0.152 | 2.1205 | 0.0001 | 0.27 | 0.0001 | 0.27 | 0 | 0 | 3e-07 | 0.56 | 3e-07 | 0.56 | 0 | 0 | 2023-05-11 14:12:39 | 0.0003223 | 0.0022 | 4.8146 | 0 | 关闭
1710 | 3 | 5 | 恒流充电 | 00:00:03 | 11:39:30 | 0.152 | 2.1313 | 0.0001 | 0.33 | 0.0001 | 0.33 | 0 | 0 | 3e-07 | 0.68 | 3e-07 | 0.68 | 0 | 0 | 2023-05-11 14:12:39 | 0.000324 | 0.0023 | 5.1718 | 0 | 关闭
1711 | 3 | 5 | 恒流充电 | 00:00:04 | 11:39:31 | 0.152 | 2.1424 | 0.0002 | 0.39 | 0.0002 | 0.39 | 0 | 0 | 4e-07 | 0.82 | 4e-07 | 0.82 | 0 | 0 | 2023-05-11 14:12:40 | 0.0003257 | 0.0027 | 5.8706 | 0 | 关闭
1712 | 3 | 5 | 恒流充电 | 00:00:05 | 11:39:32 | 0.152 | 2.1533 | 0.0002 | 0.47 | 0.0002 | 0.47 | 0 | 0 | 4e-07 | 0.98 | 4e-07 | 0.98 | 0 | 0 | 2023-05-11 14:12:41 | 0.0003273 | 0.0031 | 6.8323 | 0 | 关闭
1713 | 3 | 5 | 恒流充电 | 00:00:05 | 11:39:33 | 0.152 | 2.1636 | 0.0002 | 0.55 | 0.0002 | 0.55 | 0 | 0 | 5e-07 | 1.16 | 5e-07 | 1.16 | 0 | 0 | 2023-05-11 14:12:42 | 0.0003289 | 0.0037 | 8.1346 | 0 | 关闭
1714 | 3 | 5 | 恒流充电 | 00:00:07 | 11:39:34 | 0.152 | 2.174 | 0.0003 | 0.65 | 0.0003 | 0.65 | 0 | 0 | 6e-07 | 1.38 | 6e-07 | 1.38 | 0 | 0 | 2023-05-11 14:12:43 | 0.0003305 | 0.0045 | 9.8459 | 0 | 关闭
1715 | 3 | 5 | 恒流充电 | 00:00:08 | 11:39:35 | 0.152 | 2.1841 | 0.0004 | 0.77 | 0.0004 | 0.77 | 0 | 0 | 7e-07 | 1.65 | 7e-07 | 1.65 | 0 | 0 | 2023-05-11 14:12:44 | 0.000332 | 0.0054 | 11.9815 | 0 | 关闭
1716 | 3 | 5 | 恒流充电 | 00:00:10 | 11:39:37 | 0.152 | 2.1943 | 0.0004 | 0.93 | 0.0004 | 0.93 | 0 | 0 | 9e-07 | 1.99 | 9e-07 | 1.99 | 0 | 0 | 2023-05-11 14:12:46 | 0.0003335 | 0.007 | 15.515 | 0 | 关闭
1717 | 3 | 5 | 恒流充电 | 00:00:12 | 11:39:39 | 0.152 | 2.2046 | 0.0005 | 1.14 | 0.0005 | 1.14 | 0 | 0 | 1.1e-06 | 2.47 | 1.1e-06 | 2.47 | 0 | 0 | 2023-05-11 14:12:48 | 0.0003351 | 0.0094 | 20.7872 | 0 | 关闭
1718 | 3 | 5 | 恒流充电 | 00:00:15 | 11:39:42 | 0.152 | 2.2146 | 0.0007 | 1.43 | 0.0007 | 1.43 | 0 | 0 | 1.4e-06 | 3.1 | 1.4e-06 | 3.1 | 0 | 0 | 2023-05-11 14:12:51 | 0.0003366 | 0.0131 | 28.858 | 0 | 关闭
1719 | 3 | 5 | 恒流充电 | 00:00:19 | 11:39:47 | 0.152 | 2.2248 | 0.0008 | 1.85 | 0.0008 | 1.85 | 0 | 0 | 1.8e-06 | 4.03 | 1.8e-06 | 4.03 | 0 | 0 | 2023-05-11 14:12:56 | 0.0003382 | 0.0186 | 41.07 | 0 | 关闭
1720 | 3 | 5 | 恒流充电 | 00:00:26 | 11:39:53 | 0.152 | 2.2348 | 0.0011 | 2.46 | 0.0011 | 2.46 | 0 | 0 | 2.4e-06 | 5.38 | 2.4e-06 | 5.38 | 0 | 0 | 2023-05-11 14:13:02 | 0.0003397 | 0.0274 | 60.5091 | 0 | 关闭
1721 | 3 | 5 | 恒流充电 | 00:00:30 | 11:39:57 | 0.152 | 2.2389 | 0.0013 | 2.79 | 0.0013 | 2.79 | 0 | 0 | 2.8e-06 | 6.13 | 2.8e-06 | 6.13 | 0 | 0 | 2023-05-11 14:13:06 | 0.0003404 | 0.0371 | 81.737 | 0 | 关闭
1722 | 3 | 5 | 恒流充电 | 00:00:41 | 11:40:08 | 0.152 | 2.2489 | 0.0018 | 3.87 | 0.0018 | 3.87 | 0 | 0 | 3.9e-06 | 8.56 | 3.9e-06 | 8.56 | 0 | 0 | 2023-05-11 14:13:17 | 0.0003419 | 0.049 | 107.9849 | 0 | 关闭
1723 | 3 | 5 | 恒流充电 | 00:01:00 | 11:40:27 | 0.152 | 2.2586 | 0.0025 | 5.59 | 0.0025 | 5.59 | 0 | 0 | 5.6e-06 | 12.42 | 5.6e-06 | 12.42 | 0 | 0 | 2023-05-11 14:13:36 | 0.0003434 | 0.0801 | 176.5847 | 0 | 关闭
1724 | 3 | 5 | 恒流充电 | 00:01:30 | 11:40:57 | 0.152 | 2.2661 | 0.0038 | 8.38 | 0.0038 | 8.38 | 0 | 0 | 8.5e-06 | 18.74 | 8.5e-06 | 18.74 | 0 | 0 | 2023-05-11 14:14:06 | 0.0003445 | 0.1689 | 372.3676 | 0 | 关闭
1725 | 3 | 5 | 恒流充电 | 00:02:00 | 11:41:27 | 0.152 | 2.2677 | 0.0051 | 11.17 | 0.0051 | 11.17 | 0 | 0 | 1.14e-05 | 25.07 | 1.14e-05 | 25.07 | 0 | 0 | 2023-05-11 14:14:36 | 0.0003447 | 0.7917 | 1745.4347 | 0 | 关闭
1726 | 3 | 5 | 恒流充电 | 00:02:30 | 11:41:57 | 0.152 | 2.2661 | 0.0063 | 13.96 | 0.0063 | 13.96 | 0 | 0 | 1.42e-05 | 31.4 | 1.42e-05 | 31.4 | 0 | 0 | 2023-05-11 14:15:06 | 0.0003445 | -0.7917 | -1745.4347 | 0 | 关闭
1727 | 3 | 5 | 恒流充电 | 00:03:00 | 11:42:27 | 0.152 | 2.2628 | 0.0076 | 16.76 | 0.0076 | 16.76 | 0 | 0 | 1.71e-05 | 37.72 | 1.71e-05 | 37.72 | 0 | 0 | 2023-05-11 14:15:36 | 0.0003439 | -0.3839 | -846.2676 | 0 | 关闭
1728 | 3 | 5 | 恒流充电 | 00:03:30 | 11:42:57 | 0.152 | 2.2587 | 0.0089 | 19.55 | 0.0089 | 19.55 | 0 | 0 | 2e-05 | 44.04 | 2e-05 | 44.04 | 0 | 0 | 2023-05-11 14:16:06 | 0.0003433 | -0.309 | -681.1378 | 0 | 关闭
1729 | 3 | 5 | 恒流充电 | 00:04:00 | 11:43:27 | 0.152 | 2.2539 | 0.0101 | 22.34 | 0.0101 | 22.34 | 0 | 0 | 2.28e-05 | 50.34 | 2.28e-05 | 50.34 | 0 | 0 | 2023-05-11 14:16:36 | 0.0003426 | -0.2639 | -581.8077 | 0 | 关闭
1730 | 3 | 5 | 恒流充电 | 00:04:30 | 11:43:57 | 0.152 | 2.2496 | 0.0114 | 25.13 | 0.0114 | 25.13 | 0 | 0 | 2.57e-05 | 56.63 | 2.57e-05 | 56.63 | 0 | 0 | 2023-05-11 14:17:06 | 0.000342 | -0.2946 | -649.4441 | 0 | 关闭
1731 | 3 | 5 | 恒流充电 | 00:05:00 | 11:44:27 | 0.152 | 2.2456 | 0.0127 | 27.93 | 0.0127 | 27.93 | 0 | 0 | 2.85e-05 | 62.9 | 2.85e-05 | 62.9 | 0 | 0 | 2023-05-11 14:17:36 | 0.0003413 | -0.3167 | -698.1555 | 0 | 关闭
1732 | 3 | 5 | 恒流充电 | 00:05:30 | 11:44:57 | 0.152 | 2.2421 | 0.0139 | 30.72 | 0.0139 | 30.72 | 0 | 0 | 3.14e-05 | 69.17 | 3.14e-05 | 69.17 | 0 | 0 | 2023-05-11 14:18:06 | 0.0003408 | -0.3619 | -797.878 | 0 | 关闭
1733 | 3 | 5 | 恒流充电 | 00:06:00 | 11:45:27 | 0.152 | 2.2389 | 0.0152 | 33.51 | 0.0152 | 33.51 | 0 | 0 | 3.42e-05 | 75.43 | 3.42e-05 | 75.43 | 0 | 0 | 2023-05-11 14:18:36 | 0.0003403 | -0.3958 | -872.681 | 0 | 关闭
1734 | 3 | 5 | 恒流充电 | 00:06:30 | 11:45:57 | 0.152 | 2.2362 | 0.0165 | 36.3 | 0.0165 | 36.3 | 0 | 0 | 3.7e-05 | 81.68 | 3.7e-05 | 81.68 | 0 | 0 | 2023-05-11 14:19:06 | 0.0003399 | -0.4692 | -1034.284 | 0 | 关闭
1735 | 3 | 5 | 恒流充电 | 00:07:00 | 11:46:27 | 0.152 | 2.2338 | 0.0177 | 39.1 | 0.0177 | 39.1 | 0 | 0 | 3.99e-05 | 87.92 | 3.99e-05 | 87.92 | 0 | 0 | 2023-05-11 14:19:36 | 0.0003396 | -0.5278 | -1163.5797 | 0 | 关闭
1736 | 3 | 5 | 恒流充电 | 00:07:30 | 11:46:57 | 0.152 | 2.2317 | 0.019 | 41.89 | 0.019 | 41.89 | 0 | 0 | 4.27e-05 | 94.15 | 4.27e-05 | 94.15 | 0 | 0 | 2023-05-11 14:20:06 | 0.0003392 | -0.6032 | -1329.8054 | 0 | 关闭
1737 | 3 | 5 | 恒流充电 | 00:08:00 | 11:47:27 | 0.152 | 2.2299 | 0.0203 | 44.68 | 0.0203 | 44.68 | 0 | 0 | 4.55e-05 | 100.38 | 4.55e-05 | 100.38 | 0 | 0 | 2023-05-11 14:20:36 | 0.000339 | -0.7037 | -1551.4465 | 0 | 关闭
1738 | 3 | 5 | 恒流充电 | 00:08:30 | 11:47:57 | 0.152 | 2.2283 | 0.0215 | 47.47 | 0.0215 | 47.47 | 0 | 0 | 4.84e-05 | 106.61 | 4.84e-05 | 106.61 | 0 | 0 | 2023-05-11 14:21:06 | 0.0003387 | -0.7917 | -1745.3811 | 0 | 关闭
1739 | 3 | 5 | 恒流充电 | 00:09:00 | 11:48:27 | 0.152 | 2.2271 | 0.0228 | 50.27 | 0.0228 | 50.27 | 0 | 0 | 5.12e-05 | 112.83 | 5.12e-05 | 112.83 | 0 | 0 | 2023-05-11 14:21:36 | 0.0003385 | -1.0556 | -2327.1748 | 0 | 关闭
1740 | 3 | 5 | 恒流充电 | 00:09:30 | 11:48:57 | 0.152 | 2.2259 | 0.0241 | 53.06 | 0.0241 | 53.06 | 0 | 0 | 5.4e-05 | 119.04 | 5.4e-05 | 119.04 | 0 | 0 | 2023-05-11 14:22:06 | 0.0003384 | -1.0556 | -2327.1646 | 0 | 关闭
1741 | 3 | 5 | 恒流充电 | 00:10:00 | 11:49:27 | 0.152 | 2.2249 | 0.0253 | 55.85 | 0.0253 | 55.85 | 0 | 0 | 5.68e-05 | 125.26 | 5.68e-05 | 125.26 | 0 | 0 | 2023-05-11 14:22:36 | 0.0003382 | -1.2667 | -2792.6097 | 0 | 关闭
1742 | 3 | 5 | 恒流充电 | 00:10:30 | 11:49:57 | 0.152 | 2.2242 | 0.0266 | 58.65 | 0.0266 | 58.65 | 0 | 0 | 5.96e-05 | 131.47 | 5.96e-05 | 131.47 | 0 | 0 | 2023-05-11 14:23:06 | 0.0003381 | -1.8096 | -3989.495 | 0 | 关闭
1743 | 3 | 5 | 恒流充电 | 00:11:00 | 11:50:27 | 0.152 | 2.2237 | 0.0279 | 61.44 | 0.0279 | 61.44 | 0 | 0 | 6.25e-05 | 137.68 | 6.25e-05 | 137.68 | 0 | 0 | 2023-05-11 14:23:36 | 0.000338 | -2.5335 | -5585.2807 | 0 | 关闭
1744 | 3 | 5 | 恒流充电 | 00:11:30 | 11:50:57 | 0.152 | 2.2233 | 0.0291 | 64.23 | 0.0291 | 64.23 | 0 | 0 | 6.53e-05 | 143.89 | 6.53e-05 | 143.89 | 0 | 0 | 2023-05-11 14:24:06 | 0.000338 | -3.1669 | -6981.7081 | 0 | 关闭
1745 | 3 | 5 | 恒流充电 | 00:12:00 | 11:51:27 | 0.152 | 2.2231 | 0.0304 | 67.02 | 0.0304 | 67.02 | 0 | 0 | 6.81e-05 | 150.1 | 6.81e-05 | 150.1 | 0 | 0 | 2023-05-11 14:24:36 | 0.0003379 | -6.3338 | -13963.2937 | 0 | 关闭
1746 | 3 | 5 | 恒流充电 | 00:12:30 | 11:51:57 | 0.152 | 2.2231 | 0.0317 | 69.82 | 0.0317 | 69.82 | 0 | 0 | 7.09e-05 | 156.31 | 7.09e-05 | 156.31 | 0 | 0 | 2023-05-11 14:25:06 | 0.0003379 | 0 | 0 | 0 | 关闭
1747 | 3 | 5 | 恒流充电 | 00:13:00 | 11:52:27 | 0.152 | 2.2232 | 0.0329 | 72.61 | 0.0329 | 72.61 | 0 | 0 | 7.37e-05 | 162.52 | 7.37e-05 | 162.52 | 0 | 0 | 2023-05-11 14:25:36 | 0.0003379 | 12.6674 | 27926.3423 | 0 | 关闭
1748 | 3 | 5 | 恒流充电 | 00:13:30 | 11:52:57 | 0.152 | 2.2231 | 0.0342 | 75.4 | 0.0342 | 75.4 | 0 | 0 | 7.65e-05 | 168.73 | 7.65e-05 | 168.73 | 0 | 0 | 2023-05-11 14:26:06 | 0.0003379 | -12.6674 | -27926.2811 | 0 | 关闭
1749 | 3 | 5 | 恒流充电 | 00:14:00 | 11:53:27 | 0.152 | 2.2232 | 0.0355 | 78.19 | 0.0355 | 78.19 | 0 | 0 | 7.94e-05 | 174.93 | 7.94e-05 | 174.93 | 0 | 0 | 2023-05-11 14:26:36 | 0.0003379 | 12.6673 | 27926.1586 | 0 | 关闭
1750 | 3 | 5 | 恒流充电 | 00:14:30 | 11:53:57 | 0.152 | 2.2234 | 0.0367 | 80.99 | 0.0367 | 80.99 | 0 | 0 | 8.22e-05 | 181.14 | 8.22e-05 | 181.14 | 0 | 0 | 2023-05-11 14:27:06 | 0.000338 | 6.3337 | 13963.1099 | 0 | 关闭
1751 | 3 | 5 | 恒流充电 | 00:15:00 | 11:54:27 | 0.152 | 2.2233 | 0.038 | 83.78 | 0.038 | 83.78 | 0 | 0 | 8.5e-05 | 187.35 | 8.5e-05 | 187.35 | 0 | 0 | 2023-05-11 14:27:36 | 0.0003379 | -12.6675 | -27926.5873 | 0 | 关闭
1752 | 3 | 5 | 恒流充电 | 00:15:30 | 11:54:57 | 0.152 | 2.2236 | 0.0393 | 86.57 | 0.0393 | 86.57 | 0 | 0 | 8.78e-05 | 193.56 | 8.78e-05 | 193.56 | 0 | 0 | 2023-05-11 14:28:06 | 0.000338 | 4.2224 | 9308.7195 | 0 | 关闭
1753 | 3 | 5 | 恒流充电 | 00:16:00 | 11:55:27 | 0.152 | 2.2237 | 0.0405 | 89.36 | 0.0405 | 89.36 | 0 | 0 | 9.06e-05 | 199.77 | 9.06e-05 | 199.77 | 0 | 0 | 2023-05-11 14:28:36 | 0.000338 | 12.6674 | 27926.3423 | 0 | 关闭
1754 | 3 | 5 | 恒流充电 | 00:16:30 | 11:55:57 | 0.152 | 2.2238 | 0.0418 | 92.16 | 0.0418 | 92.16 | 0 | 0 | 9.34e-05 | 205.98 | 9.34e-05 | 205.98 | 0 | 0 | 2023-05-11 14:29:06 | 0.000338 | 12.6673 | 27926.2199 | 0 | 关闭
1755 | 3 | 5 | 恒流充电 | 00:17:00 | 11:56:27 | 0.152 | 2.224 | 0.0431 | 94.95 | 0.0431 | 94.95 | 0 | 0 | 9.63e-05 | 212.19 | 9.63e-05 | 212.19 | 0 | 0 | 2023-05-11 14:29:36 | 0.0003381 | 6.3337 | 13963.2018 | 0 | 关闭
1756 | 3 | 5 | 恒流充电 | 00:17:30 | 11:56:57 | 0.152 | 2.2242 | 0.0443 | 97.74 | 0.0443 | 97.74 | 0 | 0 | 9.91e-05 | 218.4 | 9.91e-05 | 218.4 | 0 | 0 | 2023-05-11 14:30:06 | 0.0003381 | 6.3337 | 13963.1712 | 0 | 关闭
1757 | 3 | 5 | 恒流充电 | 00:18:00 | 11:57:27 | 0.152 | 2.2244 | 0.0456 | 100.54 | 0.0456 | 100.54 | 0 | 0 | 0.0001019 | 224.62 | 0.0001019 | 224.62 | 0 | 0 | 2023-05-11 14:30:36 | 0.0003381 | 6.3339 | 13963.6305 | 0 | 关闭
1758 | 3 | 5 | 恒流充电 | 00:18:30 | 11:57:57 | 0.152 | 2.2247 | 0.0469 | 103.33 | 0.0469 | 103.33 | 0 | 0 | 0.0001047 | 230.83 | 0.0001047 | 230.83 | 0 | 0 | 2023-05-11 14:31:06 | 0.0003382 | 4.2225 | 9308.9645 | 0 | 关闭
1759 | 3 | 5 | 恒流充电 | 00:19:00 | 11:58:27 | 0.152 | 2.225 | 0.0481 | 106.12 | 0.0481 | 106.12 | 0 | 0 | 0.0001075 | 237.04 | 0.0001075 | 237.04 | 0 | 0 | 2023-05-11 14:31:36 | 0.0003382 | 4.2225 | 9308.9441 | 0 | 关闭
1760 | 3 | 5 | 恒流充电 | 00:19:30 | 11:58:57 | 0.152 | 2.2252 | 0.0494 | 108.91 | 0.0494 | 108.91 | 0 | 0 | 0.0001103 | 243.26 | 0.0001103 | 243.26 | 0 | 0 | 2023-05-11 14:32:06 | 0.0003382 | 6.3338 | 13963.4161 | 0 | 关闭
1761 | 3 | 5 | 恒流充电 | 00:20:00 | 11:59:27 | 0.152 | 2.2255 | 0.0507 | 111.71 | 0.0507 | 111.71 | 0 | 0 | 0.0001132 | 249.47 | 0.0001132 | 249.47 | 0 | 0 | 2023-05-11 14:32:36 | 0.0003383 | 4.2226 | 9308.9849 | 0 | 关闭
1762 | 3 | 5 | 恒流充电 | 00:20:30 | 11:59:57 | 0.152 | 2.2259 | 0.0519 | 114.5 | 0.0519 | 114.5 | 0 | 0 | 0.000116 | 255.69 | 0.000116 | 255.69 | 0 | 0 | 2023-05-11 14:33:06 | 0.0003384 | 3.167 | 6981.8305 | 0 | 关闭
1763 | 3 | 5 | 恒流充电 | 00:21:00 | 12:00:27 | 0.152 | 2.2263 | 0.0532 | 117.29 | 0.0532 | 117.29 | 0 | 0 | 0.0001188 | 261.9 | 0.0001188 | 261.9 | 0 | 0 | 2023-05-11 14:33:36 | 0.0003384 | 3.1669 | 6981.7999 | 0 | 关闭
1764 | 3 | 5 | 恒流充电 | 00:21:30 | 12:00:57 | 0.152 | 2.2266 | 0.0545 | 120.08 | 0.0545 | 120.08 | 0 | 0 | 0.0001216 | 268.12 | 0.0001216 | 268.12 | 0 | 0 | 2023-05-11 14:34:06 | 0.0003385 | 4.2225 | 9308.9033 | 0 | 关闭
1765 | 3 | 5 | 恒流充电 | 00:22:00 | 12:01:27 | 0.152 | 2.227 | 0.0557 | 122.88 | 0.0557 | 122.88 | 0 | 0 | 0.0001244 | 274.34 | 0.0001244 | 274.34 | 0 | 0 | 2023-05-11 14:34:36 | 0.0003385 | 3.1669 | 6981.6468 | 0 | 关闭
1766 | 3 | 5 | 恒流充电 | 00:22:30 | 12:01:57 | 0.152 | 2.2274 | 0.057 | 125.67 | 0.057 | 125.67 | 0 | 0 | 0.0001273 | 280.56 | 0.0001273 | 280.56 | 0 | 0 | 2023-05-11 14:35:06 | 0.0003386 | 3.1669 | 6981.6162 | 0 | 关闭
1767 | 3 | 5 | 恒流充电 | 00:23:00 | 12:02:27 | 0.152 | 2.2278 | 0.0583 | 128.46 | 0.0583 | 128.46 | 0 | 0 | 0.0001301 | 286.78 | 0.0001301 | 286.78 | 0 | 0 | 2023-05-11 14:35:36 | 0.0003386 | 3.1668 | 6981.5856 | 0 | 关闭
1768 | 3 | 5 | 恒流充电 | 00:23:30 | 12:02:57 | 0.152 | 2.2283 | 0.0595 | 131.25 | 0.0595 | 131.25 | 0 | 0 | 0.0001329 | 293 | 0.0001329 | 293 | 0 | 0 | 2023-05-11 14:36:06 | 0.0003387 | 2.5335 | 5585.244 | 0 | 关闭
1769 | 3 | 5 | 恒流充电 | 00:24:00 | 12:03:27 | 0.152 | 2.2285 | 0.0608 | 134.05 | 0.0608 | 134.05 | 0 | 0 | 0.0001357 | 299.22 | 0.0001357 | 299.22 | 0 | 0 | 2023-05-11 14:36:36 | 0.0003388 | 6.3336 | 13962.9875 | 0 | 关闭
1770 | 3 | 5 | 恒流充电 | 00:24:30 | 12:03:57 | 0.152 | 2.229 | 0.0621 | 136.84 | 0.0621 | 136.84 | 0 | 0 | 0.0001386 | 305.45 | 0.0001386 | 305.45 | 0 | 0 | 2023-05-11 14:37:06 | 0.0003388 | 2.5334 | 5585.1705 | 0 | 关闭
1771 | 3 | 5 | 恒流充电 | 00:25:00 | 12:04:27 | 0.152 | 2.2293 | 0.0633 | 139.63 | 0.0633 | 139.63 | 0 | 0 | 0.0001414 | 311.67 | 0.0001414 | 311.67 | 0 | 0 | 2023-05-11 14:37:36 | 0.0003389 | 4.2224 | 9308.6583 | 0 | 关闭
1772 | 3 | 5 | 恒流充电 | 00:25:30 | 12:04:57 | 0.152 | 2.2297 | 0.0646 | 142.42 | 0.0646 | 142.42 | 0 | 0 | 0.0001442 | 317.9 | 0.0001442 | 317.9 | 0 | 0 | 2023-05-11 14:38:06 | 0.0003389 | 3.1668 | 6981.5243 | 0 | 关闭
1773 | 3 | 5 | 恒流充电 | 00:26:00 | 12:05:27 | 0.152 | 2.2301 | 0.0659 | 145.22 | 0.0659 | 145.22 | 0 | 0 | 0.000147 | 324.13 | 0.000147 | 324.13 | 0 | 0 | 2023-05-11 14:38:36 | 0.000339 | 3.1668 | 6981.5856 | 0 | 关闭
1774 | 3 | 5 | 恒流充电 | 00:26:30 | 12:05:57 | 0.152 | 2.2304 | 0.0671 | 148.01 | 0.0671 | 148.01 | 0 | 0 | 0.0001498 | 330.36 | 0.0001498 | 330.36 | 0 | 0 | 2023-05-11 14:39:06 | 0.000339 | 4.2225 | 9308.7808 | 0 | 关闭
1775 | 3 | 5 | 恒流充电 | 00:27:00 | 12:06:27 | 0.152 | 2.2308 | 0.0684 | 150.8 | 0.0684 | 150.8 | 0 | 0 | 0.0001527 | 336.58 | 0.0001527 | 336.58 | 0 | 0 | 2023-05-11 14:39:36 | 0.0003391 | 3.1668 | 6981.5243 | 0 | 关闭
1776 | 3 | 5 | 恒流充电 | 00:27:30 | 12:06:57 | 0.152 | 2.2311 | 0.0697 | 153.6 | 0.0697 | 153.6 | 0 | 0 | 0.0001555 | 342.81 | 0.0001555 | 342.81 | 0 | 0 | 2023-05-11 14:40:06 | 0.0003391 | 4.2224 | 9308.6583 | 0 | 关闭
1777 | 3 | 5 | 恒流充电 | 00:28:00 | 12:07:27 | 0.152 | 2.2315 | 0.0709 | 156.39 | 0.0709 | 156.39 | 0 | 0 | 0.0001583 | 349.05 | 0.0001583 | 349.05 | 0 | 0 | 2023-05-11 14:40:36 | 0.0003392 | 3.1669 | 6981.6774 | 0 | 关闭
1778 | 3 | 5 | 恒流充电 | 00:28:30 | 12:07:57 | 0.152 | 2.2318 | 0.0722 | 159.18 | 0.0722 | 159.18 | 0 | 0 | 0.0001612 | 355.28 | 0.0001612 | 355.28 | 0 | 0 | 2023-05-11 14:41:06 | 0.0003392 | 4.2226 | 9309.0257 | 0 | 关闭
1779 | 3 | 5 | 恒流充电 | 00:29:00 | 12:08:27 | 0.152 | 2.2322 | 0.0735 | 161.97 | 0.0735 | 161.97 | 0 | 0 | 0.000164 | 361.51 | 0.000164 | 361.51 | 0 | 0 | 2023-05-11 14:41:36 | 0.0003393 | 3.1669 | 6981.7387 | 0 | 关闭
1780 | 3 | 5 | 恒流充电 | 00:29:30 | 12:08:57 | 0.152 | 2.2326 | 0.0747 | 164.77 | 0.0747 | 164.77 | 0 | 0 | 0.0001668 | 367.75 | 0.0001668 | 367.75 | 0 | 0 | 2023-05-11 14:42:06 | 0.0003394 | 3.1669 | 6981.7081 | 0 | 关闭
1781 | 3 | 5 | 恒流充电 | 00:30:00 | 12:09:27 | 0.152 | 2.2331 | 0.076 | 167.56 | 0.076 | 167.56 | 0 | 0 | 0.0001696 | 373.98 | 0.0001696 | 373.98 | 0 | 0 | 2023-05-11 14:42:36 | 0.0003395 | 2.5335 | 5585.3909 | 0 | 关闭
1782 | 3 | 5 | 恒流充电 | 00:30:30 | 12:09:57 | 0.152 | 2.2335 | 0.0773 | 170.35 | 0.0773 | 170.35 | 0 | 0 | 0.0001725 | 380.22 | 0.0001725 | 380.22 | 0 | 0 | 2023-05-11 14:43:06 | 0.0003395 | 3.1669 | 6981.7999 | 0 | 关闭
1783 | 3 | 5 | 恒流充电 | 00:31:00 | 12:10:27 | 0.152 | 2.2341 | 0.0785 | 173.14 | 0.0785 | 173.14 | 0 | 0 | 0.0001753 | 386.46 | 0.0001753 | 386.46 | 0 | 0 | 2023-05-11 14:43:36 | 0.0003396 | 2.1113 | 4654.4516 | 0 | 关闭
1784 | 3 | 5 | 恒流充电 | 00:31:30 | 12:10:57 | 0.152 | 2.2345 | 0.0798 | 175.94 | 0.0798 | 175.94 | 0 | 0 | 0.0001781 | 392.7 | 0.0001781 | 392.7 | 0 | 0 | 2023-05-11 14:44:06 | 0.0003397 | 3.1669 | 6981.7693 | 0 | 关闭
1785 | 3 | 5 | 恒流充电 | 00:32:00 | 12:11:27 | 0.152 | 2.2349 | 0.0811 | 178.73 | 0.0811 | 178.73 | 0 | 0 | 0.000181 | 398.94 | 0.000181 | 398.94 | 0 | 0 | 2023-05-11 14:44:36 | 0.0003397 | 3.1668 | 6981.5856 | 0 | 关闭
1786 | 3 | 5 | 恒流充电 | 00:32:30 | 12:11:57 | 0.152 | 2.2354 | 0.0823 | 181.52 | 0.0823 | 181.52 | 0 | 0 | 0.0001838 | 405.18 | 0.0001838 | 405.18 | 0 | 0 | 2023-05-11 14:45:06 | 0.0003398 | 2.5335 | 5585.3175 | 0 | 关闭
1787 | 3 | 5 | 恒流充电 | 00:33:00 | 12:12:27 | 0.152 | 2.2359 | 0.0836 | 184.31 | 0.0836 | 184.31 | 0 | 0 | 0.0001866 | 411.42 | 0.0001866 | 411.42 | 0 | 0 | 2023-05-11 14:45:36 | 0.0003399 | 2.5335 | 5585.342 | 0 | 关闭
1788 | 3 | 5 | 恒流充电 | 00:33:30 | 12:12:57 | 0.152 | 2.2362 | 0.0849 | 187.11 | 0.0849 | 187.11 | 0 | 0 | 0.0001895 | 417.67 | 0.0001895 | 417.67 | 0 | 0 | 2023-05-11 14:46:06 | 0.0003399 | 4.2224 | 9308.6175 | 0 | 关闭
1789 | 3 | 5 | 恒流充电 | 00:34:00 | 12:13:27 | 0.152 | 2.2366 | 0.0861 | 189.9 | 0.0861 | 189.9 | 0 | 0 | 0.0001923 | 423.91 | 0.0001923 | 423.91 | 0 | 0 | 2023-05-11 14:46:36 | 0.00034 | 3.1668 | 6981.5856 | 0 | 关闭
1790 | 3 | 5 | 恒流充电 | 00:34:30 | 12:13:57 | 0.152 | 2.2371 | 0.0874 | 192.69 | 0.0874 | 192.69 | 0 | 0 | 0.0001951 | 430.16 | 0.0001951 | 430.16 | 0 | 0 | 2023-05-11 14:47:06 | 0.0003401 | 2.5335 | 5585.3175 | 0 | 关闭
1791 | 3 | 5 | 恒流充电 | 00:35:00 | 12:14:27 | 0.152 | 2.2376 | 0.0887 | 195.49 | 0.0887 | 195.49 | 0 | 0 | 0.000198 | 436.41 | 0.000198 | 436.41 | 0 | 0 | 2023-05-11 14:47:36 | 0.0003401 | 2.5334 | 5585.1705 | 0 | 关闭
1792 | 3 | 5 | 恒流充电 | 00:35:30 | 12:14:57 | 0.152 | 2.238 | 0.0899 | 198.28 | 0.0899 | 198.28 | 0 | 0 | 0.0002008 | 442.66 | 0.0002008 | 442.66 | 0 | 0 | 2023-05-11 14:48:06 | 0.0003402 | 3.1668 | 6981.4631 | 0 | 关闭
1793 | 3 | 5 | 恒流充电 | 00:36:00 | 12:15:27 | 0.152 | 2.2383 | 0.0912 | 201.07 | 0.0912 | 201.07 | 0 | 0 | 0.0002036 | 448.91 | 0.0002036 | 448.91 | 0 | 0 | 2023-05-11 14:48:36 | 0.0003402 | 4.2224 | 9308.6175 | 0 | 关闭
1794 | 3 | 5 | 恒流充电 | 00:36:30 | 12:15:57 | 0.152 | 2.2388 | 0.0925 | 203.86 | 0.0925 | 203.86 | 0 | 0 | 0.0002065 | 455.16 | 0.0002065 | 455.16 | 0 | 0 | 2023-05-11 14:49:06 | 0.0003403 | 2.5335 | 5585.244 | 0 | 关闭
1795 | 3 | 5 | 恒流充电 | 00:37:00 | 12:16:27 | 0.152 | 2.2392 | 0.0937 | 206.66 | 0.0937 | 206.66 | 0 | 0 | 0.0002093 | 461.41 | 0.0002093 | 461.41 | 0 | 0 | 2023-05-11 14:49:36 | 0.0003404 | 3.1668 | 6981.4937 | 0 | 关闭
1796 | 3 | 5 | 恒流充电 | 00:37:30 | 12:16:57 | 0.152 | 2.2396 | 0.095 | 209.45 | 0.095 | 209.45 | 0 | 0 | 0.0002121 | 467.66 | 0.0002121 | 467.66 | 0 | 0 | 2023-05-11 14:50:06 | 0.0003405 | 3.1669 | 6981.6162 | 0 | 关闭
1797 | 3 | 5 | 恒流充电 | 00:38:00 | 12:17:27 | 0.152 | 2.24 | 0.0963 | 212.24 | 0.0963 | 212.24 | 0 | 0 | 0.000215 | 473.92 | 0.000215 | 473.92 | 0 | 0 | 2023-05-11 14:50:36 | 0.0003405 | 3.1668 | 6981.555 | 0 | 关闭
1798 | 3 | 5 | 恒流充电 | 00:38:30 | 12:17:57 | 0.152 | 2.2406 | 0.0975 | 215.03 | 0.0975 | 215.03 | 0 | 0 | 0.0002178 | 480.18 | 0.0002178 | 480.18 | 0 | 0 | 2023-05-11 14:51:06 | 0.0003406 | 2.1112 | 4654.37 | 0 | 关闭
1799 | 3 | 5 | 恒流充电 | 00:39:00 | 12:18:27 | 0.152 | 2.241 | 0.0988 | 217.83 | 0.0988 | 217.83 | 0 | 0 | 0.0002206 | 486.43 | 0.0002206 | 486.43 | 0 | 0 | 2023-05-11 14:51:36 | 0.0003407 | 3.1669 | 6981.6774 | 0 | 关闭
1800 | 3 | 5 | 恒流充电 | 00:39:30 | 12:18:57 | 0.152 | 2.2416 | 0.1001 | 220.62 | 0.1001 | 220.62 | 0 | 0 | 0.0002235 | 492.69 | 0.0002235 | 492.69 | 0 | 0 | 2023-05-11 14:52:06 | 0.0003408 | 2.1113 | 4654.4516 | 0 | 关闭
1801 | 3 | 5 | 恒流充电 | 00:40:00 | 12:19:27 | 0.152 | 2.2422 | 0.1013 | 223.41 | 0.1013 | 223.41 | 0 | 0 | 0.0002263 | 498.95 | 0.0002263 | 498.95 | 0 | 0 | 2023-05-11 14:52:36 | 0.0003409 | 2.1112 | 4654.4108 | 0 | 关闭
1802 | 3 | 5 | 恒流充电 | 00:40:30 | 12:19:57 | 0.152 | 2.2426 | 0.1026 | 226.2 | 0.1026 | 226.2 | 0 | 0 | 0.0002292 | 505.22 | 0.0002292 | 505.22 | 0 | 0 | 2023-05-11 14:53:06 | 0.0003409 | 3.1669 | 6981.6162 | 0 | 关闭
1803 | 3 | 5 | 恒流充电 | 00:41:00 | 12:20:27 | 0.152 | 2.2431 | 0.1039 | 229 | 0.1039 | 229 | 0 | 0 | 0.000232 | 511.48 | 0.000232 | 511.48 | 0 | 0 | 2023-05-11 14:53:36 | 0.000341 | 2.5335 | 5585.342 | 0 | 关闭
1804 | 3 | 5 | 恒流充电 | 00:41:30 | 12:20:57 | 0.152 | 2.2435 | 0.1051 | 231.79 | 0.1051 | 231.79 | 0 | 0 | 0.0002348 | 517.75 | 0.0002348 | 517.75 | 0 | 0 | 2023-05-11 14:54:06 | 0.000341 | 3.1668 | 6981.555 | 0 | 关闭
1805 | 3 | 5 | 恒流充电 | 00:42:00 | 12:21:27 | 0.152 | 2.2441 | 0.1064 | 234.58 | 0.1064 | 234.58 | 0 | 0 | 0.0002377 | 524.01 | 0.0002377 | 524.01 | 0 | 0 | 2023-05-11 14:54:36 | 0.0003411 | 2.1112 | 4654.4108 | 0 | 关闭
1806 | 3 | 5 | 恒流充电 | 00:42:30 | 12:21:57 | 0.152 | 2.2447 | 0.1077 | 237.37 | 0.1077 | 237.37 | 0 | 0 | 0.0002405 | 530.28 | 0.0002405 | 530.28 | 0 | 0 | 2023-05-11 14:55:06 | 0.0003412 | 2.1112 | 4654.2883 | 0 | 关闭
1807 | 3 | 5 | 恒流充电 | 00:43:00 | 12:22:27 | 0.152 | 2.2451 | 0.1089 | 240.17 | 0.1089 | 240.17 | 0 | 0 | 0.0002434 | 536.55 | 0.0002434 | 536.55 | 0 | 0 | 2023-05-11 14:55:36 | 0.0003413 | 3.1668 | 6981.4325 | 0 | 关闭
1808 | 3 | 5 | 恒流充电 | 00:43:30 | 12:22:57 | 0.152 | 2.2456 | 0.1102 | 242.96 | 0.1102 | 242.96 | 0 | 0 | 0.0002462 | 542.82 | 0.0002462 | 542.82 | 0 | 0 | 2023-05-11 14:56:06 | 0.0003414 | 2.5334 | 5585.146 | 0 | 关闭
1809 | 3 | 5 | 恒流充电 | 00:44:00 | 12:23:27 | 0.152 | 2.246 | 0.1115 | 245.75 | 0.1115 | 245.75 | 0 | 0 | 0.0002491 | 549.09 | 0.0002491 | 549.09 | 0 | 0 | 2023-05-11 14:56:36 | 0.0003414 | 3.1668 | 6981.4937 | 0 | 关闭
1810 | 3 | 5 | 恒流充电 | 00:44:30 | 12:23:57 | 0.152 | 2.2465 | 0.1127 | 248.55 | 0.1127 | 248.55 | 0 | 0 | 0.0002519 | 555.36 | 0.0002519 | 555.36 | 0 | 0 | 2023-05-11 14:57:06 | 0.0003415 | 2.5334 | 5585.146 | 0 | 关闭
1811 | 3 | 5 | 恒流充电 | 00:45:00 | 12:24:27 | 0.152 | 2.2469 | 0.114 | 251.34 | 0.114 | 251.34 | 0 | 0 | 0.0002548 | 561.64 | 0.0002548 | 561.64 | 0 | 0 | 2023-05-11 14:57:36 | 0.0003416 | 3.1668 | 6981.555 | 0 | 关闭
1812 | 3 | 5 | 恒流充电 | 00:45:30 | 12:24:57 | 0.152 | 2.2474 | 0.1153 | 254.13 | 0.1153 | 254.13 | 0 | 0 | 0.0002576 | 567.91 | 0.0002576 | 567.91 | 0 | 0 | 2023-05-11 14:58:06 | 0.0003416 | 2.5334 | 5585.195 | 0 | 关闭
1813 | 3 | 5 | 恒流充电 | 00:46:00 | 12:25:27 | 0.152 | 2.2479 | 0.1165 | 256.92 | 0.1165 | 256.92 | 0 | 0 | 0.0002605 | 574.19 | 0.0002605 | 574.19 | 0 | 0 | 2023-05-11 14:58:36 | 0.0003417 | 2.5334 | 5585.195 | 0 | 关闭
1814 | 3 | 5 | 恒流充电 | 00:46:30 | 12:25:57 | 0.152 | 2.2484 | 0.1178 | 259.72 | 0.1178 | 259.72 | 0 | 0 | 0.0002633 | 580.47 | 0.0002633 | 580.47 | 0 | 0 | 2023-05-11 14:59:06 | 0.0003418 | 2.5335 | 5585.244 | 0 | 关闭
1815 | 3 | 5 | 恒流充电 | 00:47:00 | 12:26:27 | 0.152 | 2.2489 | 0.1191 | 262.51 | 0.1191 | 262.51 | 0 | 0 | 0.0002661 | 586.75 | 0.0002661 | 586.75 | 0 | 0 | 2023-05-11 14:59:36 | 0.0003418 | 2.5335 | 5585.342 | 0 | 关闭
1816 | 3 | 5 | 恒流充电 | 00:47:30 | 12:26:57 | 0.152 | 2.2493 | 0.1203 | 265.3 | 0.1203 | 265.3 | 0 | 0 | 0.000269 | 593.03 | 0.000269 | 593.03 | 0 | 0 | 2023-05-11 15:00:06 | 0.0003419 | 3.1668 | 6981.555 | 0 | 关闭
1817 | 3 | 5 | 恒流充电 | 00:48:00 | 12:27:27 | 0.152 | 2.2498 | 0.1216 | 268.09 | 0.1216 | 268.09 | 0 | 0 | 0.0002718 | 599.31 | 0.0002718 | 599.31 | 0 | 0 | 2023-05-11 15:00:36 | 0.000342 | 2.5334 | 5585.195 | 0 | 关闭
1818 | 3 | 5 | 恒流充电 | 00:48:30 | 12:27:57 | 0.152 | 2.2505 | 0.1229 | 270.89 | 0.1229 | 270.89 | 0 | 0 | 0.0002747 | 605.59 | 0.0002747 | 605.59 | 0 | 0 | 2023-05-11 15:01:06 | 0.0003421 | 1.8096 | 3989.39 | 0 | 关闭
1819 | 3 | 5 | 恒流充电 | 00:49:00 | 12:28:27 | 0.152 | 2.2511 | 0.1241 | 273.68 | 0.1241 | 273.68 | 0 | 0 | 0.0002775 | 611.88 | 0.0002775 | 611.88 | 0 | 0 | 2023-05-11 15:01:36 | 0.0003422 | 2.1112 | 4654.37 | 0 | 关闭
1820 | 3 | 5 | 恒流充电 | 00:49:30 | 12:28:57 | 0.152 | 2.2516 | 0.1254 | 276.47 | 0.1254 | 276.47 | 0 | 0 | 0.0002804 | 618.17 | 0.0002804 | 618.17 | 0 | 0 | 2023-05-11 15:02:06 | 0.0003422 | 2.5334 | 5585.146 | 0 | 关闭
1821 | 3 | 5 | 恒流充电 | 00:50:00 | 12:29:27 | 0.152 | 2.2522 | 0.1267 | 279.26 | 0.1267 | 279.26 | 0 | 0 | 0.0002833 | 624.45 | 0.0002833 | 624.45 | 0 | 0 | 2023-05-11 15:02:36 | 0.0003423 | 2.1112 | 4654.3292 | 0 | 关闭
1822 | 3 | 5 | 恒流充电 | 00:50:30 | 12:29:57 | 0.152 | 2.2529 | 0.1279 | 282.06 | 0.1279 | 282.06 | 0 | 0 | 0.0002861 | 630.75 | 0.0002861 | 630.75 | 0 | 0 | 2023-05-11 15:03:06 | 0.0003424 | 1.8096 | 3989.46 | 0 | 关闭
1823 | 3 | 5 | 恒流充电 | 00:51:00 | 12:30:27 | 0.152 | 2.2534 | 0.1292 | 284.85 | 0.1292 | 284.85 | 0 | 0 | 0.000289 | 637.04 | 0.000289 | 637.04 | 0 | 0 | 2023-05-11 15:03:36 | 0.0003425 | 2.5334 | 5585.146 | 0 | 关闭
1824 | 3 | 5 | 恒流充电 | 00:51:30 | 12:30:57 | 0.152 | 2.254 | 0.1305 | 287.64 | 0.1305 | 287.64 | 0 | 0 | 0.0002918 | 643.33 | 0.0002918 | 643.33 | 0 | 0 | 2023-05-11 15:04:06 | 0.0003426 | 2.1112 | 4654.37 | 0 | 关闭
1825 | 3 | 5 | 恒流充电 | 00:52:00 | 12:31:27 | 0.152 | 2.2546 | 0.1317 | 290.43 | 0.1317 | 290.43 | 0 | 0 | 0.0002947 | 649.63 | 0.0002947 | 649.63 | 0 | 0 | 2023-05-11 15:04:36 | 0.0003427 | 2.1112 | 4654.2883 | 0 | 关闭
1826 | 3 | 5 | 恒流充电 | 00:52:30 | 12:31:57 | 0.152 | 2.2551 | 0.133 | 293.23 | 0.133 | 293.23 | 0 | 0 | 0.0002975 | 655.92 | 0.0002975 | 655.92 | 0 | 0 | 2023-05-11 15:05:06 | 0.0003428 | 2.5334 | 5585.097 | 0 | 关闭
1827 | 3 | 5 | 恒流充电 | 00:53:00 | 12:32:27 | 0.152 | 2.2557 | 0.1343 | 296.02 | 0.1343 | 296.02 | 0 | 0 | 0.0003004 | 662.22 | 0.0003004 | 662.22 | 0 | 0 | 2023-05-11 15:05:36 | 0.0003429 | 2.1112 | 4654.3292 | 0 | 关闭
1828 | 3 | 5 | 恒流充电 | 00:53:30 | 12:32:57 | 0.152 | 2.2562 | 0.1355 | 298.81 | 0.1355 | 298.81 | 0 | 0 | 0.0003032 | 668.52 | 0.0003032 | 668.52 | 0 | 0 | 2023-05-11 15:06:06 | 0.0003429 | 2.5335 | 5585.244 | 0 | 关闭
1829 | 3 | 5 | 恒流充电 | 00:54:00 | 12:33:27 | 0.152 | 2.2568 | 0.1368 | 301.6 | 0.1368 | 301.6 | 0 | 0 | 0.0003061 | 674.82 | 0.0003061 | 674.82 | 0 | 0 | 2023-05-11 15:06:36 | 0.000343 | 2.1112 | 4654.3292 | 0 | 关闭
1830 | 3 | 5 | 恒流充电 | 00:54:30 | 12:33:57 | 0.152 | 2.2573 | 0.1381 | 304.4 | 0.1381 | 304.4 | 0 | 0 | 0.000309 | 681.13 | 0.000309 | 681.13 | 0 | 0 | 2023-05-11 15:07:06 | 0.0003431 | 2.5334 | 5585.146 | 0 | 关闭
1831 | 3 | 5 | 恒流充电 | 00:55:00 | 12:34:27 | 0.152 | 2.2579 | 0.1393 | 307.19 | 0.1393 | 307.19 | 0 | 0 | 0.0003118 | 687.43 | 0.0003118 | 687.43 | 0 | 0 | 2023-05-11 15:07:36 | 0.0003432 | 2.1112 | 4654.2883 | 0 | 关闭
1832 | 3 | 5 | 恒流充电 | 00:55:30 | 12:34:57 | 0.152 | 2.2585 | 0.1406 | 309.98 | 0.1406 | 309.98 | 0 | 0 | 0.0003147 | 693.74 | 0.0003147 | 693.74 | 0 | 0 | 2023-05-11 15:08:06 | 0.0003433 | 2.1112 | 4654.37 | 0 | 关闭
1833 | 3 | 5 | 恒流充电 | 00:56:00 | 12:35:27 | 0.152 | 2.259 | 0.1419 | 312.77 | 0.1419 | 312.77 | 0 | 0 | 0.0003175 | 700.04 | 0.0003175 | 700.04 | 0 | 0 | 2023-05-11 15:08:36 | 0.0003434 | 2.5334 | 5585.195 | 0 | 关闭
1834 | 3 | 5 | 恒流充电 | 00:56:30 | 12:35:57 | 0.152 | 2.2597 | 0.1431 | 315.57 | 0.1431 | 315.57 | 0 | 0 | 0.0003204 | 706.35 | 0.0003204 | 706.35 | 0 | 0 | 2023-05-11 15:09:06 | 0.0003435 | 1.8096 | 3989.39 | 0 | 关闭
1835 | 3 | 5 | 恒流充电 | 00:57:00 | 12:36:27 | 0.152 | 2.2602 | 0.1444 | 318.36 | 0.1444 | 318.36 | 0 | 0 | 0.0003233 | 712.67 | 0.0003233 | 712.67 | 0 | 0 | 2023-05-11 15:09:36 | 0.0003436 | 2.5334 | 5585.097 | 0 | 关闭
1836 | 3 | 5 | 恒流充电 | 00:57:30 | 12:36:57 | 0.152 | 2.261 | 0.1457 | 321.15 | 0.1457 | 321.15 | 0 | 0 | 0.0003261 | 718.98 | 0.0003261 | 718.98 | 0 | 0 | 2023-05-11 15:10:06 | 0.0003437 | 1.5834 | 3490.7775 | 0 | 关闭
1837 | 3 | 5 | 恒流充电 | 00:58:00 | 12:37:27 | 0.152 | 2.2617 | 0.1469 | 323.95 | 0.1469 | 323.95 | 0 | 0 | 0.000329 | 725.29 | 0.000329 | 725.29 | 0 | 0 | 2023-05-11 15:10:36 | 0.0003438 | 1.8096 | 3989.39 | 0 | 关闭
1838 | 3 | 5 | 恒流充电 | 00:58:30 | 12:37:57 | 0.152 | 2.2624 | 0.1482 | 326.74 | 0.1482 | 326.74 | 0 | 0 | 0.0003319 | 731.61 | 0.0003319 | 731.61 | 0 | 0 | 2023-05-11 15:11:06 | 0.0003439 | 1.8096 | 3989.425 | 0 | 关闭
1839 | 3 | 5 | 恒流充电 | 00:59:00 | 12:38:27 | 0.152 | 2.263 | 0.1495 | 329.53 | 0.1495 | 329.53 | 0 | 0 | 0.0003347 | 737.93 | 0.0003347 | 737.93 | 0 | 0 | 2023-05-11 15:11:36 | 0.000344 | 2.1111 | 4654.1659 | 0 | 关闭
1840 | 3 | 5 | 恒流充电 | 00:59:30 | 12:38:57 | 0.152 | 2.2638 | 0.1507 | 332.32 | 0.1507 | 332.32 | 0 | 0 | 0.0003376 | 744.25 | 0.0003376 | 744.25 | 0 | 0 | 2023-05-11 15:12:06 | 0.0003441 | 1.5834 | 3490.6856 | 0 | 关闭
1841 | 3 | 5 | 恒流充电 | 01:00:00 | 12:39:27 | 0.152 | 2.2646 | 0.152 | 335.12 | 0.152 | 335.12 | 0 | 0 | 0.0003405 | 750.57 | 0.0003405 | 750.57 | 0 | 0 | 2023-05-11 15:12:36 | 0.0003442 | 1.5834 | 3490.7469 | 0 | 关闭
1842 | 3 | 5 | 恒流充电 | 01:00:30 | 12:39:57 | 0.152 | 2.2654 | 0.1533 | 337.91 | 0.1533 | 337.91 | 0 | 0 | 0.0003433 | 756.9 | 0.0003433 | 756.9 | 0 | 0 | 2023-05-11 15:13:06 | 0.0003444 | 1.5834 | 3490.7162 | 0 | 关闭
1843 | 3 | 5 | 恒流充电 | 01:01:00 | 12:40:27 | 0.152 | 2.266 | 0.1545 | 340.7 | 0.1545 | 340.7 | 0 | 0 | 0.0003462 | 763.23 | 0.0003462 | 763.23 | 0 | 0 | 2023-05-11 15:13:36 | 0.0003445 | 2.1112 | 4654.3292 | 0 | 关闭
1844 | 3 | 5 | 恒流充电 | 01:01:30 | 12:40:57 | 0.152 | 2.2667 | 0.1558 | 343.49 | 0.1558 | 343.49 | 0 | 0 | 0.0003491 | 769.55 | 0.0003491 | 769.55 | 0 | 0 | 2023-05-11 15:14:06 | 0.0003445 | 1.8095 | 3989.285 | 0 | 关闭
1845 | 3 | 5 | 恒流充电 | 01:02:00 | 12:41:27 | 0.152 | 2.2675 | 0.1571 | 346.29 | 0.1571 | 346.29 | 0 | 0 | 0.0003519 | 775.89 | 0.0003519 | 775.89 | 0 | 0 | 2023-05-11 15:14:36 | 0.0003447 | 1.5834 | 3490.655 | 0 | 关闭
1846 | 3 | 5 | 恒流充电 | 01:02:30 | 12:41:57 | 0.152 | 2.2683 | 0.1583 | 349.08 | 0.1583 | 349.08 | 0 | 0 | 0.0003548 | 782.22 | 0.0003548 | 782.22 | 0 | 0 | 2023-05-11 15:15:06 | 0.0003448 | 1.5834 | 3490.6856 | 0 | 关闭
1847 | 3 | 5 | 恒流充电 | 01:03:00 | 12:42:27 | 0.152 | 2.2689 | 0.1596 | 351.87 | 0.1596 | 351.87 | 0 | 0 | 0.0003577 | 788.55 | 0.0003577 | 788.55 | 0 | 0 | 2023-05-11 15:15:36 | 0.0003449 | 2.1112 | 4654.2883 | 0 | 关闭
1848 | 3 | 5 | 恒流充电 | 01:03:30 | 12:42:57 | 0.152 | 2.2696 | 0.1609 | 354.66 | 0.1609 | 354.66 | 0 | 0 | 0.0003606 | 794.89 | 0.0003606 | 794.89 | 0 | 0 | 2023-05-11 15:16:06 | 0.000345 | 1.8096 | 3989.425 | 0 | 关闭
1849 | 3 | 5 | 恒流充电 | 01:04:00 | 12:43:27 | 0.152 | 2.2703 | 0.1621 | 357.46 | 0.1621 | 357.46 | 0 | 0 | 0.0003634 | 801.23 | 0.0003634 | 801.23 | 0 | 0 | 2023-05-11 15:16:36 | 0.0003451 | 1.8096 | 3989.355 | 0 | 关闭
1850 | 3 | 5 | 恒流充电 | 01:04:30 | 12:43:57 | 0.152 | 2.2711 | 0.1634 | 360.25 | 0.1634 | 360.25 | 0 | 0 | 0.0003663 | 807.57 | 0.0003663 | 807.57 | 0 | 0 | 2023-05-11 15:17:06 | 0.0003453 | 1.5834 | 3490.7162 | 0 | 关闭
1851 | 3 | 5 | 恒流充电 | 01:05:00 | 12:44:27 | 0.152 | 2.2719 | 0.1647 | 363.04 | 0.1647 | 363.04 | 0 | 0 | 0.0003692 | 813.91 | 0.0003692 | 813.91 | 0 | 0 | 2023-05-11 15:17:36 | 0.0003453 | 1.5834 | 3490.7469 | 0 | 关闭
1852 | 3 | 5 | 恒流充电 | 01:05:30 | 12:44:57 | 0.152 | 2.2727 | 0.1659 | 365.83 | 0.1659 | 365.83 | 0 | 0 | 0.0003721 | 820.26 | 0.0003721 | 820.26 | 0 | 0 | 2023-05-11 15:18:06 | 0.0003455 | 1.5834 | 3490.7775 | 0 | 关闭
1853 | 3 | 5 | 恒流充电 | 01:06:00 | 12:45:27 | 0.152 | 2.2735 | 0.1672 | 368.63 | 0.1672 | 368.63 | 0 | 0 | 0.0003749 | 826.61 | 0.0003749 | 826.61 | 0 | 0 | 2023-05-11 15:18:36 | 0.0003456 | 1.5834 | 3490.6856 | 0 | 关闭
1854 | 3 | 5 | 恒流充电 | 01:06:30 | 12:45:57 | 0.152 | 2.2744 | 0.1685 | 371.42 | 0.1685 | 371.42 | 0 | 0 | 0.0003778 | 832.96 | 0.0003778 | 832.96 | 0 | 0 | 2023-05-11 15:19:06 | 0.0003457 | 1.4075 | 3102.8589 | 0 | 关闭
1855 | 3 | 5 | 恒流充电 | 01:07:00 | 12:46:27 | 0.152 | 2.2752 | 0.1697 | 374.21 | 0.1697 | 374.21 | 0 | 0 | 0.0003807 | 839.31 | 0.0003807 | 839.31 | 0 | 0 | 2023-05-11 15:19:36 | 0.0003459 | 1.5834 | 3490.7469 | 0 | 关闭
1856 | 3 | 5 | 恒流充电 | 01:07:30 | 12:46:57 | 0.152 | 2.2762 | 0.171 | 377 | 0.171 | 377 | 0 | 0 | 0.0003836 | 845.67 | 0.0003836 | 845.67 | 0 | 0 | 2023-05-11 15:20:06 | 0.000346 | 1.2667 | 2792.5485 | 0 | 关闭
1857 | 3 | 5 | 恒流充电 | 01:08:00 | 12:47:27 | 0.152 | 2.2771 | 0.1723 | 379.8 | 0.1723 | 379.8 | 0 | 0 | 0.0003865 | 852.02 | 0.0003865 | 852.02 | 0 | 0 | 2023-05-11 15:20:36 | 0.0003461 | 1.4074 | 3102.8317 | 0 | 关闭
1858 | 3 | 5 | 恒流充电 | 01:08:30 | 12:47:57 | 0.152 | 2.2781 | 0.1735 | 382.59 | 0.1735 | 382.59 | 0 | 0 | 0.0003894 | 858.38 | 0.0003894 | 858.38 | 0 | 0 | 2023-05-11 15:21:06 | 0.0003463 | 1.2667 | 2792.5485 | 0 | 关闭
1859 | 3 | 5 | 恒流充电 | 01:09:00 | 12:48:27 | 0.152 | 2.2791 | 0.1748 | 385.38 | 0.1748 | 385.38 | 0 | 0 | 0.0003922 | 864.75 | 0.0003922 | 864.75 | 0 | 0 | 2023-05-11 15:21:36 | 0.0003464 | 1.2667 | 2792.475 | 0 | 关闭
1860 | 3 | 5 | 恒流充电 | 01:09:30 | 12:48:57 | 0.152 | 2.2799 | 0.1761 | 388.17 | 0.1761 | 388.17 | 0 | 0 | 0.0003951 | 871.11 | 0.0003951 | 871.11 | 0 | 0 | 2023-05-11 15:22:06 | 0.0003465 | 1.5834 | 3490.6856 | 0 | 关闭
1861 | 3 | 5 | 恒流充电 | 01:10:00 | 12:49:27 | 0.152 | 2.2808 | 0.1773 | 390.97 | 0.1773 | 390.97 | 0 | 0 | 0.000398 | 877.48 | 0.000398 | 877.48 | 0 | 0 | 2023-05-11 15:22:36 | 0.0003466 | 1.4074 | 3102.7772 | 0 | 关闭
1862 | 3 | 5 | 恒流充电 | 01:10:30 | 12:49:57 | 0.152 | 2.2818 | 0.1786 | 393.76 | 0.1786 | 393.76 | 0 | 0 | 0.0004009 | 883.85 | 0.0004009 | 883.85 | 0 | 0 | 2023-05-11 15:23:06 | 0.0003468 | 1.2667 | 2792.475 | 0 | 关闭
1863 | 3 | 5 | 恒流充电 | 01:11:00 | 12:50:27 | 0.152 | 2.2826 | 0.1799 | 396.55 | 0.1799 | 396.55 | 0 | 0 | 0.0004038 | 890.22 | 0.0004038 | 890.22 | 0 | 0 | 2023-05-11 15:23:36 | 0.000347 | 1.5833 | 3490.5325 | 0 | 关闭
1864 | 3 | 5 | 恒流充电 | 01:11:30 | 12:50:57 | 0.152 | 2.2835 | 0.1811 | 399.34 | 0.1811 | 399.34 | 0 | 0 | 0.0004067 | 896.6 | 0.0004067 | 896.6 | 0 | 0 | 2023-05-11 15:24:06 | 0.0003471 | 1.4074 | 3102.75 | 0 | 关闭
1865 | 3 | 5 | 恒流充电 | 01:12:00 | 12:51:27 | 0.152 | 2.2844 | 0.1824 | 402.14 | 0.1824 | 402.14 | 0 | 0 | 0.0004096 | 902.98 | 0.0004096 | 902.98 | 0 | 0 | 2023-05-11 15:24:36 | 0.0003472 | 1.4074 | 3102.75 | 0 | 关闭
1866 | 3 | 5 | 恒流充电 | 01:12:30 | 12:51:57 | 0.152 | 2.2853 | 0.1837 | 404.93 | 0.1837 | 404.93 | 0 | 0 | 0.0004125 | 909.36 | 0.0004125 | 909.36 | 0 | 0 | 2023-05-11 15:25:06 | 0.0003473 | 1.4074 | 3102.7228 | 0 | 关闭
1867 | 3 | 5 | 恒流充电 | 01:13:00 | 12:52:27 | 0.152 | 2.2863 | 0.1849 | 407.72 | 0.1849 | 407.72 | 0 | 0 | 0.0004154 | 915.74 | 0.0004154 | 915.74 | 0 | 0 | 2023-05-11 15:25:36 | 0.0003475 | 1.2667 | 2792.475 | 0 | 关闭
1868 | 3 | 5 | 恒流充电 | 01:13:30 | 12:52:57 | 0.152 | 2.2872 | 0.1862 | 410.51 | 0.1862 | 410.51 | 0 | 0 | 0.0004183 | 922.13 | 0.0004183 | 922.13 | 0 | 0 | 2023-05-11 15:26:06 | 0.0003477 | 1.4074 | 3102.7772 | 0 | 关闭
1869 | 3 | 5 | 恒流充电 | 01:14:00 | 12:53:27 | 0.152 | 2.2881 | 0.1875 | 413.31 | 0.1875 | 413.31 | 0 | 0 | 0.0004212 | 928.51 | 0.0004212 | 928.51 | 0 | 0 | 2023-05-11 15:26:36 | 0.0003478 | 1.4074 | 3102.8045 | 0 | 关闭
1870 | 3 | 5 | 恒流充电 | 01:14:30 | 12:53:57 | 0.152 | 2.289 | 0.1887 | 416.1 | 0.1887 | 416.1 | 0 | 0 | 0.0004241 | 934.91 | 0.0004241 | 934.91 | 0 | 0 | 2023-05-11 15:27:06 | 0.000348 | 1.4074 | 3102.75 | 0 | 关闭
1871 | 3 | 5 | 恒流充电 | 01:15:00 | 12:54:27 | 0.152 | 2.29 | 0.19 | 418.89 | 0.19 | 418.89 | 0 | 0 | 0.000427 | 941.3 | 0.000427 | 941.3 | 0 | 0 | 2023-05-11 15:27:36 | 0.0003481 | 1.2667 | 2792.573 | 0 | 关闭
1872 | 3 | 5 | 恒流充电 | 01:15:30 | 12:54:57 | 0.152 | 2.2909 | 0.1913 | 421.68 | 0.1913 | 421.68 | 0 | 0 | 0.0004299 | 947.7 | 0.0004299 | 947.7 | 0 | 0 | 2023-05-11 15:28:06 | 0.0003482 | 1.4074 | 3102.8045 | 0 | 关闭
1873 | 3 | 5 | 恒流充电 | 01:16:00 | 12:55:27 | 0.152 | 2.292 | 0.1925 | 424.48 | 0.1925 | 424.48 | 0 | 0 | 0.0004328 | 954.09 | 0.0004328 | 954.09 | 0 | 0 | 2023-05-11 15:28:36 | 0.0003484 | 1.1516 | 2538.7027 | 0 | 关闭
1874 | 3 | 5 | 恒流充电 | 01:16:30 | 12:55:57 | 0.152 | 2.2931 | 0.1938 | 427.27 | 0.1938 | 427.27 | 0 | 0 | 0.0004357 | 960.5 | 0.0004357 | 960.5 | 0 | 0 | 2023-05-11 15:29:06 | 0.0003486 | 1.1516 | 2538.7473 | 0 | 关闭
1875 | 3 | 5 | 恒流充电 | 01:17:00 | 12:56:27 | 0.152 | 2.2941 | 0.1951 | 430.06 | 0.1951 | 430.06 | 0 | 0 | 0.0004386 | 966.9 | 0.0004386 | 966.9 | 0 | 0 | 2023-05-11 15:29:36 | 0.0003487 | 1.2667 | 2792.524 | 0 | 关闭
1876 | 3 | 5 | 恒流充电 | 01:17:30 | 12:56:57 | 0.152 | 2.2952 | 0.1963 | 432.85 | 0.1963 | 432.85 | 0 | 0 | 0.0004415 | 973.31 | 0.0004415 | 973.31 | 0 | 0 | 2023-05-11 15:30:06 | 0.0003489 | 1.1516 | 2538.7473 | 0 | 关闭
1877 | 3 | 5 | 恒流充电 | 01:18:00 | 12:57:27 | 0.152 | 2.2963 | 0.1976 | 435.65 | 0.1976 | 435.65 | 0 | 0 | 0.0004444 | 979.72 | 0.0004444 | 979.72 | 0 | 0 | 2023-05-11 15:30:36 | 0.000349 | 1.1515 | 2538.6582 | 0 | 关闭
1878 | 3 | 5 | 恒流充电 | 01:18:30 | 12:57:57 | 0.152 | 2.2974 | 0.1989 | 438.44 | 0.1989 | 438.44 | 0 | 0 | 0.0004473 | 986.13 | 0.0004473 | 986.13 | 0 | 0 | 2023-05-11 15:31:06 | 0.0003492 | 1.1515 | 2538.6582 | 0 | 关闭
1879 | 3 | 5 | 恒流充电 | 01:19:00 | 12:58:27 | 0.152 | 2.2985 | 0.2001 | 441.23 | 0.2001 | 441.23 | 0 | 0 | 0.0004502 | 992.55 | 0.0004502 | 992.55 | 0 | 0 | 2023-05-11 15:31:36 | 0.0003494 | 1.1515 | 2538.6582 | 0 | 关闭
1880 | 3 | 5 | 恒流充电 | 01:19:30 | 12:58:57 | 0.152 | 2.2997 | 0.2014 | 444.02 | 0.2014 | 444.02 | 0 | 0 | 0.0004531 | 998.97 | 0.0004531 | 998.97 | 0 | 0 | 2023-05-11 15:32:06 | 0.0003496 | 1.0556 | 2327.0625 | 0 | 关闭
1881 | 3 | 5 | 恒流充电 | 01:20:00 | 12:59:27 | 0.152 | 2.3007 | 0.2027 | 446.82 | 0.2027 | 446.82 | 0 | 0 | 0.000456 | 1005.39 | 0.000456 | 1005.39 | 0 | 0 | 2023-05-11 15:32:36 | 0.0003497 | 1.2667 | 2792.475 | 0 | 关闭
1882 | 3 | 5 | 恒流充电 | 01:20:30 | 12:59:57 | 0.152 | 2.3018 | 0.2039 | 449.61 | 0.2039 | 449.61 | 0 | 0 | 0.000459 | 1011.82 | 0.000459 | 1011.82 | 0 | 0 | 2023-05-11 15:33:06 | 0.0003499 | 1.1515 | 2538.6582 | 0 | 关闭
1883 | 3 | 5 | 恒流充电 | 01:21:00 | 13:00:27 | 0.152 | 2.3029 | 0.2052 | 452.4 | 0.2052 | 452.4 | 0 | 0 | 0.0004619 | 1018.25 | 0.0004619 | 1018.25 | 0 | 0 | 2023-05-11 15:33:36 | 0.00035 | 1.1515 | 2538.6582 | 0 | 关闭
1884 | 3 | 5 | 恒流充电 | 01:21:30 | 13:00:57 | 0.152 | 2.3041 | 0.2065 | 455.19 | 0.2065 | 455.19 | 0 | 0 | 0.0004648 | 1024.68 | 0.0004648 | 1024.68 | 0 | 0 | 2023-05-11 15:34:06 | 0.0003502 | 1.0556 | 2327.1033 | 0 | 关闭
1885 | 3 | 5 | 恒流充电 | 01:22:00 | 13:01:27 | 0.152 | 2.3052 | 0.2077 | 457.99 | 0.2077 | 457.99 | 0 | 0 | 0.0004677 | 1031.12 | 0.0004677 | 1031.12 | 0 | 0 | 2023-05-11 15:34:36 | 0.0003504 | 1.1515 | 2538.6136 | 0 | 关闭
1886 | 3 | 5 | 恒流充电 | 01:22:30 | 13:01:57 | 0.152 | 2.3063 | 0.209 | 460.78 | 0.209 | 460.78 | 0 | 0 | 0.0004706 | 1037.56 | 0.0004706 | 1037.56 | 0 | 0 | 2023-05-11 15:35:06 | 0.0003506 | 1.1515 | 2538.6136 | 0 | 关闭
1887 | 3 | 5 | 恒流充电 | 01:23:00 | 13:02:27 | 0.152 | 2.3075 | 0.2103 | 463.57 | 0.2103 | 463.57 | 0 | 0 | 0.0004736 | 1044 | 0.0004736 | 1044 | 0 | 0 | 2023-05-11 15:35:36 | 0.0003508 | 1.0556 | 2327.1033 | 0 | 关闭
1888 | 3 | 5 | 恒流充电 | 01:23:30 | 13:02:57 | 0.152 | 2.3087 | 0.2115 | 466.36 | 0.2115 | 466.36 | 0 | 0 | 0.0004765 | 1050.44 | 0.0004765 | 1050.44 | 0 | 0 | 2023-05-11 15:36:06 | 0.0003509 | 1.0556 | 2327.1442 | 0 | 关闭
1889 | 3 | 5 | 恒流充电 | 01:24:00 | 13:03:27 | 0.152 | 2.3098 | 0.2128 | 469.16 | 0.2128 | 469.16 | 0 | 0 | 0.0004794 | 1056.89 | 0.0004794 | 1056.89 | 0 | 0 | 2023-05-11 15:36:36 | 0.0003511 | 1.1515 | 2538.6582 | 0 | 关闭
1890 | 3 | 5 | 恒流充电 | 01:24:30 | 13:03:57 | 0.152 | 2.3109 | 0.2141 | 471.95 | 0.2141 | 471.95 | 0 | 0 | 0.0004823 | 1063.34 | 0.0004823 | 1063.34 | 0 | 0 | 2023-05-11 15:37:06 | 0.0003513 | 1.1516 | 2538.7027 | 0 | 关闭
1891 | 3 | 5 | 恒流充电 | 01:25:00 | 13:04:27 | 0.152 | 2.3122 | 0.2153 | 474.74 | 0.2153 | 474.74 | 0 | 0 | 0.0004853 | 1069.8 | 0.0004853 | 1069.8 | 0 | 0 | 2023-05-11 15:37:36 | 0.0003515 | 0.9744 | 2148.0577 | 0 | 关闭
1892 | 3 | 5 | 恒流充电 | 01:25:30 | 13:04:57 | 0.152 | 2.3134 | 0.2166 | 477.53 | 0.2166 | 477.53 | 0 | 0 | 0.0004882 | 1076.26 | 0.0004882 | 1076.26 | 0 | 0 | 2023-05-11 15:38:06 | 0.0003516 | 1.0556 | 2327.185 | 0 | 关闭
1893 | 3 | 5 | 恒流充电 | 01:26:00 | 13:05:27 | 0.152 | 2.3147 | 0.2179 | 480.33 | 0.2179 | 480.33 | 0 | 0 | 0.0004911 | 1082.72 | 0.0004911 | 1082.72 | 0 | 0 | 2023-05-11 15:38:36 | 0.0003519 | 0.9744 | 2148.0954 | 0 | 关闭
1894 | 3 | 5 | 恒流充电 | 01:26:30 | 13:05:57 | 0.152 | 2.3159 | 0.2191 | 483.12 | 0.2191 | 483.12 | 0 | 0 | 0.0004941 | 1089.19 | 0.0004941 | 1089.19 | 0 | 0 | 2023-05-11 15:39:06 | 0.000352 | 1.0556 | 2327.1442 | 0 | 关闭
1895 | 3 | 5 | 恒流充电 | 01:27:00 | 13:06:27 | 0.152 | 2.3171 | 0.2204 | 485.91 | 0.2204 | 485.91 | 0 | 0 | 0.000497 | 1095.66 | 0.000497 | 1095.66 | 0 | 0 | 2023-05-11 15:39:36 | 0.0003522 | 1.0556 | 2327.1033 | 0 | 关闭
1896 | 3 | 5 | 恒流充电 | 01:27:30 | 13:06:57 | 0.152 | 2.3184 | 0.2217 | 488.7 | 0.2217 | 488.7 | 0 | 0 | 0.0004999 | 1102.13 | 0.0004999 | 1102.13 | 0 | 0 | 2023-05-11 15:40:06 | 0.0003524 | 0.9744 | 2148.0954 | 0 | 关闭
1897 | 3 | 5 | 恒流充电 | 01:28:00 | 13:07:27 | 0.152 | 2.3198 | 0.2229 | 491.5 | 0.2229 | 491.5 | 0 | 0 | 0.0005029 | 1108.6 | 0.0005029 | 1108.6 | 0 | 0 | 2023-05-11 15:40:36 | 0.0003526 | 0.9048 | 1994.66 | 0 | 关闭
1898 | 3 | 5 | 恒流充电 | 01:28:30 | 13:07:57 | 0.152 | 2.321 | 0.2242 | 494.29 | 0.2242 | 494.29 | 0 | 0 | 0.0005058 | 1115.08 | 0.0005058 | 1115.08 | 0 | 0 | 2023-05-11 15:41:06 | 0.0003528 | 1.0556 | 2327.1033 | 0 | 关闭
1899 | 3 | 5 | 恒流充电 | 01:29:00 | 13:08:27 | 0.152 | 2.3222 | 0.2255 | 497.08 | 0.2255 | 497.08 | 0 | 0 | 0.0005087 | 1121.57 | 0.0005087 | 1121.57 | 0 | 0 | 2023-05-11 15:41:36 | 0.000353 | 1.0555 | 2327.0217 | 0 | 关闭
1900 | 3 | 5 | 恒流充电 | 01:29:30 | 13:08:57 | 0.152 | 2.3236 | 0.2267 | 499.87 | 0.2267 | 499.87 | 0 | 0 | 0.0005117 | 1128.05 | 0.0005117 | 1128.05 | 0 | 0 | 2023-05-11 15:42:06 | 0.0003532 | 0.9048 | 1994.695 | 0 | 关闭
1901 | 3 | 5 | 恒流充电 | 01:30:00 | 13:09:27 | 0.152 | 2.3248 | 0.228 | 502.67 | 0.228 | 502.67 | 0 | 0 | 0.0005146 | 1134.54 | 0.0005146 | 1134.54 | 0 | 0 | 2023-05-11 15:42:36 | 0.0003534 | 1.0556 | 2327.1033 | 0 | 关闭
1902 | 3 | 5 | 恒流充电 | 01:30:30 | 13:09:57 | 0.152 | 2.3262 | 0.2293 | 505.46 | 0.2293 | 505.46 | 0 | 0 | 0.0005176 | 1141.04 | 0.0005176 | 1141.04 | 0 | 0 | 2023-05-11 15:43:06 | 0.0003536 | 0.9048 | 1994.66 | 0 | 关闭
1903 | 3 | 5 | 恒流充电 | 01:31:00 | 13:10:27 | 0.152 | 2.3273 | 0.2305 | 508.25 | 0.2305 | 508.25 | 0 | 0 | 0.0005205 | 1147.54 | 0.0005205 | 1147.54 | 0 | 0 | 2023-05-11 15:43:36 | 0.0003538 | 1.1515 | 2538.6582 | 0 | 关闭
1904 | 3 | 5 | 恒流充电 | 01:31:30 | 13:10:57 | 0.152 | 2.3286 | 0.2318 | 511.04 | 0.2318 | 511.04 | 0 | 0 | 0.0005235 | 1154.04 | 0.0005235 | 1154.04 | 0 | 0 | 2023-05-11 15:44:06 | 0.000354 | 0.9744 | 2148.1331 | 0 | 关闭
1905 | 3 | 5 | 恒流充电 | 01:32:00 | 13:11:27 | 0.152 | 2.3298 | 0.2331 | 513.84 | 0.2331 | 513.84 | 0 | 0 | 0.0005264 | 1160.54 | 0.0005264 | 1160.54 | 0 | 0 | 2023-05-11 15:44:36 | 0.0003541 | 1.0556 | 2327.1033 | 0 | 关闭
1906 | 3 | 5 | 恒流充电 | 01:32:30 | 13:11:57 | 0.152 | 2.3311 | 0.2343 | 516.63 | 0.2343 | 516.63 | 0 | 0 | 0.0005294 | 1167.05 | 0.0005294 | 1167.05 | 0 | 0 | 2023-05-11 15:45:06 | 0.0003544 | 0.9744 | 2148.1708 | 0 | 关闭
1907 | 3 | 5 | 恒流充电 | 01:33:00 | 13:12:27 | 0.152 | 2.3323 | 0.2356 | 519.42 | 0.2356 | 519.42 | 0 | 0 | 0.0005323 | 1173.56 | 0.0005323 | 1173.56 | 0 | 0 | 2023-05-11 15:45:36 | 0.0003545 | 1.0556 | 2327.1033 | 0 | 关闭
1908 | 3 | 5 | 恒流充电 | 01:33:30 | 13:12:57 | 0.152 | 2.3335 | 0.2369 | 522.22 | 0.2369 | 522.22 | 0 | 0 | 0.0005353 | 1180.07 | 0.0005353 | 1180.07 | 0 | 0 | 2023-05-11 15:46:06 | 0.0003547 | 1.0556 | 2327.1442 | 0 | 关闭
1909 | 3 | 5 | 恒流充电 | 01:34:00 | 13:13:27 | 0.152 | 2.3348 | 0.2381 | 525.01 | 0.2381 | 525.01 | 0 | 0 | 0.0005382 | 1186.59 | 0.0005382 | 1186.59 | 0 | 0 | 2023-05-11 15:46:36 | 0.0003549 | 0.9744 | 2148.1708 | 0 | 关闭
1910 | 3 | 5 | 恒流充电 | 01:34:30 | 13:13:57 | 0.152 | 2.336 | 0.2394 | 527.8 | 0.2394 | 527.8 | 0 | 0 | 0.0005412 | 1193.11 | 0.0005412 | 1193.11 | 0 | 0 | 2023-05-11 15:47:06 | 0.0003551 | 1.0556 | 2327.185 | 0 | 关闭
1911 | 3 | 5 | 恒流充电 | 01:35:00 | 13:14:27 | 0.152 | 2.3372 | 0.2407 | 530.59 | 0.2407 | 530.59 | 0 | 0 | 0.0005442 | 1199.64 | 0.0005442 | 1199.64 | 0 | 0 | 2023-05-11 15:47:36 | 0.0003553 | 1.0556 | 2327.1442 | 0 | 关闭
1912 | 3 | 5 | 恒流充电 | 01:35:30 | 13:14:57 | 0.152 | 2.3384 | 0.2419 | 533.39 | 0.2419 | 533.39 | 0 | 0 | 0.0005471 | 1206.17 | 0.0005471 | 1206.17 | 0 | 0 | 2023-05-11 15:48:06 | 0.0003554 | 1.0556 | 2327.185 | 0 | 关闭
1913 | 3 | 5 | 恒流充电 | 01:36:00 | 13:15:27 | 0.152 | 2.3396 | 0.2432 | 536.18 | 0.2432 | 536.18 | 0 | 0 | 0.0005501 | 1212.7 | 0.0005501 | 1212.7 | 0 | 0 | 2023-05-11 15:48:36 | 0.0003556 | 1.0556 | 2327.185 | 0 | 关闭
1914 | 3 | 5 | 恒流充电 | 01:36:30 | 13:15:57 | 0.152 | 2.3407 | 0.2445 | 538.97 | 0.2445 | 538.97 | 0 | 0 | 0.000553 | 1219.24 | 0.000553 | 1219.24 | 0 | 0 | 2023-05-11 15:49:06 | 0.0003558 | 1.1516 | 2538.7027 | 0 | 关闭
1915 | 3 | 5 | 恒流充电 | 01:37:00 | 13:16:27 | 0.152 | 2.3418 | 0.2457 | 541.76 | 0.2457 | 541.76 | 0 | 0 | 0.000556 | 1225.77 | 0.000556 | 1225.77 | 0 | 0 | 2023-05-11 15:49:36 | 0.000356 | 1.1515 | 2538.6582 | 0 | 关闭
1916 | 3 | 5 | 恒流充电 | 01:37:30 | 13:16:57 | 0.152 | 2.3429 | 0.247 | 544.56 | 0.247 | 544.56 | 0 | 0 | 0.000559 | 1232.32 | 0.000559 | 1232.32 | 0 | 0 | 2023-05-11 15:50:06 | 0.0003562 | 1.1515 | 2538.5691 | 0 | 关闭
1917 | 3 | 5 | 恒流充电 | 01:38:00 | 13:17:27 | 0.152 | 2.344 | 0.2483 | 547.35 | 0.2483 | 547.35 | 0 | 0 | 0.0005619 | 1238.86 | 0.0005619 | 1238.86 | 0 | 0 | 2023-05-11 15:50:36 | 0.0003563 | 1.1515 | 2538.6582 | 0 | 关闭
1918 | 3 | 5 | 恒流充电 | 01:38:30 | 13:17:57 | 0.152 | 2.3448 | 0.2495 | 550.14 | 0.2495 | 550.14 | 0 | 0 | 0.0005649 | 1245.41 | 0.0005649 | 1245.41 | 0 | 0 | 2023-05-11 15:51:06 | 0.0003564 | 1.5834 | 3490.655 | 0 | 关闭
1919 | 3 | 5 | 恒流充电 | 01:39:00 | 13:18:27 | 0.152 | 2.3456 | 0.2508 | 552.93 | 0.2508 | 552.93 | 0 | 0 | 0.0005679 | 1251.96 | 0.0005679 | 1251.96 | 0 | 0 | 2023-05-11 15:51:36 | 0.0003565 | 1.5834 | 3490.655 | 0 | 关闭
1920 | 3 | 5 | 恒流充电 | 01:39:30 | 13:18:57 | 0.152 | 2.3463 | 0.2521 | 555.73 | 0.2521 | 555.73 | 0 | 0 | 0.0005709 | 1258.51 | 0.0005709 | 1258.51 | 0 | 0 | 2023-05-11 15:52:06 | 0.0003567 | 1.8096 | 3989.39 | 0 | 关闭
1921 | 3 | 5 | 恒流充电 | 01:40:00 | 13:19:27 | 0.152 | 2.3468 | 0.2533 | 558.52 | 0.2533 | 558.52 | 0 | 0 | 0.0005738 | 1265.06 | 0.0005738 | 1265.06 | 0 | 0 | 2023-05-11 15:52:36 | 0.0003567 | 2.5334 | 5585.048 | 0 | 关闭
1922 | 3 | 5 | 恒流充电 | 01:40:30 | 13:19:57 | 0.152 | 2.3472 | 0.2546 | 561.31 | 0.2546 | 561.31 | 0 | 0 | 0.0005768 | 1271.61 | 0.0005768 | 1271.61 | 0 | 0 | 2023-05-11 15:53:06 | 0.0003568 | 3.1668 | 6981.4325 | 0 | 关闭
1923 | 3 | 5 | 恒流充电 | 01:41:00 | 13:20:27 | 0.152 | 2.3475 | 0.2559 | 564.1 | 0.2559 | 564.1 | 0 | 0 | 0.0005798 | 1278.17 | 0.0005798 | 1278.17 | 0 | 0 | 2023-05-11 15:53:36 | 0.0003568 | 4.2224 | 9308.74 | 0 | 关闭
1924 | 3 | 5 | 恒流充电 | 01:41:30 | 13:20:57 | 0.152 | 2.3478 | 0.2571 | 566.9 | 0.2571 | 566.9 | 0 | 0 | 0.0005828 | 1284.72 | 0.0005828 | 1284.72 | 0 | 0 | 2023-05-11 15:54:06 | 0.0003569 | 4.2224 | 9308.5767 | 0 | 关闭
1925 | 3 | 5 | 恒流充电 | 01:42:00 | 13:21:27 | 0.152 | 2.348 | 0.2584 | 569.69 | 0.2584 | 569.69 | 0 | 0 | 0.0005857 | 1291.28 | 0.0005857 | 1291.28 | 0 | 0 | 2023-05-11 15:54:36 | 0.0003569 | 6.3334 | 13962.62 | 0 | 关闭
1926 | 3 | 5 | 恒流充电 | 01:42:30 | 13:21:57 | 0.152 | 2.3481 | 0.2597 | 572.48 | 0.2597 | 572.48 | 0 | 0 | 0.0005887 | 1297.84 | 0.0005887 | 1297.84 | 0 | 0 | 2023-05-11 15:55:06 | 0.0003569 | 12.6673 | 27926.2199 | 0 | 关闭
1927 | 3 | 5 | 恒流充电 | 01:43:00 | 13:22:27 | 0.152 | 2.3484 | 0.2609 | 575.27 | 0.2609 | 575.27 | 0 | 0 | 0.0005917 | 1304.4 | 0.0005917 | 1304.4 | 0 | 0 | 2023-05-11 15:55:36 | 0.000357 | 4.2223 | 9308.4134 | 0 | 关闭
1928 | 3 | 5 | 恒流充电 | 01:43:30 | 13:22:57 | 0.152 | 2.3485 | 0.2622 | 578.07 | 0.2622 | 578.07 | 0 | 0 | 0.0005946 | 1310.95 | 0.0005946 | 1310.95 | 0 | 0 | 2023-05-11 15:56:06 | 0.000357 | 12.6673 | 27926.2199 | 0 | 关闭
1929 | 3 | 5 | 恒流充电 | 01:44:00 | 13:23:27 | 0.152 | 2.3487 | 0.2635 | 580.86 | 0.2635 | 580.86 | 0 | 0 | 0.0005976 | 1317.51 | 0.0005976 | 1317.51 | 0 | 0 | 2023-05-11 15:56:36 | 0.000357 | 6.3337 | 13963.1099 | 0 | 关闭
1930 | 3 | 5 | 恒流充电 | 01:44:30 | 13:23:57 | 0.152 | 2.3488 | 0.2647 | 583.65 | 0.2647 | 583.65 | 0 | 0 | 0.0006006 | 1324.07 | 0.0006006 | 1324.07 | 0 | 0 | 2023-05-11 15:57:06 | 0.000357 | 12.6671 | 27925.73 | 0 | 关闭
1931 | 3 | 5 | 恒流充电 | 01:45:00 | 13:24:27 | 0.152 | 2.349 | 0.266 | 586.44 | 0.266 | 586.44 | 0 | 0 | 0.0006036 | 1330.63 | 0.0006036 | 1330.63 | 0 | 0 | 2023-05-11 15:57:36 | 0.000357 | 6.3337 | 13963.1099 | 0 | 关闭
1932 | 3 | 5 | 恒流充电 | 01:45:30 | 13:24:57 | 0.152 | 2.3493 | 0.2673 | 589.24 | 0.2673 | 589.24 | 0 | 0 | 0.0006066 | 1337.19 | 0.0006066 | 1337.19 | 0 | 0 | 2023-05-11 15:58:06 | 0.0003571 | 4.2223 | 9308.4134 | 0 | 关闭
1933 | 3 | 5 | 恒流充电 | 01:46:00 | 13:25:27 | 0.152 | 2.3495 | 0.2685 | 592.03 | 0.2685 | 592.03 | 0 | 0 | 0.0006095 | 1343.75 | 0.0006095 | 1343.75 | 0 | 0 | 2023-05-11 15:58:36 | 0.0003571 | 6.3334 | 13962.62 | 0 | 关闭
1934 | 3 | 5 | 恒流充电 | 01:46:30 | 13:25:57 | 0.152 | 2.3497 | 0.2698 | 594.82 | 0.2698 | 594.82 | 0 | 0 | 0.0006125 | 1350.31 | 0.0006125 | 1350.31 | 0 | 0 | 2023-05-11 15:59:06 | 0.0003572 | 6.3336 | 13962.865 | 0 | 关闭
1935 | 3 | 5 | 恒流充电 | 01:47:00 | 13:26:27 | 0.152 | 2.35 | 0.2711 | 597.61 | 0.2711 | 597.61 | 0 | 0 | 0.0006155 | 1356.88 | 0.0006155 | 1356.88 | 0 | 0 | 2023-05-11 15:59:36 | 0.0003572 | 4.2223 | 9308.4134 | 0 | 关闭
1936 | 3 | 5 | 恒流充电 | 01:47:30 | 13:26:57 | 0.152 | 2.3503 | 0.2723 | 600.41 | 0.2723 | 600.41 | 0 | 0 | 0.0006185 | 1363.44 | 0.0006185 | 1363.44 | 0 | 0 | 2023-05-11 16:00:06 | 0.0003573 | 4.2224 | 9308.5767 | 0 | 关闭
1937 | 3 | 5 | 恒流充电 | 01:48:00 | 13:27:27 | 0.152 | 2.3505 | 0.2736 | 603.2 | 0.2736 | 603.2 | 0 | 0 | 0.0006214 | 1370 | 0.0006214 | 1370 | 0 | 0 | 2023-05-11 16:00:36 | 0.0003573 | 6.3336 | 13962.865 | 0 | 关闭
1938 | 3 | 5 | 恒流充电 | 01:48:30 | 13:27:57 | 0.152 | 2.3508 | 0.2749 | 605.99 | 0.2749 | 605.99 | 0 | 0 | 0.0006244 | 1376.57 | 0.0006244 | 1376.57 | 0 | 0 | 2023-05-11 16:01:06 | 0.0003573 | 4.2224 | 9308.5767 | 0 | 关闭
1939 | 3 | 5 | 恒流充电 | 01:49:00 | 13:28:27 | 0.152 | 2.3511 | 0.2761 | 608.78 | 0.2761 | 608.78 | 0 | 0 | 0.0006274 | 1383.13 | 0.0006274 | 1383.13 | 0 | 0 | 2023-05-11 16:01:36 | 0.0003574 | 4.2224 | 9308.5767 | 0 | 关闭
1940 | 3 | 5 | 恒流充电 | 01:49:30 | 13:28:57 | 0.152 | 2.3514 | 0.2774 | 611.58 | 0.2774 | 611.58 | 0 | 0 | 0.0006304 | 1389.7 | 0.0006304 | 1389.7 | 0 | 0 | 2023-05-11 16:02:06 | 0.0003574 | 4.2224 | 9308.5767 | 0 | 关闭
1941 | 3 | 5 | 恒流充电 | 01:50:00 | 13:29:27 | 0.152 | 2.3516 | 0.2787 | 614.37 | 0.2787 | 614.37 | 0 | 0 | 0.0006333 | 1396.27 | 0.0006333 | 1396.27 | 0 | 0 | 2023-05-11 16:02:36 | 0.0003575 | 6.3336 | 13962.865 | 0 | 关闭
1942 | 3 | 5 | 恒流充电 | 01:50:30 | 13:29:57 | 0.152 | 2.352 | 0.2799 | 617.16 | 0.2799 | 617.16 | 0 | 0 | 0.0006363 | 1402.83 | 0.0006363 | 1402.83 | 0 | 0 | 2023-05-11 16:03:06 | 0.0003575 | 3.1667 | 6981.1875 | 0 | 关闭
1943 | 3 | 5 | 恒流充电 | 01:51:00 | 13:30:27 | 0.152 | 2.3523 | 0.2812 | 619.96 | 0.2812 | 619.96 | 0 | 0 | 0.0006393 | 1409.4 | 0.0006393 | 1409.4 | 0 | 0 | 2023-05-11 16:03:36 | 0.0003576 | 4.2225 | 9308.9033 | 0 | 关闭
1944 | 3 | 5 | 恒流充电 | 01:51:30 | 13:30:57 | 0.152 | 2.3527 | 0.2825 | 622.75 | 0.2825 | 622.75 | 0 | 0 | 0.0006423 | 1415.97 | 0.0006423 | 1415.97 | 0 | 0 | 2023-05-11 16:04:06 | 0.0003576 | 3.1668 | 6981.4325 | 0 | 关闭
1945 | 3 | 5 | 恒流充电 | 01:52:00 | 13:31:27 | 0.152 | 2.3531 | 0.2837 | 625.54 | 0.2837 | 625.54 | 0 | 0 | 0.0006453 | 1422.54 | 0.0006453 | 1422.54 | 0 | 0 | 2023-05-11 16:04:36 | 0.0003577 | 3.1668 | 6981.555 | 0 | 关闭
1946 | 3 | 5 | 恒流充电 | 01:52:30 | 13:31:57 | 0.152 | 2.3536 | 0.285 | 628.33 | 0.285 | 628.33 | 0 | 0 | 0.0006482 | 1429.11 | 0.0006482 | 1429.11 | 0 | 0 | 2023-05-11 16:05:06 | 0.0003578 | 2.5334 | 5585.048 | 0 | 关闭
1947 | 3 | 5 | 恒流充电 | 01:53:00 | 13:32:27 | 0.152 | 2.3539 | 0.2863 | 631.13 | 0.2863 | 631.13 | 0 | 0 | 0.0006512 | 1435.69 | 0.0006512 | 1435.69 | 0 | 0 | 2023-05-11 16:05:36 | 0.0003578 | 4.2224 | 9308.74 | 0 | 关闭
1948 | 3 | 5 | 恒流充电 | 01:53:30 | 13:32:57 | 0.152 | 2.3543 | 0.2875 | 633.92 | 0.2875 | 633.92 | 0 | 0 | 0.0006542 | 1442.26 | 0.0006542 | 1442.26 | 0 | 0 | 2023-05-11 16:06:06 | 0.0003579 | 3.1668 | 6981.4325 | 0 | 关闭
1949 | 3 | 5 | 恒流充电 | 01:54:00 | 13:33:27 | 0.152 | 2.3548 | 0.2888 | 636.71 | 0.2888 | 636.71 | 0 | 0 | 0.0006572 | 1448.84 | 0.0006572 | 1448.84 | 0 | 0 | 2023-05-11 16:06:36 | 0.000358 | 2.5334 | 5585.146 | 0 | 关闭
1950 | 3 | 5 | 恒流充电 | 01:54:30 | 13:33:57 | 0.152 | 2.3553 | 0.2901 | 639.5 | 0.2901 | 639.5 | 0 | 0 | 0.0006602 | 1455.41 | 0.0006602 | 1455.41 | 0 | 0 | 2023-05-11 16:07:06 | 0.000358 | 2.5335 | 5585.244 | 0 | 关闭
1951 | 3 | 5 | 恒流充电 | 01:55:00 | 13:34:27 | 0.152 | 2.3558 | 0.2913 | 642.3 | 0.2913 | 642.3 | 0 | 0 | 0.0006632 | 1461.99 | 0.0006632 | 1461.99 | 0 | 0 | 2023-05-11 16:07:36 | 0.0003581 | 2.5333 | 5584.95 | 0 | 关闭
1952 | 3 | 5 | 恒流充电 | 01:55:30 | 13:34:57 | 0.152 | 2.3563 | 0.2926 | 645.09 | 0.2926 | 645.09 | 0 | 0 | 0.0006661 | 1468.57 | 0.0006661 | 1468.57 | 0 | 0 | 2023-05-11 16:08:06 | 0.0003582 | 2.5334 | 5585.048 | 0 | 关闭
1953 | 3 | 5 | 恒流充电 | 01:56:00 | 13:35:27 | 0.152 | 2.3567 | 0.2939 | 647.88 | 0.2939 | 647.88 | 0 | 0 | 0.0006691 | 1475.15 | 0.0006691 | 1475.15 | 0 | 0 | 2023-05-11 16:08:36 | 0.0003582 | 3.1667 | 6981.31 | 0 | 关闭
1954 | 3 | 5 | 恒流充电 | 01:56:30 | 13:35:57 | 0.152 | 2.3572 | 0.2951 | 650.67 | 0.2951 | 650.67 | 0 | 0 | 0.0006721 | 1481.73 | 0.0006721 | 1481.73 | 0 | 0 | 2023-05-11 16:09:06 | 0.0003583 | 2.5333 | 5584.95 | 0 | 关闭
1955 | 3 | 5 | 恒流充电 | 01:57:00 | 13:36:27 | 0.152 | 2.3578 | 0.2964 | 653.47 | 0.2964 | 653.47 | 0 | 0 | 0.0006751 | 1488.32 | 0.0006751 | 1488.32 | 0 | 0 | 2023-05-11 16:09:36 | 0.0003584 | 2.1112 | 4654.37 | 0 | 关闭
1956 | 3 | 5 | 恒流充电 | 01:57:30 | 13:36:57 | 0.152 | 2.3581 | 0.2977 | 656.26 | 0.2977 | 656.26 | 0 | 0 | 0.0006781 | 1494.9 | 0.0006781 | 1494.9 | 0 | 0 | 2023-05-11 16:10:06 | 0.0003584 | 4.2221 | 9308.0867 | 0 | 关闭
1957 | 3 | 5 | 恒流充电 | 01:58:00 | 13:37:27 | 0.152 | 2.3587 | 0.2989 | 659.05 | 0.2989 | 659.05 | 0 | 0 | 0.0006811 | 1501.49 | 0.0006811 | 1501.49 | 0 | 0 | 2023-05-11 16:10:36 | 0.0003585 | 2.1112 | 4654.2883 | 0 | 关闭
1958 | 3 | 5 | 恒流充电 | 01:58:30 | 13:37:57 | 0.152 | 2.3592 | 0.3002 | 661.84 | 0.3002 | 661.84 | 0 | 0 | 0.0006841 | 1508.07 | 0.0006841 | 1508.07 | 0 | 0 | 2023-05-11 16:11:06 | 0.0003586 | 2.5334 | 5585.048 | 0 | 关闭
1959 | 3 | 5 | 恒流充电 | 01:59:00 | 13:38:27 | 0.152 | 2.3596 | 0.3015 | 664.64 | 0.3015 | 664.64 | 0 | 0 | 0.0006871 | 1514.66 | 0.0006871 | 1514.66 | 0 | 0 | 2023-05-11 16:11:36 | 0.0003587 | 3.1669 | 6981.6774 | 0 | 关闭
1960 | 3 | 5 | 恒流充电 | 01:59:30 | 13:38:57 | 0.152 | 2.3602 | 0.3027 | 667.43 | 0.3027 | 667.43 | 0 | 0 | 0.00069 | 1521.25 | 0.00069 | 1521.25 | 0 | 0 | 2023-05-11 16:12:06 | 0.0003588 | 2.1111 | 4654.125 | 0 | 关闭
1961 | 3 | 5 | 恒流充电 | 02:00:00 | 13:39:27 | 0.152 | 2.3607 | 0.304 | 670.22 | 0.304 | 670.22 | 0 | 0 | 0.000693 | 1527.85 | 0.000693 | 1527.85 | 0 | 0 | 2023-05-11 16:12:36 | 0.0003588 | 2.5335 | 5585.342 | 0 | 关闭
1962 | 3 | 5 | 恒流充电 | 02:00:30 | 13:39:57 | 0.152 | 2.3613 | 0.3053 | 673.01 | 0.3053 | 673.01 | 0 | 0 | 0.000696 | 1534.44 | 0.000696 | 1534.44 | 0 | 0 | 2023-05-11 16:13:06 | 0.0003589 | 2.1111 | 4654.2067 | 0 | 关闭
1963 | 3 | 5 | 恒流充电 | 02:01:00 | 13:40:27 | 0.152 | 2.3619 | 0.3065 | 675.81 | 0.3065 | 675.81 | 0 | 0 | 0.000699 | 1541.03 | 0.000699 | 1541.03 | 0 | 0 | 2023-05-11 16:13:36 | 0.000359 | 2.1111 | 4654.2067 | 0 | 关闭
1964 | 3 | 5 | 恒流充电 | 02:01:30 | 13:40:57 | 0.152 | 2.3625 | 0.3078 | 678.6 | 0.3078 | 678.6 | 0 | 0 | 0.000702 | 1547.63 | 0.000702 | 1547.63 | 0 | 0 | 2023-05-11 16:14:06 | 0.0003591 | 2.1112 | 4654.37 | 0 | 关闭
1965 | 3 | 5 | 恒流充电 | 02:02:00 | 13:41:27 | 0.152 | 2.3631 | 0.3091 | 681.39 | 0.3091 | 681.39 | 0 | 0 | 0.000705 | 1554.23 | 0.000705 | 1554.23 | 0 | 0 | 2023-05-11 16:14:36 | 0.0003592 | 2.1112 | 4654.37 | 0 | 关闭
1966 | 3 | 5 | 恒流充电 | 02:02:30 | 13:41:57 | 0.152 | 2.3637 | 0.3103 | 684.18 | 0.3103 | 684.18 | 0 | 0 | 0.000708 | 1560.83 | 0.000708 | 1560.83 | 0 | 0 | 2023-05-11 16:15:06 | 0.0003593 | 2.1112 | 4654.2883 | 0 | 关闭
1967 | 3 | 5 | 恒流充电 | 02:03:00 | 13:42:27 | 0.152 | 2.3645 | 0.3116 | 686.98 | 0.3116 | 686.98 | 0 | 0 | 0.000711 | 1567.43 | 0.000711 | 1567.43 | 0 | 0 | 2023-05-11 16:15:36 | 0.0003594 | 1.5834 | 3490.655 | 0 | 关闭
1968 | 3 | 5 | 恒流充电 | 02:03:30 | 13:42:57 | 0.152 | 2.365 | 0.3129 | 689.77 | 0.3129 | 689.77 | 0 | 0 | 0.000714 | 1574.03 | 0.000714 | 1574.03 | 0 | 0 | 2023-05-11 16:16:06 | 0.0003595 | 2.5334 | 5585.146 | 0 | 关闭
1969 | 3 | 5 | 恒流充电 | 02:04:00 | 13:43:27 | 0.152 | 2.3657 | 0.3141 | 692.56 | 0.3141 | 692.56 | 0 | 0 | 0.000717 | 1580.64 | 0.000717 | 1580.64 | 0 | 0 | 2023-05-11 16:16:36 | 0.0003596 | 1.8095 | 3989.18 | 0 | 关闭
1970 | 3 | 5 | 恒流充电 | 02:04:30 | 13:43:57 | 0.152 | 2.3664 | 0.3154 | 695.35 | 0.3154 | 695.35 | 0 | 0 | 0.00072 | 1587.25 | 0.00072 | 1587.25 | 0 | 0 | 2023-05-11 16:17:06 | 0.0003597 | 1.8096 | 3989.32 | 0 | 关闭
1971 | 3 | 5 | 恒流充电 | 02:05:00 | 13:44:27 | 0.152 | 2.3672 | 0.3167 | 698.15 | 0.3167 | 698.15 | 0 | 0 | 0.000723 | 1593.86 | 0.000723 | 1593.86 | 0 | 0 | 2023-05-11 16:17:36 | 0.0003598 | 1.5834 | 3490.7162 | 0 | 关闭
1972 | 3 | 5 | 恒流充电 | 02:05:30 | 13:44:57 | 0.152 | 2.3679 | 0.3179 | 700.94 | 0.3179 | 700.94 | 0 | 0 | 0.000726 | 1600.47 | 0.000726 | 1600.47 | 0 | 0 | 2023-05-11 16:18:06 | 0.0003599 | 1.8096 | 3989.32 | 0 | 关闭
1973 | 3 | 5 | 恒流充电 | 02:06:00 | 13:45:27 | 0.152 | 2.3686 | 0.3192 | 703.73 | 0.3192 | 703.73 | 0 | 0 | 0.000729 | 1607.08 | 0.000729 | 1607.08 | 0 | 0 | 2023-05-11 16:18:36 | 0.00036 | 1.8096 | 3989.39 | 0 | 关闭
1974 | 3 | 5 | 恒流充电 | 02:06:30 | 13:45:57 | 0.152 | 2.3694 | 0.3205 | 706.52 | 0.3205 | 706.52 | 0 | 0 | 0.000732 | 1613.7 | 0.000732 | 1613.7 | 0 | 0 | 2023-05-11 16:19:06 | 0.0003601 | 1.5834 | 3490.655 | 0 | 关闭
1975 | 3 | 5 | 恒流充电 | 02:07:00 | 13:46:27 | 0.152 | 2.3702 | 0.3217 | 709.32 | 0.3217 | 709.32 | 0 | 0 | 0.000735 | 1620.31 | 0.000735 | 1620.31 | 0 | 0 | 2023-05-11 16:19:36 | 0.0003603 | 1.5833 | 3490.5325 | 0 | 关闭
1976 | 3 | 5 | 恒流充电 | 02:07:30 | 13:46:57 | 0.152 | 2.3711 | 0.323 | 712.11 | 0.323 | 712.11 | 0 | 0 | 0.000738 | 1626.93 | 0.000738 | 1626.93 | 0 | 0 | 2023-05-11 16:20:06 | 0.0003604 | 1.4075 | 3102.8589 | 0 | 关闭
1977 | 3 | 5 | 恒流充电 | 02:08:00 | 13:47:27 | 0.152 | 2.3718 | 0.3243 | 714.9 | 0.3243 | 714.9 | 0 | 0 | 0.000741 | 1633.56 | 0.000741 | 1633.56 | 0 | 0 | 2023-05-11 16:20:36 | 0.0003605 | 1.8096 | 3989.32 | 0 | 关闭
1978 | 3 | 5 | 恒流充电 | 02:08:30 | 13:47:57 | 0.152 | 2.3727 | 0.3255 | 717.69 | 0.3255 | 717.69 | 0 | 0 | 0.000744 | 1640.18 | 0.000744 | 1640.18 | 0 | 0 | 2023-05-11 16:21:06 | 0.0003607 | 1.4075 | 3102.8589 | 0 | 关闭
1979 | 3 | 5 | 恒流充电 | 02:09:00 | 13:48:27 | 0.152 | 2.3736 | 0.3268 | 720.49 | 0.3268 | 720.49 | 0 | 0 | 0.000747 | 1646.81 | 0.000747 | 1646.81 | 0 | 0 | 2023-05-11 16:21:36 | 0.0003608 | 1.4075 | 3102.9133 | 0 | 关闭
1980 | 3 | 5 | 恒流充电 | 02:09:30 | 13:48:57 | 0.152 | 2.3746 | 0.3281 | 723.28 | 0.3281 | 723.28 | 0 | 0 | 0.00075 | 1653.44 | 0.00075 | 1653.44 | 0 | 0 | 2023-05-11 16:22:06 | 0.000361 | 1.2667 | 2792.475 | 0 | 关闭
1981 | 3 | 5 | 恒流充电 | 02:10:00 | 13:49:27 | 0.152 | 2.3758 | 0.3293 | 726.07 | 0.3293 | 726.07 | 0 | 0 | 0.000753 | 1660.07 | 0.000753 | 1660.07 | 0 | 0 | 2023-05-11 16:22:36 | 0.0003611 | 1.0556 | 2327.185 | 0 | 关闭
1982 | 3 | 5 | 恒流充电 | 02:10:30 | 13:49:57 | 0.152 | 2.3768 | 0.3306 | 728.86 | 0.3306 | 728.86 | 0 | 0 | 0.000756 | 1666.71 | 0.000756 | 1666.71 | 0 | 0 | 2023-05-11 16:23:06 | 0.0003613 | 1.2667 | 2792.475 | 0 | 关闭
1983 | 3 | 5 | 恒流充电 | 02:11:00 | 13:50:27 | 0.152 | 2.378 | 0.3319 | 731.66 | 0.3319 | 731.66 | 0 | 0 | 0.000759 | 1673.35 | 0.000759 | 1673.35 | 0 | 0 | 2023-05-11 16:23:36 | 0.0003615 | 1.0556 | 2327.185 | 0 | 关闭
1984 | 3 | 5 | 恒流充电 | 02:11:30 | 13:50:57 | 0.152 | 2.3792 | 0.3331 | 734.45 | 0.3331 | 734.45 | 0 | 0 | 0.000762 | 1679.99 | 0.000762 | 1679.99 | 0 | 0 | 2023-05-11 16:24:06 | 0.0003617 | 1.0556 | 2327.0625 | 0 | 关闭
1985 | 3 | 5 | 恒流充电 | 02:12:00 | 13:51:27 | 0.152 | 2.3805 | 0.3344 | 737.24 | 0.3344 | 737.24 | 0 | 0 | 0.0007651 | 1686.63 | 0.0007651 | 1686.63 | 0 | 0 | 2023-05-11 16:24:36 | 0.0003618 | 0.9744 | 2148.1708 | 0 | 关闭
1986 | 3 | 5 | 恒流充电 | 02:12:30 | 13:51:57 | 0.152 | 2.3818 | 0.3357 | 740.03 | 0.3357 | 740.03 | 0 | 0 | 0.0007681 | 1693.28 | 0.0007681 | 1693.28 | 0 | 0 | 2023-05-11 16:25:06 | 0.0003621 | 0.9744 | 2148.1331 | 0 | 关闭
1987 | 3 | 5 | 恒流充电 | 02:13:00 | 13:52:27 | 0.152 | 2.3833 | 0.3369 | 742.83 | 0.3369 | 742.83 | 0 | 0 | 0.0007711 | 1699.94 | 0.0007711 | 1699.94 | 0 | 0 | 2023-05-11 16:25:36 | 0.0003623 | 0.8445 | 1861.6827 | 0 | 关闭
1988 | 3 | 5 | 恒流充电 | 02:13:30 | 13:52:57 | 0.152 | 2.3849 | 0.3382 | 745.62 | 0.3382 | 745.62 | 0 | 0 | 0.0007741 | 1706.59 | 0.0007741 | 1706.59 | 0 | 0 | 2023-05-11 16:26:06 | 0.0003625 | 0.7917 | 1745.3581 | 0 | 关闭
1989 | 3 | 5 | 恒流充电 | 02:14:00 | 13:53:27 | 0.152 | 2.3866 | 0.3395 | 748.41 | 0.3395 | 748.41 | 0 | 0 | 0.0007771 | 1713.26 | 0.0007771 | 1713.26 | 0 | 0 | 2023-05-11 16:26:36 | 0.0003628 | 0.7451 | 1642.6612 | 0 | 关闭
1990 | 3 | 5 | 恒流充电 | 02:14:30 | 13:53:57 | 0.152 | 2.3883 | 0.3407 | 751.21 | 0.3407 | 751.21 | 0 | 0 | 0.0007802 | 1719.92 | 0.0007802 | 1719.92 | 0 | 0 | 2023-05-11 16:27:06 | 0.000363 | 0.7451 | 1642.69 | 0 | 关闭
1991 | 3 | 5 | 恒流充电 | 02:15:00 | 13:54:27 | 0.152 | 2.3904 | 0.342 | 754 | 0.342 | 754 | 0 | 0 | 0.0007832 | 1726.6 | 0.0007832 | 1726.6 | 0 | 0 | 2023-05-11 16:27:36 | 0.0003634 | 0.6032 | 1329.7733 | 0 | 关闭
1992 | 3 | 5 | 恒流充电 | 02:15:30 | 13:54:57 | 0.152 | 2.3925 | 0.3433 | 756.79 | 0.3433 | 756.79 | 0 | 0 | 0.0007862 | 1733.27 | 0.0007862 | 1733.27 | 0 | 0 | 2023-05-11 16:28:06 | 0.0003637 | 0.6032 | 1329.75 | 0 | 关闭
1993 | 3 | 5 | 恒流充电 | 02:16:00 | 13:55:27 | 0.152 | 2.3948 | 0.3445 | 759.58 | 0.3445 | 759.58 | 0 | 0 | 0.0007892 | 1739.96 | 0.0007892 | 1739.96 | 0 | 0 | 2023-05-11 16:28:36 | 0.000364 | 0.5508 | 1214.1835 | 0 | 关闭
1994 | 3 | 5 | 恒流充电 | 02:16:30 | 13:55:57 | 0.152 | 2.3975 | 0.3458 | 762.38 | 0.3458 | 762.38 | 0 | 0 | 0.0007923 | 1746.65 | 0.0007923 | 1746.65 | 0 | 0 | 2023-05-11 16:29:06 | 0.0003644 | 0.4691 | 1034.25 | 0 | 关闭
1995 | 3 | 5 | 恒流充电 | 02:17:00 | 13:56:27 | 0.152 | 2.4004 | 0.3471 | 765.17 | 0.3471 | 765.17 | 0 | 0 | 0.0007953 | 1753.35 | 0.0007953 | 1753.35 | 0 | 0 | 2023-05-11 16:29:36 | 0.0003649 | 0.4368 | 962.99 | 0 | 关闭
1996 | 3 | 5 | 恒流充电 | 02:17:30 | 13:56:57 | 0.152 | 2.4037 | 0.3483 | 767.96 | 0.3483 | 767.96 | 0 | 0 | 0.0007984 | 1760.06 | 0.0007984 | 1760.06 | 0 | 0 | 2023-05-11 16:30:06 | 0.0003654 | 0.3838 | 846.1897 | 0 | 关闭
1997 | 3 | 5 | 恒流充电 | 02:18:00 | 13:57:27 | 0.152 | 2.4077 | 0.3496 | 770.75 | 0.3496 | 770.75 | 0 | 0 | 0.0008014 | 1766.78 | 0.0008014 | 1766.78 | 0 | 0 | 2023-05-11 16:30:36 | 0.000366 | 0.3167 | 698.1555 | 0 | 关闭
1998 | 3 | 5 | 恒流充电 | 02:18:30 | 13:57:57 | 0.152 | 2.4122 | 0.3509 | 773.55 | 0.3509 | 773.55 | 0 | 0 | 0.0008045 | 1773.5 | 0.0008045 | 1773.5 | 0 | 0 | 2023-05-11 16:31:06 | 0.0003667 | 0.2815 | 620.5718 | 0 | 关闭
1999 | 3 | 5 | 恒流充电 | 02:19:00 | 13:58:27 | 0.152 | 2.4179 | 0.3521 | 776.34 | 0.3521 | 776.34 | 0 | 0 | 0.0008075 | 1780.25 | 0.0008075 | 1780.25 | 0 | 0 | 2023-05-11 16:31:36 | 0.0003675 | 0.2222 | 489.9251 | 0 | 关闭
2000 | 3 | 5 | 恒流充电 | 02:19:30 | 13:58:57 | 0.152 | 2.4249 | 0.3534 | 779.13 | 0.3534 | 779.13 | 0 | 0 | 0.0008106 | 1787.01 | 0.0008106 | 1787.01 | 0 | 0 | 2023-05-11 16:32:06 | 0.0003686 | 0.181 | 398.932 | 0 | 关闭
2001 | 3 | 5 | 恒流充电 | 02:20:00 | 13:59:27 | 0.152 | 2.4345 | 0.3547 | 781.92 | 0.3547 | 781.92 | 0 | 0 | 0.0008137 | 1793.79 | 0.0008137 | 1793.79 | 0 | 0 | 2023-05-11 16:32:36 | 0.0003701 | 0.1319 | 290.893 | 0 | 关闭
2002 | 3 | 5 | 恒流充电 | 02:20:22 | 13:59:49 | 0.152 | 2.4445 | 0.3556 | 784 | 0.3556 | 784 | 0 | 0 | 0.000816 | 1798.86 | 0.000816 | 1798.86 | 0 | 0 | 2023-05-11 16:32:58 | 0.0003715 | 0.0942 | 207.5838 | 0 | 关闭
2003 | 3 | 5 | 恒流充电 | 02:20:30 | 13:59:57 | 0.152 | 2.449 | 0.3559 | 784.72 | 0.3559 | 784.72 | 0 | 0 | 0.0008168 | 1800.61 | 0.0008168 | 1800.61 | 0 | 0 | 2023-05-11 16:33:06 | 0.0003722 | 0.0723 | 159.2963 | 0 | 关闭
2004 | 3 | 5 | 恒流充电 | 02:20:44 | 14:00:11 | 0.152 | 2.459 | 0.3565 | 786.02 | 0.3565 | 786.02 | 0 | 0 | 0.0008182 | 1803.81 | 0.0008182 | 1803.81 | 0 | 0 | 2023-05-11 16:33:20 | 0.0003738 | 0.0591 | 130.3106 | 0 | 关闭
2005 | 3 | 5 | 恒流充电 | 02:20:54 | 14:00:21 | 0.152 | 2.469 | 0.357 | 786.98 | 0.357 | 786.98 | 0 | 0 | 0.0008193 | 1806.17 | 0.0008193 | 1806.17 | 0 | 0 | 2023-05-11 16:33:30 | 0.0003753 | 0.0435 | 95.8701 | 0 | 关闭
2006 | 3 | 5 | 恒流充电 | 02:21:00 | 14:00:27 | 0.152 | 2.4761 | 0.3572 | 787.51 | 0.3572 | 787.51 | 0 | 0 | 0.0008199 | 1807.48 | 0.0008199 | 1807.48 | 0 | 0 | 2023-05-11 16:33:36 | 0.0003764 | 0.0339 | 74.7351 | 0 | 关闭
2007 | 3 | 5 | 恒流充电 | 02:21:07 | 14:00:34 | 0.152 | 2.4861 | 0.3575 | 788.16 | 0.3575 | 788.16 | 0 | 0 | 0.0008206 | 1809.1 | 0.0008206 | 1809.1 | 0 | 0 | 2023-05-11 16:33:43 | 0.0003779 | 0.0296 | 65.1578 | 0 | 关闭
2008 | 3 | 5 | 恒流充电 | 02:21:13 | 14:00:40 | 0.152 | 2.4962 | 0.3578 | 788.74 | 0.3578 | 788.74 | 0 | 0 | 0.0008213 | 1810.54 | 0.0008213 | 1810.54 | 0 | 0 | 2023-05-11 16:33:49 | 0.0003794 | 0.0259 | 57.1446 | 0 | 关闭
2009 | 3 | 5 | 恒流充电 | 02:21:19 | 14:00:46 | 0.152 | 2.5063 | 0.358 | 789.29 | 0.358 | 789.29 | 0 | 0 | 0.0008219 | 1811.91 | 0.0008219 | 1811.91 | 0 | 0 | 2023-05-11 16:33:55 | 0.000381 | 0.0247 | 54.3798 | 0 | 关闭
2010 | 3 | 5 | 恒流充电 | 02:21:24 | 14:00:52 | 0.152 | 2.5165 | 0.3583 | 789.82 | 0.3583 | 789.82 | 0 | 0 | 0.0008225 | 1813.24 | 0.0008225 | 1813.24 | 0 | 0 | 2023-05-11 16:34:01 | 0.0003826 | 0.0236 | 52.0119 | 0 | 关闭
2011 | 3 | 5 | 恒流充电 | 02:21:30 | 14:00:57 | 0.152 | 2.5257 | 0.3585 | 790.3 | 0.3585 | 790.3 | 0 | 0 | 0.000823 | 1814.46 | 0.000823 | 1814.46 | 0 | 0 | 2023-05-11 16:34:06 | 0.0003839 | 0.0239 | 52.6172 | 0 | 关闭
2012 | 3 | 5 | 恒流充电 | 02:21:35 | 14:01:02 | 0.152 | 2.5357 | 0.3587 | 790.8 | 0.3587 | 790.8 | 0 | 0 | 0.0008236 | 1815.74 | 0.0008236 | 1815.74 | 0 | 0 | 2023-05-11 16:34:11 | 0.0003854 | 0.0228 | 50.2597 | 0 | 关闭
2013 | 3 | 5 | 恒流充电 | 02:21:40 | 14:01:08 | 0.152 | 2.5458 | 0.3589 | 791.32 | 0.3589 | 791.32 | 0 | 0 | 0.0008242 | 1817.04 | 0.0008242 | 1817.04 | 0 | 0 | 2023-05-11 16:34:17 | 0.000387 | 0.023 | 50.6885 | 0 | 关闭
2014 | 3 | 5 | 恒流充电 | 02:21:46 | 14:01:13 | 0.152 | 2.5559 | 0.3592 | 791.81 | 0.3592 | 791.81 | 0 | 0 | 0.0008248 | 1818.3 | 0.0008248 | 1818.3 | 0 | 0 | 2023-05-11 16:34:22 | 0.0003885 | 0.0222 | 48.8501 | 0 | 关闭
2015 | 3 | 5 | 恒流充电 | 02:21:51 | 14:01:18 | 0.152 | 2.5659 | 0.3594 | 792.28 | 0.3594 | 792.28 | 0 | 0 | 0.0008253 | 1819.51 | 0.0008253 | 1819.51 | 0 | 0 | 2023-05-11 16:34:27 | 0.00039 | 0.0215 | 47.477 | 0 | 关闭
2016 | 3 | 5 | 恒流充电 | 02:21:56 | 14:01:23 | 0.152 | 2.5759 | 0.3596 | 792.75 | 0.3596 | 792.75 | 0 | 0 | 0.0008259 | 1820.71 | 0.0008259 | 1820.71 | 0 | 0 | 2023-05-11 16:34:32 | 0.0003915 | 0.0211 | 46.5364 | 0 | 关闭
2017 | 3 | 5 | 恒流充电 | 02:22:00 | 14:01:27 | 0.152 | 2.5835 | 0.3597 | 793.09 | 0.3597 | 793.09 | 0 | 0 | 0.0008263 | 1821.6 | 0.0008263 | 1821.6 | 0 | 0 | 2023-05-11 16:34:36 | 0.0003927 | 0.0206 | 45.31 | 0 | 关闭
2018 | 3 | 5 | 恒流充电 | 02:22:04 | 14:01:32 | 0.152 | 2.5935 | 0.36 | 793.55 | 0.36 | 793.55 | 0 | 0 | 0.0008268 | 1822.78 | 0.0008268 | 1822.78 | 0 | 0 | 2023-05-11 16:34:41 | 0.0003942 | 0.0207 | 45.6153 | 0 | 关闭
2019 | 3 | 5 | 恒流充电 | 02:22:09 | 14:01:37 | 0.152 | 2.6037 | 0.3602 | 794.01 | 0.3602 | 794.01 | 0 | 0 | 0.0008273 | 1823.96 | 0.0008273 | 1823.96 | 0 | 0 | 2023-05-11 16:34:46 | 0.0003958 | 0.0203 | 44.7161 | 0 | 关闭
2020 | 3 | 5 | 恒流充电 | 02:22:14 | 14:01:42 | 0.152 | 2.6138 | 0.3604 | 794.46 | 0.3604 | 794.46 | 0 | 0 | 0.0008279 | 1825.15 | 0.0008279 | 1825.15 | 0 | 0 | 2023-05-11 16:34:51 | 0.0003973 | 0.0205 | 45.1637 | 0 | 关闭
2021 | 3 | 5 | 恒流充电 | 02:22:19 | 14:01:46 | 0.152 | 2.6238 | 0.3606 | 794.91 | 0.3606 | 794.91 | 0 | 0 | 0.0008284 | 1826.32 | 0.0008284 | 1826.32 | 0 | 0 | 2023-05-11 16:34:55 | 0.0003988 | 0.0203 | 44.6698 | 0 | 关闭
2022 | 3 | 5 | 恒流充电 | 02:22:24 | 14:01:51 | 0.152 | 2.6338 | 0.3608 | 795.35 | 0.3608 | 795.35 | 0 | 0 | 0.0008289 | 1827.47 | 0.0008289 | 1827.47 | 0 | 0 | 2023-05-11 16:35:00 | 0.0004004 | 0.0198 | 43.7537 | 0 | 关闭
2023 | 3 | 5 | 恒流充电 | 02:22:28 | 14:01:56 | 0.152 | 2.644 | 0.361 | 795.78 | 0.361 | 795.78 | 0 | 0 | 0.0008295 | 1828.63 | 0.0008295 | 1828.63 | 0 | 0 | 2023-05-11 16:35:05 | 0.0004019 | 0.0195 | 42.891 | 0 | 关闭
2024 | 3 | 5 | 恒流充电 | 02:22:30 | 14:01:57 | 0.152 | 2.6462 | 0.361 | 795.89 | 0.361 | 795.89 | 0 | 0 | 0.0008296 | 1828.9 | 0.0008296 | 1828.9 | 0 | 0 | 2023-05-11 16:35:06 | 0.0004022 | 0.0211 | 46.5413 | 0 | 关闭
2025 | 3 | 5 | 恒流充电 | 02:22:34 | 14:02:02 | 0.152 | 2.6563 | 0.3612 | 796.32 | 0.3612 | 796.32 | 0 | 0 | 0.0008301 | 1830.06 | 0.0008301 | 1830.06 | 0 | 0 | 2023-05-11 16:35:11 | 0.0004038 | 0.0196 | 43.3156 | 0 | 关闭
2026 | 3 | 5 | 恒流充电 | 02:22:39 | 14:02:06 | 0.152 | 2.6664 | 0.3614 | 796.76 | 0.3614 | 796.76 | 0 | 0 | 0.0008306 | 1831.22 | 0.0008306 | 1831.22 | 0 | 0 | 2023-05-11 16:35:15 | 0.0004053 | 0.0197 | 43.3205 | 0 | 关闭
2027 | 3 | 5 | 恒流充电 | 02:22:44 | 14:02:11 | 0.152 | 2.6765 | 0.3616 | 797.21 | 0.3616 | 797.21 | 0 | 0 | 0.0008312 | 1832.42 | 0.0008312 | 1832.42 | 0 | 0 | 2023-05-11 16:35:20 | 0.0004068 | 0.0201 | 44.2372 | 0 | 关闭
2028 | 3 | 5 | 恒流充电 | 02:22:49 | 14:02:16 | 0.152 | 2.6865 | 0.3618 | 797.65 | 0.3618 | 797.65 | 0 | 0 | 0.0008317 | 1833.61 | 0.0008317 | 1833.61 | 0 | 0 | 2023-05-11 16:35:25 | 0.0004083 | 0.0203 | 44.6796 | 0 | 关闭
2029 | 3 | 5 | 恒流充电 | 02:22:54 | 14:02:21 | 0.152 | 2.6967 | 0.362 | 798.12 | 0.362 | 798.12 | 0 | 0 | 0.0008323 | 1834.87 | 0.0008323 | 1834.87 | 0 | 0 | 2023-05-11 16:35:30 | 0.0004099 | 0.0207 | 45.6239 | 0 | 关闭
2030 | 3 | 5 | 恒流充电 | 02:22:59 | 14:02:26 | 0.152 | 2.7068 | 0.3622 | 798.59 | 0.3622 | 798.59 | 0 | 0 | 0.0008329 | 1836.15 | 0.0008329 | 1836.15 | 0 | 0 | 2023-05-11 16:35:35 | 0.0004114 | 0.0213 | 47.0021 | 0 | 关闭
2031 | 3 | 5 | 恒流充电 | 02:23:00 | 14:02:27 | 0.152 | 2.7085 | 0.3623 | 798.68 | 0.3623 | 798.68 | 0 | 0 | 0.000833 | 1836.38 | 0.000833 | 1836.38 | 0 | 0 | 2023-05-11 16:35:36 | 0.0004117 | 0.0224 | 49.3078 | 0 | 关闭
2032 | 3 | 5 | 恒流充电 | 02:23:05 | 14:02:32 | 0.152 | 2.7185 | 0.3625 | 799.17 | 0.3625 | 799.17 | 0 | 0 | 0.0008336 | 1837.71 | 0.0008336 | 1837.71 | 0 | 0 | 2023-05-11 16:35:41 | 0.0004132 | 0.0224 | 49.3386 | 0 | 关闭
2033 | 3 | 5 | 恒流充电 | 02:23:10 | 14:02:38 | 0.152 | 2.7287 | 0.3627 | 799.68 | 0.3627 | 799.68 | 0 | 0 | 0.0008342 | 1839.11 | 0.0008342 | 1839.11 | 0 | 0 | 2023-05-11 16:35:47 | 0.0004148 | 0.0228 | 50.1867 | 0 | 关闭
2034 | 3 | 5 | 恒流充电 | 02:23:16 | 14:02:43 | 0.152 | 2.7388 | 0.363 | 800.22 | 0.363 | 800.22 | 0 | 0 | 0.0008349 | 1840.59 | 0.0008349 | 1840.59 | 0 | 0 | 2023-05-11 16:35:52 | 0.0004163 | 0.0242 | 53.4533 | 0 | 关闭
2035 | 3 | 5 | 恒流充电 | 02:23:22 | 14:02:49 | 0.152 | 2.7488 | 0.3632 | 800.78 | 0.3632 | 800.78 | 0 | 0 | 0.0008356 | 1842.12 | 0.0008356 | 1842.12 | 0 | 0 | 2023-05-11 16:35:58 | 0.0004178 | 0.0253 | 55.8495 | 0 | 关闭
2036 | 3 | 5 | 恒流充电 | 02:23:28 | 14:02:56 | 0.152 | 2.7589 | 0.3635 | 801.37 | 0.3635 | 801.37 | 0 | 0 | 0.0008363 | 1843.73 | 0.0008363 | 1843.73 | 0 | 0 | 2023-05-11 16:36:05 | 0.0004194 | 0.0263 | 58.0565 | 0 | 关闭
2037 | 3 | 5 | 恒流充电 | 02:23:30 | 14:02:57 | 0.152 | 2.7607 | 0.3635 | 801.47 | 0.3635 | 801.47 | 0 | 0 | 0.0008364 | 1844.02 | 0.0008364 | 1844.02 | 0 | 0 | 2023-05-11 16:36:06 | 0.0004196 | 0.0258 | 56.8838 | 0 | 关闭
2038 | 3 | 5 | 恒流充电 | 02:23:36 | 14:03:03 | 0.152 | 2.7707 | 0.3638 | 802.08 | 0.3638 | 802.08 | 0 | 0 | 0.0008372 | 1845.71 | 0.0008372 | 1845.71 | 0 | 0 | 2023-05-11 16:36:12 | 0.0004211 | 0.0279 | 61.4345 | 0 | 关闭
2039 | 3 | 5 | 恒流充电 | 02:23:43 | 14:03:10 | 0.152 | 2.7807 | 0.3641 | 802.73 | 0.3641 | 802.73 | 0 | 0 | 0.000838 | 1847.5 | 0.000838 | 1847.5 | 0 | 0 | 2023-05-11 16:36:19 | 0.0004227 | 0.0291 | 64.2269 | 0 | 关闭
2040 | 3 | 5 | 恒流充电 | 02:23:50 | 14:03:18 | 0.152 | 2.7907 | 0.3644 | 803.41 | 0.3644 | 803.41 | 0 | 0 | 0.0008389 | 1849.39 | 0.0008389 | 1849.39 | 0 | 0 | 2023-05-11 16:36:27 | 0.0004242 | 0.0308 | 67.9502 | 0 | 关闭
2041 | 3 | 5 | 恒流充电 | 02:23:57 | 14:03:25 | 0.152 | 2.8 | 0.3647 | 804.07 | 0.3647 | 804.07 | 0 | 0 | 0.0008397 | 1851.24 | 0.0008397 | 1851.24 | 0 | 0 | 2023-05-11 16:36:34 | 0.0004256 | 0.0322 | 71.0577 | 0 | 关闭
2042 | 4 | 2 | 搁置 | 00:00:00 | 14:03:25 | 0 | 2.7926 | 0 | 0 | 0 | 0 | 0 | 0 | 0 | 0 | 0 | 0 | 0 | 0 | 2023-05-11 16:36:34 | 0 | 0 | 0 | 0 | 关闭
2043 | 4 | 2 | 搁置 | 00:00:00 | 14:03:25 | 0 | 2.7826 | 0 | 0 | 0 | 0 | 0 | 0 | 0 | 0 | 0 | 0 | 0 | 0 | 2023-05-11 16:36:34 | 0 | 0 | 0 | 0 | 关闭
2044 | 4 | 2 | 搁置 | 00:00:00 | 14:03:25 | 0 | 2.7726 | 0 | 0 | 0 | 0 | 0 | 0 | 0 | 0 | 0 | 0 | 0 | 0 | 2023-05-11 16:36:35 | 0 | 0 | 0 | 0 | 关闭
2045 | 4 | 2 | 搁置 | 00:00:00 | 14:03:26 | 0 | 2.7617 | 0 | 0 | 0 | 0 | 0 | 0 | 0 | 0 | 0 | 0 | 0 | 0 | 2023-05-11 16:36:35 | 0 | 0 | 0 | 0 | 关闭
2046 | 4 | 2 | 搁置 | 00:00:01 | 14:03:26 | 0 | 2.7493 | 0 | 0 | 0 | 0 | 0 | 0 | 0 | 0 | 0 | 0 | 0 | 0 | 2023-05-11 16:36:35 | 0 | 0 | 0 | 0 | 关闭
2047 | 4 | 2 | 搁置 | 00:00:01 | 14:03:26 | 0 | 2.7372 | 0 | 0 | 0 | 0 | 0 | 0 | 0 | 0 | 0 | 0 | 0 | 0 | 2023-05-11 16:36:36 | 0 | 0 | 0 | 0 | 关闭
2048 | 4 | 2 | 搁置 | 00:00:02 | 14:03:27 | 0 | 2.7271 | 0 | 0 | 0 | 0 | 0 | 0 | 0 | 0 | 0 | 0 | 0 | 0 | 2023-05-11 16:36:36 | 0 | 0 | 0 | 0 | 关闭
2049 | 4 | 2 | 搁置 | 00:00:02 | 14:03:27 | 0 | 2.7169 | 0 | 0 | 0 | 0 | 0 | 0 | 0 | 0 | 0 | 0 | 0 | 0 | 2023-05-11 16:36:36 | 0 | 0 | 0 | 0 | 关闭
2050 | 4 | 2 | 搁置 | 00:00:03 | 14:03:28 | 0 | 2.7054 | 0 | 0 | 0 | 0 | 0 | 0 | 0 | 0 | 0 | 0 | 0 | 0 | 2023-05-11 16:36:37 | 0 | 0 | 0 | 0 | 关闭
2051 | 4 | 2 | 搁置 | 00:00:03 | 14:03:28 | 0 | 2.6953 | 0 | 0 | 0 | 0 | 0 | 0 | 0 | 0 | 0 | 0 | 0 | 0 | 2023-05-11 16:36:37 | 0 | 0 | 0 | 0 | 关闭
2052 | 4 | 2 | 搁置 | 00:00:04 | 14:03:29 | 0 | 2.6836 | 0 | 0 | 0 | 0 | 0 | 0 | 0 | 0 | 0 | 0 | 0 | 0 | 2023-05-11 16:36:38 | 0 | 0 | 0 | 0 | 关闭
2053 | 4 | 2 | 搁置 | 00:00:04 | 14:03:29 | 0 | 2.6726 | 0 | 0 | 0 | 0 | 0 | 0 | 0 | 0 | 0 | 0 | 0 | 0 | 2023-05-11 16:36:39 | 0 | 0 | 0 | 0 | 关闭
2054 | 4 | 2 | 搁置 | 00:00:05 | 14:03:30 | 0 | 2.6609 | 0 | 0 | 0 | 0 | 0 | 0 | 0 | 0 | 0 | 0 | 0 | 0 | 2023-05-11 16:36:39 | 0 | 0 | 0 | 0 | 关闭
2055 | 4 | 2 | 搁置 | 00:00:06 | 14:03:31 | 0 | 2.6506 | 0 | 0 | 0 | 0 | 0 | 0 | 0 | 0 | 0 | 0 | 0 | 0 | 2023-05-11 16:36:40 | 0 | 0 | 0 | 0 | 关闭
2056 | 4 | 2 | 搁置 | 00:00:06 | 14:03:32 | 0 | 2.6403 | 0 | 0 | 0 | 0 | 0 | 0 | 0 | 0 | 0 | 0 | 0 | 0 | 2023-05-11 16:36:41 | 0 | 0 | 0 | 0 | 关闭
2057 | 4 | 2 | 搁置 | 00:00:07 | 14:03:32 | 0 | 2.6294 | 0 | 0 | 0 | 0 | 0 | 0 | 0 | 0 | 0 | 0 | 0 | 0 | 2023-05-11 16:36:42 | 0 | 0 | 0 | 0 | 关闭
2058 | 4 | 2 | 搁置 | 00:00:08 | 14:03:33 | 0 | 2.6192 | 0 | 0 | 0 | 0 | 0 | 0 | 0 | 0 | 0 | 0 | 0 | 0 | 2023-05-11 16:36:42 | 0 | 0 | 0 | 0 | 关闭
2059 | 4 | 2 | 搁置 | 00:00:09 | 14:03:34 | 0 | 2.6086 | 0 | 0 | 0 | 0 | 0 | 0 | 0 | 0 | 0 | 0 | 0 | 0 | 2023-05-11 16:36:43 | 0 | 0 | 0 | 0 | 关闭
2060 | 4 | 2 | 搁置 | 00:00:10 | 14:03:35 | 0 | 2.5982 | 0 | 0 | 0 | 0 | 0 | 0 | 0 | 0 | 0 | 0 | 0 | 0 | 2023-05-11 16:36:44 | 0 | 0 | 0 | 0 | 关闭
2061 | 4 | 2 | 搁置 | 00:00:11 | 14:03:36 | 0 | 2.5882 | 0 | 0 | 0 | 0 | 0 | 0 | 0 | 0 | 0 | 0 | 0 | 0 | 2023-05-11 16:36:45 | 0 | 0 | 0 | 0 | 关闭
2062 | 4 | 2 | 搁置 | 00:00:12 | 14:03:37 | 0 | 2.5775 | 0 | 0 | 0 | 0 | 0 | 0 | 0 | 0 | 0 | 0 | 0 | 0 | 2023-05-11 16:36:46 | 0 | 0 | 0 | 0 | 关闭
2063 | 4 | 2 | 搁置 | 00:00:13 | 14:03:38 | 0 | 2.5673 | 0 | 0 | 0 | 0 | 0 | 0 | 0 | 0 | 0 | 0 | 0 | 0 | 2023-05-11 16:36:47 | 0 | 0 | 0 | 0 | 关闭
2064 | 4 | 2 | 搁置 | 00:00:14 | 14:03:39 | 0 | 2.5566 | 0 | 0 | 0 | 0 | 0 | 0 | 0 | 0 | 0 | 0 | 0 | 0 | 2023-05-11 16:36:49 | 0 | 0 | 0 | 0 | 关闭
2065 | 4 | 2 | 搁置 | 00:00:16 | 14:03:41 | 0 | 2.5465 | 0 | 0 | 0 | 0 | 0 | 0 | 0 | 0 | 0 | 0 | 0 | 0 | 2023-05-11 16:36:50 | 0 | 0 | 0 | 0 | 关闭
2066 | 4 | 2 | 搁置 | 00:00:17 | 14:03:42 | 0 | 2.5359 | 0 | 0 | 0 | 0 | 0 | 0 | 0 | 0 | 0 | 0 | 0 | 0 | 2023-05-11 16:36:51 | 0 | 0 | 0 | 0 | 关闭
2067 | 4 | 2 | 搁置 | 00:00:19 | 14:03:44 | 0 | 2.5256 | 0 | 0 | 0 | 0 | 0 | 0 | 0 | 0 | 0 | 0 | 0 | 0 | 2023-05-11 16:36:53 | 0 | 0 | 0 | 0 | 关闭
2068 | 4 | 2 | 搁置 | 00:00:20 | 14:03:46 | 0 | 2.5156 | 0 | 0 | 0 | 0 | 0 | 0 | 0 | 0 | 0 | 0 | 0 | 0 | 2023-05-11 16:36:55 | 0 | 0 | 0 | 0 | 关闭
2069 | 4 | 2 | 搁置 | 00:00:22 | 14:03:48 | 0 | 2.5054 | 0 | 0 | 0 | 0 | 0 | 0 | 0 | 0 | 0 | 0 | 0 | 0 | 2023-05-11 16:36:57 | 0 | 0 | 0 | 0 | 关闭
2070 | 4 | 2 | 搁置 | 00:00:25 | 14:03:50 | 0 | 2.4952 | 0 | 0 | 0 | 0 | 0 | 0 | 0 | 0 | 0 | 0 | 0 | 0 | 2023-05-11 16:36:59 | 0 | 0 | 0 | 0 | 关闭
2071 | 4 | 2 | 搁置 | 00:00:27 | 14:03:52 | 0 | 2.485 | 0 | 0 | 0 | 0 | 0 | 0 | 0 | 0 | 0 | 0 | 0 | 0 | 2023-05-11 16:37:02 | 0 | 0 | 0 | 0 | 关闭
2072 | 4 | 2 | 搁置 | 00:00:30 | 14:03:55 | 0 | 2.4771 | 0 | 0 | 0 | 0 | 0 | 0 | 0 | 0 | 0 | 0 | 0 | 0 | 2023-05-11 16:37:04 | 0 | 0 | 0 | 0 | 关闭
2073 | 4 | 2 | 搁置 | 00:00:33 | 14:03:58 | 0 | 2.4671 | 0 | 0 | 0 | 0 | 0 | 0 | 0 | 0 | 0 | 0 | 0 | 0 | 2023-05-11 16:37:08 | 0 | 0 | 0 | 0 | 关闭
2074 | 4 | 2 | 搁置 | 00:00:38 | 14:04:03 | 0 | 2.4571 | 0 | 0 | 0 | 0 | 0 | 0 | 0 | 0 | 0 | 0 | 0 | 0 | 2023-05-11 16:37:12 | 0 | 0 | 0 | 0 | 关闭
2075 | 4 | 2 | 搁置 | 00:00:43 | 14:04:09 | 0 | 2.4471 | 0 | 0 | 0 | 0 | 0 | 0 | 0 | 0 | 0 | 0 | 0 | 0 | 2023-05-11 16:37:18 | 0 | 0 | 0 | 0 | 关闭
2076 | 4 | 2 | 搁置 | 00:00:51 | 14:04:16 | 0 | 2.437 | 0 | 0 | 0 | 0 | 0 | 0 | 0 | 0 | 0 | 0 | 0 | 0 | 2023-05-11 16:37:26 | 0 | 0 | 0 | 0 | 关闭
2077 | 4 | 2 | 搁置 | 00:01:00 | 14:04:25 | 0 | 2.429 | 0 | 0 | 0 | 0 | 0 | 0 | 0 | 0 | 0 | 0 | 0 | 0 | 2023-05-11 16:37:34 | 0 | 0 | 0 | 0 | 关闭
2078 | 4 | 3 | 恒流放电 | 00:00:00 | 14:04:25 | -0.1517 | 2.4225 | 0 | 0 | 0 | 0 | 0 | 0 | 0 | 0 | 0 | 0 | 0 | 0 | 2023-05-11 16:37:34 | -0.0003674 | 0 | 0 | 0 | 关闭
2079 | 4 | 3 | 恒流放电 | 00:00:00 | 14:04:25 | -0.152 | 2.4117 | 0 | 0.06 | 0 | 0 | 0 | 0.06 | 1e-07 | 0.13 | 0 | 0 | 1e-07 | 0.13 | 2023-05-11 16:37:35 | -0.0003666 | -0.0023 | -5.1678 | 0 | 关闭
2080 | 4 | 3 | 恒流放电 | 00:00:01 | 14:04:27 | -0.152 | 2.4013 | 0.0001 | 0.17 | 0 | 0 | 0.0001 | 0.17 | 2e-07 | 0.4 | 0 | 0 | 2e-07 | 0.4 | 2023-05-11 16:37:36 | -0.0003651 | -0.0049 | -10.7421 | 0 | 关闭
2081 | 4 | 3 | 恒流放电 | 00:00:04 | 14:04:29 | -0.152 | 2.3912 | 0.0002 | 0.39 | 0 | 0 | 0.0002 | 0.39 | 4e-07 | 0.94 | 0 | 0 | 4e-07 | 0.94 | 2023-05-11 16:37:38 | -0.0003635 | -0.01 | -22.1223 | 0 | 关闭
2082 | 4 | 3 | 恒流放电 | 00:00:09 | 14:04:34 | -0.152 | 2.3811 | 0.0004 | 0.85 | 0 | 0 | 0.0004 | 0.85 | 9e-07 | 2.03 | 0 | 0 | 9e-07 | 2.03 | 2023-05-11 16:37:43 | -0.000362 | -0.0205 | -45.1667 | 0 | 关闭
2083 | 4 | 3 | 恒流放电 | 00:00:20 | 14:04:45 | -0.152 | 2.3711 | 0.0009 | 1.9 | 0 | 0 | 0.0009 | 1.9 | 2.1e-06 | 4.53 | 0 | 0 | 2.1e-06 | 4.53 | 2023-05-11 16:37:54 | -0.0003605 | -0.0477 | -105.201 | 0 | 关闭
2084 | 4 | 3 | 恒流放电 | 00:00:30 | 14:04:55 | -0.152 | 2.3667 | 0.0013 | 2.79 | 0 | 0 | 0.0013 | 2.79 | 3e-06 | 6.64 | 0 | 0 | 3e-06 | 6.64 | 2023-05-11 16:38:04 | -0.0003598 | -0.0921 | -203.1197 | 0 | 关闭
2085 | 4 | 3 | 恒流放电 | 00:01:00 | 14:05:25 | -0.152 | 2.3594 | 0.0025 | 5.59 | 0 | 0 | 0.0025 | 5.59 | 6e-06 | 13.24 | 0 | 0 | 6e-06 | 13.24 | 2023-05-11 16:38:34 | -0.0003587 | -0.1735 | -382.5988 | 0 | 关闭
2086 | 4 | 3 | 恒流放电 | 00:01:30 | 14:05:55 | -0.152 | 2.355 | 0.0038 | 8.38 | 0 | 0 | 0.0038 | 8.38 | 9e-06 | 19.82 | 0 | 0 | 9e-06 | 19.82 | 2023-05-11 16:39:04 | -0.000358 | -0.2879 | -634.755 | 0 | 关闭
2087 | 4 | 3 | 恒流放电 | 00:02:00 | 14:06:25 | -0.152 | 2.3517 | 0.0051 | 11.17 | 0 | 0 | 0.0051 | 11.17 | 1.2e-05 | 26.4 | 0 | 0 | 1.2e-05 | 26.4 | 2023-05-11 16:39:34 | -0.0003575 | -0.3839 | -846.3512 | 0 | 关闭
2088 | 4 | 3 | 恒流放电 | 00:02:30 | 14:06:55 | -0.152 | 2.3491 | 0.0063 | 13.96 | 0 | 0 | 0.0063 | 13.96 | 1.5e-05 | 32.96 | 0 | 0 | 1.5e-05 | 32.96 | 2023-05-11 16:40:04 | -0.0003571 | -0.4873 | -1074.2173 | 0 | 关闭
2089 | 4 | 3 | 恒流放电 | 00:03:00 | 14:07:25 | -0.152 | 2.3468 | 0.0076 | 16.76 | 0 | 0 | 0.0076 | 16.76 | 1.79e-05 | 39.52 | 0 | 0 | 1.79e-05 | 39.52 | 2023-05-11 16:40:34 | -0.0003568 | -0.5508 | -1214.3113 | 0 | 关闭
2090 | 4 | 3 | 恒流放电 | 00:03:30 | 14:07:55 | -0.152 | 2.3448 | 0.0089 | 19.55 | 0 | 0 | 0.0089 | 19.55 | 2.09e-05 | 46.07 | 0 | 0 | 2.09e-05 | 46.07 | 2023-05-11 16:41:04 | -0.0003565 | -0.6334 | -1396.4641 | 0 | 关闭
2091 | 4 | 3 | 恒流放电 | 00:04:00 | 14:08:25 | -0.152 | 2.343 | 0.0101 | 22.34 | 0 | 0 | 0.0101 | 22.34 | 2.39e-05 | 52.62 | 0 | 0 | 2.39e-05 | 52.62 | 2023-05-11 16:41:34 | -0.0003562 | -0.7038 | -1551.6234 | 0 | 关闭
2092 | 4 | 3 | 恒流放电 | 00:04:30 | 14:08:55 | -0.152 | 2.3414 | 0.0114 | 25.14 | 0 | 0 | 0.0114 | 25.14 | 2.68e-05 | 59.16 | 0 | 0 | 2.68e-05 | 59.16 | 2023-05-11 16:42:04 | -0.0003559 | -0.7918 | -1745.5725 | 0 | 关闭
2093 | 4 | 3 | 恒流放电 | 00:05:00 | 14:09:25 | -0.152 | 2.3399 | 0.0127 | 27.93 | 0 | 0 | 0.0127 | 27.93 | 2.98e-05 | 65.7 | 0 | 0 | 2.98e-05 | 65.7 | 2023-05-11 16:42:34 | -0.0003557 | -0.8446 | -1861.9562 | 0 | 关闭
2094 | 4 | 3 | 恒流放电 | 00:05:30 | 14:09:55 | -0.152 | 2.3385 | 0.0139 | 30.72 | 0 | 0 | 0.0139 | 30.72 | 3.28e-05 | 72.23 | 0 | 0 | 3.28e-05 | 72.23 | 2023-05-11 16:43:04 | -0.0003555 | -0.9049 | -1994.9356 | 0 | 关闭
2095 | 4 | 3 | 恒流放电 | 00:06:00 | 14:10:25 | -0.152 | 2.3372 | 0.0152 | 33.52 | 0 | 0 | 0.0152 | 33.52 | 3.57e-05 | 78.76 | 0 | 0 | 3.57e-05 | 78.76 | 2023-05-11 16:43:34 | -0.0003553 | -0.9745 | -2148.3686 | 0 | 关闭
2096 | 4 | 3 | 恒流放电 | 00:06:30 | 14:10:55 | -0.152 | 2.3359 | 0.0165 | 36.31 | 0 | 0 | 0.0165 | 36.31 | 3.87e-05 | 85.28 | 0 | 0 | 3.87e-05 | 85.28 | 2023-05-11 16:44:04 | -0.0003551 | -0.9745 | -2148.378 | 0 | 关闭
2097 | 4 | 3 | 恒流放电 | 00:07:00 | 14:11:25 | -0.152 | 2.3348 | 0.0177 | 39.1 | 0 | 0 | 0.0177 | 39.1 | 4.16e-05 | 91.81 | 0 | 0 | 4.16e-05 | 91.81 | 2023-05-11 16:44:34 | -0.000355 | -1.1517 | -2538.9532 | 0 | 关闭
2098 | 4 | 3 | 恒流放电 | 00:07:30 | 14:11:55 | -0.152 | 2.3336 | 0.019 | 41.89 | 0 | 0 | 0.019 | 41.89 | 4.46e-05 | 98.33 | 0 | 0 | 4.46e-05 | 98.33 | 2023-05-11 16:45:04 | -0.0003547 | -1.0557 | -2327.384 | 0 | 关闭
2099 | 4 | 3 | 恒流放电 | 00:08:00 | 14:12:25 | -0.152 | 2.3326 | 0.0203 | 44.69 | 0 | 0 | 0.0203 | 44.69 | 4.76e-05 | 104.84 | 0 | 0 | 4.76e-05 | 104.84 | 2023-05-11 16:45:34 | -0.0003546 | -1.2669 | -2792.9098 | 0 | 关闭
2100 | 4 | 3 | 恒流放电 | 00:08:30 | 14:12:55 | -0.152 | 2.3316 | 0.0215 | 47.48 | 0 | 0 | 0.0215 | 47.48 | 5.05e-05 | 111.36 | 0 | 0 | 5.05e-05 | 111.36 | 2023-05-11 16:46:04 | -0.0003544 | -1.2669 | -2792.8792 | 0 | 关闭
2101 | 4 | 3 | 恒流放电 | 00:09:00 | 14:13:25 | -0.152 | 2.3306 | 0.0228 | 50.27 | 0 | 0 | 0.0228 | 50.27 | 5.35e-05 | 117.87 | 0 | 0 | 5.35e-05 | 117.87 | 2023-05-11 16:46:34 | -0.0003543 | -1.2668 | -2792.8608 | 0 | 关闭
2102 | 4 | 3 | 恒流放电 | 00:09:30 | 14:13:55 | -0.152 | 2.3297 | 0.0241 | 53.07 | 0 | 0 | 0.0241 | 53.07 | 5.64e-05 | 124.37 | 0 | 0 | 5.64e-05 | 124.37 | 2023-05-11 16:47:04 | -0.0003542 | -1.4076 | -3103.2263 | 0 | 关闭
2103 | 4 | 3 | 恒流放电 | 00:10:00 | 14:14:25 | -0.152 | 2.3288 | 0.0253 | 55.86 | 0 | 0 | 0.0253 | 55.86 | 5.94e-05 | 130.88 | 0 | 0 | 5.94e-05 | 130.88 | 2023-05-11 16:47:34 | -0.000354 | -1.4076 | -3103.2331 | 0 | 关闭
2104 | 4 | 3 | 恒流放电 | 00:10:30 | 14:14:55 | -0.152 | 2.3279 | 0.0266 | 58.65 | 0 | 0 | 0.0266 | 58.65 | 6.23e-05 | 137.38 | 0 | 0 | 6.23e-05 | 137.38 | 2023-05-11 16:48:04 | -0.0003539 | -1.4076 | -3103.2059 | 0 | 关闭
2105 | 4 | 3 | 恒流放电 | 00:11:00 | 14:15:25 | -0.152 | 2.3271 | 0.0279 | 61.44 | 0 | 0 | 0.0279 | 61.44 | 6.53e-05 | 143.88 | 0 | 0 | 6.53e-05 | 143.88 | 2023-05-11 16:48:34 | -0.0003537 | -1.5836 | -3491.1373 | 0 | 关闭
2106 | 4 | 3 | 恒流放电 | 00:11:30 | 14:15:55 | -0.152 | 2.3261 | 0.0291 | 64.24 | 0 | 0 | 0.0291 | 64.24 | 6.82e-05 | 150.38 | 0 | 0 | 6.82e-05 | 150.38 | 2023-05-11 16:49:04 | -0.0003536 | -1.2669 | -2792.8853 | 0 | 关闭
2107 | 4 | 3 | 恒流放电 | 00:12:00 | 14:16:25 | -0.152 | 2.3254 | 0.0304 | 67.03 | 0 | 0 | 0.0304 | 67.03 | 7.12e-05 | 156.88 | 0 | 0 | 7.12e-05 | 156.88 | 2023-05-11 16:49:34 | -0.0003535 | -1.8098 | -3989.8449 | 0 | 关闭
2108 | 4 | 3 | 恒流放电 | 00:12:30 | 14:16:55 | -0.152 | 2.3245 | 0.0317 | 69.82 | 0 | 0 | 0.0317 | 69.82 | 7.41e-05 | 163.37 | 0 | 0 | 7.41e-05 | 163.37 | 2023-05-11 16:50:04 | -0.0003534 | -1.4076 | -3103.2195 | 0 | 关闭
2109 | 4 | 3 | 恒流放电 | 00:13:00 | 14:17:25 | -0.152 | 2.3239 | 0.0329 | 72.62 | 0 | 0 | 0.0329 | 72.62 | 7.7e-05 | 169.86 | 0 | 0 | 7.7e-05 | 169.86 | 2023-05-11 16:50:34 | -0.0003533 | -2.1115 | -4654.8803 | 0 | 关闭
2110 | 4 | 3 | 恒流放电 | 00:13:30 | 14:17:55 | -0.152 | 2.323 | 0.0342 | 75.41 | 0 | 0 | 0.0342 | 75.41 | 8e-05 | 176.35 | 0 | 0 | 8e-05 | 176.35 | 2023-05-11 16:51:04 | -0.0003531 | -1.4076 | -3103.2127 | 0 | 关闭
2111 | 4 | 3 | 恒流放电 | 00:14:00 | 14:18:25 | -0.152 | 2.3223 | 0.0355 | 78.2 | 0 | 0 | 0.0355 | 78.2 | 8.29e-05 | 182.84 | 0 | 0 | 8.29e-05 | 182.84 | 2023-05-11 16:51:34 | -0.000353 | -1.8098 | -3989.8187 | 0 | 关闭
2112 | 4 | 3 | 恒流放电 | 00:14:30 | 14:18:55 | -0.152 | 2.3216 | 0.0367 | 80.99 | 0 | 0 | 0.0367 | 80.99 | 8.59e-05 | 189.32 | 0 | 0 | 8.59e-05 | 189.32 | 2023-05-11 16:52:04 | -0.000353 | -1.8098 | -3989.7749 | 0 | 关闭
2113 | 4 | 3 | 恒流放电 | 00:15:00 | 14:19:25 | -0.152 | 2.3209 | 0.038 | 83.79 | 0 | 0 | 0.038 | 83.79 | 8.88e-05 | 195.8 | 0 | 0 | 8.88e-05 | 195.8 | 2023-05-11 16:52:34 | -0.0003528 | -1.8098 | -3989.8012 | 0 | 关闭
2114 | 4 | 3 | 恒流放电 | 00:15:30 | 14:19:55 | -0.152 | 2.3201 | 0.0393 | 86.58 | 0 | 0 | 0.0393 | 86.58 | 9.18e-05 | 202.28 | 0 | 0 | 9.18e-05 | 202.28 | 2023-05-11 16:53:04 | -0.0003527 | -1.5835 | -3491.0454 | 0 | 关闭
2115 | 4 | 3 | 恒流放电 | 00:16:00 | 14:20:25 | -0.152 | 2.3194 | 0.0405 | 89.37 | 0 | 0 | 0.0405 | 89.37 | 9.47e-05 | 208.76 | 0 | 0 | 9.47e-05 | 208.76 | 2023-05-11 16:53:34 | -0.0003526 | -1.8097 | -3989.7399 | 0 | 关闭
2116 | 4 | 3 | 恒流放电 | 00:16:30 | 14:20:55 | -0.152 | 2.3187 | 0.0418 | 92.17 | 0 | 0 | 0.0418 | 92.17 | 9.76e-05 | 215.24 | 0 | 0 | 9.76e-05 | 215.24 | 2023-05-11 16:54:04 | -0.0003525 | -1.8097 | -3989.7049 | 0 | 关闭
2117 | 4 | 3 | 恒流放电 | 00:17:00 | 14:21:25 | -0.152 | 2.3181 | 0.0431 | 94.96 | 0 | 0 | 0.0431 | 94.96 | 0.0001006 | 221.71 | 0 | 0 | 0.0001006 | 221.71 | 2023-05-11 16:54:34 | -0.0003524 | -2.1113 | -4654.6456 | 0 | 关闭
2118 | 4 | 3 | 恒流放电 | 00:17:30 | 14:21:55 | -0.152 | 2.3174 | 0.0443 | 97.75 | 0 | 0 | 0.0443 | 97.75 | 0.0001035 | 228.19 | 0 | 0 | 0.0001035 | 228.19 | 2023-05-11 16:55:04 | -0.0003523 | -1.8097 | -3989.6787 | 0 | 关闭
2119 | 4 | 3 | 恒流放电 | 00:18:00 | 14:22:25 | -0.152 | 2.3166 | 0.0456 | 100.54 | 0 | 0 | 0.0456 | 100.54 | 0.0001064 | 234.66 | 0 | 0 | 0.0001064 | 234.66 | 2023-05-11 16:55:34 | -0.0003521 | -1.5835 | -3490.9535 | 0 | 关闭
2120 | 4 | 3 | 恒流放电 | 00:18:30 | 14:22:55 | -0.152 | 2.316 | 0.0469 | 103.34 | 0 | 0 | 0.0469 | 103.34 | 0.0001094 | 241.13 | 0 | 0 | 0.0001094 | 241.13 | 2023-05-11 16:56:04 | -0.0003521 | -2.1114 | -4654.6966 | 0 | 关闭
2121 | 4 | 3 | 恒流放电 | 00:19:00 | 14:23:25 | -0.152 | 2.3153 | 0.0481 | 106.13 | 0 | 0 | 0.0481 | 106.13 | 0.0001123 | 247.59 | 0 | 0 | 0.0001123 | 247.59 | 2023-05-11 16:56:34 | -0.000352 | -1.8097 | -3989.7399 | 0 | 关闭
2122 | 4 | 3 | 恒流放电 | 00:19:30 | 14:23:55 | -0.152 | 2.3147 | 0.0494 | 108.92 | 0 | 0 | 0.0494 | 108.92 | 0.0001152 | 254.06 | 0 | 0 | 0.0001152 | 254.06 | 2023-05-11 16:57:04 | -0.0003519 | -2.1114 | -4654.6558 | 0 | 关闭
2123 | 4 | 3 | 恒流放电 | 00:20:00 | 14:24:25 | -0.152 | 2.314 | 0.0507 | 111.72 | 0 | 0 | 0.0507 | 111.72 | 0.0001182 | 260.52 | 0 | 0 | 0.0001182 | 260.52 | 2023-05-11 16:57:34 | -0.0003518 | -1.8097 | -3989.7399 | 0 | 关闭
2124 | 4 | 3 | 恒流放电 | 00:20:30 | 14:24:55 | -0.152 | 2.3133 | 0.0519 | 114.51 | 0 | 0 | 0.0519 | 114.51 | 0.0001211 | 266.98 | 0 | 0 | 0.0001211 | 266.98 | 2023-05-11 16:58:04 | -0.0003517 | -1.8098 | -3989.7924 | 0 | 关闭
2125 | 4 | 3 | 恒流放电 | 00:21:00 | 14:25:25 | -0.152 | 2.3126 | 0.0532 | 117.3 | 0 | 0 | 0.0532 | 117.3 | 0.000124 | 273.44 | 0 | 0 | 0.000124 | 273.44 | 2023-05-11 16:58:34 | -0.0003516 | -1.8097 | -3989.7399 | 0 | 关闭
2126 | 4 | 3 | 恒流放电 | 00:21:30 | 14:25:55 | -0.152 | 2.312 | 0.0545 | 120.09 | 0 | 0 | 0.0545 | 120.09 | 0.000127 | 279.9 | 0 | 0 | 0.000127 | 279.9 | 2023-05-11 16:59:04 | -0.0003515 | -2.1114 | -4654.7578 | 0 | 关闭
2127 | 4 | 3 | 恒流放电 | 00:22:00 | 14:26:25 | -0.152 | 2.3113 | 0.0557 | 122.89 | 0 | 0 | 0.0557 | 122.89 | 0.0001299 | 286.36 | 0 | 0 | 0.0001299 | 286.36 | 2023-05-11 16:59:34 | -0.0003513 | -1.8098 | -3989.7574 | 0 | 关闭
2128 | 4 | 3 | 恒流放电 | 00:22:30 | 14:26:55 | -0.152 | 2.3106 | 0.057 | 125.68 | 0 | 0 | 0.057 | 125.68 | 0.0001328 | 292.81 | 0 | 0 | 0.0001328 | 292.81 | 2023-05-11 17:00:04 | -0.0003513 | -1.8097 | -3989.7399 | 0 | 关闭
2129 | 4 | 3 | 恒流放电 | 00:23:00 | 14:27:25 | -0.152 | 2.3099 | 0.0583 | 128.47 | 0 | 0 | 0.0583 | 128.47 | 0.0001357 | 299.26 | 0 | 0 | 0.0001357 | 299.26 | 2023-05-11 17:00:34 | -0.0003512 | -1.8098 | -3989.7574 | 0 | 关闭
2130 | 4 | 3 | 恒流放电 | 00:23:30 | 14:27:55 | -0.152 | 2.3092 | 0.0595 | 131.26 | 0 | 0 | 0.0595 | 131.26 | 0.0001387 | 305.71 | 0 | 0 | 0.0001387 | 305.71 | 2023-05-11 17:01:04 | -0.000351 | -1.8098 | -3989.7749 | 0 | 关闭
2131 | 4 | 3 | 恒流放电 | 00:24:00 | 14:28:25 | -0.152 | 2.3084 | 0.0608 | 134.06 | 0 | 0 | 0.0608 | 134.06 | 0.0001416 | 312.16 | 0 | 0 | 0.0001416 | 312.16 | 2023-05-11 17:01:34 | -0.0003509 | -1.5835 | -3491.0071 | 0 | 关闭
2132 | 4 | 3 | 恒流放电 | 00:24:30 | 14:28:55 | -0.152 | 2.3077 | 0.0621 | 136.85 | 0 | 0 | 0.0621 | 136.85 | 0.0001445 | 318.61 | 0 | 0 | 0.0001445 | 318.61 | 2023-05-11 17:02:04 | -0.0003508 | -1.8097 | -3989.7224 | 0 | 关闭
2133 | 4 | 3 | 恒流放电 | 00:25:00 | 14:29:25 | -0.152 | 2.3068 | 0.0633 | 139.64 | 0 | 0 | 0.0633 | 139.64 | 0.0001474 | 325.05 | 0 | 0 | 0.0001474 | 325.05 | 2023-05-11 17:02:34 | -0.0003507 | -1.4076 | -3103.1174 | 0 | 关闭
2134 | 4 | 3 | 恒流放电 | 00:25:30 | 14:29:55 | -0.152 | 2.306 | 0.0646 | 142.44 | 0 | 0 | 0.0646 | 142.44 | 0.0001504 | 331.49 | 0 | 0 | 0.0001504 | 331.49 | 2023-05-11 17:03:04 | -0.0003505 | -1.5835 | -3491.0071 | 0 | 关闭
2135 | 4 | 3 | 恒流放电 | 00:26:00 | 14:30:25 | -0.152 | 2.3052 | 0.0659 | 145.23 | 0 | 0 | 0.0659 | 145.23 | 0.0001533 | 337.93 | 0 | 0 | 0.0001533 | 337.93 | 2023-05-11 17:03:34 | -0.0003504 | -1.5835 | -3491.0224 | 0 | 关闭
2136 | 4 | 3 | 恒流放电 | 00:26:30 | 14:30:55 | -0.152 | 2.3043 | 0.0671 | 148.02 | 0 | 0 | 0.0671 | 148.02 | 0.0001562 | 344.37 | 0 | 0 | 0.0001562 | 344.37 | 2023-05-11 17:04:04 | -0.0003503 | -1.4076 | -3103.1174 | 0 | 关闭
2137 | 4 | 3 | 恒流放电 | 00:27:00 | 14:31:25 | -0.152 | 2.3032 | 0.0684 | 150.81 | 0 | 0 | 0.0684 | 150.81 | 0.0001591 | 350.8 | 0 | 0 | 0.0001591 | 350.8 | 2023-05-11 17:04:34 | -0.0003502 | -1.1517 | -2538.9254 | 0 | 关闭
2138 | 4 | 3 | 恒流放电 | 00:27:30 | 14:31:55 | -0.152 | 2.3021 | 0.0697 | 153.61 | 0 | 0 | 0.0697 | 153.61 | 0.000162 | 357.23 | 0 | 0 | 0.000162 | 357.23 | 2023-05-11 17:05:04 | -0.00035 | -1.1517 | -2538.9365 | 0 | 关闭
2139 | 4 | 3 | 恒流放电 | 00:28:00 | 14:32:25 | -0.152 | 2.3009 | 0.0709 | 156.4 | 0 | 0 | 0.0709 | 156.4 | 0.000165 | 363.66 | 0 | 0 | 0.000165 | 363.66 | 2023-05-11 17:05:34 | -0.0003498 | -1.0557 | -2327.3483 | 0 | 关闭
2140 | 4 | 3 | 恒流放电 | 00:28:30 | 14:32:55 | -0.152 | 2.2995 | 0.0722 | 159.19 | 0 | 0 | 0.0722 | 159.19 | 0.0001679 | 370.09 | 0 | 0 | 0.0001679 | 370.09 | 2023-05-11 17:06:04 | -0.0003496 | -0.9049 | -1994.8875 | 0 | 关闭
2141 | 4 | 3 | 恒流放电 | 00:29:00 | 14:33:25 | -0.152 | 2.2981 | 0.0735 | 161.99 | 0 | 0 | 0.0735 | 161.99 | 0.0001708 | 376.51 | 0 | 0 | 0.0001708 | 376.51 | 2023-05-11 17:06:34 | -0.0003493 | -0.9049 | -1994.8962 | 0 | 关闭
2142 | 4 | 3 | 恒流放电 | 00:29:30 | 14:33:55 | -0.152 | 2.2962 | 0.0747 | 164.78 | 0 | 0 | 0.0747 | 164.78 | 0.0001737 | 382.92 | 0 | 0 | 0.0001737 | 382.92 | 2023-05-11 17:07:04 | -0.0003491 | -0.6667 | -1469.8977 | 0 | 关闭
2143 | 4 | 3 | 恒流放电 | 00:30:00 | 14:34:25 | -0.152 | 2.2942 | 0.076 | 167.57 | 0 | 0 | 0.076 | 167.57 | 0.0001766 | 389.33 | 0 | 0 | 0.0001766 | 389.33 | 2023-05-11 17:07:34 | -0.0003488 | -0.6334 | -1396.4151 | 0 | 关闭
2144 | 4 | 3 | 恒流放电 | 00:30:30 | 14:34:55 | -0.152 | 2.2917 | 0.0773 | 170.36 | 0 | 0 | 0.0773 | 170.36 | 0.0001795 | 395.74 | 0 | 0 | 0.0001795 | 395.74 | 2023-05-11 17:08:04 | -0.0003484 | -0.5067 | -1117.1321 | 0 | 关闭
2145 | 4 | 3 | 恒流放电 | 00:31:00 | 14:35:25 | -0.152 | 2.289 | 0.0785 | 173.16 | 0 | 0 | 0.0785 | 173.16 | 0.0001824 | 402.13 | 0 | 0 | 0.0001824 | 402.13 | 2023-05-11 17:08:34 | -0.000348 | -0.4692 | -1034.377 | 0 | 关闭
2146 | 4 | 3 | 恒流放电 | 00:31:30 | 14:35:55 | -0.152 | 2.2857 | 0.0798 | 175.95 | 0 | 0 | 0.0798 | 175.95 | 0.0001853 | 408.52 | 0 | 0 | 0.0001853 | 408.52 | 2023-05-11 17:09:04 | -0.0003475 | -0.3839 | -846.3122 | 0 | 关闭
2147 | 4 | 3 | 恒流放电 | 00:32:00 | 14:36:25 | -0.152 | 2.2818 | 0.0811 | 178.74 | 0 | 0 | 0.0811 | 178.74 | 0.0001882 | 414.9 | 0 | 0 | 0.0001882 | 414.9 | 2023-05-11 17:09:34 | -0.0003469 | -0.3248 | -716.126 | 0 | 关闭
2148 | 4 | 3 | 恒流放电 | 00:32:30 | 14:36:55 | -0.152 | 2.2773 | 0.0823 | 181.54 | 0 | 0 | 0.0823 | 181.54 | 0.0001911 | 421.27 | 0 | 0 | 0.0001911 | 421.27 | 2023-05-11 17:10:04 | -0.0003462 | -0.2815 | -620.6317 | 0 | 关闭
2149 | 4 | 3 | 恒流放电 | 00:33:00 | 14:37:25 | -0.152 | 2.2721 | 0.0836 | 184.33 | 0 | 0 | 0.0836 | 184.33 | 0.000194 | 427.62 | 0 | 0 | 0.000194 | 427.62 | 2023-05-11 17:10:34 | -0.0003454 | -0.2436 | -537.0827 | 0 | 关闭
2150 | 4 | 3 | 恒流放电 | 00:33:30 | 14:37:55 | -0.152 | 2.2661 | 0.0849 | 187.12 | 0 | 0 | 0.0849 | 187.12 | 0.0001968 | 433.96 | 0 | 0 | 0.0001968 | 433.96 | 2023-05-11 17:11:04 | -0.0003445 | -0.2111 | -465.4717 | 0 | 关闭
2151 | 4 | 3 | 恒流放电 | 00:34:00 | 14:38:25 | -0.152 | 2.2595 | 0.0861 | 189.91 | 0 | 0 | 0.0861 | 189.91 | 0.0001997 | 440.28 | 0 | 0 | 0.0001997 | 440.28 | 2023-05-11 17:11:34 | -0.0003435 | -0.1919 | -423.1561 | 0 | 关闭
2152 | 4 | 3 | 恒流放电 | 00:34:30 | 14:38:55 | -0.152 | 2.2521 | 0.0874 | 192.71 | 0 | 0 | 0.0874 | 192.71 | 0.0002026 | 446.58 | 0 | 0 | 0.0002026 | 446.58 | 2023-05-11 17:12:04 | -0.0003424 | -0.1712 | -377.4145 | 0 | 关闭
2153 | 4 | 3 | 恒流放电 | 00:35:00 | 14:39:25 | -0.152 | 2.2443 | 0.0887 | 195.5 | 0 | 0 | 0.0887 | 195.5 | 0.0002054 | 452.86 | 0 | 0 | 0.0002054 | 452.86 | 2023-05-11 17:12:34 | -0.0003412 | -0.1624 | -358.0599 | 0 | 关闭
2154 | 4 | 3 | 恒流放电 | 00:35:30 | 14:39:55 | -0.152 | 2.2364 | 0.0899 | 198.29 | 0 | 0 | 0.0899 | 198.29 | 0.0002083 | 459.11 | 0 | 0 | 0.0002083 | 459.11 | 2023-05-11 17:13:04 | -0.00034 | -0.1604 | -353.5197 | 0 | 关闭
2155 | 4 | 3 | 恒流放电 | 00:36:00 | 14:40:25 | -0.152 | 2.2285 | 0.0912 | 201.09 | 0 | 0 | 0.0912 | 201.09 | 0.0002111 | 465.35 | 0 | 0 | 0.0002111 | 465.35 | 2023-05-11 17:13:34 | -0.0003388 | -0.1604 | -353.5228 | 0 | 关闭
2156 | 4 | 3 | 恒流放电 | 00:36:30 | 14:40:55 | -0.152 | 2.221 | 0.0925 | 203.88 | 0 | 0 | 0.0925 | 203.88 | 0.0002139 | 471.56 | 0 | 0 | 0.0002139 | 471.56 | 2023-05-11 17:14:04 | -0.0003376 | -0.1689 | -372.3839 | 0 | 关闭
2157 | 4 | 3 | 恒流放电 | 00:37:00 | 14:41:25 | -0.152 | 2.2137 | 0.0937 | 206.67 | 0 | 0 | 0.0937 | 206.67 | 0.0002167 | 477.75 | 0 | 0 | 0.0002167 | 477.75 | 2023-05-11 17:14:34 | -0.0003365 | -0.1735 | -382.5845 | 0 | 关闭
2158 | 4 | 3 | 恒流放电 | 00:37:30 | 14:41:55 | -0.152 | 2.2068 | 0.095 | 209.46 | 0 | 0 | 0.095 | 209.46 | 0.0002195 | 483.93 | 0 | 0 | 0.0002195 | 483.93 | 2023-05-11 17:15:04 | -0.0003355 | -0.1836 | -404.7669 | 0 | 关闭
2159 | 4 | 3 | 恒流放电 | 00:38:00 | 14:42:25 | -0.152 | 2.2002 | 0.0963 | 212.26 | 0 | 0 | 0.0963 | 212.26 | 0.0002223 | 490.08 | 0 | 0 | 0.0002223 | 490.08 | 2023-05-11 17:15:34 | -0.0003345 | -0.1919 | -423.1654 | 0 | 关闭
2160 | 4 | 3 | 恒流放电 | 00:38:30 | 14:42:55 | -0.152 | 2.1937 | 0.0975 | 215.05 | 0 | 0 | 0.0975 | 215.05 | 0.0002251 | 496.22 | 0 | 0 | 0.0002251 | 496.22 | 2023-05-11 17:16:04 | -0.0003335 | -0.1949 | -429.6831 | 0 | 关闭
2161 | 4 | 3 | 恒流放电 | 00:39:00 | 14:43:25 | -0.152 | 2.1876 | 0.0988 | 217.84 | 0 | 0 | 0.0988 | 217.84 | 0.0002279 | 502.33 | 0 | 0 | 0.0002279 | 502.33 | 2023-05-11 17:16:34 | -0.0003326 | -0.2077 | -457.8511 | 0 | 关闭
2162 | 4 | 3 | 恒流放电 | 00:39:30 | 14:43:55 | -0.152 | 2.1816 | 0.1001 | 220.64 | 0 | 0 | 0.1001 | 220.64 | 0.0002306 | 508.43 | 0 | 0 | 0.0002306 | 508.43 | 2023-05-11 17:17:04 | -0.0003316 | -0.2111 | -465.4819 | 0 | 关闭
2163 | 4 | 3 | 恒流放电 | 00:40:00 | 14:44:25 | -0.152 | 2.1758 | 0.1013 | 223.43 | 0 | 0 | 0.1013 | 223.43 | 0.0002334 | 514.52 | 0 | 0 | 0.0002334 | 514.52 | 2023-05-11 17:17:34 | -0.0003308 | -0.2184 | -481.5246 | 0 | 关闭
2164 | 4 | 3 | 恒流放电 | 00:40:30 | 14:44:55 | -0.152 | 2.1703 | 0.1026 | 226.22 | 0 | 0 | 0.1026 | 226.22 | 0.0002361 | 520.59 | 0 | 0 | 0.0002361 | 520.59 | 2023-05-11 17:18:04 | -0.00033 | -0.2303 | -507.794 | 0 | 关闭
2165 | 4 | 3 | 恒流放电 | 00:41:00 | 14:45:25 | -0.152 | 2.1647 | 0.1039 | 229.01 | 0 | 0 | 0.1039 | 229.01 | 0.0002389 | 526.64 | 0 | 0 | 0.0002389 | 526.64 | 2023-05-11 17:18:34 | -0.0003291 | -0.2262 | -498.7262 | 0 | 关闭
2166 | 4 | 3 | 恒流放电 | 00:41:30 | 14:45:55 | -0.152 | 2.1593 | 0.1051 | 231.81 | 0 | 0 | 0.1051 | 231.81 | 0.0002416 | 532.68 | 0 | 0 | 0.0002416 | 532.68 | 2023-05-11 17:19:04 | -0.0003283 | -0.2346 | -517.193 | 0 | 关闭
2167 | 4 | 3 | 恒流放电 | 00:42:00 | 14:46:25 | -0.152 | 2.1539 | 0.1064 | 234.6 | 0 | 0 | 0.1064 | 234.6 | 0.0002444 | 538.7 | 0 | 0 | 0.0002444 | 538.7 | 2023-05-11 17:19:34 | -0.0003274 | -0.2346 | -517.193 | 0 | 关闭
2168 | 4 | 3 | 恒流放电 | 00:42:30 | 14:46:55 | -0.152 | 2.1488 | 0.1077 | 237.39 | 0 | 0 | 0.1077 | 237.39 | 0.0002471 | 544.71 | 0 | 0 | 0.0002471 | 544.71 | 2023-05-11 17:20:04 | -0.0003267 | -0.2484 | -547.6162 | 0 | 关闭
2169 | 4 | 3 | 恒流放电 | 00:43:00 | 14:47:25 | -0.152 | 2.1435 | 0.1089 | 240.19 | 0 | 0 | 0.1089 | 240.19 | 0.0002498 | 550.71 | 0 | 0 | 0.0002498 | 550.71 | 2023-05-11 17:20:34 | -0.0003259 | -0.239 | -526.9468 | 0 | 关闭
2170 | 4 | 3 | 恒流放电 | 00:43:30 | 14:47:55 | -0.152 | 2.1384 | 0.1102 | 242.98 | 0 | 0 | 0.1102 | 242.98 | 0.0002525 | 556.68 | 0 | 0 | 0.0002525 | 556.68 | 2023-05-11 17:21:04 | -0.0003251 | -0.2484 | -547.6162 | 0 | 关闭
2171 | 4 | 3 | 恒流放电 | 00:44:00 | 14:48:25 | -0.152 | 2.1332 | 0.1115 | 245.77 | 0 | 0 | 0.1115 | 245.77 | 0.0002552 | 562.65 | 0 | 0 | 0.0002552 | 562.65 | 2023-05-11 17:21:34 | -0.0003243 | -0.2436 | -537.0804 | 0 | 关闭
2172 | 4 | 3 | 恒流放电 | 00:44:30 | 14:48:55 | -0.152 | 2.1281 | 0.1127 | 248.56 | 0 | 0 | 0.1127 | 248.56 | 0.0002579 | 568.6 | 0 | 0 | 0.0002579 | 568.6 | 2023-05-11 17:22:04 | -0.0003235 | -0.2484 | -547.6162 | 0 | 关闭
2173 | 4 | 3 | 恒流放电 | 00:45:00 | 14:49:25 | -0.152 | 2.1229 | 0.114 | 251.36 | 0 | 0 | 0.114 | 251.36 | 0.0002606 | 574.54 | 0 | 0 | 0.0002606 | 574.54 | 2023-05-11 17:22:34 | -0.0003227 | -0.2436 | -537.0804 | 0 | 关闭
2174 | 4 | 3 | 恒流放电 | 00:45:30 | 14:49:55 | -0.152 | 2.1176 | 0.1153 | 254.15 | 0 | 0 | 0.1153 | 254.15 | 0.0002633 | 580.46 | 0 | 0 | 0.0002633 | 580.46 | 2023-05-11 17:23:04 | -0.0003219 | -0.239 | -526.9514 | 0 | 关闭
2175 | 4 | 3 | 恒流放电 | 00:46:00 | 14:50:25 | -0.152 | 2.1122 | 0.1165 | 256.94 | 0 | 0 | 0.1165 | 256.94 | 0.000266 | 586.36 | 0 | 0 | 0.000266 | 586.36 | 2023-05-11 17:23:34 | -0.0003211 | -0.2346 | -517.1885 | 0 | 关闭
2176 | 4 | 3 | 恒流放电 | 00:46:30 | 14:50:55 | -0.152 | 2.1068 | 0.1178 | 259.74 | 0 | 0 | 0.1178 | 259.74 | 0.0002686 | 592.26 | 0 | 0 | 0.0002686 | 592.26 | 2023-05-11 17:24:04 | -0.0003203 | -0.2346 | -517.184 | 0 | 关闭
2177 | 4 | 3 | 恒流放电 | 00:47:00 | 14:51:25 | -0.152 | 2.1013 | 0.1191 | 262.53 | 0 | 0 | 0.1191 | 262.53 | 0.0002713 | 598.13 | 0 | 0 | 0.0002713 | 598.13 | 2023-05-11 17:24:34 | -0.0003194 | -0.2303 | -507.7895 | 0 | 关闭
2178 | 4 | 3 | 恒流放电 | 00:47:30 | 14:51:55 | -0.152 | 2.0959 | 0.1203 | 265.32 | 0 | 0 | 0.1203 | 265.32 | 0.000274 | 603.99 | 0 | 0 | 0.000274 | 603.99 | 2023-05-11 17:25:04 | -0.0003186 | -0.2346 | -517.1976 | 0 | 关闭
2179 | 4 | 3 | 恒流放电 | 00:48:00 | 14:52:25 | -0.152 | 2.0907 | 0.1216 | 268.11 | 0 | 0 | 0.1216 | 268.11 | 0.0002766 | 609.84 | 0 | 0 | 0.0002766 | 609.84 | 2023-05-11 17:25:34 | -0.0003178 | -0.2436 | -537.0851 | 0 | 关闭
2180 | 4 | 3 | 恒流放电 | 00:48:30 | 14:52:55 | -0.152 | 2.0862 | 0.1229 | 270.91 | 0 | 0 | 0.1229 | 270.91 | 0.0002793 | 615.67 | 0 | 0 | 0.0002793 | 615.67 | 2023-05-11 17:26:04 | -0.0003171 | -0.2815 | -620.6317 | 0 | 关闭
2181 | 4 | 3 | 恒流放电 | 00:49:00 | 14:53:25 | -0.152 | 2.083 | 0.1242 | 273.7 | 0 | 0 | 0.1242 | 273.7 | 0.0002819 | 621.49 | 0 | 0 | 0.0002819 | 621.49 | 2023-05-11 17:26:34 | -0.0003167 | -0.3959 | -872.748 | 0 | 关闭
2182 | 4 | 3 | 恒流放电 | 00:49:30 | 14:53:55 | -0.152 | 2.0812 | 0.1254 | 276.49 | 0 | 0 | 0.1254 | 276.49 | 0.0002845 | 627.31 | 0 | 0 | 0.0002845 | 627.31 | 2023-05-11 17:27:04 | -0.0003164 | -0.7038 | -1551.6064 | 0 | 关闭
2183 | 4 | 3 | 恒流放电 | 00:50:00 | 14:54:25 | -0.152 | 2.0812 | 0.1267 | 279.29 | 0 | 0 | 0.1267 | 279.29 | 0.0002872 | 633.12 | 0 | 0 | 0.0002872 | 633.12 | 2023-05-11 17:27:34 | -0.0003164 | 0 | 0 | 0 | 关闭
2184 | 4 | 3 | 恒流放电 | 00:50:30 | 14:54:55 | -0.152 | 2.0824 | 0.128 | 282.08 | 0 | 0 | 0.128 | 282.08 | 0.0002898 | 638.93 | 0 | 0 | 0.0002898 | 638.93 | 2023-05-11 17:28:04 | -0.0003165 | 1.0557 | 2327.3483 | 0 | 关闭
2185 | 4 | 3 | 恒流放电 | 00:51:00 | 14:55:25 | -0.1521 | 2.0843 | 0.1292 | 284.87 | 0 | 0 | 0.1292 | 284.87 | 0.0002925 | 644.75 | 0 | 0 | 0.0002925 | 644.75 | 2023-05-11 17:28:34 | -0.0003169 | 0.6668 | 1469.93 | 0 | 关闭
2186 | 4 | 3 | 恒流放电 | 00:51:30 | 14:55:55 | -0.152 | 2.086 | 0.1305 | 287.66 | 0 | 0 | 0.1305 | 287.66 | 0.0002951 | 650.58 | 0 | 0 | 0.0002951 | 650.58 | 2023-05-11 17:29:04 | -0.0003171 | 0.7452 | 1642.8485 | 0 | 关闭
2187 | 4 | 3 | 恒流放电 | 00:52:00 | 14:56:25 | -0.152 | 2.0876 | 0.1318 | 290.46 | 0 | 0 | 0.1318 | 290.46 | 0.0002977 | 656.4 | 0 | 0 | 0.0002977 | 656.4 | 2023-05-11 17:29:34 | -0.0003173 | 0.7917 | 1745.4806 | 0 | 关闭
2188 | 4 | 3 | 恒流放电 | 00:52:30 | 14:56:55 | -0.152 | 2.0891 | 0.133 | 293.25 | 0 | 0 | 0.133 | 293.25 | 0.0003004 | 662.24 | 0 | 0 | 0.0003004 | 662.24 | 2023-05-11 17:30:04 | -0.0003176 | 0.8445 | 1861.8623 | 0 | 关闭
2189 | 4 | 3 | 恒流放电 | 00:53:00 | 14:57:25 | -0.152 | 2.0903 | 0.1343 | 296.04 | 0 | 0 | 0.1343 | 296.04 | 0.000303 | 668.07 | 0 | 0 | 0.000303 | 668.07 | 2023-05-11 17:30:34 | -0.0003178 | 1.0557 | 2327.3279 | 0 | 关闭
2190 | 4 | 3 | 恒流放电 | 00:53:30 | 14:57:55 | -0.152 | 2.0915 | 0.1356 | 298.84 | 0 | 0 | 0.1356 | 298.84 | 0.0003057 | 673.91 | 0 | 0 | 0.0003057 | 673.91 | 2023-05-11 17:31:04 | -0.0003179 | 1.0557 | 2327.3279 | 0 | 关闭
2191 | 4 | 3 | 恒流放电 | 00:54:00 | 14:58:25 | -0.152 | 2.0925 | 0.1368 | 301.63 | 0 | 0 | 0.1368 | 301.63 | 0.0003083 | 679.75 | 0 | 0 | 0.0003083 | 679.75 | 2023-05-11 17:31:34 | -0.0003181 | 1.2668 | 2792.818 | 0 | 关闭
2192 | 4 | 3 | 恒流放电 | 00:54:30 | 14:58:55 | -0.152 | 2.0935 | 0.1381 | 304.42 | 0 | 0 | 0.1381 | 304.42 | 0.000311 | 685.6 | 0 | 0 | 0.000311 | 685.6 | 2023-05-11 17:32:04 | -0.0003182 | 1.2668 | 2792.769 | 0 | 关闭
2193 | 4 | 3 | 恒流放电 | 00:55:00 | 14:59:25 | -0.152 | 2.0943 | 0.1394 | 307.21 | 0 | 0 | 0.1394 | 307.21 | 0.0003136 | 691.45 | 0 | 0 | 0.0003136 | 691.45 | 2023-05-11 17:32:34 | -0.0003184 | 1.5835 | 3490.9612 | 0 | 关闭
2194 | 4 | 3 | 恒流放电 | 00:55:30 | 14:59:55 | -0.152 | 2.0951 | 0.1406 | 310.01 | 0 | 0 | 0.1406 | 310.01 | 0.0003163 | 697.3 | 0 | 0 | 0.0003163 | 697.3 | 2023-05-11 17:33:04 | -0.0003185 | 1.5835 | 3490.9918 | 0 | 关闭
2195 | 4 | 3 | 恒流放电 | 00:56:00 | 15:00:25 | -0.152 | 2.0958 | 0.1419 | 312.8 | 0 | 0 | 0.1419 | 312.8 | 0.0003189 | 703.15 | 0 | 0 | 0.0003189 | 703.15 | 2023-05-11 17:33:34 | -0.0003186 | 1.8098 | 3989.7749 | 0 | 关闭
2196 | 4 | 3 | 恒流放电 | 00:56:30 | 15:00:55 | -0.152 | 2.0964 | 0.1432 | 315.59 | 0 | 0 | 0.1432 | 315.59 | 0.0003216 | 709 | 0 | 0 | 0.0003216 | 709 | 2023-05-11 17:34:04 | -0.0003187 | 2.1114 | 4654.7782 | 0 | 关闭
2197 | 4 | 3 | 恒流放电 | 00:57:00 | 15:01:25 | -0.152 | 2.097 | 0.1444 | 318.38 | 0 | 0 | 0.1444 | 318.38 | 0.0003243 | 714.86 | 0 | 0 | 0.0003243 | 714.86 | 2023-05-11 17:34:34 | -0.0003188 | 2.1114 | 4654.7374 | 0 | 关闭
2198 | 4 | 3 | 恒流放电 | 00:57:30 | 15:01:55 | -0.152 | 2.0975 | 0.1457 | 321.18 | 0 | 0 | 0.1457 | 321.18 | 0.0003269 | 720.72 | 0 | 0 | 0.0003269 | 720.72 | 2023-05-11 17:35:04 | -0.0003189 | 2.5337 | 5585.8319 | 0 | 关闭
2199 | 4 | 3 | 恒流放电 | 00:58:00 | 15:02:25 | -0.152 | 2.098 | 0.147 | 323.97 | 0 | 0 | 0.147 | 323.97 | 0.0003296 | 726.58 | 0 | 0 | 0.0003296 | 726.58 | 2023-05-11 17:35:34 | -0.0003189 | 2.5337 | 5585.6849 | 0 | 关闭
2200 | 4 | 3 | 恒流放电 | 00:58:30 | 15:02:55 | -0.152 | 2.0984 | 0.1482 | 326.76 | 0 | 0 | 0.1482 | 326.76 | 0.0003322 | 732.44 | 0 | 0 | 0.0003322 | 732.44 | 2023-05-11 17:36:04 | -0.000319 | 3.1671 | 6982.1061 | 0 | 关闭
2201 | 4 | 3 | 恒流放电 | 00:59:00 | 15:03:25 | -0.152 | 2.0987 | 0.1495 | 329.56 | 0 | 0 | 0.1495 | 329.56 | 0.0003349 | 738.3 | 0 | 0 | 0.0003349 | 738.3 | 2023-05-11 17:36:34 | -0.000319 | 4.2229 | 9309.6381 | 0 | 关闭
2202 | 4 | 3 | 恒流放电 | 00:59:30 | 15:03:55 | -0.152 | 2.099 | 0.1508 | 332.35 | 0 | 0 | 0.1508 | 332.35 | 0.0003376 | 744.16 | 0 | 0 | 0.0003376 | 744.16 | 2023-05-11 17:37:04 | -0.0003191 | 4.2227 | 9309.2299 | 0 | 关闭
2203 | 4 | 3 | 恒流放电 | 01:00:00 | 15:04:25 | -0.152 | 2.0993 | 0.152 | 335.14 | 0 | 0 | 0.152 | 335.14 | 0.0003402 | 750.02 | 0 | 0 | 0.0003402 | 750.02 | 2023-05-11 17:37:34 | -0.0003192 | 4.2228 | 9309.4748 | 0 | 关闭
2204 | 4 | 3 | 恒流放电 | 01:00:30 | 15:04:55 | -0.152 | 2.0995 | 0.1533 | 337.93 | 0 | 0 | 0.1533 | 337.93 | 0.0003429 | 755.88 | 0 | 0 | 0.0003429 | 755.88 | 2023-05-11 17:38:04 | -0.0003192 | 6.3339 | 13963.7223 | 0 | 关闭
2205 | 4 | 3 | 恒流放电 | 01:01:00 | 15:05:25 | -0.152 | 2.0999 | 0.1546 | 340.73 | 0 | 0 | 0.1546 | 340.73 | 0.0003455 | 761.75 | 0 | 0 | 0.0003455 | 761.75 | 2023-05-11 17:38:34 | -0.0003192 | 3.1671 | 6982.0449 | 0 | 关闭
2206 | 4 | 3 | 恒流放电 | 01:01:30 | 15:05:55 | -0.152 | 2.1002 | 0.1558 | 343.52 | 0 | 0 | 0.1558 | 343.52 | 0.0003482 | 767.61 | 0 | 0 | 0.0003482 | 767.61 | 2023-05-11 17:39:04 | -0.0003193 | 4.2227 | 9309.2299 | 0 | 关闭
2207 | 4 | 3 | 恒流放电 | 01:02:00 | 15:06:25 | -0.152 | 2.1004 | 0.1571 | 346.31 | 0 | 0 | 0.1571 | 346.31 | 0.0003509 | 773.48 | 0 | 0 | 0.0003509 | 773.48 | 2023-05-11 17:39:34 | -0.0003193 | 6.3339 | 13963.5998 | 0 | 关闭
2208 | 4 | 3 | 恒流放电 | 01:02:30 | 15:06:55 | -0.152 | 2.1007 | 0.1584 | 349.11 | 0 | 0 | 0.1584 | 349.11 | 0.0003535 | 779.35 | 0 | 0 | 0.0003535 | 779.35 | 2023-05-11 17:40:04 | -0.0003193 | 4.2226 | 9309.1482 | 0 | 关闭
2209 | 4 | 3 | 恒流放电 | 01:03:00 | 15:07:25 | -0.152 | 2.1008 | 0.1596 | 351.9 | 0 | 0 | 0.1596 | 351.9 | 0.0003562 | 785.21 | 0 | 0 | 0.0003562 | 785.21 | 2023-05-11 17:40:34 | -0.0003193 | 12.6679 | 27927.4446 | 0 | 关闭
2210 | 4 | 3 | 恒流放电 | 01:03:30 | 15:07:55 | -0.152 | 2.1011 | 0.1609 | 354.69 | 0 | 0 | 0.1609 | 354.69 | 0.0003588 | 791.08 | 0 | 0 | 0.0003588 | 791.08 | 2023-05-11 17:41:04 | -0.0003194 | 4.2227 | 9309.2299 | 0 | 关闭
2211 | 4 | 3 | 恒流放电 | 01:04:00 | 15:08:25 | -0.152 | 2.1013 | 0.1622 | 357.48 | 0 | 0 | 0.1622 | 357.48 | 0.0003615 | 796.95 | 0 | 0 | 0.0003615 | 796.95 | 2023-05-11 17:41:34 | -0.0003194 | 6.3339 | 13963.5998 | 0 | 关闭
2212 | 4 | 3 | 恒流放电 | 01:04:30 | 15:08:55 | -0.152 | 2.1014 | 0.1634 | 360.28 | 0 | 0 | 0.1634 | 360.28 | 0.0003642 | 802.82 | 0 | 0 | 0.0003642 | 802.82 | 2023-05-11 17:42:04 | -0.0003195 | 12.6681 | 27927.9345 | 0 | 关闭
2213 | 4 | 3 | 恒流放电 | 01:05:00 | 15:09:25 | -0.152 | 2.1016 | 0.1647 | 363.07 | 0 | 0 | 0.1647 | 363.07 | 0.0003668 | 808.69 | 0 | 0 | 0.0003668 | 808.69 | 2023-05-11 17:42:34 | -0.0003195 | 6.334 | 13963.8448 | 0 | 关闭
2214 | 4 | 3 | 恒流放电 | 01:05:30 | 15:09:55 | -0.152 | 2.1017 | 0.166 | 365.86 | 0 | 0 | 0.166 | 365.86 | 0.0003695 | 814.55 | 0 | 0 | 0.0003695 | 814.55 | 2023-05-11 17:43:04 | -0.0003195 | 12.6681 | 27927.9345 | 0 | 关闭
2215 | 4 | 3 | 恒流放电 | 01:06:00 | 15:10:25 | -0.152 | 2.1018 | 0.1672 | 368.66 | 0 | 0 | 0.1672 | 368.66 | 0.0003721 | 820.42 | 0 | 0 | 0.0003721 | 820.42 | 2023-05-11 17:43:34 | -0.0003195 | 12.6682 | 27928.1795 | 0 | 关闭
2216 | 4 | 3 | 恒流放电 | 01:06:30 | 15:10:55 | -0.152 | 2.1019 | 0.1685 | 371.45 | 0 | 0 | 0.1685 | 371.45 | 0.0003748 | 826.29 | 0 | 0 | 0.0003748 | 826.29 | 2023-05-11 17:44:04 | -0.0003195 | 12.668 | 27927.6896 | 0 | 关闭
2217 | 4 | 3 | 恒流放电 | 01:07:00 | 15:11:25 | -0.152 | 2.1019 | 0.1698 | 374.24 | 0 | 0 | 0.1698 | 374.24 | 0.0003775 | 832.16 | 0 | 0 | 0.0003775 | 832.16 | 2023-05-11 17:44:34 | -0.0003196 | 0 | 0 | 0 | 关闭
2218 | 4 | 3 | 恒流放电 | 01:07:30 | 15:11:55 | -0.152 | 2.1019 | 0.171 | 377.03 | 0 | 0 | 0.171 | 377.03 | 0.0003801 | 838.03 | 0 | 0 | 0.0003801 | 838.03 | 2023-05-11 17:45:04 | -0.0003195 | 0 | 0 | 0 | 关闭
2219 | 4 | 3 | 恒流放电 | 01:08:00 | 15:12:25 | -0.152 | 2.1019 | 0.1723 | 379.83 | 0 | 0 | 0.1723 | 379.83 | 0.0003828 | 843.9 | 0 | 0 | 0.0003828 | 843.9 | 2023-05-11 17:45:34 | -0.0003195 | 0 | 0 | 0 | 关闭
2220 | 4 | 3 | 恒流放电 | 01:08:30 | 15:12:55 | -0.152 | 2.1019 | 0.1736 | 382.62 | 0 | 0 | 0.1736 | 382.62 | 0.0003855 | 849.78 | 0 | 0 | 0.0003855 | 849.78 | 2023-05-11 17:46:04 | -0.0003195 | 0 | 0 | 0 | 关闭
2221 | 4 | 3 | 恒流放电 | 01:09:00 | 15:13:25 | -0.152 | 2.1018 | 0.1748 | 385.41 | 0 | 0 | 0.1748 | 385.41 | 0.0003881 | 855.65 | 0 | 0 | 0.0003881 | 855.65 | 2023-05-11 17:46:34 | -0.0003195 | -12.6681 | -27927.9345 | 0 | 关闭
2222 | 4 | 3 | 恒流放电 | 01:09:30 | 15:13:55 | -0.152 | 2.1018 | 0.1761 | 388.2 | 0 | 0 | 0.1761 | 388.2 | 0.0003908 | 861.51 | 0 | 0 | 0.0003908 | 861.51 | 2023-05-11 17:47:04 | -0.0003195 | 0 | 0 | 0 | 关闭
2223 | 4 | 3 | 恒流放电 | 01:10:00 | 15:14:25 | -0.152 | 2.1018 | 0.1774 | 391 | 0 | 0 | 0.1774 | 391 | 0.0003934 | 867.38 | 0 | 0 | 0.0003934 | 867.38 | 2023-05-11 17:47:34 | -0.0003195 | 0 | 0 | 0 | 关闭
2224 | 4 | 3 | 恒流放电 | 01:10:30 | 15:14:55 | -0.152 | 2.1017 | 0.1786 | 393.79 | 0 | 0 | 0.1786 | 393.79 | 0.0003961 | 873.25 | 0 | 0 | 0.0003961 | 873.25 | 2023-05-11 17:48:04 | -0.0003195 | -12.668 | -27927.6896 | 0 | 关闭
2225 | 4 | 3 | 恒流放电 | 01:11:00 | 15:15:25 | -0.152 | 2.1017 | 0.1799 | 396.58 | 0 | 0 | 0.1799 | 396.58 | 0.0003988 | 879.12 | 0 | 0 | 0.0003988 | 879.12 | 2023-05-11 17:48:34 | -0.0003195 | 0 | 0 | 0 | 关闭
2226 | 4 | 3 | 恒流放电 | 01:11:30 | 15:15:55 | -0.152 | 2.1017 | 0.1812 | 399.38 | 0 | 0 | 0.1812 | 399.38 | 0.0004014 | 884.99 | 0 | 0 | 0.0004014 | 884.99 | 2023-05-11 17:49:04 | -0.0003195 | 0 | 0 | 0 | 关闭
2227 | 4 | 3 | 恒流放电 | 01:12:00 | 15:16:25 | -0.152 | 2.1016 | 0.1824 | 402.17 | 0 | 0 | 0.1824 | 402.17 | 0.0004041 | 890.86 | 0 | 0 | 0.0004041 | 890.86 | 2023-05-11 17:49:34 | -0.0003195 | -12.668 | -27927.6896 | 0 | 关闭
2228 | 4 | 3 | 恒流放电 | 01:12:30 | 15:16:55 | -0.152 | 2.1016 | 0.1837 | 404.96 | 0 | 0 | 0.1837 | 404.96 | 0.0004068 | 896.73 | 0 | 0 | 0.0004068 | 896.73 | 2023-05-11 17:50:04 | -0.0003195 | 0 | 0 | 0 | 关闭
2229 | 4 | 3 | 恒流放电 | 01:13:00 | 15:17:25 | -0.152 | 2.1015 | 0.185 | 407.75 | 0 | 0 | 0.185 | 407.75 | 0.0004094 | 902.6 | 0 | 0 | 0.0004094 | 902.6 | 2023-05-11 17:50:34 | -0.0003194 | -12.668 | -27927.6896 | 0 | 关闭
2230 | 4 | 3 | 恒流放电 | 01:13:30 | 15:17:55 | -0.152 | 2.1015 | 0.1862 | 410.55 | 0 | 0 | 0.1862 | 410.55 | 0.0004121 | 908.47 | 0 | 0 | 0.0004121 | 908.47 | 2023-05-11 17:51:04 | -0.0003195 | 0 | 0 | 0 | 关闭
2231 | 4 | 3 | 恒流放电 | 01:14:00 | 15:18:25 | -0.152 | 2.1015 | 0.1875 | 413.34 | 0 | 0 | 0.1875 | 413.34 | 0.0004147 | 914.34 | 0 | 0 | 0.0004147 | 914.34 | 2023-05-11 17:51:34 | -0.0003195 | 0 | 0 | 0 | 关闭
2232 | 4 | 3 | 恒流放电 | 01:14:30 | 15:18:55 | -0.152 | 2.1014 | 0.1888 | 416.13 | 0 | 0 | 0.1888 | 416.13 | 0.0004174 | 920.21 | 0 | 0 | 0.0004174 | 920.21 | 2023-05-11 17:52:04 | -0.0003194 | -12.668 | -27927.6896 | 0 | 关闭
2233 | 4 | 3 | 恒流放电 | 01:15:00 | 15:19:25 | -0.152 | 2.1013 | 0.19 | 418.93 | 0 | 0 | 0.19 | 418.93 | 0.0004201 | 926.08 | 0 | 0 | 0.0004201 | 926.08 | 2023-05-11 17:52:34 | -0.0003194 | -12.6684 | -27928.6694 | 0 | 关闭
2234 | 4 | 3 | 恒流放电 | 01:15:30 | 15:19:55 | -0.152 | 2.1012 | 0.1913 | 421.72 | 0 | 0 | 0.1913 | 421.72 | 0.0004227 | 931.95 | 0 | 0 | 0.0004227 | 931.95 | 2023-05-11 17:53:04 | -0.0003194 | -12.6678 | -27927.1997 | 0 | 关闭
2235 | 4 | 3 | 恒流放电 | 01:16:00 | 15:20:25 | -0.152 | 2.1011 | 0.1926 | 424.51 | 0 | 0 | 0.1926 | 424.51 | 0.0004254 | 937.81 | 0 | 0 | 0.0004254 | 937.81 | 2023-05-11 17:53:34 | -0.0003194 | -12.6682 | -27928.1795 | 0 | 关闭
2236 | 4 | 3 | 恒流放电 | 01:16:30 | 15:20:55 | -0.152 | 2.1009 | 0.1938 | 427.3 | 0 | 0 | 0.1938 | 427.3 | 0.0004281 | 943.68 | 0 | 0 | 0.0004281 | 943.68 | 2023-05-11 17:54:04 | -0.0003193 | -6.334 | -13963.8448 | 0 | 关闭
2237 | 4 | 3 | 恒流放电 | 01:17:00 | 15:21:25 | -0.152 | 2.1007 | 0.1951 | 430.1 | 0 | 0 | 0.1951 | 430.1 | 0.0004307 | 949.55 | 0 | 0 | 0.0004307 | 949.55 | 2023-05-11 17:54:34 | -0.0003193 | -6.334 | -13963.8448 | 0 | 关闭
2238 | 4 | 3 | 恒流放电 | 01:17:30 | 15:21:55 | -0.152 | 2.1005 | 0.1964 | 432.89 | 0 | 0 | 0.1964 | 432.89 | 0.0004334 | 955.42 | 0 | 0 | 0.0004334 | 955.42 | 2023-05-11 17:55:04 | -0.0003193 | -6.334 | -13963.8448 | 0 | 关闭
2239 | 4 | 3 | 恒流放电 | 01:18:00 | 15:22:25 | -0.152 | 2.1003 | 0.1976 | 435.68 | 0 | 0 | 0.1976 | 435.68 | 0.000436 | 961.28 | 0 | 0 | 0.000436 | 961.28 | 2023-05-11 17:55:34 | -0.0003193 | -6.334 | -13963.8448 | 0 | 关闭
2240 | 4 | 3 | 恒流放电 | 01:18:30 | 15:22:55 | -0.152 | 2.1001 | 0.1989 | 438.47 | 0 | 0 | 0.1989 | 438.47 | 0.0004387 | 967.15 | 0 | 0 | 0.0004387 | 967.15 | 2023-05-11 17:56:04 | -0.0003192 | -6.334 | -13963.8448 | 0 | 关闭
2241 | 4 | 3 | 恒流放电 | 01:19:00 | 15:23:25 | -0.152 | 2.0999 | 0.2002 | 441.27 | 0 | 0 | 0.2002 | 441.27 | 0.0004414 | 973.01 | 0 | 0 | 0.0004414 | 973.01 | 2023-05-11 17:56:34 | -0.0003192 | -6.3338 | -13963.3549 | 0 | 关闭
2242 | 4 | 3 | 恒流放电 | 01:19:30 | 15:23:55 | -0.152 | 2.0997 | 0.2014 | 444.06 | 0 | 0 | 0.2014 | 444.06 | 0.000444 | 978.88 | 0 | 0 | 0.000444 | 978.88 | 2023-05-11 17:57:04 | -0.0003192 | -6.334 | -13963.8448 | 0 | 关闭
2243 | 4 | 3 | 恒流放电 | 01:20:00 | 15:24:25 | -0.152 | 2.0995 | 0.2027 | 446.85 | 0 | 0 | 0.2027 | 446.85 | 0.0004467 | 984.74 | 0 | 0 | 0.0004467 | 984.74 | 2023-05-11 17:57:34 | -0.0003191 | -6.334 | -13963.8448 | 0 | 关闭
2244 | 4 | 3 | 恒流放电 | 01:20:30 | 15:24:55 | -0.152 | 2.0993 | 0.204 | 449.65 | 0 | 0 | 0.204 | 449.65 | 0.0004493 | 990.6 | 0 | 0 | 0.0004493 | 990.6 | 2023-05-11 17:58:04 | -0.0003192 | -6.334 | -13963.8448 | 0 | 关闭
2245 | 4 | 3 | 恒流放电 | 01:21:00 | 15:25:25 | -0.152 | 2.0992 | 0.2052 | 452.44 | 0 | 0 | 0.2052 | 452.44 | 0.000452 | 996.47 | 0 | 0 | 0.000452 | 996.47 | 2023-05-11 17:58:34 | -0.0003191 | -12.668 | -27927.6896 | 0 | 关闭
2246 | 4 | 3 | 恒流放电 | 01:21:30 | 15:25:55 | -0.152 | 2.099 | 0.2065 | 455.23 | 0 | 0 | 0.2065 | 455.23 | 0.0004547 | 1002.33 | 0 | 0 | 0.0004547 | 1002.33 | 2023-05-11 17:59:04 | -0.0003191 | -6.334 | -13963.8448 | 0 | 关闭
2247 | 4 | 3 | 恒流放电 | 01:22:00 | 15:26:25 | -0.152 | 2.0989 | 0.2078 | 458.02 | 0 | 0 | 0.2078 | 458.02 | 0.0004573 | 1008.19 | 0 | 0 | 0.0004573 | 1008.19 | 2023-05-11 17:59:34 | -0.0003191 | -12.668 | -27927.6896 | 0 | 关闭
2248 | 4 | 3 | 恒流放电 | 01:22:30 | 15:26:55 | -0.152 | 2.0986 | 0.209 | 460.82 | 0 | 0 | 0.209 | 460.82 | 0.00046 | 1014.05 | 0 | 0 | 0.00046 | 1014.05 | 2023-05-11 18:00:04 | -0.000319 | -4.2227 | -9309.3932 | 0 | 关闭
2249 | 4 | 3 | 恒流放电 | 01:23:00 | 15:27:25 | -0.152 | 2.0984 | 0.2103 | 463.61 | 0 | 0 | 0.2103 | 463.61 | 0.0004626 | 1019.91 | 0 | 0 | 0.0004626 | 1019.91 | 2023-05-11 18:00:34 | -0.000319 | -6.3341 | -13964.0898 | 0 | 关闭
2250 | 4 | 3 | 恒流放电 | 01:23:30 | 15:27:55 | -0.152 | 2.0982 | 0.2116 | 466.4 | 0 | 0 | 0.2116 | 466.4 | 0.0004653 | 1025.77 | 0 | 0 | 0.0004653 | 1025.77 | 2023-05-11 18:01:04 | -0.000319 | -6.334 | -13963.8448 | 0 | 关闭
2251 | 4 | 3 | 恒流放电 | 01:24:00 | 15:28:25 | -0.152 | 2.098 | 0.2128 | 469.2 | 0 | 0 | 0.2128 | 469.2 | 0.0004679 | 1031.63 | 0 | 0 | 0.0004679 | 1031.63 | 2023-05-11 18:01:34 | -0.0003189 | -6.334 | -13963.8448 | 0 | 关闭
2252 | 4 | 3 | 恒流放电 | 01:24:30 | 15:28:55 | -0.152 | 2.0976 | 0.2141 | 471.99 | 0 | 0 | 0.2141 | 471.99 | 0.0004706 | 1037.49 | 0 | 0 | 0.0004706 | 1037.49 | 2023-05-11 18:02:04 | -0.0003189 | -3.1671 | -6982.1674 | 0 | 关闭
2253 | 4 | 3 | 恒流放电 | 01:25:00 | 15:29:25 | -0.152 | 2.0974 | 0.2154 | 474.78 | 0 | 0 | 0.2154 | 474.78 | 0.0004733 | 1043.35 | 0 | 0 | 0.0004733 | 1043.35 | 2023-05-11 18:02:34 | -0.0003188 | -6.334 | -13963.8448 | 0 | 关闭
2254 | 4 | 3 | 恒流放电 | 01:25:30 | 15:29:55 | -0.152 | 2.0971 | 0.2166 | 477.57 | 0 | 0 | 0.2166 | 477.57 | 0.0004759 | 1049.21 | 0 | 0 | 0.0004759 | 1049.21 | 2023-05-11 18:03:04 | -0.0003188 | -4.2227 | -9309.3932 | 0 | 关闭
2255 | 4 | 3 | 恒流放电 | 01:26:00 | 15:30:25 | -0.152 | 2.0967 | 0.2179 | 480.37 | 0 | 0 | 0.2179 | 480.37 | 0.0004786 | 1055.06 | 0 | 0 | 0.0004786 | 1055.06 | 2023-05-11 18:03:34 | -0.0003188 | -3.1671 | -6982.0449 | 0 | 关闭
2256 | 4 | 3 | 恒流放电 | 01:26:30 | 15:30:55 | -0.152 | 2.0963 | 0.2192 | 483.16 | 0 | 0 | 0.2192 | 483.16 | 0.0004812 | 1060.92 | 0 | 0 | 0.0004812 | 1060.92 | 2023-05-11 18:04:04 | -0.0003187 | -3.1671 | -6982.0449 | 0 | 关闭
2257 | 4 | 3 | 恒流放电 | 01:27:00 | 15:31:25 | -0.152 | 2.096 | 0.2204 | 485.95 | 0 | 0 | 0.2204 | 485.95 | 0.0004839 | 1066.77 | 0 | 0 | 0.0004839 | 1066.77 | 2023-05-11 18:04:34 | -0.0003186 | -4.2226 | -9309.0666 | 0 | 关闭
2258 | 4 | 3 | 恒流放电 | 01:27:30 | 15:31:55 | -0.152 | 2.0956 | 0.2217 | 488.74 | 0 | 0 | 0.2217 | 488.74 | 0.0004865 | 1072.63 | 0 | 0 | 0.0004865 | 1072.63 | 2023-05-11 18:05:04 | -0.0003186 | -3.167 | -6981.9224 | 0 | 关闭
2259 | 4 | 3 | 恒流放电 | 01:28:00 | 15:32:25 | -0.152 | 2.0953 | 0.223 | 491.54 | 0 | 0 | 0.223 | 491.54 | 0.0004892 | 1078.48 | 0 | 0 | 0.0004892 | 1078.48 | 2023-05-11 18:05:34 | -0.0003185 | -4.2226 | -9309.0666 | 0 | 关闭
2260 | 4 | 3 | 恒流放电 | 01:28:30 | 15:32:55 | -0.152 | 2.0949 | 0.2242 | 494.33 | 0 | 0 | 0.2242 | 494.33 | 0.0004919 | 1084.33 | 0 | 0 | 0.0004919 | 1084.33 | 2023-05-11 18:06:04 | -0.0003185 | -3.167 | -6981.9224 | 0 | 关闭
2261 | 4 | 3 | 恒流放电 | 01:29:00 | 15:33:25 | -0.152 | 2.0946 | 0.2255 | 497.12 | 0 | 0 | 0.2255 | 497.12 | 0.0004945 | 1090.18 | 0 | 0 | 0.0004945 | 1090.18 | 2023-05-11 18:06:34 | -0.0003184 | -4.2224 | -9308.74 | 0 | 关闭
2262 | 4 | 3 | 恒流放电 | 01:29:30 | 15:33:55 | -0.152 | 2.0943 | 0.2268 | 499.92 | 0 | 0 | 0.2268 | 499.92 | 0.0004972 | 1096.03 | 0 | 0 | 0.0004972 | 1096.03 | 2023-05-11 18:07:04 | -0.0003184 | -4.2227 | -9309.3932 | 0 | 关闭
2263 | 4 | 3 | 恒流放电 | 01:30:00 | 15:34:25 | -0.152 | 2.0938 | 0.228 | 502.71 | 0 | 0 | 0.228 | 502.71 | 0.0004998 | 1101.88 | 0 | 0 | 0.0004998 | 1101.88 | 2023-05-11 18:07:34 | -0.0003183 | -2.5336 | -5585.5379 | 0 | 关闭
2264 | 4 | 3 | 恒流放电 | 01:30:30 | 15:34:55 | -0.152 | 2.0935 | 0.2293 | 505.5 | 0 | 0 | 0.2293 | 505.5 | 0.0005025 | 1107.72 | 0 | 0 | 0.0005025 | 1107.72 | 2023-05-11 18:08:04 | -0.0003183 | -4.2227 | -9309.2299 | 0 | 关闭
2265 | 4 | 3 | 恒流放电 | 01:31:00 | 15:35:25 | -0.152 | 2.0931 | 0.2306 | 508.29 | 0 | 0 | 0.2306 | 508.29 | 0.0005051 | 1113.57 | 0 | 0 | 0.0005051 | 1113.57 | 2023-05-11 18:08:34 | -0.0003182 | -3.1669 | -6981.7999 | 0 | 关闭
2266 | 4 | 3 | 恒流放电 | 01:31:30 | 15:35:55 | -0.152 | 2.0928 | 0.2318 | 511.09 | 0 | 0 | 0.2318 | 511.09 | 0.0005078 | 1119.41 | 0 | 0 | 0.0005078 | 1119.41 | 2023-05-11 18:09:04 | -0.0003181 | -4.2227 | -9309.2299 | 0 | 关闭
2267 | 4 | 3 | 恒流放电 | 01:32:00 | 15:36:25 | -0.152 | 2.0924 | 0.2331 | 513.88 | 0 | 0 | 0.2331 | 513.88 | 0.0005104 | 1125.26 | 0 | 0 | 0.0005104 | 1125.26 | 2023-05-11 18:09:34 | -0.0003181 | -3.1671 | -6982.0449 | 0 | 关闭
2268 | 4 | 3 | 恒流放电 | 01:32:30 | 15:36:55 | -0.152 | 2.092 | 0.2344 | 516.67 | 0 | 0 | 0.2344 | 516.67 | 0.0005131 | 1131.1 | 0 | 0 | 0.0005131 | 1131.1 | 2023-05-11 18:10:04 | -0.000318 | -3.1671 | -6982.0449 | 0 | 关闭
2269 | 4 | 3 | 恒流放电 | 01:33:00 | 15:37:25 | -0.152 | 2.0916 | 0.2356 | 519.47 | 0 | 0 | 0.2356 | 519.47 | 0.0005157 | 1136.94 | 0 | 0 | 0.0005157 | 1136.94 | 2023-05-11 18:10:34 | -0.000318 | -3.1671 | -6982.0449 | 0 | 关闭
2270 | 4 | 3 | 恒流放电 | 01:33:30 | 15:37:55 | -0.152 | 2.0911 | 0.2369 | 522.26 | 0 | 0 | 0.2369 | 522.26 | 0.0005184 | 1142.78 | 0 | 0 | 0.0005184 | 1142.78 | 2023-05-11 18:11:04 | -0.0003179 | -2.5336 | -5585.5379 | 0 | 关闭
2271 | 4 | 3 | 恒流放电 | 01:34:00 | 15:38:25 | -0.152 | 2.0905 | 0.2382 | 525.05 | 0 | 0 | 0.2382 | 525.05 | 0.000521 | 1148.62 | 0 | 0 | 0.000521 | 1148.62 | 2023-05-11 18:11:34 | -0.0003178 | -2.1114 | -4654.6966 | 0 | 关闭
2272 | 4 | 3 | 恒流放电 | 01:34:30 | 15:38:55 | -0.152 | 2.0899 | 0.2394 | 527.84 | 0 | 0 | 0.2394 | 527.84 | 0.0005237 | 1154.46 | 0 | 0 | 0.0005237 | 1154.46 | 2023-05-11 18:12:04 | -0.0003177 | -2.1114 | -4654.6966 | 0 | 关闭
2273 | 4 | 3 | 恒流放电 | 01:35:00 | 15:39:25 | -0.152 | 2.0893 | 0.2407 | 530.64 | 0 | 0 | 0.2407 | 530.64 | 0.0005263 | 1160.3 | 0 | 0 | 0.0005263 | 1160.3 | 2023-05-11 18:12:34 | -0.0003176 | -2.1114 | -4654.6966 | 0 | 关闭
2274 | 4 | 3 | 恒流放电 | 01:35:30 | 15:39:55 | -0.152 | 2.0887 | 0.242 | 533.43 | 0 | 0 | 0.242 | 533.43 | 0.000529 | 1166.13 | 0 | 0 | 0.000529 | 1166.13 | 2023-05-11 18:13:04 | -0.0003175 | -2.1113 | -4654.6149 | 0 | 关闭
2275 | 4 | 3 | 恒流放电 | 01:36:00 | 15:40:25 | -0.152 | 2.0881 | 0.2432 | 536.22 | 0 | 0 | 0.2432 | 536.22 | 0.0005316 | 1171.96 | 0 | 0 | 0.0005316 | 1171.96 | 2023-05-11 18:13:34 | -0.0003174 | -2.1113 | -4654.6149 | 0 | 关闭
2276 | 4 | 3 | 恒流放电 | 01:36:30 | 15:40:55 | -0.152 | 2.0874 | 0.2445 | 539.01 | 0 | 0 | 0.2445 | 539.01 | 0.0005342 | 1177.79 | 0 | 0 | 0.0005342 | 1177.79 | 2023-05-11 18:14:04 | -0.0003173 | -1.8097 | -3989.6699 | 0 | 关闭
2277 | 4 | 3 | 恒流放电 | 01:37:00 | 15:41:25 | -0.152 | 2.0868 | 0.2458 | 541.81 | 0 | 0 | 0.2458 | 541.81 | 0.0005369 | 1183.62 | 0 | 0 | 0.0005369 | 1183.62 | 2023-05-11 18:14:34 | -0.0003172 | -2.1113 | -4654.6149 | 0 | 关闭
2278 | 4 | 3 | 恒流放电 | 01:37:30 | 15:41:55 | -0.152 | 2.0862 | 0.247 | 544.6 | 0 | 0 | 0.247 | 544.6 | 0.0005395 | 1189.45 | 0 | 0 | 0.0005395 | 1189.45 | 2023-05-11 18:15:04 | -0.0003171 | -2.1113 | -4654.6149 | 0 | 关闭
2279 | 4 | 3 | 恒流放电 | 01:38:00 | 15:42:25 | -0.152 | 2.0855 | 0.2483 | 547.39 | 0 | 0 | 0.2483 | 547.39 | 0.0005422 | 1195.28 | 0 | 0 | 0.0005422 | 1195.28 | 2023-05-11 18:15:34 | -0.0003171 | -1.8097 | -3989.6699 | 0 | 关闭
2280 | 4 | 3 | 恒流放电 | 01:38:30 | 15:42:55 | -0.152 | 2.0848 | 0.2496 | 550.19 | 0 | 0 | 0.2496 | 550.19 | 0.0005448 | 1201.1 | 0 | 0 | 0.0005448 | 1201.1 | 2023-05-11 18:16:04 | -0.0003169 | -1.8097 | -3989.6699 | 0 | 关闭
2281 | 4 | 3 | 恒流放电 | 01:39:00 | 15:43:25 | -0.152 | 2.0842 | 0.2508 | 552.98 | 0 | 0 | 0.2508 | 552.98 | 0.0005475 | 1206.92 | 0 | 0 | 0.0005475 | 1206.92 | 2023-05-11 18:16:34 | -0.0003168 | -2.1114 | -4654.7782 | 0 | 关闭
2282 | 4 | 3 | 恒流放电 | 01:39:30 | 15:43:55 | -0.152 | 2.0835 | 0.2521 | 555.77 | 0 | 0 | 0.2521 | 555.77 | 0.0005501 | 1212.74 | 0 | 0 | 0.0005501 | 1212.74 | 2023-05-11 18:17:04 | -0.0003167 | -1.8098 | -3989.8099 | 0 | 关闭
2283 | 4 | 3 | 恒流放电 | 01:40:00 | 15:44:25 | -0.152 | 2.0828 | 0.2534 | 558.56 | 0 | 0 | 0.2534 | 558.56 | 0.0005527 | 1218.56 | 0 | 0 | 0.0005527 | 1218.56 | 2023-05-11 18:17:34 | -0.0003166 | -1.8097 | -3989.7399 | 0 | 关闭
2284 | 4 | 3 | 恒流放电 | 01:40:30 | 15:44:55 | -0.152 | 2.0821 | 0.2546 | 561.36 | 0 | 0 | 0.2546 | 561.36 | 0.0005554 | 1224.37 | 0 | 0 | 0.0005554 | 1224.37 | 2023-05-11 18:18:04 | -0.0003165 | -1.8097 | -3989.7399 | 0 | 关闭
2285 | 4 | 3 | 恒流放电 | 01:41:00 | 15:45:25 | -0.152 | 2.0813 | 0.2559 | 564.15 | 0 | 0 | 0.2559 | 564.15 | 0.000558 | 1230.19 | 0 | 0 | 0.000558 | 1230.19 | 2023-05-11 18:18:34 | -0.0003164 | -1.5836 | -3491.0837 | 0 | 关闭
2286 | 4 | 3 | 恒流放电 | 01:41:30 | 15:45:55 | -0.152 | 2.0807 | 0.2572 | 566.94 | 0 | 0 | 0.2572 | 566.94 | 0.0005606 | 1236 | 0 | 0 | 0.0005606 | 1236 | 2023-05-11 18:19:04 | -0.0003163 | -2.1113 | -4654.6149 | 0 | 关闭
2287 | 4 | 3 | 恒流放电 | 01:42:00 | 15:46:25 | -0.152 | 2.0799 | 0.2584 | 569.74 | 0 | 0 | 0.2584 | 569.74 | 0.0005633 | 1241.81 | 0 | 0 | 0.0005633 | 1241.81 | 2023-05-11 18:19:34 | -0.0003162 | -1.5836 | -3491.0837 | 0 | 关闭
2288 | 4 | 3 | 恒流放电 | 01:42:30 | 15:46:55 | -0.152 | 2.0789 | 0.2597 | 572.53 | 0 | 0 | 0.2597 | 572.53 | 0.0005659 | 1247.62 | 0 | 0 | 0.0005659 | 1247.62 | 2023-05-11 18:20:04 | -0.0003161 | -1.2668 | -2792.8669 | 0 | 关闭
2289 | 4 | 3 | 恒流放电 | 01:43:00 | 15:47:25 | -0.152 | 2.078 | 0.261 | 575.32 | 0 | 0 | 0.261 | 575.32 | 0.0005686 | 1253.42 | 0 | 0 | 0.0005686 | 1253.42 | 2023-05-11 18:20:34 | -0.0003159 | -1.4076 | -3103.1311 | 0 | 关闭
2290 | 4 | 3 | 恒流放电 | 01:43:30 | 15:47:55 | -0.152 | 2.077 | 0.2622 | 578.11 | 0 | 0 | 0.2622 | 578.11 | 0.0005712 | 1259.23 | 0 | 0 | 0.0005712 | 1259.23 | 2023-05-11 18:21:04 | -0.0003157 | -1.2668 | -2792.8669 | 0 | 关闭
2291 | 4 | 3 | 恒流放电 | 01:44:00 | 15:48:25 | -0.152 | 2.076 | 0.2635 | 580.91 | 0 | 0 | 0.2635 | 580.91 | 0.0005738 | 1265.02 | 0 | 0 | 0.0005738 | 1265.02 | 2023-05-11 18:21:34 | -0.0003156 | -1.2668 | -2792.818 | 0 | 关闭
2292 | 4 | 3 | 恒流放电 | 01:44:30 | 15:48:55 | -0.152 | 2.0748 | 0.2648 | 583.7 | 0 | 0 | 0.2648 | 583.7 | 0.0005764 | 1270.82 | 0 | 0 | 0.0005764 | 1270.82 | 2023-05-11 18:22:04 | -0.0003154 | -1.0557 | -2327.3483 | 0 | 关闭
2293 | 4 | 3 | 恒流放电 | 01:45:00 | 15:49:25 | -0.152 | 2.0737 | 0.266 | 586.49 | 0 | 0 | 0.266 | 586.49 | 0.0005791 | 1276.61 | 0 | 0 | 0.0005791 | 1276.61 | 2023-05-11 18:22:34 | -0.0003152 | -1.1517 | -2538.9699 | 0 | 关闭
2294 | 4 | 3 | 恒流放电 | 01:45:30 | 15:49:55 | -0.152 | 2.0723 | 0.2673 | 589.29 | 0 | 0 | 0.2673 | 589.29 | 0.0005817 | 1282.4 | 0 | 0 | 0.0005817 | 1282.4 | 2023-05-11 18:23:04 | -0.0003151 | -0.9049 | -1994.87 | 0 | 关闭
2295 | 4 | 3 | 恒流放电 | 01:46:00 | 15:50:25 | -0.152 | 2.071 | 0.2686 | 592.08 | 0 | 0 | 0.2686 | 592.08 | 0.0005843 | 1288.19 | 0 | 0 | 0.0005843 | 1288.19 | 2023-05-11 18:23:34 | -0.0003149 | -0.9745 | -2148.3592 | 0 | 关闭
2296 | 4 | 3 | 恒流放电 | 01:46:30 | 15:50:55 | -0.152 | 2.0697 | 0.2698 | 594.87 | 0 | 0 | 0.2698 | 594.87 | 0.0005869 | 1293.97 | 0 | 0 | 0.0005869 | 1293.97 | 2023-05-11 18:24:04 | -0.0003146 | -0.9745 | -2148.2838 | 0 | 关闭
2297 | 4 | 3 | 恒流放电 | 01:47:00 | 15:51:25 | -0.152 | 2.0682 | 0.2711 | 597.66 | 0 | 0 | 0.2711 | 597.66 | 0.0005896 | 1299.75 | 0 | 0 | 0.0005896 | 1299.75 | 2023-05-11 18:24:34 | -0.0003144 | -0.8445 | -1861.8786 | 0 | 关闭
2298 | 4 | 3 | 恒流放电 | 01:47:30 | 15:51:55 | -0.152 | 2.0667 | 0.2724 | 600.46 | 0 | 0 | 0.2724 | 600.46 | 0.0005922 | 1305.52 | 0 | 0 | 0.0005922 | 1305.52 | 2023-05-11 18:25:04 | -0.0003142 | -0.8445 | -1861.846 | 0 | 关闭
2299 | 4 | 3 | 恒流放电 | 01:48:00 | 15:52:25 | -0.152 | 2.0651 | 0.2736 | 603.25 | 0 | 0 | 0.2736 | 603.25 | 0.0005948 | 1311.29 | 0 | 0 | 0.0005948 | 1311.29 | 2023-05-11 18:25:34 | -0.0003139 | -0.7918 | -1745.5418 | 0 | 关闭
2300 | 4 | 3 | 恒流放电 | 01:48:30 | 15:52:55 | -0.152 | 2.0636 | 0.2749 | 606.04 | 0 | 0 | 0.2749 | 606.04 | 0.0005974 | 1317.06 | 0 | 0 | 0.0005974 | 1317.06 | 2023-05-11 18:26:04 | -0.0003137 | -0.8445 | -1861.8786 | 0 | 关闭
2301 | 4 | 3 | 恒流放电 | 01:49:00 | 15:53:25 | -0.152 | 2.0619 | 0.2762 | 608.83 | 0 | 0 | 0.2762 | 608.83 | 0.0006 | 1322.82 | 0 | 0 | 0.0006 | 1322.82 | 2023-05-11 18:26:34 | -0.0003134 | -0.7452 | -1642.7765 | 0 | 关闭
2302 | 4 | 3 | 恒流放电 | 01:49:30 | 15:53:55 | -0.152 | 2.06 | 0.2774 | 611.63 | 0 | 0 | 0.2774 | 611.63 | 0.0006026 | 1328.58 | 0 | 0 | 0.0006026 | 1328.58 | 2023-05-11 18:27:04 | -0.0003132 | -0.6667 | -1469.9042 | 0 | 关闭
2303 | 4 | 3 | 恒流放电 | 01:50:00 | 15:54:25 | -0.152 | 2.058 | 0.2787 | 614.42 | 0 | 0 | 0.2787 | 614.42 | 0.0006053 | 1334.33 | 0 | 0 | 0.0006053 | 1334.33 | 2023-05-11 18:27:34 | -0.0003129 | -0.6334 | -1396.3845 | 0 | 关闭
2304 | 4 | 3 | 恒流放电 | 01:50:30 | 15:54:55 | -0.152 | 2.0559 | 0.28 | 617.21 | 0 | 0 | 0.28 | 617.21 | 0.0006079 | 1340.07 | 0 | 0 | 0.0006079 | 1340.07 | 2023-05-11 18:28:04 | -0.0003125 | -0.6033 | -1329.9833 | 0 | 关闭
2305 | 4 | 3 | 恒流放电 | 01:51:00 | 15:55:25 | -0.152 | 2.0535 | 0.2812 | 620.01 | 0 | 0 | 0.2812 | 620.01 | 0.0006105 | 1345.81 | 0 | 0 | 0.0006105 | 1345.81 | 2023-05-11 18:28:34 | -0.0003122 | -0.5278 | -1163.6537 | 0 | 关闭
2306 | 4 | 3 | 恒流放电 | 01:51:30 | 15:55:55 | -0.152 | 2.0507 | 0.2825 | 622.8 | 0 | 0 | 0.2825 | 622.8 | 0.0006131 | 1351.54 | 0 | 0 | 0.0006131 | 1351.54 | 2023-05-11 18:29:04 | -0.0003118 | -0.4524 | -997.4525 | 0 | 关闭
2307 | 4 | 3 | 恒流放电 | 01:52:00 | 15:56:25 | -0.152 | 2.0474 | 0.2838 | 625.59 | 0 | 0 | 0.2838 | 625.59 | 0.0006157 | 1357.26 | 0 | 0 | 0.0006157 | 1357.26 | 2023-05-11 18:29:34 | -0.0003112 | -0.3839 | -846.3233 | 0 | 关闭
2308 | 4 | 3 | 恒流放电 | 01:52:30 | 15:56:55 | -0.152 | 2.0438 | 0.285 | 628.38 | 0 | 0 | 0.285 | 628.38 | 0.0006182 | 1362.98 | 0 | 0 | 0.0006182 | 1362.98 | 2023-05-11 18:30:04 | -0.0003107 | -0.3519 | -775.7964 | 0 | 关闭
2309 | 4 | 3 | 恒流放电 | 01:53:00 | 15:57:25 | -0.152 | 2.0398 | 0.2863 | 631.18 | 0 | 0 | 0.2863 | 631.18 | 0.0006208 | 1368.68 | 0 | 0 | 0.0006208 | 1368.68 | 2023-05-11 18:30:34 | -0.0003101 | -0.3167 | -698.2045 | 0 | 关闭
2310 | 4 | 3 | 恒流放电 | 01:53:30 | 15:57:55 | -0.152 | 2.0349 | 0.2876 | 633.97 | 0 | 0 | 0.2876 | 633.97 | 0.0006234 | 1374.37 | 0 | 0 | 0.0006234 | 1374.37 | 2023-05-11 18:31:04 | -0.0003093 | -0.2585 | -569.9728 | 0 | 关闭
2311 | 4 | 3 | 恒流放电 | 01:54:00 | 15:58:25 | -0.152 | 2.0291 | 0.2888 | 636.76 | 0 | 0 | 0.2888 | 636.76 | 0.000626 | 1380.04 | 0 | 0 | 0.000626 | 1380.04 | 2023-05-11 18:31:34 | -0.0003085 | -0.2184 | -481.5203 | 0 | 关闭
2312 | 4 | 3 | 恒流放电 | 01:54:30 | 15:58:55 | -0.152 | 2.0219 | 0.2901 | 639.56 | 0 | 0 | 0.2901 | 639.56 | 0.0006286 | 1385.7 | 0 | 0 | 0.0006286 | 1385.7 | 2023-05-11 18:32:04 | -0.0003074 | -0.176 | -387.8982 | 0 | 关闭
2313 | 4 | 3 | 恒流放电 | 01:55:00 | 15:59:25 | -0.152 | 2.0136 | 0.2914 | 642.35 | 0 | 0 | 0.2914 | 642.35 | 0.0006311 | 1391.34 | 0 | 0 | 0.0006311 | 1391.34 | 2023-05-11 18:32:34 | -0.0003061 | -0.1526 | -336.4782 | 0 | 关闭
2314 | 4 | 3 | 恒流放电 | 01:55:30 | 15:59:55 | -0.152 | 2.0041 | 0.2926 | 645.14 | 0 | 0 | 0.2926 | 645.14 | 0.0006337 | 1396.95 | 0 | 0 | 0.0006337 | 1396.95 | 2023-05-11 18:33:04 | -0.0003046 | -0.1333 | -293.9808 | 0 | 关闭
2315 | 4 | 3 | 恒流放电 | 01:55:59 | 16:00:24 | -0.152 | 1.9941 | 0.2939 | 647.89 | 0 | 0 | 0.2939 | 647.89 | 0.0006361 | 1402.44 | 0 | 0 | 0.0006361 | 1402.44 | 2023-05-11 18:33:33 | -0.0003031 | -0.1246 | -274.6228 | 0 | 关闭
2316 | 4 | 3 | 恒流放电 | 01:56:00 | 16:00:25 | -0.152 | 1.9939 | 0.2939 | 647.93 | 0 | 0 | 0.2939 | 647.93 | 0.0006362 | 1402.53 | 0 | 0 | 0.0006362 | 1402.53 | 2023-05-11 18:33:34 | -0.0003031 | -0.1058 | -233.1962 | 0 | 关闭
2317 | 4 | 3 | 恒流放电 | 01:56:27 | 16:00:52 | -0.152 | 1.9839 | 0.2951 | 650.51 | 0 | 0 | 0.2951 | 650.51 | 0.0006385 | 1407.66 | 0 | 0 | 0.0006385 | 1407.66 | 2023-05-11 18:34:02 | -0.0003016 | -0.117 | -257.863 | 0 | 关闭
2318 | 4 | 3 | 恒流放电 | 01:56:30 | 16:00:55 | -0.152 | 1.9831 | 0.2952 | 650.73 | 0 | 0 | 0.2952 | 650.73 | 0.0006387 | 1408.08 | 0 | 0 | 0.0006387 | 1408.08 | 2023-05-11 18:34:04 | -0.0003015 | -0.1214 | -267.6122 | 0 | 关闭
2319 | 4 | 3 | 恒流放电 | 01:56:58 | 16:01:23 | -0.152 | 1.9731 | 0.2964 | 653.38 | 0 | 0 | 0.2964 | 653.38 | 0.0006411 | 1413.33 | 0 | 0 | 0.0006411 | 1413.33 | 2023-05-11 18:34:32 | -0.0002999 | -0.1203 | -265.3096 | 0 | 关闭
2320 | 4 | 3 | 恒流放电 | 01:57:00 | 16:01:25 | -0.152 | 1.9726 | 0.2964 | 653.52 | 0 | 0 | 0.2964 | 653.52 | 0.0006412 | 1413.61 | 0 | 0 | 0.0006412 | 1413.61 | 2023-05-11 18:34:34 | -0.0002999 | -0.1267 | -279.3455 | 0 | 关闭
2321 | 4 | 3 | 恒流放电 | 01:57:28 | 16:01:54 | -0.152 | 1.9626 | 0.2977 | 656.2 | 0 | 0 | 0.2977 | 656.2 | 0.0006436 | 1418.88 | 0 | 0 | 0.0006436 | 1418.88 | 2023-05-11 18:35:03 | -0.0002984 | -0.1216 | -268.1168 | 0 | 关闭
2322 | 4 | 3 | 恒流放电 | 01:57:30 | 16:01:55 | -0.152 | 1.9623 | 0.2977 | 656.31 | 0 | 0 | 0.2977 | 656.31 | 0.0006437 | 1419.1 | 0 | 0 | 0.0006437 | 1419.1 | 2023-05-11 18:35:04 | -0.0002983 | -0.1689 | -372.33 | 0 | 关闭
2323 | 4 | 3 | 恒流放电 | 01:57:59 | 16:02:24 | -0.152 | 1.9523 | 0.299 | 659.07 | 0 | 0 | 0.299 | 659.07 | 0.0006462 | 1424.5 | 0 | 0 | 0.0006462 | 1424.5 | 2023-05-11 18:35:33 | -0.0002968 | -0.125 | -275.5438 | 0 | 关闭
2324 | 4 | 3 | 恒流放电 | 01:58:00 | 16:02:25 | -0.152 | 1.9522 | 0.299 | 659.11 | 0 | 0 | 0.299 | 659.11 | 0.0006462 | 1424.57 | 0 | 0 | 0.0006462 | 1424.57 | 2023-05-11 18:35:34 | -0.0002968 | -0.1691 | -372.8199 | 0 | 关闭
2325 | 4 | 3 | 恒流放电 | 01:58:30 | 16:02:55 | -0.152 | 1.9427 | 0.3002 | 661.9 | 0 | 0 | 0.3002 | 661.9 | 0.0006487 | 1430.01 | 0 | 0 | 0.0006487 | 1430.01 | 2023-05-11 18:36:04 | -0.0002953 | -0.1333 | -293.9757 | 0 | 关闭
2326 | 4 | 3 | 恒流放电 | 01:59:00 | 16:03:25 | -0.152 | 1.9334 | 0.3015 | 664.69 | 0 | 0 | 0.3015 | 664.69 | 0.0006511 | 1435.42 | 0 | 0 | 0.0006511 | 1435.42 | 2023-05-11 18:36:34 | -0.000294 | -0.1362 | -300.3083 | 0 | 关闭
2327 | 4 | 3 | 恒流放电 | 01:59:30 | 16:03:55 | -0.152 | 1.9246 | 0.3028 | 667.48 | 0 | 0 | 0.3028 | 667.48 | 0.0006535 | 1440.81 | 0 | 0 | 0.0006535 | 1440.81 | 2023-05-11 18:37:04 | -0.0002926 | -0.144 | -317.3657 | 0 | 关闭
2328 | 4 | 3 | 恒流放电 | 02:00:00 | 16:04:25 | -0.152 | 1.9158 | 0.304 | 670.28 | 0 | 0 | 0.304 | 670.28 | 0.000656 | 1446.17 | 0 | 0 | 0.000656 | 1446.17 | 2023-05-11 18:37:34 | -0.0002912 | -0.144 | -317.3712 | 0 | 关闭
2329 | 4 | 3 | 恒流放电 | 02:00:30 | 16:04:55 | -0.152 | 1.9069 | 0.3053 | 673.07 | 0 | 0 | 0.3053 | 673.07 | 0.0006584 | 1451.51 | 0 | 0 | 0.0006584 | 1451.51 | 2023-05-11 18:38:04 | -0.0002899 | -0.1423 | -313.7888 | 0 | 关闭
2330 | 4 | 3 | 恒流放电 | 02:01:00 | 16:05:25 | -0.152 | 1.8979 | 0.3066 | 675.86 | 0 | 0 | 0.3066 | 675.86 | 0.0006608 | 1456.82 | 0 | 0 | 0.0006608 | 1456.82 | 2023-05-11 18:38:34 | -0.0002885 | -0.1408 | -310.3131 | 0 | 关闭
2331 | 4 | 3 | 恒流放电 | 02:01:30 | 16:05:55 | -0.152 | 1.8891 | 0.3078 | 678.66 | 0 | 0 | 0.3078 | 678.66 | 0.0006632 | 1462.11 | 0 | 0 | 0.0006632 | 1462.11 | 2023-05-11 18:39:04 | -0.0002872 | -0.144 | -317.3824 | 0 | 关闭
2332 | 4 | 3 | 恒流放电 | 02:02:00 | 16:06:25 | -0.152 | 1.8796 | 0.3091 | 681.45 | 0 | 0 | 0.3091 | 681.45 | 0.0006656 | 1467.37 | 0 | 0 | 0.0006656 | 1467.37 | 2023-05-11 18:39:34 | -0.0002857 | -0.1333 | -293.9808 | 0 | 关闭
2333 | 4 | 3 | 恒流放电 | 02:02:30 | 16:06:55 | -0.152 | 1.8705 | 0.3104 | 684.24 | 0 | 0 | 0.3104 | 684.24 | 0.000668 | 1472.61 | 0 | 0 | 0.000668 | 1472.61 | 2023-05-11 18:40:04 | -0.0002844 | -0.1392 | -306.9031 | 0 | 关闭
2334 | 4 | 3 | 恒流放电 | 02:03:00 | 16:07:25 | -0.152 | 1.8614 | 0.3116 | 687.03 | 0 | 0 | 0.3116 | 687.03 | 0.0006703 | 1477.82 | 0 | 0 | 0.0006703 | 1477.82 | 2023-05-11 18:40:34 | -0.000283 | -0.1392 | -306.9085 | 0 | 关闭
2335 | 4 | 3 | 恒流放电 | 02:03:30 | 16:07:55 | -0.152 | 1.8524 | 0.3129 | 689.83 | 0 | 0 | 0.3129 | 689.83 | 0.0006727 | 1483.01 | 0 | 0 | 0.0006727 | 1483.01 | 2023-05-11 18:41:04 | -0.0002816 | -0.1408 | -310.3131 | 0 | 关闭
2336 | 4 | 3 | 恒流放电 | 02:04:00 | 16:08:25 | -0.152 | 1.8431 | 0.3142 | 692.62 | 0 | 0 | 0.3142 | 692.62 | 0.000675 | 1488.17 | 0 | 0 | 0.000675 | 1488.17 | 2023-05-11 18:41:34 | -0.0002802 | -0.1362 | -300.303 | 0 | 关闭
2337 | 4 | 3 | 恒流放电 | 02:04:30 | 16:08:55 | -0.152 | 1.8338 | 0.3154 | 695.41 | 0 | 0 | 0.3154 | 695.41 | 0.0006774 | 1493.3 | 0 | 0 | 0.0006774 | 1493.3 | 2023-05-11 18:42:04 | -0.0002788 | -0.1362 | -300.303 | 0 | 关闭
2338 | 4 | 3 | 恒流放电 | 02:05:00 | 16:09:25 | -0.152 | 1.8245 | 0.3167 | 698.21 | 0 | 0 | 0.3167 | 698.21 | 0.0006797 | 1498.41 | 0 | 0 | 0.0006797 | 1498.41 | 2023-05-11 18:42:34 | -0.0002773 | -0.1362 | -300.2977 | 0 | 关闭
2339 | 4 | 3 | 恒流放电 | 02:05:30 | 16:09:55 | -0.152 | 1.8148 | 0.318 | 701 | 0 | 0 | 0.318 | 701 | 0.000682 | 1503.49 | 0 | 0 | 0.000682 | 1503.49 | 2023-05-11 18:43:04 | -0.0002759 | -0.1306 | -287.9194 | 0 | 关闭
2340 | 4 | 3 | 恒流放电 | 02:06:00 | 16:10:25 | -0.152 | 1.805 | 0.3192 | 703.79 | 0 | 0 | 0.3192 | 703.79 | 0.0006843 | 1508.55 | 0 | 0 | 0.0006843 | 1508.55 | 2023-05-11 18:43:34 | -0.0002744 | -0.1293 | -284.9964 | 0 | 关闭
2341 | 4 | 3 | 恒流放电 | 02:06:29 | 16:10:55 | -0.152 | 1.795 | 0.3205 | 706.57 | 0 | 0 | 0.3205 | 706.57 | 0.0006865 | 1513.54 | 0 | 0 | 0.0006865 | 1513.54 | 2023-05-11 18:44:04 | -0.0002729 | -0.1258 | -277.4201 | 0 | 关闭
2342 | 4 | 3 | 恒流放电 | 02:06:30 | 16:10:55 | -0.152 | 1.795 | 0.3205 | 706.58 | 0 | 0 | 0.3205 | 706.58 | 0.0006866 | 1513.57 | 0 | 0 | 0.0006866 | 1513.57 | 2023-05-11 18:44:04 | -0.0002729 | 0 | 0 | 0 | 关闭
2343 | 4 | 3 | 恒流放电 | 02:06:59 | 16:11:24 | -0.152 | 1.7849 | 0.3217 | 709.32 | 0 | 0 | 0.3217 | 709.32 | 0.0006888 | 1518.47 | 0 | 0 | 0.0006888 | 1518.47 | 2023-05-11 18:44:33 | -0.0002714 | -0.1229 | -270.987 | 0 | 关闭
2344 | 4 | 3 | 恒流放电 | 02:07:00 | 16:11:25 | -0.152 | 1.7848 | 0.3218 | 709.38 | 0 | 0 | 0.3218 | 709.38 | 0.0006888 | 1518.57 | 0 | 0 | 0.0006888 | 1518.57 | 2023-05-11 18:44:34 | -0.0002713 | -0.2536 | -558.9849 | 0 | 关闭
2345 | 4 | 3 | 恒流放电 | 02:07:29 | 16:11:54 | -0.152 | 1.7748 | 0.323 | 712.13 | 0 | 0 | 0.323 | 712.13 | 0.000691 | 1523.48 | 0 | 0 | 0.000691 | 1523.48 | 2023-05-11 18:45:03 | -0.0002698 | -0.125 | -275.5683 | 0 | 关闭
2346 | 4 | 3 | 恒流放电 | 02:07:30 | 16:11:55 | -0.152 | 1.7747 | 0.323 | 712.17 | 0 | 0 | 0.323 | 712.17 | 0.0006911 | 1523.54 | 0 | 0 | 0.0006911 | 1523.54 | 2023-05-11 18:45:04 | -0.0002698 | -0.1691 | -372.8199 | 0 | 关闭
2347 | 4 | 3 | 恒流放电 | 02:07:58 | 16:12:23 | -0.152 | 1.7647 | 0.3242 | 714.83 | 0 | 0 | 0.3242 | 714.83 | 0.0006932 | 1528.25 | 0 | 0 | 0.0006932 | 1528.25 | 2023-05-11 18:45:32 | -0.0002683 | -0.1208 | -266.2551 | 0 | 关闭
2348 | 4 | 3 | 恒流放电 | 02:08:00 | 16:12:25 | -0.152 | 1.7642 | 0.3243 | 714.96 | 0 | 0 | 0.3243 | 714.96 | 0.0006933 | 1528.48 | 0 | 0 | 0.0006933 | 1528.48 | 2023-05-11 18:45:34 | -0.0002682 | -0.1182 | -260.533 | 0 | 关闭
2349 | 4 | 3 | 恒流放电 | 02:08:27 | 16:12:52 | -0.152 | 1.7542 | 0.3255 | 717.51 | 0 | 0 | 0.3255 | 717.51 | 0.0006954 | 1532.97 | 0 | 0 | 0.0006954 | 1532.97 | 2023-05-11 18:46:01 | -0.0002667 | -0.1157 | -255.0852 | 0 | 关闭
2350 | 4 | 3 | 恒流放电 | 02:08:30 | 16:12:55 | -0.152 | 1.7533 | 0.3256 | 717.76 | 0 | 0 | 0.3256 | 717.76 | 0.0006955 | 1533.4 | 0 | 0 | 0.0006955 | 1533.4 | 2023-05-11 18:46:04 | -0.0002665 | -0.122 | -268.9594 | 0 | 关闭
2351 | 4 | 3 | 恒流放电 | 02:08:56 | 16:13:21 | -0.152 | 1.7433 | 0.3267 | 720.21 | 0 | 0 | 0.3267 | 720.21 | 0.0006975 | 1537.69 | 0 | 0 | 0.0006975 | 1537.69 | 2023-05-11 18:46:30 | -0.000265 | -0.1115 | -245.7721 | 0 | 关闭
2352 | 4 | 3 | 恒流放电 | 02:09:00 | 16:13:25 | -0.152 | 1.7419 | 0.3268 | 720.55 | 0 | 0 | 0.3268 | 720.55 | 0.0006978 | 1538.28 | 0 | 0 | 0.0006978 | 1538.28 | 2023-05-11 18:46:34 | -0.0002648 | -0.1086 | -239.425 | 0 | 关闭
2353 | 4 | 3 | 恒流放电 | 02:09:25 | 16:13:50 | -0.152 | 1.7319 | 0.3279 | 722.91 | 0 | 0 | 0.3279 | 722.91 | 0.0006996 | 1542.38 | 0 | 0 | 0.0006996 | 1542.38 | 2023-05-11 18:46:59 | -0.0002633 | -0.1073 | -236.4736 | 0 | 关闭
2354 | 4 | 3 | 恒流放电 | 02:09:30 | 16:13:55 | -0.152 | 1.73 | 0.3281 | 723.34 | 0 | 0 | 0.3281 | 723.34 | 0.0007 | 1543.13 | 0 | 0 | 0.0007 | 1543.13 | 2023-05-11 18:47:04 | -0.000263 | -0.1022 | -225.3061 | 0 | 关闭
2355 | 4 | 3 | 恒流放电 | 02:09:54 | 16:14:19 | -0.152 | 1.72 | 0.3292 | 725.64 | 0 | 0 | 0.3292 | 725.64 | 0.0007018 | 1547.09 | 0 | 0 | 0.0007018 | 1547.09 | 2023-05-11 18:47:29 | -0.0002615 | -0.1043 | -229.953 | 0 | 关闭
2356 | 4 | 3 | 恒流放电 | 02:10:00 | 16:14:25 | -0.152 | 1.7178 | 0.3294 | 726.13 | 0 | 0 | 0.3294 | 726.13 | 0.0007021 | 1547.94 | 0 | 0 | 0.0007021 | 1547.94 | 2023-05-11 18:47:34 | -0.0002611 | -0.1017 | -224.2665 | 0 | 关闭
2357 | 4 | 3 | 恒流放电 | 02:10:23 | 16:14:48 | -0.152 | 1.7078 | 0.3304 | 728.32 | 0 | 0 | 0.3304 | 728.32 | 0.0007038 | 1551.69 | 0 | 0 | 0.0007038 | 1551.69 | 2023-05-11 18:47:57 | -0.0002596 | -0.0992 | -218.7782 | 0 | 关闭
2358 | 4 | 3 | 恒流放电 | 02:10:30 | 16:14:55 | -0.152 | 1.7051 | 0.3306 | 728.93 | 0 | 0 | 0.3306 | 728.93 | 0.0007043 | 1552.72 | 0 | 0 | 0.0007043 | 1552.72 | 2023-05-11 18:48:04 | -0.0002592 | -0.1017 | -224.1238 | 0 | 关闭
2359 | 4 | 3 | 恒流放电 | 02:10:42 | 16:15:07 | -0.152 | 1.7 | 0.3312 | 730.05 | 0 | 0 | 0.3312 | 730.05 | 0.0007052 | 1554.64 | 0 | 0 | 0.0007052 | 1554.64 | 2023-05-11 18:48:16 | -0.0002584 | -0.1002 | -220.8812 | 0 | 关闭
2360 | 4 | 4 | 搁置 | 00:00:00 | 16:15:07 | 0 | 1.7124 | 0 | 0 | 0 | 0 | 0 | 0 | 0 | 0 | 0 | 0 | 0 | 0 | 2023-05-11 18:48:16 | 0 | 0 | 0 | 0 | 关闭
2361 | 4 | 4 | 搁置 | 00:00:00 | 16:15:07 | 0 | 1.7248 | 0 | 0 | 0 | 0 | 0 | 0 | 0 | 0 | 0 | 0 | 0 | 0 | 2023-05-11 18:48:16 | 0 | 0 | 0 | 0 | 关闭
2362 | 4 | 4 | 搁置 | 00:00:00 | 16:15:08 | 0 | 1.7356 | 0 | 0 | 0 | 0 | 0 | 0 | 0 | 0 | 0 | 0 | 0 | 0 | 2023-05-11 18:48:17 | 0 | 0 | 0 | 0 | 关闭
2363 | 4 | 4 | 搁置 | 00:00:01 | 16:15:08 | 0 | 1.7469 | 0 | 0 | 0 | 0 | 0 | 0 | 0 | 0 | 0 | 0 | 0 | 0 | 2023-05-11 18:48:17 | 0 | 0 | 0 | 0 | 关闭
2364 | 4 | 4 | 搁置 | 00:00:01 | 16:15:08 | 0 | 1.758 | 0 | 0 | 0 | 0 | 0 | 0 | 0 | 0 | 0 | 0 | 0 | 0 | 2023-05-11 18:48:18 | 0 | 0 | 0 | 0 | 关闭
2365 | 4 | 4 | 搁置 | 00:00:02 | 16:15:09 | 0 | 1.7687 | 0 | 0 | 0 | 0 | 0 | 0 | 0 | 0 | 0 | 0 | 0 | 0 | 2023-05-11 18:48:18 | 0 | 0 | 0 | 0 | 关闭
2366 | 4 | 4 | 搁置 | 00:00:02 | 16:15:10 | 0 | 1.7797 | 0 | 0 | 0 | 0 | 0 | 0 | 0 | 0 | 0 | 0 | 0 | 0 | 2023-05-11 18:48:19 | 0 | 0 | 0 | 0 | 关闭
2367 | 4 | 4 | 搁置 | 00:00:03 | 16:15:11 | 0 | 1.7909 | 0 | 0 | 0 | 0 | 0 | 0 | 0 | 0 | 0 | 0 | 0 | 0 | 2023-05-11 18:48:20 | 0 | 0 | 0 | 0 | 关闭
2368 | 4 | 4 | 搁置 | 00:00:04 | 16:15:11 | 0 | 1.8018 | 0 | 0 | 0 | 0 | 0 | 0 | 0 | 0 | 0 | 0 | 0 | 0 | 2023-05-11 18:48:21 | 0 | 0 | 0 | 0 | 关闭
2369 | 4 | 4 | 搁置 | 00:00:05 | 16:15:12 | 0 | 1.8128 | 0 | 0 | 0 | 0 | 0 | 0 | 0 | 0 | 0 | 0 | 0 | 0 | 2023-05-11 18:48:22 | 0 | 0 | 0 | 0 | 关闭
2370 | 4 | 4 | 搁置 | 00:00:06 | 16:15:14 | 0 | 1.8233 | 0 | 0 | 0 | 0 | 0 | 0 | 0 | 0 | 0 | 0 | 0 | 0 | 2023-05-11 18:48:23 | 0 | 0 | 0 | 0 | 关闭
2371 | 4 | 4 | 搁置 | 00:00:07 | 16:15:15 | 0 | 1.8337 | 0 | 0 | 0 | 0 | 0 | 0 | 0 | 0 | 0 | 0 | 0 | 0 | 2023-05-11 18:48:24 | 0 | 0 | 0 | 0 | 关闭
2372 | 4 | 4 | 搁置 | 00:00:09 | 16:15:16 | 0 | 1.8441 | 0 | 0 | 0 | 0 | 0 | 0 | 0 | 0 | 0 | 0 | 0 | 0 | 2023-05-11 18:48:25 | 0 | 0 | 0 | 0 | 关闭
2373 | 4 | 4 | 搁置 | 00:00:10 | 16:15:17 | 0 | 1.8542 | 0 | 0 | 0 | 0 | 0 | 0 | 0 | 0 | 0 | 0 | 0 | 0 | 2023-05-11 18:48:27 | 0 | 0 | 0 | 0 | 关闭
2374 | 4 | 4 | 搁置 | 00:00:12 | 16:15:19 | 0 | 1.8647 | 0 | 0 | 0 | 0 | 0 | 0 | 0 | 0 | 0 | 0 | 0 | 0 | 2023-05-11 18:48:28 | 0 | 0 | 0 | 0 | 关闭
2375 | 4 | 4 | 搁置 | 00:00:13 | 16:15:21 | 0 | 1.8749 | 0 | 0 | 0 | 0 | 0 | 0 | 0 | 0 | 0 | 0 | 0 | 0 | 2023-05-11 18:48:30 | 0 | 0 | 0 | 0 | 关闭
2376 | 4 | 4 | 搁置 | 00:00:15 | 16:15:23 | 0 | 1.8851 | 0 | 0 | 0 | 0 | 0 | 0 | 0 | 0 | 0 | 0 | 0 | 0 | 2023-05-11 18:48:32 | 0 | 0 | 0 | 0 | 关闭
2377 | 4 | 4 | 搁置 | 00:00:17 | 16:15:25 | 0 | 1.8954 | 0 | 0 | 0 | 0 | 0 | 0 | 0 | 0 | 0 | 0 | 0 | 0 | 2023-05-11 18:48:34 | 0 | 0 | 0 | 0 | 关闭
2378 | 4 | 4 | 搁置 | 00:00:19 | 16:15:27 | 0 | 1.9054 | 0 | 0 | 0 | 0 | 0 | 0 | 0 | 0 | 0 | 0 | 0 | 0 | 2023-05-11 18:48:36 | 0 | 0 | 0 | 0 | 关闭
2379 | 4 | 4 | 搁置 | 00:00:22 | 16:15:29 | 0 | 1.9157 | 0 | 0 | 0 | 0 | 0 | 0 | 0 | 0 | 0 | 0 | 0 | 0 | 2023-05-11 18:48:38 | 0 | 0 | 0 | 0 | 关闭
2380 | 4 | 4 | 搁置 | 00:00:24 | 16:15:31 | 0 | 1.9257 | 0 | 0 | 0 | 0 | 0 | 0 | 0 | 0 | 0 | 0 | 0 | 0 | 2023-05-11 18:48:41 | 0 | 0 | 0 | 0 | 关闭
2381 | 4 | 4 | 搁置 | 00:00:27 | 16:15:34 | 0 | 1.9358 | 0 | 0 | 0 | 0 | 0 | 0 | 0 | 0 | 0 | 0 | 0 | 0 | 2023-05-11 18:48:43 | 0 | 0 | 0 | 0 | 关闭
2382 | 4 | 4 | 搁置 | 00:00:29 | 16:15:37 | 0 | 1.946 | 0 | 0 | 0 | 0 | 0 | 0 | 0 | 0 | 0 | 0 | 0 | 0 | 2023-05-11 18:48:46 | 0 | 0 | 0 | 0 | 关闭
2383 | 4 | 4 | 搁置 | 00:00:30 | 16:15:37 | 0 | 1.9463 | 0 | 0 | 0 | 0 | 0 | 0 | 0 | 0 | 0 | 0 | 0 | 0 | 2023-05-11 18:48:46 | 0 | 0 | 0 | 0 | 关闭
2384 | 4 | 4 | 搁置 | 00:00:33 | 16:15:40 | 0 | 1.9565 | 0 | 0 | 0 | 0 | 0 | 0 | 0 | 0 | 0 | 0 | 0 | 0 | 2023-05-11 18:48:49 | 0 | 0 | 0 | 0 | 关闭
2385 | 4 | 4 | 搁置 | 00:00:36 | 16:15:43 | 0 | 1.9665 | 0 | 0 | 0 | 0 | 0 | 0 | 0 | 0 | 0 | 0 | 0 | 0 | 2023-05-11 18:48:52 | 0 | 0 | 0 | 0 | 关闭
2386 | 4 | 4 | 搁置 | 00:00:39 | 16:15:46 | 0 | 1.9766 | 0 | 0 | 0 | 0 | 0 | 0 | 0 | 0 | 0 | 0 | 0 | 0 | 2023-05-11 18:48:56 | 0 | 0 | 0 | 0 | 关闭
2387 | 4 | 4 | 搁置 | 00:00:43 | 16:15:50 | 0 | 1.9868 | 0 | 0 | 0 | 0 | 0 | 0 | 0 | 0 | 0 | 0 | 0 | 0 | 2023-05-11 18:48:59 | 0 | 0 | 0 | 0 | 关闭
2388 | 4 | 4 | 搁置 | 00:00:47 | 16:15:54 | 0 | 1.9968 | 0 | 0 | 0 | 0 | 0 | 0 | 0 | 0 | 0 | 0 | 0 | 0 | 2023-05-11 18:49:03 | 0 | 0 | 0 | 0 | 关闭
2389 | 4 | 4 | 搁置 | 00:00:51 | 16:15:58 | 0 | 2.0069 | 0 | 0 | 0 | 0 | 0 | 0 | 0 | 0 | 0 | 0 | 0 | 0 | 2023-05-11 18:49:07 | 0 | 0 | 0 | 0 | 关闭
2390 | 4 | 4 | 搁置 | 00:00:55 | 16:16:02 | 0 | 2.017 | 0 | 0 | 0 | 0 | 0 | 0 | 0 | 0 | 0 | 0 | 0 | 0 | 2023-05-11 18:49:12 | 0 | 0 | 0 | 0 | 关闭
2391 | 4 | 4 | 搁置 | 00:01:00 | 16:16:07 | 0 | 2.027 | 0 | 0 | 0 | 0 | 0 | 0 | 0 | 0 | 0 | 0 | 0 | 0 | 2023-05-11 18:49:16 | 0 | 0 | 0 | 0 | 关闭
2392 | 4 | 5 | 恒流充电 | 00:00:00 | 16:16:07 | 0.1519 | 2.038 | 0 | 0 | 0 | 0 | 0 | 0 | 0 | 0 | 0 | 0 | 0 | 0 | 2023-05-11 18:49:16 | 0.0003095 | 0 | 0 | 0 | 关闭
2393 | 4 | 5 | 恒流充电 | 00:00:00 | 16:16:07 | 0.152 | 2.0538 | 0 | 0.04 | 0 | 0.04 | 0 | 0 | 0 | 0.08 | 0 | 0.08 | 0 | 0 | 2023-05-11 18:49:17 | 0.0003122 | 0.0011 | 2.3554 | 0 | 关闭
2394 | 4 | 5 | 恒流充电 | 00:00:00 | 16:16:08 | 0.152 | 2.0667 | 0 | 0.07 | 0 | 0.07 | 0 | 0 | 1e-07 | 0.13 | 1e-07 | 0.13 | 0 | 0 | 2023-05-11 18:49:17 | 0.0003142 | 0.001 | 2.1647 | 0 | 关闭
2395 | 4 | 5 | 恒流充电 | 00:00:01 | 16:16:08 | 0.152 | 2.0769 | 0 | 0.09 | 0 | 0.09 | 0 | 0 | 1e-07 | 0.19 | 1e-07 | 0.19 | 0 | 0 | 2023-05-11 18:49:17 | 0.0003157 | 0.0012 | 2.7377 | 0 | 关闭
2396 | 4 | 5 | 恒流充电 | 00:00:01 | 16:16:08 | 0.152 | 2.0895 | 0.0001 | 0.13 | 0.0001 | 0.13 | 0 | 0 | 1e-07 | 0.27 | 1e-07 | 0.27 | 0 | 0 | 2023-05-11 18:49:18 | 0.0003176 | 0.0013 | 2.955 | 0 | 关闭
2397 | 4 | 5 | 恒流充电 | 00:00:01 | 16:16:09 | 0.152 | 2.0999 | 0.0001 | 0.17 | 0.0001 | 0.17 | 0 | 0 | 2e-07 | 0.35 | 2e-07 | 0.35 | 0 | 0 | 2023-05-11 18:49:18 | 0.0003192 | 0.0016 | 3.5807 | 0 | 关闭
2398 | 4 | 5 | 恒流充电 | 00:00:02 | 16:16:09 | 0.152 | 2.1119 | 0.0001 | 0.21 | 0.0001 | 0.21 | 0 | 0 | 2e-07 | 0.45 | 2e-07 | 0.45 | 0 | 0 | 2023-05-11 18:49:18 | 0.0003211 | 0.0018 | 3.8789 | 0 | 关闭
2399 | 4 | 5 | 恒流充电 | 00:00:02 | 16:16:10 | 0.152 | 2.1229 | 0.0001 | 0.26 | 0.0001 | 0.26 | 0 | 0 | 2e-07 | 0.54 | 2e-07 | 0.54 | 0 | 0 | 2023-05-11 18:49:19 | 0.0003227 | 0.0019 | 4.2316 | 0 | 关闭
2400 | 4 | 5 | 恒流充电 | 00:00:03 | 16:16:10 | 0.152 | 2.1334 | 0.0001 | 0.32 | 0.0001 | 0.32 | 0 | 0 | 3e-07 | 0.66 | 3e-07 | 0.66 | 0 | 0 | 2023-05-11 18:49:20 | 0.0003243 | 0.0024 | 5.319 | 0 | 关闭
2401 | 4 | 5 | 恒流充电 | 00:00:04 | 16:16:11 | 0.152 | 2.1434 | 0.0002 | 0.37 | 0.0002 | 0.37 | 0 | 0 | 4e-07 | 0.78 | 4e-07 | 0.78 | 0 | 0 | 2023-05-11 18:49:20 | 0.0003258 | 0.0025 | 5.5862 | 0 | 关闭
2402 | 4 | 5 | 恒流充电 | 00:00:04 | 16:16:12 | 0.152 | 2.1535 | 0.0002 | 0.44 | 0.0002 | 0.44 | 0 | 0 | 4e-07 | 0.92 | 4e-07 | 0.92 | 0 | 0 | 2023-05-11 18:49:21 | 0.0003274 | 0.0029 | 6.4519 | 0 | 关闭
2403 | 4 | 5 | 恒流充电 | 00:00:05 | 16:16:12 | 0.152 | 2.1642 | 0.0002 | 0.52 | 0.0002 | 0.52 | 0 | 0 | 5e-07 | 1.1 | 5e-07 | 1.1 | 0 | 0 | 2023-05-11 18:49:22 | 0.000329 | 0.0036 | 7.8299 | 0 | 关闭
2404 | 4 | 5 | 恒流充电 | 00:00:06 | 16:16:14 | 0.152 | 2.1753 | 0.0003 | 0.62 | 0.0003 | 0.62 | 0 | 0 | 6e-07 | 1.33 | 6e-07 | 1.33 | 0 | 0 | 2023-05-11 18:49:23 | 0.0003307 | 0.0042 | 9.2255 | 0 | 关闭
2405 | 4 | 5 | 恒流充电 | 00:00:08 | 16:16:15 | 0.152 | 2.1859 | 0.0003 | 0.75 | 0.0003 | 0.75 | 0 | 0 | 7e-07 | 1.61 | 7e-07 | 1.61 | 0 | 0 | 2023-05-11 18:49:24 | 0.0003323 | 0.0056 | 12.2956 | 0 | 关闭
2406 | 4 | 5 | 恒流充电 | 00:00:09 | 16:16:17 | 0.152 | 2.1964 | 0.0004 | 0.92 | 0.0004 | 0.92 | 0 | 0 | 9e-07 | 1.98 | 9e-07 | 1.98 | 0 | 0 | 2023-05-11 18:49:26 | 0.0003339 | 0.0072 | 15.9587 | 0 | 关闭
2407 | 4 | 5 | 恒流充电 | 00:00:12 | 16:16:19 | 0.152 | 2.2065 | 0.0005 | 1.15 | 0.0005 | 1.15 | 0 | 0 | 1.1e-06 | 2.47 | 1.1e-06 | 2.47 | 0 | 0 | 2023-05-11 18:49:28 | 0.0003354 | 0.01 | 22.1204 | 0 | 关闭
2408 | 4 | 5 | 恒流充电 | 00:00:15 | 16:16:23 | 0.152 | 2.2165 | 0.0007 | 1.46 | 0.0007 | 1.46 | 0 | 0 | 1.4e-06 | 3.17 | 1.4e-06 | 3.17 | 0 | 0 | 2023-05-11 18:49:32 | 0.0003369 | 0.0144 | 31.6505 | 0 | 关闭
2409 | 4 | 5 | 恒流充电 | 00:00:20 | 16:16:28 | 0.152 | 2.2265 | 0.0009 | 1.93 | 0.0009 | 1.93 | 0 | 0 | 1.9e-06 | 4.2 | 1.9e-06 | 4.2 | 0 | 0 | 2023-05-11 18:49:37 | 0.0003385 | 0.0211 | 46.5468 | 0 | 关闭
2410 | 4 | 5 | 恒流充电 | 00:00:28 | 16:16:35 | 0.152 | 2.2365 | 0.0012 | 2.63 | 0.0012 | 2.63 | 0 | 0 | 2.6e-06 | 5.76 | 2.6e-06 | 5.76 | 0 | 0 | 2023-05-11 18:49:44 | 0.00034 | 0.0317 | 69.8192 | 0 | 关闭
2411 | 4 | 5 | 恒流充电 | 00:00:30 | 16:16:37 | 0.152 | 2.2384 | 0.0013 | 2.79 | 0.0013 | 2.79 | 0 | 0 | 2.8e-06 | 6.14 | 2.8e-06 | 6.14 | 0 | 0 | 2023-05-11 18:49:46 | 0.0003403 | 0.04 | 88.1899 | 0 | 关闭
2412 | 4 | 5 | 恒流充电 | 00:00:42 | 16:16:49 | 0.152 | 2.2485 | 0.0018 | 3.97 | 0.0018 | 3.97 | 0 | 0 | 4e-06 | 8.77 | 4e-06 | 8.77 | 0 | 0 | 2023-05-11 18:49:59 | 0.0003418 | 0.0527 | 116.1342 | 0 | 关闭
2413 | 4 | 5 | 恒流充电 | 00:01:00 | 16:17:07 | 0.152 | 2.2569 | 0.0025 | 5.59 | 0.0025 | 5.59 | 0 | 0 | 5.6e-06 | 12.42 | 5.6e-06 | 12.42 | 0 | 0 | 2023-05-11 18:50:16 | 0.0003431 | 0.0875 | 192.8305 | 0 | 关闭
2414 | 4 | 5 | 恒流充电 | 00:01:30 | 16:17:37 | 0.152 | 2.2636 | 0.0038 | 8.38 | 0.0038 | 8.38 | 0 | 0 | 8.5e-06 | 18.73 | 8.5e-06 | 18.73 | 0 | 0 | 2023-05-11 18:50:46 | 0.0003441 | 0.1891 | 416.8248 | 0 | 关闭
2415 | 4 | 5 | 恒流充电 | 00:02:00 | 16:18:07 | 0.152 | 2.2648 | 0.0051 | 11.17 | 0.0051 | 11.17 | 0 | 0 | 1.14e-05 | 25.06 | 1.14e-05 | 25.06 | 0 | 0 | 2023-05-11 18:51:16 | 0.0003443 | 1.0556 | 2327.2513 | 0 | 关闭
2416 | 4 | 5 | 恒流充电 | 00:02:30 | 16:18:37 | 0.152 | 2.2627 | 0.0063 | 13.96 | 0.0063 | 13.96 | 0 | 0 | 1.42e-05 | 31.38 | 1.42e-05 | 31.38 | 0 | 0 | 2023-05-11 18:51:46 | 0.000344 | -0.6032 | -1329.8637 | 0 | 关闭
2417 | 4 | 5 | 恒流充电 | 00:03:00 | 16:19:07 | 0.152 | 2.2588 | 0.0076 | 16.76 | 0.0076 | 16.76 | 0 | 0 | 1.71e-05 | 37.69 | 1.71e-05 | 37.69 | 0 | 0 | 2023-05-11 18:52:16 | 0.0003434 | -0.3248 | -716.0789 | 0 | 关闭
2418 | 4 | 5 | 恒流充电 | 00:03:30 | 16:19:37 | 0.152 | 2.2544 | 0.0089 | 19.55 | 0.0089 | 19.55 | 0 | 0 | 2e-05 | 43.99 | 2e-05 | 43.99 | 0 | 0 | 2023-05-11 18:52:46 | 0.0003427 | -0.2879 | -634.7035 | 0 | 关闭
2419 | 4 | 5 | 恒流充电 | 00:04:00 | 16:20:07 | 0.152 | 2.2499 | 0.0101 | 22.34 | 0.0101 | 22.34 | 0 | 0 | 2.28e-05 | 50.28 | 2.28e-05 | 50.28 | 0 | 0 | 2023-05-11 18:53:16 | 0.000342 | -0.2815 | -620.5936 | 0 | 关闭
2420 | 4 | 5 | 恒流充电 | 00:04:30 | 16:20:37 | 0.152 | 2.2455 | 0.0114 | 25.13 | 0.0114 | 25.13 | 0 | 0 | 2.57e-05 | 56.56 | 2.57e-05 | 56.56 | 0 | 0 | 2023-05-11 18:53:46 | 0.0003413 | -0.2879 | -634.7049 | 0 | 关闭
2421 | 4 | 5 | 恒流充电 | 00:05:00 | 16:21:07 | 0.152 | 2.2417 | 0.0127 | 27.93 | 0.0127 | 27.93 | 0 | 0 | 2.85e-05 | 62.83 | 2.85e-05 | 62.83 | 0 | 0 | 2023-05-11 18:54:16 | 0.0003408 | -0.3334 | -734.9247 | 0 | 关闭
2422 | 4 | 5 | 恒流充电 | 00:05:30 | 16:21:37 | 0.152 | 2.2385 | 0.0139 | 30.72 | 0.0139 | 30.72 | 0 | 0 | 3.13e-05 | 69.08 | 3.13e-05 | 69.08 | 0 | 0 | 2023-05-11 18:54:46 | 0.0003403 | -0.3959 | -872.7346 | 0 | 关闭
2423 | 4 | 5 | 恒流充电 | 00:06:00 | 16:22:07 | 0.152 | 2.2355 | 0.0152 | 33.51 | 0.0152 | 33.51 | 0 | 0 | 3.42e-05 | 75.33 | 3.42e-05 | 75.33 | 0 | 0 | 2023-05-11 18:55:16 | 0.0003398 | -0.4223 | -930.9148 | 0 | 关闭
2424 | 4 | 5 | 恒流充电 | 00:06:30 | 16:22:37 | 0.152 | 2.2328 | 0.0165 | 36.31 | 0.0165 | 36.31 | 0 | 0 | 3.7e-05 | 81.57 | 3.7e-05 | 81.57 | 0 | 0 | 2023-05-11 18:55:46 | 0.0003394 | -0.4692 | -1034.3611 | 0 | 关闭
2425 | 4 | 5 | 恒流充电 | 00:07:00 | 16:23:07 | 0.152 | 2.2306 | 0.0177 | 39.1 | 0.0177 | 39.1 | 0 | 0 | 3.98e-05 | 87.8 | 3.98e-05 | 87.8 | 0 | 0 | 2023-05-11 18:56:16 | 0.0003391 | -0.5758 | -1269.446 | 0 | 关闭
2426 | 4 | 5 | 恒流充电 | 00:07:30 | 16:23:37 | 0.152 | 2.2289 | 0.019 | 41.89 | 0.019 | 41.89 | 0 | 0 | 4.27e-05 | 94.03 | 4.27e-05 | 94.03 | 0 | 0 | 2023-05-11 18:56:46 | 0.0003388 | -0.7452 | -1642.7945 | 0 | 关闭
2427 | 4 | 5 | 恒流充电 | 00:08:00 | 16:24:07 | 0.152 | 2.2273 | 0.0203 | 44.68 | 0.0203 | 44.68 | 0 | 0 | 4.55e-05 | 100.25 | 4.55e-05 | 100.25 | 0 | 0 | 2023-05-11 18:57:16 | 0.0003386 | -0.7917 | -1745.4768 | 0 | 关闭
2428 | 4 | 5 | 恒流充电 | 00:08:30 | 16:24:37 | 0.152 | 2.2261 | 0.0215 | 47.48 | 0.0215 | 47.48 | 0 | 0 | 4.83e-05 | 106.47 | 4.83e-05 | 106.47 | 0 | 0 | 2023-05-11 18:57:46 | 0.0003384 | -1.0557 | -2327.3279 | 0 | 关闭
2429 | 4 | 5 | 恒流充电 | 00:09:00 | 16:25:07 | 0.152 | 2.2251 | 0.0228 | 50.27 | 0.0228 | 50.27 | 0 | 0 | 5.11e-05 | 112.69 | 5.11e-05 | 112.69 | 0 | 0 | 2023-05-11 18:58:16 | 0.0003383 | -1.2668 | -2792.7567 | 0 | 关闭
2430 | 4 | 5 | 恒流充电 | 00:09:30 | 16:25:37 | 0.152 | 2.2241 | 0.0241 | 53.06 | 0.0241 | 53.06 | 0 | 0 | 5.39e-05 | 118.9 | 5.39e-05 | 118.9 | 0 | 0 | 2023-05-11 18:58:46 | 0.0003381 | -1.2668 | -2792.7996 | 0 | 关闭
2431 | 4 | 5 | 恒流充电 | 00:10:00 | 16:26:07 | 0.152 | 2.2236 | 0.0253 | 55.85 | 0.0253 | 55.85 | 0 | 0 | 5.67e-05 | 125.11 | 5.67e-05 | 125.11 | 0 | 0 | 2023-05-11 18:59:16 | 0.000338 | -2.5336 | -5585.5502 | 0 | 关闭
2432 | 4 | 5 | 恒流充电 | 00:10:30 | 16:26:37 | 0.152 | 2.2231 | 0.0266 | 58.65 | 0.0266 | 58.65 | 0 | 0 | 5.96e-05 | 131.32 | 5.96e-05 | 131.32 | 0 | 0 | 2023-05-11 18:59:46 | 0.0003379 | -2.5336 | -5585.5257 | 0 | 关闭
2433 | 4 | 5 | 恒流充电 | 00:11:00 | 16:27:07 | 0.152 | 2.2227 | 0.0279 | 61.44 | 0.0279 | 61.44 | 0 | 0 | 6.24e-05 | 137.53 | 6.24e-05 | 137.53 | 0 | 0 | 2023-05-11 19:00:16 | 0.0003379 | -3.167 | -6981.9071 | 0 | 关闭
2434 | 4 | 5 | 恒流充电 | 00:11:30 | 16:27:37 | 0.152 | 2.2223 | 0.0291 | 64.23 | 0.0291 | 64.23 | 0 | 0 | 6.52e-05 | 143.73 | 6.52e-05 | 143.73 | 0 | 0 | 2023-05-11 19:00:46 | 0.0003378 | -3.167 | -6981.8918 | 0 | 关闭
2435 | 4 | 5 | 恒流充电 | 00:12:00 | 16:28:07 | 0.152 | 2.2221 | 0.0304 | 67.03 | 0.0304 | 67.03 | 0 | 0 | 6.8e-05 | 149.94 | 6.8e-05 | 149.94 | 0 | 0 | 2023-05-11 19:01:16 | 0.0003378 | -6.334 | -13963.8142 | 0 | 关闭
2436 | 4 | 5 | 恒流充电 | 00:12:30 | 16:28:37 | 0.152 | 2.2219 | 0.0317 | 69.82 | 0.0317 | 69.82 | 0 | 0 | 7.08e-05 | 156.15 | 7.08e-05 | 156.15 | 0 | 0 | 2023-05-11 19:01:46 | 0.0003378 | -6.3341 | -13964.0285 | 0 | 关闭
2437 | 4 | 5 | 恒流充电 | 00:13:00 | 16:29:07 | 0.152 | 2.2218 | 0.0329 | 72.61 | 0.0329 | 72.61 | 0 | 0 | 7.36e-05 | 162.35 | 7.36e-05 | 162.35 | 0 | 0 | 2023-05-11 19:02:16 | 0.0003378 | -12.6681 | -27927.9345 | 0 | 关闭
2438 | 4 | 5 | 恒流充电 | 00:13:30 | 16:29:37 | 0.152 | 2.2218 | 0.0342 | 75.4 | 0.0342 | 75.4 | 0 | 0 | 7.65e-05 | 168.56 | 7.65e-05 | 168.56 | 0 | 0 | 2023-05-11 19:02:46 | 0.0003378 | 0 | 0 | 0 | 关闭
2439 | 4 | 5 | 恒流充电 | 00:14:00 | 16:30:07 | 0.152 | 2.2218 | 0.0355 | 78.2 | 0.0355 | 78.2 | 0 | 0 | 7.93e-05 | 174.76 | 7.93e-05 | 174.76 | 0 | 0 | 2023-05-11 19:03:16 | 0.0003378 | 0 | 0 | 0 | 关闭
2440 | 4 | 5 | 恒流充电 | 00:14:30 | 16:30:37 | 0.152 | 2.2218 | 0.0367 | 80.99 | 0.0367 | 80.99 | 0 | 0 | 8.21e-05 | 180.97 | 8.21e-05 | 180.97 | 0 | 0 | 2023-05-11 19:03:46 | 0.0003377 | 0 | 0 | 0 | 关闭
2441 | 4 | 5 | 恒流充电 | 00:15:00 | 16:31:07 | 0.152 | 2.2219 | 0.038 | 83.78 | 0.038 | 83.78 | 0 | 0 | 8.49e-05 | 187.17 | 8.49e-05 | 187.17 | 0 | 0 | 2023-05-11 19:04:16 | 0.0003378 | 12.6683 | 27928.4245 | 0 | 关闭
2442 | 4 | 5 | 恒流充电 | 00:15:30 | 16:31:37 | 0.152 | 2.222 | 0.0393 | 86.58 | 0.0393 | 86.58 | 0 | 0 | 8.77e-05 | 193.38 | 8.77e-05 | 193.38 | 0 | 0 | 2023-05-11 19:04:46 | 0.0003378 | 12.6684 | 27928.6082 | 0 | 关闭
2443 | 4 | 5 | 恒流充电 | 00:16:00 | 16:32:07 | 0.152 | 2.2221 | 0.0405 | 89.37 | 0.0405 | 89.37 | 0 | 0 | 9.05e-05 | 199.58 | 9.05e-05 | 199.58 | 0 | 0 | 2023-05-11 19:05:16 | 0.0003378 | 12.6684 | 27928.5469 | 0 | 关闭
2444 | 4 | 5 | 恒流充电 | 00:16:30 | 16:32:37 | 0.152 | 2.2224 | 0.0418 | 92.16 | 0.0418 | 92.16 | 0 | 0 | 9.33e-05 | 205.79 | 9.33e-05 | 205.79 | 0 | 0 | 2023-05-11 19:05:46 | 0.0003378 | 4.2227 | 9309.3932 | 0 | 关闭
2445 | 4 | 5 | 恒流充电 | 00:17:00 | 16:33:07 | 0.152 | 2.2228 | 0.0431 | 94.95 | 0.0431 | 94.95 | 0 | 0 | 9.62e-05 | 212 | 9.62e-05 | 212 | 0 | 0 | 2023-05-11 19:06:16 | 0.0003379 | 3.1671 | 6982.0755 | 0 | 关闭
2446 | 4 | 5 | 恒流充电 | 00:17:30 | 16:33:37 | 0.152 | 2.223 | 0.0443 | 97.75 | 0.0443 | 97.75 | 0 | 0 | 9.9e-05 | 218.2 | 9.9e-05 | 218.2 | 0 | 0 | 2023-05-11 19:06:46 | 0.0003379 | 6.3342 | 13964.2735 | 0 | 关闭
2447 | 4 | 5 | 恒流充电 | 00:18:00 | 16:34:07 | 0.152 | 2.2233 | 0.0456 | 100.54 | 0.0456 | 100.54 | 0 | 0 | 0.0001018 | 224.41 | 0.0001018 | 224.41 | 0 | 0 | 2023-05-11 19:07:16 | 0.000338 | 4.2227 | 9309.3728 | 0 | 关闭
2448 | 4 | 5 | 恒流充电 | 00:18:30 | 16:34:37 | 0.152 | 2.2238 | 0.0469 | 103.33 | 0.0469 | 103.33 | 0 | 0 | 0.0001046 | 230.62 | 0.0001046 | 230.62 | 0 | 0 | 2023-05-11 19:07:46 | 0.0003381 | 2.5337 | 5585.7584 | 0 | 关闭
2449 | 4 | 5 | 恒流充电 | 00:19:00 | 16:35:07 | 0.152 | 2.2241 | 0.0481 | 106.13 | 0.0481 | 106.13 | 0 | 0 | 0.0001074 | 236.83 | 0.0001074 | 236.83 | 0 | 0 | 2023-05-11 19:08:16 | 0.0003381 | 4.2228 | 9309.4748 | 0 | 关闭
2450 | 4 | 5 | 恒流充电 | 00:19:30 | 16:35:37 | 0.152 | 2.2245 | 0.0494 | 108.92 | 0.0494 | 108.92 | 0 | 0 | 0.0001102 | 243.05 | 0.0001102 | 243.05 | 0 | 0 | 2023-05-11 19:08:46 | 0.0003382 | 3.1671 | 6982.1674 | 0 | 关闭
2451 | 4 | 5 | 恒流充电 | 00:20:00 | 16:36:07 | 0.152 | 2.2249 | 0.0507 | 111.71 | 0.0507 | 111.71 | 0 | 0 | 0.0001131 | 249.26 | 0.0001131 | 249.26 | 0 | 0 | 2023-05-11 19:09:16 | 0.0003383 | 3.1671 | 6982.1674 | 0 | 关闭
2452 | 4 | 5 | 恒流充电 | 00:20:30 | 16:36:37 | 0.152 | 2.2253 | 0.0519 | 114.5 | 0.0519 | 114.5 | 0 | 0 | 0.0001159 | 255.47 | 0.0001159 | 255.47 | 0 | 0 | 2023-05-11 19:09:46 | 0.0003383 | 3.1671 | 6982.1674 | 0 | 关闭
2453 | 4 | 5 | 恒流充电 | 00:21:00 | 16:37:07 | 0.152 | 2.2256 | 0.0532 | 117.3 | 0.0532 | 117.3 | 0 | 0 | 0.0001187 | 261.69 | 0.0001187 | 261.69 | 0 | 0 | 2023-05-11 19:10:16 | 0.0003383 | 4.2228 | 9309.434 | 0 | 关闭
2454 | 4 | 5 | 恒流充电 | 00:21:30 | 16:37:37 | 0.152 | 2.226 | 0.0545 | 120.09 | 0.0545 | 120.09 | 0 | 0 | 0.0001215 | 267.91 | 0.0001215 | 267.91 | 0 | 0 | 2023-05-11 19:10:46 | 0.0003384 | 3.1671 | 6982.1061 | 0 | 关闭
2455 | 4 | 5 | 恒流充电 | 00:22:00 | 16:38:07 | 0.152 | 2.2263 | 0.0557 | 122.88 | 0.0557 | 122.88 | 0 | 0 | 0.0001243 | 274.12 | 0.0001243 | 274.12 | 0 | 0 | 2023-05-11 19:11:16 | 0.0003384 | 4.2229 | 9309.6381 | 0 | 关闭
2456 | 4 | 5 | 恒流充电 | 00:22:30 | 16:38:37 | 0.152 | 2.2267 | 0.057 | 125.68 | 0.057 | 125.68 | 0 | 0 | 0.0001272 | 280.34 | 0.0001272 | 280.34 | 0 | 0 | 2023-05-11 19:11:46 | 0.0003385 | 3.1671 | 6982.1674 | 0 | 关闭
2457 | 4 | 5 | 恒流充电 | 00:23:00 | 16:39:07 | 0.152 | 2.227 | 0.0583 | 128.47 | 0.0583 | 128.47 | 0 | 0 | 0.00013 | 286.56 | 0.00013 | 286.56 | 0 | 0 | 2023-05-11 19:12:16 | 0.0003386 | 4.2228 | 9309.5565 | 0 | 关闭
2458 | 4 | 5 | 恒流充电 | 00:23:30 | 16:39:37 | 0.152 | 2.2273 | 0.0595 | 131.26 | 0.0595 | 131.26 | 0 | 0 | 0.0001328 | 292.78 | 0.0001328 | 292.78 | 0 | 0 | 2023-05-11 19:12:46 | 0.0003386 | 4.2229 | 9309.6381 | 0 | 关闭
2459 | 4 | 5 | 恒流充电 | 00:24:00 | 16:40:07 | 0.152 | 2.2276 | 0.0608 | 134.05 | 0.0608 | 134.05 | 0 | 0 | 0.0001356 | 299 | 0.0001356 | 299 | 0 | 0 | 2023-05-11 19:13:16 | 0.0003386 | 4.2229 | 9309.6381 | 0 | 关闭
2460 | 4 | 5 | 恒流充电 | 00:24:30 | 16:40:37 | 0.152 | 2.228 | 0.0621 | 136.85 | 0.0621 | 136.85 | 0 | 0 | 0.0001384 | 305.22 | 0.0001384 | 305.22 | 0 | 0 | 2023-05-11 19:13:46 | 0.0003387 | 3.1672 | 6982.2592 | 0 | 关闭
2461 | 4 | 5 | 恒流充电 | 00:25:00 | 16:41:07 | 0.152 | 2.2285 | 0.0633 | 139.64 | 0.0633 | 139.64 | 0 | 0 | 0.0001413 | 311.45 | 0.0001413 | 311.45 | 0 | 0 | 2023-05-11 19:14:16 | 0.0003388 | 2.5337 | 5585.8319 | 0 | 关闭
2462 | 4 | 5 | 恒流充电 | 00:25:30 | 16:41:37 | 0.152 | 2.229 | 0.0646 | 142.43 | 0.0646 | 142.43 | 0 | 0 | 0.0001441 | 317.67 | 0.0001441 | 317.67 | 0 | 0 | 2023-05-11 19:14:46 | 0.0003389 | 2.5337 | 5585.7339 | 0 | 关闭
2463 | 4 | 5 | 恒流充电 | 00:26:00 | 16:42:07 | 0.152 | 2.2295 | 0.0659 | 145.23 | 0.0659 | 145.23 | 0 | 0 | 0.0001469 | 323.9 | 0.0001469 | 323.9 | 0 | 0 | 2023-05-11 19:15:16 | 0.0003389 | 2.5337 | 5585.7094 | 0 | 关闭
2464 | 4 | 5 | 恒流充电 | 00:26:30 | 16:42:37 | 0.152 | 2.23 | 0.0671 | 148.02 | 0.0671 | 148.02 | 0 | 0 | 0.0001497 | 330.13 | 0.0001497 | 330.13 | 0 | 0 | 2023-05-11 19:15:46 | 0.000339 | 2.5337 | 5585.7829 | 0 | 关闭
2465 | 4 | 5 | 恒流充电 | 00:27:00 | 16:43:07 | 0.152 | 2.2306 | 0.0684 | 150.81 | 0.0684 | 150.81 | 0 | 0 | 0.0001526 | 336.36 | 0.0001526 | 336.36 | 0 | 0 | 2023-05-11 19:16:16 | 0.0003391 | 2.1114 | 4654.7578 | 0 | 关闭
2466 | 4 | 5 | 恒流充电 | 00:27:30 | 16:43:37 | 0.152 | 2.2312 | 0.0697 | 153.6 | 0.0697 | 153.6 | 0 | 0 | 0.0001554 | 342.59 | 0.0001554 | 342.59 | 0 | 0 | 2023-05-11 19:16:46 | 0.0003392 | 2.1114 | 4654.7782 | 0 | 关闭
2467 | 4 | 5 | 恒流充电 | 00:28:00 | 16:44:07 | 0.152 | 2.2318 | 0.0709 | 156.4 | 0.0709 | 156.4 | 0 | 0 | 0.0001582 | 348.82 | 0.0001582 | 348.82 | 0 | 0 | 2023-05-11 19:17:16 | 0.0003393 | 2.1114 | 4654.7374 | 0 | 关闭
2468 | 4 | 5 | 恒流充电 | 00:28:30 | 16:44:37 | 0.152 | 2.2324 | 0.0722 | 159.19 | 0.0722 | 159.19 | 0 | 0 | 0.0001611 | 355.05 | 0.0001611 | 355.05 | 0 | 0 | 2023-05-11 19:17:46 | 0.0003394 | 2.1114 | 4654.7578 | 0 | 关闭
2469 | 4 | 5 | 恒流充电 | 00:29:00 | 16:45:07 | 0.152 | 2.2328 | 0.0735 | 161.98 | 0.0735 | 161.98 | 0 | 0 | 0.0001639 | 361.29 | 0.0001639 | 361.29 | 0 | 0 | 2023-05-11 19:18:16 | 0.0003394 | 3.1671 | 6982.2286 | 0 | 关闭
2470 | 4 | 5 | 恒流充电 | 00:29:30 | 16:45:37 | 0.152 | 2.2332 | 0.0747 | 164.78 | 0.0747 | 164.78 | 0 | 0 | 0.0001667 | 367.52 | 0.0001667 | 367.52 | 0 | 0 | 2023-05-11 19:18:46 | 0.0003395 | 3.1671 | 6982.0755 | 0 | 关闭
2471 | 4 | 5 | 恒流充电 | 00:30:00 | 16:46:07 | 0.152 | 2.2337 | 0.076 | 167.57 | 0.076 | 167.57 | 0 | 0 | 0.0001695 | 373.76 | 0.0001695 | 373.76 | 0 | 0 | 2023-05-11 19:19:16 | 0.0003396 | 2.5337 | 5585.7339 | 0 | 关闭
2472 | 4 | 5 | 恒流充电 | 00:30:30 | 16:46:37 | 0.152 | 2.234 | 0.0773 | 170.36 | 0.0773 | 170.36 | 0 | 0 | 0.0001724 | 380 | 0.0001724 | 380 | 0 | 0 | 2023-05-11 19:19:46 | 0.0003396 | 4.2228 | 9309.5565 | 0 | 关闭
2473 | 4 | 5 | 恒流充电 | 00:31:00 | 16:47:07 | 0.152 | 2.2344 | 0.0785 | 173.15 | 0.0785 | 173.15 | 0 | 0 | 0.0001752 | 386.24 | 0.0001752 | 386.24 | 0 | 0 | 2023-05-11 19:20:16 | 0.0003397 | 3.1671 | 6982.1674 | 0 | 关闭
2474 | 4 | 5 | 恒流充电 | 00:31:30 | 16:47:37 | 0.152 | 2.2349 | 0.0798 | 175.95 | 0.0798 | 175.95 | 0 | 0 | 0.000178 | 392.48 | 0.000178 | 392.48 | 0 | 0 | 2023-05-11 19:20:46 | 0.0003398 | 2.5336 | 5585.6359 | 0 | 关闭
2475 | 4 | 5 | 恒流充电 | 00:32:00 | 16:48:07 | 0.152 | 2.2353 | 0.0811 | 178.74 | 0.0811 | 178.74 | 0 | 0 | 0.0001809 | 398.72 | 0.0001809 | 398.72 | 0 | 0 | 2023-05-11 19:21:16 | 0.0003398 | 3.1671 | 6982.1674 | 0 | 关闭
2476 | 4 | 5 | 恒流充电 | 00:32:30 | 16:48:37 | 0.152 | 2.2355 | 0.0823 | 181.53 | 0.0823 | 181.53 | 0 | 0 | 0.0001837 | 404.97 | 0.0001837 | 404.97 | 0 | 0 | 2023-05-11 19:21:46 | 0.0003398 | 6.3343 | 13964.5184 | 0 | 关闭
2477 | 4 | 5 | 恒流充电 | 00:33:00 | 16:49:07 | 0.152 | 2.236 | 0.0836 | 184.33 | 0.0836 | 184.33 | 0 | 0 | 0.0001865 | 411.21 | 0.0001865 | 411.21 | 0 | 0 | 2023-05-11 19:22:16 | 0.0003399 | 2.5337 | 5585.8074 | 0 | 关闭
2478 | 4 | 5 | 恒流充电 | 00:33:30 | 16:49:37 | 0.152 | 2.2364 | 0.0849 | 187.12 | 0.0849 | 187.12 | 0 | 0 | 0.0001894 | 417.46 | 0.0001894 | 417.46 | 0 | 0 | 2023-05-11 19:22:46 | 0.00034 | 3.1672 | 6982.3204 | 0 | 关闭
2479 | 4 | 5 | 恒流充电 | 00:34:00 | 16:50:07 | 0.152 | 2.2367 | 0.0861 | 189.91 | 0.0861 | 189.91 | 0 | 0 | 0.0001922 | 423.7 | 0.0001922 | 423.7 | 0 | 0 | 2023-05-11 19:23:16 | 0.00034 | 4.2229 | 9309.7198 | 0 | 关闭
2480 | 4 | 5 | 恒流充电 | 00:34:30 | 16:50:37 | 0.152 | 2.2373 | 0.0874 | 192.7 | 0.0874 | 192.7 | 0 | 0 | 0.000195 | 429.95 | 0.000195 | 429.95 | 0 | 0 | 2023-05-11 19:23:46 | 0.0003401 | 2.1114 | 4654.8395 | 0 | 关闭
2481 | 4 | 5 | 恒流充电 | 00:35:00 | 16:51:07 | 0.152 | 2.2378 | 0.0887 | 195.5 | 0.0887 | 195.5 | 0 | 0 | 0.0001979 | 436.2 | 0.0001979 | 436.2 | 0 | 0 | 2023-05-11 19:24:16 | 0.0003402 | 2.5337 | 5585.8564 | 0 | 关闭
2482 | 4 | 5 | 恒流充电 | 00:35:30 | 16:51:37 | 0.152 | 2.2383 | 0.0899 | 198.29 | 0.0899 | 198.29 | 0 | 0 | 0.0002007 | 442.45 | 0.0002007 | 442.45 | 0 | 0 | 2023-05-11 19:24:46 | 0.0003403 | 2.5337 | 5585.8319 | 0 | 关闭
2483 | 4 | 5 | 恒流充电 | 00:36:00 | 16:52:07 | 0.152 | 2.2388 | 0.0912 | 201.08 | 0.0912 | 201.08 | 0 | 0 | 0.0002035 | 448.7 | 0.0002035 | 448.7 | 0 | 0 | 2023-05-11 19:25:16 | 0.0003403 | 2.5337 | 5585.8564 | 0 | 关闭
2484 | 4 | 5 | 恒流充电 | 00:36:30 | 16:52:37 | 0.152 | 2.2394 | 0.0925 | 203.88 | 0.0925 | 203.88 | 0 | 0 | 0.0002064 | 454.96 | 0.0002064 | 454.96 | 0 | 0 | 2023-05-11 19:25:46 | 0.0003404 | 2.1114 | 4654.8599 | 0 | 关闭
2485 | 4 | 5 | 恒流充电 | 00:37:00 | 16:53:07 | 0.152 | 2.24 | 0.0937 | 206.67 | 0.0937 | 206.67 | 0 | 0 | 0.0002092 | 461.21 | 0.0002092 | 461.21 | 0 | 0 | 2023-05-11 19:26:16 | 0.0003405 | 2.1114 | 4654.8599 | 0 | 关闭
2486 | 4 | 5 | 恒流充电 | 00:37:30 | 16:53:37 | 0.152 | 2.2405 | 0.095 | 209.46 | 0.095 | 209.46 | 0 | 0 | 0.000212 | 467.47 | 0.000212 | 467.47 | 0 | 0 | 2023-05-11 19:26:46 | 0.0003406 | 2.5337 | 5585.7339 | 0 | 关闭
2487 | 4 | 5 | 恒流充电 | 00:38:00 | 16:54:07 | 0.152 | 2.241 | 0.0963 | 212.26 | 0.0963 | 212.26 | 0 | 0 | 0.0002149 | 473.73 | 0.0002149 | 473.73 | 0 | 0 | 2023-05-11 19:27:16 | 0.0003407 | 2.5338 | 5585.8809 | 0 | 关闭
2488 | 4 | 5 | 恒流充电 | 00:38:30 | 16:54:37 | 0.152 | 2.2415 | 0.0975 | 215.05 | 0.0975 | 215.05 | 0 | 0 | 0.0002177 | 479.99 | 0.0002177 | 479.99 | 0 | 0 | 2023-05-11 19:27:46 | 0.0003408 | 2.5337 | 5585.8319 | 0 | 关闭
2489 | 4 | 5 | 恒流充电 | 00:39:00 | 16:55:07 | 0.152 | 2.242 | 0.0988 | 217.84 | 0.0988 | 217.84 | 0 | 0 | 0.0002206 | 486.25 | 0.0002206 | 486.25 | 0 | 0 | 2023-05-11 19:28:16 | 0.0003409 | 2.5337 | 5585.7829 | 0 | 关闭
2490 | 4 | 5 | 恒流充电 | 00:39:30 | 16:55:37 | 0.152 | 2.2423 | 0.1001 | 220.63 | 0.1001 | 220.63 | 0 | 0 | 0.0002234 | 492.51 | 0.0002234 | 492.51 | 0 | 0 | 2023-05-11 19:28:46 | 0.0003409 | 4.2229 | 9309.7198 | 0 | 关闭
2491 | 4 | 5 | 恒流充电 | 00:40:00 | 16:56:07 | 0.152 | 2.2428 | 0.1013 | 223.43 | 0.1013 | 223.43 | 0 | 0 | 0.0002262 | 498.77 | 0.0002262 | 498.77 | 0 | 0 | 2023-05-11 19:29:16 | 0.000341 | 2.5337 | 5585.7829 | 0 | 关闭
2492 | 4 | 5 | 恒流充电 | 00:40:30 | 16:56:37 | 0.152 | 2.2433 | 0.1026 | 226.22 | 0.1026 | 226.22 | 0 | 0 | 0.0002291 | 505.04 | 0.0002291 | 505.04 | 0 | 0 | 2023-05-11 19:29:46 | 0.000341 | 2.5337 | 5585.7829 | 0 | 关闭
2493 | 4 | 5 | 恒流充电 | 00:41:00 | 16:57:07 | 0.152 | 2.2437 | 0.1039 | 229.01 | 0.1039 | 229.01 | 0 | 0 | 0.0002319 | 511.3 | 0.0002319 | 511.3 | 0 | 0 | 2023-05-11 19:30:16 | 0.0003411 | 3.1672 | 6982.2898 | 0 | 关闭
2494 | 4 | 5 | 恒流充电 | 00:41:30 | 16:57:37 | 0.152 | 2.2441 | 0.1051 | 231.81 | 0.1051 | 231.81 | 0 | 0 | 0.0002348 | 517.57 | 0.0002348 | 517.57 | 0 | 0 | 2023-05-11 19:30:46 | 0.0003411 | 3.1672 | 6982.3511 | 0 | 关闭
2495 | 4 | 5 | 恒流充电 | 00:42:00 | 16:58:07 | 0.152 | 2.2445 | 0.1064 | 234.6 | 0.1064 | 234.6 | 0 | 0 | 0.0002376 | 523.84 | 0.0002376 | 523.84 | 0 | 0 | 2023-05-11 19:31:16 | 0.0003412 | 3.1671 | 6982.1674 | 0 | 关闭
2496 | 4 | 5 | 恒流充电 | 00:42:30 | 16:58:37 | 0.152 | 2.245 | 0.1077 | 237.39 | 0.1077 | 237.39 | 0 | 0 | 0.0002405 | 530.11 | 0.0002405 | 530.11 | 0 | 0 | 2023-05-11 19:31:46 | 0.0003413 | 2.5337 | 5585.8319 | 0 | 关闭
2497 | 4 | 5 | 恒流充电 | 00:43:00 | 16:59:07 | 0.152 | 2.2455 | 0.1089 | 240.18 | 0.1089 | 240.18 | 0 | 0 | 0.0002433 | 536.38 | 0.0002433 | 536.38 | 0 | 0 | 2023-05-11 19:32:16 | 0.0003414 | 2.5338 | 5585.9298 | 0 | 关闭
2498 | 4 | 5 | 恒流充电 | 00:43:30 | 16:59:37 | 0.152 | 2.246 | 0.1102 | 242.98 | 0.1102 | 242.98 | 0 | 0 | 0.0002461 | 542.65 | 0.0002461 | 542.65 | 0 | 0 | 2023-05-11 19:32:46 | 0.0003415 | 2.5337 | 5585.7829 | 0 | 关闭
2499 | 4 | 5 | 恒流充电 | 00:44:00 | 17:00:07 | 0.152 | 2.2466 | 0.1115 | 245.77 | 0.1115 | 245.77 | 0 | 0 | 0.000249 | 548.92 | 0.000249 | 548.92 | 0 | 0 | 2023-05-11 19:33:16 | 0.0003416 | 2.1115 | 4654.9007 | 0 | 关闭
2500 | 4 | 5 | 恒流充电 | 00:44:30 | 17:00:37 | 0.152 | 2.2472 | 0.1127 | 248.56 | 0.1127 | 248.56 | 0 | 0 | 0.0002518 | 555.2 | 0.0002518 | 555.2 | 0 | 0 | 2023-05-11 19:33:46 | 0.0003416 | 2.1114 | 4654.8599 | 0 | 关闭
2501 | 4 | 5 | 恒流充电 | 00:45:00 | 17:01:07 | 0.152 | 2.2479 | 0.114 | 251.36 | 0.114 | 251.36 | 0 | 0 | 0.0002547 | 561.48 | 0.0002547 | 561.48 | 0 | 0 | 2023-05-11 19:34:16 | 0.0003417 | 1.8098 | 3989.9149 | 0 | 关闭
2502 | 4 | 5 | 恒流充电 | 00:45:30 | 17:01:37 | 0.152 | 2.2485 | 0.1153 | 254.15 | 0.1153 | 254.15 | 0 | 0 | 0.0002575 | 567.76 | 0.0002575 | 567.76 | 0 | 0 | 2023-05-11 19:34:46 | 0.0003418 | 2.1115 | 4654.9007 | 0 | 关闭
2503 | 4 | 5 | 恒流充电 | 00:46:00 | 17:02:07 | 0.152 | 2.2492 | 0.1165 | 256.94 | 0.1165 | 256.94 | 0 | 0 | 0.0002604 | 574.04 | 0.0002604 | 574.04 | 0 | 0 | 2023-05-11 19:35:16 | 0.0003419 | 1.8098 | 3989.8799 | 0 | 关闭
2504 | 4 | 5 | 恒流充电 | 00:46:30 | 17:02:37 | 0.152 | 2.2499 | 0.1178 | 259.73 | 0.1178 | 259.73 | 0 | 0 | 0.0002632 | 580.32 | 0.0002632 | 580.32 | 0 | 0 | 2023-05-11 19:35:46 | 0.000342 | 1.8098 | 3989.8099 | 0 | 关闭
2505 | 4 | 5 | 恒流充电 | 00:47:00 | 17:03:07 | 0.152 | 2.2505 | 0.1191 | 262.53 | 0.1191 | 262.53 | 0 | 0 | 0.0002661 | 586.6 | 0.0002661 | 586.6 | 0 | 0 | 2023-05-11 19:36:16 | 0.0003421 | 2.1114 | 4654.7782 | 0 | 关闭
2506 | 4 | 5 | 恒流充电 | 00:47:30 | 17:03:37 | 0.152 | 2.251 | 0.1203 | 265.32 | 0.1203 | 265.32 | 0 | 0 | 0.0002689 | 592.89 | 0.0002689 | 592.89 | 0 | 0 | 2023-05-11 19:36:46 | 0.0003422 | 2.5338 | 5585.8809 | 0 | 关闭
2507 | 4 | 5 | 恒流充电 | 00:48:00 | 17:04:07 | 0.152 | 2.2515 | 0.1216 | 268.11 | 0.1216 | 268.11 | 0 | 0 | 0.0002718 | 599.18 | 0.0002718 | 599.18 | 0 | 0 | 2023-05-11 19:37:16 | 0.0003423 | 2.5337 | 5585.8319 | 0 | 关闭
2508 | 4 | 5 | 恒流充电 | 00:48:30 | 17:04:37 | 0.152 | 2.2521 | 0.1229 | 270.91 | 0.1229 | 270.91 | 0 | 0 | 0.0002746 | 605.47 | 0.0002746 | 605.47 | 0 | 0 | 2023-05-11 19:37:46 | 0.0003424 | 2.1115 | 4654.9007 | 0 | 关闭
2509 | 4 | 5 | 恒流充电 | 00:49:00 | 17:05:07 | 0.152 | 2.2526 | 0.1241 | 273.7 | 0.1241 | 273.7 | 0 | 0 | 0.0002775 | 611.76 | 0.0002775 | 611.76 | 0 | 0 | 2023-05-11 19:38:16 | 0.0003425 | 2.5337 | 5585.8319 | 0 | 关闭
2510 | 4 | 5 | 恒流充电 | 00:49:30 | 17:05:37 | 0.152 | 2.253 | 0.1254 | 276.49 | 0.1254 | 276.49 | 0 | 0 | 0.0002803 | 618.05 | 0.0002803 | 618.05 | 0 | 0 | 2023-05-11 19:38:46 | 0.0003425 | 3.1672 | 6982.3511 | 0 | 关闭
2511 | 4 | 5 | 恒流充电 | 00:50:00 | 17:06:07 | 0.152 | 2.2535 | 0.1267 | 279.29 | 0.1267 | 279.29 | 0 | 0 | 0.0002832 | 624.34 | 0.0002832 | 624.34 | 0 | 0 | 2023-05-11 19:39:16 | 0.0003426 | 2.5338 | 5585.8809 | 0 | 关闭
2512 | 4 | 5 | 恒流充电 | 00:50:30 | 17:06:37 | 0.152 | 2.2541 | 0.128 | 282.08 | 0.128 | 282.08 | 0 | 0 | 0.0002861 | 630.64 | 0.0002861 | 630.64 | 0 | 0 | 2023-05-11 19:39:46 | 0.0003427 | 2.1115 | 4654.9415 | 0 | 关闭
2513 | 4 | 5 | 恒流充电 | 00:51:00 | 17:07:07 | 0.152 | 2.2546 | 0.1292 | 284.87 | 0.1292 | 284.87 | 0 | 0 | 0.0002889 | 636.93 | 0.0002889 | 636.93 | 0 | 0 | 2023-05-11 19:40:16 | 0.0003427 | 2.5337 | 5585.8319 | 0 | 关闭
2514 | 4 | 5 | 恒流充电 | 00:51:30 | 17:07:37 | 0.152 | 2.2551 | 0.1305 | 287.66 | 0.1305 | 287.66 | 0 | 0 | 0.0002918 | 643.23 | 0.0002918 | 643.23 | 0 | 0 | 2023-05-11 19:40:46 | 0.0003428 | 2.5338 | 5585.9788 | 0 | 关闭
2515 | 4 | 5 | 恒流充电 | 00:52:00 | 17:08:07 | 0.152 | 2.2558 | 0.1318 | 290.46 | 0.1318 | 290.46 | 0 | 0 | 0.0002946 | 649.53 | 0.0002946 | 649.53 | 0 | 0 | 2023-05-11 19:41:16 | 0.0003429 | 1.8098 | 3989.8449 | 0 | 关闭
2516 | 4 | 5 | 恒流充电 | 00:52:30 | 17:08:37 | 0.152 | 2.2564 | 0.133 | 293.25 | 0.133 | 293.25 | 0 | 0 | 0.0002975 | 655.83 | 0.0002975 | 655.83 | 0 | 0 | 2023-05-11 19:41:46 | 0.000343 | 2.1115 | 4654.9415 | 0 | 关闭
2517 | 4 | 5 | 恒流充电 | 00:53:00 | 17:09:07 | 0.152 | 2.2571 | 0.1343 | 296.04 | 0.1343 | 296.04 | 0 | 0 | 0.0003003 | 662.13 | 0.0003003 | 662.13 | 0 | 0 | 2023-05-11 19:42:16 | 0.0003431 | 1.8098 | 3989.9149 | 0 | 关闭
2518 | 4 | 5 | 恒流充电 | 00:53:30 | 17:09:37 | 0.152 | 2.2579 | 0.1356 | 298.84 | 0.1356 | 298.84 | 0 | 0 | 0.0003032 | 668.44 | 0.0003032 | 668.44 | 0 | 0 | 2023-05-11 19:42:46 | 0.0003432 | 1.5836 | 3491.2368 | 0 | 关闭
2519 | 4 | 5 | 恒流充电 | 00:54:00 | 17:10:07 | 0.152 | 2.2585 | 0.1368 | 301.63 | 0.1368 | 301.63 | 0 | 0 | 0.0003061 | 674.75 | 0.0003061 | 674.75 | 0 | 0 | 2023-05-11 19:43:16 | 0.0003434 | 2.1115 | 4654.9007 | 0 | 关闭
2520 | 4 | 5 | 恒流充电 | 00:54:30 | 17:10:37 | 0.152 | 2.2593 | 0.1381 | 304.42 | 0.1381 | 304.42 | 0 | 0 | 0.0003089 | 681.06 | 0.0003089 | 681.06 | 0 | 0 | 2023-05-11 19:43:46 | 0.0003435 | 1.5836 | 3491.1755 | 0 | 关闭
2521 | 4 | 5 | 恒流充电 | 00:55:00 | 17:11:07 | 0.152 | 2.26 | 0.1394 | 307.21 | 0.1394 | 307.21 | 0 | 0 | 0.0003118 | 687.37 | 0.0003118 | 687.37 | 0 | 0 | 2023-05-11 19:44:16 | 0.0003436 | 1.8098 | 3989.9149 | 0 | 关闭
2522 | 4 | 5 | 恒流充电 | 00:55:30 | 17:11:37 | 0.152 | 2.2609 | 0.1406 | 310.01 | 0.1406 | 310.01 | 0 | 0 | 0.0003147 | 693.68 | 0.0003147 | 693.68 | 0 | 0 | 2023-05-11 19:44:46 | 0.0003437 | 1.4076 | 3103.2671 | 0 | 关闭
2523 | 4 | 5 | 恒流充电 | 00:56:00 | 17:12:07 | 0.152 | 2.2615 | 0.1419 | 312.8 | 0.1419 | 312.8 | 0 | 0 | 0.0003175 | 700 | 0.0003175 | 700 | 0 | 0 | 2023-05-11 19:45:16 | 0.0003438 | 2.1115 | 4654.9007 | 0 | 关闭
2524 | 4 | 5 | 恒流充电 | 00:56:30 | 17:12:37 | 0.152 | 2.2621 | 0.1432 | 315.59 | 0.1432 | 315.59 | 0 | 0 | 0.0003204 | 706.31 | 0.0003204 | 706.31 | 0 | 0 | 2023-05-11 19:45:46 | 0.0003439 | 2.1114 | 4654.8599 | 0 | 关闭
2525 | 4 | 5 | 恒流充电 | 00:57:00 | 17:13:07 | 0.152 | 2.2626 | 0.1444 | 318.39 | 0.1444 | 318.39 | 0 | 0 | 0.0003232 | 712.63 | 0.0003232 | 712.63 | 0 | 0 | 2023-05-11 19:46:16 | 0.0003439 | 2.5337 | 5585.7829 | 0 | 关闭
2526 | 4 | 5 | 恒流充电 | 00:57:30 | 17:13:37 | 0.152 | 2.2634 | 0.1457 | 321.18 | 0.1457 | 321.18 | 0 | 0 | 0.0003261 | 718.95 | 0.0003261 | 718.95 | 0 | 0 | 2023-05-11 19:46:46 | 0.0003441 | 1.5836 | 3491.1449 | 0 | 关闭
2527 | 4 | 5 | 恒流充电 | 00:58:00 | 17:14:07 | 0.152 | 2.2639 | 0.147 | 323.97 | 0.147 | 323.97 | 0 | 0 | 0.000329 | 725.27 | 0.000329 | 725.27 | 0 | 0 | 2023-05-11 19:47:16 | 0.0003442 | 2.5337 | 5585.8319 | 0 | 关闭
2528 | 4 | 5 | 恒流充电 | 00:58:30 | 17:14:37 | 0.152 | 2.2646 | 0.1482 | 326.76 | 0.1482 | 326.76 | 0 | 0 | 0.0003319 | 731.6 | 0.0003319 | 731.6 | 0 | 0 | 2023-05-11 19:47:46 | 0.0003443 | 1.8098 | 3989.8449 | 0 | 关闭
2529 | 4 | 5 | 恒流充电 | 00:59:00 | 17:15:07 | 0.152 | 2.2653 | 0.1495 | 329.56 | 0.1495 | 329.56 | 0 | 0 | 0.0003347 | 737.92 | 0.0003347 | 737.92 | 0 | 0 | 2023-05-11 19:48:16 | 0.0003444 | 1.8098 | 3989.8799 | 0 | 关闭
2530 | 4 | 5 | 恒流充电 | 00:59:30 | 17:15:37 | 0.152 | 2.2659 | 0.1508 | 332.35 | 0.1508 | 332.35 | 0 | 0 | 0.0003376 | 744.25 | 0.0003376 | 744.25 | 0 | 0 | 2023-05-11 19:48:46 | 0.0003445 | 2.1114 | 4654.8191 | 0 | 关闭
2531 | 4 | 5 | 恒流充电 | 01:00:00 | 17:16:07 | 0.152 | 2.2665 | 0.152 | 335.14 | 0.152 | 335.14 | 0 | 0 | 0.0003405 | 750.58 | 0.0003405 | 750.58 | 0 | 0 | 2023-05-11 19:49:16 | 0.0003446 | 2.1114 | 4654.7374 | 0 | 关闭
2532 | 4 | 5 | 恒流充电 | 01:00:30 | 17:16:37 | 0.152 | 2.2672 | 0.1533 | 337.94 | 0.1533 | 337.94 | 0 | 0 | 0.0003433 | 756.91 | 0.0003433 | 756.91 | 0 | 0 | 2023-05-11 19:49:46 | 0.0003447 | 1.8098 | 3989.8799 | 0 | 关闭
2533 | 4 | 5 | 恒流充电 | 01:01:00 | 17:17:07 | 0.152 | 2.268 | 0.1546 | 340.73 | 0.1546 | 340.73 | 0 | 0 | 0.0003462 | 763.24 | 0.0003462 | 763.24 | 0 | 0 | 2023-05-11 19:50:16 | 0.0003448 | 1.5836 | 3491.1755 | 0 | 关闭
2534 | 4 | 5 | 恒流充电 | 01:01:30 | 17:17:37 | 0.152 | 2.2687 | 0.1558 | 343.52 | 0.1558 | 343.52 | 0 | 0 | 0.0003491 | 769.58 | 0.0003491 | 769.58 | 0 | 0 | 2023-05-11 19:50:46 | 0.0003449 | 1.8098 | 3989.8799 | 0 | 关闭
2535 | 4 | 5 | 恒流充电 | 01:02:00 | 17:18:07 | 0.152 | 2.2695 | 0.1571 | 346.32 | 0.1571 | 346.32 | 0 | 0 | 0.000352 | 775.92 | 0.000352 | 775.92 | 0 | 0 | 2023-05-11 19:51:16 | 0.000345 | 1.5836 | 3491.1449 | 0 | 关闭
2536 | 4 | 5 | 恒流充电 | 01:02:30 | 17:18:37 | 0.152 | 2.2703 | 0.1584 | 349.11 | 0.1584 | 349.11 | 0 | 0 | 0.0003548 | 782.26 | 0.0003548 | 782.26 | 0 | 0 | 2023-05-11 19:51:46 | 0.0003452 | 1.5836 | 3491.1143 | 0 | 关闭
2537 | 4 | 5 | 恒流充电 | 01:03:00 | 17:19:07 | 0.152 | 2.2711 | 0.1596 | 351.9 | 0.1596 | 351.9 | 0 | 0 | 0.0003577 | 788.6 | 0.0003577 | 788.6 | 0 | 0 | 2023-05-11 19:52:16 | 0.0003453 | 1.5835 | 3491.0531 | 0 | 关闭
2538 | 4 | 5 | 恒流充电 | 01:03:30 | 17:19:37 | 0.152 | 2.2721 | 0.1609 | 354.69 | 0.1609 | 354.69 | 0 | 0 | 0.0003606 | 794.94 | 0.0003606 | 794.94 | 0 | 0 | 2023-05-11 19:52:46 | 0.0003454 | 1.2669 | 2792.8914 | 0 | 关闭
2539 | 4 | 5 | 恒流充电 | 01:04:00 | 17:20:07 | 0.152 | 2.2731 | 0.1622 | 357.49 | 0.1622 | 357.49 | 0 | 0 | 0.0003635 | 801.29 | 0.0003635 | 801.29 | 0 | 0 | 2023-05-11 19:53:16 | 0.0003456 | 1.2668 | 2792.8424 | 0 | 关闭
2540 | 4 | 5 | 恒流充电 | 01:04:30 | 17:20:37 | 0.152 | 2.274 | 0.1634 | 360.28 | 0.1634 | 360.28 | 0 | 0 | 0.0003663 | 807.64 | 0.0003663 | 807.64 | 0 | 0 | 2023-05-11 19:53:46 | 0.0003457 | 1.4076 | 3103.2127 | 0 | 关闭
2541 | 4 | 5 | 恒流充电 | 01:05:00 | 17:21:07 | 0.152 | 2.2748 | 0.1647 | 363.07 | 0.1647 | 363.07 | 0 | 0 | 0.0003692 | 813.99 | 0.0003692 | 813.99 | 0 | 0 | 2023-05-11 19:54:16 | 0.0003458 | 1.5835 | 3491.0531 | 0 | 关闭
2542 | 4 | 5 | 恒流充电 | 01:05:30 | 17:21:37 | 0.152 | 2.2757 | 0.166 | 365.87 | 0.166 | 365.87 | 0 | 0 | 0.0003721 | 820.35 | 0.0003721 | 820.35 | 0 | 0 | 2023-05-11 19:54:46 | 0.000346 | 1.4076 | 3103.1583 | 0 | 关闭
2543 | 4 | 5 | 恒流充电 | 01:06:00 | 17:22:07 | 0.152 | 2.2765 | 0.1672 | 368.66 | 0.1672 | 368.66 | 0 | 0 | 0.000375 | 826.7 | 0.000375 | 826.7 | 0 | 0 | 2023-05-11 19:55:16 | 0.0003461 | 1.5836 | 3491.1143 | 0 | 关闭
2544 | 4 | 5 | 恒流充电 | 01:06:30 | 17:22:37 | 0.152 | 2.2772 | 0.1685 | 371.45 | 0.1685 | 371.45 | 0 | 0 | 0.0003779 | 833.06 | 0.0003779 | 833.06 | 0 | 0 | 2023-05-11 19:55:46 | 0.0003462 | 1.8098 | 3989.8799 | 0 | 关闭
2545 | 4 | 5 | 恒流充电 | 01:07:00 | 17:23:07 | 0.152 | 2.2781 | 0.1698 | 374.24 | 0.1698 | 374.24 | 0 | 0 | 0.0003808 | 839.42 | 0.0003808 | 839.42 | 0 | 0 | 2023-05-11 19:56:16 | 0.0003463 | 1.4076 | 3103.2127 | 0 | 关闭
2546 | 4 | 5 | 恒流充电 | 01:07:30 | 17:23:37 | 0.152 | 2.2788 | 0.171 | 377.04 | 0.171 | 377.04 | 0 | 0 | 0.0003836 | 845.79 | 0.0003836 | 845.79 | 0 | 0 | 2023-05-11 19:56:46 | 0.0003464 | 1.8098 | 3989.8799 | 0 | 关闭
2547 | 4 | 5 | 恒流充电 | 01:08:00 | 17:24:07 | 0.152 | 2.2796 | 0.1723 | 379.83 | 0.1723 | 379.83 | 0 | 0 | 0.0003865 | 852.15 | 0.0003865 | 852.15 | 0 | 0 | 2023-05-11 19:57:16 | 0.0003465 | 1.5836 | 3491.1143 | 0 | 关闭
2548 | 4 | 5 | 恒流充电 | 01:08:30 | 17:24:37 | 0.152 | 2.2804 | 0.1736 | 382.62 | 0.1736 | 382.62 | 0 | 0 | 0.0003894 | 858.52 | 0.0003894 | 858.52 | 0 | 0 | 2023-05-11 19:57:46 | 0.0003467 | 1.5836 | 3491.1449 | 0 | 关闭
2549 | 4 | 5 | 恒流充电 | 01:09:00 | 17:25:07 | 0.152 | 2.2811 | 0.1748 | 385.42 | 0.1748 | 385.42 | 0 | 0 | 0.0003923 | 864.89 | 0.0003923 | 864.89 | 0 | 0 | 2023-05-11 19:58:16 | 0.0003468 | 1.8098 | 3989.8799 | 0 | 关闭
2550 | 4 | 5 | 恒流充电 | 01:09:30 | 17:25:37 | 0.152 | 2.2821 | 0.1761 | 388.21 | 0.1761 | 388.21 | 0 | 0 | 0.0003952 | 871.26 | 0.0003952 | 871.26 | 0 | 0 | 2023-05-11 19:58:46 | 0.0003469 | 1.2669 | 2792.9159 | 0 | 关闭
2551 | 4 | 5 | 恒流充电 | 01:10:00 | 17:26:07 | 0.152 | 2.283 | 0.1774 | 391 | 0.1774 | 391 | 0 | 0 | 0.0003981 | 877.64 | 0.0003981 | 877.64 | 0 | 0 | 2023-05-11 19:59:16 | 0.0003471 | 1.4076 | 3103.2127 | 0 | 关闭
2552 | 4 | 5 | 恒流充电 | 01:10:30 | 17:26:37 | 0.152 | 2.2841 | 0.1786 | 393.79 | 0.1786 | 393.79 | 0 | 0 | 0.000401 | 884.02 | 0.000401 | 884.02 | 0 | 0 | 2023-05-11 19:59:46 | 0.0003472 | 1.1517 | 2538.9922 | 0 | 关闭
2553 | 4 | 5 | 恒流充电 | 01:11:00 | 17:27:07 | 0.152 | 2.285 | 0.1799 | 396.59 | 0.1799 | 396.59 | 0 | 0 | 0.0004039 | 890.4 | 0.0004039 | 890.4 | 0 | 0 | 2023-05-11 20:00:16 | 0.0003474 | 1.4076 | 3103.2399 | 0 | 关闭
2554 | 4 | 5 | 恒流充电 | 01:11:30 | 17:27:37 | 0.152 | 2.2861 | 0.1812 | 399.38 | 0.1812 | 399.38 | 0 | 0 | 0.0004068 | 896.78 | 0.0004068 | 896.78 | 0 | 0 | 2023-05-11 20:00:46 | 0.0003475 | 1.1517 | 2538.9922 | 0 | 关闭
2555 | 4 | 5 | 恒流充电 | 01:12:00 | 17:28:07 | 0.152 | 2.2872 | 0.1824 | 402.17 | 0.1824 | 402.17 | 0 | 0 | 0.0004097 | 903.17 | 0.0004097 | 903.17 | 0 | 0 | 2023-05-11 20:01:16 | 0.0003477 | 1.1517 | 2538.9477 | 0 | 关闭
2556 | 4 | 5 | 恒流充电 | 01:12:30 | 17:28:37 | 0.152 | 2.2884 | 0.1837 | 404.97 | 0.1837 | 404.97 | 0 | 0 | 0.0004126 | 909.55 | 0.0004126 | 909.55 | 0 | 0 | 2023-05-11 20:01:46 | 0.0003479 | 1.0557 | 2327.4095 | 0 | 关闭
2557 | 4 | 5 | 恒流充电 | 01:13:00 | 17:29:07 | 0.152 | 2.2893 | 0.185 | 407.76 | 0.185 | 407.76 | 0 | 0 | 0.0004155 | 915.95 | 0.0004155 | 915.95 | 0 | 0 | 2023-05-11 20:02:16 | 0.0003481 | 1.4076 | 3103.1855 | 0 | 关闭
2558 | 4 | 5 | 恒流充电 | 01:13:30 | 17:29:37 | 0.152 | 2.2905 | 0.1862 | 410.55 | 0.1862 | 410.55 | 0 | 0 | 0.0004184 | 922.34 | 0.0004184 | 922.34 | 0 | 0 | 2023-05-11 20:02:46 | 0.0003482 | 1.0557 | 2327.3483 | 0 | 关闭
2559 | 4 | 5 | 恒流充电 | 01:14:00 | 17:30:07 | 0.152 | 2.2915 | 0.1875 | 413.34 | 0.1875 | 413.34 | 0 | 0 | 0.0004213 | 928.74 | 0.0004213 | 928.74 | 0 | 0 | 2023-05-11 20:03:16 | 0.0003483 | 1.2668 | 2792.8669 | 0 | 关闭
2560 | 4 | 5 | 恒流充电 | 01:14:30 | 17:30:37 | 0.152 | 2.2926 | 0.1888 | 416.14 | 0.1888 | 416.14 | 0 | 0 | 0.0004242 | 935.14 | 0.0004242 | 935.14 | 0 | 0 | 2023-05-11 20:03:46 | 0.0003485 | 1.1517 | 2538.9699 | 0 | 关闭
2561 | 4 | 5 | 恒流充电 | 01:15:00 | 17:31:07 | 0.152 | 2.2937 | 0.19 | 418.93 | 0.19 | 418.93 | 0 | 0 | 0.0004271 | 941.55 | 0.0004271 | 941.55 | 0 | 0 | 2023-05-11 20:04:16 | 0.0003487 | 1.1517 | 2538.9254 | 0 | 关闭
2562 | 4 | 5 | 恒流充电 | 01:15:30 | 17:31:37 | 0.152 | 2.2945 | 0.1913 | 421.72 | 0.1913 | 421.72 | 0 | 0 | 0.00043 | 947.95 | 0.00043 | 947.95 | 0 | 0 | 2023-05-11 20:04:46 | 0.0003488 | 1.5836 | 3491.0837 | 0 | 关闭
2563 | 4 | 5 | 恒流充电 | 01:16:00 | 17:32:07 | 0.152 | 2.2956 | 0.1926 | 424.52 | 0.1926 | 424.52 | 0 | 0 | 0.0004329 | 954.36 | 0.0004329 | 954.36 | 0 | 0 | 2023-05-11 20:05:16 | 0.000349 | 1.1517 | 2539.0145 | 0 | 关闭
2564 | 4 | 5 | 恒流充电 | 01:16:30 | 17:32:37 | 0.152 | 2.2966 | 0.1938 | 427.31 | 0.1938 | 427.31 | 0 | 0 | 0.0004358 | 960.78 | 0.0004358 | 960.78 | 0 | 0 | 2023-05-11 20:05:46 | 0.0003491 | 1.2668 | 2792.818 | 0 | 关闭
2565 | 4 | 5 | 恒流充电 | 01:17:00 | 17:33:07 | 0.152 | 2.2977 | 0.1951 | 430.1 | 0.1951 | 430.1 | 0 | 0 | 0.0004387 | 967.19 | 0.0004387 | 967.19 | 0 | 0 | 2023-05-11 20:06:16 | 0.0003493 | 1.1517 | 2538.9699 | 0 | 关闭
2566 | 4 | 5 | 恒流充电 | 01:17:30 | 17:33:37 | 0.152 | 2.2987 | 0.1964 | 432.89 | 0.1964 | 432.89 | 0 | 0 | 0.0004416 | 973.61 | 0.0004416 | 973.61 | 0 | 0 | 2023-05-11 20:06:46 | 0.0003495 | 1.2668 | 2792.8669 | 0 | 关闭
2567 | 4 | 5 | 恒流充电 | 01:18:00 | 17:34:07 | 0.152 | 2.2997 | 0.1976 | 435.69 | 0.1976 | 435.69 | 0 | 0 | 0.0004445 | 980.03 | 0.0004445 | 980.03 | 0 | 0 | 2023-05-11 20:07:16 | 0.0003496 | 1.2669 | 2792.9159 | 0 | 关闭
2568 | 4 | 5 | 恒流充电 | 01:18:30 | 17:34:37 | 0.152 | 2.3007 | 0.1989 | 438.48 | 0.1989 | 438.48 | 0 | 0 | 0.0004475 | 986.46 | 0.0004475 | 986.46 | 0 | 0 | 2023-05-11 20:07:46 | 0.0003498 | 1.2668 | 2792.8669 | 0 | 关闭
2569 | 4 | 5 | 恒流充电 | 01:19:00 | 17:35:07 | 0.152 | 2.3017 | 0.2002 | 441.27 | 0.2002 | 441.27 | 0 | 0 | 0.0004504 | 992.88 | 0.0004504 | 992.88 | 0 | 0 | 2023-05-11 20:08:16 | 0.0003499 | 1.2668 | 2792.8669 | 0 | 关闭
2570 | 4 | 5 | 恒流充电 | 01:19:30 | 17:35:37 | 0.152 | 2.3028 | 0.2014 | 444.07 | 0.2014 | 444.07 | 0 | 0 | 0.0004533 | 999.31 | 0.0004533 | 999.31 | 0 | 0 | 2023-05-11 20:08:46 | 0.0003501 | 1.1517 | 2539.0145 | 0 | 关闭
2571 | 4 | 5 | 恒流充电 | 01:20:00 | 17:36:07 | 0.152 | 2.3038 | 0.2027 | 446.86 | 0.2027 | 446.86 | 0 | 0 | 0.0004562 | 1005.75 | 0.0004562 | 1005.75 | 0 | 0 | 2023-05-11 20:09:16 | 0.0003502 | 1.2668 | 2792.8669 | 0 | 关闭
2572 | 4 | 5 | 恒流充电 | 01:20:30 | 17:36:37 | 0.152 | 2.3051 | 0.204 | 449.65 | 0.204 | 449.65 | 0 | 0 | 0.0004591 | 1012.18 | 0.0004591 | 1012.18 | 0 | 0 | 2023-05-11 20:09:46 | 0.0003504 | 0.9745 | 2148.3969 | 0 | 关闭
2573 | 4 | 5 | 恒流充电 | 01:21:00 | 17:37:07 | 0.152 | 2.3061 | 0.2052 | 452.44 | 0.2052 | 452.44 | 0 | 0 | 0.000462 | 1018.62 | 0.000462 | 1018.62 | 0 | 0 | 2023-05-11 20:10:16 | 0.0003506 | 1.2668 | 2792.8669 | 0 | 关闭
2574 | 4 | 5 | 恒流充电 | 01:21:30 | 17:37:37 | 0.152 | 2.3074 | 0.2065 | 455.24 | 0.2065 | 455.24 | 0 | 0 | 0.000465 | 1025.06 | 0.000465 | 1025.06 | 0 | 0 | 2023-05-11 20:10:46 | 0.0003508 | 0.9745 | 2148.3592 | 0 | 关闭
2575 | 4 | 5 | 恒流充电 | 01:22:00 | 17:38:07 | 0.152 | 2.3086 | 0.2078 | 458.03 | 0.2078 | 458.03 | 0 | 0 | 0.0004679 | 1031.51 | 0.0004679 | 1031.51 | 0 | 0 | 2023-05-11 20:11:16 | 0.000351 | 1.0557 | 2327.4299 | 0 | 关闭
2576 | 4 | 5 | 恒流充电 | 01:22:30 | 17:38:37 | 0.152 | 2.31 | 0.209 | 460.82 | 0.209 | 460.82 | 0 | 0 | 0.0004708 | 1037.96 | 0.0004708 | 1037.96 | 0 | 0 | 2023-05-11 20:11:46 | 0.0003512 | 0.9049 | 1994.94 | 0 | 关闭
2577 | 4 | 5 | 恒流充电 | 01:23:00 | 17:39:07 | 0.152 | 2.3111 | 0.2103 | 463.62 | 0.2103 | 463.62 | 0 | 0 | 0.0004737 | 1044.41 | 0.0004737 | 1044.41 | 0 | 0 | 2023-05-11 20:12:16 | 0.0003513 | 1.1517 | 2538.9254 | 0 | 关闭
2578 | 4 | 5 | 恒流充电 | 01:23:30 | 17:39:37 | 0.152 | 2.3124 | 0.2116 | 466.41 | 0.2116 | 466.41 | 0 | 0 | 0.0004767 | 1050.87 | 0.0004767 | 1050.87 | 0 | 0 | 2023-05-11 20:12:46 | 0.0003515 | 0.9745 | 2148.3592 | 0 | 关闭
2579 | 4 | 5 | 恒流充电 | 01:24:00 | 17:40:07 | 0.152 | 2.3136 | 0.2128 | 469.2 | 0.2128 | 469.2 | 0 | 0 | 0.0004796 | 1057.33 | 0.0004796 | 1057.33 | 0 | 0 | 2023-05-11 20:13:16 | 0.0003517 | 1.0557 | 2327.3891 | 0 | 关闭
2580 | 4 | 5 | 恒流充电 | 01:24:30 | 17:40:37 | 0.152 | 2.3148 | 0.2141 | 471.99 | 0.2141 | 471.99 | 0 | 0 | 0.0004825 | 1063.79 | 0.0004825 | 1063.79 | 0 | 0 | 2023-05-11 20:13:46 | 0.0003519 | 1.0557 | 2327.3891 | 0 | 关闭
2581 | 4 | 5 | 恒流充电 | 01:25:00 | 17:41:07 | 0.152 | 2.316 | 0.2154 | 474.79 | 0.2154 | 474.79 | 0 | 0 | 0.0004855 | 1070.26 | 0.0004855 | 1070.26 | 0 | 0 | 2023-05-11 20:14:16 | 0.0003521 | 1.0557 | 2327.4708 | 0 | 关闭
2582 | 4 | 5 | 恒流充电 | 01:25:30 | 17:41:37 | 0.152 | 2.3172 | 0.2166 | 477.58 | 0.2166 | 477.58 | 0 | 0 | 0.0004884 | 1076.73 | 0.0004884 | 1076.73 | 0 | 0 | 2023-05-11 20:14:46 | 0.0003523 | 1.0557 | 2327.3891 | 0 | 关闭
2583 | 4 | 5 | 恒流充电 | 01:26:00 | 17:42:07 | 0.152 | 2.3183 | 0.2179 | 480.37 | 0.2179 | 480.37 | 0 | 0 | 0.0004913 | 1083.2 | 0.0004913 | 1083.2 | 0 | 0 | 2023-05-11 20:15:16 | 0.0003524 | 1.1517 | 2538.9699 | 0 | 关闭
2584 | 4 | 5 | 恒流充电 | 01:26:30 | 17:42:37 | 0.152 | 2.3196 | 0.2192 | 483.17 | 0.2192 | 483.17 | 0 | 0 | 0.0004943 | 1089.68 | 0.0004943 | 1089.68 | 0 | 0 | 2023-05-11 20:15:46 | 0.0003526 | 0.9745 | 2148.4346 | 0 | 关闭
2585 | 4 | 5 | 恒流充电 | 01:27:00 | 17:43:07 | 0.152 | 2.3207 | 0.2204 | 485.96 | 0.2204 | 485.96 | 0 | 0 | 0.0004972 | 1096.16 | 0.0004972 | 1096.16 | 0 | 0 | 2023-05-11 20:16:16 | 0.0003528 | 1.1517 | 2539.0145 | 0 | 关闭
2586 | 4 | 5 | 恒流充电 | 01:27:30 | 17:43:37 | 0.152 | 2.3219 | 0.2217 | 488.75 | 0.2217 | 488.75 | 0 | 0 | 0.0005002 | 1102.64 | 0.0005002 | 1102.64 | 0 | 0 | 2023-05-11 20:16:46 | 0.000353 | 1.0557 | 2327.3891 | 0 | 关闭
2587 | 4 | 5 | 恒流充电 | 01:28:00 | 17:44:07 | 0.152 | 2.3231 | 0.223 | 491.55 | 0.223 | 491.55 | 0 | 0 | 0.0005031 | 1109.13 | 0.0005031 | 1109.13 | 0 | 0 | 2023-05-11 20:17:16 | 0.0003532 | 1.0557 | 2327.4708 | 0 | 关闭
2588 | 4 | 5 | 恒流充电 | 01:28:30 | 17:44:37 | 0.152 | 2.3243 | 0.2242 | 494.34 | 0.2242 | 494.34 | 0 | 0 | 0.000506 | 1115.62 | 0.000506 | 1115.62 | 0 | 0 | 2023-05-11 20:17:46 | 0.0003534 | 1.0557 | 2327.4299 | 0 | 关闭
2589 | 4 | 5 | 恒流充电 | 01:29:00 | 17:45:07 | 0.152 | 2.3256 | 0.2255 | 497.13 | 0.2255 | 497.13 | 0 | 0 | 0.000509 | 1122.11 | 0.000509 | 1122.11 | 0 | 0 | 2023-05-11 20:18:16 | 0.0003535 | 0.9745 | 2148.3592 | 0 | 关闭
2590 | 4 | 5 | 恒流充电 | 01:29:30 | 17:45:37 | 0.152 | 2.3269 | 0.2268 | 499.92 | 0.2268 | 499.92 | 0 | 0 | 0.0005119 | 1128.61 | 0.0005119 | 1128.61 | 0 | 0 | 2023-05-11 20:18:46 | 0.0003538 | 0.9745 | 2148.3969 | 0 | 关闭
2591 | 4 | 5 | 恒流充电 | 01:30:00 | 17:46:07 | 0.152 | 2.3282 | 0.228 | 502.72 | 0.228 | 502.72 | 0 | 0 | 0.0005149 | 1135.11 | 0.0005149 | 1135.11 | 0 | 0 | 2023-05-11 20:19:16 | 0.000354 | 0.9745 | 2148.3969 | 0 | 关闭
2592 | 4 | 5 | 恒流充电 | 01:30:30 | 17:46:37 | 0.152 | 2.3296 | 0.2293 | 505.51 | 0.2293 | 505.51 | 0 | 0 | 0.0005178 | 1141.61 | 0.0005178 | 1141.61 | 0 | 0 | 2023-05-11 20:19:46 | 0.0003542 | 0.9049 | 1994.905 | 0 | 关闭
2593 | 4 | 5 | 恒流充电 | 01:31:00 | 17:47:07 | 0.152 | 2.3309 | 0.2306 | 508.3 | 0.2306 | 508.3 | 0 | 0 | 0.0005208 | 1148.12 | 0.0005208 | 1148.12 | 0 | 0 | 2023-05-11 20:20:16 | 0.0003543 | 0.9745 | 2148.4346 | 0 | 关闭
2594 | 4 | 5 | 恒流充电 | 01:31:30 | 17:47:37 | 0.152 | 2.3323 | 0.2318 | 511.1 | 0.2318 | 511.1 | 0 | 0 | 0.0005237 | 1154.63 | 0.0005237 | 1154.63 | 0 | 0 | 2023-05-11 20:20:46 | 0.0003546 | 0.9049 | 1994.905 | 0 | 关闭
2595 | 4 | 5 | 恒流充电 | 01:32:00 | 17:48:07 | 0.152 | 2.3335 | 0.2331 | 513.89 | 0.2331 | 513.89 | 0 | 0 | 0.0005267 | 1161.15 | 0.0005267 | 1161.15 | 0 | 0 | 2023-05-11 20:21:16 | 0.0003547 | 1.0557 | 2327.3891 | 0 | 关闭
2596 | 4 | 5 | 恒流充电 | 01:32:30 | 17:48:37 | 0.152 | 2.3347 | 0.2344 | 516.68 | 0.2344 | 516.68 | 0 | 0 | 0.0005297 | 1167.67 | 0.0005297 | 1167.67 | 0 | 0 | 2023-05-11 20:21:46 | 0.0003549 | 1.0557 | 2327.3891 | 0 | 关闭
2597 | 4 | 5 | 恒流充电 | 01:33:00 | 17:49:07 | 0.152 | 2.336 | 0.2356 | 519.47 | 0.2356 | 519.47 | 0 | 0 | 0.0005326 | 1174.19 | 0.0005326 | 1174.19 | 0 | 0 | 2023-05-11 20:22:16 | 0.0003551 | 0.9745 | 2148.3592 | 0 | 关闭
2598 | 4 | 5 | 恒流充电 | 01:33:30 | 17:49:37 | 0.152 | 2.3371 | 0.2369 | 522.27 | 0.2369 | 522.27 | 0 | 0 | 0.0005356 | 1180.72 | 0.0005356 | 1180.72 | 0 | 0 | 2023-05-11 20:22:46 | 0.0003553 | 1.1517 | 2538.9699 | 0 | 关闭
2599 | 4 | 5 | 恒流充电 | 01:34:00 | 17:50:07 | 0.152 | 2.3383 | 0.2382 | 525.06 | 0.2382 | 525.06 | 0 | 0 | 0.0005385 | 1187.25 | 0.0005385 | 1187.25 | 0 | 0 | 2023-05-11 20:23:16 | 0.0003555 | 1.0557 | 2327.4299 | 0 | 关闭
2600 | 4 | 5 | 恒流充电 | 01:34:30 | 17:50:37 | 0.152 | 2.3394 | 0.2394 | 527.85 | 0.2394 | 527.85 | 0 | 0 | 0.0005415 | 1193.78 | 0.0005415 | 1193.78 | 0 | 0 | 2023-05-11 20:23:46 | 0.0003557 | 1.1517 | 2538.9699 | 0 | 关闭
2601 | 4 | 5 | 恒流充电 | 01:35:00 | 17:51:07 | 0.152 | 2.3405 | 0.2407 | 530.65 | 0.2407 | 530.65 | 0 | 0 | 0.0005445 | 1200.31 | 0.0005445 | 1200.31 | 0 | 0 | 2023-05-11 20:24:16 | 0.0003558 | 1.1517 | 2539.0145 | 0 | 关闭
2602 | 4 | 5 | 恒流充电 | 01:35:30 | 17:51:37 | 0.152 | 2.3414 | 0.242 | 533.44 | 0.242 | 533.44 | 0 | 0 | 0.0005474 | 1206.85 | 0.0005474 | 1206.85 | 0 | 0 | 2023-05-11 20:24:46 | 0.000356 | 1.4076 | 3103.2399 | 0 | 关闭
2603 | 4 | 5 | 恒流充电 | 01:36:00 | 17:52:07 | 0.152 | 2.3425 | 0.2432 | 536.23 | 0.2432 | 536.23 | 0 | 0 | 0.0005504 | 1213.39 | 0.0005504 | 1213.39 | 0 | 0 | 2023-05-11 20:25:16 | 0.0003561 | 1.1517 | 2538.9699 | 0 | 关闭
2604 | 4 | 5 | 恒流充电 | 01:36:30 | 17:52:37 | 0.152 | 2.3435 | 0.2445 | 539.02 | 0.2445 | 539.02 | 0 | 0 | 0.0005534 | 1219.94 | 0.0005534 | 1219.94 | 0 | 0 | 2023-05-11 20:25:46 | 0.0003563 | 1.2668 | 2792.8669 | 0 | 关闭
2605 | 4 | 5 | 恒流充电 | 01:37:00 | 17:53:07 | 0.152 | 2.3443 | 0.2458 | 541.82 | 0.2458 | 541.82 | 0 | 0 | 0.0005563 | 1226.48 | 0.0005563 | 1226.48 | 0 | 0 | 2023-05-11 20:26:16 | 0.0003564 | 1.5836 | 3491.0837 | 0 | 关闭
2606 | 4 | 5 | 恒流充电 | 01:37:30 | 17:53:37 | 0.152 | 2.3451 | 0.247 | 544.61 | 0.247 | 544.61 | 0 | 0 | 0.0005593 | 1233.03 | 0.0005593 | 1233.03 | 0 | 0 | 2023-05-11 20:26:46 | 0.0003565 | 1.5836 | 3491.0837 | 0 | 关闭
2607 | 4 | 5 | 恒流充电 | 01:38:00 | 17:54:07 | 0.152 | 2.3459 | 0.2483 | 547.4 | 0.2483 | 547.4 | 0 | 0 | 0.0005623 | 1239.58 | 0.0005623 | 1239.58 | 0 | 0 | 2023-05-11 20:27:16 | 0.0003566 | 1.5836 | 3491.0837 | 0 | 关闭
2608 | 4 | 5 | 恒流充电 | 01:38:30 | 17:54:37 | 0.152 | 2.3464 | 0.2496 | 550.2 | 0.2496 | 550.2 | 0 | 0 | 0.0005652 | 1246.13 | 0.0005652 | 1246.13 | 0 | 0 | 2023-05-11 20:27:46 | 0.0003567 | 2.5336 | 5585.6359 | 0 | 关闭
2609 | 4 | 5 | 恒流充电 | 01:39:00 | 17:55:07 | 0.152 | 2.3468 | 0.2508 | 552.99 | 0.2508 | 552.99 | 0 | 0 | 0.0005682 | 1252.69 | 0.0005682 | 1252.69 | 0 | 0 | 2023-05-11 20:28:16 | 0.0003568 | 3.1672 | 6982.2898 | 0 | 关闭
2610 | 4 | 5 | 恒流充电 | 01:39:30 | 17:55:37 | 0.152 | 2.3473 | 0.2521 | 555.78 | 0.2521 | 555.78 | 0 | 0 | 0.0005712 | 1259.24 | 0.0005712 | 1259.24 | 0 | 0 | 2023-05-11 20:28:46 | 0.0003568 | 2.5336 | 5585.6359 | 0 | 关闭
2611 | 4 | 5 | 恒流充电 | 01:40:00 | 17:56:07 | 0.152 | 2.3476 | 0.2534 | 558.57 | 0.2534 | 558.57 | 0 | 0 | 0.0005742 | 1265.8 | 0.0005742 | 1265.8 | 0 | 0 | 2023-05-11 20:29:16 | 0.0003569 | 4.2228 | 9309.5565 | 0 | 关闭
2612 | 4 | 5 | 恒流充电 | 01:40:30 | 17:56:37 | 0.152 | 2.3481 | 0.2546 | 561.37 | 0.2546 | 561.37 | 0 | 0 | 0.0005771 | 1272.36 | 0.0005771 | 1272.36 | 0 | 0 | 2023-05-11 20:29:46 | 0.000357 | 2.5337 | 5585.7339 | 0 | 关闭
2613 | 4 | 5 | 恒流充电 | 01:41:00 | 17:57:07 | 0.152 | 2.3483 | 0.2559 | 564.16 | 0.2559 | 564.16 | 0 | 0 | 0.0005801 | 1278.91 | 0.0005801 | 1278.91 | 0 | 0 | 2023-05-11 20:30:16 | 0.000357 | 6.334 | 13963.8448 | 0 | 关闭
2614 | 4 | 5 | 恒流充电 | 01:41:30 | 17:57:37 | 0.152 | 2.3485 | 0.2572 | 566.95 | 0.2572 | 566.95 | 0 | 0 | 0.0005831 | 1285.47 | 0.0005831 | 1285.47 | 0 | 0 | 2023-05-11 20:30:46 | 0.000357 | 6.3344 | 13964.8246 | 0 | 关闭
2615 | 4 | 5 | 恒流充电 | 01:42:00 | 17:58:07 | 0.152 | 2.3487 | 0.2584 | 569.75 | 0.2584 | 569.75 | 0 | 0 | 0.0005861 | 1292.03 | 0.0005861 | 1292.03 | 0 | 0 | 2023-05-11 20:31:16 | 0.0003571 | 6.3341 | 13964.0898 | 0 | 关闭
2616 | 4 | 5 | 恒流充电 | 01:42:30 | 17:58:37 | 0.152 | 2.3488 | 0.2597 | 572.54 | 0.2597 | 572.54 | 0 | 0 | 0.000589 | 1298.59 | 0.000589 | 1298.59 | 0 | 0 | 2023-05-11 20:31:46 | 0.0003571 | 12.6684 | 27928.6694 | 0 | 关闭
2617 | 4 | 5 | 恒流充电 | 01:43:00 | 17:59:07 | 0.152 | 2.349 | 0.261 | 575.33 | 0.261 | 575.33 | 0 | 0 | 0.000592 | 1305.15 | 0.000592 | 1305.15 | 0 | 0 | 2023-05-11 20:32:16 | 0.0003571 | 6.3341 | 13964.0898 | 0 | 关闭
2618 | 4 | 5 | 恒流充电 | 01:43:30 | 17:59:37 | 0.152 | 2.3492 | 0.2622 | 578.12 | 0.2622 | 578.12 | 0 | 0 | 0.000595 | 1311.71 | 0.000595 | 1311.71 | 0 | 0 | 2023-05-11 20:32:46 | 0.0003571 | 6.3341 | 13964.0898 | 0 | 关闭
2619 | 4 | 5 | 恒流充电 | 01:44:00 | 18:00:07 | 0.152 | 2.3494 | 0.2635 | 580.92 | 0.2635 | 580.92 | 0 | 0 | 0.000598 | 1318.27 | 0.000598 | 1318.27 | 0 | 0 | 2023-05-11 20:33:16 | 0.0003572 | 6.3342 | 13964.3347 | 0 | 关闭
2620 | 4 | 5 | 恒流充电 | 01:44:30 | 18:00:37 | 0.152 | 2.3496 | 0.2648 | 583.71 | 0.2648 | 583.71 | 0 | 0 | 0.0006009 | 1324.84 | 0.0006009 | 1324.84 | 0 | 0 | 2023-05-11 20:33:46 | 0.0003572 | 6.3341 | 13964.0898 | 0 | 关闭
2621 | 4 | 5 | 恒流充电 | 01:45:00 | 18:01:07 | 0.152 | 2.3498 | 0.266 | 586.5 | 0.266 | 586.5 | 0 | 0 | 0.0006039 | 1331.4 | 0.0006039 | 1331.4 | 0 | 0 | 2023-05-11 20:34:16 | 0.0003572 | 6.3343 | 13964.5797 | 0 | 关闭
2622 | 4 | 5 | 恒流充电 | 01:45:30 | 18:01:37 | 0.152 | 2.35 | 0.2673 | 589.3 | 0.2673 | 589.3 | 0 | 0 | 0.0006069 | 1337.96 | 0.0006069 | 1337.96 | 0 | 0 | 2023-05-11 20:34:46 | 0.0003573 | 6.3341 | 13964.0898 | 0 | 关闭
2623 | 4 | 5 | 恒流充电 | 01:46:00 | 18:02:07 | 0.152 | 2.3504 | 0.2686 | 592.09 | 0.2686 | 592.09 | 0 | 0 | 0.0006099 | 1344.53 | 0.0006099 | 1344.53 | 0 | 0 | 2023-05-11 20:35:16 | 0.0003573 | 3.1672 | 6982.2898 | 0 | 关闭
2624 | 4 | 5 | 恒流充电 | 01:46:30 | 18:02:37 | 0.152 | 2.3508 | 0.2698 | 594.88 | 0.2698 | 594.88 | 0 | 0 | 0.0006129 | 1351.09 | 0.0006129 | 1351.09 | 0 | 0 | 2023-05-11 20:35:46 | 0.0003573 | 3.1671 | 6982.1674 | 0 | 关闭
2625 | 4 | 5 | 恒流充电 | 01:47:00 | 18:03:07 | 0.152 | 2.351 | 0.2711 | 597.67 | 0.2711 | 597.67 | 0 | 0 | 0.0006158 | 1357.66 | 0.0006158 | 1357.66 | 0 | 0 | 2023-05-11 20:36:16 | 0.0003574 | 6.3342 | 13964.3347 | 0 | 关闭
2626 | 4 | 5 | 恒流充电 | 01:47:30 | 18:03:37 | 0.152 | 2.3513 | 0.2724 | 600.47 | 0.2724 | 600.47 | 0 | 0 | 0.0006188 | 1364.22 | 0.0006188 | 1364.22 | 0 | 0 | 2023-05-11 20:36:46 | 0.0003574 | 4.2227 | 9309.3932 | 0 | 关闭
2627 | 4 | 5 | 恒流充电 | 01:48:00 | 18:04:07 | 0.152 | 2.3517 | 0.2736 | 603.26 | 0.2736 | 603.26 | 0 | 0 | 0.0006218 | 1370.79 | 0.0006218 | 1370.79 | 0 | 0 | 2023-05-11 20:37:16 | 0.0003575 | 3.1672 | 6982.2898 | 0 | 关闭
2628 | 4 | 5 | 恒流充电 | 01:48:30 | 18:04:37 | 0.152 | 2.3521 | 0.2749 | 606.05 | 0.2749 | 606.05 | 0 | 0 | 0.0006248 | 1377.36 | 0.0006248 | 1377.36 | 0 | 0 | 2023-05-11 20:37:46 | 0.0003575 | 3.1672 | 6982.2898 | 0 | 关闭
2629 | 4 | 5 | 恒流充电 | 01:49:00 | 18:05:07 | 0.152 | 2.3524 | 0.2762 | 608.85 | 0.2762 | 608.85 | 0 | 0 | 0.0006278 | 1383.93 | 0.0006278 | 1383.93 | 0 | 0 | 2023-05-11 20:38:16 | 0.0003577 | 4.2227 | 9309.3932 | 0 | 关闭
2630 | 4 | 5 | 恒流充电 | 01:49:30 | 18:05:37 | 0.152 | 2.3528 | 0.2774 | 611.64 | 0.2774 | 611.64 | 0 | 0 | 0.0006307 | 1390.5 | 0.0006307 | 1390.5 | 0 | 0 | 2023-05-11 20:38:46 | 0.0003577 | 3.1672 | 6982.2898 | 0 | 关闭
2631 | 4 | 5 | 恒流充电 | 01:50:00 | 18:06:07 | 0.152 | 2.3533 | 0.2787 | 614.43 | 0.2787 | 614.43 | 0 | 0 | 0.0006337 | 1397.07 | 0.0006337 | 1397.07 | 0 | 0 | 2023-05-11 20:39:16 | 0.0003577 | 2.5337 | 5585.7339 | 0 | 关闭
2632 | 4 | 5 | 恒流充电 | 01:50:30 | 18:06:37 | 0.152 | 2.3537 | 0.28 | 617.22 | 0.28 | 617.22 | 0 | 0 | 0.0006367 | 1403.64 | 0.0006367 | 1403.64 | 0 | 0 | 2023-05-11 20:39:46 | 0.0003578 | 3.1671 | 6982.1674 | 0 | 关闭
2633 | 4 | 5 | 恒流充电 | 01:51:00 | 18:07:07 | 0.152 | 2.3542 | 0.2812 | 620.02 | 0.2812 | 620.02 | 0 | 0 | 0.0006397 | 1410.22 | 0.0006397 | 1410.22 | 0 | 0 | 2023-05-11 20:40:16 | 0.0003579 | 2.5337 | 5585.7339 | 0 | 关闭
2634 | 4 | 5 | 恒流充电 | 01:51:30 | 18:07:37 | 0.152 | 2.3545 | 0.2825 | 622.81 | 0.2825 | 622.81 | 0 | 0 | 0.0006427 | 1416.79 | 0.0006427 | 1416.79 | 0 | 0 | 2023-05-11 20:40:46 | 0.0003579 | 4.2229 | 9309.7198 | 0 | 关闭
2635 | 4 | 5 | 恒流充电 | 01:52:00 | 18:08:07 | 0.152 | 2.3549 | 0.2838 | 625.6 | 0.2838 | 625.6 | 0 | 0 | 0.0006456 | 1423.37 | 0.0006456 | 1423.37 | 0 | 0 | 2023-05-11 20:41:16 | 0.000358 | 3.1671 | 6982.1674 | 0 | 关闭
2636 | 4 | 5 | 恒流充电 | 01:52:30 | 18:08:37 | 0.152 | 2.3554 | 0.285 | 628.4 | 0.285 | 628.4 | 0 | 0 | 0.0006486 | 1429.95 | 0.0006486 | 1429.95 | 0 | 0 | 2023-05-11 20:41:46 | 0.000358 | 2.5338 | 5585.9298 | 0 | 关闭
2637 | 4 | 5 | 恒流充电 | 01:53:00 | 18:09:07 | 0.152 | 2.3558 | 0.2863 | 631.19 | 0.2863 | 631.19 | 0 | 0 | 0.0006516 | 1436.53 | 0.0006516 | 1436.53 | 0 | 0 | 2023-05-11 20:42:16 | 0.0003582 | 3.1672 | 6982.2898 | 0 | 关闭
2638 | 4 | 5 | 恒流充电 | 01:53:30 | 18:09:37 | 0.152 | 2.3563 | 0.2876 | 633.98 | 0.2876 | 633.98 | 0 | 0 | 0.0006546 | 1443.11 | 0.0006546 | 1443.11 | 0 | 0 | 2023-05-11 20:42:46 | 0.0003582 | 2.5337 | 5585.7339 | 0 | 关闭
2639 | 4 | 5 | 恒流充电 | 01:54:00 | 18:10:07 | 0.152 | 2.3568 | 0.2888 | 636.77 | 0.2888 | 636.77 | 0 | 0 | 0.0006576 | 1449.69 | 0.0006576 | 1449.69 | 0 | 0 | 2023-05-11 20:43:16 | 0.0003583 | 2.5337 | 5585.7339 | 0 | 关闭
2640 | 4 | 5 | 恒流充电 | 01:54:30 | 18:10:37 | 0.152 | 2.3572 | 0.2901 | 639.57 | 0.2901 | 639.57 | 0 | 0 | 0.0006606 | 1456.27 | 0.0006606 | 1456.27 | 0 | 0 | 2023-05-11 20:43:46 | 0.0003584 | 3.1672 | 6982.2898 | 0 | 关闭
2641 | 4 | 5 | 恒流充电 | 01:55:00 | 18:11:07 | 0.152 | 2.3578 | 0.2914 | 642.36 | 0.2914 | 642.36 | 0 | 0 | 0.0006636 | 1462.86 | 0.0006636 | 1462.86 | 0 | 0 | 2023-05-11 20:44:16 | 0.0003584 | 2.1115 | 4654.9415 | 0 | 关闭
2642 | 4 | 5 | 恒流充电 | 01:55:30 | 18:11:37 | 0.152 | 2.3582 | 0.2926 | 645.15 | 0.2926 | 645.15 | 0 | 0 | 0.0006665 | 1469.44 | 0.0006665 | 1469.44 | 0 | 0 | 2023-05-11 20:44:46 | 0.0003585 | 3.1672 | 6982.4123 | 0 | 关闭
2643 | 4 | 5 | 恒流充电 | 01:56:00 | 18:12:07 | 0.152 | 2.3588 | 0.2939 | 647.95 | 0.2939 | 647.95 | 0 | 0 | 0.0006695 | 1476.03 | 0.0006695 | 1476.03 | 0 | 0 | 2023-05-11 20:45:16 | 0.0003586 | 2.1113 | 4654.6149 | 0 | 关闭
2644 | 4 | 5 | 恒流充电 | 01:56:30 | 18:12:37 | 0.152 | 2.3594 | 0.2952 | 650.74 | 0.2952 | 650.74 | 0 | 0 | 0.0006725 | 1482.62 | 0.0006725 | 1482.62 | 0 | 0 | 2023-05-11 20:45:46 | 0.0003587 | 2.1114 | 4654.8599 | 0 | 关闭
2645 | 4 | 5 | 恒流充电 | 01:57:00 | 18:13:07 | 0.152 | 2.3598 | 0.2964 | 653.53 | 0.2964 | 653.53 | 0 | 0 | 0.0006755 | 1489.21 | 0.0006755 | 1489.21 | 0 | 0 | 2023-05-11 20:46:16 | 0.0003587 | 3.1671 | 6982.1674 | 0 | 关闭
2646 | 4 | 5 | 恒流充电 | 01:57:30 | 18:13:37 | 0.152 | 2.3604 | 0.2977 | 656.33 | 0.2977 | 656.33 | 0 | 0 | 0.0006785 | 1495.8 | 0.0006785 | 1495.8 | 0 | 0 | 2023-05-11 20:46:46 | 0.0003588 | 2.1114 | 4654.8599 | 0 | 关闭
2647 | 4 | 5 | 恒流充电 | 01:58:00 | 18:14:07 | 0.152 | 2.361 | 0.299 | 659.12 | 0.299 | 659.12 | 0 | 0 | 0.0006815 | 1502.39 | 0.0006815 | 1502.39 | 0 | 0 | 2023-05-11 20:47:16 | 0.0003589 | 2.1113 | 4654.6149 | 0 | 关闭
2648 | 4 | 5 | 恒流充电 | 01:58:30 | 18:14:37 | 0.152 | 2.3617 | 0.3002 | 661.91 | 0.3002 | 661.91 | 0 | 0 | 0.0006845 | 1508.99 | 0.0006845 | 1508.99 | 0 | 0 | 2023-05-11 20:47:46 | 0.000359 | 1.8098 | 3989.9499 | 0 | 关闭
2649 | 4 | 5 | 恒流充电 | 01:59:00 | 18:15:07 | 0.152 | 2.3623 | 0.3015 | 664.7 | 0.3015 | 664.7 | 0 | 0 | 0.0006875 | 1515.58 | 0.0006875 | 1515.58 | 0 | 0 | 2023-05-11 20:48:16 | 0.0003591 | 2.1114 | 4654.8599 | 0 | 关闭
2650 | 4 | 5 | 恒流充电 | 01:59:30 | 18:15:37 | 0.152 | 2.3629 | 0.3028 | 667.5 | 0.3028 | 667.5 | 0 | 0 | 0.0006905 | 1522.18 | 0.0006905 | 1522.18 | 0 | 0 | 2023-05-11 20:48:46 | 0.0003592 | 2.1113 | 4654.6149 | 0 | 关闭
2651 | 4 | 5 | 恒流充电 | 02:00:00 | 18:16:07 | 0.152 | 2.3635 | 0.304 | 670.29 | 0.304 | 670.29 | 0 | 0 | 0.0006935 | 1528.78 | 0.0006935 | 1528.78 | 0 | 0 | 2023-05-11 20:49:16 | 0.0003593 | 2.1114 | 4654.8599 | 0 | 关闭
2652 | 4 | 5 | 恒流充电 | 02:00:30 | 18:16:37 | 0.152 | 2.3642 | 0.3053 | 673.08 | 0.3053 | 673.08 | 0 | 0 | 0.0006965 | 1535.38 | 0.0006965 | 1535.38 | 0 | 0 | 2023-05-11 20:49:46 | 0.0003594 | 1.8097 | 3989.7399 | 0 | 关闭
2653 | 4 | 5 | 恒流充电 | 02:01:00 | 18:17:07 | 0.152 | 2.3648 | 0.3066 | 675.87 | 0.3066 | 675.87 | 0 | 0 | 0.0006994 | 1541.99 | 0.0006994 | 1541.99 | 0 | 0 | 2023-05-11 20:50:16 | 0.0003595 | 2.1113 | 4654.6149 | 0 | 关闭
2654 | 4 | 5 | 恒流充电 | 02:01:30 | 18:17:37 | 0.152 | 2.3655 | 0.3078 | 678.67 | 0.3078 | 678.67 | 0 | 0 | 0.0007024 | 1548.59 | 0.0007024 | 1548.59 | 0 | 0 | 2023-05-11 20:50:46 | 0.0003596 | 1.8098 | 3989.8799 | 0 | 关闭
2655 | 4 | 5 | 恒流充电 | 02:02:00 | 18:18:07 | 0.152 | 2.3662 | 0.3091 | 681.46 | 0.3091 | 681.46 | 0 | 0 | 0.0007054 | 1555.2 | 0.0007054 | 1555.2 | 0 | 0 | 2023-05-11 20:51:16 | 0.0003597 | 1.8097 | 3989.7399 | 0 | 关闭
2656 | 4 | 5 | 恒流充电 | 02:02:30 | 18:18:37 | 0.152 | 2.3669 | 0.3104 | 684.25 | 0.3104 | 684.25 | 0 | 0 | 0.0007084 | 1561.81 | 0.0007084 | 1561.81 | 0 | 0 | 2023-05-11 20:51:46 | 0.0003598 | 1.8097 | 3989.7399 | 0 | 关闭
2657 | 4 | 5 | 恒流充电 | 02:03:00 | 18:19:07 | 0.152 | 2.3677 | 0.3116 | 687.05 | 0.3116 | 687.05 | 0 | 0 | 0.0007114 | 1568.42 | 0.0007114 | 1568.42 | 0 | 0 | 2023-05-11 20:52:16 | 0.00036 | 1.5836 | 3491.1449 | 0 | 关闭
2658 | 4 | 5 | 恒流充电 | 02:03:30 | 18:19:37 | 0.152 | 2.3685 | 0.3129 | 689.84 | 0.3129 | 689.84 | 0 | 0 | 0.0007144 | 1575.04 | 0.0007144 | 1575.04 | 0 | 0 | 2023-05-11 20:52:46 | 0.00036 | 1.5836 | 3491.1449 | 0 | 关闭
2659 | 4 | 5 | 恒流充电 | 02:04:00 | 18:20:07 | 0.152 | 2.3693 | 0.3142 | 692.63 | 0.3142 | 692.63 | 0 | 0 | 0.0007174 | 1581.65 | 0.0007174 | 1581.65 | 0 | 0 | 2023-05-11 20:53:16 | 0.0003602 | 1.5835 | 3491.0224 | 0 | 关闭
2660 | 4 | 5 | 恒流充电 | 02:04:30 | 18:20:37 | 0.152 | 2.3701 | 0.3154 | 695.42 | 0.3154 | 695.42 | 0 | 0 | 0.0007204 | 1588.27 | 0.0007204 | 1588.27 | 0 | 0 | 2023-05-11 20:53:46 | 0.0003603 | 1.5836 | 3491.0837 | 0 | 关闭
2661 | 4 | 5 | 恒流充电 | 02:05:00 | 18:21:07 | 0.152 | 2.371 | 0.3167 | 698.22 | 0.3167 | 698.22 | 0 | 0 | 0.0007234 | 1594.89 | 0.0007234 | 1594.89 | 0 | 0 | 2023-05-11 20:54:16 | 0.0003605 | 1.4076 | 3103.1855 | 0 | 关闭
2662 | 4 | 5 | 恒流充电 | 02:05:30 | 18:21:37 | 0.152 | 2.3721 | 0.318 | 701.01 | 0.318 | 701.01 | 0 | 0 | 0.0007264 | 1601.51 | 0.0007264 | 1601.51 | 0 | 0 | 2023-05-11 20:54:46 | 0.0003606 | 1.1517 | 2538.9254 | 0 | 关闭
2663 | 4 | 5 | 恒流充电 | 02:06:00 | 18:22:07 | 0.152 | 2.3729 | 0.3192 | 703.8 | 0.3192 | 703.8 | 0 | 0 | 0.0007295 | 1608.14 | 0.0007295 | 1608.14 | 0 | 0 | 2023-05-11 20:55:16 | 0.0003607 | 1.5836 | 3491.2062 | 0 | 关闭
2664 | 4 | 5 | 恒流充电 | 02:06:30 | 18:22:37 | 0.152 | 2.374 | 0.3205 | 706.6 | 0.3205 | 706.6 | 0 | 0 | 0.0007325 | 1614.77 | 0.0007325 | 1614.77 | 0 | 0 | 2023-05-11 20:55:46 | 0.0003609 | 1.1517 | 2538.9254 | 0 | 关闭
2665 | 4 | 5 | 恒流充电 | 02:07:00 | 18:23:07 | 0.152 | 2.3751 | 0.3218 | 709.39 | 0.3218 | 709.39 | 0 | 0 | 0.0007355 | 1621.4 | 0.0007355 | 1621.4 | 0 | 0 | 2023-05-11 20:56:16 | 0.000361 | 1.1517 | 2538.9254 | 0 | 关闭
2666 | 4 | 5 | 恒流充电 | 02:07:30 | 18:23:37 | 0.152 | 2.3763 | 0.323 | 712.18 | 0.323 | 712.18 | 0 | 0 | 0.0007385 | 1628.04 | 0.0007385 | 1628.04 | 0 | 0 | 2023-05-11 20:56:46 | 0.0003612 | 1.0557 | 2327.4708 | 0 | 关闭
2667 | 4 | 5 | 恒流充电 | 02:08:00 | 18:24:07 | 0.152 | 2.3774 | 0.3243 | 714.98 | 0.3243 | 714.98 | 0 | 0 | 0.0007415 | 1634.67 | 0.0007415 | 1634.67 | 0 | 0 | 2023-05-11 20:57:16 | 0.0003614 | 1.1516 | 2538.8809 | 0 | 关闭
2668 | 4 | 5 | 恒流充电 | 02:08:30 | 18:24:37 | 0.152 | 2.3786 | 0.3256 | 717.77 | 0.3256 | 717.77 | 0 | 0 | 0.0007445 | 1641.32 | 0.0007445 | 1641.32 | 0 | 0 | 2023-05-11 20:57:46 | 0.0003616 | 1.0557 | 2327.3483 | 0 | 关闭
2669 | 4 | 5 | 恒流充电 | 02:09:00 | 18:25:07 | 0.152 | 2.3798 | 0.3268 | 720.56 | 0.3268 | 720.56 | 0 | 0 | 0.0007475 | 1647.96 | 0.0007475 | 1647.96 | 0 | 0 | 2023-05-11 20:58:16 | 0.0003618 | 1.0557 | 2327.4299 | 0 | 关闭
2670 | 4 | 5 | 恒流充电 | 02:09:30 | 18:25:37 | 0.152 | 2.3811 | 0.3281 | 723.35 | 0.3281 | 723.35 | 0 | 0 | 0.0007505 | 1654.61 | 0.0007505 | 1654.61 | 0 | 0 | 2023-05-11 20:58:46 | 0.000362 | 0.9745 | 2148.2838 | 0 | 关闭
2671 | 4 | 5 | 恒流充电 | 02:10:00 | 18:26:07 | 0.152 | 2.3826 | 0.3294 | 726.15 | 0.3294 | 726.15 | 0 | 0 | 0.0007535 | 1661.26 | 0.0007535 | 1661.26 | 0 | 0 | 2023-05-11 20:59:16 | 0.0003622 | 0.8445 | 1861.8786 | 0 | 关闭
2672 | 4 | 5 | 恒流充电 | 02:10:30 | 18:26:37 | 0.152 | 2.3841 | 0.3306 | 728.94 | 0.3306 | 728.94 | 0 | 0 | 0.0007566 | 1667.92 | 0.0007566 | 1667.92 | 0 | 0 | 2023-05-11 20:59:46 | 0.0003625 | 0.8445 | 1861.8786 | 0 | 关闭
2673 | 4 | 5 | 恒流充电 | 02:11:00 | 18:27:07 | 0.152 | 2.3855 | 0.3319 | 731.73 | 0.3319 | 731.73 | 0 | 0 | 0.0007596 | 1674.58 | 0.0007596 | 1674.58 | 0 | 0 | 2023-05-11 21:00:16 | 0.0003626 | 0.9049 | 1994.87 | 0 | 关闭
2674 | 4 | 5 | 恒流充电 | 02:11:30 | 18:27:37 | 0.152 | 2.3873 | 0.3332 | 734.52 | 0.3332 | 734.52 | 0 | 0 | 0.0007626 | 1681.24 | 0.0007626 | 1681.24 | 0 | 0 | 2023-05-11 21:00:46 | 0.0003629 | 0.7038 | 1551.5927 | 0 | 关闭
2675 | 4 | 5 | 恒流充电 | 02:12:00 | 18:28:07 | 0.152 | 2.3891 | 0.3344 | 737.32 | 0.3344 | 737.32 | 0 | 0 | 0.0007656 | 1687.91 | 0.0007656 | 1687.91 | 0 | 0 | 2023-05-11 21:01:16 | 0.0003632 | 0.7038 | 1551.5655 | 0 | 关闭
2676 | 4 | 5 | 恒流充电 | 02:12:30 | 18:28:37 | 0.152 | 2.3912 | 0.3357 | 740.11 | 0.3357 | 740.11 | 0 | 0 | 0.0007687 | 1694.59 | 0.0007687 | 1694.59 | 0 | 0 | 2023-05-11 21:01:46 | 0.0003635 | 0.6032 | 1329.9133 | 0 | 关闭
2677 | 4 | 5 | 恒流充电 | 02:13:00 | 18:29:07 | 0.152 | 2.3932 | 0.337 | 742.9 | 0.337 | 742.9 | 0 | 0 | 0.0007717 | 1701.27 | 0.0007717 | 1701.27 | 0 | 0 | 2023-05-11 21:02:16 | 0.0003638 | 0.6334 | 1396.4335 | 0 | 关闭
2678 | 4 | 5 | 恒流充电 | 02:13:30 | 18:29:37 | 0.152 | 2.3956 | 0.3382 | 745.7 | 0.3382 | 745.7 | 0 | 0 | 0.0007747 | 1707.95 | 0.0007747 | 1707.95 | 0 | 0 | 2023-05-11 21:02:46 | 0.0003642 | 0.5278 | 1163.6741 | 0 | 关闭
2679 | 4 | 5 | 恒流充电 | 02:14:00 | 18:30:07 | 0.152 | 2.3982 | 0.3395 | 748.49 | 0.3395 | 748.49 | 0 | 0 | 0.0007778 | 1714.65 | 0.0007778 | 1714.65 | 0 | 0 | 2023-05-11 21:03:16 | 0.0003646 | 0.4872 | 1074.1608 | 0 | 关闭
2680 | 4 | 5 | 恒流充电 | 02:14:30 | 18:30:37 | 0.152 | 2.4011 | 0.3408 | 751.28 | 0.3408 | 751.28 | 0 | 0 | 0.0007808 | 1721.35 | 0.0007808 | 1721.35 | 0 | 0 | 2023-05-11 21:03:46 | 0.000365 | 0.4368 | 963.0576 | 0 | 关闭
2681 | 4 | 5 | 恒流充电 | 02:15:00 | 18:31:07 | 0.152 | 2.4043 | 0.342 | 754.07 | 0.342 | 754.07 | 0 | 0 | 0.0007838 | 1728.06 | 0.0007838 | 1728.06 | 0 | 0 | 2023-05-11 21:04:16 | 0.0003655 | 0.3959 | 872.7556 | 0 | 关闭
2682 | 4 | 5 | 恒流充电 | 02:15:30 | 18:31:37 | 0.152 | 2.4081 | 0.3433 | 756.87 | 0.3433 | 756.87 | 0 | 0 | 0.0007869 | 1734.78 | 0.0007869 | 1734.78 | 0 | 0 | 2023-05-11 21:04:46 | 0.0003661 | 0.3334 | 734.9521 | 0 | 关闭
2683 | 4 | 5 | 恒流充电 | 02:16:00 | 18:32:07 | 0.152 | 2.4125 | 0.3446 | 759.66 | 0.3446 | 759.66 | 0 | 0 | 0.0007899 | 1741.51 | 0.0007899 | 1741.51 | 0 | 0 | 2023-05-11 21:05:16 | 0.0003668 | 0.2879 | 634.7648 | 0 | 关闭
2684 | 4 | 5 | 恒流充电 | 02:16:30 | 18:32:37 | 0.152 | 2.4178 | 0.3458 | 762.45 | 0.3458 | 762.45 | 0 | 0 | 0.000793 | 1748.26 | 0.000793 | 1748.26 | 0 | 0 | 2023-05-11 21:05:46 | 0.0003675 | 0.239 | 526.9468 | 0 | 关闭
2685 | 4 | 5 | 恒流充电 | 02:17:00 | 18:33:07 | 0.152 | 2.4243 | 0.3471 | 765.25 | 0.3471 | 765.25 | 0 | 0 | 0.0007961 | 1755.02 | 0.0007961 | 1755.02 | 0 | 0 | 2023-05-11 21:06:16 | 0.0003685 | 0.1949 | 429.6643 | 0 | 关闭
2686 | 4 | 5 | 恒流充电 | 02:17:30 | 18:33:37 | 0.152 | 2.4326 | 0.3484 | 768.04 | 0.3484 | 768.04 | 0 | 0 | 0.0007992 | 1761.8 | 0.0007992 | 1761.8 | 0 | 0 | 2023-05-11 21:06:46 | 0.0003698 | 0.1526 | 336.49 | 0 | 关闭
2687 | 4 | 5 | 恒流充电 | 02:17:56 | 18:34:03 | 0.152 | 2.4426 | 0.3495 | 770.5 | 0.3495 | 770.5 | 0 | 0 | 0.0008019 | 1767.79 | 0.0008019 | 1767.79 | 0 | 0 | 2023-05-11 21:07:13 | 0.0003713 | 0.1115 | 245.7672 | 0 | 关闭
2688 | 4 | 5 | 恒流充电 | 02:18:00 | 18:34:07 | 0.152 | 2.4442 | 0.3496 | 770.83 | 0.3496 | 770.83 | 0 | 0 | 0.0008022 | 1768.61 | 0.0008022 | 1768.61 | 0 | 0 | 2023-05-11 21:07:16 | 0.0003715 | 0.095 | 209.4662 | 0 | 关闭
2689 | 4 | 5 | 恒流充电 | 02:18:18 | 18:34:25 | 0.152 | 2.4542 | 0.3504 | 772.53 | 0.3504 | 772.53 | 0 | 0 | 0.0008041 | 1772.76 | 0.0008041 | 1772.76 | 0 | 0 | 2023-05-11 21:07:34 | 0.0003731 | 0.0769 | 169.4297 | 0 | 关闭
2690 | 4 | 5 | 恒流充电 | 02:18:30 | 18:34:37 | 0.152 | 2.4628 | 0.3509 | 773.62 | 0.3509 | 773.62 | 0 | 0 | 0.0008053 | 1775.46 | 0.0008053 | 1775.46 | 0 | 0 | 2023-05-11 21:07:46 | 0.0003744 | 0.0579 | 127.7406 | 0 | 关闭
2691 | 4 | 5 | 恒流充电 | 02:18:40 | 18:34:47 | 0.152 | 2.4728 | 0.3514 | 774.59 | 0.3514 | 774.59 | 0 | 0 | 0.0008064 | 1777.85 | 0.0008064 | 1777.85 | 0 | 0 | 2023-05-11 21:07:57 | 0.0003759 | 0.0439 | 96.8156 | 0 | 关闭
2692 | 4 | 5 | 恒流充电 | 02:18:48 | 18:34:55 | 0.152 | 2.4828 | 0.3517 | 775.34 | 0.3517 | 775.34 | 0 | 0 | 0.0008073 | 1779.69 | 0.0008073 | 1779.69 | 0 | 0 | 2023-05-11 21:08:05 | 0.0003774 | 0.0338 | 74.4758 | 0 | 关闭
2693 | 4 | 5 | 恒流充电 | 02:18:55 | 18:35:02 | 0.152 | 2.4928 | 0.352 | 775.95 | 0.352 | 775.95 | 0 | 0 | 0.000808 | 1781.22 | 0.000808 | 1781.22 | 0 | 0 | 2023-05-11 21:08:11 | 0.0003789 | 0.0279 | 61.4345 | 0 | 关闭
2694 | 4 | 5 | 恒流充电 | 02:19:00 | 18:35:07 | 0.152 | 2.5013 | 0.3522 | 776.42 | 0.3522 | 776.42 | 0 | 0 | 0.0008085 | 1782.38 | 0.0008085 | 1782.38 | 0 | 0 | 2023-05-11 21:08:16 | 0.0003803 | 0.0248 | 54.7659 | 0 | 关闭
2695 | 4 | 5 | 恒流充电 | 02:19:05 | 18:35:12 | 0.152 | 2.5113 | 0.3524 | 776.94 | 0.3524 | 776.94 | 0 | 0 | 0.0008091 | 1783.69 | 0.0008091 | 1783.69 | 0 | 0 | 2023-05-11 21:08:22 | 0.0003818 | 0.0236 | 52.1311 | 0 | 关闭
2696 | 4 | 5 | 恒流充电 | 02:19:11 | 18:35:18 | 0.152 | 2.5214 | 0.3527 | 777.45 | 0.3527 | 777.45 | 0 | 0 | 0.0008097 | 1784.98 | 0.0008097 | 1784.98 | 0 | 0 | 2023-05-11 21:08:27 | 0.0003833 | 0.023 | 50.6982 | 0 | 关闭
2697 | 4 | 5 | 恒流充电 | 02:19:16 | 18:35:23 | 0.152 | 2.5314 | 0.3529 | 777.95 | 0.3529 | 777.95 | 0 | 0 | 0.0008102 | 1786.25 | 0.0008102 | 1786.25 | 0 | 0 | 2023-05-11 21:08:33 | 0.0003848 | 0.0228 | 50.2743 | 0 | 关闭
2698 | 4 | 5 | 恒流充电 | 02:19:21 | 18:35:29 | 0.152 | 2.5414 | 0.3531 | 778.46 | 0.3531 | 778.46 | 0 | 0 | 0.0008108 | 1787.52 | 0.0008108 | 1787.52 | 0 | 0 | 2023-05-11 21:08:38 | 0.0003863 | 0.0228 | 50.2646 | 0 | 关闭
2699 | 4 | 5 | 恒流充电 | 02:19:27 | 18:35:34 | 0.152 | 2.5514 | 0.3533 | 778.95 | 0.3533 | 778.95 | 0 | 0 | 0.0008114 | 1788.78 | 0.0008114 | 1788.78 | 0 | 0 | 2023-05-11 21:08:43 | 0.0003879 | 0.0224 | 49.3386 | 0 | 关闭
2700 | 4 | 5 | 恒流充电 | 02:19:30 | 18:35:37 | 0.152 | 2.5568 | 0.3534 | 779.21 | 0.3534 | 779.21 | 0 | 0 | 0.0008117 | 1789.45 | 0.0008117 | 1789.45 | 0 | 0 | 2023-05-11 21:08:46 | 0.0003887 | 0.0219 | 48.265 | 0 | 关闭
2701 | 4 | 5 | 恒流充电 | 02:19:35 | 18:35:42 | 0.152 | 2.5668 | 0.3537 | 779.69 | 0.3537 | 779.69 | 0 | 0 | 0.0008123 | 1790.69 | 0.0008123 | 1790.69 | 0 | 0 | 2023-05-11 21:08:51 | 0.0003902 | 0.022 | 48.4127 | 0 | 关闭
2702 | 4 | 5 | 恒流充电 | 02:19:40 | 18:35:47 | 0.152 | 2.5769 | 0.3539 | 780.17 | 0.3539 | 780.17 | 0 | 0 | 0.0008128 | 1791.91 | 0.0008128 | 1791.91 | 0 | 0 | 2023-05-11 21:08:56 | 0.0003917 | 0.0213 | 46.9972 | 0 | 关闭
2703 | 4 | 5 | 恒流充电 | 02:19:45 | 18:35:52 | 0.152 | 2.5871 | 0.3541 | 780.63 | 0.3541 | 780.63 | 0 | 0 | 0.0008134 | 1793.11 | 0.0008134 | 1793.11 | 0 | 0 | 2023-05-11 21:09:01 | 0.0003933 | 0.0207 | 45.6431 | 0 | 关闭
2704 | 4 | 5 | 恒流充电 | 02:19:50 | 18:35:57 | 0.152 | 2.5971 | 0.3543 | 781.09 | 0.3543 | 781.09 | 0 | 0 | 0.0008139 | 1794.29 | 0.0008139 | 1794.29 | 0 | 0 | 2023-05-11 21:09:06 | 0.0003948 | 0.0207 | 45.6104 | 0 | 关闭
2705 | 4 | 5 | 恒流充电 | 02:19:55 | 18:36:02 | 0.152 | 2.6071 | 0.3545 | 781.54 | 0.3545 | 781.54 | 0 | 0 | 0.0008144 | 1795.46 | 0.0008144 | 1795.46 | 0 | 0 | 2023-05-11 21:09:11 | 0.0003963 | 0.0203 | 44.6894 | 0 | 关闭
2706 | 4 | 5 | 恒流充电 | 02:19:59 | 18:36:07 | 0.152 | 2.6171 | 0.3547 | 781.98 | 0.3547 | 781.98 | 0 | 0 | 0.0008149 | 1796.6 | 0.0008149 | 1796.6 | 0 | 0 | 2023-05-11 21:09:16 | 0.0003979 | 0.0198 | 43.7586 | 0 | 关闭
2707 | 4 | 5 | 恒流充电 | 02:20:00 | 18:36:07 | 0.152 | 2.6178 | 0.3547 | 782 | 0.3547 | 782 | 0 | 0 | 0.000815 | 1796.67 | 0.000815 | 1796.67 | 0 | 0 | 2023-05-11 21:09:16 | 0.000398 | 0.0181 | 39.8225 | 0 | 关闭
2708 | 4 | 5 | 恒流充电 | 02:20:04 | 18:36:12 | 0.152 | 2.6278 | 0.3549 | 782.44 | 0.3549 | 782.44 | 0 | 0 | 0.0008155 | 1797.82 | 0.0008155 | 1797.82 | 0 | 0 | 2023-05-11 21:09:21 | 0.0003995 | 0.0198 | 43.7537 | 0 | 关闭
2709 | 4 | 5 | 恒流充电 | 02:20:09 | 18:36:16 | 0.152 | 2.6378 | 0.3551 | 782.87 | 0.3551 | 782.87 | 0 | 0 | 0.000816 | 1798.95 | 0.000816 | 1798.95 | 0 | 0 | 2023-05-11 21:09:25 | 0.000401 | 0.0194 | 42.818 | 0 | 关闭
2710 | 4 | 5 | 恒流充电 | 02:20:13 | 18:36:21 | 0.152 | 2.6479 | 0.3553 | 783.3 | 0.3553 | 783.3 | 0 | 0 | 0.0008165 | 1800.08 | 0.0008165 | 1800.08 | 0 | 0 | 2023-05-11 21:09:30 | 0.0004025 | 0.0192 | 42.3989 | 0 | 关闭
2711 | 4 | 5 | 恒流充电 | 02:20:18 | 18:36:25 | 0.152 | 2.658 | 0.3555 | 783.73 | 0.3555 | 783.73 | 0 | 0 | 0.000817 | 1801.21 | 0.000817 | 1801.21 | 0 | 0 | 2023-05-11 21:09:35 | 0.0004041 | 0.0192 | 42.4086 | 0 | 关闭
2712 | 4 | 5 | 恒流充电 | 02:20:23 | 18:36:30 | 0.152 | 2.6681 | 0.3557 | 784.15 | 0.3557 | 784.15 | 0 | 0 | 0.0008175 | 1802.35 | 0.0008175 | 1802.35 | 0 | 0 | 2023-05-11 21:09:39 | 0.0004056 | 0.0192 | 42.394 | 0 | 关闭
2713 | 4 | 5 | 恒流充电 | 02:20:27 | 18:36:34 | 0.152 | 2.6781 | 0.3559 | 784.57 | 0.3559 | 784.57 | 0 | 0 | 0.0008181 | 1803.47 | 0.0008181 | 1803.47 | 0 | 0 | 2023-05-11 21:09:44 | 0.0004071 | 0.019 | 41.892 | 0 | 关闭
2714 | 4 | 5 | 恒流充电 | 02:20:30 | 18:36:37 | 0.152 | 2.6834 | 0.356 | 784.8 | 0.356 | 784.8 | 0 | 0 | 0.0008183 | 1804.07 | 0.0008183 | 1804.07 | 0 | 0 | 2023-05-11 21:09:46 | 0.0004079 | 0.0191 | 42.1413 | 0 | 关闭
2715 | 4 | 5 | 恒流充电 | 02:20:34 | 18:36:42 | 0.152 | 2.6936 | 0.3562 | 785.24 | 0.3562 | 785.24 | 0 | 0 | 0.0008189 | 1805.27 | 0.0008189 | 1805.27 | 0 | 0 | 2023-05-11 21:09:51 | 0.0004095 | 0.0199 | 43.8131 | 0 | 关闭
2716 | 4 | 5 | 恒流充电 | 02:20:39 | 18:36:46 | 0.152 | 2.7038 | 0.3564 | 785.69 | 0.3564 | 785.69 | 0 | 0 | 0.0008194 | 1806.48 | 0.0008194 | 1806.48 | 0 | 0 | 2023-05-11 21:09:56 | 0.000411 | 0.0199 | 43.8131 | 0 | 关闭
2717 | 4 | 5 | 恒流充电 | 02:20:44 | 18:36:51 | 0.152 | 2.7139 | 0.3566 | 786.15 | 0.3566 | 786.15 | 0 | 0 | 0.00082 | 1807.74 | 0.00082 | 1807.74 | 0 | 0 | 2023-05-11 21:10:01 | 0.0004126 | 0.0209 | 46.0804 | 0 | 关闭
2718 | 4 | 5 | 恒流充电 | 02:20:49 | 18:36:56 | 0.152 | 2.7239 | 0.3568 | 786.62 | 0.3568 | 786.62 | 0 | 0 | 0.0008206 | 1809.01 | 0.0008206 | 1809.01 | 0 | 0 | 2023-05-11 21:10:06 | 0.0004141 | 0.0211 | 46.551 | 0 | 关闭
2719 | 4 | 5 | 恒流充电 | 02:20:54 | 18:37:02 | 0.152 | 2.734 | 0.357 | 787.1 | 0.357 | 787.1 | 0 | 0 | 0.0008212 | 1810.33 | 0.0008212 | 1810.33 | 0 | 0 | 2023-05-11 21:10:11 | 0.0004156 | 0.0217 | 47.9285 | 0 | 关闭
2720 | 4 | 5 | 恒流充电 | 02:21:00 | 18:37:07 | 0.152 | 2.7435 | 0.3573 | 787.59 | 0.3573 | 787.59 | 0 | 0 | 0.0008218 | 1811.65 | 0.0008218 | 1811.65 | 0 | 0 | 2023-05-11 21:10:16 | 0.000417 | 0.0231 | 50.9504 | 0 | 关闭
2721 | 4 | 5 | 恒流充电 | 02:21:05 | 18:37:13 | 0.152 | 2.7535 | 0.3575 | 788.12 | 0.3575 | 788.12 | 0 | 0 | 0.0008224 | 1813.11 | 0.0008224 | 1813.11 | 0 | 0 | 2023-05-11 21:10:22 | 0.0004186 | 0.0241 | 53.0619 | 0 | 关闭
2722 | 4 | 5 | 恒流充电 | 02:21:11 | 18:37:18 | 0.152 | 2.7635 | 0.3577 | 788.67 | 0.3577 | 788.67 | 0 | 0 | 0.0008231 | 1814.63 | 0.0008231 | 1814.63 | 0 | 0 | 2023-05-11 21:10:28 | 0.0004201 | 0.0249 | 54.9285 | 0 | 关闭
2723 | 4 | 5 | 恒流充电 | 02:21:17 | 18:37:25 | 0.152 | 2.7735 | 0.358 | 789.25 | 0.358 | 789.25 | 0 | 0 | 0.0008238 | 1816.23 | 0.0008238 | 1816.23 | 0 | 0 | 2023-05-11 21:10:34 | 0.0004216 | 0.0262 | 57.7112 | 0 | 关闭
2724 | 4 | 5 | 恒流充电 | 02:21:24 | 18:37:31 | 0.152 | 2.7835 | 0.3583 | 789.84 | 0.3583 | 789.84 | 0 | 0 | 0.0008246 | 1817.88 | 0.0008246 | 1817.88 | 0 | 0 | 2023-05-11 21:10:40 | 0.0004231 | 0.027 | 59.5777 | 0 | 关闭
2725 | 4 | 5 | 恒流充电 | 02:21:30 | 18:37:37 | 0.152 | 2.792 | 0.3585 | 790.38 | 0.3585 | 790.38 | 0 | 0 | 0.0008253 | 1819.39 | 0.0008253 | 1819.39 | 0 | 0 | 2023-05-11 21:10:46 | 0.0004244 | 0.0288 | 63.5266 | 0 | 关闭
2726 | 4 | 5 | 恒流充电 | 02:21:35 | 18:37:43 | 0.152 | 2.8001 | 0.3588 | 790.91 | 0.3588 | 790.91 | 0 | 0 | 0.0008259 | 1820.87 | 0.0008259 | 1820.87 | 0 | 0 | 2023-05-11 21:10:52 | 0.0004256 | 0.0297 | 65.4965 | 0 | 关闭
2727 | 5 | 2 | 搁置 | 00:00:00 | 18:37:43 | 0 | 2.7911 | 0 | 0 | 0 | 0 | 0 | 0 | 0 | 0 | 0 | 0 | 0 | 0 | 2023-05-11 21:10:52 | 0 | 0 | 0 | 0 | 关闭
2728 | 5 | 2 | 搁置 | 00:00:00 | 18:37:43 | 0 | 2.7772 | 0 | 0 | 0 | 0 | 0 | 0 | 0 | 0 | 0 | 0 | 0 | 0 | 2023-05-11 21:10:53 | 0 | 0 | 0 | 0 | 关闭
2729 | 5 | 2 | 搁置 | 00:00:00 | 18:37:43 | 0 | 2.7656 | 0 | 0 | 0 | 0 | 0 | 0 | 0 | 0 | 0 | 0 | 0 | 0 | 2023-05-11 21:10:53 | 0 | 0 | 0 | 0 | 关闭
2730 | 5 | 2 | 搁置 | 00:00:01 | 18:37:44 | 0 | 2.7556 | 0 | 0 | 0 | 0 | 0 | 0 | 0 | 0 | 0 | 0 | 0 | 0 | 2023-05-11 21:10:53 | 0 | 0 | 0 | 0 | 关闭
2731 | 5 | 2 | 搁置 | 00:00:01 | 18:37:44 | 0 | 2.7432 | 0 | 0 | 0 | 0 | 0 | 0 | 0 | 0 | 0 | 0 | 0 | 0 | 2023-05-11 21:10:54 | 0 | 0 | 0 | 0 | 关闭
2732 | 5 | 2 | 搁置 | 00:00:01 | 18:37:44 | 0 | 2.7327 | 0 | 0 | 0 | 0 | 0 | 0 | 0 | 0 | 0 | 0 | 0 | 0 | 2023-05-11 21:10:54 | 0 | 0 | 0 | 0 | 关闭
2733 | 5 | 2 | 搁置 | 00:00:02 | 18:37:45 | 0 | 2.7223 | 0 | 0 | 0 | 0 | 0 | 0 | 0 | 0 | 0 | 0 | 0 | 0 | 2023-05-11 21:10:54 | 0 | 0 | 0 | 0 | 关闭
2734 | 5 | 2 | 搁置 | 00:00:02 | 18:37:45 | 0 | 2.7104 | 0 | 0 | 0 | 0 | 0 | 0 | 0 | 0 | 0 | 0 | 0 | 0 | 2023-05-11 21:10:55 | 0 | 0 | 0 | 0 | 关闭
2735 | 5 | 2 | 搁置 | 00:00:03 | 18:37:46 | 0 | 2.7002 | 0 | 0 | 0 | 0 | 0 | 0 | 0 | 0 | 0 | 0 | 0 | 0 | 2023-05-11 21:10:55 | 0 | 0 | 0 | 0 | 关闭
2736 | 5 | 2 | 搁置 | 00:00:03 | 18:37:46 | 0 | 2.6901 | 0 | 0 | 0 | 0 | 0 | 0 | 0 | 0 | 0 | 0 | 0 | 0 | 2023-05-11 21:10:56 | 0 | 0 | 0 | 0 | 关闭
2737 | 5 | 2 | 搁置 | 00:00:04 | 18:37:47 | 0 | 2.6787 | 0 | 0 | 0 | 0 | 0 | 0 | 0 | 0 | 0 | 0 | 0 | 0 | 2023-05-11 21:10:56 | 0 | 0 | 0 | 0 | 关闭
2738 | 5 | 2 | 搁置 | 00:00:05 | 18:37:48 | 0 | 2.6674 | 0 | 0 | 0 | 0 | 0 | 0 | 0 | 0 | 0 | 0 | 0 | 0 | 2023-05-11 21:10:57 | 0 | 0 | 0 | 0 | 关闭
2739 | 5 | 2 | 搁置 | 00:00:05 | 18:37:48 | 0 | 2.6562 | 0 | 0 | 0 | 0 | 0 | 0 | 0 | 0 | 0 | 0 | 0 | 0 | 2023-05-11 21:10:58 | 0 | 0 | 0 | 0 | 关闭
2740 | 5 | 2 | 搁置 | 00:00:06 | 18:37:49 | 0 | 2.6459 | 0 | 0 | 0 | 0 | 0 | 0 | 0 | 0 | 0 | 0 | 0 | 0 | 2023-05-11 21:10:59 | 0 | 0 | 0 | 0 | 关闭
2741 | 5 | 2 | 搁置 | 00:00:07 | 18:37:50 | 0 | 2.6348 | 0 | 0 | 0 | 0 | 0 | 0 | 0 | 0 | 0 | 0 | 0 | 0 | 2023-05-11 21:10:59 | 0 | 0 | 0 | 0 | 关闭
2742 | 5 | 2 | 搁置 | 00:00:08 | 18:37:51 | 0 | 2.6245 | 0 | 0 | 0 | 0 | 0 | 0 | 0 | 0 | 0 | 0 | 0 | 0 | 2023-05-11 21:11:00 | 0 | 0 | 0 | 0 | 关闭
2743 | 5 | 2 | 搁置 | 00:00:09 | 18:37:52 | 0 | 2.6137 | 0 | 0 | 0 | 0 | 0 | 0 | 0 | 0 | 0 | 0 | 0 | 0 | 2023-05-11 21:11:01 | 0 | 0 | 0 | 0 | 关闭
2744 | 5 | 2 | 搁置 | 00:00:09 | 18:37:52 | 0 | 2.6037 | 0 | 0 | 0 | 0 | 0 | 0 | 0 | 0 | 0 | 0 | 0 | 0 | 2023-05-11 21:11:02 | 0 | 0 | 0 | 0 | 关闭
2745 | 5 | 2 | 搁置 | 00:00:10 | 18:37:53 | 0 | 2.593 | 0 | 0 | 0 | 0 | 0 | 0 | 0 | 0 | 0 | 0 | 0 | 0 | 2023-05-11 21:11:03 | 0 | 0 | 0 | 0 | 关闭
2746 | 5 | 2 | 搁置 | 00:00:12 | 18:37:55 | 0 | 2.5824 | 0 | 0 | 0 | 0 | 0 | 0 | 0 | 0 | 0 | 0 | 0 | 0 | 2023-05-11 21:11:04 | 0 | 0 | 0 | 0 | 关闭
2747 | 5 | 2 | 搁置 | 00:00:13 | 18:37:56 | 0 | 2.5714 | 0 | 0 | 0 | 0 | 0 | 0 | 0 | 0 | 0 | 0 | 0 | 0 | 2023-05-11 21:11:05 | 0 | 0 | 0 | 0 | 关闭
2748 | 5 | 2 | 搁置 | 00:00:14 | 18:37:57 | 0 | 2.5608 | 0 | 0 | 0 | 0 | 0 | 0 | 0 | 0 | 0 | 0 | 0 | 0 | 2023-05-11 21:11:07 | 0 | 0 | 0 | 0 | 关闭
2749 | 5 | 2 | 搁置 | 00:00:15 | 18:37:58 | 0 | 2.5507 | 0 | 0 | 0 | 0 | 0 | 0 | 0 | 0 | 0 | 0 | 0 | 0 | 2023-05-11 21:11:08 | 0 | 0 | 0 | 0 | 关闭
2750 | 5 | 2 | 搁置 | 00:00:17 | 18:38:00 | 0 | 2.5401 | 0 | 0 | 0 | 0 | 0 | 0 | 0 | 0 | 0 | 0 | 0 | 0 | 2023-05-11 21:11:09 | 0 | 0 | 0 | 0 | 关闭
2751 | 5 | 2 | 搁置 | 00:00:18 | 18:38:01 | 0 | 2.5297 | 0 | 0 | 0 | 0 | 0 | 0 | 0 | 0 | 0 | 0 | 0 | 0 | 2023-05-11 21:11:11 | 0 | 0 | 0 | 0 | 关闭
2752 | 5 | 2 | 搁置 | 00:00:20 | 18:38:03 | 0 | 2.5195 | 0 | 0 | 0 | 0 | 0 | 0 | 0 | 0 | 0 | 0 | 0 | 0 | 2023-05-11 21:11:13 | 0 | 0 | 0 | 0 | 关闭
2753 | 5 | 2 | 搁置 | 00:00:22 | 18:38:05 | 0 | 2.5092 | 0 | 0 | 0 | 0 | 0 | 0 | 0 | 0 | 0 | 0 | 0 | 0 | 2023-05-11 21:11:15 | 0 | 0 | 0 | 0 | 关闭
2754 | 5 | 2 | 搁置 | 00:00:24 | 18:38:07 | 0 | 2.4992 | 0 | 0 | 0 | 0 | 0 | 0 | 0 | 0 | 0 | 0 | 0 | 0 | 2023-05-11 21:11:17 | 0 | 0 | 0 | 0 | 关闭
2755 | 5 | 2 | 搁置 | 00:00:27 | 18:38:10 | 0 | 2.489 | 0 | 0 | 0 | 0 | 0 | 0 | 0 | 0 | 0 | 0 | 0 | 0 | 2023-05-11 21:11:20 | 0 | 0 | 0 | 0 | 关闭
2756 | 5 | 2 | 搁置 | 00:00:30 | 18:38:13 | 0 | 2.4809 | 0 | 0 | 0 | 0 | 0 | 0 | 0 | 0 | 0 | 0 | 0 | 0 | 2023-05-11 21:11:22 | 0 | 0 | 0 | 0 | 关闭
2757 | 5 | 2 | 搁置 | 00:00:33 | 18:38:16 | 0 | 2.4708 | 0 | 0 | 0 | 0 | 0 | 0 | 0 | 0 | 0 | 0 | 0 | 0 | 2023-05-11 21:11:26 | 0 | 0 | 0 | 0 | 关闭
2758 | 5 | 2 | 搁置 | 00:00:38 | 18:38:21 | 0 | 2.4608 | 0 | 0 | 0 | 0 | 0 | 0 | 0 | 0 | 0 | 0 | 0 | 0 | 2023-05-11 21:11:30 | 0 | 0 | 0 | 0 | 关闭
2759 | 5 | 2 | 搁置 | 00:00:44 | 18:38:27 | 0 | 2.4507 | 0 | 0 | 0 | 0 | 0 | 0 | 0 | 0 | 0 | 0 | 0 | 0 | 2023-05-11 21:11:36 | 0 | 0 | 0 | 0 | 关闭
2760 | 5 | 2 | 搁置 | 00:00:52 | 18:38:35 | 0 | 2.4407 | 0 | 0 | 0 | 0 | 0 | 0 | 0 | 0 | 0 | 0 | 0 | 0 | 2023-05-11 21:11:44 | 0 | 0 | 0 | 0 | 关闭
2761 | 5 | 2 | 搁置 | 00:01:00 | 18:38:43 | 0 | 2.4333 | 0 | 0 | 0 | 0 | 0 | 0 | 0 | 0 | 0 | 0 | 0 | 0 | 2023-05-11 21:11:52 | 0 | 0 | 0 | 0 | 关闭
2762 | 5 | 3 | 恒流放电 | 00:00:00 | 18:38:43 | -0.152 | 2.4252 | 0 | 0 | 0 | 0 | 0 | 0 | 0 | 0 | 0 | 0 | 0 | 0 | 2023-05-11 21:11:52 | -0.0003686 | 0 | 0 | 0 | 关闭
2763 | 5 | 3 | 恒流放电 | 00:00:00 | 18:38:43 | -0.152 | 2.415 | 0 | 0.06 | 0 | 0 | 0 | 0.06 | 1e-07 | 0.14 | 0 | 0 | 1e-07 | 0.14 | 2023-05-11 21:11:53 | -0.0003672 | -0.0025 | -5.4754 | 0 | 关闭
2764 | 5 | 3 | 恒流放电 | 00:00:01 | 18:38:44 | -0.152 | 2.4046 | 0.0001 | 0.16 | 0 | 0 | 0.0001 | 0.16 | 2e-07 | 0.38 | 0 | 0 | 2e-07 | 0.38 | 2023-05-11 21:11:54 | -0.0003656 | -0.0045 | -9.8476 | 0 | 关闭
2765 | 5 | 3 | 恒流放电 | 00:00:03 | 18:38:46 | -0.1521 | 2.3945 | 0.0002 | 0.35 | 0 | 0 | 0.0002 | 0.35 | 4e-07 | 0.85 | 0 | 0 | 4e-07 | 0.85 | 2023-05-11 21:11:56 | -0.0003641 | -0.0088 | -19.3599 | 0 | 关闭
2766 | 5 | 3 | 恒流放电 | 00:00:07 | 18:38:50 | -0.1521 | 2.3843 | 0.0003 | 0.74 | 0 | 0 | 0.0003 | 0.74 | 8e-07 | 1.76 | 0 | 0 | 8e-07 | 1.76 | 2023-05-11 21:12:00 | -0.0003625 | -0.017 | -37.4269 | 0 | 关闭
2767 | 5 | 3 | 恒流放电 | 00:00:16 | 18:38:59 | -0.1521 | 2.3743 | 0.0007 | 1.55 | 0 | 0 | 0.0007 | 1.55 | 1.7e-06 | 3.71 | 0 | 0 | 1.7e-06 | 3.71 | 2023-05-11 21:12:09 | -0.000361 | -0.0372 | -81.9371 | 0 | 关闭
2768 | 5 | 3 | 恒流放电 | 00:00:30 | 18:39:13 | -0.1521 | 2.3673 | 0.0013 | 2.79 | 0 | 0 | 0.0013 | 2.79 | 3e-06 | 6.65 | 0 | 0 | 3e-06 | 6.65 | 2023-05-11 21:12:22 | -0.0003599 | -0.0802 | -176.9084 | 0 | 关闭
2769 | 5 | 3 | 恒流放电 | 00:01:00 | 18:39:43 | -0.152 | 2.3597 | 0.0025 | 5.59 | 0 | 0 | 0.0025 | 5.59 | 6e-06 | 13.25 | 0 | 0 | 6e-06 | 13.25 | 2023-05-11 21:12:52 | -0.0003588 | -0.1667 | -367.5349 | 0 | 关闭
2770 | 5 | 3 | 恒流放电 | 00:01:30 | 18:40:13 | -0.152 | 2.3552 | 0.0038 | 8.38 | 0 | 0 | 0.0038 | 8.38 | 9e-06 | 19.83 | 0 | 0 | 9e-06 | 19.83 | 2023-05-11 21:13:22 | -0.0003581 | -0.2816 | -620.7201 | 0 | 关闭
2771 | 5 | 3 | 恒流放电 | 00:02:00 | 18:40:43 | -0.152 | 2.3519 | 0.0051 | 11.17 | 0 | 0 | 0.0051 | 11.17 | 1.2e-05 | 26.41 | 0 | 0 | 1.2e-05 | 26.41 | 2023-05-11 21:13:52 | -0.0003576 | -0.3839 | -846.4309 | 0 | 关闭
2772 | 5 | 3 | 恒流放电 | 00:02:30 | 18:41:13 | -0.1521 | 2.3492 | 0.0063 | 13.97 | 0 | 0 | 0.0063 | 13.97 | 1.5e-05 | 32.97 | 0 | 0 | 1.5e-05 | 32.97 | 2023-05-11 21:14:22 | -0.0003572 | -0.4693 | -1034.5335 | 0 | 关闭
2773 | 5 | 3 | 恒流放电 | 00:03:00 | 18:41:43 | -0.152 | 2.3469 | 0.0076 | 16.76 | 0 | 0 | 0.0076 | 16.76 | 1.79e-05 | 39.53 | 0 | 0 | 1.79e-05 | 39.53 | 2023-05-11 21:14:52 | -0.0003568 | -0.5509 | -1214.4497 | 0 | 关闭
2774 | 5 | 3 | 恒流放电 | 00:03:30 | 18:42:13 | -0.1521 | 2.3448 | 0.0089 | 19.55 | 0 | 0 | 0.0089 | 19.55 | 2.09e-05 | 46.08 | 0 | 0 | 2.09e-05 | 46.08 | 2023-05-11 21:15:22 | -0.0003565 | -0.6033 | -1330.0941 | 0 | 关闭
2775 | 5 | 3 | 恒流放电 | 00:04:00 | 18:42:43 | -0.152 | 2.3431 | 0.0101 | 22.35 | 0 | 0 | 0.0101 | 22.35 | 2.39e-05 | 52.63 | 0 | 0 | 2.39e-05 | 52.63 | 2023-05-11 21:15:52 | -0.0003562 | -0.7453 | -1643.0754 | 0 | 关闭
2776 | 5 | 3 | 恒流放电 | 00:04:30 | 18:43:13 | -0.152 | 2.3414 | 0.0114 | 25.14 | 0 | 0 | 0.0114 | 25.14 | 2.68e-05 | 59.17 | 0 | 0 | 2.68e-05 | 59.17 | 2023-05-11 21:16:22 | -0.000356 | -0.7453 | -1643.061 | 0 | 关闭
2777 | 5 | 3 | 恒流放电 | 00:05:00 | 18:43:43 | -0.152 | 2.34 | 0.0127 | 27.93 | 0 | 0 | 0.0127 | 27.93 | 2.98e-05 | 65.71 | 0 | 0 | 2.98e-05 | 65.71 | 2023-05-11 21:16:52 | -0.0003558 | -0.905 | -1995.1499 | 0 | 关闭
2778 | 5 | 3 | 恒流放电 | 00:05:30 | 18:44:13 | -0.152 | 2.3385 | 0.0139 | 30.73 | 0 | 0 | 0.0139 | 30.73 | 3.28e-05 | 72.24 | 0 | 0 | 3.28e-05 | 72.24 | 2023-05-11 21:17:22 | -0.0003555 | -0.8447 | -1862.1767 | 0 | 关闭
2779 | 5 | 3 | 恒流放电 | 00:06:00 | 18:44:43 | -0.152 | 2.3372 | 0.0152 | 33.52 | 0 | 0 | 0.0152 | 33.52 | 3.57e-05 | 78.77 | 0 | 0 | 3.57e-05 | 78.77 | 2023-05-11 21:17:52 | -0.0003553 | -0.9746 | -2148.6418 | 0 | 关闭
2780 | 5 | 3 | 恒流放电 | 00:06:30 | 18:45:13 | -0.152 | 2.336 | 0.0165 | 36.31 | 0 | 0 | 0.0165 | 36.31 | 3.87e-05 | 85.3 | 0 | 0 | 3.87e-05 | 85.3 | 2023-05-11 21:18:22 | -0.0003551 | -1.0558 | -2327.6749 | 0 | 关闭
2781 | 5 | 3 | 恒流放电 | 00:07:00 | 18:45:43 | -0.1521 | 2.3348 | 0.0177 | 39.11 | 0 | 0 | 0.0177 | 39.11 | 4.17e-05 | 91.82 | 0 | 0 | 4.17e-05 | 91.82 | 2023-05-11 21:18:52 | -0.000355 | -1.0558 | -2327.68 | 0 | 关闭
2782 | 5 | 3 | 恒流放电 | 00:07:30 | 18:46:13 | -0.1521 | 2.3338 | 0.019 | 41.9 | 0 | 0 | 0.019 | 41.9 | 4.46e-05 | 98.35 | 0 | 0 | 4.46e-05 | 98.35 | 2023-05-11 21:19:22 | -0.0003549 | -1.267 | -2793.2282 | 0 | 关闭
2783 | 5 | 3 | 恒流放电 | 00:08:00 | 18:46:43 | -0.152 | 2.3326 | 0.0203 | 44.69 | 0 | 0 | 0.0203 | 44.69 | 4.76e-05 | 104.86 | 0 | 0 | 4.76e-05 | 104.86 | 2023-05-11 21:19:52 | -0.0003546 | -1.0558 | -2327.6851 | 0 | 关闭
2784 | 5 | 3 | 恒流放电 | 00:08:30 | 18:47:13 | -0.152 | 2.3317 | 0.0215 | 47.48 | 0 | 0 | 0.0215 | 47.48 | 5.05e-05 | 111.38 | 0 | 0 | 5.05e-05 | 111.38 | 2023-05-11 21:20:22 | -0.0003545 | -1.4078 | -3103.5461 | 0 | 关闭
2785 | 5 | 3 | 恒流放电 | 00:09:00 | 18:47:43 | -0.152 | 2.3307 | 0.0228 | 50.28 | 0 | 0 | 0.0228 | 50.28 | 5.35e-05 | 117.89 | 0 | 0 | 5.35e-05 | 117.89 | 2023-05-11 21:20:52 | -0.0003544 | -1.267 | -2793.1915 | 0 | 关闭
2786 | 5 | 3 | 恒流放电 | 00:09:30 | 18:48:13 | -0.152 | 2.3297 | 0.0241 | 53.07 | 0 | 0 | 0.0241 | 53.07 | 5.64e-05 | 124.4 | 0 | 0 | 5.64e-05 | 124.4 | 2023-05-11 21:21:22 | -0.0003542 | -1.267 | -2793.1976 | 0 | 关闭
2787 | 5 | 3 | 恒流放电 | 00:10:00 | 18:48:43 | -0.152 | 2.3288 | 0.0253 | 55.86 | 0 | 0 | 0.0253 | 55.86 | 5.94e-05 | 130.9 | 0 | 0 | 5.94e-05 | 130.9 | 2023-05-11 21:21:52 | -0.0003541 | -1.4078 | -3103.5461 | 0 | 关闭
2788 | 5 | 3 | 恒流放电 | 00:10:30 | 18:49:13 | -0.152 | 2.328 | 0.0266 | 58.66 | 0 | 0 | 0.0266 | 58.66 | 6.23e-05 | 137.41 | 0 | 0 | 6.23e-05 | 137.41 | 2023-05-11 21:22:22 | -0.0003539 | -1.5838 | -3491.5277 | 0 | 关闭
2789 | 5 | 3 | 恒流放电 | 00:11:00 | 18:49:43 | -0.1521 | 2.3272 | 0.0279 | 61.45 | 0 | 0 | 0.0279 | 61.45 | 6.53e-05 | 143.91 | 0 | 0 | 6.53e-05 | 143.91 | 2023-05-11 21:22:52 | -0.0003539 | -1.5837 | -3491.5047 | 0 | 关闭
2790 | 5 | 3 | 恒流放电 | 00:11:30 | 18:50:13 | -0.152 | 2.3263 | 0.0291 | 64.24 | 0 | 0 | 0.0291 | 64.24 | 6.82e-05 | 150.41 | 0 | 0 | 6.82e-05 | 150.41 | 2023-05-11 21:23:22 | -0.0003537 | -1.4078 | -3103.5529 | 0 | 关闭
2791 | 5 | 3 | 恒流放电 | 00:12:00 | 18:50:43 | -0.152 | 2.3255 | 0.0304 | 67.04 | 0 | 0 | 0.0304 | 67.04 | 7.12e-05 | 156.9 | 0 | 0 | 7.12e-05 | 156.9 | 2023-05-11 21:23:52 | -0.0003536 | -1.5837 | -3491.4281 | 0 | 关闭
2792 | 5 | 3 | 恒流放电 | 00:12:30 | 18:51:13 | -0.152 | 2.3248 | 0.0317 | 69.83 | 0 | 0 | 0.0317 | 69.83 | 7.41e-05 | 163.4 | 0 | 0 | 7.41e-05 | 163.4 | 2023-05-11 21:24:22 | -0.0003535 | -1.81 | -3990.2473 | 0 | 关闭
2793 | 5 | 3 | 恒流放电 | 00:13:00 | 18:51:43 | -0.152 | 2.324 | 0.0329 | 72.62 | 0 | 0 | 0.0329 | 72.62 | 7.71e-05 | 169.89 | 0 | 0 | 7.71e-05 | 169.89 | 2023-05-11 21:24:52 | -0.0003533 | -1.5837 | -3491.4741 | 0 | 关闭
2794 | 5 | 3 | 恒流放电 | 00:13:30 | 18:52:13 | -0.152 | 2.3232 | 0.0342 | 75.42 | 0 | 0 | 0.0342 | 75.42 | 8e-05 | 176.38 | 0 | 0 | 8e-05 | 176.38 | 2023-05-11 21:25:22 | -0.0003532 | -1.5837 | -3491.4435 | 0 | 关闭
2795 | 5 | 3 | 恒流放电 | 00:14:00 | 18:52:43 | -0.1521 | 2.3226 | 0.0355 | 78.21 | 0 | 0 | 0.0355 | 78.21 | 8.29e-05 | 182.87 | 0 | 0 | 8.29e-05 | 182.87 | 2023-05-11 21:25:52 | -0.0003532 | -2.1116 | -4655.2375 | 0 | 关闭
2796 | 5 | 3 | 恒流放电 | 00:14:30 | 18:53:13 | -0.1521 | 2.3217 | 0.0367 | 81 | 0 | 0 | 0.0367 | 81 | 8.59e-05 | 189.36 | 0 | 0 | 8.59e-05 | 189.36 | 2023-05-11 21:26:22 | -0.000353 | -1.4078 | -3103.5189 | 0 | 关闭
2797 | 5 | 3 | 恒流放电 | 00:15:00 | 18:53:43 | -0.1521 | 2.321 | 0.038 | 83.8 | 0 | 0 | 0.038 | 83.8 | 8.88e-05 | 195.84 | 0 | 0 | 8.88e-05 | 195.84 | 2023-05-11 21:26:52 | -0.0003529 | -1.81 | -3990.2648 | 0 | 关闭
2798 | 5 | 3 | 恒流放电 | 00:15:30 | 18:54:13 | -0.1521 | 2.3203 | 0.0393 | 86.59 | 0 | 0 | 0.0393 | 86.59 | 9.18e-05 | 202.32 | 0 | 0 | 9.18e-05 | 202.32 | 2023-05-11 21:27:22 | -0.0003528 | -1.81 | -3990.2473 | 0 | 关闭
2799 | 5 | 3 | 恒流放电 | 00:16:00 | 18:54:43 | -0.152 | 2.3196 | 0.0405 | 89.38 | 0 | 0 | 0.0405 | 89.38 | 9.47e-05 | 208.8 | 0 | 0 | 9.47e-05 | 208.8 | 2023-05-11 21:27:52 | -0.0003527 | -1.81 | -3990.2386 | 0 | 关闭
2800 | 5 | 3 | 恒流放电 | 00:16:30 | 18:55:13 | -0.152 | 2.3189 | 0.0418 | 92.18 | 0 | 0 | 0.0418 | 92.18 | 9.77e-05 | 215.28 | 0 | 0 | 9.77e-05 | 215.28 | 2023-05-11 21:28:22 | -0.0003525 | -1.81 | -3990.2211 | 0 | 关闭
2801 | 5 | 3 | 恒流放电 | 00:17:00 | 18:55:43 | -0.1521 | 2.3182 | 0.0431 | 94.97 | 0 | 0 | 0.0431 | 94.97 | 0.0001006 | 221.76 | 0 | 0 | 0.0001006 | 221.76 | 2023-05-11 21:28:52 | -0.0003525 | -1.81 | -3990.2473 | 0 | 关闭
2802 | 5 | 3 | 恒流放电 | 00:17:30 | 18:56:13 | -0.152 | 2.3176 | 0.0443 | 97.76 | 0 | 0 | 0.0443 | 97.76 | 0.0001035 | 228.23 | 0 | 0 | 0.0001035 | 228.23 | 2023-05-11 21:29:22 | -0.0003524 | -2.1116 | -4655.2477 | 0 | 关闭
2803 | 5 | 3 | 恒流放电 | 00:18:00 | 18:56:43 | -0.152 | 2.3169 | 0.0456 | 100.56 | 0 | 0 | 0.0456 | 100.56 | 0.0001065 | 234.7 | 0 | 0 | 0.0001065 | 234.7 | 2023-05-11 21:29:52 | -0.0003523 | -1.81 | -3990.2211 | 0 | 关闭
2804 | 5 | 3 | 恒流放电 | 00:18:30 | 18:57:13 | -0.152 | 2.3161 | 0.0469 | 103.35 | 0 | 0 | 0.0469 | 103.35 | 0.0001094 | 241.17 | 0 | 0 | 0.0001094 | 241.17 | 2023-05-11 21:30:22 | -0.0003521 | -1.5837 | -3491.4511 | 0 | 关闭
2805 | 5 | 3 | 恒流放电 | 00:19:00 | 18:57:43 | -0.152 | 2.3155 | 0.0481 | 106.14 | 0 | 0 | 0.0481 | 106.14 | 0.0001123 | 247.64 | 0 | 0 | 0.0001123 | 247.64 | 2023-05-11 21:30:52 | -0.000352 | -2.1116 | -4655.2886 | 0 | 关闭
2806 | 5 | 3 | 恒流放电 | 00:19:30 | 18:58:13 | -0.152 | 2.3149 | 0.0494 | 108.93 | 0 | 0 | 0.0494 | 108.93 | 0.0001153 | 254.11 | 0 | 0 | 0.0001153 | 254.11 | 2023-05-11 21:31:22 | -0.000352 | -2.1116 | -4655.2477 | 0 | 关闭
2807 | 5 | 3 | 恒流放电 | 00:20:00 | 18:58:43 | -0.152 | 2.3142 | 0.0507 | 111.73 | 0 | 0 | 0.0507 | 111.73 | 0.0001182 | 260.57 | 0 | 0 | 0.0001182 | 260.57 | 2023-05-11 21:31:52 | -0.0003519 | -1.81 | -3990.2473 | 0 | 关闭
2808 | 5 | 3 | 恒流放电 | 00:20:30 | 18:59:13 | -0.152 | 2.3134 | 0.0519 | 114.52 | 0 | 0 | 0.0519 | 114.52 | 0.0001211 | 267.04 | 0 | 0 | 0.0001211 | 267.04 | 2023-05-11 21:32:22 | -0.0003517 | -1.5837 | -3491.4664 | 0 | 关闭
2809 | 5 | 3 | 恒流放电 | 00:21:00 | 18:59:43 | -0.152 | 2.3128 | 0.0532 | 117.31 | 0 | 0 | 0.0532 | 117.31 | 0.0001241 | 273.5 | 0 | 0 | 0.0001241 | 273.5 | 2023-05-11 21:32:52 | -0.0003516 | -2.1117 | -4655.3294 | 0 | 关闭
2810 | 5 | 3 | 恒流放电 | 00:21:30 | 19:00:13 | -0.1521 | 2.3121 | 0.0545 | 120.11 | 0 | 0 | 0.0545 | 120.11 | 0.000127 | 279.96 | 0 | 0 | 0.000127 | 279.96 | 2023-05-11 21:33:22 | -0.0003516 | -1.81 | -3990.2473 | 0 | 关闭
2811 | 5 | 3 | 恒流放电 | 00:22:00 | 19:00:43 | -0.152 | 2.3115 | 0.0557 | 122.9 | 0 | 0 | 0.0557 | 122.9 | 0.0001299 | 286.41 | 0 | 0 | 0.0001299 | 286.41 | 2023-05-11 21:33:52 | -0.0003514 | -2.1116 | -4655.309 | 0 | 关闭
2812 | 5 | 3 | 恒流放电 | 00:22:30 | 19:01:13 | -0.152 | 2.3108 | 0.057 | 125.69 | 0 | 0 | 0.057 | 125.69 | 0.0001328 | 292.87 | 0 | 0 | 0.0001328 | 292.87 | 2023-05-11 21:34:22 | -0.0003513 | -1.81 | -3990.2473 | 0 | 关闭
2813 | 5 | 3 | 恒流放电 | 00:23:00 | 19:01:43 | -0.152 | 2.3101 | 0.0583 | 128.49 | 0 | 0 | 0.0583 | 128.49 | 0.0001358 | 299.32 | 0 | 0 | 0.0001358 | 299.32 | 2023-05-11 21:34:52 | -0.0003512 | -1.81 | -3990.2648 | 0 | 关闭
2814 | 5 | 3 | 恒流放电 | 00:23:30 | 19:02:13 | -0.152 | 2.3094 | 0.0595 | 131.28 | 0 | 0 | 0.0595 | 131.28 | 0.0001387 | 305.77 | 0 | 0 | 0.0001387 | 305.77 | 2023-05-11 21:35:22 | -0.0003511 | -1.81 | -3990.2298 | 0 | 关闭
2815 | 5 | 3 | 恒流放电 | 00:24:00 | 19:02:43 | -0.152 | 2.3087 | 0.0608 | 134.07 | 0 | 0 | 0.0608 | 134.07 | 0.0001416 | 312.22 | 0 | 0 | 0.0001416 | 312.22 | 2023-05-11 21:35:52 | -0.000351 | -1.81 | -3990.2123 | 0 | 关闭
2816 | 5 | 3 | 恒流放电 | 00:24:30 | 19:03:13 | -0.152 | 2.3078 | 0.0621 | 136.87 | 0 | 0 | 0.0621 | 136.87 | 0.0001445 | 318.67 | 0 | 0 | 0.0001445 | 318.67 | 2023-05-11 21:36:22 | -0.0003509 | -1.4077 | -3103.4713 | 0 | 关闭
2817 | 5 | 3 | 恒流放电 | 00:25:00 | 19:03:43 | -0.1521 | 2.307 | 0.0633 | 139.66 | 0 | 0 | 0.0633 | 139.66 | 0.0001475 | 325.12 | 0 | 0 | 0.0001475 | 325.12 | 2023-05-11 21:36:52 | -0.0003508 | -1.5838 | -3491.5123 | 0 | 关闭
2818 | 5 | 3 | 恒流放电 | 00:25:30 | 19:04:13 | -0.152 | 2.3062 | 0.0646 | 142.45 | 0 | 0 | 0.0646 | 142.45 | 0.0001504 | 331.56 | 0 | 0 | 0.0001504 | 331.56 | 2023-05-11 21:37:22 | -0.0003506 | -1.5837 | -3491.4511 | 0 | 关闭
2819 | 5 | 3 | 恒流放电 | 00:26:00 | 19:04:43 | -0.152 | 2.3053 | 0.0659 | 145.25 | 0 | 0 | 0.0659 | 145.25 | 0.0001533 | 338 | 0 | 0 | 0.0001533 | 338 | 2023-05-11 21:37:52 | -0.0003505 | -1.4077 | -3103.4985 | 0 | 关闭
2820 | 5 | 3 | 恒流放电 | 00:26:30 | 19:05:13 | -0.152 | 2.3044 | 0.0672 | 148.04 | 0 | 0 | 0.0672 | 148.04 | 0.0001562 | 344.44 | 0 | 0 | 0.0001562 | 344.44 | 2023-05-11 21:38:22 | -0.0003503 | -1.4077 | -3103.4849 | 0 | 关闭
2821 | 5 | 3 | 恒流放电 | 00:27:00 | 19:05:43 | -0.152 | 2.3034 | 0.0684 | 150.83 | 0 | 0 | 0.0684 | 150.83 | 0.0001592 | 350.87 | 0 | 0 | 0.0001592 | 350.87 | 2023-05-11 21:38:52 | -0.0003502 | -1.267 | -2793.1609 | 0 | 关闭
2822 | 5 | 3 | 恒流放电 | 00:27:30 | 19:06:13 | -0.152 | 2.3024 | 0.0697 | 153.63 | 0 | 0 | 0.0697 | 153.63 | 0.0001621 | 357.3 | 0 | 0 | 0.0001621 | 357.3 | 2023-05-11 21:39:22 | -0.0003501 | -1.267 | -2793.1609 | 0 | 关闭
2823 | 5 | 3 | 恒流放电 | 00:28:00 | 19:06:43 | -0.152 | 2.3012 | 0.071 | 156.42 | 0 | 0 | 0.071 | 156.42 | 0.000165 | 363.73 | 0 | 0 | 0.000165 | 363.73 | 2023-05-11 21:39:52 | -0.0003499 | -1.0558 | -2327.6137 | 0 | 关闭
2824 | 5 | 3 | 恒流放电 | 00:28:30 | 19:07:13 | -0.152 | 2.2999 | 0.0722 | 159.21 | 0 | 0 | 0.0722 | 159.21 | 0.0001679 | 370.16 | 0 | 0 | 0.0001679 | 370.16 | 2023-05-11 21:40:22 | -0.0003497 | -0.9746 | -2148.5665 | 0 | 关闭
2825 | 5 | 3 | 恒流放电 | 00:29:00 | 19:07:43 | -0.152 | 2.2984 | 0.0735 | 162 | 0 | 0 | 0.0735 | 162 | 0.0001708 | 376.58 | 0 | 0 | 0.0001708 | 376.58 | 2023-05-11 21:40:52 | -0.0003494 | -0.8447 | -1862.1073 | 0 | 关闭
2826 | 5 | 3 | 恒流放电 | 00:29:30 | 19:08:13 | -0.152 | 2.2968 | 0.0748 | 164.8 | 0 | 0 | 0.0748 | 164.8 | 0.0001737 | 383 | 0 | 0 | 0.0001737 | 383 | 2023-05-11 21:41:22 | -0.0003492 | -0.7919 | -1745.7179 | 0 | 关闭
2827 | 5 | 3 | 恒流放电 | 00:30:00 | 19:08:43 | -0.152 | 2.2949 | 0.076 | 167.59 | 0 | 0 | 0.076 | 167.59 | 0.0001766 | 389.41 | 0 | 0 | 0.0001766 | 389.41 | 2023-05-11 21:41:52 | -0.0003489 | -0.6668 | -1470.0653 | 0 | 关闭
2828 | 5 | 3 | 恒流放电 | 00:30:30 | 19:09:13 | -0.152 | 2.2927 | 0.0773 | 170.38 | 0 | 0 | 0.0773 | 170.38 | 0.0001795 | 395.82 | 0 | 0 | 0.0001795 | 395.82 | 2023-05-11 21:42:22 | -0.0003486 | -0.5759 | -1269.5963 | 0 | 关闭
2829 | 5 | 3 | 恒流放电 | 00:31:00 | 19:09:43 | -0.152 | 2.2902 | 0.0786 | 173.18 | 0 | 0 | 0.0786 | 173.18 | 0.0001824 | 402.22 | 0 | 0 | 0.0001824 | 402.22 | 2023-05-11 21:42:52 | -0.0003482 | -0.5068 | -1117.2497 | 0 | 关闭
2830 | 5 | 3 | 恒流放电 | 00:31:30 | 19:10:13 | -0.152 | 2.2874 | 0.0798 | 175.97 | 0 | 0 | 0.0798 | 175.97 | 0.0001853 | 408.61 | 0 | 0 | 0.0001853 | 408.61 | 2023-05-11 21:43:22 | -0.0003478 | -0.4525 | -997.5618 | 0 | 关闭
2831 | 5 | 3 | 恒流放电 | 00:32:00 | 19:10:43 | -0.152 | 2.2841 | 0.0811 | 178.76 | 0 | 0 | 0.0811 | 178.76 | 0.0001882 | 415 | 0 | 0 | 0.0001882 | 415 | 2023-05-11 21:43:52 | -0.0003473 | -0.3839 | -846.3938 | 0 | 关闭
2832 | 5 | 3 | 恒流放电 | 00:32:30 | 19:11:13 | -0.152 | 2.2803 | 0.0824 | 181.56 | 0 | 0 | 0.0824 | 181.56 | 0.0001911 | 421.37 | 0 | 0 | 0.0001911 | 421.37 | 2023-05-11 21:44:22 | -0.0003467 | -0.3334 | -735.0391 | 0 | 关闭
2833 | 5 | 3 | 恒流放电 | 00:33:00 | 19:11:43 | -0.152 | 2.2761 | 0.0836 | 184.35 | 0 | 0 | 0.0836 | 184.35 | 0.000194 | 427.73 | 0 | 0 | 0.000194 | 427.73 | 2023-05-11 21:44:52 | -0.000346 | -0.3017 | -665.0296 | 0 | 关闭
2834 | 5 | 3 | 恒流放电 | 00:33:30 | 19:12:13 | -0.152 | 2.2712 | 0.0849 | 187.14 | 0 | 0 | 0.0849 | 187.14 | 0.0001969 | 434.09 | 0 | 0 | 0.0001969 | 434.09 | 2023-05-11 21:45:22 | -0.0003453 | -0.2586 | -570.0353 | 0 | 关闭
2835 | 5 | 3 | 恒流放电 | 00:34:00 | 19:12:43 | -0.152 | 2.2657 | 0.0862 | 189.94 | 0 | 0 | 0.0862 | 189.94 | 0.0001998 | 440.42 | 0 | 0 | 0.0001998 | 440.42 | 2023-05-11 21:45:52 | -0.0003445 | -0.2304 | -507.8408 | 0 | 关闭
2836 | 5 | 3 | 恒流放电 | 00:34:30 | 19:13:13 | -0.152 | 2.2596 | 0.0874 | 192.73 | 0 | 0 | 0.0874 | 192.73 | 0.0002026 | 446.74 | 0 | 0 | 0.0002026 | 446.74 | 2023-05-11 21:46:22 | -0.0003435 | -0.2077 | -457.8892 | 0 | 关闭
2837 | 5 | 3 | 恒流放电 | 00:35:00 | 19:13:43 | -0.152 | 2.2529 | 0.0887 | 195.52 | 0 | 0 | 0.0887 | 195.52 | 0.0002055 | 453.04 | 0 | 0 | 0.0002055 | 453.04 | 2023-05-11 21:46:52 | -0.0003425 | -0.1891 | -416.8824 | 0 | 关闭
2838 | 5 | 3 | 恒流放电 | 00:35:30 | 19:14:13 | -0.152 | 2.2457 | 0.09 | 198.32 | 0 | 0 | 0.09 | 198.32 | 0.0002084 | 459.33 | 0 | 0 | 0.0002084 | 459.33 | 2023-05-11 21:47:22 | -0.0003414 | -0.176 | -387.939 | 0 | 关闭
2839 | 5 | 3 | 恒流放电 | 00:36:00 | 19:14:43 | -0.1521 | 2.2382 | 0.0912 | 201.11 | 0 | 0 | 0.0912 | 201.11 | 0.0002112 | 465.59 | 0 | 0 | 0.0002112 | 465.59 | 2023-05-11 21:47:52 | -0.0003403 | -0.1689 | -372.4231 | 0 | 关闭
2840 | 5 | 3 | 恒流放电 | 00:36:30 | 19:15:13 | -0.1521 | 2.2306 | 0.0925 | 203.9 | 0 | 0 | 0.0925 | 203.9 | 0.000214 | 471.83 | 0 | 0 | 0.000214 | 471.83 | 2023-05-11 21:48:22 | -0.0003392 | -0.1667 | -367.5212 | 0 | 关闭
2841 | 5 | 3 | 恒流放电 | 00:37:00 | 19:15:43 | -0.152 | 2.223 | 0.0938 | 206.7 | 0 | 0 | 0.0938 | 206.7 | 0.0002168 | 478.05 | 0 | 0 | 0.0002168 | 478.05 | 2023-05-11 21:48:52 | -0.000338 | -0.1667 | -367.5228 | 0 | 关闭
2842 | 5 | 3 | 恒流放电 | 00:37:30 | 19:16:13 | -0.152 | 2.2158 | 0.095 | 209.49 | 0 | 0 | 0.095 | 209.49 | 0.0002197 | 484.25 | 0 | 0 | 0.0002197 | 484.25 | 2023-05-11 21:49:22 | -0.0003368 | -0.176 | -387.939 | 0 | 关闭
2843 | 5 | 3 | 恒流放电 | 00:38:00 | 19:16:43 | -0.1521 | 2.2088 | 0.0963 | 212.28 | 0 | 0 | 0.0963 | 212.28 | 0.0002225 | 490.43 | 0 | 0 | 0.0002225 | 490.43 | 2023-05-11 21:49:52 | -0.0003358 | -0.181 | -399.0265 | 0 | 关闭
2844 | 5 | 3 | 恒流放电 | 00:38:30 | 19:17:13 | -0.152 | 2.2022 | 0.0976 | 215.07 | 0 | 0 | 0.0976 | 215.07 | 0.0002253 | 496.59 | 0 | 0 | 0.0002253 | 496.59 | 2023-05-11 21:50:22 | -0.0003348 | -0.192 | -423.2099 | 0 | 关闭
2845 | 5 | 3 | 恒流放电 | 00:39:00 | 19:17:43 | -0.152 | 2.1958 | 0.0988 | 217.87 | 0 | 0 | 0.0988 | 217.87 | 0.000228 | 502.73 | 0 | 0 | 0.000228 | 502.73 | 2023-05-11 21:50:52 | -0.0003338 | -0.198 | -436.4314 | 0 | 关闭
2846 | 5 | 3 | 恒流放电 | 00:39:30 | 19:18:13 | -0.152 | 2.1897 | 0.1001 | 220.66 | 0 | 0 | 0.1001 | 220.66 | 0.0002308 | 508.85 | 0 | 0 | 0.0002308 | 508.85 | 2023-05-11 21:51:22 | -0.0003329 | -0.2077 | -457.8992 | 0 | 关闭
2847 | 5 | 3 | 恒流放电 | 00:40:00 | 19:18:43 | -0.152 | 2.1837 | 0.1014 | 223.45 | 0 | 0 | 0.1014 | 223.45 | 0.0002336 | 514.96 | 0 | 0 | 0.0002336 | 514.96 | 2023-05-11 21:51:52 | -0.000332 | -0.2112 | -465.535 | 0 | 关闭
2848 | 5 | 3 | 恒流放电 | 00:40:30 | 19:19:13 | -0.1521 | 2.1779 | 0.1026 | 226.25 | 0 | 0 | 0.1026 | 226.25 | 0.0002363 | 521.05 | 0 | 0 | 0.0002363 | 521.05 | 2023-05-11 21:52:22 | -0.0003311 | -0.2184 | -481.5795 | 0 | 关闭
2849 | 5 | 3 | 恒流放电 | 00:41:00 | 19:19:43 | -0.152 | 2.1723 | 0.1039 | 229.04 | 0 | 0 | 0.1039 | 229.04 | 0.0002391 | 527.13 | 0 | 0 | 0.0002391 | 527.13 | 2023-05-11 21:52:52 | -0.0003303 | -0.2262 | -498.7744 | 0 | 关闭
2850 | 5 | 3 | 恒流放电 | 00:41:30 | 19:20:13 | -0.152 | 2.1668 | 0.1052 | 231.83 | 0 | 0 | 0.1052 | 231.83 | 0.0002419 | 533.19 | 0 | 0 | 0.0002419 | 533.19 | 2023-05-11 21:53:22 | -0.0003294 | -0.2304 | -507.8519 | 0 | 关闭
2851 | 5 | 3 | 恒流放电 | 00:42:00 | 19:20:43 | -0.152 | 2.1614 | 0.1064 | 234.63 | 0 | 0 | 0.1064 | 234.63 | 0.0002446 | 539.23 | 0 | 0 | 0.0002446 | 539.23 | 2023-05-11 21:53:52 | -0.0003286 | -0.2346 | -517.2475 | 0 | 关闭
2852 | 5 | 3 | 恒流放电 | 00:42:30 | 19:21:13 | -0.152 | 2.1562 | 0.1077 | 237.42 | 0 | 0 | 0.1077 | 237.42 | 0.0002473 | 545.26 | 0 | 0 | 0.0002473 | 545.26 | 2023-05-11 21:54:22 | -0.0003278 | -0.2436 | -537.1369 | 0 | 关闭
2853 | 5 | 3 | 恒流放电 | 00:43:00 | 19:21:43 | -0.152 | 2.1509 | 0.109 | 240.21 | 0 | 0 | 0.109 | 240.21 | 0.0002501 | 551.28 | 0 | 0 | 0.0002501 | 551.28 | 2023-05-11 21:54:52 | -0.000327 | -0.2391 | -527.0115 | 0 | 关闭
2854 | 5 | 3 | 恒流放电 | 00:43:30 | 19:22:13 | -0.152 | 2.1458 | 0.1102 | 243.01 | 0 | 0 | 0.1102 | 243.01 | 0.0002528 | 557.28 | 0 | 0 | 0.0002528 | 557.28 | 2023-05-11 21:55:22 | -0.0003262 | -0.2484 | -547.6834 | 0 | 关闭
2855 | 5 | 3 | 恒流放电 | 00:44:00 | 19:22:43 | -0.152 | 2.1406 | 0.1115 | 245.8 | 0 | 0 | 0.1115 | 245.8 | 0.0002555 | 563.27 | 0 | 0 | 0.0002555 | 563.27 | 2023-05-11 21:55:52 | -0.0003255 | -0.2436 | -537.1463 | 0 | 关闭
2856 | 5 | 3 | 恒流放电 | 00:44:30 | 19:23:13 | -0.152 | 2.1355 | 0.1128 | 248.59 | 0 | 0 | 0.1128 | 248.59 | 0.0002582 | 569.24 | 0 | 0 | 0.0002582 | 569.24 | 2023-05-11 21:56:22 | -0.0003246 | -0.2484 | -547.6738 | 0 | 关闭
2857 | 5 | 3 | 恒流放电 | 00:45:00 | 19:23:43 | -0.1521 | 2.1305 | 0.114 | 251.39 | 0 | 0 | 0.114 | 251.39 | 0.0002609 | 575.19 | 0 | 0 | 0.0002609 | 575.19 | 2023-05-11 21:56:52 | -0.0003239 | -0.2534 | -558.6224 | 0 | 关闭
2858 | 5 | 3 | 恒流放电 | 00:45:30 | 19:24:13 | -0.152 | 2.1253 | 0.1153 | 254.18 | 0 | 0 | 0.1153 | 254.18 | 0.0002636 | 581.14 | 0 | 0 | 0.0002636 | 581.14 | 2023-05-11 21:57:22 | -0.0003231 | -0.2436 | -537.1463 | 0 | 关闭
2859 | 5 | 3 | 恒流放电 | 00:46:00 | 19:24:43 | -0.152 | 2.1202 | 0.1166 | 256.97 | 0 | 0 | 0.1166 | 256.97 | 0.0002663 | 587.07 | 0 | 0 | 0.0002663 | 587.07 | 2023-05-11 21:57:52 | -0.0003223 | -0.2484 | -547.669 | 0 | 关闭
2860 | 5 | 3 | 恒流放电 | 00:46:30 | 19:25:13 | -0.152 | 2.1149 | 0.1178 | 259.77 | 0 | 0 | 0.1178 | 259.77 | 0.000269 | 592.98 | 0 | 0 | 0.000269 | 592.98 | 2023-05-11 21:58:22 | -0.0003215 | -0.239 | -527.0022 | 0 | 关闭
2861 | 5 | 3 | 恒流放电 | 00:47:00 | 19:25:43 | -0.152 | 2.1095 | 0.1191 | 262.56 | 0 | 0 | 0.1191 | 262.56 | 0.0002717 | 598.88 | 0 | 0 | 0.0002717 | 598.88 | 2023-05-11 21:58:52 | -0.0003207 | -0.2346 | -517.2475 | 0 | 关闭
2862 | 5 | 3 | 恒流放电 | 00:47:30 | 19:26:13 | -0.152 | 2.1041 | 0.1204 | 265.35 | 0 | 0 | 0.1204 | 265.35 | 0.0002743 | 604.77 | 0 | 0 | 0.0002743 | 604.77 | 2023-05-11 21:59:22 | -0.0003199 | -0.2346 | -517.2429 | 0 | 关闭
2863 | 5 | 3 | 恒流放电 | 00:48:00 | 19:26:43 | -0.152 | 2.0987 | 0.1216 | 268.14 | 0 | 0 | 0.1216 | 268.14 | 0.000277 | 610.64 | 0 | 0 | 0.000277 | 610.64 | 2023-05-11 21:59:52 | -0.0003191 | -0.2346 | -517.2429 | 0 | 关闭
2864 | 5 | 3 | 恒流放电 | 00:48:30 | 19:27:13 | -0.152 | 2.0934 | 0.1229 | 270.94 | 0 | 0 | 0.1229 | 270.94 | 0.0002796 | 616.49 | 0 | 0 | 0.0002796 | 616.49 | 2023-05-11 22:00:22 | -0.0003183 | -0.239 | -526.9976 | 0 | 关闭
2865 | 5 | 3 | 恒流放电 | 00:49:00 | 19:27:43 | -0.152 | 2.0886 | 0.1242 | 273.73 | 0 | 0 | 0.1242 | 273.73 | 0.0002823 | 622.33 | 0 | 0 | 0.0002823 | 622.33 | 2023-05-11 22:00:52 | -0.0003176 | -0.264 | -581.9034 | 0 | 关闭
2866 | 5 | 3 | 恒流放电 | 00:49:30 | 19:28:13 | -0.152 | 2.0847 | 0.1254 | 276.52 | 0 | 0 | 0.1254 | 276.52 | 0.0002849 | 628.16 | 0 | 0 | 0.0002849 | 628.16 | 2023-05-11 22:01:22 | -0.0003169 | -0.3249 | -716.1825 | 0 | 关闭
2867 | 5 | 3 | 恒流放电 | 00:50:00 | 19:28:43 | -0.152 | 2.0821 | 0.1267 | 279.32 | 0 | 0 | 0.1267 | 279.32 | 0.0002876 | 633.98 | 0 | 0 | 0.0002876 | 633.98 | 2023-05-11 22:01:52 | -0.0003165 | -0.4873 | -1074.2644 | 0 | 关闭
2868 | 5 | 3 | 恒流放电 | 00:50:30 | 19:29:13 | -0.152 | 2.0808 | 0.128 | 282.11 | 0 | 0 | 0.128 | 282.11 | 0.0002902 | 639.79 | 0 | 0 | 0.0002902 | 639.79 | 2023-05-11 22:02:22 | -0.0003163 | -0.9746 | -2148.5288 | 0 | 关闭
2869 | 5 | 3 | 恒流放电 | 00:51:00 | 19:29:43 | -0.152 | 2.0812 | 0.1292 | 284.9 | 0 | 0 | 0.1292 | 284.9 | 0.0002928 | 645.6 | 0 | 0 | 0.0002928 | 645.6 | 2023-05-11 22:02:52 | -0.0003164 | 3.1673 | 6982.6573 | 0 | 关闭
2870 | 5 | 3 | 恒流放电 | 00:51:30 | 19:30:13 | -0.152 | 2.0827 | 0.1305 | 287.7 | 0 | 0 | 0.1305 | 287.7 | 0.0002955 | 651.42 | 0 | 0 | 0.0002955 | 651.42 | 2023-05-11 22:03:22 | -0.0003167 | 0.8446 | 1862.0746 | 0 | 关闭
2871 | 5 | 3 | 恒流放电 | 00:52:00 | 19:30:43 | -0.152 | 2.0845 | 0.1318 | 290.49 | 0 | 0 | 0.1318 | 290.49 | 0.0002981 | 657.24 | 0 | 0 | 0.0002981 | 657.24 | 2023-05-11 22:03:52 | -0.0003169 | 0.7039 | 1551.7152 | 0 | 关闭
2872 | 5 | 3 | 恒流放电 | 00:52:30 | 19:31:13 | -0.152 | 2.0863 | 0.133 | 293.28 | 0 | 0 | 0.133 | 293.28 | 0.0003008 | 663.06 | 0 | 0 | 0.0003008 | 663.06 | 2023-05-11 22:04:22 | -0.0003172 | 0.7039 | 1551.7152 | 0 | 关闭
2873 | 5 | 3 | 恒流放电 | 00:53:00 | 19:31:43 | -0.152 | 2.0877 | 0.1343 | 296.08 | 0 | 0 | 0.1343 | 296.08 | 0.0003034 | 668.89 | 0 | 0 | 0.0003034 | 668.89 | 2023-05-11 22:04:52 | -0.0003174 | 0.905 | 1995.0449 | 0 | 关闭
2874 | 5 | 3 | 恒流放电 | 00:53:30 | 19:32:13 | -0.152 | 2.0891 | 0.1356 | 298.87 | 0 | 0 | 0.1356 | 298.87 | 0.0003061 | 674.73 | 0 | 0 | 0.0003061 | 674.73 | 2023-05-11 22:05:22 | -0.0003176 | 0.905 | 1995.0799 | 0 | 关闭
2875 | 5 | 3 | 恒流放电 | 00:54:00 | 19:32:43 | -0.152 | 2.0904 | 0.1368 | 301.66 | 0 | 0 | 0.1368 | 301.66 | 0.0003087 | 680.56 | 0 | 0 | 0.0003087 | 680.56 | 2023-05-11 22:05:52 | -0.0003178 | 0.9746 | 2148.5288 | 0 | 关闭
2876 | 5 | 3 | 恒流放电 | 00:54:30 | 19:33:13 | -0.152 | 2.0915 | 0.1381 | 304.45 | 0 | 0 | 0.1381 | 304.45 | 0.0003114 | 686.4 | 0 | 0 | 0.0003114 | 686.4 | 2023-05-11 22:06:22 | -0.000318 | 1.1518 | 2539.2149 | 0 | 关闭
2877 | 5 | 3 | 恒流放电 | 00:55:00 | 19:33:43 | -0.152 | 2.0925 | 0.1394 | 307.25 | 0 | 0 | 0.1394 | 307.25 | 0.000314 | 692.25 | 0 | 0 | 0.000314 | 692.25 | 2023-05-11 22:06:52 | -0.0003181 | 1.2669 | 2793.0874 | 0 | 关闭
2878 | 5 | 3 | 恒流放电 | 00:55:30 | 19:34:13 | -0.152 | 2.0934 | 0.1406 | 310.04 | 0 | 0 | 0.1406 | 310.04 | 0.0003167 | 698.09 | 0 | 0 | 0.0003167 | 698.09 | 2023-05-11 22:07:22 | -0.0003183 | 1.4077 | 3103.4849 | 0 | 关闭
2879 | 5 | 3 | 恒流放电 | 00:56:00 | 19:34:43 | -0.152 | 2.0942 | 0.1419 | 312.83 | 0 | 0 | 0.1419 | 312.83 | 0.0003193 | 703.94 | 0 | 0 | 0.0003193 | 703.94 | 2023-05-11 22:07:52 | -0.0003184 | 1.5837 | 3491.3899 | 0 | 关闭
2880 | 5 | 3 | 恒流放电 | 00:56:30 | 19:35:13 | -0.152 | 2.095 | 0.1432 | 315.63 | 0 | 0 | 0.1432 | 315.63 | 0.000322 | 709.79 | 0 | 0 | 0.000322 | 709.79 | 2023-05-11 22:08:22 | -0.0003185 | 1.5837 | 3491.3592 | 0 | 关闭
2881 | 5 | 3 | 恒流放电 | 00:57:00 | 19:35:43 | -0.152 | 2.0956 | 0.1444 | 318.42 | 0 | 0 | 0.1444 | 318.42 | 0.0003246 | 715.64 | 0 | 0 | 0.0003246 | 715.64 | 2023-05-11 22:08:52 | -0.0003186 | 2.1116 | 4655.1865 | 0 | 关闭
2882 | 5 | 3 | 恒流放电 | 00:57:30 | 19:36:13 | -0.152 | 2.0962 | 0.1457 | 321.21 | 0 | 0 | 0.1457 | 321.21 | 0.0003273 | 721.5 | 0 | 0 | 0.0003273 | 721.5 | 2023-05-11 22:09:22 | -0.0003187 | 2.1116 | 4655.309 | 0 | 关闭
2883 | 5 | 3 | 恒流放电 | 00:58:00 | 19:36:43 | -0.152 | 2.0966 | 0.147 | 324.01 | 0 | 0 | 0.147 | 324.01 | 0.0003299 | 727.35 | 0 | 0 | 0.0003299 | 727.35 | 2023-05-11 22:09:52 | -0.0003187 | 3.1674 | 6982.7797 | 0 | 关闭
2884 | 5 | 3 | 恒流放电 | 00:58:30 | 19:37:13 | -0.152 | 2.0971 | 0.1482 | 326.8 | 0 | 0 | 0.1482 | 326.8 | 0.0003326 | 733.21 | 0 | 0 | 0.0003326 | 733.21 | 2023-05-11 22:10:22 | -0.0003188 | 2.5339 | 5586.2238 | 0 | 关闭
2885 | 5 | 3 | 恒流放电 | 00:59:00 | 19:37:43 | -0.152 | 2.0975 | 0.1495 | 329.59 | 0 | 0 | 0.1495 | 329.59 | 0.0003352 | 739.07 | 0 | 0 | 0.0003352 | 739.07 | 2023-05-11 22:10:52 | -0.0003189 | 3.1674 | 6982.841 | 0 | 关闭
2886 | 5 | 3 | 恒流放电 | 00:59:30 | 19:38:13 | -0.152 | 2.0978 | 0.1508 | 332.39 | 0 | 0 | 0.1508 | 332.39 | 0.0003379 | 744.93 | 0 | 0 | 0.0003379 | 744.93 | 2023-05-11 22:11:22 | -0.0003189 | 4.2232 | 9310.373 | 0 | 关闭
2887 | 5 | 3 | 恒流放电 | 01:00:00 | 19:38:43 | -0.152 | 2.0982 | 0.152 | 335.18 | 0 | 0 | 0.152 | 335.18 | 0.0003406 | 750.79 | 0 | 0 | 0.0003406 | 750.79 | 2023-05-11 22:11:52 | -0.000319 | 3.1675 | 6982.9635 | 0 | 关闭
2888 | 5 | 3 | 恒流放电 | 01:00:30 | 19:39:13 | -0.152 | 2.0984 | 0.1533 | 337.97 | 0 | 0 | 0.1533 | 337.97 | 0.0003432 | 756.65 | 0 | 0 | 0.0003432 | 756.65 | 2023-05-11 22:12:22 | -0.000319 | 6.3348 | 13965.5595 | 0 | 关闭
2889 | 5 | 3 | 恒流放电 | 01:01:00 | 19:39:43 | -0.152 | 2.0988 | 0.1546 | 340.77 | 0 | 0 | 0.1546 | 340.77 | 0.0003459 | 762.51 | 0 | 0 | 0.0003459 | 762.51 | 2023-05-11 22:12:52 | -0.0003191 | 3.1674 | 6982.7797 | 0 | 关闭
2890 | 5 | 3 | 恒流放电 | 01:01:30 | 19:40:13 | -0.152 | 2.099 | 0.1558 | 343.56 | 0 | 0 | 0.1558 | 343.56 | 0.0003485 | 768.37 | 0 | 0 | 0.0003485 | 768.37 | 2023-05-11 22:13:22 | -0.0003191 | 6.3347 | 13965.3145 | 0 | 关闭
2891 | 5 | 3 | 恒流放电 | 01:02:00 | 19:40:43 | -0.152 | 2.0994 | 0.1571 | 346.35 | 0 | 0 | 0.1571 | 346.35 | 0.0003512 | 774.23 | 0 | 0 | 0.0003512 | 774.23 | 2023-05-11 22:13:52 | -0.0003192 | 3.1674 | 6982.9022 | 0 | 关闭
2892 | 5 | 3 | 恒流放电 | 01:02:30 | 19:41:13 | -0.152 | 2.0997 | 0.1584 | 349.14 | 0 | 0 | 0.1584 | 349.14 | 0.0003539 | 780.1 | 0 | 0 | 0.0003539 | 780.1 | 2023-05-11 22:14:22 | -0.0003192 | 4.2231 | 9310.2097 | 0 | 关闭
2893 | 5 | 3 | 恒流放电 | 01:03:00 | 19:41:43 | -0.152 | 2.0999 | 0.1596 | 351.94 | 0 | 0 | 0.1596 | 351.94 | 0.0003565 | 785.96 | 0 | 0 | 0.0003565 | 785.96 | 2023-05-11 22:14:52 | -0.0003193 | 6.3348 | 13965.682 | 0 | 关闭
2894 | 5 | 3 | 恒流放电 | 01:03:30 | 19:42:13 | -0.152 | 2.1002 | 0.1609 | 354.73 | 0 | 0 | 0.1609 | 354.73 | 0.0003592 | 791.83 | 0 | 0 | 0.0003592 | 791.83 | 2023-05-11 22:15:22 | -0.0003193 | 4.2231 | 9310.2913 | 0 | 关闭
2895 | 5 | 3 | 恒流放电 | 01:04:00 | 19:42:43 | -0.152 | 2.1005 | 0.1622 | 357.52 | 0 | 0 | 0.1622 | 357.52 | 0.0003618 | 797.7 | 0 | 0 | 0.0003618 | 797.7 | 2023-05-11 22:15:52 | -0.0003193 | 4.2232 | 9310.373 | 0 | 关闭
2896 | 5 | 3 | 恒流放电 | 01:04:30 | 19:43:13 | -0.152 | 2.1007 | 0.1634 | 360.32 | 0 | 0 | 0.1634 | 360.32 | 0.0003645 | 803.56 | 0 | 0 | 0.0003645 | 803.56 | 2023-05-11 22:16:22 | -0.0003194 | 6.3349 | 13965.9269 | 0 | 关闭
2897 | 5 | 3 | 恒流放电 | 01:05:00 | 19:43:43 | -0.152 | 2.1008 | 0.1647 | 363.11 | 0 | 0 | 0.1647 | 363.11 | 0.0003672 | 809.43 | 0 | 0 | 0.0003672 | 809.43 | 2023-05-11 22:16:52 | -0.0003194 | 12.6697 | 27931.3639 | 0 | 关闭
2898 | 5 | 3 | 恒流放电 | 01:05:30 | 19:44:13 | -0.152 | 2.1011 | 0.166 | 365.9 | 0 | 0 | 0.166 | 365.9 | 0.0003698 | 815.3 | 0 | 0 | 0.0003698 | 815.3 | 2023-05-11 22:17:22 | -0.0003195 | 4.2232 | 9310.373 | 0 | 关闭
2899 | 5 | 3 | 恒流放电 | 01:06:00 | 19:44:43 | -0.152 | 2.1013 | 0.1672 | 368.7 | 0 | 0 | 0.1672 | 368.7 | 0.0003725 | 821.17 | 0 | 0 | 0.0003725 | 821.17 | 2023-05-11 22:17:52 | -0.0003195 | 6.3348 | 13965.682 | 0 | 关闭
2900 | 5 | 3 | 恒流放电 | 01:06:30 | 19:45:13 | -0.152 | 2.1014 | 0.1685 | 371.49 | 0 | 0 | 0.1685 | 371.49 | 0.0003751 | 827.04 | 0 | 0 | 0.0003751 | 827.04 | 2023-05-11 22:18:22 | -0.0003195 | 12.6698 | 27931.6089 | 0 | 关闭
2901 | 5 | 3 | 恒流放电 | 01:07:00 | 19:45:43 | -0.152 | 2.1015 | 0.1698 | 374.28 | 0 | 0 | 0.1698 | 374.28 | 0.0003778 | 832.91 | 0 | 0 | 0.0003778 | 832.91 | 2023-05-11 22:18:52 | -0.0003195 | 12.6697 | 27931.3639 | 0 | 关闭
2902 | 5 | 3 | 恒流放电 | 01:07:30 | 19:46:13 | -0.152 | 2.1015 | 0.171 | 377.08 | 0 | 0 | 0.171 | 377.08 | 0.0003805 | 838.78 | 0 | 0 | 0.0003805 | 838.78 | 2023-05-11 22:19:22 | -0.0003195 | 0 | 0 | 0 | 关闭
2903 | 5 | 3 | 恒流放电 | 01:08:00 | 19:46:43 | -0.152 | 2.1016 | 0.1723 | 379.87 | 0 | 0 | 0.1723 | 379.87 | 0.0003831 | 844.65 | 0 | 0 | 0.0003831 | 844.65 | 2023-05-11 22:19:52 | -0.0003195 | 12.6698 | 27931.6089 | 0 | 关闭
2904 | 5 | 3 | 恒流放电 | 01:08:30 | 19:47:13 | -0.152 | 2.1015 | 0.1736 | 382.66 | 0 | 0 | 0.1736 | 382.66 | 0.0003858 | 850.52 | 0 | 0 | 0.0003858 | 850.52 | 2023-05-11 22:20:22 | -0.0003195 | -12.6693 | -27930.629 | 0 | 关闭
2905 | 5 | 3 | 恒流放电 | 01:09:00 | 19:47:43 | -0.152 | 2.1014 | 0.1748 | 385.46 | 0 | 0 | 0.1748 | 385.46 | 0.0003885 | 856.39 | 0 | 0 | 0.0003885 | 856.39 | 2023-05-11 22:20:52 | -0.0003195 | -12.6696 | -27931.1189 | 0 | 关闭
2906 | 5 | 3 | 恒流放电 | 01:09:30 | 19:48:13 | -0.152 | 2.1014 | 0.1761 | 388.25 | 0 | 0 | 0.1761 | 388.25 | 0.0003911 | 862.26 | 0 | 0 | 0.0003911 | 862.26 | 2023-05-11 22:21:22 | -0.0003195 | 0 | 0 | 0 | 关闭
2907 | 5 | 3 | 恒流放电 | 01:10:00 | 19:48:43 | -0.152 | 2.1013 | 0.1774 | 391.04 | 0 | 0 | 0.1774 | 391.04 | 0.0003938 | 868.13 | 0 | 0 | 0.0003938 | 868.13 | 2023-05-11 22:21:52 | -0.0003195 | -12.6698 | -27931.6089 | 0 | 关闭
2908 | 5 | 3 | 恒流放电 | 01:10:30 | 19:49:13 | -0.152 | 2.1012 | 0.1786 | 393.83 | 0 | 0 | 0.1786 | 393.83 | 0.0003964 | 873.99 | 0 | 0 | 0.0003964 | 873.99 | 2023-05-11 22:22:22 | -0.0003194 | -12.6693 | -27930.629 | 0 | 关闭
2909 | 5 | 3 | 恒流放电 | 01:11:00 | 19:49:43 | -0.152 | 2.1011 | 0.1799 | 396.63 | 0 | 0 | 0.1799 | 396.63 | 0.0003991 | 879.86 | 0 | 0 | 0.0003991 | 879.86 | 2023-05-11 22:22:52 | -0.0003194 | -12.6693 | -27930.629 | 0 | 关闭
2910 | 5 | 3 | 恒流放电 | 01:11:30 | 19:50:13 | -0.152 | 2.1011 | 0.1812 | 399.42 | 0 | 0 | 0.1812 | 399.42 | 0.0004018 | 885.73 | 0 | 0 | 0.0004018 | 885.73 | 2023-05-11 22:23:22 | -0.0003195 | 0 | 0 | 0 | 关闭
2911 | 5 | 3 | 恒流放电 | 01:12:00 | 19:50:43 | -0.152 | 2.1012 | 0.1824 | 402.21 | 0 | 0 | 0.1824 | 402.21 | 0.0004044 | 891.6 | 0 | 0 | 0.0004044 | 891.6 | 2023-05-11 22:23:52 | -0.0003195 | 12.6693 | 27930.629 | 0 | 关闭
2912 | 5 | 3 | 恒流放电 | 01:12:30 | 19:51:13 | -0.152 | 2.1011 | 0.1837 | 405.01 | 0 | 0 | 0.1837 | 405.01 | 0.0004071 | 897.47 | 0 | 0 | 0.0004071 | 897.47 | 2023-05-11 22:24:22 | -0.0003195 | -12.6696 | -27931.1189 | 0 | 关闭
2913 | 5 | 3 | 恒流放电 | 01:13:00 | 19:51:43 | -0.152 | 2.1011 | 0.185 | 407.8 | 0 | 0 | 0.185 | 407.8 | 0.0004098 | 903.34 | 0 | 0 | 0.0004098 | 903.34 | 2023-05-11 22:24:52 | -0.0003194 | 0 | 0 | 0 | 关闭
2914 | 5 | 3 | 恒流放电 | 01:13:30 | 19:52:13 | -0.152 | 2.1011 | 0.1862 | 410.59 | 0 | 0 | 0.1862 | 410.59 | 0.0004124 | 909.21 | 0 | 0 | 0.0004124 | 909.21 | 2023-05-11 22:25:22 | -0.0003194 | 0 | 0 | 0 | 关闭
2915 | 5 | 3 | 恒流放电 | 01:14:00 | 19:52:43 | -0.152 | 2.101 | 0.1875 | 413.39 | 0 | 0 | 0.1875 | 413.39 | 0.0004151 | 915.07 | 0 | 0 | 0.0004151 | 915.07 | 2023-05-11 22:25:52 | -0.0003194 | -12.6693 | -27930.629 | 0 | 关闭
2916 | 5 | 3 | 恒流放电 | 01:14:30 | 19:53:13 | -0.152 | 2.101 | 0.1888 | 416.18 | 0 | 0 | 0.1888 | 416.18 | 0.0004177 | 920.94 | 0 | 0 | 0.0004177 | 920.94 | 2023-05-11 22:26:22 | -0.0003194 | 0 | 0 | 0 | 关闭
2917 | 5 | 3 | 恒流放电 | 01:15:00 | 19:53:43 | -0.152 | 2.101 | 0.19 | 418.97 | 0 | 0 | 0.19 | 418.97 | 0.0004204 | 926.81 | 0 | 0 | 0.0004204 | 926.81 | 2023-05-11 22:26:52 | -0.0003194 | 0 | 0 | 0 | 关闭
2918 | 5 | 3 | 恒流放电 | 01:15:30 | 19:54:13 | -0.152 | 2.101 | 0.1913 | 421.77 | 0 | 0 | 0.1913 | 421.77 | 0.0004231 | 932.68 | 0 | 0 | 0.0004231 | 932.68 | 2023-05-11 22:27:22 | -0.0003194 | 0 | 0 | 0 | 关闭
2919 | 5 | 3 | 恒流放电 | 01:16:00 | 19:54:43 | -0.152 | 2.1008 | 0.1926 | 424.56 | 0 | 0 | 0.1926 | 424.56 | 0.0004257 | 938.55 | 0 | 0 | 0.0004257 | 938.55 | 2023-05-11 22:27:52 | -0.0003194 | -6.3348 | -13965.5595 | 0 | 关闭
2920 | 5 | 3 | 恒流放电 | 01:16:30 | 19:55:13 | -0.1521 | 2.1007 | 0.1938 | 427.35 | 0 | 0 | 0.1938 | 427.35 | 0.0004284 | 944.41 | 0 | 0 | 0.0004284 | 944.41 | 2023-05-11 22:28:22 | -0.0003194 | -12.6698 | -27931.6089 | 0 | 关闭
2921 | 5 | 3 | 恒流放电 | 01:17:00 | 19:55:43 | -0.152 | 2.1005 | 0.1951 | 430.14 | 0 | 0 | 0.1951 | 430.14 | 0.000431 | 950.28 | 0 | 0 | 0.000431 | 950.28 | 2023-05-11 22:28:52 | -0.0003193 | -6.3348 | -13965.5595 | 0 | 关闭
2922 | 5 | 3 | 恒流放电 | 01:17:30 | 19:56:13 | -0.152 | 2.1003 | 0.1964 | 432.94 | 0 | 0 | 0.1964 | 432.94 | 0.0004337 | 956.15 | 0 | 0 | 0.0004337 | 956.15 | 2023-05-11 22:29:22 | -0.0003193 | -6.3348 | -13965.5595 | 0 | 关闭
2923 | 5 | 3 | 恒流放电 | 01:18:00 | 19:56:43 | -0.152 | 2.1 | 0.1976 | 435.73 | 0 | 0 | 0.1976 | 435.73 | 0.0004364 | 962.01 | 0 | 0 | 0.0004364 | 962.01 | 2023-05-11 22:29:52 | -0.0003193 | -4.2232 | -9310.373 | 0 | 关闭
2924 | 5 | 3 | 恒流放电 | 01:18:30 | 19:57:13 | -0.152 | 2.0997 | 0.1989 | 438.52 | 0 | 0 | 0.1989 | 438.52 | 0.000439 | 967.88 | 0 | 0 | 0.000439 | 967.88 | 2023-05-11 22:30:22 | -0.0003192 | -4.2231 | -9310.2097 | 0 | 关闭
2925 | 5 | 3 | 恒流放电 | 01:19:00 | 19:57:43 | -0.152 | 2.0995 | 0.2002 | 441.32 | 0 | 0 | 0.2002 | 441.32 | 0.0004417 | 973.74 | 0 | 0 | 0.0004417 | 973.74 | 2023-05-11 22:30:52 | -0.0003192 | -6.3348 | -13965.5595 | 0 | 关闭
2926 | 5 | 3 | 恒流放电 | 01:19:30 | 19:58:13 | -0.152 | 2.0992 | 0.2014 | 444.11 | 0 | 0 | 0.2014 | 444.11 | 0.0004444 | 979.61 | 0 | 0 | 0.0004444 | 979.61 | 2023-05-11 22:31:22 | -0.0003192 | -4.223 | -9310.0464 | 0 | 关闭
2927 | 5 | 3 | 恒流放电 | 01:20:00 | 19:58:43 | -0.152 | 2.0989 | 0.2027 | 446.9 | 0 | 0 | 0.2027 | 446.9 | 0.000447 | 985.47 | 0 | 0 | 0.000447 | 985.47 | 2023-05-11 22:31:52 | -0.0003191 | -4.2232 | -9310.373 | 0 | 关闭
2928 | 5 | 3 | 恒流放电 | 01:20:30 | 19:59:13 | -0.152 | 2.0987 | 0.204 | 449.7 | 0 | 0 | 0.204 | 449.7 | 0.0004497 | 991.33 | 0 | 0 | 0.0004497 | 991.33 | 2023-05-11 22:32:22 | -0.0003191 | -6.3348 | -13965.5595 | 0 | 关闭
2929 | 5 | 3 | 恒流放电 | 01:21:00 | 19:59:43 | -0.152 | 2.0986 | 0.2052 | 452.49 | 0 | 0 | 0.2052 | 452.49 | 0.0004523 | 997.19 | 0 | 0 | 0.0004523 | 997.19 | 2023-05-11 22:32:52 | -0.0003191 | -12.6693 | -27930.629 | 0 | 关闭
2930 | 5 | 3 | 恒流放电 | 01:21:30 | 20:00:13 | -0.152 | 2.0984 | 0.2065 | 455.28 | 0 | 0 | 0.2065 | 455.28 | 0.000455 | 1003.06 | 0 | 0 | 0.000455 | 1003.06 | 2023-05-11 22:33:22 | -0.000319 | -6.3347 | -13965.3145 | 0 | 关闭
2931 | 5 | 3 | 恒流放电 | 01:22:00 | 20:00:43 | -0.152 | 2.0983 | 0.2078 | 458.08 | 0 | 0 | 0.2078 | 458.08 | 0.0004576 | 1008.92 | 0 | 0 | 0.0004576 | 1008.92 | 2023-05-11 22:33:52 | -0.000319 | -12.6696 | -27931.1189 | 0 | 关闭
2932 | 5 | 3 | 恒流放电 | 01:22:30 | 20:01:13 | -0.152 | 2.0981 | 0.2091 | 460.87 | 0 | 0 | 0.2091 | 460.87 | 0.0004603 | 1014.78 | 0 | 0 | 0.0004603 | 1014.78 | 2023-05-11 22:34:22 | -0.000319 | -6.3347 | -13965.3145 | 0 | 关闭
2933 | 5 | 3 | 恒流放电 | 01:23:00 | 20:01:43 | -0.152 | 2.0979 | 0.2103 | 463.66 | 0 | 0 | 0.2103 | 463.66 | 0.000463 | 1020.64 | 0 | 0 | 0.000463 | 1020.64 | 2023-05-11 22:34:52 | -0.0003189 | -6.3348 | -13965.5595 | 0 | 关闭
2934 | 5 | 3 | 恒流放电 | 01:23:30 | 20:02:13 | -0.152 | 2.0978 | 0.2116 | 466.45 | 0 | 0 | 0.2116 | 466.45 | 0.0004656 | 1026.5 | 0 | 0 | 0.0004656 | 1026.5 | 2023-05-11 22:35:22 | -0.0003189 | -12.6696 | -27931.1189 | 0 | 关闭
2935 | 5 | 3 | 恒流放电 | 01:24:00 | 20:02:43 | -0.152 | 2.0976 | 0.2129 | 469.25 | 0 | 0 | 0.2129 | 469.25 | 0.0004683 | 1032.36 | 0 | 0 | 0.0004683 | 1032.36 | 2023-05-11 22:35:52 | -0.0003189 | -6.3347 | -13965.3145 | 0 | 关闭
2936 | 5 | 3 | 恒流放电 | 01:24:30 | 20:03:13 | -0.152 | 2.0973 | 0.2141 | 472.04 | 0 | 0 | 0.2141 | 472.04 | 0.0004709 | 1038.21 | 0 | 0 | 0.0004709 | 1038.21 | 2023-05-11 22:36:22 | -0.0003189 | -4.2232 | -9310.373 | 0 | 关闭
2937 | 5 | 3 | 恒流放电 | 01:25:00 | 20:03:43 | -0.152 | 2.0969 | 0.2154 | 474.83 | 0 | 0 | 0.2154 | 474.83 | 0.0004736 | 1044.07 | 0 | 0 | 0.0004736 | 1044.07 | 2023-05-11 22:36:52 | -0.0003188 | -3.1674 | -6982.7797 | 0 | 关闭
2938 | 5 | 3 | 恒流放电 | 01:25:30 | 20:04:13 | -0.152 | 2.0967 | 0.2167 | 477.63 | 0 | 0 | 0.2167 | 477.63 | 0.0004762 | 1049.93 | 0 | 0 | 0.0004762 | 1049.93 | 2023-05-11 22:37:22 | -0.0003188 | -6.3348 | -13965.5595 | 0 | 关闭
2939 | 5 | 3 | 恒流放电 | 01:26:00 | 20:04:43 | -0.152 | 2.0963 | 0.2179 | 480.42 | 0 | 0 | 0.2179 | 480.42 | 0.0004789 | 1055.78 | 0 | 0 | 0.0004789 | 1055.78 | 2023-05-11 22:37:52 | -0.0003187 | -3.1674 | -6982.7797 | 0 | 关闭
2940 | 5 | 3 | 恒流放电 | 01:26:30 | 20:05:13 | -0.152 | 2.0958 | 0.2192 | 483.21 | 0 | 0 | 0.2192 | 483.21 | 0.0004816 | 1061.64 | 0 | 0 | 0.0004816 | 1061.64 | 2023-05-11 22:38:22 | -0.0003186 | -2.5339 | -5586.1258 | 0 | 关闭
2941 | 5 | 3 | 恒流放电 | 01:27:00 | 20:05:43 | -0.1521 | 2.0955 | 0.2205 | 486.01 | 0 | 0 | 0.2205 | 486.01 | 0.0004842 | 1067.49 | 0 | 0 | 0.0004842 | 1067.49 | 2023-05-11 22:38:52 | -0.0003187 | -4.2232 | -9310.373 | 0 | 关闭
2942 | 5 | 3 | 恒流放电 | 01:27:30 | 20:06:13 | -0.152 | 2.0951 | 0.2217 | 488.8 | 0 | 0 | 0.2217 | 488.8 | 0.0004869 | 1073.34 | 0 | 0 | 0.0004869 | 1073.34 | 2023-05-11 22:39:22 | -0.0003185 | -3.1674 | -6982.7797 | 0 | 关闭
2943 | 5 | 3 | 恒流放电 | 01:28:00 | 20:06:43 | -0.152 | 2.0945 | 0.223 | 491.59 | 0 | 0 | 0.223 | 491.59 | 0.0004895 | 1079.19 | 0 | 0 | 0.0004895 | 1079.19 | 2023-05-11 22:39:52 | -0.0003184 | -2.1116 | -4655.1048 | 0 | 关闭
2944 | 5 | 3 | 恒流放电 | 01:28:30 | 20:07:13 | -0.152 | 2.094 | 0.2243 | 494.39 | 0 | 0 | 0.2243 | 494.39 | 0.0004922 | 1085.04 | 0 | 0 | 0.0004922 | 1085.04 | 2023-05-11 22:40:22 | -0.0003184 | -2.5339 | -5586.2238 | 0 | 关闭
2945 | 5 | 3 | 恒流放电 | 01:29:00 | 20:07:43 | -0.152 | 2.0936 | 0.2255 | 497.18 | 0 | 0 | 0.2255 | 497.18 | 0.0004948 | 1090.89 | 0 | 0 | 0.0004948 | 1090.89 | 2023-05-11 22:40:52 | -0.0003183 | -3.1673 | -6982.6573 | 0 | 关闭
2946 | 5 | 3 | 恒流放电 | 01:29:30 | 20:08:13 | -0.152 | 2.0933 | 0.2268 | 499.97 | 0 | 0 | 0.2268 | 499.97 | 0.0004975 | 1096.74 | 0 | 0 | 0.0004975 | 1096.74 | 2023-05-11 22:41:22 | -0.0003183 | -4.2232 | -9310.373 | 0 | 关闭
2947 | 5 | 3 | 恒流放电 | 01:30:00 | 20:08:43 | -0.152 | 2.0929 | 0.2281 | 502.77 | 0 | 0 | 0.2281 | 502.77 | 0.0005001 | 1102.59 | 0 | 0 | 0.0005001 | 1102.59 | 2023-05-11 22:41:52 | -0.0003182 | -3.1673 | -6982.6573 | 0 | 关闭
2948 | 5 | 3 | 恒流放电 | 01:30:30 | 20:09:13 | -0.152 | 2.0925 | 0.2293 | 505.56 | 0 | 0 | 0.2293 | 505.56 | 0.0005028 | 1108.43 | 0 | 0 | 0.0005028 | 1108.43 | 2023-05-11 22:42:22 | -0.0003181 | -3.1673 | -6982.6573 | 0 | 关闭
2949 | 5 | 3 | 恒流放电 | 01:31:00 | 20:09:43 | -0.152 | 2.0923 | 0.2306 | 508.35 | 0 | 0 | 0.2306 | 508.35 | 0.0005054 | 1114.28 | 0 | 0 | 0.0005054 | 1114.28 | 2023-05-11 22:42:52 | -0.0003181 | -6.3348 | -13965.5595 | 0 | 关闭
2950 | 5 | 3 | 恒流放电 | 01:31:30 | 20:10:13 | -0.1521 | 2.0919 | 0.2319 | 511.14 | 0 | 0 | 0.2319 | 511.14 | 0.0005081 | 1120.12 | 0 | 0 | 0.0005081 | 1120.12 | 2023-05-11 22:43:22 | -0.0003181 | -3.1673 | -6982.6573 | 0 | 关闭
2951 | 5 | 3 | 恒流放电 | 01:32:00 | 20:10:43 | -0.152 | 2.0916 | 0.2331 | 513.94 | 0 | 0 | 0.2331 | 513.94 | 0.0005107 | 1125.96 | 0 | 0 | 0.0005107 | 1125.96 | 2023-05-11 22:43:52 | -0.000318 | -4.2231 | -9310.2097 | 0 | 关闭
2952 | 5 | 3 | 恒流放电 | 01:32:30 | 20:11:13 | -0.152 | 2.0912 | 0.2344 | 516.73 | 0 | 0 | 0.2344 | 516.73 | 0.0005134 | 1131.8 | 0 | 0 | 0.0005134 | 1131.8 | 2023-05-11 22:44:22 | -0.0003179 | -3.1673 | -6982.6573 | 0 | 关闭
2953 | 5 | 3 | 恒流放电 | 01:33:00 | 20:11:43 | -0.152 | 2.0908 | 0.2357 | 519.52 | 0 | 0 | 0.2357 | 519.52 | 0.000516 | 1137.64 | 0 | 0 | 0.000516 | 1137.64 | 2023-05-11 22:44:52 | -0.0003179 | -3.1674 | -6982.9022 | 0 | 关闭
2954 | 5 | 3 | 恒流放电 | 01:33:30 | 20:12:13 | -0.152 | 2.0905 | 0.2369 | 522.32 | 0 | 0 | 0.2369 | 522.32 | 0.0005187 | 1143.48 | 0 | 0 | 0.0005187 | 1143.48 | 2023-05-11 22:45:22 | -0.0003178 | -4.223 | -9310.0464 | 0 | 关闭
2955 | 5 | 3 | 恒流放电 | 01:34:00 | 20:12:43 | -0.152 | 2.0901 | 0.2382 | 525.11 | 0 | 0 | 0.2382 | 525.11 | 0.0005213 | 1149.32 | 0 | 0 | 0.0005213 | 1149.32 | 2023-05-11 22:45:52 | -0.0003178 | -3.1674 | -6982.9022 | 0 | 关闭
2956 | 5 | 3 | 恒流放电 | 01:34:30 | 20:13:13 | -0.152 | 2.0895 | 0.2395 | 527.9 | 0 | 0 | 0.2395 | 527.9 | 0.000524 | 1155.16 | 0 | 0 | 0.000524 | 1155.16 | 2023-05-11 22:46:22 | -0.0003177 | -2.1116 | -4655.1865 | 0 | 关闭
2957 | 5 | 3 | 恒流放电 | 01:35:00 | 20:13:43 | -0.152 | 2.089 | 0.2407 | 530.7 | 0 | 0 | 0.2407 | 530.7 | 0.0005266 | 1160.99 | 0 | 0 | 0.0005266 | 1160.99 | 2023-05-11 22:46:52 | -0.0003176 | -2.5339 | -5586.2238 | 0 | 关闭
2958 | 5 | 3 | 恒流放电 | 01:35:30 | 20:14:13 | -0.152 | 2.0885 | 0.242 | 533.49 | 0 | 0 | 0.242 | 533.49 | 0.0005293 | 1166.83 | 0 | 0 | 0.0005293 | 1166.83 | 2023-05-11 22:47:22 | -0.0003175 | -2.5339 | -5586.2238 | 0 | 关闭
2959 | 5 | 3 | 恒流放电 | 01:36:00 | 20:14:43 | -0.152 | 2.0877 | 0.2433 | 536.28 | 0 | 0 | 0.2433 | 536.28 | 0.0005319 | 1172.66 | 0 | 0 | 0.0005319 | 1172.66 | 2023-05-11 22:47:52 | -0.0003174 | -1.5837 | -3491.3286 | 0 | 关闭
2960 | 5 | 3 | 恒流放电 | 01:36:30 | 20:15:13 | -0.152 | 2.087 | 0.2445 | 539.08 | 0 | 0 | 0.2445 | 539.08 | 0.0005346 | 1178.49 | 0 | 0 | 0.0005346 | 1178.49 | 2023-05-11 22:48:22 | -0.0003173 | -1.8099 | -3990.1598 | 0 | 关闭
2961 | 5 | 3 | 恒流放电 | 01:37:00 | 20:15:43 | -0.152 | 2.0863 | 0.2458 | 541.87 | 0 | 0 | 0.2458 | 541.87 | 0.0005372 | 1184.32 | 0 | 0 | 0.0005372 | 1184.32 | 2023-05-11 22:48:52 | -0.0003172 | -1.8099 | -3990.1598 | 0 | 关闭
2962 | 5 | 3 | 恒流放电 | 01:37:30 | 20:16:13 | -0.1521 | 2.0854 | 0.2471 | 544.66 | 0 | 0 | 0.2471 | 544.66 | 0.0005398 | 1190.14 | 0 | 0 | 0.0005398 | 1190.14 | 2023-05-11 22:49:22 | -0.0003171 | -1.4078 | -3103.5121 | 0 | 关闭
2963 | 5 | 3 | 恒流放电 | 01:38:00 | 20:16:43 | -0.152 | 2.0846 | 0.2483 | 547.45 | 0 | 0 | 0.2483 | 547.45 | 0.0005425 | 1195.97 | 0 | 0 | 0.0005425 | 1195.97 | 2023-05-11 22:49:52 | -0.0003169 | -1.5837 | -3491.3899 | 0 | 关闭
2964 | 5 | 3 | 恒流放电 | 01:38:30 | 20:17:13 | -0.152 | 2.0839 | 0.2496 | 550.25 | 0 | 0 | 0.2496 | 550.25 | 0.0005451 | 1201.79 | 0 | 0 | 0.0005451 | 1201.79 | 2023-05-11 22:50:22 | -0.0003168 | -1.8099 | -3990.1598 | 0 | 关闭
2965 | 5 | 3 | 恒流放电 | 01:39:00 | 20:17:43 | -0.152 | 2.0832 | 0.2509 | 553.04 | 0 | 0 | 0.2509 | 553.04 | 0.0005478 | 1207.61 | 0 | 0 | 0.0005478 | 1207.61 | 2023-05-11 22:50:52 | -0.0003167 | -1.8099 | -3990.0899 | 0 | 关闭
2966 | 5 | 3 | 恒流放电 | 01:39:30 | 20:18:13 | -0.152 | 2.0827 | 0.2521 | 555.83 | 0 | 0 | 0.2521 | 555.83 | 0.0005504 | 1213.43 | 0 | 0 | 0.0005504 | 1213.43 | 2023-05-11 22:51:22 | -0.0003166 | -2.5339 | -5586.2238 | 0 | 关闭
2967 | 5 | 3 | 恒流放电 | 01:40:00 | 20:18:43 | -0.152 | 2.082 | 0.2534 | 558.63 | 0 | 0 | 0.2534 | 558.63 | 0.000553 | 1219.24 | 0 | 0 | 0.000553 | 1219.24 | 2023-05-11 22:51:52 | -0.0003165 | -1.81 | -3990.2298 | 0 | 关闭
2968 | 5 | 3 | 恒流放电 | 01:40:30 | 20:19:13 | -0.152 | 2.0814 | 0.2547 | 561.42 | 0 | 0 | 0.2547 | 561.42 | 0.0005557 | 1225.06 | 0 | 0 | 0.0005557 | 1225.06 | 2023-05-11 22:52:22 | -0.0003164 | -2.1116 | -4655.1865 | 0 | 关闭
2969 | 5 | 3 | 恒流放电 | 01:41:00 | 20:19:43 | -0.152 | 2.0806 | 0.2559 | 564.21 | 0 | 0 | 0.2559 | 564.21 | 0.0005583 | 1230.87 | 0 | 0 | 0.0005583 | 1230.87 | 2023-05-11 22:52:52 | -0.0003163 | -1.5837 | -3491.3899 | 0 | 关闭
2970 | 5 | 3 | 恒流放电 | 01:41:30 | 20:20:13 | -0.152 | 2.0799 | 0.2572 | 567.01 | 0 | 0 | 0.2572 | 567.01 | 0.000561 | 1236.68 | 0 | 0 | 0.000561 | 1236.68 | 2023-05-11 22:53:22 | -0.0003162 | -1.8099 | -3990.1598 | 0 | 关闭
2971 | 5 | 3 | 恒流放电 | 01:42:00 | 20:20:43 | -0.152 | 2.0792 | 0.2585 | 569.8 | 0 | 0 | 0.2585 | 569.8 | 0.0005636 | 1242.49 | 0 | 0 | 0.0005636 | 1242.49 | 2023-05-11 22:53:52 | -0.0003161 | -1.81 | -3990.2298 | 0 | 关闭
2972 | 5 | 3 | 恒流放电 | 01:42:30 | 20:21:13 | -0.1521 | 2.0784 | 0.2597 | 572.59 | 0 | 0 | 0.2597 | 572.59 | 0.0005662 | 1248.29 | 0 | 0 | 0.0005662 | 1248.29 | 2023-05-11 22:54:22 | -0.000316 | -1.5837 | -3491.5123 | 0 | 关闭
2973 | 5 | 3 | 恒流放电 | 01:43:00 | 20:21:43 | -0.152 | 2.0775 | 0.261 | 575.39 | 0 | 0 | 0.261 | 575.39 | 0.0005689 | 1254.1 | 0 | 0 | 0.0005689 | 1254.1 | 2023-05-11 22:54:52 | -0.0003158 | -1.4077 | -3103.4032 | 0 | 关闭
2974 | 5 | 3 | 恒流放电 | 01:43:30 | 20:22:13 | -0.152 | 2.0767 | 0.2623 | 578.18 | 0 | 0 | 0.2623 | 578.18 | 0.0005715 | 1259.9 | 0 | 0 | 0.0005715 | 1259.9 | 2023-05-11 22:55:22 | -0.0003157 | -1.5837 | -3491.3899 | 0 | 关闭
2975 | 5 | 3 | 恒流放电 | 01:44:00 | 20:22:43 | -0.152 | 2.0757 | 0.2635 | 580.97 | 0 | 0 | 0.2635 | 580.97 | 0.0005741 | 1265.7 | 0 | 0 | 0.0005741 | 1265.7 | 2023-05-11 22:55:52 | -0.0003156 | -1.267 | -2793.1119 | 0 | 关闭
2976 | 5 | 3 | 恒流放电 | 01:44:30 | 20:23:13 | -0.152 | 2.0748 | 0.2648 | 583.77 | 0 | 0 | 0.2648 | 583.77 | 0.0005768 | 1271.5 | 0 | 0 | 0.0005768 | 1271.5 | 2023-05-11 22:56:22 | -0.0003155 | -1.4077 | -3103.4577 | 0 | 关闭
2977 | 5 | 3 | 恒流放电 | 01:45:00 | 20:23:43 | -0.1521 | 2.0738 | 0.2661 | 586.56 | 0 | 0 | 0.2661 | 586.56 | 0.0005794 | 1277.29 | 0 | 0 | 0.0005794 | 1277.29 | 2023-05-11 22:56:52 | -0.0003153 | -1.267 | -2793.1609 | 0 | 关闭
2978 | 5 | 3 | 恒流放电 | 01:45:30 | 20:24:13 | -0.152 | 2.0728 | 0.2673 | 589.35 | 0 | 0 | 0.2673 | 589.35 | 0.000582 | 1283.08 | 0 | 0 | 0.000582 | 1283.08 | 2023-05-11 22:57:22 | -0.0003151 | -1.267 | -2793.1609 | 0 | 关闭
2979 | 5 | 3 | 恒流放电 | 01:46:00 | 20:24:43 | -0.152 | 2.0716 | 0.2686 | 592.14 | 0 | 0 | 0.2686 | 592.14 | 0.0005846 | 1288.87 | 0 | 0 | 0.0005846 | 1288.87 | 2023-05-11 22:57:52 | -0.000315 | -1.0558 | -2327.5932 | 0 | 关闭
2980 | 5 | 3 | 恒流放电 | 01:46:30 | 20:25:13 | -0.152 | 2.0702 | 0.2699 | 594.94 | 0 | 0 | 0.2699 | 594.94 | 0.0005873 | 1294.65 | 0 | 0 | 0.0005873 | 1294.65 | 2023-05-11 22:58:22 | -0.0003148 | -0.905 | -1995.1499 | 0 | 关闭
2981 | 5 | 3 | 恒流放电 | 01:47:00 | 20:25:43 | -0.152 | 2.0688 | 0.2711 | 597.73 | 0 | 0 | 0.2711 | 597.73 | 0.0005899 | 1300.43 | 0 | 0 | 0.0005899 | 1300.43 | 2023-05-11 22:58:52 | -0.0003145 | -0.905 | -1995.1149 | 0 | 关闭
2982 | 5 | 3 | 恒流放电 | 01:47:30 | 20:26:13 | -0.152 | 2.0674 | 0.2724 | 600.52 | 0 | 0 | 0.2724 | 600.52 | 0.0005925 | 1306.21 | 0 | 0 | 0.0005925 | 1306.21 | 2023-05-11 22:59:22 | -0.0003143 | -0.905 | -1995.1149 | 0 | 关闭
2983 | 5 | 3 | 恒流放电 | 01:48:00 | 20:26:43 | -0.152 | 2.0658 | 0.2737 | 603.32 | 0 | 0 | 0.2737 | 603.32 | 0.0005951 | 1311.98 | 0 | 0 | 0.0005951 | 1311.98 | 2023-05-11 22:59:52 | -0.0003141 | -0.7918 | -1745.6643 | 0 | 关闭
2984 | 5 | 3 | 恒流放电 | 01:48:30 | 20:27:13 | -0.152 | 2.0639 | 0.2749 | 606.11 | 0 | 0 | 0.2749 | 606.11 | 0.0005977 | 1317.75 | 0 | 0 | 0.0005977 | 1317.75 | 2023-05-11 23:00:22 | -0.0003138 | -0.6668 | -1470.1105 | 0 | 关闭
2985 | 5 | 3 | 恒流放电 | 01:49:00 | 20:27:43 | -0.152 | 2.0618 | 0.2762 | 608.9 | 0 | 0 | 0.2762 | 608.9 | 0.0006003 | 1323.51 | 0 | 0 | 0.0006003 | 1323.51 | 2023-05-11 23:00:52 | -0.0003135 | -0.6033 | -1330.03 | 0 | 关闭
2986 | 5 | 3 | 恒流放电 | 01:49:30 | 20:28:13 | -0.152 | 2.0597 | 0.2775 | 611.7 | 0 | 0 | 0.2775 | 611.7 | 0.000603 | 1329.27 | 0 | 0 | 0.000603 | 1329.27 | 2023-05-11 23:01:22 | -0.0003132 | -0.6033 | -1330.0533 | 0 | 关闭
2987 | 5 | 3 | 恒流放电 | 01:50:00 | 20:28:43 | -0.152 | 2.0575 | 0.2787 | 614.49 | 0 | 0 | 0.2787 | 614.49 | 0.0006056 | 1335.02 | 0 | 0 | 0.0006056 | 1335.02 | 2023-05-11 23:01:52 | -0.0003128 | -0.5759 | -1269.5963 | 0 | 关闭
2988 | 5 | 3 | 恒流放电 | 01:50:30 | 20:29:13 | -0.1521 | 2.0551 | 0.28 | 617.28 | 0 | 0 | 0.28 | 617.28 | 0.0006082 | 1340.76 | 0 | 0 | 0.0006082 | 1340.76 | 2023-05-11 23:02:22 | -0.0003125 | -0.5279 | -1163.7966 | 0 | 关闭
2989 | 5 | 3 | 恒流放电 | 01:51:00 | 20:29:43 | -0.152 | 2.0526 | 0.2813 | 620.08 | 0 | 0 | 0.2813 | 620.08 | 0.0006108 | 1346.5 | 0 | 0 | 0.0006108 | 1346.5 | 2023-05-11 23:02:52 | -0.0003121 | -0.5068 | -1117.2448 | 0 | 关闭
2990 | 5 | 3 | 恒流放电 | 01:51:30 | 20:30:13 | -0.152 | 2.0501 | 0.2825 | 622.87 | 0 | 0 | 0.2825 | 622.87 | 0.0006134 | 1352.23 | 0 | 0 | 0.0006134 | 1352.23 | 2023-05-11 23:03:22 | -0.0003117 | -0.5068 | -1117.2448 | 0 | 关闭
2991 | 5 | 3 | 恒流放电 | 01:52:00 | 20:30:43 | -0.152 | 2.0472 | 0.2838 | 625.66 | 0 | 0 | 0.2838 | 625.66 | 0.000616 | 1357.95 | 0 | 0 | 0.000616 | 1357.95 | 2023-05-11 23:03:52 | -0.0003113 | -0.4369 | -963.142 | 0 | 关闭
2992 | 5 | 3 | 恒流放电 | 01:52:30 | 20:31:13 | -0.152 | 2.0441 | 0.2851 | 628.46 | 0 | 0 | 0.2851 | 628.46 | 0.0006186 | 1363.66 | 0 | 0 | 0.0006186 | 1363.66 | 2023-05-11 23:04:22 | -0.0003107 | -0.4087 | -900.988 | 0 | 关闭
2993 | 5 | 3 | 恒流放电 | 01:53:00 | 20:31:43 | -0.152 | 2.0405 | 0.2863 | 631.25 | 0 | 0 | 0.2863 | 631.25 | 0.0006211 | 1369.37 | 0 | 0 | 0.0006211 | 1369.37 | 2023-05-11 23:04:52 | -0.0003102 | -0.3519 | -775.8644 | 0 | 关闭
2994 | 5 | 3 | 恒流放电 | 01:53:30 | 20:32:13 | -0.152 | 2.0362 | 0.2876 | 634.04 | 0 | 0 | 0.2876 | 634.04 | 0.0006237 | 1375.06 | 0 | 0 | 0.0006237 | 1375.06 | 2023-05-11 23:05:22 | -0.0003096 | -0.2946 | -649.5267 | 0 | 关闭
2995 | 5 | 3 | 恒流放电 | 01:54:00 | 20:32:43 | -0.152 | 2.0314 | 0.2889 | 636.83 | 0 | 0 | 0.2889 | 636.83 | 0.0006263 | 1380.74 | 0 | 0 | 0.0006263 | 1380.74 | 2023-05-11 23:05:52 | -0.0003088 | -0.264 | -581.9187 | 0 | 关闭
2996 | 5 | 3 | 恒流放电 | 01:54:30 | 20:33:13 | -0.152 | 2.0258 | 0.2901 | 639.63 | 0 | 0 | 0.2901 | 639.63 | 0.0006289 | 1386.41 | 0 | 0 | 0.0006289 | 1386.41 | 2023-05-11 23:06:22 | -0.000308 | -0.2262 | -498.7787 | 0 | 关闭
2997 | 5 | 3 | 恒流放电 | 01:55:00 | 20:33:43 | -0.152 | 2.019 | 0.2914 | 642.42 | 0 | 0 | 0.2914 | 642.42 | 0.0006314 | 1392.06 | 0 | 0 | 0.0006314 | 1392.06 | 2023-05-11 23:06:52 | -0.0003069 | -0.1863 | -410.7517 | 0 | 关闭
2998 | 5 | 3 | 恒流放电 | 01:55:30 | 20:34:13 | -0.152 | 2.0106 | 0.2927 | 645.21 | 0 | 0 | 0.2927 | 645.21 | 0.000634 | 1397.69 | 0 | 0 | 0.000634 | 1397.69 | 2023-05-11 23:07:22 | -0.0003057 | -0.1508 | -332.5133 | 0 | 关闭
2999 | 5 | 3 | 恒流放电 | 01:55:59 | 20:34:42 | -0.152 | 2.0006 | 0.2939 | 647.99 | 0 | 0 | 0.2939 | 647.99 | 0.0006365 | 1403.25 | 0 | 0 | 0.0006365 | 1403.25 | 2023-05-11 23:07:52 | -0.0003042 | -0.1259 | -277.4495 | 0 | 关闭
3000 | 5 | 3 | 恒流放电 | 01:56:00 | 20:34:43 | -0.152 | 2.0006 | 0.2939 | 648.01 | 0 | 0 | 0.2939 | 648.01 | 0.0006365 | 1403.29 | 0 | 0 | 0.0006365 | 1403.29 | 2023-05-11 23:07:52 | -0.0003042 | 0 | 0 | 0 | 关闭
3001 | 5 | 3 | 恒流放电 | 01:56:26 | 20:35:09 | -0.152 | 1.9906 | 0.2951 | 650.47 | 0 | 0 | 0.2951 | 650.47 | 0.0006388 | 1408.21 | 0 | 0 | 0.0006388 | 1408.21 | 2023-05-11 23:08:19 | -0.0003026 | -0.1119 | -246.7274 | 0 | 关闭
3002 | 5 | 3 | 恒流放电 | 01:56:30 | 20:35:13 | -0.152 | 1.9893 | 0.2952 | 650.8 | 0 | 0 | 0.2952 | 650.8 | 0.0006391 | 1408.86 | 0 | 0 | 0.0006391 | 1408.86 | 2023-05-11 23:08:22 | -0.0003024 | -0.1137 | -250.6444 | 0 | 关闭
3003 | 5 | 3 | 恒流放电 | 01:56:55 | 20:35:38 | -0.152 | 1.9793 | 0.2963 | 653.17 | 0 | 0 | 0.2963 | 653.17 | 0.0006412 | 1413.57 | 0 | 0 | 0.0006412 | 1413.57 | 2023-05-11 23:08:48 | -0.0003009 | -0.1077 | -237.4192 | 0 | 关闭
3004 | 5 | 3 | 恒流放电 | 01:57:00 | 20:35:43 | -0.152 | 1.9774 | 0.2965 | 653.59 | 0 | 0 | 0.2965 | 653.59 | 0.0006416 | 1414.4 | 0 | 0 | 0.0006416 | 1414.4 | 2023-05-11 23:08:52 | -0.0003006 | -0.1 | -220.5101 | 0 | 关闭
3005 | 5 | 3 | 恒流放电 | 01:57:24 | 20:36:07 | -0.152 | 1.9674 | 0.2975 | 655.85 | 0 | 0 | 0.2975 | 655.85 | 0.0006436 | 1418.84 | 0 | 0 | 0.0006436 | 1418.84 | 2023-05-11 23:09:16 | -0.0002991 | -0.1022 | -225.3184 | 0 | 关闭
3006 | 5 | 3 | 恒流放电 | 01:57:30 | 20:36:13 | -0.1521 | 1.9649 | 0.2977 | 656.39 | 0 | 0 | 0.2977 | 656.39 | 0.0006441 | 1419.91 | 0 | 0 | 0.0006441 | 1419.91 | 2023-05-11 23:09:22 | -0.0002988 | -0.098 | -215.971 | 0 | 关闭
3007 | 5 | 3 | 恒流放电 | 01:57:55 | 20:36:38 | -0.152 | 1.9549 | 0.2988 | 658.77 | 0 | 0 | 0.2988 | 658.77 | 0.0006462 | 1424.58 | 0 | 0 | 0.0006462 | 1424.58 | 2023-05-11 23:09:48 | -0.0002972 | -0.1081 | -238.3549 | 0 | 关闭
3008 | 5 | 3 | 恒流放电 | 01:58:00 | 20:36:43 | -0.152 | 1.9532 | 0.299 | 659.18 | 0 | 0 | 0.299 | 659.18 | 0.0006466 | 1425.38 | 0 | 0 | 0.0006466 | 1425.38 | 2023-05-11 23:09:52 | -0.000297 | -0.1093 | -240.977 | 0 | 关闭
3009 | 5 | 3 | 恒流放电 | 01:58:25 | 20:37:08 | -0.152 | 1.9432 | 0.3001 | 661.55 | 0 | 0 | 0.3001 | 661.55 | 0.0006486 | 1430 | 0 | 0 | 0.0006486 | 1430 | 2023-05-11 23:10:18 | -0.0002954 | -0.1077 | -237.4094 | 0 | 关闭
3010 | 5 | 3 | 恒流放电 | 01:58:30 | 20:37:13 | -0.152 | 1.9415 | 0.3003 | 661.97 | 0 | 0 | 0.3003 | 661.97 | 0.000649 | 1430.82 | 0 | 0 | 0.000649 | 1430.82 | 2023-05-11 23:10:22 | -0.0002952 | -0.1118 | -246.4237 | 0 | 关闭
3011 | 5 | 3 | 恒流放电 | 01:58:56 | 20:37:39 | -0.152 | 1.9315 | 0.3014 | 664.48 | 0 | 0 | 0.3014 | 664.48 | 0.0006512 | 1435.67 | 0 | 0 | 0.0006512 | 1435.67 | 2023-05-11 23:10:49 | -0.0002936 | -0.1136 | -250.4556 | 0 | 关闭
3012 | 5 | 3 | 恒流放电 | 01:59:00 | 20:37:43 | -0.152 | 1.9304 | 0.3015 | 664.77 | 0 | 0 | 0.3015 | 664.77 | 0.0006515 | 1436.22 | 0 | 0 | 0.0006515 | 1436.22 | 2023-05-11 23:10:52 | -0.0002935 | -0.119 | -262.3234 | 0 | 关闭
3013 | 5 | 3 | 恒流放电 | 01:59:28 | 20:38:11 | -0.152 | 1.9204 | 0.3027 | 667.44 | 0 | 0 | 0.3027 | 667.44 | 0.0006538 | 1441.37 | 0 | 0 | 0.0006538 | 1441.37 | 2023-05-11 23:11:21 | -0.000292 | -0.1212 | -267.2105 | 0 | 关闭
3014 | 5 | 3 | 恒流放电 | 01:59:30 | 20:38:13 | -0.152 | 1.92 | 0.3028 | 667.56 | 0 | 0 | 0.3028 | 667.56 | 0.0006539 | 1441.6 | 0 | 0 | 0.0006539 | 1441.6 | 2023-05-11 23:11:22 | -0.0002919 | -0.1372 | -302.5181 | 0 | 关闭
3015 | 5 | 3 | 恒流放电 | 02:00:00 | 20:38:43 | -0.152 | 1.9103 | 0.3041 | 670.35 | 0 | 0 | 0.3041 | 670.35 | 0.0006563 | 1446.95 | 0 | 0 | 0.0006563 | 1446.95 | 2023-05-11 23:11:52 | -0.0002904 | -0.1306 | -287.9497 | 0 | 关闭
3016 | 5 | 3 | 恒流放电 | 02:00:30 | 20:39:13 | -0.152 | 1.9012 | 0.3053 | 673.15 | 0 | 0 | 0.3053 | 673.15 | 0.0006588 | 1452.27 | 0 | 0 | 0.0006588 | 1452.27 | 2023-05-11 23:12:22 | -0.000289 | -0.1392 | -306.9246 | 0 | 关闭
3017 | 5 | 3 | 恒流放电 | 02:01:00 | 20:39:43 | -0.152 | 1.8922 | 0.3066 | 675.94 | 0 | 0 | 0.3066 | 675.94 | 0.0006612 | 1457.57 | 0 | 0 | 0.0006612 | 1457.57 | 2023-05-11 23:12:52 | -0.0002877 | -0.1408 | -310.3458 | 0 | 关闭
3018 | 5 | 3 | 恒流放电 | 02:01:30 | 20:40:13 | -0.152 | 1.8834 | 0.3079 | 678.73 | 0 | 0 | 0.3079 | 678.73 | 0.0006635 | 1462.84 | 0 | 0 | 0.0006635 | 1462.84 | 2023-05-11 23:13:22 | -0.0002863 | -0.144 | -317.3991 | 0 | 关闭
3019 | 5 | 3 | 恒流放电 | 02:02:00 | 20:40:43 | -0.152 | 1.8746 | 0.3091 | 681.52 | 0 | 0 | 0.3091 | 681.52 | 0.0006659 | 1468.09 | 0 | 0 | 0.0006659 | 1468.09 | 2023-05-11 23:13:52 | -0.000285 | -0.144 | -317.3935 | 0 | 关闭
3020 | 5 | 3 | 恒流放电 | 02:02:30 | 20:41:13 | -0.152 | 1.866 | 0.3104 | 684.32 | 0 | 0 | 0.3104 | 684.32 | 0.0006683 | 1473.32 | 0 | 0 | 0.0006683 | 1473.32 | 2023-05-11 23:14:22 | -0.0002837 | -0.1473 | -324.7805 | 0 | 关闭
3021 | 5 | 3 | 恒流放电 | 02:03:00 | 20:41:43 | -0.152 | 1.8573 | 0.3117 | 687.11 | 0 | 0 | 0.3117 | 687.11 | 0.0006707 | 1478.52 | 0 | 0 | 0.0006707 | 1478.52 | 2023-05-11 23:14:52 | -0.0002824 | -0.1456 | -321.0473 | 0 | 关闭
3022 | 5 | 3 | 恒流放电 | 02:03:30 | 20:42:13 | -0.152 | 1.8486 | 0.3129 | 689.9 | 0 | 0 | 0.3129 | 689.9 | 0.000673 | 1483.69 | 0 | 0 | 0.000673 | 1483.69 | 2023-05-11 23:15:22 | -0.000281 | -0.1456 | -321.0473 | 0 | 关闭
3023 | 5 | 3 | 恒流放电 | 02:04:00 | 20:42:43 | -0.152 | 1.8399 | 0.3142 | 692.7 | 0 | 0 | 0.3142 | 692.7 | 0.0006753 | 1488.84 | 0 | 0 | 0.0006753 | 1488.84 | 2023-05-11 23:15:52 | -0.0002797 | -0.1456 | -321.0417 | 0 | 关闭
3024 | 5 | 3 | 恒流放电 | 02:04:30 | 20:43:13 | -0.152 | 1.8311 | 0.3155 | 695.49 | 0 | 0 | 0.3155 | 695.49 | 0.0006777 | 1493.97 | 0 | 0 | 0.0006777 | 1493.97 | 2023-05-11 23:16:22 | -0.0002784 | -0.144 | -317.3991 | 0 | 关闭
3025 | 5 | 3 | 恒流放电 | 02:05:00 | 20:43:43 | -0.152 | 1.8223 | 0.3167 | 698.28 | 0 | 0 | 0.3167 | 698.28 | 0.00068 | 1499.07 | 0 | 0 | 0.00068 | 1499.07 | 2023-05-11 23:16:52 | -0.000277 | -0.144 | -317.3935 | 0 | 关闭
3026 | 5 | 3 | 恒流放电 | 02:05:30 | 20:44:13 | -0.152 | 1.8126 | 0.318 | 701.08 | 0 | 0 | 0.318 | 701.08 | 0.0006823 | 1504.15 | 0 | 0 | 0.0006823 | 1504.15 | 2023-05-11 23:17:22 | -0.0002756 | -0.1306 | -287.9547 | 0 | 关闭
3027 | 5 | 3 | 恒流放电 | 02:05:59 | 20:44:42 | -0.152 | 1.8026 | 0.3193 | 703.86 | 0 | 0 | 0.3193 | 703.86 | 0.0006846 | 1509.18 | 0 | 0 | 0.0006846 | 1509.18 | 2023-05-11 23:17:52 | -0.0002741 | -0.1263 | -278.3853 | 0 | 关闭
3028 | 5 | 3 | 恒流放电 | 02:06:00 | 20:44:43 | -0.152 | 1.8027 | 0.3193 | 703.87 | 0 | 0 | 0.3193 | 703.87 | 0.0006846 | 1509.2 | 0 | 0 | 0.0006846 | 1509.2 | 2023-05-11 23:17:52 | -0.0002741 | 0.042 | 92.5926 | 0 | 关闭
3029 | 5 | 3 | 恒流放电 | 02:06:28 | 20:45:11 | -0.152 | 1.7927 | 0.3205 | 706.54 | 0 | 0 | 0.3205 | 706.54 | 0.0006868 | 1514 | 0 | 0 | 0.0006868 | 1514 | 2023-05-11 23:18:21 | -0.0002725 | -0.1212 | -267.2154 | 0 | 关闭
3030 | 5 | 3 | 恒流放电 | 02:06:30 | 20:45:13 | -0.152 | 1.7923 | 0.3205 | 706.66 | 0 | 0 | 0.3205 | 706.66 | 0.0006868 | 1514.22 | 0 | 0 | 0.0006868 | 1514.22 | 2023-05-11 23:18:22 | -0.0002725 | -0.1373 | -302.6406 | 0 | 关闭
3031 | 5 | 3 | 恒流放电 | 02:06:56 | 20:45:39 | -0.152 | 1.7823 | 0.3217 | 709.17 | 0 | 0 | 0.3217 | 709.17 | 0.0006889 | 1518.69 | 0 | 0 | 0.0006889 | 1518.69 | 2023-05-11 23:18:49 | -0.000271 | -0.1136 | -250.4458 | 0 | 关闭
3032 | 5 | 3 | 恒流放电 | 02:07:00 | 20:45:43 | -0.152 | 1.7812 | 0.3218 | 709.46 | 0 | 0 | 0.3218 | 709.46 | 0.0006891 | 1519.21 | 0 | 0 | 0.0006891 | 1519.21 | 2023-05-11 23:18:52 | -0.0002708 | -0.119 | -262.3234 | 0 | 关闭
3033 | 5 | 3 | 恒流放电 | 02:07:25 | 20:46:08 | -0.152 | 1.7712 | 0.3229 | 711.85 | 0 | 0 | 0.3229 | 711.85 | 0.000691 | 1523.46 | 0 | 0 | 0.000691 | 1523.46 | 2023-05-11 23:19:18 | -0.0002693 | -0.1085 | -239.2808 | 0 | 关闭
3034 | 5 | 3 | 恒流放电 | 02:07:30 | 20:46:13 | -0.152 | 1.7696 | 0.3231 | 712.25 | 0 | 0 | 0.3231 | 712.25 | 0.0006914 | 1524.17 | 0 | 0 | 0.0006914 | 1524.17 | 2023-05-11 23:19:22 | -0.000269 | -0.1135 | -250.2511 | 0 | 关闭
3035 | 5 | 3 | 恒流放电 | 02:07:54 | 20:46:37 | -0.152 | 1.7596 | 0.3241 | 714.53 | 0 | 0 | 0.3241 | 714.53 | 0.0006932 | 1528.19 | 0 | 0 | 0.0006932 | 1528.19 | 2023-05-11 23:19:47 | -0.0002675 | -0.1035 | -228.1011 | 0 | 关闭
3036 | 5 | 3 | 恒流放电 | 02:08:00 | 20:46:43 | -0.152 | 1.7574 | 0.3243 | 715.04 | 0 | 0 | 0.3243 | 715.04 | 0.0006936 | 1529.09 | 0 | 0 | 0.0006936 | 1529.09 | 2023-05-11 23:19:52 | -0.0002672 | -0.1056 | -232.7731 | 0 | 关闭
3037 | 5 | 3 | 恒流放电 | 02:08:23 | 20:47:06 | -0.152 | 1.7474 | 0.3253 | 717.26 | 0 | 0 | 0.3253 | 717.26 | 0.0006954 | 1532.98 | 0 | 0 | 0.0006954 | 1532.98 | 2023-05-11 23:20:16 | -0.0002657 | -0.1005 | -221.5853 | 0 | 关闭
3038 | 5 | 3 | 恒流放电 | 02:08:30 | 20:47:13 | -0.152 | 1.7446 | 0.3256 | 717.83 | 0 | 0 | 0.3256 | 717.83 | 0.0006958 | 1533.98 | 0 | 0 | 0.0006958 | 1533.98 | 2023-05-11 23:20:22 | -0.0002652 | -0.0935 | -206.1812 | 0 | 关闭
3039 | 5 | 3 | 恒流放电 | 02:08:52 | 20:47:35 | -0.1521 | 1.7346 | 0.3266 | 719.93 | 0 | 0 | 0.3266 | 719.93 | 0.0006975 | 1537.63 | 0 | 0 | 0.0006975 | 1537.63 | 2023-05-11 23:20:45 | -0.0002637 | -0.095 | -209.4748 | 0 | 关闭
3040 | 5 | 3 | 恒流放电 | 02:09:00 | 20:47:43 | -0.152 | 1.7313 | 0.3269 | 720.63 | 0 | 0 | 0.3269 | 720.63 | 0.000698 | 1538.84 | 0 | 0 | 0.000698 | 1538.84 | 2023-05-11 23:20:52 | -0.0002632 | -0.096 | -211.5957 | 0 | 关闭
3041 | 5 | 3 | 恒流放电 | 02:09:22 | 20:48:05 | -0.152 | 1.7213 | 0.3278 | 722.69 | 0 | 0 | 0.3278 | 722.69 | 0.0006996 | 1542.41 | 0 | 0 | 0.0006996 | 1542.41 | 2023-05-11 23:21:14 | -0.0002617 | -0.0938 | -206.7019 | 0 | 关闭
3042 | 5 | 3 | 恒流放电 | 02:09:30 | 20:48:13 | -0.152 | 1.7179 | 0.3281 | 723.42 | 0 | 0 | 0.3281 | 723.42 | 0.0007002 | 1543.65 | 0 | 0 | 0.0007002 | 1543.65 | 2023-05-11 23:21:22 | -0.0002612 | -0.0969 | -213.5854 | 0 | 关闭
3043 | 5 | 3 | 恒流放电 | 02:09:52 | 20:48:35 | -0.152 | 1.7079 | 0.3291 | 725.48 | 0 | 0 | 0.3291 | 725.48 | 0.0007018 | 1547.18 | 0 | 0 | 0.0007018 | 1547.18 | 2023-05-11 23:21:44 | -0.0002597 | -0.0933 | -205.7613 | 0 | 关闭
3044 | 5 | 3 | 恒流放电 | 02:10:00 | 20:48:43 | -0.152 | 1.7043 | 0.3294 | 726.21 | 0 | 0 | 0.3294 | 726.21 | 0.0007024 | 1548.43 | 0 | 0 | 0.0007024 | 1548.43 | 2023-05-11 23:21:52 | -0.0002591 | -0.0927 | -204.3052 | 0 | 关闭
3045 | 5 | 3 | 恒流放电 | 02:10:09 | 20:48:52 | -0.152 | 1.7 | 0.3298 | 727.09 | 0 | 0 | 0.3298 | 727.09 | 0.000703 | 1549.92 | 0 | 0 | 0.000703 | 1549.92 | 2023-05-11 23:22:02 | -0.0002585 | -0.0923 | -203.5396 | 0 | 关闭
3046 | 5 | 4 | 搁置 | 00:00:00 | 20:48:52 | 0 | 1.7094 | 0 | 0 | 0 | 0 | 0 | 0 | 0 | 0 | 0 | 0 | 0 | 0 | 2023-05-11 23:22:02 | 0 | 0 | 0 | 0 | 关闭
3047 | 5 | 4 | 搁置 | 00:00:00 | 20:48:52 | 0 | 1.7232 | 0 | 0 | 0 | 0 | 0 | 0 | 0 | 0 | 0 | 0 | 0 | 0 | 2023-05-11 23:22:02 | 0 | 0 | 0 | 0 | 关闭
3048 | 5 | 4 | 搁置 | 00:00:00 | 20:48:53 | 0 | 1.7351 | 0 | 0 | 0 | 0 | 0 | 0 | 0 | 0 | 0 | 0 | 0 | 0 | 2023-05-11 23:22:02 | 0 | 0 | 0 | 0 | 关闭
3049 | 5 | 4 | 搁置 | 00:00:01 | 20:48:53 | 0 | 1.7454 | 0 | 0 | 0 | 0 | 0 | 0 | 0 | 0 | 0 | 0 | 0 | 0 | 2023-05-11 23:22:03 | 0 | 0 | 0 | 0 | 关闭
3050 | 5 | 4 | 搁置 | 00:00:01 | 20:48:54 | 0 | 1.7567 | 0 | 0 | 0 | 0 | 0 | 0 | 0 | 0 | 0 | 0 | 0 | 0 | 2023-05-11 23:22:03 | 0 | 0 | 0 | 0 | 关闭
3051 | 5 | 4 | 搁置 | 00:00:02 | 20:48:54 | 0 | 1.7678 | 0 | 0 | 0 | 0 | 0 | 0 | 0 | 0 | 0 | 0 | 0 | 0 | 2023-05-11 23:22:04 | 0 | 0 | 0 | 0 | 关闭
3052 | 5 | 4 | 搁置 | 00:00:02 | 20:48:55 | 0 | 1.779 | 0 | 0 | 0 | 0 | 0 | 0 | 0 | 0 | 0 | 0 | 0 | 0 | 2023-05-11 23:22:05 | 0 | 0 | 0 | 0 | 关闭
3053 | 5 | 4 | 搁置 | 00:00:03 | 20:48:56 | 0 | 1.79 | 0 | 0 | 0 | 0 | 0 | 0 | 0 | 0 | 0 | 0 | 0 | 0 | 2023-05-11 23:22:05 | 0 | 0 | 0 | 0 | 关闭
3054 | 5 | 4 | 搁置 | 00:00:04 | 20:48:57 | 0 | 1.801 | 0 | 0 | 0 | 0 | 0 | 0 | 0 | 0 | 0 | 0 | 0 | 0 | 2023-05-11 23:22:06 | 0 | 0 | 0 | 0 | 关闭
3055 | 5 | 4 | 搁置 | 00:00:05 | 20:48:58 | 0 | 1.8117 | 0 | 0 | 0 | 0 | 0 | 0 | 0 | 0 | 0 | 0 | 0 | 0 | 2023-05-11 23:22:07 | 0 | 0 | 0 | 0 | 关闭
3056 | 5 | 4 | 搁置 | 00:00:06 | 20:48:59 | 0 | 1.8223 | 0 | 0 | 0 | 0 | 0 | 0 | 0 | 0 | 0 | 0 | 0 | 0 | 2023-05-11 23:22:08 | 0 | 0 | 0 | 0 | 关闭
3057 | 5 | 4 | 搁置 | 00:00:07 | 20:49:00 | 0 | 1.833 | 0 | 0 | 0 | 0 | 0 | 0 | 0 | 0 | 0 | 0 | 0 | 0 | 2023-05-11 23:22:10 | 0 | 0 | 0 | 0 | 关闭
3058 | 5 | 4 | 搁置 | 00:00:09 | 20:49:01 | 0 | 1.8435 | 0 | 0 | 0 | 0 | 0 | 0 | 0 | 0 | 0 | 0 | 0 | 0 | 2023-05-11 23:22:11 | 0 | 0 | 0 | 0 | 关闭
3059 | 5 | 4 | 搁置 | 00:00:10 | 20:49:03 | 0 | 1.8541 | 0 | 0 | 0 | 0 | 0 | 0 | 0 | 0 | 0 | 0 | 0 | 0 | 2023-05-11 23:22:12 | 0 | 0 | 0 | 0 | 关闭
3060 | 5 | 4 | 搁置 | 00:00:12 | 20:49:04 | 0 | 1.8641 | 0 | 0 | 0 | 0 | 0 | 0 | 0 | 0 | 0 | 0 | 0 | 0 | 2023-05-11 23:22:14 | 0 | 0 | 0 | 0 | 关闭
3061 | 5 | 4 | 搁置 | 00:00:13 | 20:49:06 | 0 | 1.8746 | 0 | 0 | 0 | 0 | 0 | 0 | 0 | 0 | 0 | 0 | 0 | 0 | 2023-05-11 23:22:16 | 0 | 0 | 0 | 0 | 关闭
3062 | 5 | 4 | 搁置 | 00:00:15 | 20:49:08 | 0 | 1.8847 | 0 | 0 | 0 | 0 | 0 | 0 | 0 | 0 | 0 | 0 | 0 | 0 | 2023-05-11 23:22:17 | 0 | 0 | 0 | 0 | 关闭
3063 | 5 | 4 | 搁置 | 00:00:17 | 20:49:10 | 0 | 1.8951 | 0 | 0 | 0 | 0 | 0 | 0 | 0 | 0 | 0 | 0 | 0 | 0 | 2023-05-11 23:22:19 | 0 | 0 | 0 | 0 | 关闭
3064 | 5 | 4 | 搁置 | 00:00:19 | 20:49:12 | 0 | 1.9054 | 0 | 0 | 0 | 0 | 0 | 0 | 0 | 0 | 0 | 0 | 0 | 0 | 2023-05-11 23:22:21 | 0 | 0 | 0 | 0 | 关闭
3065 | 5 | 4 | 搁置 | 00:00:22 | 20:49:14 | 0 | 1.9157 | 0 | 0 | 0 | 0 | 0 | 0 | 0 | 0 | 0 | 0 | 0 | 0 | 2023-05-11 23:22:24 | 0 | 0 | 0 | 0 | 关闭
3066 | 5 | 4 | 搁置 | 00:00:24 | 20:49:16 | 0 | 1.9258 | 0 | 0 | 0 | 0 | 0 | 0 | 0 | 0 | 0 | 0 | 0 | 0 | 2023-05-11 23:22:26 | 0 | 0 | 0 | 0 | 关闭
3067 | 5 | 4 | 搁置 | 00:00:27 | 20:49:19 | 0 | 1.9358 | 0 | 0 | 0 | 0 | 0 | 0 | 0 | 0 | 0 | 0 | 0 | 0 | 2023-05-11 23:22:29 | 0 | 0 | 0 | 0 | 关闭
3068 | 5 | 4 | 搁置 | 00:00:29 | 20:49:22 | 0 | 1.946 | 0 | 0 | 0 | 0 | 0 | 0 | 0 | 0 | 0 | 0 | 0 | 0 | 2023-05-11 23:22:31 | 0 | 0 | 0 | 0 | 关闭
3069 | 5 | 4 | 搁置 | 00:00:30 | 20:49:22 | 0 | 1.9469 | 0 | 0 | 0 | 0 | 0 | 0 | 0 | 0 | 0 | 0 | 0 | 0 | 2023-05-11 23:22:32 | 0 | 0 | 0 | 0 | 关闭
3070 | 5 | 4 | 搁置 | 00:00:33 | 20:49:25 | 0 | 1.9571 | 0 | 0 | 0 | 0 | 0 | 0 | 0 | 0 | 0 | 0 | 0 | 0 | 2023-05-11 23:22:35 | 0 | 0 | 0 | 0 | 关闭
3071 | 5 | 4 | 搁置 | 00:00:36 | 20:49:28 | 0 | 1.9671 | 0 | 0 | 0 | 0 | 0 | 0 | 0 | 0 | 0 | 0 | 0 | 0 | 2023-05-11 23:22:38 | 0 | 0 | 0 | 0 | 关闭
3072 | 5 | 4 | 搁置 | 00:00:39 | 20:49:31 | 0 | 1.9771 | 0 | 0 | 0 | 0 | 0 | 0 | 0 | 0 | 0 | 0 | 0 | 0 | 2023-05-11 23:22:41 | 0 | 0 | 0 | 0 | 关闭
3073 | 5 | 4 | 搁置 | 00:00:42 | 20:49:35 | 0 | 1.9871 | 0 | 0 | 0 | 0 | 0 | 0 | 0 | 0 | 0 | 0 | 0 | 0 | 2023-05-11 23:22:45 | 0 | 0 | 0 | 0 | 关闭
3074 | 5 | 4 | 搁置 | 00:00:46 | 20:49:39 | 0 | 1.9973 | 0 | 0 | 0 | 0 | 0 | 0 | 0 | 0 | 0 | 0 | 0 | 0 | 2023-05-11 23:22:48 | 0 | 0 | 0 | 0 | 关闭
3075 | 5 | 4 | 搁置 | 00:00:50 | 20:49:43 | 0 | 2.0074 | 0 | 0 | 0 | 0 | 0 | 0 | 0 | 0 | 0 | 0 | 0 | 0 | 2023-05-11 23:22:52 | 0 | 0 | 0 | 0 | 关闭
3076 | 5 | 4 | 搁置 | 00:00:55 | 20:49:47 | 0 | 2.0175 | 0 | 0 | 0 | 0 | 0 | 0 | 0 | 0 | 0 | 0 | 0 | 0 | 2023-05-11 23:22:57 | 0 | 0 | 0 | 0 | 关闭
3077 | 5 | 4 | 搁置 | 00:00:59 | 20:49:51 | 0 | 2.0277 | 0 | 0 | 0 | 0 | 0 | 0 | 0 | 0 | 0 | 0 | 0 | 0 | 2023-05-11 23:23:01 | 0 | 0 | 0 | 0 | 关闭
3078 | 5 | 4 | 搁置 | 00:01:00 | 20:49:52 | 0 | 2.0288 | 0 | 0 | 0 | 0 | 0 | 0 | 0 | 0 | 0 | 0 | 0 | 0 | 2023-05-11 23:23:02 | 0 | 0 | 0 | 0 | 关闭
3079 | 5 | 5 | 恒流充电 | 00:00:00 | 20:49:52 | 0.1519 | 2.0412 | 0 | 0 | 0 | 0 | 0 | 0 | 0 | 0 | 0 | 0 | 0 | 0 | 2023-05-11 23:23:02 | 0.0003101 | 0 | 0 | 0 | 关闭
3080 | 5 | 5 | 恒流充电 | 00:00:00 | 20:49:52 | 0.152 | 2.0536 | 0 | 0.04 | 0 | 0.04 | 0 | 0 | 0 | 0.08 | 0 | 0.08 | 0 | 0 | 2023-05-11 23:23:02 | 0.0003121 | 0.0014 | 3.0017 | 0 | 关闭
3081 | 5 | 5 | 恒流充电 | 00:00:00 | 20:49:53 | 0.152 | 2.0645 | 0 | 0.06 | 0 | 0.06 | 0 | 0 | 1e-07 | 0.11 | 1e-07 | 0.11 | 0 | 0 | 2023-05-11 23:23:02 | 0.0003138 | 0.0008 | 1.7079 | 0 | 关闭
3082 | 5 | 5 | 恒流充电 | 00:00:00 | 20:49:53 | 0.152 | 2.0755 | 0 | 0.08 | 0 | 0.08 | 0 | 0 | 1e-07 | 0.17 | 1e-07 | 0.17 | 0 | 0 | 2023-05-11 23:23:03 | 0.0003155 | 0.0012 | 2.5392 | 0 | 关闭
3083 | 5 | 5 | 恒流充电 | 00:00:01 | 20:49:53 | 0.152 | 2.0878 | 0.0001 | 0.12 | 0.0001 | 0.12 | 0 | 0 | 1e-07 | 0.25 | 1e-07 | 0.25 | 0 | 0 | 2023-05-11 23:23:03 | 0.0003174 | 0.0014 | 3.0276 | 0 | 关闭
3084 | 5 | 5 | 恒流充电 | 00:00:01 | 20:49:54 | 0.152 | 2.0996 | 0.0001 | 0.16 | 0.0001 | 0.16 | 0 | 0 | 1e-07 | 0.33 | 1e-07 | 0.33 | 0 | 0 | 2023-05-11 23:23:03 | 0.0003192 | 0.0014 | 3.1559 | 0 | 关闭
3085 | 5 | 5 | 恒流充电 | 00:00:02 | 20:49:54 | 0.152 | 2.1122 | 0.0001 | 0.2 | 0.0001 | 0.2 | 0 | 0 | 2e-07 | 0.43 | 2e-07 | 0.43 | 0 | 0 | 2023-05-11 23:23:04 | 0.0003211 | 0.0017 | 3.6942 | 0 | 关闭
3086 | 5 | 5 | 恒流充电 | 00:00:02 | 20:49:55 | 0.152 | 2.1228 | 0.0001 | 0.25 | 0.0001 | 0.25 | 0 | 0 | 2e-07 | 0.52 | 2e-07 | 0.52 | 0 | 0 | 2023-05-11 23:23:04 | 0.0003227 | 0.002 | 4.3913 | 0 | 关闭
3087 | 5 | 5 | 恒流充电 | 00:00:03 | 20:49:55 | 0.152 | 2.1345 | 0.0001 | 0.31 | 0.0001 | 0.31 | 0 | 0 | 3e-07 | 0.64 | 3e-07 | 0.64 | 0 | 0 | 2023-05-11 23:23:05 | 0.0003245 | 0.0022 | 4.7745 | 0 | 关闭
3088 | 5 | 5 | 恒流充电 | 00:00:03 | 20:49:56 | 0.152 | 2.1447 | 0.0002 | 0.36 | 0.0002 | 0.36 | 0 | 0 | 3e-07 | 0.76 | 3e-07 | 0.76 | 0 | 0 | 2023-05-11 23:23:06 | 0.0003261 | 0.0025 | 5.476 | 0 | 关闭
3089 | 5 | 5 | 恒流充电 | 00:00:04 | 20:49:57 | 0.152 | 2.1548 | 0.0002 | 0.43 | 0.0002 | 0.43 | 0 | 0 | 4e-07 | 0.9 | 4e-07 | 0.9 | 0 | 0 | 2023-05-11 23:23:06 | 0.0003276 | 0.0029 | 6.4525 | 0 | 关闭
3090 | 5 | 5 | 恒流充电 | 00:00:05 | 20:49:57 | 0.152 | 2.1656 | 0.0002 | 0.51 | 0.0002 | 0.51 | 0 | 0 | 5e-07 | 1.08 | 5e-07 | 1.08 | 0 | 0 | 2023-05-11 23:23:07 | 0.0003292 | 0.0035 | 7.758 | 0 | 关闭
3091 | 5 | 5 | 恒流充电 | 00:00:06 | 20:49:59 | 0.152 | 2.176 | 0.0003 | 0.61 | 0.0003 | 0.61 | 0 | 0 | 6e-07 | 1.31 | 6e-07 | 1.31 | 0 | 0 | 2023-05-11 23:23:08 | 0.0003308 | 0.0045 | 9.847 | 0 | 关闭
3092 | 5 | 5 | 恒流充电 | 00:00:07 | 20:50:00 | 0.152 | 2.186 | 0.0003 | 0.74 | 0.0003 | 0.74 | 0 | 0 | 7e-07 | 1.57 | 7e-07 | 1.57 | 0 | 0 | 2023-05-11 23:23:10 | 0.0003323 | 0.0055 | 12.1026 | 0 | 关闭
3093 | 5 | 5 | 恒流充电 | 00:00:09 | 20:50:02 | 0.152 | 2.1961 | 0.0004 | 0.9 | 0.0004 | 0.9 | 0 | 0 | 9e-07 | 1.94 | 9e-07 | 1.94 | 0 | 0 | 2023-05-11 23:23:11 | 0.0003339 | 0.0075 | 16.592 | 0 | 关闭
3094 | 5 | 5 | 恒流充电 | 00:00:12 | 20:50:04 | 0.152 | 2.2063 | 0.0005 | 1.15 | 0.0005 | 1.15 | 0 | 0 | 1.1e-06 | 2.47 | 1.1e-06 | 2.47 | 0 | 0 | 2023-05-11 23:23:14 | 0.0003354 | 0.0108 | 23.7299 | 0 | 关闭
3095 | 5 | 5 | 恒流充电 | 00:00:16 | 20:50:08 | 0.152 | 2.2165 | 0.0007 | 1.49 | 0.0007 | 1.49 | 0 | 0 | 1.5e-06 | 3.23 | 1.5e-06 | 3.23 | 0 | 0 | 2023-05-11 23:23:18 | 0.000337 | 0.0153 | 33.7706 | 0 | 关闭
3096 | 5 | 5 | 恒流充电 | 00:00:21 | 20:50:14 | 0.152 | 2.2265 | 0.0009 | 2.01 | 0.0009 | 2.01 | 0 | 0 | 2e-06 | 4.39 | 2e-06 | 4.39 | 0 | 0 | 2023-05-11 23:23:23 | 0.0003385 | 0.0236 | 52.136 | 0 | 关闭
3097 | 5 | 5 | 恒流充电 | 00:00:30 | 20:50:22 | 0.152 | 2.2363 | 0.0013 | 2.79 | 0.0013 | 2.79 | 0 | 0 | 2.8e-06 | 6.14 | 2.8e-06 | 6.14 | 0 | 0 | 2023-05-11 23:23:32 | 0.00034 | 0.0362 | 79.7994 | 0 | 关闭
3098 | 5 | 5 | 恒流充电 | 00:00:43 | 20:50:35 | 0.152 | 2.2463 | 0.0018 | 4.04 | 0.0018 | 4.04 | 0 | 0 | 4.1e-06 | 8.93 | 4.1e-06 | 8.93 | 0 | 0 | 2023-05-11 23:23:45 | 0.0003415 | 0.0566 | 124.752 | 0 | 关闭
3099 | 5 | 5 | 恒流充电 | 00:01:00 | 20:50:52 | 0.152 | 2.2538 | 0.0025 | 5.59 | 0.0025 | 5.59 | 0 | 0 | 5.6e-06 | 12.41 | 5.6e-06 | 12.41 | 0 | 0 | 2023-05-11 23:24:02 | 0.0003427 | 0.0935 | 206.0577 | 0 | 关闭
3100 | 5 | 5 | 恒流充电 | 00:01:30 | 20:51:22 | 0.152 | 2.26 | 0.0038 | 8.38 | 0.0038 | 8.38 | 0 | 0 | 8.5e-06 | 18.72 | 8.5e-06 | 18.72 | 0 | 0 | 2023-05-11 23:24:32 | 0.0003436 | 0.2043 | 450.4723 | 0 | 关闭
3101 | 5 | 5 | 恒流充电 | 00:02:00 | 20:51:52 | 0.152 | 2.2611 | 0.0051 | 11.17 | 0.0051 | 11.17 | 0 | 0 | 1.14e-05 | 25.03 | 1.14e-05 | 25.03 | 0 | 0 | 2023-05-11 23:25:02 | 0.0003438 | 1.1517 | 2539.0312 | 0 | 关闭
3102 | 5 | 5 | 恒流充电 | 00:02:30 | 20:52:22 | 0.152 | 2.2592 | 0.0063 | 13.96 | 0.0063 | 13.96 | 0 | 0 | 1.42e-05 | 31.34 | 1.42e-05 | 31.34 | 0 | 0 | 2023-05-11 23:25:32 | 0.0003435 | -0.6668 | -1469.9461 | 0 | 关闭
3103 | 5 | 5 | 恒流充电 | 00:03:00 | 20:52:52 | 0.152 | 2.2559 | 0.0076 | 16.76 | 0.0076 | 16.76 | 0 | 0 | 1.71e-05 | 37.65 | 1.71e-05 | 37.65 | 0 | 0 | 2023-05-11 23:26:02 | 0.0003429 | -0.3839 | -846.3382 | 0 | 关闭
3104 | 5 | 5 | 恒流充电 | 00:03:30 | 20:53:22 | 0.152 | 2.2517 | 0.0089 | 19.55 | 0.0089 | 19.55 | 0 | 0 | 1.99e-05 | 43.94 | 1.99e-05 | 43.94 | 0 | 0 | 2023-05-11 23:26:32 | 0.0003423 | -0.3016 | -664.9814 | 0 | 关闭
3105 | 5 | 5 | 恒流充电 | 00:04:00 | 20:53:52 | 0.152 | 2.2475 | 0.0101 | 22.34 | 0.0101 | 22.34 | 0 | 0 | 2.28e-05 | 50.23 | 2.28e-05 | 50.23 | 0 | 0 | 2023-05-11 23:27:02 | 0.0003417 | -0.3016 | -664.9902 | 0 | 关闭
3106 | 5 | 5 | 恒流充电 | 00:04:30 | 20:54:22 | 0.152 | 2.2436 | 0.0114 | 25.14 | 0.0114 | 25.14 | 0 | 0 | 2.56e-05 | 56.5 | 2.56e-05 | 56.5 | 0 | 0 | 2023-05-11 23:27:32 | 0.0003411 | -0.3248 | -716.1401 | 0 | 关闭
3107 | 5 | 5 | 恒流充电 | 00:05:00 | 20:54:52 | 0.152 | 2.24 | 0.0127 | 27.93 | 0.0127 | 27.93 | 0 | 0 | 2.85e-05 | 62.76 | 2.85e-05 | 62.76 | 0 | 0 | 2023-05-11 23:28:02 | 0.0003405 | -0.3519 | -775.8202 | 0 | 关闭
3108 | 5 | 5 | 恒流充电 | 00:05:30 | 20:55:22 | 0.152 | 2.237 | 0.0139 | 30.72 | 0.0139 | 30.72 | 0 | 0 | 3.13e-05 | 69.01 | 3.13e-05 | 69.01 | 0 | 0 | 2023-05-11 23:28:32 | 0.00034 | -0.4223 | -930.9822 | 0 | 关闭
3109 | 5 | 5 | 恒流充电 | 00:06:00 | 20:55:52 | 0.152 | 2.2346 | 0.0152 | 33.52 | 0.0152 | 33.52 | 0 | 0 | 3.41e-05 | 75.26 | 3.41e-05 | 75.26 | 0 | 0 | 2023-05-11 23:29:02 | 0.0003397 | -0.5279 | -1163.7175 | 0 | 关闭
3110 | 5 | 5 | 恒流充电 | 00:06:30 | 20:56:22 | 0.152 | 2.2323 | 0.0165 | 36.31 | 0.0165 | 36.31 | 0 | 0 | 3.7e-05 | 81.49 | 3.7e-05 | 81.49 | 0 | 0 | 2023-05-11 23:29:32 | 0.0003394 | -0.5508 | -1214.3246 | 0 | 关闭
3111 | 5 | 5 | 恒流充电 | 00:07:00 | 20:56:52 | 0.152 | 2.2304 | 0.0177 | 39.1 | 0.0177 | 39.1 | 0 | 0 | 3.98e-05 | 87.73 | 3.98e-05 | 87.73 | 0 | 0 | 2023-05-11 23:30:02 | 0.0003391 | -0.6668 | -1469.9783 | 0 | 关闭
3112 | 5 | 5 | 恒流充电 | 00:07:30 | 20:57:22 | 0.152 | 2.2287 | 0.019 | 41.89 | 0.019 | 41.89 | 0 | 0 | 4.26e-05 | 93.95 | 4.26e-05 | 93.95 | 0 | 0 | 2023-05-11 23:30:32 | 0.0003388 | -0.7452 | -1642.8989 | 0 | 关闭
3113 | 5 | 5 | 恒流充电 | 00:08:00 | 20:57:52 | 0.152 | 2.2274 | 0.0203 | 44.69 | 0.0203 | 44.69 | 0 | 0 | 4.54e-05 | 100.17 | 4.54e-05 | 100.17 | 0 | 0 | 2023-05-11 23:31:02 | 0.0003386 | -0.9745 | -2148.3827 | 0 | 关闭
3114 | 5 | 5 | 恒流充电 | 00:08:30 | 20:58:22 | 0.152 | 2.2262 | 0.0215 | 47.48 | 0.0215 | 47.48 | 0 | 0 | 4.83e-05 | 106.39 | 4.83e-05 | 106.39 | 0 | 0 | 2023-05-11 23:31:32 | 0.0003385 | -1.0557 | -2327.4248 | 0 | 关闭
3115 | 5 | 5 | 恒流充电 | 00:09:00 | 20:58:52 | 0.152 | 2.2253 | 0.0228 | 50.27 | 0.0228 | 50.27 | 0 | 0 | 5.11e-05 | 112.61 | 5.11e-05 | 112.61 | 0 | 0 | 2023-05-11 23:32:02 | 0.0003383 | -1.4076 | -3103.2739 | 0 | 关闭
3116 | 5 | 5 | 恒流充电 | 00:09:30 | 20:59:22 | 0.152 | 2.2245 | 0.0241 | 53.07 | 0.0241 | 53.07 | 0 | 0 | 5.39e-05 | 118.82 | 5.39e-05 | 118.82 | 0 | 0 | 2023-05-11 23:32:32 | 0.0003382 | -1.5836 | -3491.1296 | 0 | 关闭
3117 | 5 | 5 | 恒流充电 | 00:10:00 | 20:59:52 | 0.152 | 2.2236 | 0.0253 | 55.86 | 0.0253 | 55.86 | 0 | 0 | 5.67e-05 | 125.04 | 5.67e-05 | 125.04 | 0 | 0 | 2023-05-11 23:33:02 | 0.000338 | -1.4076 | -3103.2603 | 0 | 关闭
3118 | 5 | 5 | 恒流充电 | 00:10:30 | 21:00:22 | 0.152 | 2.223 | 0.0266 | 58.65 | 0.0266 | 58.65 | 0 | 0 | 5.95e-05 | 131.25 | 5.95e-05 | 131.25 | 0 | 0 | 2023-05-11 23:33:32 | 0.000338 | -2.1114 | -4654.8293 | 0 | 关闭
3119 | 5 | 5 | 恒流充电 | 00:11:00 | 21:00:52 | 0.152 | 2.2226 | 0.0279 | 61.44 | 0.0279 | 61.44 | 0 | 0 | 6.23e-05 | 137.45 | 6.23e-05 | 137.45 | 0 | 0 | 2023-05-11 23:34:02 | 0.0003379 | -3.1672 | -6982.2745 | 0 | 关闭
3120 | 5 | 5 | 恒流充电 | 00:11:30 | 21:01:22 | 0.152 | 2.2222 | 0.0291 | 64.24 | 0.0291 | 64.24 | 0 | 0 | 6.52e-05 | 143.66 | 6.52e-05 | 143.66 | 0 | 0 | 2023-05-11 23:34:32 | 0.0003378 | -3.1672 | -6982.2592 | 0 | 关闭
3121 | 5 | 5 | 恒流充电 | 00:12:00 | 21:01:52 | 0.152 | 2.2219 | 0.0304 | 67.03 | 0.0304 | 67.03 | 0 | 0 | 6.8e-05 | 149.87 | 6.8e-05 | 149.87 | 0 | 0 | 2023-05-11 23:35:02 | 0.0003378 | -4.2229 | -9309.7198 | 0 | 关闭
3122 | 5 | 5 | 恒流充电 | 00:12:30 | 21:02:22 | 0.152 | 2.2217 | 0.0317 | 69.82 | 0.0317 | 69.82 | 0 | 0 | 7.08e-05 | 156.07 | 7.08e-05 | 156.07 | 0 | 0 | 2023-05-11 23:35:32 | 0.0003377 | -6.3344 | -13964.7021 | 0 | 关闭
3123 | 5 | 5 | 恒流充电 | 00:13:00 | 21:02:52 | 0.152 | 2.2215 | 0.0329 | 72.62 | 0.0329 | 72.62 | 0 | 0 | 7.36e-05 | 162.28 | 7.36e-05 | 162.28 | 0 | 0 | 2023-05-11 23:36:02 | 0.0003377 | -6.3344 | -13964.7021 | 0 | 关闭
3124 | 5 | 5 | 恒流充电 | 00:13:30 | 21:03:22 | 0.152 | 2.2215 | 0.0342 | 75.41 | 0.0342 | 75.41 | 0 | 0 | 7.64e-05 | 168.48 | 7.64e-05 | 168.48 | 0 | 0 | 2023-05-11 23:36:32 | 0.0003377 | 0 | 0 | 0 | 关闭
3125 | 5 | 5 | 恒流充电 | 00:14:00 | 21:03:52 | 0.152 | 2.2214 | 0.0355 | 78.2 | 0.0355 | 78.2 | 0 | 0 | 7.92e-05 | 174.68 | 7.92e-05 | 174.68 | 0 | 0 | 2023-05-11 23:37:02 | 0.0003377 | -12.6686 | -27929.0368 | 0 | 关闭
3126 | 5 | 5 | 恒流充电 | 00:14:30 | 21:04:22 | 0.152 | 2.2215 | 0.0367 | 80.99 | 0.0367 | 80.99 | 0 | 0 | 8.21e-05 | 180.89 | 8.21e-05 | 180.89 | 0 | 0 | 2023-05-11 23:37:32 | 0.0003377 | 12.6689 | 27929.6492 | 0 | 关闭
3127 | 5 | 5 | 恒流充电 | 00:15:00 | 21:04:52 | 0.152 | 2.2217 | 0.038 | 83.79 | 0.038 | 83.79 | 0 | 0 | 8.49e-05 | 187.09 | 8.49e-05 | 187.09 | 0 | 0 | 2023-05-11 23:38:02 | 0.0003378 | 6.3344 | 13964.8246 | 0 | 关闭
3128 | 5 | 5 | 恒流充电 | 00:15:30 | 21:05:22 | 0.152 | 2.2218 | 0.0393 | 86.58 | 0.0393 | 86.58 | 0 | 0 | 8.77e-05 | 193.3 | 8.77e-05 | 193.3 | 0 | 0 | 2023-05-11 23:38:32 | 0.0003378 | 12.6687 | 27929.2206 | 0 | 关闭
3129 | 5 | 5 | 恒流充电 | 00:16:00 | 21:05:52 | 0.152 | 2.2221 | 0.0405 | 89.37 | 0.0405 | 89.37 | 0 | 0 | 9.05e-05 | 199.5 | 9.05e-05 | 199.5 | 0 | 0 | 2023-05-11 23:39:02 | 0.0003378 | 4.2229 | 9309.6789 | 0 | 关闭
3130 | 5 | 5 | 恒流充电 | 00:16:30 | 21:06:22 | 0.152 | 2.2224 | 0.0418 | 92.17 | 0.0418 | 92.17 | 0 | 0 | 9.33e-05 | 205.71 | 9.33e-05 | 205.71 | 0 | 0 | 2023-05-11 23:39:32 | 0.0003378 | 4.2229 | 9309.8422 | 0 | 关闭
3131 | 5 | 5 | 恒流充电 | 00:17:00 | 21:06:52 | 0.152 | 2.2227 | 0.0431 | 94.96 | 0.0431 | 94.96 | 0 | 0 | 9.61e-05 | 211.92 | 9.61e-05 | 211.92 | 0 | 0 | 2023-05-11 23:40:02 | 0.0003379 | 4.2229 | 9309.6381 | 0 | 关闭
3132 | 5 | 5 | 恒流充电 | 00:17:30 | 21:07:22 | 0.152 | 2.2231 | 0.0443 | 97.75 | 0.0443 | 97.75 | 0 | 0 | 9.89e-05 | 218.13 | 9.89e-05 | 218.13 | 0 | 0 | 2023-05-11 23:40:32 | 0.000338 | 3.1672 | 6982.3051 | 0 | 关闭
3133 | 5 | 5 | 恒流充电 | 00:18:00 | 21:07:52 | 0.152 | 2.2235 | 0.0456 | 100.55 | 0.0456 | 100.55 | 0 | 0 | 0.0001018 | 224.34 | 0.0001018 | 224.34 | 0 | 0 | 2023-05-11 23:41:02 | 0.000338 | 3.1672 | 6982.3051 | 0 | 关闭
3134 | 5 | 5 | 恒流充电 | 00:18:30 | 21:08:22 | 0.152 | 2.224 | 0.0469 | 103.34 | 0.0469 | 103.34 | 0 | 0 | 0.0001046 | 230.55 | 0.0001046 | 230.55 | 0 | 0 | 2023-05-11 23:41:32 | 0.0003381 | 2.5337 | 5585.8564 | 0 | 关闭
3135 | 5 | 5 | 恒流充电 | 00:19:00 | 21:08:52 | 0.152 | 2.2244 | 0.0481 | 106.13 | 0.0481 | 106.13 | 0 | 0 | 0.0001074 | 236.76 | 0.0001074 | 236.76 | 0 | 0 | 2023-05-11 23:42:02 | 0.0003382 | 3.1672 | 6982.2592 | 0 | 关闭
3136 | 5 | 5 | 恒流充电 | 00:19:30 | 21:09:22 | 0.152 | 2.2248 | 0.0494 | 108.92 | 0.0494 | 108.92 | 0 | 0 | 0.0001102 | 242.97 | 0.0001102 | 242.97 | 0 | 0 | 2023-05-11 23:42:32 | 0.0003382 | 3.1671 | 6982.2286 | 0 | 关闭
3137 | 5 | 5 | 恒流充电 | 00:20:00 | 21:09:52 | 0.152 | 2.2251 | 0.0507 | 111.72 | 0.0507 | 111.72 | 0 | 0 | 0.000113 | 249.19 | 0.000113 | 249.19 | 0 | 0 | 2023-05-11 23:43:02 | 0.0003383 | 4.2229 | 9309.6789 | 0 | 关闭
3138 | 5 | 5 | 恒流充电 | 00:20:30 | 21:10:22 | 0.152 | 2.2254 | 0.0519 | 114.51 | 0.0519 | 114.51 | 0 | 0 | 0.0001159 | 255.4 | 0.0001159 | 255.4 | 0 | 0 | 2023-05-11 23:43:32 | 0.0003383 | 4.2229 | 9309.6789 | 0 | 关闭
3139 | 5 | 5 | 恒流充电 | 00:21:00 | 21:10:52 | 0.152 | 2.2258 | 0.0532 | 117.3 | 0.0532 | 117.3 | 0 | 0 | 0.0001187 | 261.62 | 0.0001187 | 261.62 | 0 | 0 | 2023-05-11 23:44:02 | 0.0003384 | 3.1672 | 6982.2592 | 0 | 关闭
3140 | 5 | 5 | 恒流充电 | 00:21:30 | 21:11:22 | 0.152 | 2.2261 | 0.0545 | 120.1 | 0.0545 | 120.1 | 0 | 0 | 0.0001215 | 267.83 | 0.0001215 | 267.83 | 0 | 0 | 2023-05-11 23:44:32 | 0.0003384 | 4.2228 | 9309.5565 | 0 | 关闭
3141 | 5 | 5 | 恒流充电 | 00:22:00 | 21:11:52 | 0.152 | 2.2264 | 0.0557 | 122.89 | 0.0557 | 122.89 | 0 | 0 | 0.0001243 | 274.05 | 0.0001243 | 274.05 | 0 | 0 | 2023-05-11 23:45:02 | 0.0003385 | 4.2228 | 9309.5156 | 0 | 关闭
3142 | 5 | 5 | 恒流充电 | 00:22:30 | 21:12:22 | 0.152 | 2.2268 | 0.057 | 125.68 | 0.057 | 125.68 | 0 | 0 | 0.0001271 | 280.27 | 0.0001271 | 280.27 | 0 | 0 | 2023-05-11 23:45:32 | 0.0003385 | 3.1672 | 6982.3204 | 0 | 关闭
3143 | 5 | 5 | 恒流充电 | 00:23:00 | 21:12:52 | 0.152 | 2.2271 | 0.0583 | 128.47 | 0.0583 | 128.47 | 0 | 0 | 0.00013 | 286.49 | 0.00013 | 286.49 | 0 | 0 | 2023-05-11 23:46:02 | 0.0003386 | 4.2229 | 9309.7198 | 0 | 关闭
3144 | 5 | 5 | 恒流充电 | 00:23:30 | 21:13:22 | 0.152 | 2.2273 | 0.0595 | 131.27 | 0.0595 | 131.27 | 0 | 0 | 0.0001328 | 292.71 | 0.0001328 | 292.71 | 0 | 0 | 2023-05-11 23:46:32 | 0.0003386 | 6.3343 | 13964.5184 | 0 | 关闭
3145 | 5 | 5 | 恒流充电 | 00:24:00 | 21:13:52 | 0.152 | 2.2276 | 0.0608 | 134.06 | 0.0608 | 134.06 | 0 | 0 | 0.0001356 | 298.93 | 0.0001356 | 298.93 | 0 | 0 | 2023-05-11 23:47:02 | 0.0003387 | 4.2229 | 9309.6789 | 0 | 关闭
3146 | 5 | 5 | 恒流充电 | 00:24:30 | 21:14:22 | 0.152 | 2.2281 | 0.0621 | 136.85 | 0.0621 | 136.85 | 0 | 0 | 0.0001384 | 305.15 | 0.0001384 | 305.15 | 0 | 0 | 2023-05-11 23:47:32 | 0.0003387 | 2.5338 | 5585.8809 | 0 | 关闭
3147 | 5 | 5 | 恒流充电 | 00:25:00 | 21:14:52 | 0.152 | 2.2284 | 0.0633 | 139.65 | 0.0633 | 139.65 | 0 | 0 | 0.0001412 | 311.38 | 0.0001412 | 311.38 | 0 | 0 | 2023-05-11 23:48:02 | 0.0003388 | 4.2229 | 9309.7606 | 0 | 关闭
3148 | 5 | 5 | 恒流充电 | 00:25:30 | 21:15:22 | 0.152 | 2.2286 | 0.0646 | 142.44 | 0.0646 | 142.44 | 0 | 0 | 0.0001441 | 317.6 | 0.0001441 | 317.6 | 0 | 0 | 2023-05-11 23:48:32 | 0.0003388 | 6.3344 | 13964.8246 | 0 | 关闭
3149 | 5 | 5 | 恒流充电 | 00:26:00 | 21:15:52 | 0.152 | 2.229 | 0.0659 | 145.23 | 0.0659 | 145.23 | 0 | 0 | 0.0001469 | 323.83 | 0.0001469 | 323.83 | 0 | 0 | 2023-05-11 23:49:02 | 0.0003389 | 3.1672 | 6982.4123 | 0 | 关闭
3150 | 5 | 5 | 恒流充电 | 00:26:30 | 21:16:22 | 0.152 | 2.2294 | 0.0671 | 148.03 | 0.0671 | 148.03 | 0 | 0 | 0.0001497 | 330.05 | 0.0001497 | 330.05 | 0 | 0 | 2023-05-11 23:49:32 | 0.0003389 | 3.1672 | 6982.4429 | 0 | 关闭
3151 | 5 | 5 | 恒流充电 | 00:27:00 | 21:16:52 | 0.152 | 2.2297 | 0.0684 | 150.82 | 0.0684 | 150.82 | 0 | 0 | 0.0001525 | 336.28 | 0.0001525 | 336.28 | 0 | 0 | 2023-05-11 23:50:02 | 0.000339 | 4.223 | 9309.9647 | 0 | 关闭
3152 | 5 | 5 | 恒流充电 | 00:27:30 | 21:17:22 | 0.152 | 2.2303 | 0.0697 | 153.61 | 0.0697 | 153.61 | 0 | 0 | 0.0001554 | 342.51 | 0.0001554 | 342.51 | 0 | 0 | 2023-05-11 23:50:32 | 0.0003391 | 2.1115 | 4654.9211 | 0 | 关闭
3153 | 5 | 5 | 恒流充电 | 00:28:00 | 21:17:52 | 0.152 | 2.2308 | 0.0709 | 156.4 | 0.0709 | 156.4 | 0 | 0 | 0.0001582 | 348.74 | 0.0001582 | 348.74 | 0 | 0 | 2023-05-11 23:51:02 | 0.0003392 | 2.5338 | 5585.9298 | 0 | 关闭
3154 | 5 | 5 | 恒流充电 | 00:28:30 | 21:18:22 | 0.152 | 2.2313 | 0.0722 | 159.2 | 0.0722 | 159.2 | 0 | 0 | 0.000161 | 354.97 | 0.000161 | 354.97 | 0 | 0 | 2023-05-11 23:51:32 | 0.0003392 | 2.5338 | 5585.8809 | 0 | 关闭
3155 | 5 | 5 | 恒流充电 | 00:29:00 | 21:18:52 | 0.152 | 2.232 | 0.0735 | 161.99 | 0.0735 | 161.99 | 0 | 0 | 0.0001638 | 361.2 | 0.0001638 | 361.2 | 0 | 0 | 2023-05-11 23:52:02 | 0.0003393 | 1.8098 | 3989.9324 | 0 | 关闭
3156 | 5 | 5 | 恒流充电 | 00:29:30 | 21:19:22 | 0.152 | 2.2326 | 0.0747 | 164.78 | 0.0747 | 164.78 | 0 | 0 | 0.0001667 | 367.44 | 0.0001667 | 367.44 | 0 | 0 | 2023-05-11 23:52:32 | 0.0003394 | 2.1115 | 4654.9007 | 0 | 关闭
3157 | 5 | 5 | 恒流充电 | 00:30:00 | 21:19:52 | 0.152 | 2.2332 | 0.076 | 167.58 | 0.076 | 167.58 | 0 | 0 | 0.0001695 | 373.67 | 0.0001695 | 373.67 | 0 | 0 | 2023-05-11 23:53:02 | 0.0003395 | 2.1115 | 4654.8803 | 0 | 关闭
3158 | 5 | 5 | 恒流充电 | 00:30:30 | 21:20:22 | 0.152 | 2.2337 | 0.0773 | 170.37 | 0.0773 | 170.37 | 0 | 0 | 0.0001723 | 379.91 | 0.0001723 | 379.91 | 0 | 0 | 2023-05-11 23:53:32 | 0.0003396 | 2.5338 | 5585.8809 | 0 | 关闭
3159 | 5 | 5 | 恒流充电 | 00:31:00 | 21:20:52 | 0.152 | 2.2341 | 0.0785 | 173.16 | 0.0785 | 173.16 | 0 | 0 | 0.0001752 | 386.15 | 0.0001752 | 386.15 | 0 | 0 | 2023-05-11 23:54:02 | 0.0003396 | 3.1672 | 6982.4123 | 0 | 关闭
3160 | 5 | 5 | 恒流充电 | 00:31:30 | 21:21:22 | 0.152 | 2.2348 | 0.0798 | 175.95 | 0.0798 | 175.95 | 0 | 0 | 0.000178 | 392.39 | 0.000178 | 392.39 | 0 | 0 | 2023-05-11 23:54:32 | 0.0003397 | 1.8098 | 3989.9149 | 0 | 关闭
3161 | 5 | 5 | 恒流充电 | 00:32:00 | 21:21:52 | 0.152 | 2.2352 | 0.0811 | 178.75 | 0.0811 | 178.75 | 0 | 0 | 0.0001808 | 398.63 | 0.0001808 | 398.63 | 0 | 0 | 2023-05-11 23:55:02 | 0.0003398 | 3.1672 | 6982.3511 | 0 | 关闭
3162 | 5 | 5 | 恒流充电 | 00:32:30 | 21:22:22 | 0.152 | 2.2355 | 0.0823 | 181.54 | 0.0823 | 181.54 | 0 | 0 | 0.0001837 | 404.87 | 0.0001837 | 404.87 | 0 | 0 | 2023-05-11 23:55:32 | 0.0003399 | 4.223 | 9309.9239 | 0 | 关闭
3163 | 5 | 5 | 恒流充电 | 00:33:00 | 21:22:52 | 0.152 | 2.2361 | 0.0836 | 184.33 | 0.0836 | 184.33 | 0 | 0 | 0.0001865 | 411.12 | 0.0001865 | 411.12 | 0 | 0 | 2023-05-11 23:56:02 | 0.00034 | 2.1115 | 4654.9007 | 0 | 关闭
3164 | 5 | 5 | 恒流充电 | 00:33:30 | 21:23:22 | 0.152 | 2.2365 | 0.0849 | 187.13 | 0.0849 | 187.13 | 0 | 0 | 0.0001893 | 417.37 | 0.0001893 | 417.37 | 0 | 0 | 2023-05-11 23:56:32 | 0.00034 | 3.1672 | 6982.2592 | 0 | 关闭
3165 | 5 | 5 | 恒流充电 | 00:34:00 | 21:23:52 | 0.152 | 2.2369 | 0.0861 | 189.92 | 0.0861 | 189.92 | 0 | 0 | 0.0001922 | 423.61 | 0.0001922 | 423.61 | 0 | 0 | 2023-05-11 23:57:02 | 0.0003401 | 3.1672 | 6982.3817 | 0 | 关闭
3166 | 5 | 5 | 恒流充电 | 00:34:30 | 21:24:22 | 0.152 | 2.2373 | 0.0874 | 192.71 | 0.0874 | 192.71 | 0 | 0 | 0.000195 | 429.86 | 0.000195 | 429.86 | 0 | 0 | 2023-05-11 23:57:32 | 0.0003401 | 3.1673 | 6982.5042 | 0 | 关闭
3167 | 5 | 5 | 恒流充电 | 00:35:00 | 21:24:52 | 0.152 | 2.2377 | 0.0887 | 195.51 | 0.0887 | 195.51 | 0 | 0 | 0.0001978 | 436.11 | 0.0001978 | 436.11 | 0 | 0 | 2023-05-11 23:58:02 | 0.0003402 | 3.1672 | 6982.2592 | 0 | 关闭
3168 | 5 | 5 | 恒流充电 | 00:35:30 | 21:25:22 | 0.152 | 2.2382 | 0.0899 | 198.3 | 0.0899 | 198.3 | 0 | 0 | 0.0002007 | 442.36 | 0.0002007 | 442.36 | 0 | 0 | 2023-05-11 23:58:32 | 0.0003403 | 2.5338 | 5585.9053 | 0 | 关闭
3169 | 5 | 5 | 恒流充电 | 00:36:00 | 21:25:52 | 0.152 | 2.2385 | 0.0912 | 201.09 | 0.0912 | 201.09 | 0 | 0 | 0.0002035 | 448.61 | 0.0002035 | 448.61 | 0 | 0 | 2023-05-11 23:59:02 | 0.0003403 | 4.223 | 9309.8831 | 0 | 关闭
3170 | 5 | 5 | 恒流充电 | 00:36:30 | 21:26:22 | 0.152 | 2.239 | 0.0925 | 203.88 | 0.0925 | 203.88 | 0 | 0 | 0.0002063 | 454.86 | 0.0002063 | 454.86 | 0 | 0 | 2023-05-11 23:59:32 | 0.0003404 | 2.5338 | 5585.9053 | 0 | 关闭
3171 | 5 | 5 | 恒流充电 | 00:37:00 | 21:26:52 | 0.152 | 2.2394 | 0.0937 | 206.68 | 0.0937 | 206.68 | 0 | 0 | 0.0002092 | 461.12 | 0.0002092 | 461.12 | 0 | 0 | 2023-05-12 00:00:00 | 0.0003404 | 3.1672 | 6982.3511 | 0 | 关闭
3172 | 5 | 5 | 恒流充电 | 00:37:30 | 21:27:22 | 0.152 | 2.2399 | 0.095 | 209.47 | 0.095 | 209.47 | 0 | 0 | 0.000212 | 467.37 | 0.000212 | 467.37 | 0 | 0 | 2023-05-12 00:00:30 | 0.0003405 | 2.5338 | 5586.0278 | 0 | 关闭
3173 | 5 | 5 | 恒流充电 | 00:38:00 | 21:27:52 | 0.152 | 2.2403 | 0.0963 | 212.26 | 0.0963 | 212.26 | 0 | 0 | 0.0002148 | 473.63 | 0.0002148 | 473.63 | 0 | 0 | 2023-05-12 00:01:00 | 0.0003406 | 3.1672 | 6982.3511 | 0 | 关闭
3174 | 5 | 5 | 恒流充电 | 00:38:30 | 21:28:22 | 0.152 | 2.2408 | 0.0975 | 215.06 | 0.0975 | 215.06 | 0 | 0 | 0.0002177 | 479.89 | 0.0002177 | 479.89 | 0 | 0 | 2023-05-12 00:01:30 | 0.0003407 | 2.5338 | 5585.9298 | 0 | 关闭
3175 | 5 | 5 | 恒流充电 | 00:39:00 | 21:28:52 | 0.152 | 2.2414 | 0.0988 | 217.85 | 0.0988 | 217.85 | 0 | 0 | 0.0002205 | 486.15 | 0.0002205 | 486.15 | 0 | 0 | 2023-05-12 00:02:00 | 0.0003408 | 2.1115 | 4654.9824 | 0 | 关闭
3176 | 5 | 5 | 恒流充电 | 00:39:30 | 21:29:22 | 0.152 | 2.2419 | 0.1001 | 220.64 | 0.1001 | 220.64 | 0 | 0 | 0.0002234 | 492.41 | 0.0002234 | 492.41 | 0 | 0 | 2023-05-12 00:02:30 | 0.0003409 | 2.5338 | 5585.8809 | 0 | 关闭
3177 | 5 | 5 | 恒流充电 | 00:40:00 | 21:29:52 | 0.152 | 2.2424 | 0.1014 | 223.43 | 0.1014 | 223.43 | 0 | 0 | 0.0002262 | 498.67 | 0.0002262 | 498.67 | 0 | 0 | 2023-05-12 00:03:00 | 0.0003409 | 2.5338 | 5586.0278 | 0 | 关闭
3178 | 5 | 5 | 恒流充电 | 00:40:30 | 21:30:22 | 0.152 | 2.2431 | 0.1026 | 226.23 | 0.1026 | 226.23 | 0 | 0 | 0.000229 | 504.93 | 0.000229 | 504.93 | 0 | 0 | 2023-05-12 00:03:30 | 0.000341 | 1.8098 | 3989.9149 | 0 | 关闭
3179 | 5 | 5 | 恒流充电 | 00:41:00 | 21:30:52 | 0.152 | 2.2438 | 0.1039 | 229.02 | 0.1039 | 229.02 | 0 | 0 | 0.0002319 | 511.2 | 0.0002319 | 511.2 | 0 | 0 | 2023-05-12 00:04:00 | 0.0003411 | 1.8098 | 3989.9149 | 0 | 关闭
3180 | 5 | 5 | 恒流充电 | 00:41:30 | 21:31:22 | 0.152 | 2.2443 | 0.1052 | 231.81 | 0.1052 | 231.81 | 0 | 0 | 0.0002347 | 517.47 | 0.0002347 | 517.47 | 0 | 0 | 2023-05-12 00:04:30 | 0.0003412 | 2.5338 | 5585.9298 | 0 | 关闭
3181 | 5 | 5 | 恒流充电 | 00:42:00 | 21:31:52 | 0.152 | 2.2449 | 0.1064 | 234.61 | 0.1064 | 234.61 | 0 | 0 | 0.0002376 | 523.74 | 0.0002376 | 523.74 | 0 | 0 | 2023-05-12 00:05:00 | 0.0003413 | 2.1115 | 4654.9415 | 0 | 关闭
3182 | 5 | 5 | 恒流充电 | 00:42:30 | 21:32:22 | 0.152 | 2.2454 | 0.1077 | 237.4 | 0.1077 | 237.4 | 0 | 0 | 0.0002404 | 530.01 | 0.0002404 | 530.01 | 0 | 0 | 2023-05-12 00:05:30 | 0.0003414 | 2.5338 | 5585.9788 | 0 | 关闭
3183 | 5 | 5 | 恒流充电 | 00:43:00 | 21:32:52 | 0.152 | 2.246 | 0.109 | 240.19 | 0.109 | 240.19 | 0 | 0 | 0.0002433 | 536.28 | 0.0002433 | 536.28 | 0 | 0 | 2023-05-12 00:06:00 | 0.0003414 | 2.1115 | 4654.9007 | 0 | 关闭
3184 | 5 | 5 | 恒流充电 | 00:43:30 | 21:33:22 | 0.152 | 2.2465 | 0.1102 | 242.99 | 0.1102 | 242.99 | 0 | 0 | 0.0002461 | 542.55 | 0.0002461 | 542.55 | 0 | 0 | 2023-05-12 00:06:30 | 0.0003416 | 2.5338 | 5585.9298 | 0 | 关闭
3185 | 5 | 5 | 恒流充电 | 00:44:00 | 21:33:52 | 0.152 | 2.2471 | 0.1115 | 245.78 | 0.1115 | 245.78 | 0 | 0 | 0.0002489 | 548.83 | 0.0002489 | 548.83 | 0 | 0 | 2023-05-12 00:07:00 | 0.0003416 | 2.1115 | 4654.9007 | 0 | 关闭
3186 | 5 | 5 | 恒流充电 | 00:44:30 | 21:34:22 | 0.152 | 2.2476 | 0.1128 | 248.57 | 0.1128 | 248.57 | 0 | 0 | 0.0002518 | 555.11 | 0.0002518 | 555.11 | 0 | 0 | 2023-05-12 00:07:30 | 0.0003417 | 2.5338 | 5585.9788 | 0 | 关闭
3187 | 5 | 5 | 恒流充电 | 00:45:00 | 21:34:52 | 0.152 | 2.248 | 0.114 | 251.36 | 0.114 | 251.36 | 0 | 0 | 0.0002546 | 561.38 | 0.0002546 | 561.38 | 0 | 0 | 2023-05-12 00:08:00 | 0.0003418 | 3.1672 | 6982.4123 | 0 | 关闭
3188 | 5 | 5 | 恒流充电 | 00:45:30 | 21:35:22 | 0.152 | 2.2486 | 0.1153 | 254.16 | 0.1153 | 254.16 | 0 | 0 | 0.0002575 | 567.66 | 0.0002575 | 567.66 | 0 | 0 | 2023-05-12 00:08:30 | 0.0003419 | 2.1115 | 4654.9007 | 0 | 关闭
3189 | 5 | 5 | 恒流充电 | 00:46:00 | 21:35:52 | 0.152 | 2.2491 | 0.1166 | 256.95 | 0.1166 | 256.95 | 0 | 0 | 0.0002603 | 573.94 | 0.0002603 | 573.94 | 0 | 0 | 2023-05-12 00:09:00 | 0.0003419 | 2.5338 | 5585.9788 | 0 | 关闭
3190 | 5 | 5 | 恒流充电 | 00:46:30 | 21:36:22 | 0.152 | 2.2496 | 0.1178 | 259.74 | 0.1178 | 259.74 | 0 | 0 | 0.0002632 | 580.23 | 0.0002632 | 580.23 | 0 | 0 | 2023-05-12 00:09:30 | 0.000342 | 2.5338 | 5585.9298 | 0 | 关闭
3191 | 5 | 5 | 恒流充电 | 00:47:00 | 21:36:52 | 0.152 | 2.2501 | 0.1191 | 262.54 | 0.1191 | 262.54 | 0 | 0 | 0.000266 | 586.51 | 0.000266 | 586.51 | 0 | 0 | 2023-05-12 00:10:00 | 0.0003421 | 2.5338 | 5585.8809 | 0 | 关闭
3192 | 5 | 5 | 恒流充电 | 00:47:30 | 21:37:22 | 0.152 | 2.2506 | 0.1204 | 265.33 | 0.1204 | 265.33 | 0 | 0 | 0.0002689 | 592.79 | 0.0002689 | 592.79 | 0 | 0 | 2023-05-12 00:10:30 | 0.0003421 | 2.5338 | 5586.0278 | 0 | 关闭
3193 | 5 | 5 | 恒流充电 | 00:48:00 | 21:37:52 | 0.152 | 2.2512 | 0.1216 | 268.12 | 0.1216 | 268.12 | 0 | 0 | 0.0002717 | 599.08 | 0.0002717 | 599.08 | 0 | 0 | 2023-05-12 00:11:00 | 0.0003422 | 2.1115 | 4654.9415 | 0 | 关闭
3194 | 5 | 5 | 恒流充电 | 00:48:30 | 21:38:22 | 0.152 | 2.2517 | 0.1229 | 270.92 | 0.1229 | 270.92 | 0 | 0 | 0.0002746 | 605.37 | 0.0002746 | 605.37 | 0 | 0 | 2023-05-12 00:11:30 | 0.0003423 | 2.5338 | 5585.9788 | 0 | 关闭
3195 | 5 | 5 | 恒流充电 | 00:49:00 | 21:38:52 | 0.152 | 2.2523 | 0.1242 | 273.71 | 0.1242 | 273.71 | 0 | 0 | 0.0002774 | 611.66 | 0.0002774 | 611.66 | 0 | 0 | 2023-05-12 00:12:00 | 0.0003424 | 2.1115 | 4654.9415 | 0 | 关闭
3196 | 5 | 5 | 恒流充电 | 00:49:30 | 21:39:22 | 0.152 | 2.2528 | 0.1254 | 276.5 | 0.1254 | 276.5 | 0 | 0 | 0.0002803 | 617.95 | 0.0002803 | 617.95 | 0 | 0 | 2023-05-12 00:12:30 | 0.0003425 | 2.5338 | 5586.0278 | 0 | 关闭
3197 | 5 | 5 | 恒流充电 | 00:50:00 | 21:39:52 | 0.152 | 2.2534 | 0.1267 | 279.29 | 0.1267 | 279.29 | 0 | 0 | 0.0002832 | 624.24 | 0.0002832 | 624.24 | 0 | 0 | 2023-05-12 00:13:00 | 0.0003426 | 2.1114 | 4654.8599 | 0 | 关闭
3198 | 5 | 5 | 恒流充电 | 00:50:30 | 21:40:22 | 0.152 | 2.2542 | 0.128 | 282.09 | 0.128 | 282.09 | 0 | 0 | 0.000286 | 630.54 | 0.000286 | 630.54 | 0 | 0 | 2023-05-12 00:13:30 | 0.0003427 | 1.5836 | 3491.2062 | 0 | 关闭
3199 | 5 | 5 | 恒流充电 | 00:51:00 | 21:40:52 | 0.152 | 2.2549 | 0.1292 | 284.88 | 0.1292 | 284.88 | 0 | 0 | 0.0002889 | 636.83 | 0.0002889 | 636.83 | 0 | 0 | 2023-05-12 00:14:00 | 0.0003428 | 1.8098 | 3989.8799 | 0 | 关闭
3200 | 5 | 5 | 恒流充电 | 00:51:30 | 21:41:22 | 0.152 | 2.2556 | 0.1305 | 287.67 | 0.1305 | 287.67 | 0 | 0 | 0.0002917 | 643.13 | 0.0002917 | 643.13 | 0 | 0 | 2023-05-12 00:14:30 | 0.0003429 | 1.8099 | 3989.9849 | 0 | 关闭
3201 | 5 | 5 | 恒流充电 | 00:52:00 | 21:41:52 | 0.152 | 2.2564 | 0.1318 | 290.47 | 0.1318 | 290.47 | 0 | 0 | 0.0002946 | 649.43 | 0.0002946 | 649.43 | 0 | 0 | 2023-05-12 00:15:00 | 0.000343 | 1.5836 | 3491.1449 | 0 | 关闭
3202 | 5 | 5 | 恒流充电 | 00:52:30 | 21:42:22 | 0.152 | 2.2573 | 0.133 | 293.26 | 0.133 | 293.26 | 0 | 0 | 0.0002974 | 655.74 | 0.0002974 | 655.74 | 0 | 0 | 2023-05-12 00:15:30 | 0.0003432 | 1.4076 | 3103.2671 | 0 | 关闭
3203 | 5 | 5 | 恒流充电 | 00:53:00 | 21:42:52 | 0.152 | 2.2581 | 0.1343 | 296.05 | 0.1343 | 296.05 | 0 | 0 | 0.0003003 | 662.04 | 0.0003003 | 662.04 | 0 | 0 | 2023-05-12 00:16:00 | 0.0003433 | 1.5836 | 3491.1755 | 0 | 关闭
3204 | 5 | 5 | 恒流充电 | 00:53:30 | 21:43:22 | 0.152 | 2.2588 | 0.1356 | 298.84 | 0.1356 | 298.84 | 0 | 0 | 0.0003032 | 668.35 | 0.0003032 | 668.35 | 0 | 0 | 2023-05-12 00:16:30 | 0.0003434 | 1.8098 | 3989.8799 | 0 | 关闭
3205 | 5 | 5 | 恒流充电 | 00:54:00 | 21:43:52 | 0.152 | 2.2594 | 0.1368 | 301.64 | 0.1368 | 301.64 | 0 | 0 | 0.000306 | 674.66 | 0.000306 | 674.66 | 0 | 0 | 2023-05-12 00:17:00 | 0.0003435 | 2.1114 | 4654.8599 | 0 | 关闭
3206 | 5 | 5 | 恒流充电 | 00:54:30 | 21:44:22 | 0.152 | 2.2601 | 0.1381 | 304.43 | 0.1381 | 304.43 | 0 | 0 | 0.0003089 | 680.97 | 0.0003089 | 680.97 | 0 | 0 | 2023-05-12 00:17:30 | 0.0003436 | 1.8098 | 3989.8449 | 0 | 关闭
3207 | 5 | 5 | 恒流充电 | 00:55:00 | 21:44:52 | 0.152 | 2.2608 | 0.1394 | 307.22 | 0.1394 | 307.22 | 0 | 0 | 0.0003118 | 687.29 | 0.0003118 | 687.29 | 0 | 0 | 2023-05-12 00:18:00 | 0.0003437 | 1.8098 | 3989.9149 | 0 | 关闭
3208 | 5 | 5 | 恒流充电 | 00:55:30 | 21:45:22 | 0.152 | 2.2613 | 0.1406 | 310.02 | 0.1406 | 310.02 | 0 | 0 | 0.0003146 | 693.6 | 0.0003146 | 693.6 | 0 | 0 | 2023-05-12 00:18:30 | 0.0003438 | 2.5337 | 5585.7339 | 0 | 关闭
3209 | 5 | 5 | 恒流充电 | 00:56:00 | 21:45:52 | 0.152 | 2.2618 | 0.1419 | 312.81 | 0.1419 | 312.81 | 0 | 0 | 0.0003175 | 699.92 | 0.0003175 | 699.92 | 0 | 0 | 2023-05-12 00:19:00 | 0.0003439 | 2.5337 | 5585.8319 | 0 | 关闭
3210 | 5 | 5 | 恒流充电 | 00:56:30 | 21:46:22 | 0.152 | 2.2626 | 0.1432 | 315.6 | 0.1432 | 315.6 | 0 | 0 | 0.0003203 | 706.24 | 0.0003203 | 706.24 | 0 | 0 | 2023-05-12 00:19:30 | 0.000344 | 1.5836 | 3491.1449 | 0 | 关闭
3211 | 5 | 5 | 恒流充电 | 00:57:00 | 21:46:52 | 0.152 | 2.2632 | 0.1444 | 318.4 | 0.1444 | 318.4 | 0 | 0 | 0.0003232 | 712.56 | 0.0003232 | 712.56 | 0 | 0 | 2023-05-12 00:20:00 | 0.0003441 | 2.1115 | 4654.9824 | 0 | 关闭
3212 | 5 | 5 | 恒流充电 | 00:57:30 | 21:47:22 | 0.152 | 2.2639 | 0.1457 | 321.19 | 0.1457 | 321.19 | 0 | 0 | 0.0003261 | 718.88 | 0.0003261 | 718.88 | 0 | 0 | 2023-05-12 00:20:30 | 0.0003442 | 1.8098 | 3989.8799 | 0 | 关闭
3213 | 5 | 5 | 恒流充电 | 00:58:00 | 21:47:52 | 0.152 | 2.2645 | 0.147 | 323.98 | 0.147 | 323.98 | 0 | 0 | 0.000329 | 725.2 | 0.000329 | 725.2 | 0 | 0 | 2023-05-12 00:21:00 | 0.0003443 | 2.1115 | 4654.9824 | 0 | 关闭
3214 | 5 | 5 | 恒流充电 | 00:58:30 | 21:48:22 | 0.152 | 2.2652 | 0.1482 | 326.77 | 0.1482 | 326.77 | 0 | 0 | 0.0003318 | 731.53 | 0.0003318 | 731.53 | 0 | 0 | 2023-05-12 00:21:30 | 0.0003444 | 1.8098 | 3989.9499 | 0 | 关闭
3215 | 5 | 5 | 恒流充电 | 00:59:00 | 21:48:52 | 0.152 | 2.2658 | 0.1495 | 329.57 | 0.1495 | 329.57 | 0 | 0 | 0.0003347 | 737.85 | 0.0003347 | 737.85 | 0 | 0 | 2023-05-12 00:22:00 | 0.0003445 | 2.1115 | 4655.064 | 0 | 关闭
3216 | 5 | 5 | 恒流充电 | 00:59:30 | 21:49:22 | 0.152 | 2.2665 | 0.1508 | 332.36 | 0.1508 | 332.36 | 0 | 0 | 0.0003376 | 744.18 | 0.0003376 | 744.18 | 0 | 0 | 2023-05-12 00:22:30 | 0.0003446 | 1.8099 | 3989.9849 | 0 | 关闭
3217 | 5 | 5 | 恒流充电 | 01:00:00 | 21:49:52 | 0.152 | 2.2671 | 0.152 | 335.15 | 0.152 | 335.15 | 0 | 0 | 0.0003404 | 750.51 | 0.0003404 | 750.51 | 0 | 0 | 2023-05-12 00:23:00 | 0.0003447 | 2.1115 | 4655.0232 | 0 | 关闭
3218 | 5 | 5 | 恒流充电 | 01:00:30 | 21:50:22 | 0.152 | 2.2679 | 0.1533 | 337.95 | 0.1533 | 337.95 | 0 | 0 | 0.0003433 | 756.85 | 0.0003433 | 756.85 | 0 | 0 | 2023-05-12 00:23:30 | 0.0003448 | 1.5836 | 3491.2368 | 0 | 关闭
3219 | 5 | 5 | 恒流充电 | 01:01:00 | 21:50:52 | 0.152 | 2.2687 | 0.1546 | 340.74 | 0.1546 | 340.74 | 0 | 0 | 0.0003462 | 763.18 | 0.0003462 | 763.18 | 0 | 0 | 2023-05-12 00:24:00 | 0.0003449 | 1.5836 | 3491.2062 | 0 | 关闭
3220 | 5 | 5 | 恒流充电 | 01:01:30 | 21:51:22 | 0.152 | 2.2694 | 0.1558 | 343.53 | 0.1558 | 343.53 | 0 | 0 | 0.0003491 | 769.52 | 0.0003491 | 769.52 | 0 | 0 | 2023-05-12 00:24:30 | 0.000345 | 1.8099 | 3989.9849 | 0 | 关闭
3221 | 5 | 5 | 恒流充电 | 01:02:00 | 21:51:52 | 0.152 | 2.2703 | 0.1571 | 346.33 | 0.1571 | 346.33 | 0 | 0 | 0.0003519 | 775.86 | 0.0003519 | 775.86 | 0 | 0 | 2023-05-12 00:25:00 | 0.0003451 | 1.4077 | 3103.376 | 0 | 关闭
3222 | 5 | 5 | 恒流充电 | 01:02:30 | 21:52:22 | 0.152 | 2.2712 | 0.1584 | 349.12 | 0.1584 | 349.12 | 0 | 0 | 0.0003548 | 782.2 | 0.0003548 | 782.2 | 0 | 0 | 2023-05-12 00:25:30 | 0.0003453 | 1.4077 | 3103.2944 | 0 | 关闭
3223 | 5 | 5 | 恒流充电 | 01:03:00 | 21:52:52 | 0.152 | 2.272 | 0.1596 | 351.91 | 0.1596 | 351.91 | 0 | 0 | 0.0003577 | 788.55 | 0.0003577 | 788.55 | 0 | 0 | 2023-05-12 00:26:00 | 0.0003454 | 1.5836 | 3491.2368 | 0 | 关闭
3224 | 5 | 5 | 恒流充电 | 01:03:30 | 21:53:22 | 0.152 | 2.2729 | 0.1609 | 354.7 | 0.1609 | 354.7 | 0 | 0 | 0.0003606 | 794.89 | 0.0003606 | 794.89 | 0 | 0 | 2023-05-12 00:26:30 | 0.0003455 | 1.4076 | 3103.2399 | 0 | 关闭
3225 | 5 | 5 | 恒流充电 | 01:04:00 | 21:53:52 | 0.152 | 2.2739 | 0.1622 | 357.5 | 0.1622 | 357.5 | 0 | 0 | 0.0003634 | 801.24 | 0.0003634 | 801.24 | 0 | 0 | 2023-05-12 00:27:00 | 0.0003457 | 1.2669 | 2792.9649 | 0 | 关闭
3226 | 5 | 5 | 恒流充电 | 01:04:30 | 21:54:22 | 0.152 | 2.2748 | 0.1634 | 360.29 | 0.1634 | 360.29 | 0 | 0 | 0.0003663 | 807.59 | 0.0003663 | 807.59 | 0 | 0 | 2023-05-12 00:27:30 | 0.0003458 | 1.4077 | 3103.2944 | 0 | 关闭
3227 | 5 | 5 | 恒流充电 | 01:05:00 | 21:54:52 | 0.152 | 2.2758 | 0.1647 | 363.08 | 0.1647 | 363.08 | 0 | 0 | 0.0003692 | 813.95 | 0.0003692 | 813.95 | 0 | 0 | 2023-05-12 00:28:00 | 0.0003459 | 1.2669 | 2792.9159 | 0 | 关闭
3228 | 5 | 5 | 恒流充电 | 01:05:30 | 21:55:22 | 0.152 | 2.2769 | 0.166 | 365.88 | 0.166 | 365.88 | 0 | 0 | 0.0003721 | 820.31 | 0.0003721 | 820.31 | 0 | 0 | 2023-05-12 00:28:30 | 0.0003462 | 1.1517 | 2539.059 | 0 | 关闭
3229 | 5 | 5 | 恒流充电 | 01:06:00 | 21:55:52 | 0.152 | 2.2777 | 0.1672 | 368.67 | 0.1672 | 368.67 | 0 | 0 | 0.000375 | 826.67 | 0.000375 | 826.67 | 0 | 0 | 2023-05-12 00:29:00 | 0.0003463 | 1.5836 | 3491.1755 | 0 | 关闭
3230 | 5 | 5 | 恒流充电 | 01:06:30 | 21:56:22 | 0.152 | 2.2785 | 0.1685 | 371.46 | 0.1685 | 371.46 | 0 | 0 | 0.0003779 | 833.03 | 0.0003779 | 833.03 | 0 | 0 | 2023-05-12 00:29:30 | 0.0003464 | 1.5836 | 3491.1143 | 0 | 关闭
3231 | 5 | 5 | 恒流充电 | 01:07:00 | 21:56:52 | 0.152 | 2.2794 | 0.1698 | 374.25 | 0.1698 | 374.25 | 0 | 0 | 0.0003807 | 839.4 | 0.0003807 | 839.4 | 0 | 0 | 2023-05-12 00:30:00 | 0.0003465 | 1.4077 | 3103.3488 | 0 | 关闭
3232 | 5 | 5 | 恒流充电 | 01:07:30 | 21:57:22 | 0.152 | 2.2803 | 0.171 | 377.05 | 0.171 | 377.05 | 0 | 0 | 0.0003836 | 845.76 | 0.0003836 | 845.76 | 0 | 0 | 2023-05-12 00:30:30 | 0.0003467 | 1.4076 | 3103.2671 | 0 | 关闭
3233 | 5 | 5 | 恒流充电 | 01:08:00 | 21:57:52 | 0.152 | 2.2811 | 0.1723 | 379.84 | 0.1723 | 379.84 | 0 | 0 | 0.0003865 | 852.13 | 0.0003865 | 852.13 | 0 | 0 | 2023-05-12 00:31:00 | 0.0003468 | 1.5836 | 3491.1755 | 0 | 关闭
3234 | 5 | 5 | 恒流充电 | 01:08:30 | 21:58:22 | 0.152 | 2.282 | 0.1736 | 382.63 | 0.1736 | 382.63 | 0 | 0 | 0.0003894 | 858.5 | 0.0003894 | 858.5 | 0 | 0 | 2023-05-12 00:31:30 | 0.0003469 | 1.4077 | 3103.3488 | 0 | 关闭
3235 | 5 | 5 | 恒流充电 | 01:09:00 | 21:58:52 | 0.152 | 2.2829 | 0.1748 | 385.43 | 0.1748 | 385.43 | 0 | 0 | 0.0003923 | 864.88 | 0.0003923 | 864.88 | 0 | 0 | 2023-05-12 00:32:00 | 0.0003471 | 1.4077 | 3103.2944 | 0 | 关闭
3236 | 5 | 5 | 恒流充电 | 01:09:30 | 21:59:22 | 0.152 | 2.2838 | 0.1761 | 388.22 | 0.1761 | 388.22 | 0 | 0 | 0.0003952 | 871.26 | 0.0003952 | 871.26 | 0 | 0 | 2023-05-12 00:32:30 | 0.0003472 | 1.4077 | 3103.3216 | 0 | 关闭
3237 | 5 | 5 | 恒流充电 | 01:10:00 | 21:59:52 | 0.152 | 2.2847 | 0.1774 | 391.01 | 0.1774 | 391.01 | 0 | 0 | 0.0003981 | 877.64 | 0.0003981 | 877.64 | 0 | 0 | 2023-05-12 00:33:00 | 0.0003474 | 1.4077 | 3103.3488 | 0 | 关闭
3238 | 5 | 5 | 恒流充电 | 01:10:30 | 22:00:22 | 0.152 | 2.2856 | 0.1786 | 393.81 | 0.1786 | 393.81 | 0 | 0 | 0.000401 | 884.02 | 0.000401 | 884.02 | 0 | 0 | 2023-05-12 00:33:30 | 0.0003475 | 1.4077 | 3103.3216 | 0 | 关闭
3239 | 5 | 5 | 恒流充电 | 01:11:00 | 22:00:52 | 0.152 | 2.2866 | 0.1799 | 396.6 | 0.1799 | 396.6 | 0 | 0 | 0.0004039 | 890.4 | 0.0004039 | 890.4 | 0 | 0 | 2023-05-12 00:34:00 | 0.0003476 | 1.2669 | 2792.9894 | 0 | 关闭
3240 | 5 | 5 | 恒流充电 | 01:11:30 | 22:01:22 | 0.152 | 2.2876 | 0.1812 | 399.39 | 0.1812 | 399.39 | 0 | 0 | 0.0004068 | 896.79 | 0.0004068 | 896.79 | 0 | 0 | 2023-05-12 00:34:30 | 0.0003478 | 1.2669 | 2792.9649 | 0 | 关闭
3241 | 5 | 5 | 恒流充电 | 01:12:00 | 22:01:52 | 0.152 | 2.2885 | 0.1824 | 402.18 | 0.1824 | 402.18 | 0 | 0 | 0.0004097 | 903.18 | 0.0004097 | 903.18 | 0 | 0 | 2023-05-12 00:35:00 | 0.0003479 | 1.4077 | 3103.376 | 0 | 关闭
3242 | 5 | 5 | 恒流充电 | 01:12:30 | 22:02:22 | 0.152 | 2.2895 | 0.1837 | 404.98 | 0.1837 | 404.98 | 0 | 0 | 0.0004126 | 909.58 | 0.0004126 | 909.58 | 0 | 0 | 2023-05-12 00:35:30 | 0.000348 | 1.2669 | 2792.9894 | 0 | 关闭
3243 | 5 | 5 | 恒流充电 | 01:13:00 | 22:02:52 | 0.152 | 2.2905 | 0.185 | 407.77 | 0.185 | 407.77 | 0 | 0 | 0.0004155 | 915.97 | 0.0004155 | 915.97 | 0 | 0 | 2023-05-12 00:36:00 | 0.0003482 | 1.2669 | 2792.9649 | 0 | 关闭
3244 | 5 | 5 | 恒流充电 | 01:13:30 | 22:03:22 | 0.152 | 2.2915 | 0.1862 | 410.56 | 0.1862 | 410.56 | 0 | 0 | 0.0004184 | 922.37 | 0.0004184 | 922.37 | 0 | 0 | 2023-05-12 00:36:30 | 0.0003484 | 1.2669 | 2793.0384 | 0 | 关闭
3245 | 5 | 5 | 恒流充电 | 01:14:00 | 22:03:52 | 0.152 | 2.2926 | 0.1875 | 413.36 | 0.1875 | 413.36 | 0 | 0 | 0.0004213 | 928.77 | 0.0004213 | 928.77 | 0 | 0 | 2023-05-12 00:37:00 | 0.0003485 | 1.1517 | 2539.1036 | 0 | 关闭
3246 | 5 | 5 | 恒流充电 | 01:14:30 | 22:04:22 | 0.152 | 2.2938 | 0.1888 | 416.15 | 0.1888 | 416.15 | 0 | 0 | 0.0004242 | 935.18 | 0.0004242 | 935.18 | 0 | 0 | 2023-05-12 00:37:30 | 0.0003487 | 1.0557 | 2327.4299 | 0 | 关闭
3247 | 5 | 5 | 恒流充电 | 01:15:00 | 22:04:52 | 0.152 | 2.2949 | 0.19 | 418.94 | 0.19 | 418.94 | 0 | 0 | 0.0004271 | 941.58 | 0.0004271 | 941.58 | 0 | 0 | 2023-05-12 00:38:00 | 0.0003489 | 1.1517 | 2539.059 | 0 | 关闭
3248 | 5 | 5 | 恒流充电 | 01:15:30 | 22:05:22 | 0.152 | 2.2962 | 0.1913 | 421.74 | 0.1913 | 421.74 | 0 | 0 | 0.00043 | 948 | 0.00043 | 948 | 0 | 0 | 2023-05-12 00:38:30 | 0.0003491 | 0.9745 | 2148.4346 | 0 | 关闭
3249 | 5 | 5 | 恒流充电 | 01:16:00 | 22:05:52 | 0.152 | 2.2974 | 0.1926 | 424.53 | 0.1926 | 424.53 | 0 | 0 | 0.0004329 | 954.41 | 0.0004329 | 954.41 | 0 | 0 | 2023-05-12 00:39:00 | 0.0003493 | 1.0558 | 2327.5116 | 0 | 关闭
3250 | 5 | 5 | 恒流充电 | 01:16:30 | 22:06:22 | 0.152 | 2.2986 | 0.1938 | 427.32 | 0.1938 | 427.32 | 0 | 0 | 0.0004358 | 960.83 | 0.0004358 | 960.83 | 0 | 0 | 2023-05-12 00:39:30 | 0.0003494 | 1.0557 | 2327.4708 | 0 | 关闭
3251 | 5 | 5 | 恒流充电 | 01:17:00 | 22:06:52 | 0.152 | 2.2999 | 0.1951 | 430.11 | 0.1951 | 430.11 | 0 | 0 | 0.0004387 | 967.25 | 0.0004387 | 967.25 | 0 | 0 | 2023-05-12 00:40:00 | 0.0003496 | 0.9745 | 2148.4346 | 0 | 关闭
3252 | 5 | 5 | 恒流充电 | 01:17:30 | 22:07:22 | 0.152 | 2.3012 | 0.1964 | 432.91 | 0.1964 | 432.91 | 0 | 0 | 0.0004417 | 973.68 | 0.0004417 | 973.68 | 0 | 0 | 2023-05-12 00:40:30 | 0.0003499 | 0.9745 | 2148.4346 | 0 | 关闭
3253 | 5 | 5 | 恒流充电 | 01:18:00 | 22:07:52 | 0.152 | 2.3024 | 0.1976 | 435.7 | 0.1976 | 435.7 | 0 | 0 | 0.0004446 | 980.11 | 0.0004446 | 980.11 | 0 | 0 | 2023-05-12 00:41:00 | 0.00035 | 1.0557 | 2327.4299 | 0 | 关闭
3254 | 5 | 5 | 恒流充电 | 01:18:30 | 22:08:22 | 0.152 | 2.3035 | 0.1989 | 438.49 | 0.1989 | 438.49 | 0 | 0 | 0.0004475 | 986.54 | 0.0004475 | 986.54 | 0 | 0 | 2023-05-12 00:41:30 | 0.0003502 | 1.1517 | 2539.0145 | 0 | 关闭
3255 | 5 | 5 | 恒流充电 | 01:19:00 | 22:08:52 | 0.152 | 2.3046 | 0.2002 | 441.29 | 0.2002 | 441.29 | 0 | 0 | 0.0004504 | 992.97 | 0.0004504 | 992.97 | 0 | 0 | 2023-05-12 00:42:00 | 0.0003503 | 1.1517 | 2539.059 | 0 | 关闭
3256 | 5 | 5 | 恒流充电 | 01:19:30 | 22:09:22 | 0.152 | 2.3058 | 0.2014 | 444.08 | 0.2014 | 444.08 | 0 | 0 | 0.0004533 | 999.41 | 0.0004533 | 999.41 | 0 | 0 | 2023-05-12 00:42:30 | 0.0003505 | 1.0557 | 2327.4299 | 0 | 关闭
3257 | 5 | 5 | 恒流充电 | 01:20:00 | 22:09:52 | 0.152 | 2.307 | 0.2027 | 446.87 | 0.2027 | 446.87 | 0 | 0 | 0.0004563 | 1005.85 | 0.0004563 | 1005.85 | 0 | 0 | 2023-05-12 00:43:00 | 0.0003507 | 1.0557 | 2327.4299 | 0 | 关闭
3258 | 5 | 5 | 恒流充电 | 01:20:30 | 22:10:22 | 0.152 | 2.3081 | 0.204 | 449.66 | 0.204 | 449.66 | 0 | 0 | 0.0004592 | 1012.3 | 0.0004592 | 1012.3 | 0 | 0 | 2023-05-12 00:43:30 | 0.0003509 | 1.1517 | 2539.0145 | 0 | 关闭
3259 | 5 | 5 | 恒流充电 | 01:21:00 | 22:10:52 | 0.152 | 2.3093 | 0.2052 | 452.46 | 0.2052 | 452.46 | 0 | 0 | 0.0004621 | 1018.75 | 0.0004621 | 1018.75 | 0 | 0 | 2023-05-12 00:44:00 | 0.0003511 | 1.0557 | 2327.4299 | 0 | 关闭
3260 | 5 | 5 | 恒流充电 | 01:21:30 | 22:11:22 | 0.152 | 2.3104 | 0.2065 | 455.25 | 0.2065 | 455.25 | 0 | 0 | 0.000465 | 1025.2 | 0.000465 | 1025.2 | 0 | 0 | 2023-05-12 00:44:30 | 0.0003513 | 1.1517 | 2539.0145 | 0 | 关闭
3261 | 5 | 5 | 恒流充电 | 01:22:00 | 22:11:52 | 0.152 | 2.3116 | 0.2078 | 458.04 | 0.2078 | 458.04 | 0 | 0 | 0.000468 | 1031.65 | 0.000468 | 1031.65 | 0 | 0 | 2023-05-12 00:45:00 | 0.0003514 | 1.0557 | 2327.4299 | 0 | 关闭
3262 | 5 | 5 | 恒流充电 | 01:22:30 | 22:12:22 | 0.152 | 2.3127 | 0.209 | 460.84 | 0.209 | 460.84 | 0 | 0 | 0.0004709 | 1038.11 | 0.0004709 | 1038.11 | 0 | 0 | 2023-05-12 00:45:30 | 0.0003516 | 1.1517 | 2538.9699 | 0 | 关闭
3263 | 5 | 5 | 恒流充电 | 01:23:00 | 22:12:52 | 0.152 | 2.3139 | 0.2103 | 463.63 | 0.2103 | 463.63 | 0 | 0 | 0.0004738 | 1044.57 | 0.0004738 | 1044.57 | 0 | 0 | 2023-05-12 00:46:00 | 0.0003518 | 1.0557 | 2327.4708 | 0 | 关闭
3264 | 5 | 5 | 恒流充电 | 01:23:30 | 22:13:22 | 0.152 | 2.3151 | 0.2116 | 466.42 | 0.2116 | 466.42 | 0 | 0 | 0.0004767 | 1051.03 | 0.0004767 | 1051.03 | 0 | 0 | 2023-05-12 00:46:30 | 0.000352 | 1.0557 | 2327.4299 | 0 | 关闭
3265 | 5 | 5 | 恒流充电 | 01:24:00 | 22:13:52 | 0.152 | 2.3163 | 0.2128 | 469.22 | 0.2128 | 469.22 | 0 | 0 | 0.0004797 | 1057.5 | 0.0004797 | 1057.5 | 0 | 0 | 2023-05-12 00:47:00 | 0.0003521 | 1.0557 | 2327.4708 | 0 | 关闭
3266 | 5 | 5 | 恒流充电 | 01:24:30 | 22:14:22 | 0.152 | 2.3175 | 0.2141 | 472.01 | 0.2141 | 472.01 | 0 | 0 | 0.0004826 | 1063.97 | 0.0004826 | 1063.97 | 0 | 0 | 2023-05-12 00:47:30 | 0.0003523 | 1.0557 | 2327.4708 | 0 | 关闭
3267 | 5 | 5 | 恒流充电 | 01:25:00 | 22:14:52 | 0.152 | 2.3189 | 0.2154 | 474.8 | 0.2154 | 474.8 | 0 | 0 | 0.0004856 | 1070.45 | 0.0004856 | 1070.45 | 0 | 0 | 2023-05-12 00:48:00 | 0.0003526 | 0.9049 | 1994.94 | 0 | 关闭
3268 | 5 | 5 | 恒流充电 | 01:25:30 | 22:15:22 | 0.152 | 2.3202 | 0.2166 | 477.59 | 0.2166 | 477.59 | 0 | 0 | 0.0004885 | 1076.92 | 0.0004885 | 1076.92 | 0 | 0 | 2023-05-12 00:48:30 | 0.0003527 | 0.9745 | 2148.3969 | 0 | 关闭
3269 | 5 | 5 | 恒流充电 | 01:26:00 | 22:15:52 | 0.152 | 2.3215 | 0.2179 | 480.39 | 0.2179 | 480.39 | 0 | 0 | 0.0004914 | 1083.41 | 0.0004914 | 1083.41 | 0 | 0 | 2023-05-12 00:49:00 | 0.0003529 | 0.9745 | 2148.4722 | 0 | 关闭
3270 | 5 | 5 | 恒流充电 | 01:26:30 | 22:16:22 | 0.152 | 2.3229 | 0.2192 | 483.18 | 0.2192 | 483.18 | 0 | 0 | 0.0004944 | 1089.89 | 0.0004944 | 1089.89 | 0 | 0 | 2023-05-12 00:49:30 | 0.0003532 | 0.9049 | 1994.94 | 0 | 关闭
3271 | 5 | 5 | 恒流充电 | 01:27:00 | 22:16:52 | 0.152 | 2.3241 | 0.2204 | 485.97 | 0.2204 | 485.97 | 0 | 0 | 0.0004973 | 1096.38 | 0.0004973 | 1096.38 | 0 | 0 | 2023-05-12 00:50:00 | 0.0003533 | 1.0557 | 2327.4299 | 0 | 关闭
3272 | 5 | 5 | 恒流充电 | 01:27:30 | 22:17:22 | 0.152 | 2.3255 | 0.2217 | 488.77 | 0.2217 | 488.77 | 0 | 0 | 0.0005003 | 1102.88 | 0.0005003 | 1102.88 | 0 | 0 | 2023-05-12 00:50:30 | 0.0003535 | 0.9049 | 1994.9749 | 0 | 关闭
3273 | 5 | 5 | 恒流充电 | 01:28:00 | 22:17:52 | 0.152 | 2.327 | 0.223 | 491.56 | 0.223 | 491.56 | 0 | 0 | 0.0005032 | 1109.37 | 0.0005032 | 1109.37 | 0 | 0 | 2023-05-12 00:51:00 | 0.0003538 | 0.8445 | 1861.8786 | 0 | 关闭
3274 | 5 | 5 | 恒流充电 | 01:28:30 | 22:18:22 | 0.152 | 2.3282 | 0.2242 | 494.35 | 0.2242 | 494.35 | 0 | 0 | 0.0005062 | 1115.87 | 0.0005062 | 1115.87 | 0 | 0 | 2023-05-12 00:51:30 | 0.0003539 | 1.0557 | 2327.4708 | 0 | 关闭
3275 | 5 | 5 | 恒流充电 | 01:29:00 | 22:18:52 | 0.152 | 2.3295 | 0.2255 | 497.14 | 0.2255 | 497.14 | 0 | 0 | 0.0005091 | 1122.38 | 0.0005091 | 1122.38 | 0 | 0 | 2023-05-12 00:52:00 | 0.0003541 | 0.9745 | 2148.3969 | 0 | 关闭
3276 | 5 | 5 | 恒流充电 | 01:29:30 | 22:19:22 | 0.152 | 2.3307 | 0.2268 | 499.94 | 0.2268 | 499.94 | 0 | 0 | 0.0005121 | 1128.89 | 0.0005121 | 1128.89 | 0 | 0 | 2023-05-12 00:52:30 | 0.0003543 | 1.0557 | 2327.4299 | 0 | 关闭
3277 | 5 | 5 | 恒流充电 | 01:30:00 | 22:19:52 | 0.152 | 2.332 | 0.228 | 502.73 | 0.228 | 502.73 | 0 | 0 | 0.000515 | 1135.4 | 0.000515 | 1135.4 | 0 | 0 | 2023-05-12 00:53:00 | 0.0003545 | 0.9745 | 2148.3969 | 0 | 关闭
3278 | 5 | 5 | 恒流充电 | 01:30:30 | 22:20:22 | 0.152 | 2.3332 | 0.2293 | 505.52 | 0.2293 | 505.52 | 0 | 0 | 0.000518 | 1141.91 | 0.000518 | 1141.91 | 0 | 0 | 2023-05-12 00:53:30 | 0.0003547 | 1.0557 | 2327.4299 | 0 | 关闭
3279 | 5 | 5 | 恒流充电 | 01:31:00 | 22:20:52 | 0.152 | 2.3343 | 0.2306 | 508.32 | 0.2306 | 508.32 | 0 | 0 | 0.0005209 | 1148.43 | 0.0005209 | 1148.43 | 0 | 0 | 2023-05-12 00:54:00 | 0.0003548 | 1.1517 | 2538.9699 | 0 | 关闭
3280 | 5 | 5 | 恒流充电 | 01:31:30 | 22:21:22 | 0.152 | 2.3355 | 0.2318 | 511.11 | 0.2318 | 511.11 | 0 | 0 | 0.0005239 | 1154.95 | 0.0005239 | 1154.95 | 0 | 0 | 2023-05-12 00:54:30 | 0.000355 | 1.0557 | 2327.4708 | 0 | 关闭
3281 | 5 | 5 | 恒流充电 | 01:32:00 | 22:21:52 | 0.152 | 2.3367 | 0.2331 | 513.9 | 0.2331 | 513.9 | 0 | 0 | 0.0005268 | 1161.48 | 0.0005268 | 1161.48 | 0 | 0 | 2023-05-12 00:55:00 | 0.0003552 | 1.0557 | 2327.3891 | 0 | 关闭
3282 | 5 | 5 | 恒流充电 | 01:32:30 | 22:22:22 | 0.152 | 2.3379 | 0.2344 | 516.69 | 0.2344 | 516.69 | 0 | 0 | 0.0005298 | 1168 | 0.0005298 | 1168 | 0 | 0 | 2023-05-12 00:55:30 | 0.0003554 | 1.0557 | 2327.3891 | 0 | 关闭
3283 | 5 | 5 | 恒流充电 | 01:33:00 | 22:22:52 | 0.152 | 2.339 | 0.2356 | 519.49 | 0.2356 | 519.49 | 0 | 0 | 0.0005328 | 1174.53 | 0.0005328 | 1174.53 | 0 | 0 | 2023-05-12 00:56:00 | 0.0003556 | 1.1517 | 2539.0145 | 0 | 关闭
3284 | 5 | 5 | 恒流充电 | 01:33:30 | 22:23:22 | 0.152 | 2.3401 | 0.2369 | 522.28 | 0.2369 | 522.28 | 0 | 0 | 0.0005357 | 1181.07 | 0.0005357 | 1181.07 | 0 | 0 | 2023-05-12 00:56:30 | 0.0003557 | 1.1517 | 2539.0145 | 0 | 关闭
3285 | 5 | 5 | 恒流充电 | 01:34:00 | 22:23:52 | 0.152 | 2.3412 | 0.2382 | 525.07 | 0.2382 | 525.07 | 0 | 0 | 0.0005387 | 1187.61 | 0.0005387 | 1187.61 | 0 | 0 | 2023-05-12 00:57:00 | 0.0003559 | 1.1517 | 2539.0145 | 0 | 关闭
3286 | 5 | 5 | 恒流充电 | 01:34:30 | 22:24:22 | 0.152 | 2.3422 | 0.2394 | 527.87 | 0.2394 | 527.87 | 0 | 0 | 0.0005417 | 1194.15 | 0.0005417 | 1194.15 | 0 | 0 | 2023-05-12 00:57:30 | 0.0003561 | 1.2668 | 2792.8669 | 0 | 关闭
3287 | 5 | 5 | 恒流充电 | 01:35:00 | 22:24:52 | 0.152 | 2.3432 | 0.2407 | 530.66 | 0.2407 | 530.66 | 0 | 0 | 0.0005446 | 1200.69 | 0.0005446 | 1200.69 | 0 | 0 | 2023-05-12 00:58:00 | 0.0003562 | 1.2668 | 2792.8669 | 0 | 关闭
3288 | 5 | 5 | 恒流充电 | 01:35:30 | 22:25:22 | 0.152 | 2.3442 | 0.242 | 533.45 | 0.242 | 533.45 | 0 | 0 | 0.0005476 | 1207.23 | 0.0005476 | 1207.23 | 0 | 0 | 2023-05-12 00:58:30 | 0.0003564 | 1.2669 | 2792.9159 | 0 | 关闭
3289 | 5 | 5 | 恒流充电 | 01:36:00 | 22:25:52 | 0.152 | 2.345 | 0.2432 | 536.25 | 0.2432 | 536.25 | 0 | 0 | 0.0005506 | 1213.78 | 0.0005506 | 1213.78 | 0 | 0 | 2023-05-12 00:59:00 | 0.0003565 | 1.5836 | 3491.1449 | 0 | 关闭
3290 | 5 | 5 | 恒流充电 | 01:36:30 | 22:26:22 | 0.152 | 2.3458 | 0.2445 | 539.04 | 0.2445 | 539.04 | 0 | 0 | 0.0005535 | 1220.33 | 0.0005535 | 1220.33 | 0 | 0 | 2023-05-12 00:59:30 | 0.0003566 | 1.5836 | 3491.0837 | 0 | 关闭
3291 | 5 | 5 | 恒流充电 | 01:37:00 | 22:26:52 | 0.152 | 2.3464 | 0.2458 | 541.83 | 0.2458 | 541.83 | 0 | 0 | 0.0005565 | 1226.89 | 0.0005565 | 1226.89 | 0 | 0 | 2023-05-12 01:00:00 | 0.0003567 | 2.1114 | 4654.8599 | 0 | 关闭
3292 | 5 | 5 | 恒流充电 | 01:37:30 | 22:27:22 | 0.152 | 2.3469 | 0.247 | 544.62 | 0.247 | 544.62 | 0 | 0 | 0.0005595 | 1233.44 | 0.0005595 | 1233.44 | 0 | 0 | 2023-05-12 01:00:30 | 0.0003568 | 2.5337 | 5585.8319 | 0 | 关闭
3293 | 5 | 5 | 恒流充电 | 01:38:00 | 22:27:52 | 0.152 | 2.3475 | 0.2483 | 547.42 | 0.2483 | 547.42 | 0 | 0 | 0.0005625 | 1239.99 | 0.0005625 | 1239.99 | 0 | 0 | 2023-05-12 01:01:00 | 0.0003568 | 2.1114 | 4654.6966 | 0 | 关闭
3294 | 5 | 5 | 恒流充电 | 01:38:30 | 22:28:22 | 0.152 | 2.3479 | 0.2496 | 550.21 | 0.2496 | 550.21 | 0 | 0 | 0.0005654 | 1246.55 | 0.0005654 | 1246.55 | 0 | 0 | 2023-05-12 01:01:30 | 0.0003569 | 3.1672 | 6982.2898 | 0 | 关闭
3295 | 5 | 5 | 恒流充电 | 01:39:00 | 22:28:52 | 0.152 | 2.3481 | 0.2508 | 553 | 0.2508 | 553 | 0 | 0 | 0.0005684 | 1253.11 | 0.0005684 | 1253.11 | 0 | 0 | 2023-05-12 01:02:00 | 0.0003569 | 6.3342 | 13964.3347 | 0 | 关闭
3296 | 5 | 5 | 恒流充电 | 01:39:30 | 22:29:22 | 0.152 | 2.3484 | 0.2521 | 555.8 | 0.2521 | 555.8 | 0 | 0 | 0.0005714 | 1259.67 | 0.0005714 | 1259.67 | 0 | 0 | 2023-05-12 01:02:30 | 0.000357 | 4.2228 | 9309.5565 | 0 | 关闭
3297 | 5 | 5 | 恒流充电 | 01:40:00 | 22:29:52 | 0.152 | 2.3487 | 0.2534 | 558.59 | 0.2534 | 558.59 | 0 | 0 | 0.0005744 | 1266.23 | 0.0005744 | 1266.23 | 0 | 0 | 2023-05-12 01:03:00 | 0.0003571 | 4.2227 | 9309.3932 | 0 | 关闭
3298 | 5 | 5 | 恒流充电 | 01:40:30 | 22:30:22 | 0.152 | 2.3488 | 0.2546 | 561.38 | 0.2546 | 561.38 | 0 | 0 | 0.0005773 | 1272.79 | 0.0005773 | 1272.79 | 0 | 0 | 2023-05-12 01:03:30 | 0.0003571 | 12.6687 | 27929.1593 | 0 | 关闭
3299 | 5 | 5 | 恒流充电 | 01:41:00 | 22:30:52 | 0.152 | 2.349 | 0.2559 | 564.17 | 0.2559 | 564.17 | 0 | 0 | 0.0005803 | 1279.35 | 0.0005803 | 1279.35 | 0 | 0 | 2023-05-12 01:04:00 | 0.0003571 | 6.3341 | 13964.0898 | 0 | 关闭
3300 | 5 | 5 | 恒流充电 | 01:41:30 | 22:31:22 | 0.152 | 2.3492 | 0.2572 | 566.97 | 0.2572 | 566.97 | 0 | 0 | 0.0005833 | 1285.91 | 0.0005833 | 1285.91 | 0 | 0 | 2023-05-12 01:04:30 | 0.0003572 | 6.3341 | 13964.0898 | 0 | 关闭
3301 | 5 | 5 | 恒流充电 | 01:42:00 | 22:31:52 | 0.152 | 2.3495 | 0.2584 | 569.76 | 0.2584 | 569.76 | 0 | 0 | 0.0005863 | 1292.47 | 0.0005863 | 1292.47 | 0 | 0 | 2023-05-12 01:05:00 | 0.0003572 | 4.2228 | 9309.5565 | 0 | 关闭
3302 | 5 | 5 | 恒流充电 | 01:42:30 | 22:32:22 | 0.152 | 2.3497 | 0.2597 | 572.55 | 0.2597 | 572.55 | 0 | 0 | 0.0005892 | 1299.03 | 0.0005892 | 1299.03 | 0 | 0 | 2023-05-12 01:05:30 | 0.0003572 | 6.3342 | 13964.3347 | 0 | 关闭
3303 | 5 | 5 | 恒流充电 | 01:43:00 | 22:32:52 | 0.152 | 2.3498 | 0.261 | 575.35 | 0.261 | 575.35 | 0 | 0 | 0.0005922 | 1305.59 | 0.0005922 | 1305.59 | 0 | 0 | 2023-05-12 01:06:00 | 0.0003573 | 12.6684 | 27928.6694 | 0 | 关闭
3304 | 5 | 5 | 恒流充电 | 01:43:30 | 22:33:22 | 0.152 | 2.3501 | 0.2622 | 578.14 | 0.2622 | 578.14 | 0 | 0 | 0.0005952 | 1312.16 | 0.0005952 | 1312.16 | 0 | 0 | 2023-05-12 01:06:30 | 0.0003573 | 4.2227 | 9309.3932 | 0 | 关闭
3305 | 5 | 5 | 恒流充电 | 01:44:00 | 22:33:52 | 0.152 | 2.3504 | 0.2635 | 580.93 | 0.2635 | 580.93 | 0 | 0 | 0.0005982 | 1318.72 | 0.0005982 | 1318.72 | 0 | 0 | 2023-05-12 01:07:00 | 0.0003573 | 4.223 | 9309.8831 | 0 | 关闭
3306 | 5 | 5 | 恒流充电 | 01:44:30 | 22:34:22 | 0.152 | 2.3506 | 0.2648 | 583.72 | 0.2648 | 583.72 | 0 | 0 | 0.0006011 | 1325.28 | 0.0006011 | 1325.28 | 0 | 0 | 2023-05-12 01:07:30 | 0.0003574 | 6.3342 | 13964.3347 | 0 | 关闭
3307 | 5 | 5 | 恒流充电 | 01:45:00 | 22:34:52 | 0.152 | 2.3508 | 0.266 | 586.52 | 0.266 | 586.52 | 0 | 0 | 0.0006041 | 1331.85 | 0.0006041 | 1331.85 | 0 | 0 | 2023-05-12 01:08:00 | 0.0003574 | 6.3343 | 13964.5797 | 0 | 关闭
3308 | 5 | 5 | 恒流充电 | 01:45:30 | 22:35:22 | 0.152 | 2.3511 | 0.2673 | 589.31 | 0.2673 | 589.31 | 0 | 0 | 0.0006071 | 1338.42 | 0.0006071 | 1338.42 | 0 | 0 | 2023-05-12 01:08:30 | 0.0003574 | 4.2229 | 9309.7198 | 0 | 关闭
3309 | 5 | 5 | 恒流充电 | 01:46:00 | 22:35:52 | 0.152 | 2.3514 | 0.2686 | 592.1 | 0.2686 | 592.1 | 0 | 0 | 0.0006101 | 1344.98 | 0.0006101 | 1344.98 | 0 | 0 | 2023-05-12 01:09:00 | 0.0003575 | 4.2229 | 9309.7198 | 0 | 关闭
3310 | 5 | 5 | 恒流充电 | 01:46:30 | 22:36:22 | 0.152 | 2.3518 | 0.2698 | 594.9 | 0.2698 | 594.9 | 0 | 0 | 0.0006131 | 1351.55 | 0.0006131 | 1351.55 | 0 | 0 | 2023-05-12 01:09:30 | 0.0003575 | 3.1671 | 6982.1674 | 0 | 关闭
3311 | 5 | 5 | 恒流充电 | 01:47:00 | 22:36:52 | 0.152 | 2.3521 | 0.2711 | 597.69 | 0.2711 | 597.69 | 0 | 0 | 0.000616 | 1358.12 | 0.000616 | 1358.12 | 0 | 0 | 2023-05-12 01:10:00 | 0.0003575 | 4.2229 | 9309.7198 | 0 | 关闭
3312 | 5 | 5 | 恒流充电 | 01:47:30 | 22:37:22 | 0.152 | 2.3525 | 0.2724 | 600.48 | 0.2724 | 600.48 | 0 | 0 | 0.000619 | 1364.69 | 0.000619 | 1364.69 | 0 | 0 | 2023-05-12 01:10:30 | 0.0003577 | 3.1671 | 6982.1674 | 0 | 关闭
3313 | 5 | 5 | 恒流充电 | 01:48:00 | 22:37:52 | 0.152 | 2.353 | 0.2736 | 603.27 | 0.2736 | 603.27 | 0 | 0 | 0.000622 | 1371.26 | 0.000622 | 1371.26 | 0 | 0 | 2023-05-12 01:11:00 | 0.0003577 | 2.5337 | 5585.7339 | 0 | 关闭
3314 | 5 | 5 | 恒流充电 | 01:48:30 | 22:38:22 | 0.152 | 2.3533 | 0.2749 | 606.07 | 0.2749 | 606.07 | 0 | 0 | 0.000625 | 1377.83 | 0.000625 | 1377.83 | 0 | 0 | 2023-05-12 01:11:30 | 0.0003577 | 4.2229 | 9309.7198 | 0 | 关闭
3315 | 5 | 5 | 恒流充电 | 01:49:00 | 22:38:52 | 0.152 | 2.3539 | 0.2762 | 608.86 | 0.2762 | 608.86 | 0 | 0 | 0.000628 | 1384.41 | 0.000628 | 1384.41 | 0 | 0 | 2023-05-12 01:12:00 | 0.0003578 | 2.1114 | 4654.8599 | 0 | 关闭
3316 | 5 | 5 | 恒流充电 | 01:49:30 | 22:39:22 | 0.152 | 2.3543 | 0.2774 | 611.65 | 0.2774 | 611.65 | 0 | 0 | 0.0006309 | 1390.98 | 0.0006309 | 1390.98 | 0 | 0 | 2023-05-12 01:12:30 | 0.0003579 | 3.1672 | 6982.2898 | 0 | 关闭
3317 | 5 | 5 | 恒流充电 | 01:50:00 | 22:39:52 | 0.152 | 2.3548 | 0.2787 | 614.45 | 0.2787 | 614.45 | 0 | 0 | 0.0006339 | 1397.56 | 0.0006339 | 1397.56 | 0 | 0 | 2023-05-12 01:13:00 | 0.000358 | 2.5337 | 5585.8319 | 0 | 关闭
3318 | 5 | 5 | 恒流充电 | 01:50:30 | 22:40:22 | 0.152 | 2.3553 | 0.28 | 617.24 | 0.28 | 617.24 | 0 | 0 | 0.0006369 | 1404.13 | 0.0006369 | 1404.13 | 0 | 0 | 2023-05-12 01:13:30 | 0.0003581 | 2.5337 | 5585.7339 | 0 | 关闭
3319 | 5 | 5 | 恒流充电 | 01:51:00 | 22:40:52 | 0.152 | 2.3557 | 0.2812 | 620.03 | 0.2812 | 620.03 | 0 | 0 | 0.0006399 | 1410.71 | 0.0006399 | 1410.71 | 0 | 0 | 2023-05-12 01:14:00 | 0.0003581 | 3.1671 | 6982.1674 | 0 | 关闭
3320 | 5 | 5 | 恒流充电 | 01:51:30 | 22:41:22 | 0.152 | 2.3563 | 0.2825 | 622.82 | 0.2825 | 622.82 | 0 | 0 | 0.0006429 | 1417.29 | 0.0006429 | 1417.29 | 0 | 0 | 2023-05-12 01:14:30 | 0.0003582 | 2.1114 | 4654.8599 | 0 | 关闭
3321 | 5 | 5 | 恒流充电 | 01:52:00 | 22:41:52 | 0.152 | 2.3568 | 0.2838 | 625.62 | 0.2838 | 625.62 | 0 | 0 | 0.0006459 | 1423.87 | 0.0006459 | 1423.87 | 0 | 0 | 2023-05-12 01:15:00 | 0.0003583 | 2.5337 | 5585.7339 | 0 | 关闭
3322 | 5 | 5 | 恒流充电 | 01:52:30 | 22:42:22 | 0.152 | 2.3573 | 0.285 | 628.41 | 0.285 | 628.41 | 0 | 0 | 0.0006489 | 1430.46 | 0.0006489 | 1430.46 | 0 | 0 | 2023-05-12 01:15:30 | 0.0003584 | 2.5337 | 5585.7339 | 0 | 关闭
3323 | 5 | 5 | 恒流充电 | 01:53:00 | 22:42:52 | 0.152 | 2.3577 | 0.2863 | 631.2 | 0.2863 | 631.2 | 0 | 0 | 0.0006518 | 1437.04 | 0.0006518 | 1437.04 | 0 | 0 | 2023-05-12 01:16:00 | 0.0003584 | 3.1672 | 6982.4123 | 0 | 关闭
3324 | 5 | 5 | 恒流充电 | 01:53:30 | 22:43:22 | 0.152 | 2.3582 | 0.2876 | 634 | 0.2876 | 634 | 0 | 0 | 0.0006548 | 1443.63 | 0.0006548 | 1443.63 | 0 | 0 | 2023-05-12 01:16:30 | 0.0003585 | 2.5337 | 5585.7339 | 0 | 关闭
3325 | 5 | 5 | 恒流充电 | 01:54:00 | 22:43:52 | 0.152 | 2.3587 | 0.2888 | 636.79 | 0.2888 | 636.79 | 0 | 0 | 0.0006578 | 1450.21 | 0.0006578 | 1450.21 | 0 | 0 | 2023-05-12 01:17:00 | 0.0003586 | 2.5337 | 5585.7339 | 0 | 关闭
3326 | 5 | 5 | 恒流充电 | 01:54:30 | 22:44:22 | 0.152 | 2.3592 | 0.2901 | 639.58 | 0.2901 | 639.58 | 0 | 0 | 0.0006608 | 1456.8 | 0.0006608 | 1456.8 | 0 | 0 | 2023-05-12 01:17:30 | 0.0003587 | 2.5337 | 5585.8319 | 0 | 关闭
3327 | 5 | 5 | 恒流充电 | 01:55:00 | 22:44:52 | 0.152 | 2.3597 | 0.2914 | 642.37 | 0.2914 | 642.37 | 0 | 0 | 0.0006638 | 1463.39 | 0.0006638 | 1463.39 | 0 | 0 | 2023-05-12 01:18:00 | 0.0003587 | 2.5338 | 5585.9298 | 0 | 关闭
3328 | 5 | 5 | 恒流充电 | 01:55:30 | 22:45:22 | 0.152 | 2.3602 | 0.2926 | 645.17 | 0.2926 | 645.17 | 0 | 0 | 0.0006668 | 1469.98 | 0.0006668 | 1469.98 | 0 | 0 | 2023-05-12 01:18:30 | 0.0003588 | 2.5336 | 5585.5379 | 0 | 关闭
3329 | 5 | 5 | 恒流充电 | 01:56:00 | 22:45:52 | 0.152 | 2.3608 | 0.2939 | 647.96 | 0.2939 | 647.96 | 0 | 0 | 0.0006698 | 1476.58 | 0.0006698 | 1476.58 | 0 | 0 | 2023-05-12 01:19:00 | 0.0003589 | 2.1114 | 4654.8599 | 0 | 关闭
3330 | 5 | 5 | 恒流充电 | 01:56:30 | 22:46:22 | 0.152 | 2.3614 | 0.2952 | 650.75 | 0.2952 | 650.75 | 0 | 0 | 0.0006728 | 1483.17 | 0.0006728 | 1483.17 | 0 | 0 | 2023-05-12 01:19:30 | 0.000359 | 2.1115 | 4655.0232 | 0 | 关闭
3331 | 5 | 5 | 恒流充电 | 01:57:00 | 22:46:52 | 0.152 | 2.362 | 0.2964 | 653.55 | 0.2964 | 653.55 | 0 | 0 | 0.0006758 | 1489.77 | 0.0006758 | 1489.77 | 0 | 0 | 2023-05-12 01:20:00 | 0.0003591 | 2.1114 | 4654.6966 | 0 | 关闭
3332 | 5 | 5 | 恒流充电 | 01:57:30 | 22:47:22 | 0.152 | 2.3626 | 0.2977 | 656.34 | 0.2977 | 656.34 | 0 | 0 | 0.0006788 | 1496.36 | 0.0006788 | 1496.36 | 0 | 0 | 2023-05-12 01:20:30 | 0.0003592 | 2.1114 | 4654.7782 | 0 | 关闭
3333 | 5 | 5 | 恒流充电 | 01:58:00 | 22:47:52 | 0.152 | 2.3633 | 0.299 | 659.13 | 0.299 | 659.13 | 0 | 0 | 0.0006817 | 1502.96 | 0.0006817 | 1502.96 | 0 | 0 | 2023-05-12 01:21:00 | 0.0003593 | 1.8098 | 3989.9499 | 0 | 关闭
3334 | 5 | 5 | 恒流充电 | 01:58:30 | 22:48:22 | 0.152 | 2.364 | 0.3002 | 661.93 | 0.3002 | 661.93 | 0 | 0 | 0.0006847 | 1509.57 | 0.0006847 | 1509.57 | 0 | 0 | 2023-05-12 01:21:30 | 0.0003594 | 1.8098 | 3989.9499 | 0 | 关闭
3335 | 5 | 5 | 恒流充电 | 01:59:00 | 22:48:52 | 0.152 | 2.3647 | 0.3015 | 664.72 | 0.3015 | 664.72 | 0 | 0 | 0.0006877 | 1516.17 | 0.0006877 | 1516.17 | 0 | 0 | 2023-05-12 01:22:00 | 0.0003595 | 1.8098 | 3989.8799 | 0 | 关闭
3336 | 5 | 5 | 恒流充电 | 01:59:30 | 22:49:22 | 0.152 | 2.3655 | 0.3028 | 667.51 | 0.3028 | 667.51 | 0 | 0 | 0.0006907 | 1522.77 | 0.0006907 | 1522.77 | 0 | 0 | 2023-05-12 01:22:30 | 0.0003596 | 1.5836 | 3491.1449 | 0 | 关闭
3337 | 5 | 5 | 恒流充电 | 02:00:00 | 22:49:52 | 0.152 | 2.3664 | 0.304 | 670.3 | 0.304 | 670.3 | 0 | 0 | 0.0006937 | 1529.38 | 0.0006937 | 1529.38 | 0 | 0 | 2023-05-12 01:23:00 | 0.0003597 | 1.4076 | 3103.2399 | 0 | 关闭
3338 | 5 | 5 | 恒流充电 | 02:00:30 | 22:50:22 | 0.152 | 2.367 | 0.3053 | 673.1 | 0.3053 | 673.1 | 0 | 0 | 0.0006967 | 1535.99 | 0.0006967 | 1535.99 | 0 | 0 | 2023-05-12 01:23:30 | 0.0003598 | 2.1114 | 4654.7782 | 0 | 关闭
3339 | 5 | 5 | 恒流充电 | 02:01:00 | 22:50:52 | 0.152 | 2.3679 | 0.3066 | 675.89 | 0.3066 | 675.89 | 0 | 0 | 0.0006997 | 1542.6 | 0.0006997 | 1542.6 | 0 | 0 | 2023-05-12 01:24:00 | 0.00036 | 1.4077 | 3103.2944 | 0 | 关闭
3340 | 5 | 5 | 恒流充电 | 02:01:30 | 22:51:22 | 0.152 | 2.3688 | 0.3079 | 678.68 | 0.3079 | 678.68 | 0 | 0 | 0.0007027 | 1549.22 | 0.0007027 | 1549.22 | 0 | 0 | 2023-05-12 01:24:30 | 0.0003601 | 1.4076 | 3103.1855 | 0 | 关闭
3341 | 5 | 5 | 恒流充电 | 02:02:00 | 22:51:52 | 0.152 | 2.3696 | 0.3091 | 681.48 | 0.3091 | 681.48 | 0 | 0 | 0.0007057 | 1555.83 | 0.0007057 | 1555.83 | 0 | 0 | 2023-05-12 01:25:00 | 0.0003603 | 1.5835 | 3490.9612 | 0 | 关闭
3342 | 5 | 5 | 恒流充电 | 02:02:30 | 22:52:22 | 0.152 | 2.3705 | 0.3104 | 684.27 | 0.3104 | 684.27 | 0 | 0 | 0.0007087 | 1562.45 | 0.0007087 | 1562.45 | 0 | 0 | 2023-05-12 01:25:30 | 0.0003604 | 1.4077 | 3103.2944 | 0 | 关闭
3343 | 5 | 5 | 恒流充电 | 02:03:00 | 22:52:52 | 0.152 | 2.3714 | 0.3117 | 687.06 | 0.3117 | 687.06 | 0 | 0 | 0.0007117 | 1569.08 | 0.0007117 | 1569.08 | 0 | 0 | 2023-05-12 01:26:00 | 0.0003605 | 1.4076 | 3103.0766 | 0 | 关闭
3344 | 5 | 5 | 恒流充电 | 02:03:30 | 22:53:22 | 0.152 | 2.3724 | 0.3129 | 689.85 | 0.3129 | 689.85 | 0 | 0 | 0.0007147 | 1575.7 | 0.0007147 | 1575.7 | 0 | 0 | 2023-05-12 01:26:30 | 0.0003607 | 1.2668 | 2792.818 | 0 | 关闭
3345 | 5 | 5 | 恒流充电 | 02:04:00 | 22:53:52 | 0.152 | 2.3733 | 0.3142 | 692.65 | 0.3142 | 692.65 | 0 | 0 | 0.0007177 | 1582.33 | 0.0007177 | 1582.33 | 0 | 0 | 2023-05-12 01:27:00 | 0.0003608 | 1.4076 | 3103.1311 | 0 | 关闭
3346 | 5 | 5 | 恒流充电 | 02:04:30 | 22:54:22 | 0.152 | 2.3743 | 0.3155 | 695.44 | 0.3155 | 695.44 | 0 | 0 | 0.0007208 | 1588.96 | 0.0007208 | 1588.96 | 0 | 0 | 2023-05-12 01:27:30 | 0.0003609 | 1.2668 | 2792.818 | 0 | 关闭
3347 | 5 | 5 | 恒流充电 | 02:05:00 | 22:54:52 | 0.152 | 2.3754 | 0.3167 | 698.23 | 0.3167 | 698.23 | 0 | 0 | 0.0007238 | 1595.59 | 0.0007238 | 1595.59 | 0 | 0 | 2023-05-12 01:28:00 | 0.0003611 | 1.1517 | 2538.9699 | 0 | 关闭
3348 | 5 | 5 | 恒流充电 | 02:05:30 | 22:55:22 | 0.152 | 2.3765 | 0.318 | 701.03 | 0.318 | 701.03 | 0 | 0 | 0.0007268 | 1602.22 | 0.0007268 | 1602.22 | 0 | 0 | 2023-05-12 01:28:30 | 0.0003613 | 1.1517 | 2539.059 | 0 | 关闭
3349 | 5 | 5 | 恒流充电 | 02:06:00 | 22:55:52 | 0.152 | 2.3776 | 0.3193 | 703.82 | 0.3193 | 703.82 | 0 | 0 | 0.0007298 | 1608.86 | 0.0007298 | 1608.86 | 0 | 0 | 2023-05-12 01:29:00 | 0.0003615 | 1.1517 | 2539.0145 | 0 | 关闭
3350 | 5 | 5 | 恒流充电 | 02:06:30 | 22:56:22 | 0.152 | 2.3788 | 0.3205 | 706.61 | 0.3205 | 706.61 | 0 | 0 | 0.0007328 | 1615.51 | 0.0007328 | 1615.51 | 0 | 0 | 2023-05-12 01:29:30 | 0.0003616 | 1.0557 | 2327.3891 | 0 | 关闭
3351 | 5 | 5 | 恒流充电 | 02:07:00 | 22:56:52 | 0.152 | 2.3802 | 0.3218 | 709.4 | 0.3218 | 709.4 | 0 | 0 | 0.0007358 | 1622.15 | 0.0007358 | 1622.15 | 0 | 0 | 2023-05-12 01:30:00 | 0.0003619 | 0.9049 | 1994.905 | 0 | 关闭
3352 | 5 | 5 | 恒流充电 | 02:07:30 | 22:57:22 | 0.152 | 2.3815 | 0.3231 | 712.2 | 0.3231 | 712.2 | 0 | 0 | 0.0007388 | 1628.8 | 0.0007388 | 1628.8 | 0 | 0 | 2023-05-12 01:30:30 | 0.0003621 | 0.9745 | 2148.3969 | 0 | 关闭
3353 | 5 | 5 | 恒流充电 | 02:08:00 | 22:57:52 | 0.152 | 2.383 | 0.3243 | 714.99 | 0.3243 | 714.99 | 0 | 0 | 0.0007418 | 1635.45 | 0.0007418 | 1635.45 | 0 | 0 | 2023-05-12 01:31:00 | 0.0003623 | 0.8446 | 1861.9766 | 0 | 关闭
3354 | 5 | 5 | 恒流充电 | 02:08:30 | 22:58:22 | 0.152 | 2.3846 | 0.3256 | 717.78 | 0.3256 | 717.78 | 0 | 0 | 0.0007449 | 1642.11 | 0.0007449 | 1642.11 | 0 | 0 | 2023-05-12 01:31:30 | 0.0003625 | 0.7918 | 1745.5725 | 0 | 关闭
3355 | 5 | 5 | 恒流充电 | 02:09:00 | 22:58:52 | 0.152 | 2.3863 | 0.3269 | 720.58 | 0.3269 | 720.58 | 0 | 0 | 0.0007479 | 1648.78 | 0.0007479 | 1648.78 | 0 | 0 | 2023-05-12 01:32:00 | 0.0003628 | 0.7452 | 1642.9205 | 0 | 关闭
3356 | 5 | 5 | 恒流充电 | 02:09:30 | 22:59:22 | 0.152 | 2.3881 | 0.3281 | 723.37 | 0.3281 | 723.37 | 0 | 0 | 0.0007509 | 1655.44 | 0.0007509 | 1655.44 | 0 | 0 | 2023-05-12 01:32:30 | 0.000363 | 0.7038 | 1551.62 | 0 | 关闭
3357 | 5 | 5 | 恒流充电 | 02:10:00 | 22:59:52 | 0.152 | 2.39 | 0.3294 | 726.16 | 0.3294 | 726.16 | 0 | 0 | 0.0007539 | 1662.12 | 0.0007539 | 1662.12 | 0 | 0 | 2023-05-12 01:33:00 | 0.0003634 | 0.6668 | 1470.0073 | 0 | 关闭
3358 | 5 | 5 | 恒流充电 | 02:10:30 | 23:00:22 | 0.152 | 2.3922 | 0.3307 | 728.95 | 0.3307 | 728.95 | 0 | 0 | 0.000757 | 1668.79 | 0.000757 | 1668.79 | 0 | 0 | 2023-05-12 01:33:30 | 0.0003637 | 0.5758 | 1269.485 | 0 | 关闭
3359 | 5 | 5 | 恒流充电 | 02:11:00 | 23:00:52 | 0.152 | 2.3946 | 0.3319 | 731.75 | 0.3319 | 731.75 | 0 | 0 | 0.00076 | 1675.48 | 0.00076 | 1675.48 | 0 | 0 | 2023-05-12 01:34:00 | 0.0003641 | 0.5279 | 1163.715 | 0 | 关闭
3360 | 5 | 5 | 恒流充电 | 02:11:30 | 23:01:22 | 0.152 | 2.3972 | 0.3332 | 734.54 | 0.3332 | 734.54 | 0 | 0 | 0.000763 | 1682.17 | 0.000763 | 1682.17 | 0 | 0 | 2023-05-12 01:34:30 | 0.0003644 | 0.4873 | 1074.2173 | 0 | 关闭
3361 | 5 | 5 | 恒流充电 | 02:12:00 | 23:01:52 | 0.152 | 2.4 | 0.3345 | 737.33 | 0.3345 | 737.33 | 0 | 0 | 0.0007661 | 1688.87 | 0.0007661 | 1688.87 | 0 | 0 | 2023-05-12 01:35:00 | 0.0003648 | 0.4525 | 997.4875 | 0 | 关闭
3362 | 5 | 5 | 恒流充电 | 02:12:30 | 23:02:22 | 0.152 | 2.4032 | 0.3357 | 740.13 | 0.3357 | 740.13 | 0 | 0 | 0.0007691 | 1695.58 | 0.0007691 | 1695.58 | 0 | 0 | 2023-05-12 01:35:30 | 0.0003654 | 0.3959 | 872.7709 | 0 | 关闭
3363 | 5 | 5 | 恒流充电 | 02:13:00 | 23:02:52 | 0.152 | 2.4069 | 0.337 | 742.92 | 0.337 | 742.92 | 0 | 0 | 0.0007722 | 1702.29 | 0.0007722 | 1702.29 | 0 | 0 | 2023-05-12 01:36:00 | 0.0003659 | 0.3424 | 754.8554 | 0 | 关闭
3364 | 5 | 5 | 恒流充电 | 02:13:30 | 23:03:22 | 0.152 | 2.4112 | 0.3383 | 745.71 | 0.3383 | 745.71 | 0 | 0 | 0.0007752 | 1709.02 | 0.0007752 | 1709.02 | 0 | 0 | 2023-05-12 01:36:30 | 0.0003666 | 0.2946 | 649.5039 | 0 | 关闭
3365 | 5 | 5 | 恒流充电 | 02:14:00 | 23:03:52 | 0.152 | 2.416 | 0.3395 | 748.5 | 0.3395 | 748.5 | 0 | 0 | 0.0007783 | 1715.76 | 0.0007783 | 1715.76 | 0 | 0 | 2023-05-12 01:37:00 | 0.0003673 | 0.2639 | 581.8575 | 0 | 关闭
3366 | 5 | 5 | 恒流充电 | 02:14:30 | 23:04:22 | 0.152 | 2.4221 | 0.3408 | 751.3 | 0.3408 | 751.3 | 0 | 0 | 0.0007813 | 1722.52 | 0.0007813 | 1722.52 | 0 | 0 | 2023-05-12 01:37:30 | 0.0003682 | 0.2077 | 457.847 | 0 | 关闭
3367 | 5 | 5 | 恒流充电 | 02:15:00 | 23:04:52 | 0.152 | 2.4294 | 0.3421 | 754.09 | 0.3421 | 754.09 | 0 | 0 | 0.0007844 | 1729.29 | 0.0007844 | 1729.29 | 0 | 0 | 2023-05-12 01:38:00 | 0.0003693 | 0.1735 | 382.5845 | 0 | 关闭
3368 | 5 | 5 | 恒流充电 | 02:15:30 | 23:05:22 | 0.152 | 2.439 | 0.3433 | 756.88 | 0.3433 | 756.88 | 0 | 0 | 0.0007875 | 1736.09 | 0.0007875 | 1736.09 | 0 | 0 | 2023-05-12 01:38:30 | 0.0003708 | 0.132 | 290.9185 | 0 | 关闭
3369 | 5 | 5 | 恒流充电 | 02:15:52 | 23:05:45 | 0.152 | 2.449 | 0.3443 | 759.01 | 0.3443 | 759.01 | 0 | 0 | 0.0007898 | 1741.28 | 0.0007898 | 1741.28 | 0 | 0 | 2023-05-12 01:38:53 | 0.0003723 | 0.0963 | 212.2624 | 0 | 关闭
3370 | 5 | 5 | 恒流充电 | 02:16:00 | 23:05:52 | 0.152 | 2.453 | 0.3446 | 759.68 | 0.3446 | 759.68 | 0 | 0 | 0.0007906 | 1742.92 | 0.0007906 | 1742.92 | 0 | 0 | 2023-05-12 01:39:00 | 0.0003729 | 0.076 | 167.5852 | 0 | 关闭
3371 | 5 | 5 | 恒流充电 | 02:16:15 | 23:06:07 | 0.152 | 2.463 | 0.3452 | 761.09 | 0.3452 | 761.09 | 0 | 0 | 0.0007922 | 1746.4 | 0.0007922 | 1746.4 | 0 | 0 | 2023-05-12 01:39:15 | 0.0003744 | 0.0642 | 141.5001 | 0 | 关闭
3372 | 5 | 5 | 恒流充电 | 02:16:26 | 23:06:19 | 0.152 | 2.473 | 0.3457 | 762.15 | 0.3457 | 762.15 | 0 | 0 | 0.0007934 | 1749.02 | 0.0007934 | 1749.02 | 0 | 0 | 2023-05-12 01:39:27 | 0.0003759 | 0.0481 | 106.1385 | 0 | 关闭
3373 | 5 | 5 | 恒流充电 | 02:16:30 | 23:06:22 | 0.152 | 2.4766 | 0.3459 | 762.47 | 0.3459 | 762.47 | 0 | 0 | 0.0007937 | 1749.8 | 0.0007937 | 1749.8 | 0 | 0 | 2023-05-12 01:39:30 | 0.0003765 | 0.0399 | 87.8976 | 0 | 关闭
3374 | 5 | 5 | 恒流充电 | 02:16:37 | 23:06:30 | 0.152 | 2.4866 | 0.3462 | 763.2 | 0.3462 | 763.2 | 0 | 0 | 0.0007945 | 1751.63 | 0.0007945 | 1751.63 | 0 | 0 | 2023-05-12 01:39:38 | 0.000378 | 0.0334 | 73.5499 | 0 | 关闭
3375 | 5 | 5 | 恒流充电 | 02:16:44 | 23:06:36 | 0.152 | 2.4968 | 0.3465 | 763.81 | 0.3465 | 763.81 | 0 | 0 | 0.0007952 | 1753.13 | 0.0007952 | 1753.13 | 0 | 0 | 2023-05-12 01:39:45 | 0.0003796 | 0.0269 | 59.3269 | 0 | 关闭
3376 | 5 | 5 | 恒流充电 | 02:16:50 | 23:06:42 | 0.152 | 2.5069 | 0.3467 | 764.34 | 0.3467 | 764.34 | 0 | 0 | 0.0007958 | 1754.46 | 0.0007958 | 1754.46 | 0 | 0 | 2023-05-12 01:39:50 | 0.0003811 | 0.0238 | 52.5414 | 0 | 关闭
3377 | 5 | 5 | 恒流充电 | 02:16:55 | 23:06:48 | 0.152 | 2.517 | 0.3469 | 764.85 | 0.3469 | 764.85 | 0 | 0 | 0.0007964 | 1755.75 | 0.0007964 | 1755.75 | 0 | 0 | 2023-05-12 01:39:56 | 0.0003827 | 0.023 | 50.6933 | 0 | 关闭
3378 | 5 | 5 | 恒流充电 | 02:17:00 | 23:06:52 | 0.152 | 2.5254 | 0.3471 | 765.26 | 0.3471 | 765.26 | 0 | 0 | 0.0007969 | 1756.78 | 0.0007969 | 1756.78 | 0 | 0 | 2023-05-12 01:40:00 | 0.0003839 | 0.0221 | 48.7575 | 0 | 关闭
3379 | 5 | 5 | 恒流充电 | 02:17:05 | 23:06:57 | 0.152 | 2.5355 | 0.3473 | 765.76 | 0.3473 | 765.76 | 0 | 0 | 0.0007974 | 1758.03 | 0.0007974 | 1758.03 | 0 | 0 | 2023-05-12 01:40:06 | 0.0003855 | 0.0222 | 48.8598 | 0 | 关闭
3380 | 5 | 5 | 恒流充电 | 02:17:10 | 23:07:03 | 0.152 | 2.5457 | 0.3476 | 766.25 | 0.3476 | 766.25 | 0 | 0 | 0.000798 | 1759.28 | 0.000798 | 1759.28 | 0 | 0 | 2023-05-12 01:40:11 | 0.000387 | 0.0219 | 48.3664 | 0 | 关闭
3381 | 5 | 5 | 恒流充电 | 02:17:15 | 23:07:08 | 0.152 | 2.5558 | 0.3478 | 766.73 | 0.3478 | 766.73 | 0 | 0 | 0.0007986 | 1760.52 | 0.0007986 | 1760.52 | 0 | 0 | 2023-05-12 01:40:16 | 0.0003885 | 0.0217 | 47.9334 | 0 | 关闭
3382 | 5 | 5 | 恒流充电 | 02:17:21 | 23:07:13 | 0.152 | 2.5658 | 0.348 | 767.22 | 0.348 | 767.22 | 0 | 0 | 0.0007991 | 1761.76 | 0.0007991 | 1761.76 | 0 | 0 | 2023-05-12 01:40:21 | 0.00039 | 0.022 | 48.4176 | 0 | 关闭
3383 | 5 | 5 | 恒流充电 | 02:17:26 | 23:07:18 | 0.152 | 2.5759 | 0.3482 | 767.68 | 0.3482 | 767.68 | 0 | 0 | 0.0007997 | 1762.95 | 0.0007997 | 1762.95 | 0 | 0 | 2023-05-12 01:40:26 | 0.0003916 | 0.0209 | 46.0756 | 0 | 关闭
3384 | 5 | 5 | 恒流充电 | 02:17:30 | 23:07:22 | 0.152 | 2.5838 | 0.3484 | 768.06 | 0.3484 | 768.06 | 0 | 0 | 0.0008001 | 1763.91 | 0.0008001 | 1763.91 | 0 | 0 | 2023-05-12 01:40:30 | 0.0003928 | 0.0214 | 47.1428 | 0 | 关闭
3385 | 5 | 5 | 恒流充电 | 02:17:34 | 23:07:27 | 0.152 | 2.5939 | 0.3486 | 768.51 | 0.3486 | 768.51 | 0 | 0 | 0.0008006 | 1765.09 | 0.0008006 | 1765.09 | 0 | 0 | 2023-05-12 01:40:35 | 0.0003944 | 0.0205 | 45.1637 | 0 | 关闭
3386 | 5 | 5 | 恒流充电 | 02:17:39 | 23:07:32 | 0.152 | 2.6039 | 0.3488 | 768.96 | 0.3488 | 768.96 | 0 | 0 | 0.0008012 | 1766.26 | 0.0008012 | 1766.26 | 0 | 0 | 2023-05-12 01:40:40 | 0.0003958 | 0.0203 | 44.6845 | 0 | 关闭
3387 | 5 | 5 | 恒流充电 | 02:17:44 | 23:07:36 | 0.152 | 2.614 | 0.349 | 769.4 | 0.349 | 769.4 | 0 | 0 | 0.0008017 | 1767.4 | 0.0008017 | 1767.4 | 0 | 0 | 2023-05-12 01:40:45 | 0.0003974 | 0.0197 | 43.3205 | 0 | 关闭
3388 | 5 | 5 | 恒流充电 | 02:17:49 | 23:07:41 | 0.152 | 2.6241 | 0.3492 | 769.83 | 0.3492 | 769.83 | 0 | 0 | 0.0008022 | 1768.54 | 0.0008022 | 1768.54 | 0 | 0 | 2023-05-12 01:40:49 | 0.0003989 | 0.0197 | 43.3205 | 0 | 关闭
3389 | 5 | 5 | 恒流充电 | 02:17:53 | 23:07:46 | 0.152 | 2.6342 | 0.3494 | 770.26 | 0.3494 | 770.26 | 0 | 0 | 0.0008027 | 1769.67 | 0.0008027 | 1769.67 | 0 | 0 | 2023-05-12 01:40:54 | 0.0004004 | 0.0192 | 42.4037 | 0 | 关闭
3390 | 5 | 5 | 恒流充电 | 02:17:58 | 23:07:50 | 0.152 | 2.6442 | 0.3496 | 770.68 | 0.3496 | 770.68 | 0 | 0 | 0.0008032 | 1770.78 | 0.0008032 | 1770.78 | 0 | 0 | 2023-05-12 01:40:58 | 0.000402 | 0.019 | 41.8969 | 0 | 关闭
3391 | 5 | 5 | 恒流充电 | 02:18:00 | 23:07:52 | 0.152 | 2.6482 | 0.3497 | 770.85 | 0.3497 | 770.85 | 0 | 0 | 0.0008034 | 1771.22 | 0.0008034 | 1771.22 | 0 | 0 | 2023-05-12 01:41:00 | 0.0004026 | 0.019 | 41.8871 | 0 | 关闭
3392 | 5 | 5 | 恒流充电 | 02:18:04 | 23:07:56 | 0.152 | 2.6582 | 0.3498 | 771.26 | 0.3498 | 771.26 | 0 | 0 | 0.0008039 | 1772.31 | 0.0008039 | 1772.31 | 0 | 0 | 2023-05-12 01:41:05 | 0.0004041 | 0.0186 | 40.9563 | 0 | 关闭
3393 | 5 | 5 | 恒流充电 | 02:18:08 | 23:08:01 | 0.152 | 2.6683 | 0.35 | 771.68 | 0.35 | 771.68 | 0 | 0 | 0.0008044 | 1773.42 | 0.0008044 | 1773.42 | 0 | 0 | 2023-05-12 01:41:09 | 0.0004056 | 0.0188 | 41.487 | 0 | 关闭
3394 | 5 | 5 | 恒流充电 | 02:18:13 | 23:08:05 | 0.152 | 2.6783 | 0.3502 | 772.09 | 0.3502 | 772.09 | 0 | 0 | 0.0008049 | 1774.52 | 0.0008049 | 1774.52 | 0 | 0 | 2023-05-12 01:41:14 | 0.0004072 | 0.0186 | 40.9563 | 0 | 关闭
3395 | 5 | 5 | 恒流充电 | 02:18:17 | 23:08:10 | 0.152 | 2.6883 | 0.3504 | 772.51 | 0.3504 | 772.51 | 0 | 0 | 0.0008054 | 1775.64 | 0.0008054 | 1775.64 | 0 | 0 | 2023-05-12 01:41:18 | 0.0004086 | 0.019 | 41.892 | 0 | 关闭
3396 | 5 | 5 | 恒流充电 | 02:18:22 | 23:08:14 | 0.152 | 2.6983 | 0.3506 | 772.92 | 0.3506 | 772.92 | 0 | 0 | 0.0008059 | 1776.77 | 0.0008059 | 1776.77 | 0 | 0 | 2023-05-12 01:41:23 | 0.0004102 | 0.019 | 41.8871 | 0 | 关闭
3397 | 5 | 5 | 恒流充电 | 02:18:27 | 23:08:19 | 0.152 | 2.7084 | 0.3508 | 773.36 | 0.3508 | 773.36 | 0 | 0 | 0.0008065 | 1777.95 | 0.0008065 | 1777.95 | 0 | 0 | 2023-05-12 01:41:27 | 0.0004117 | 0.0197 | 43.3253 | 0 | 关闭
3398 | 5 | 5 | 恒流充电 | 02:18:30 | 23:08:22 | 0.152 | 2.7147 | 0.3509 | 773.64 | 0.3509 | 773.64 | 0 | 0 | 0.0008068 | 1778.71 | 0.0008068 | 1778.71 | 0 | 0 | 2023-05-12 01:41:30 | 0.0004127 | 0.0201 | 44.3328 | 0 | 关闭
3399 | 5 | 5 | 恒流充电 | 02:18:34 | 23:08:27 | 0.152 | 2.7249 | 0.3511 | 774.09 | 0.3511 | 774.09 | 0 | 0 | 0.0008074 | 1779.92 | 0.0008074 | 1779.92 | 0 | 0 | 2023-05-12 01:41:35 | 0.0004142 | 0.0199 | 43.8083 | 0 | 关闭
3400 | 5 | 5 | 恒流充电 | 02:18:39 | 23:08:32 | 0.152 | 2.735 | 0.3513 | 774.56 | 0.3513 | 774.56 | 0 | 0 | 0.000808 | 1781.22 | 0.000808 | 1781.22 | 0 | 0 | 2023-05-12 01:41:40 | 0.0004158 | 0.0213 | 47.0069 | 0 | 关闭
3401 | 5 | 5 | 恒流充电 | 02:18:45 | 23:08:37 | 0.152 | 2.7451 | 0.3516 | 775.05 | 0.3516 | 775.05 | 0 | 0 | 0.0008086 | 1782.55 | 0.0008086 | 1782.55 | 0 | 0 | 2023-05-12 01:41:45 | 0.0004173 | 0.0217 | 47.9334 | 0 | 关闭
3402 | 5 | 5 | 恒流充电 | 02:18:50 | 23:08:42 | 0.152 | 2.7551 | 0.3518 | 775.55 | 0.3518 | 775.55 | 0 | 0 | 0.0008092 | 1783.93 | 0.0008092 | 1783.93 | 0 | 0 | 2023-05-12 01:41:51 | 0.0004188 | 0.0228 | 50.2694 | 0 | 关闭
3403 | 5 | 5 | 恒流充电 | 02:18:56 | 23:08:48 | 0.152 | 2.7652 | 0.352 | 776.08 | 0.352 | 776.08 | 0 | 0 | 0.0008099 | 1785.39 | 0.0008099 | 1785.39 | 0 | 0 | 2023-05-12 01:41:56 | 0.0004204 | 0.0238 | 52.5366 | 0 | 关闭
3404 | 5 | 5 | 恒流充电 | 02:19:00 | 23:08:52 | 0.152 | 2.7717 | 0.3522 | 776.43 | 0.3522 | 776.43 | 0 | 0 | 0.0008103 | 1786.37 | 0.0008103 | 1786.37 | 0 | 0 | 2023-05-12 01:42:00 | 0.0004214 | 0.0247 | 54.4325 | 0 | 关闭
3405 | 5 | 5 | 恒流充电 | 02:19:06 | 23:08:58 | 0.152 | 2.7817 | 0.3524 | 776.99 | 0.3524 | 776.99 | 0 | 0 | 0.000811 | 1787.93 | 0.000811 | 1787.93 | 0 | 0 | 2023-05-12 01:42:06 | 0.0004229 | 0.0253 | 55.8593 | 0 | 关闭
3406 | 5 | 5 | 恒流充电 | 02:19:12 | 23:09:04 | 0.152 | 2.7917 | 0.3527 | 777.59 | 0.3527 | 777.59 | 0 | 0 | 0.0008118 | 1789.59 | 0.0008118 | 1789.59 | 0 | 0 | 2023-05-12 01:42:13 | 0.0004244 | 0.027 | 59.5826 | 0 | 关闭
3407 | 5 | 5 | 恒流充电 | 02:19:17 | 23:09:10 | 0.152 | 2.8 | 0.3529 | 778.1 | 0.3529 | 778.1 | 0 | 0 | 0.0008124 | 1791.02 | 0.0008124 | 1791.02 | 0 | 0 | 2023-05-12 01:42:18 | 0.0004257 | 0.028 | 61.6871 | 0 | 关闭
3408 | 6 | 2 | 搁置 | 00:00:00 | 23:09:10 | 0 | 2.7931 | 0 | 0 | 0 | 0 | 0 | 0 | 0 | 0 | 0 | 0 | 0 | 0 | 2023-05-12 01:42:18 | 0 | 0 | 0 | 0 | 关闭
3409 | 6 | 2 | 搁置 | 00:00:00 | 23:09:10 | 0 | 2.7828 | 0 | 0 | 0 | 0 | 0 | 0 | 0 | 0 | 0 | 0 | 0 | 0 | 2023-05-12 01:42:19 | 0 | 0 | 0 | 0 | 关闭
3410 | 6 | 2 | 搁置 | 00:00:00 | 23:09:11 | 0 | 2.7688 | 0 | 0 | 0 | 0 | 0 | 0 | 0 | 0 | 0 | 0 | 0 | 0 | 2023-05-12 01:42:19 | 0 | 0 | 0 | 0 | 关闭
3411 | 6 | 2 | 搁置 | 00:00:01 | 23:09:11 | 0 | 2.7586 | 0 | 0 | 0 | 0 | 0 | 0 | 0 | 0 | 0 | 0 | 0 | 0 | 2023-05-12 01:42:19 | 0 | 0 | 0 | 0 | 关闭
3412 | 6 | 2 | 搁置 | 00:00:01 | 23:09:11 | 0 | 2.7467 | 0 | 0 | 0 | 0 | 0 | 0 | 0 | 0 | 0 | 0 | 0 | 0 | 2023-05-12 01:42:20 | 0 | 0 | 0 | 0 | 关闭
3413 | 6 | 2 | 搁置 | 00:00:01 | 23:09:12 | 0 | 2.7351 | 0 | 0 | 0 | 0 | 0 | 0 | 0 | 0 | 0 | 0 | 0 | 0 | 2023-05-12 01:42:20 | 0 | 0 | 0 | 0 | 关闭
3414 | 6 | 2 | 搁置 | 00:00:02 | 23:09:12 | 0 | 2.7246 | 0 | 0 | 0 | 0 | 0 | 0 | 0 | 0 | 0 | 0 | 0 | 0 | 2023-05-12 01:42:21 | 0 | 0 | 0 | 0 | 关闭
3415 | 6 | 2 | 搁置 | 00:00:02 | 23:09:13 | 0 | 2.7134 | 0 | 0 | 0 | 0 | 0 | 0 | 0 | 0 | 0 | 0 | 0 | 0 | 2023-05-12 01:42:21 | 0 | 0 | 0 | 0 | 关闭
3416 | 6 | 2 | 搁置 | 00:00:03 | 23:09:13 | 0 | 2.7023 | 0 | 0 | 0 | 0 | 0 | 0 | 0 | 0 | 0 | 0 | 0 | 0 | 2023-05-12 01:42:22 | 0 | 0 | 0 | 0 | 关闭
3417 | 6 | 2 | 搁置 | 00:00:03 | 23:09:14 | 0 | 2.6903 | 0 | 0 | 0 | 0 | 0 | 0 | 0 | 0 | 0 | 0 | 0 | 0 | 2023-05-12 01:42:22 | 0 | 0 | 0 | 0 | 关闭
3418 | 6 | 2 | 搁置 | 00:00:04 | 23:09:14 | 0 | 2.6797 | 0 | 0 | 0 | 0 | 0 | 0 | 0 | 0 | 0 | 0 | 0 | 0 | 2023-05-12 01:42:23 | 0 | 0 | 0 | 0 | 关闭
3419 | 6 | 2 | 搁置 | 00:00:05 | 23:09:15 | 0 | 2.6692 | 0 | 0 | 0 | 0 | 0 | 0 | 0 | 0 | 0 | 0 | 0 | 0 | 2023-05-12 01:42:23 | 0 | 0 | 0 | 0 | 关闭
3420 | 6 | 2 | 搁置 | 00:00:05 | 23:09:16 | 0 | 2.6581 | 0 | 0 | 0 | 0 | 0 | 0 | 0 | 0 | 0 | 0 | 0 | 0 | 2023-05-12 01:42:24 | 0 | 0 | 0 | 0 | 关闭
3421 | 6 | 2 | 搁置 | 00:00:06 | 23:09:16 | 0 | 2.6477 | 0 | 0 | 0 | 0 | 0 | 0 | 0 | 0 | 0 | 0 | 0 | 0 | 2023-05-12 01:42:25 | 0 | 0 | 0 | 0 | 关闭
3422 | 6 | 2 | 搁置 | 00:00:07 | 23:09:17 | 0 | 2.6367 | 0 | 0 | 0 | 0 | 0 | 0 | 0 | 0 | 0 | 0 | 0 | 0 | 2023-05-12 01:42:26 | 0 | 0 | 0 | 0 | 关闭
3423 | 6 | 2 | 搁置 | 00:00:08 | 23:09:18 | 0 | 2.6263 | 0 | 0 | 0 | 0 | 0 | 0 | 0 | 0 | 0 | 0 | 0 | 0 | 2023-05-12 01:42:26 | 0 | 0 | 0 | 0 | 关闭
3424 | 6 | 2 | 搁置 | 00:00:08 | 23:09:19 | 0 | 2.6155 | 0 | 0 | 0 | 0 | 0 | 0 | 0 | 0 | 0 | 0 | 0 | 0 | 2023-05-12 01:42:27 | 0 | 0 | 0 | 0 | 关闭
3425 | 6 | 2 | 搁置 | 00:00:09 | 23:09:20 | 0 | 2.6055 | 0 | 0 | 0 | 0 | 0 | 0 | 0 | 0 | 0 | 0 | 0 | 0 | 2023-05-12 01:42:28 | 0 | 0 | 0 | 0 | 关闭
3426 | 6 | 2 | 搁置 | 00:00:10 | 23:09:21 | 0 | 2.5951 | 0 | 0 | 0 | 0 | 0 | 0 | 0 | 0 | 0 | 0 | 0 | 0 | 2023-05-12 01:42:29 | 0 | 0 | 0 | 0 | 关闭
3427 | 6 | 2 | 搁置 | 00:00:11 | 23:09:22 | 0 | 2.5851 | 0 | 0 | 0 | 0 | 0 | 0 | 0 | 0 | 0 | 0 | 0 | 0 | 2023-05-12 01:42:30 | 0 | 0 | 0 | 0 | 关闭
3428 | 6 | 2 | 搁置 | 00:00:13 | 23:09:23 | 0 | 2.5743 | 0 | 0 | 0 | 0 | 0 | 0 | 0 | 0 | 0 | 0 | 0 | 0 | 2023-05-12 01:42:31 | 0 | 0 | 0 | 0 | 关闭
3429 | 6 | 2 | 搁置 | 00:00:14 | 23:09:24 | 0 | 2.564 | 0 | 0 | 0 | 0 | 0 | 0 | 0 | 0 | 0 | 0 | 0 | 0 | 2023-05-12 01:42:33 | 0 | 0 | 0 | 0 | 关闭
3430 | 6 | 2 | 搁置 | 00:00:15 | 23:09:25 | 0 | 2.554 | 0 | 0 | 0 | 0 | 0 | 0 | 0 | 0 | 0 | 0 | 0 | 0 | 2023-05-12 01:42:34 | 0 | 0 | 0 | 0 | 关闭
3431 | 6 | 2 | 搁置 | 00:00:16 | 23:09:27 | 0 | 2.544 | 0 | 0 | 0 | 0 | 0 | 0 | 0 | 0 | 0 | 0 | 0 | 0 | 2023-05-12 01:42:35 | 0 | 0 | 0 | 0 | 关闭
3432 | 6 | 2 | 搁置 | 00:00:18 | 23:09:28 | 0 | 2.5335 | 0 | 0 | 0 | 0 | 0 | 0 | 0 | 0 | 0 | 0 | 0 | 0 | 2023-05-12 01:42:37 | 0 | 0 | 0 | 0 | 关闭
3433 | 6 | 2 | 搁置 | 00:00:20 | 23:09:30 | 0 | 2.5235 | 0 | 0 | 0 | 0 | 0 | 0 | 0 | 0 | 0 | 0 | 0 | 0 | 2023-05-12 01:42:39 | 0 | 0 | 0 | 0 | 关闭
3434 | 6 | 2 | 搁置 | 00:00:22 | 23:09:32 | 0 | 2.5134 | 0 | 0 | 0 | 0 | 0 | 0 | 0 | 0 | 0 | 0 | 0 | 0 | 2023-05-12 01:42:40 | 0 | 0 | 0 | 0 | 关闭
3435 | 6 | 2 | 搁置 | 00:00:24 | 23:09:34 | 0 | 2.5033 | 0 | 0 | 0 | 0 | 0 | 0 | 0 | 0 | 0 | 0 | 0 | 0 | 2023-05-12 01:42:43 | 0 | 0 | 0 | 0 | 关闭
3436 | 6 | 2 | 搁置 | 00:00:26 | 23:09:37 | 0 | 2.4932 | 0 | 0 | 0 | 0 | 0 | 0 | 0 | 0 | 0 | 0 | 0 | 0 | 2023-05-12 01:42:45 | 0 | 0 | 0 | 0 | 关闭
3437 | 6 | 2 | 搁置 | 00:00:29 | 23:09:40 | 0 | 2.483 | 0 | 0 | 0 | 0 | 0 | 0 | 0 | 0 | 0 | 0 | 0 | 0 | 2023-05-12 01:42:48 | 0 | 0 | 0 | 0 | 关闭
3438 | 6 | 2 | 搁置 | 00:00:30 | 23:09:40 | 0 | 2.4826 | 0 | 0 | 0 | 0 | 0 | 0 | 0 | 0 | 0 | 0 | 0 | 0 | 2023-05-12 01:42:48 | 0 | 0 | 0 | 0 | 关闭
3439 | 6 | 2 | 搁置 | 00:00:33 | 23:09:44 | 0 | 2.4726 | 0 | 0 | 0 | 0 | 0 | 0 | 0 | 0 | 0 | 0 | 0 | 0 | 2023-05-12 01:42:52 | 0 | 0 | 0 | 0 | 关闭
3440 | 6 | 2 | 搁置 | 00:00:38 | 23:09:48 | 0 | 2.4626 | 0 | 0 | 0 | 0 | 0 | 0 | 0 | 0 | 0 | 0 | 0 | 0 | 2023-05-12 01:42:57 | 0 | 0 | 0 | 0 | 关闭
3441 | 6 | 2 | 搁置 | 00:00:44 | 23:09:54 | 0 | 2.4526 | 0 | 0 | 0 | 0 | 0 | 0 | 0 | 0 | 0 | 0 | 0 | 0 | 2023-05-12 01:43:03 | 0 | 0 | 0 | 0 | 关闭
3442 | 6 | 2 | 搁置 | 00:00:52 | 23:10:03 | 0 | 2.4426 | 0 | 0 | 0 | 0 | 0 | 0 | 0 | 0 | 0 | 0 | 0 | 0 | 2023-05-12 01:43:11 | 0 | 0 | 0 | 0 | 关闭
3443 | 6 | 2 | 搁置 | 00:01:00 | 23:10:10 | 0 | 2.4358 | 0 | 0 | 0 | 0 | 0 | 0 | 0 | 0 | 0 | 0 | 0 | 0 | 2023-05-12 01:43:18 | 0 | 0 | 0 | 0 | 关闭
3444 | 6 | 3 | 恒流放电 | 00:00:00 | 23:10:10 | -0.152 | 2.4277 | 0 | 0 | 0 | 0 | 0 | 0 | 0 | 0 | 0 | 0 | 0 | 0 | 2023-05-12 01:43:19 | -0.000369 | 0 | 0 | 0 | 关闭
3445 | 6 | 3 | 恒流放电 | 00:00:00 | 23:10:10 | -0.152 | 2.4175 | 0 | 0.06 | 0 | 0 | 0 | 0.06 | 1e-07 | 0.14 | 0 | 0 | 1e-07 | 0.14 | 2023-05-12 01:43:19 | -0.0003676 | -0.0025 | -5.476 | 0 | 关闭
3446 | 6 | 3 | 恒流放电 | 00:00:01 | 23:10:11 | -0.152 | 2.407 | 0.0001 | 0.15 | 0 | 0 | 0.0001 | 0.15 | 2e-07 | 0.36 | 0 | 0 | 2e-07 | 0.36 | 2023-05-12 01:43:20 | -0.000366 | -0.004 | -8.8673 | 0 | 关闭
3447 | 6 | 3 | 恒流放电 | 00:00:03 | 23:10:13 | -0.1521 | 2.3968 | 0.0002 | 0.34 | 0 | 0 | 0.0002 | 0.34 | 4e-07 | 0.81 | 0 | 0 | 4e-07 | 0.81 | 2023-05-12 01:43:22 | -0.0003644 | -0.0083 | -18.2575 | 0 | 关闭
3448 | 6 | 3 | 恒流放电 | 00:00:07 | 23:10:17 | -0.152 | 2.3867 | 0.0003 | 0.67 | 0 | 0 | 0.0003 | 0.67 | 7e-07 | 1.61 | 0 | 0 | 7e-07 | 1.61 | 2023-05-12 01:43:26 | -0.0003629 | -0.0151 | -33.1888 | 0 | 关闭
3449 | 6 | 3 | 恒流放电 | 00:00:14 | 23:10:24 | -0.1521 | 2.3767 | 0.0006 | 1.36 | 0 | 0 | 0.0006 | 1.36 | 1.5e-06 | 3.25 | 0 | 0 | 1.5e-06 | 3.25 | 2023-05-12 01:43:33 | -0.0003614 | -0.0313 | -68.9031 | 0 | 关闭
3450 | 6 | 3 | 恒流放电 | 00:00:30 | 23:10:40 | -0.1521 | 2.3678 | 0.0013 | 2.79 | 0 | 0 | 0.0013 | 2.79 | 3e-06 | 6.65 | 0 | 0 | 3e-06 | 6.65 | 2023-05-12 01:43:48 | -0.00036 | -0.0731 | -161.1171 | 0 | 关闭
3451 | 6 | 3 | 恒流放电 | 00:01:00 | 23:11:10 | -0.1521 | 2.36 | 0.0025 | 5.59 | 0 | 0 | 0.0025 | 5.59 | 6e-06 | 13.25 | 0 | 0 | 6e-06 | 13.25 | 2023-05-12 01:44:18 | -0.0003588 | -0.1624 | -358.1282 | 0 | 关闭
3452 | 6 | 3 | 恒流放电 | 00:01:30 | 23:11:40 | -0.1521 | 2.3555 | 0.0038 | 8.38 | 0 | 0 | 0.0038 | 8.38 | 9e-06 | 19.84 | 0 | 0 | 9e-06 | 19.84 | 2023-05-12 01:44:48 | -0.0003582 | -0.2816 | -620.7473 | 0 | 关闭
3453 | 6 | 3 | 恒流放电 | 00:02:00 | 23:12:10 | -0.152 | 2.3522 | 0.0051 | 11.17 | 0 | 0 | 0.0051 | 11.17 | 1.2e-05 | 26.41 | 0 | 0 | 1.2e-05 | 26.41 | 2023-05-12 01:45:18 | -0.0003576 | -0.384 | -846.4681 | 0 | 关闭
3454 | 6 | 3 | 恒流放电 | 00:02:30 | 23:12:40 | -0.1521 | 2.3494 | 0.0063 | 13.97 | 0 | 0 | 0.0063 | 13.97 | 1.5e-05 | 32.98 | 0 | 0 | 1.5e-05 | 32.98 | 2023-05-12 01:45:48 | -0.0003572 | -0.4525 | -997.6296 | 0 | 关闭
3455 | 6 | 3 | 恒流放电 | 00:03:00 | 23:13:10 | -0.152 | 2.3472 | 0.0076 | 16.76 | 0 | 0 | 0.0076 | 16.76 | 1.79e-05 | 39.54 | 0 | 0 | 1.79e-05 | 39.54 | 2023-05-12 01:46:18 | -0.0003569 | -0.5759 | -1269.7077 | 0 | 关闭
3456 | 6 | 3 | 恒流放电 | 00:03:30 | 23:13:40 | -0.1521 | 2.3451 | 0.0089 | 19.55 | 0 | 0 | 0.0089 | 19.55 | 2.09e-05 | 46.09 | 0 | 0 | 2.09e-05 | 46.09 | 2023-05-12 01:46:48 | -0.0003566 | -0.6034 | -1330.1612 | 0 | 关闭
3457 | 6 | 3 | 恒流放电 | 00:04:00 | 23:14:10 | -0.152 | 2.3433 | 0.0101 | 22.35 | 0 | 0 | 0.0101 | 22.35 | 2.39e-05 | 52.64 | 0 | 0 | 2.39e-05 | 52.64 | 2023-05-12 01:47:18 | -0.0003563 | -0.7039 | -1551.8479 | 0 | 关闭
3458 | 6 | 3 | 恒流放电 | 00:04:30 | 23:14:40 | -0.1521 | 2.3417 | 0.0114 | 25.14 | 0 | 0 | 0.0114 | 25.14 | 2.68e-05 | 59.18 | 0 | 0 | 2.68e-05 | 59.18 | 2023-05-12 01:47:48 | -0.0003561 | -0.7919 | -1745.8098 | 0 | 关闭
3459 | 6 | 3 | 恒流放电 | 00:05:00 | 23:15:10 | -0.152 | 2.3402 | 0.0127 | 27.93 | 0 | 0 | 0.0127 | 27.93 | 2.98e-05 | 65.72 | 0 | 0 | 2.98e-05 | 65.72 | 2023-05-12 01:48:18 | -0.0003558 | -0.8447 | -1862.2297 | 0 | 关闭
3460 | 6 | 3 | 恒流放电 | 00:05:30 | 23:15:40 | -0.1521 | 2.3388 | 0.0139 | 30.73 | 0 | 0 | 0.0139 | 30.73 | 3.28e-05 | 72.26 | 0 | 0 | 3.28e-05 | 72.26 | 2023-05-12 01:48:48 | -0.0003556 | -0.905 | -1995.2199 | 0 | 关闭
3461 | 6 | 3 | 恒流放电 | 00:06:00 | 23:16:10 | -0.152 | 2.3375 | 0.0152 | 33.52 | 0 | 0 | 0.0152 | 33.52 | 3.57e-05 | 78.79 | 0 | 0 | 3.57e-05 | 78.79 | 2023-05-12 01:49:18 | -0.0003554 | -0.9746 | -2148.6842 | 0 | 关闭
3462 | 6 | 3 | 恒流放电 | 00:06:30 | 23:16:40 | -0.1521 | 2.3363 | 0.0165 | 36.31 | 0 | 0 | 0.0165 | 36.31 | 3.87e-05 | 85.32 | 0 | 0 | 3.87e-05 | 85.32 | 2023-05-12 01:49:48 | -0.0003552 | -1.0559 | -2327.7463 | 0 | 关闭
3463 | 6 | 3 | 恒流放电 | 00:07:00 | 23:17:10 | -0.152 | 2.3351 | 0.0177 | 39.11 | 0 | 0 | 0.0177 | 39.11 | 4.17e-05 | 91.84 | 0 | 0 | 4.17e-05 | 91.84 | 2023-05-12 01:50:18 | -0.000355 | -1.0559 | -2327.7259 | 0 | 关闭
3464 | 6 | 3 | 恒流放电 | 00:07:30 | 23:17:40 | -0.152 | 2.3339 | 0.019 | 41.9 | 0 | 0 | 0.019 | 41.9 | 4.46e-05 | 98.36 | 0 | 0 | 4.46e-05 | 98.36 | 2023-05-12 01:50:48 | -0.0003548 | -1.0559 | -2327.7157 | 0 | 关闭
3465 | 6 | 3 | 恒流放电 | 00:08:00 | 23:18:10 | -0.1521 | 2.3329 | 0.0203 | 44.69 | 0 | 0 | 0.0203 | 44.69 | 4.76e-05 | 104.88 | 0 | 0 | 4.76e-05 | 104.88 | 2023-05-12 01:51:18 | -0.0003547 | -1.267 | -2793.2589 | 0 | 关闭
3466 | 6 | 3 | 恒流放电 | 00:08:30 | 23:18:40 | -0.152 | 2.3319 | 0.0215 | 47.49 | 0 | 0 | 0.0215 | 47.49 | 5.05e-05 | 111.39 | 0 | 0 | 5.05e-05 | 111.39 | 2023-05-12 01:51:48 | -0.0003545 | -1.267 | -2793.2711 | 0 | 关闭
3467 | 6 | 3 | 恒流放电 | 00:09:00 | 23:19:10 | -0.152 | 2.3309 | 0.0228 | 50.28 | 0 | 0 | 0.0228 | 50.28 | 5.35e-05 | 117.91 | 0 | 0 | 5.35e-05 | 117.91 | 2023-05-12 01:52:18 | -0.0003544 | -1.267 | -2793.2405 | 0 | 关闭
3468 | 6 | 3 | 恒流放电 | 00:09:30 | 23:19:40 | -0.152 | 2.3301 | 0.0241 | 53.07 | 0 | 0 | 0.0241 | 53.07 | 5.64e-05 | 124.42 | 0 | 0 | 5.64e-05 | 124.42 | 2023-05-12 01:52:48 | -0.0003543 | -1.5838 | -3491.5659 | 0 | 关闭
3469 | 6 | 3 | 恒流放电 | 00:10:00 | 23:20:10 | -0.1521 | 2.3292 | 0.0253 | 55.87 | 0 | 0 | 0.0253 | 55.87 | 5.94e-05 | 130.92 | 0 | 0 | 5.94e-05 | 130.92 | 2023-05-12 01:53:18 | -0.0003542 | -1.4078 | -3103.6142 | 0 | 关闭
3470 | 6 | 3 | 恒流放电 | 00:10:30 | 23:20:40 | -0.1521 | 2.3282 | 0.0266 | 58.66 | 0 | 0 | 0.0266 | 58.66 | 6.23e-05 | 137.43 | 0 | 0 | 6.23e-05 | 137.43 | 2023-05-12 01:53:48 | -0.000354 | -1.267 | -2793.2711 | 0 | 关闭
3471 | 6 | 3 | 恒流放电 | 00:11:00 | 23:21:10 | -0.152 | 2.3274 | 0.0279 | 61.45 | 0 | 0 | 0.0279 | 61.45 | 6.53e-05 | 143.93 | 0 | 0 | 6.53e-05 | 143.93 | 2023-05-12 01:54:18 | -0.0003539 | -1.5838 | -3491.5889 | 0 | 关闭
3472 | 6 | 3 | 恒流放电 | 00:11:30 | 23:21:40 | -0.1521 | 2.3266 | 0.0291 | 64.25 | 0 | 0 | 0.0291 | 64.25 | 6.82e-05 | 150.43 | 0 | 0 | 6.82e-05 | 150.43 | 2023-05-12 01:54:48 | -0.0003538 | -1.5838 | -3491.5965 | 0 | 关闭
3473 | 6 | 3 | 恒流放电 | 00:12:00 | 23:22:10 | -0.1521 | 2.3257 | 0.0304 | 67.04 | 0 | 0 | 0.0304 | 67.04 | 7.12e-05 | 156.93 | 0 | 0 | 7.12e-05 | 156.93 | 2023-05-12 01:55:18 | -0.0003536 | -1.4078 | -3103.6822 | 0 | 关闭
3474 | 6 | 3 | 恒流放电 | 00:12:30 | 23:22:40 | -0.1521 | 2.325 | 0.0317 | 69.83 | 0 | 0 | 0.0317 | 69.83 | 7.41e-05 | 163.42 | 0 | 0 | 7.41e-05 | 163.42 | 2023-05-12 01:55:48 | -0.0003535 | -1.8101 | -3990.4223 | 0 | 关闭
3475 | 6 | 3 | 恒流放电 | 00:13:00 | 23:23:10 | -0.152 | 2.3242 | 0.0329 | 72.63 | 0 | 0 | 0.0329 | 72.63 | 7.71e-05 | 169.92 | 0 | 0 | 7.71e-05 | 169.92 | 2023-05-12 01:56:18 | -0.0003534 | -1.5838 | -3491.6425 | 0 | 关闭
3476 | 6 | 3 | 恒流放电 | 00:13:30 | 23:23:40 | -0.152 | 2.3235 | 0.0342 | 75.42 | 0 | 0 | 0.0342 | 75.42 | 8e-05 | 176.41 | 0 | 0 | 8e-05 | 176.41 | 2023-05-12 01:56:48 | -0.0003532 | -1.81 | -3990.3786 | 0 | 关闭
3477 | 6 | 3 | 恒流放电 | 00:14:00 | 23:24:10 | -0.1521 | 2.3227 | 0.0355 | 78.21 | 0 | 0 | 0.0355 | 78.21 | 8.3e-05 | 182.9 | 0 | 0 | 8.3e-05 | 182.9 | 2023-05-12 01:57:18 | -0.0003532 | -1.5838 | -3491.5965 | 0 | 关闭
3478 | 6 | 3 | 恒流放电 | 00:14:30 | 23:24:40 | -0.152 | 2.3219 | 0.0367 | 81.01 | 0 | 0 | 0.0367 | 81.01 | 8.59e-05 | 189.38 | 0 | 0 | 8.59e-05 | 189.38 | 2023-05-12 01:57:48 | -0.000353 | -1.5838 | -3491.5889 | 0 | 关闭
3479 | 6 | 3 | 恒流放电 | 00:15:00 | 23:25:10 | -0.1521 | 2.3213 | 0.038 | 83.8 | 0 | 0 | 0.038 | 83.8 | 8.88e-05 | 195.87 | 0 | 0 | 8.88e-05 | 195.87 | 2023-05-12 01:58:18 | -0.000353 | -2.1117 | -4655.4314 | 0 | 关闭
3480 | 6 | 3 | 恒流放电 | 00:15:30 | 23:25:40 | -0.152 | 2.3206 | 0.0393 | 86.59 | 0 | 0 | 0.0393 | 86.59 | 9.18e-05 | 202.35 | 0 | 0 | 9.18e-05 | 202.35 | 2023-05-12 01:58:48 | -0.0003528 | -1.81 | -3990.3261 | 0 | 关闭
3481 | 6 | 3 | 恒流放电 | 00:16:00 | 23:26:10 | -0.152 | 2.32 | 0.0405 | 89.39 | 0 | 0 | 0.0405 | 89.39 | 9.47e-05 | 208.83 | 0 | 0 | 9.47e-05 | 208.83 | 2023-05-12 01:59:18 | -0.0003527 | -2.1117 | -4655.4008 | 0 | 关闭
3482 | 6 | 3 | 恒流放电 | 00:16:30 | 23:26:40 | -0.152 | 2.3193 | 0.0418 | 92.18 | 0 | 0 | 0.0418 | 92.18 | 9.77e-05 | 215.31 | 0 | 0 | 9.77e-05 | 215.31 | 2023-05-12 01:59:48 | -0.0003526 | -1.81 | -3990.3261 | 0 | 关闭
3483 | 6 | 3 | 恒流放电 | 00:17:00 | 23:27:10 | -0.152 | 2.3186 | 0.0431 | 94.97 | 0 | 0 | 0.0431 | 94.97 | 0.0001006 | 221.79 | 0 | 0 | 0.0001006 | 221.79 | 2023-05-12 02:00:18 | -0.0003525 | -1.81 | -3990.3348 | 0 | 关闭
3484 | 6 | 3 | 恒流放电 | 00:17:30 | 23:27:40 | -0.152 | 2.3179 | 0.0443 | 97.77 | 0 | 0 | 0.0443 | 97.77 | 0.0001035 | 228.26 | 0 | 0 | 0.0001035 | 228.26 | 2023-05-12 02:00:48 | -0.0003524 | -1.81 | -3990.3173 | 0 | 关闭
3485 | 6 | 3 | 恒流放电 | 00:18:00 | 23:28:10 | -0.152 | 2.3172 | 0.0456 | 100.56 | 0 | 0 | 0.0456 | 100.56 | 0.0001065 | 234.74 | 0 | 0 | 0.0001065 | 234.74 | 2023-05-12 02:01:18 | -0.0003523 | -1.81 | -3990.2561 | 0 | 关闭
3486 | 6 | 3 | 恒流放电 | 00:18:30 | 23:28:40 | -0.152 | 2.3166 | 0.0469 | 103.35 | 0 | 0 | 0.0469 | 103.35 | 0.0001094 | 241.21 | 0 | 0 | 0.0001094 | 241.21 | 2023-05-12 02:01:48 | -0.0003522 | -2.1117 | -4655.3294 | 0 | 关闭
3487 | 6 | 3 | 恒流放电 | 00:19:00 | 23:29:10 | -0.152 | 2.316 | 0.0481 | 106.14 | 0 | 0 | 0.0481 | 106.14 | 0.0001123 | 247.68 | 0 | 0 | 0.0001123 | 247.68 | 2023-05-12 02:02:18 | -0.0003521 | -2.1116 | -4655.309 | 0 | 关闭
3488 | 6 | 3 | 恒流放电 | 00:19:30 | 23:29:40 | -0.152 | 2.3152 | 0.0494 | 108.94 | 0 | 0 | 0.0494 | 108.94 | 0.0001153 | 254.15 | 0 | 0 | 0.0001153 | 254.15 | 2023-05-12 02:02:48 | -0.000352 | -1.5837 | -3491.497 | 0 | 关闭
3489 | 6 | 3 | 恒流放电 | 00:20:00 | 23:30:10 | -0.152 | 2.3145 | 0.0507 | 111.73 | 0 | 0 | 0.0507 | 111.73 | 0.0001182 | 260.61 | 0 | 0 | 0.0001182 | 260.61 | 2023-05-12 02:03:18 | -0.0003519 | -1.81 | -3990.2823 | 0 | 关闭
3490 | 6 | 3 | 恒流放电 | 00:20:30 | 23:30:40 | -0.152 | 2.3139 | 0.0519 | 114.52 | 0 | 0 | 0.0519 | 114.52 | 0.0001211 | 267.08 | 0 | 0 | 0.0001211 | 267.08 | 2023-05-12 02:03:48 | -0.0003518 | -2.1116 | -4655.2681 | 0 | 关闭
3491 | 6 | 3 | 恒流放电 | 00:21:00 | 23:31:10 | -0.152 | 2.3132 | 0.0532 | 117.32 | 0 | 0 | 0.0532 | 117.32 | 0.0001241 | 273.54 | 0 | 0 | 0.0001241 | 273.54 | 2023-05-12 02:04:18 | -0.0003517 | -1.81 | -3990.2823 | 0 | 关闭
3492 | 6 | 3 | 恒流放电 | 00:21:30 | 23:31:40 | -0.152 | 2.3126 | 0.0545 | 120.11 | 0 | 0 | 0.0545 | 120.11 | 0.000127 | 280 | 0 | 0 | 0.000127 | 280 | 2023-05-12 02:04:48 | -0.0003516 | -2.1117 | -4655.3498 | 0 | 关闭
3493 | 6 | 3 | 恒流放电 | 00:22:00 | 23:32:10 | -0.152 | 2.3118 | 0.0557 | 122.9 | 0 | 0 | 0.0557 | 122.9 | 0.0001299 | 286.46 | 0 | 0 | 0.0001299 | 286.46 | 2023-05-12 02:05:18 | -0.0003515 | -1.5838 | -3491.5277 | 0 | 关闭
3494 | 6 | 3 | 恒流放电 | 00:22:30 | 23:32:40 | -0.152 | 2.3111 | 0.057 | 125.7 | 0 | 0 | 0.057 | 125.7 | 0.0001329 | 292.91 | 0 | 0 | 0.0001329 | 292.91 | 2023-05-12 02:05:48 | -0.0003514 | -1.81 | -3990.2823 | 0 | 关闭
3495 | 6 | 3 | 恒流放电 | 00:23:00 | 23:33:10 | -0.1521 | 2.3105 | 0.0583 | 128.49 | 0 | 0 | 0.0583 | 128.49 | 0.0001358 | 299.37 | 0 | 0 | 0.0001358 | 299.37 | 2023-05-12 02:06:18 | -0.0003513 | -2.1117 | -4655.3498 | 0 | 关闭
3496 | 6 | 3 | 恒流放电 | 00:23:30 | 23:33:40 | -0.152 | 2.3097 | 0.0596 | 131.28 | 0 | 0 | 0.0596 | 131.28 | 0.0001387 | 305.82 | 0 | 0 | 0.0001387 | 305.82 | 2023-05-12 02:06:48 | -0.0003511 | -1.5837 | -3491.5123 | 0 | 关闭
3497 | 6 | 3 | 恒流放电 | 00:24:00 | 23:34:10 | -0.152 | 2.3089 | 0.0608 | 134.08 | 0 | 0 | 0.0608 | 134.08 | 0.0001416 | 312.27 | 0 | 0 | 0.0001416 | 312.27 | 2023-05-12 02:07:18 | -0.000351 | -1.5837 | -3491.4817 | 0 | 关闭
3498 | 6 | 3 | 恒流放电 | 00:24:30 | 23:34:40 | -0.152 | 2.3082 | 0.0621 | 136.87 | 0 | 0 | 0.0621 | 136.87 | 0.0001446 | 318.72 | 0 | 0 | 0.0001446 | 318.72 | 2023-05-12 02:07:48 | -0.0003509 | -1.81 | -3990.2998 | 0 | 关闭
3499 | 6 | 3 | 恒流放电 | 00:25:00 | 23:35:10 | -0.1521 | 2.3074 | 0.0634 | 139.66 | 0 | 0 | 0.0634 | 139.66 | 0.0001475 | 325.16 | 0 | 0 | 0.0001475 | 325.16 | 2023-05-12 02:08:18 | -0.0003508 | -1.5838 | -3491.543 | 0 | 关闭
3500 | 6 | 3 | 恒流放电 | 00:25:30 | 23:35:40 | -0.152 | 2.3066 | 0.0646 | 142.46 | 0 | 0 | 0.0646 | 142.46 | 0.0001504 | 331.61 | 0 | 0 | 0.0001504 | 331.61 | 2023-05-12 02:08:48 | -0.0003507 | -1.5838 | -3491.5123 | 0 | 关闭
3501 | 6 | 3 | 恒流放电 | 00:26:00 | 23:36:10 | -0.1521 | 2.3056 | 0.0659 | 145.25 | 0 | 0 | 0.0659 | 145.25 | 0.0001533 | 338.05 | 0 | 0 | 0.0001533 | 338.05 | 2023-05-12 02:09:18 | -0.0003506 | -1.267 | -2793.2344 | 0 | 关闭
3502 | 6 | 3 | 恒流放电 | 00:26:30 | 23:36:40 | -0.152 | 2.3048 | 0.0672 | 148.04 | 0 | 0 | 0.0672 | 148.04 | 0.0001563 | 344.49 | 0 | 0 | 0.0001563 | 344.49 | 2023-05-12 02:09:48 | -0.0003504 | -1.5837 | -3491.497 | 0 | 关闭
3503 | 6 | 3 | 恒流放电 | 00:27:00 | 23:37:10 | -0.152 | 2.3038 | 0.0684 | 150.84 | 0 | 0 | 0.0684 | 150.84 | 0.0001592 | 350.93 | 0 | 0 | 0.0001592 | 350.93 | 2023-05-12 02:10:18 | -0.0003502 | -1.267 | -2793.2099 | 0 | 关闭
3504 | 6 | 3 | 恒流放电 | 00:27:30 | 23:37:40 | -0.152 | 2.3028 | 0.0697 | 153.63 | 0 | 0 | 0.0697 | 153.63 | 0.0001621 | 357.36 | 0 | 0 | 0.0001621 | 357.36 | 2023-05-12 02:10:48 | -0.0003501 | -1.267 | -2793.2466 | 0 | 关闭
3505 | 6 | 3 | 恒流放电 | 00:28:00 | 23:38:10 | -0.152 | 2.3016 | 0.071 | 156.42 | 0 | 0 | 0.071 | 156.42 | 0.000165 | 363.79 | 0 | 0 | 0.000165 | 363.79 | 2023-05-12 02:11:18 | -0.0003499 | -1.0558 | -2327.6647 | 0 | 关闭
3506 | 6 | 3 | 恒流放电 | 00:28:30 | 23:38:40 | -0.152 | 2.3003 | 0.0722 | 159.22 | 0 | 0 | 0.0722 | 159.22 | 0.0001679 | 370.22 | 0 | 0 | 0.0001679 | 370.22 | 2023-05-12 02:11:48 | -0.0003497 | -0.9746 | -2148.6512 | 0 | 关闭
3507 | 6 | 3 | 恒流放电 | 00:29:00 | 23:39:10 | -0.152 | 2.2989 | 0.0735 | 162.01 | 0 | 0 | 0.0735 | 162.01 | 0.0001708 | 376.64 | 0 | 0 | 0.0001708 | 376.64 | 2023-05-12 02:12:18 | -0.0003495 | -0.905 | -1995.1499 | 0 | 关闭
3508 | 6 | 3 | 恒流放电 | 00:29:30 | 23:39:40 | -0.152 | 2.2974 | 0.0748 | 164.8 | 0 | 0 | 0.0748 | 164.8 | 0.0001738 | 383.06 | 0 | 0 | 0.0001738 | 383.06 | 2023-05-12 02:12:48 | -0.0003493 | -0.8447 | -1862.1073 | 0 | 关闭
3509 | 6 | 3 | 恒流放电 | 00:30:00 | 23:40:10 | -0.152 | 2.2954 | 0.076 | 167.6 | 0 | 0 | 0.076 | 167.6 | 0.0001767 | 389.47 | 0 | 0 | 0.0001767 | 389.47 | 2023-05-12 02:13:18 | -0.000349 | -0.6335 | -1396.6049 | 0 | 关闭
3510 | 6 | 3 | 恒流放电 | 00:30:30 | 23:40:40 | -0.152 | 2.2934 | 0.0773 | 170.39 | 0 | 0 | 0.0773 | 170.39 | 0.0001796 | 395.88 | 0 | 0 | 0.0001796 | 395.88 | 2023-05-12 02:13:48 | -0.0003487 | -0.6335 | -1396.5804 | 0 | 关闭
3511 | 6 | 3 | 恒流放电 | 00:31:00 | 23:41:10 | -0.152 | 2.2911 | 0.0786 | 173.18 | 0 | 0 | 0.0786 | 173.18 | 0.0001825 | 402.28 | 0 | 0 | 0.0001825 | 402.28 | 2023-05-12 02:14:18 | -0.0003483 | -0.5509 | -1214.4018 | 0 | 关闭
3512 | 6 | 3 | 恒流放电 | 00:31:30 | 23:41:40 | -0.152 | 2.2883 | 0.0798 | 175.97 | 0 | 0 | 0.0798 | 175.97 | 0.0001854 | 408.68 | 0 | 0 | 0.0001854 | 408.68 | 2023-05-12 02:14:48 | -0.0003479 | -0.4525 | -997.5793 | 0 | 关闭
3513 | 6 | 3 | 恒流放电 | 00:32:00 | 23:42:10 | -0.152 | 2.2853 | 0.0811 | 178.77 | 0 | 0 | 0.0811 | 178.77 | 0.0001883 | 415.07 | 0 | 0 | 0.0001883 | 415.07 | 2023-05-12 02:15:18 | -0.0003475 | -0.4223 | -931.0536 | 0 | 关闭
3514 | 6 | 3 | 恒流放电 | 00:32:30 | 23:42:40 | -0.152 | 2.2819 | 0.0824 | 181.56 | 0 | 0 | 0.0824 | 181.56 | 0.0001912 | 421.45 | 0 | 0 | 0.0001912 | 421.45 | 2023-05-12 02:15:48 | -0.0003469 | -0.3726 | -821.5035 | 0 | 关闭
3515 | 6 | 3 | 恒流放电 | 00:33:00 | 23:43:10 | -0.152 | 2.278 | 0.0836 | 184.35 | 0 | 0 | 0.0836 | 184.35 | 0.0001941 | 427.81 | 0 | 0 | 0.0001941 | 427.81 | 2023-05-12 02:16:18 | -0.0003463 | -0.3249 | -716.192 | 0 | 关闭
3516 | 6 | 3 | 恒流放电 | 00:33:30 | 23:43:40 | -0.152 | 2.2738 | 0.0849 | 187.15 | 0 | 0 | 0.0849 | 187.15 | 0.0001969 | 434.17 | 0 | 0 | 0.0001969 | 434.17 | 2023-05-12 02:16:48 | -0.0003457 | -0.3017 | -665.0441 | 0 | 关闭
3517 | 6 | 3 | 恒流放电 | 00:34:00 | 23:44:10 | -0.1521 | 2.2689 | 0.0862 | 189.94 | 0 | 0 | 0.0862 | 189.94 | 0.0001998 | 440.52 | 0 | 0 | 0.0001998 | 440.52 | 2023-05-12 02:17:18 | -0.000345 | -0.2586 | -570.0378 | 0 | 关闭
3518 | 6 | 3 | 恒流放电 | 00:34:30 | 23:44:40 | -0.1521 | 2.2635 | 0.0874 | 192.73 | 0 | 0 | 0.0874 | 192.73 | 0.0002027 | 446.85 | 0 | 0 | 0.0002027 | 446.85 | 2023-05-12 02:17:48 | -0.0003442 | -0.2346 | -517.252 | 0 | 关闭
3519 | 6 | 3 | 恒流放电 | 00:35:00 | 23:45:10 | -0.152 | 2.2576 | 0.0887 | 195.53 | 0 | 0 | 0.0887 | 195.53 | 0.0002056 | 453.16 | 0 | 0 | 0.0002056 | 453.16 | 2023-05-12 02:18:18 | -0.0003432 | -0.2147 | -473.4233 | 0 | 关闭
3520 | 6 | 3 | 恒流放电 | 00:35:30 | 23:45:40 | -0.152 | 2.2513 | 0.09 | 198.32 | 0 | 0 | 0.09 | 198.32 | 0.0002084 | 459.46 | 0 | 0 | 0.0002084 | 459.46 | 2023-05-12 02:18:48 | -0.0003423 | -0.2011 | -443.3666 | 0 | 关闭
3521 | 6 | 3 | 恒流放电 | 00:36:00 | 23:46:10 | -0.152 | 2.2444 | 0.0912 | 201.11 | 0 | 0 | 0.0912 | 201.11 | 0.0002113 | 465.74 | 0 | 0 | 0.0002113 | 465.74 | 2023-05-12 02:19:18 | -0.0003412 | -0.1836 | -404.8095 | 0 | 关闭
3522 | 6 | 3 | 恒流放电 | 00:36:30 | 23:46:40 | -0.152 | 2.2372 | 0.0925 | 203.91 | 0 | 0 | 0.0925 | 203.91 | 0.0002141 | 472 | 0 | 0 | 0.0002141 | 472 | 2023-05-12 02:19:48 | -0.0003401 | -0.176 | -387.9441 | 0 | 关闭
3523 | 6 | 3 | 恒流放电 | 00:37:00 | 23:47:10 | -0.1521 | 2.2298 | 0.0938 | 206.7 | 0 | 0 | 0.0938 | 206.7 | 0.0002169 | 478.23 | 0 | 0 | 0.0002169 | 478.23 | 2023-05-12 02:20:18 | -0.000339 | -0.1712 | -377.4624 | 0 | 关闭
3524 | 6 | 3 | 恒流放电 | 00:37:30 | 23:47:40 | -0.152 | 2.2224 | 0.095 | 209.49 | 0 | 0 | 0.095 | 209.49 | 0.0002197 | 484.45 | 0 | 0 | 0.0002197 | 484.45 | 2023-05-12 02:20:48 | -0.0003379 | -0.1712 | -377.4542 | 0 | 关闭
3525 | 6 | 3 | 恒流放电 | 00:38:00 | 23:48:10 | -0.152 | 2.2151 | 0.0963 | 212.29 | 0 | 0 | 0.0963 | 212.29 | 0.0002226 | 490.65 | 0 | 0 | 0.0002226 | 490.65 | 2023-05-12 02:21:18 | -0.0003368 | -0.1736 | -382.6248 | 0 | 关闭
3526 | 6 | 3 | 恒流放电 | 00:38:30 | 23:48:40 | -0.152 | 2.2084 | 0.0976 | 215.08 | 0 | 0 | 0.0976 | 215.08 | 0.0002254 | 496.83 | 0 | 0 | 0.0002254 | 496.83 | 2023-05-12 02:21:48 | -0.0003358 | -0.1891 | -416.8933 | 0 | 关闭
3527 | 6 | 3 | 恒流放电 | 00:39:00 | 23:49:10 | -0.152 | 2.2017 | 0.0988 | 217.87 | 0 | 0 | 0.0988 | 217.87 | 0.0002282 | 502.99 | 0 | 0 | 0.0002282 | 502.99 | 2023-05-12 02:22:18 | -0.0003347 | -0.1891 | -416.8897 | 0 | 关闭
3528 | 6 | 3 | 恒流放电 | 00:39:30 | 23:49:40 | -0.152 | 2.1954 | 0.1001 | 220.67 | 0 | 0 | 0.1001 | 220.67 | 0.0002309 | 509.13 | 0 | 0 | 0.0002309 | 509.13 | 2023-05-12 02:22:48 | -0.0003338 | -0.2011 | -443.3589 | 0 | 关闭
3529 | 6 | 3 | 恒流放电 | 00:40:00 | 23:50:10 | -0.152 | 2.1893 | 0.1014 | 223.46 | 0 | 0 | 0.1014 | 223.46 | 0.0002337 | 515.25 | 0 | 0 | 0.0002337 | 515.25 | 2023-05-12 02:23:18 | -0.0003328 | -0.2077 | -457.8992 | 0 | 关闭
3530 | 6 | 3 | 恒流放电 | 00:40:30 | 23:50:40 | -0.152 | 2.1833 | 0.1026 | 226.25 | 0 | 0 | 0.1026 | 226.25 | 0.0002365 | 521.36 | 0 | 0 | 0.0002365 | 521.36 | 2023-05-12 02:23:48 | -0.0003319 | -0.2112 | -465.5227 | 0 | 关闭
3531 | 6 | 3 | 恒流放电 | 00:41:00 | 23:51:10 | -0.152 | 2.1777 | 0.1039 | 229.05 | 0 | 0 | 0.1039 | 229.05 | 0.0002392 | 527.45 | 0 | 0 | 0.0002392 | 527.45 | 2023-05-12 02:24:18 | -0.0003311 | -0.2262 | -498.7744 | 0 | 关闭
3532 | 6 | 3 | 恒流放电 | 00:41:30 | 23:51:40 | -0.152 | 2.1722 | 0.1052 | 231.84 | 0 | 0 | 0.1052 | 231.84 | 0.000242 | 533.52 | 0 | 0 | 0.000242 | 533.52 | 2023-05-12 02:24:48 | -0.0003302 | -0.2304 | -507.8385 | 0 | 关闭
3533 | 6 | 3 | 恒流放电 | 00:42:00 | 23:52:10 | -0.152 | 2.1667 | 0.1064 | 234.63 | 0 | 0 | 0.1064 | 234.63 | 0.0002448 | 539.58 | 0 | 0 | 0.0002448 | 539.58 | 2023-05-12 02:25:18 | -0.0003294 | -0.2304 | -507.8385 | 0 | 关闭
3534 | 6 | 3 | 恒流放电 | 00:42:30 | 23:52:40 | -0.1521 | 2.1614 | 0.1077 | 237.42 | 0 | 0 | 0.1077 | 237.42 | 0.0002475 | 545.63 | 0 | 0 | 0.0002475 | 545.63 | 2023-05-12 02:25:48 | -0.0003286 | -0.2391 | -527.0161 | 0 | 关闭
3535 | 6 | 3 | 恒流放电 | 00:43:00 | 23:53:10 | -0.152 | 2.1562 | 0.109 | 240.22 | 0 | 0 | 0.109 | 240.22 | 0.0002502 | 551.66 | 0 | 0 | 0.0002502 | 551.66 | 2023-05-12 02:26:18 | -0.0003278 | -0.2436 | -537.1369 | 0 | 关闭
3536 | 6 | 3 | 恒流放电 | 00:43:30 | 23:53:40 | -0.152 | 2.1512 | 0.1102 | 243.01 | 0 | 0 | 0.1102 | 243.01 | 0.000253 | 557.67 | 0 | 0 | 0.000253 | 557.67 | 2023-05-12 02:26:48 | -0.0003271 | -0.2534 | -558.6273 | 0 | 关闭
3537 | 6 | 3 | 恒流放电 | 00:44:00 | 23:54:10 | -0.152 | 2.1462 | 0.1115 | 245.8 | 0 | 0 | 0.1115 | 245.8 | 0.0002557 | 563.67 | 0 | 0 | 0.0002557 | 563.67 | 2023-05-12 02:27:18 | -0.0003263 | -0.2534 | -558.6273 | 0 | 关闭
3538 | 6 | 3 | 恒流放电 | 00:44:30 | 23:54:40 | -0.152 | 2.1411 | 0.1128 | 248.6 | 0 | 0 | 0.1128 | 248.6 | 0.0002584 | 569.66 | 0 | 0 | 0.0002584 | 569.66 | 2023-05-12 02:27:48 | -0.0003255 | -0.2484 | -547.6786 | 0 | 关闭
3539 | 6 | 3 | 恒流放电 | 00:45:00 | 23:55:10 | -0.152 | 2.1361 | 0.114 | 251.39 | 0 | 0 | 0.114 | 251.39 | 0.0002611 | 575.63 | 0 | 0 | 0.0002611 | 575.63 | 2023-05-12 02:28:18 | -0.0003248 | -0.2534 | -558.6273 | 0 | 关闭
3540 | 6 | 3 | 恒流放电 | 00:45:30 | 23:55:40 | -0.152 | 2.131 | 0.1153 | 254.18 | 0 | 0 | 0.1153 | 254.18 | 0.0002638 | 581.59 | 0 | 0 | 0.0002638 | 581.59 | 2023-05-12 02:28:48 | -0.000324 | -0.2484 | -547.6738 | 0 | 关闭
3541 | 6 | 3 | 恒流放电 | 00:46:00 | 23:56:10 | -0.152 | 2.126 | 0.1166 | 256.98 | 0 | 0 | 0.1166 | 256.98 | 0.0002665 | 587.54 | 0 | 0 | 0.0002665 | 587.54 | 2023-05-12 02:29:18 | -0.0003232 | -0.2534 | -558.6224 | 0 | 关闭
3542 | 6 | 3 | 恒流放电 | 00:46:30 | 23:56:40 | -0.152 | 2.1208 | 0.1178 | 259.77 | 0 | 0 | 0.1178 | 259.77 | 0.0002692 | 593.47 | 0 | 0 | 0.0002692 | 593.47 | 2023-05-12 02:29:48 | -0.0003224 | -0.2436 | -537.1463 | 0 | 关闭
3543 | 6 | 3 | 恒流放电 | 00:47:00 | 23:57:10 | -0.152 | 2.1157 | 0.1191 | 262.56 | 0 | 0 | 0.1191 | 262.56 | 0.0002719 | 599.39 | 0 | 0 | 0.0002719 | 599.39 | 2023-05-12 02:30:18 | -0.0003216 | -0.2484 | -547.6786 | 0 | 关闭
3544 | 6 | 3 | 恒流放电 | 00:47:30 | 23:57:40 | -0.152 | 2.1104 | 0.1204 | 265.36 | 0 | 0 | 0.1204 | 265.36 | 0.0002746 | 605.29 | 0 | 0 | 0.0002746 | 605.29 | 2023-05-12 02:30:48 | -0.0003209 | -0.2391 | -527.0115 | 0 | 关闭
3545 | 6 | 3 | 恒流放电 | 00:48:00 | 23:58:10 | -0.152 | 2.105 | 0.1216 | 268.15 | 0 | 0 | 0.1216 | 268.15 | 0.0002772 | 611.17 | 0 | 0 | 0.0002772 | 611.17 | 2023-05-12 02:31:18 | -0.00032 | -0.2346 | -517.252 | 0 | 关闭
3546 | 6 | 3 | 恒流放电 | 00:48:30 | 23:58:40 | -0.152 | 2.0998 | 0.1229 | 270.94 | 0 | 0 | 0.1229 | 270.94 | 0.0002799 | 617.05 | 0 | 0 | 0.0002799 | 617.05 | 2023-05-12 02:31:48 | -0.0003193 | -0.2436 | -537.1463 | 0 | 关闭
3547 | 6 | 3 | 恒流放电 | 00:49:00 | 23:59:10 | -0.152 | 2.0946 | 0.1242 | 273.74 | 0 | 0 | 0.1242 | 273.74 | 0.0002825 | 622.9 | 0 | 0 | 0.0002825 | 622.9 | 2023-05-12 02:32:18 | -0.0003185 | -0.2437 | -537.151 | 0 | 关闭
3548 | 6 | 3 | 恒流放电 | 00:49:30 | 23:59:40 | -0.152 | 2.0898 | 0.1254 | 276.53 | 0 | 0 | 0.1254 | 276.53 | 0.0002852 | 628.75 | 0 | 0 | 0.0002852 | 628.75 | 2023-05-12 02:32:48 | -0.0003177 | -0.264 | -581.9085 | 0 | 关闭
3549 | 6 | 3 | 恒流放电 | 00:50:00 | 24:00:10 | -0.152 | 2.0857 | 0.1267 | 279.32 | 0 | 0 | 0.1267 | 279.32 | 0.0002878 | 634.58 | 0 | 0 | 0.0002878 | 634.58 | 2023-05-12 02:33:18 | -0.0003171 | -0.309 | -681.2767 | 0 | 关闭
3550 | 6 | 3 | 恒流放电 | 00:50:30 | 24:00:40 | -0.152 | 2.0829 | 0.128 | 282.11 | 0 | 0 | 0.128 | 282.11 | 0.0002905 | 640.4 | 0 | 0 | 0.0002905 | 640.4 | 2023-05-12 02:33:48 | -0.0003167 | -0.4525 | -997.5575 | 0 | 关闭
3551 | 6 | 3 | 恒流放电 | 00:51:00 | 24:01:10 | -0.152 | 2.0814 | 0.1292 | 284.91 | 0 | 0 | 0.1292 | 284.91 | 0.0002931 | 646.22 | 0 | 0 | 0.0002931 | 646.22 | 2023-05-12 02:34:18 | -0.0003164 | -0.8447 | -1862.1236 | 0 | 关闭
3552 | 6 | 3 | 恒流放电 | 00:51:30 | 24:01:40 | -0.152 | 2.0815 | 0.1305 | 287.7 | 0 | 0 | 0.1305 | 287.7 | 0.0002958 | 652.03 | 0 | 0 | 0.0002958 | 652.03 | 2023-05-12 02:34:48 | -0.0003165 | 12.6698 | 27931.6089 | 0 | 关闭
3553 | 6 | 3 | 恒流放电 | 00:52:00 | 24:02:10 | -0.152 | 2.0827 | 0.1318 | 290.49 | 0 | 0 | 0.1318 | 290.49 | 0.0002984 | 657.84 | 0 | 0 | 0.0002984 | 657.84 | 2023-05-12 02:35:18 | -0.0003167 | 1.0558 | 2327.6341 | 0 | 关闭
3554 | 6 | 3 | 恒流放电 | 00:52:30 | 24:02:40 | -0.152 | 2.0845 | 0.133 | 293.29 | 0 | 0 | 0.133 | 293.29 | 0.000301 | 663.66 | 0 | 0 | 0.000301 | 663.66 | 2023-05-12 02:35:48 | -0.0003169 | 0.7039 | 1551.7697 | 0 | 关闭
3555 | 6 | 3 | 恒流放电 | 00:53:00 | 24:03:10 | -0.152 | 2.0862 | 0.1343 | 296.08 | 0 | 0 | 0.1343 | 296.08 | 0.0003037 | 669.49 | 0 | 0 | 0.0003037 | 669.49 | 2023-05-12 02:36:18 | -0.0003172 | 0.7453 | 1643.0214 | 0 | 关闭
3556 | 6 | 3 | 恒流放电 | 00:53:30 | 24:03:40 | -0.152 | 2.0876 | 0.1356 | 298.87 | 0 | 0 | 0.1356 | 298.87 | 0.0003063 | 675.32 | 0 | 0 | 0.0003063 | 675.32 | 2023-05-12 02:36:48 | -0.0003174 | 0.905 | 1995.1149 | 0 | 关闭
3557 | 6 | 3 | 恒流放电 | 00:54:00 | 24:04:10 | -0.152 | 2.0888 | 0.1368 | 301.67 | 0 | 0 | 0.1368 | 301.67 | 0.000309 | 681.15 | 0 | 0 | 0.000309 | 681.15 | 2023-05-12 02:37:18 | -0.0003176 | 1.0558 | 2327.6341 | 0 | 关闭
3558 | 6 | 3 | 恒流放电 | 00:54:30 | 24:04:40 | -0.152 | 2.0901 | 0.1381 | 304.46 | 0 | 0 | 0.1381 | 304.46 | 0.0003116 | 686.99 | 0 | 0 | 0.0003116 | 686.99 | 2023-05-12 02:37:48 | -0.0003178 | 0.9746 | 2148.5665 | 0 | 关闭
3559 | 6 | 3 | 恒流放电 | 00:55:00 | 24:05:10 | -0.1521 | 2.0911 | 0.1394 | 307.25 | 0 | 0 | 0.1394 | 307.25 | 0.0003143 | 692.83 | 0 | 0 | 0.0003143 | 692.83 | 2023-05-12 02:38:18 | -0.000318 | 1.267 | 2793.1364 | 0 | 关闭
3560 | 6 | 3 | 恒流放电 | 00:55:30 | 24:05:40 | -0.152 | 2.0921 | 0.1406 | 310.05 | 0 | 0 | 0.1406 | 310.05 | 0.0003169 | 698.67 | 0 | 0 | 0.0003169 | 698.67 | 2023-05-12 02:38:48 | -0.0003181 | 1.2669 | 2793.0874 | 0 | 关闭
3561 | 6 | 3 | 恒流放电 | 00:56:00 | 24:06:10 | -0.1521 | 2.0931 | 0.1419 | 312.84 | 0 | 0 | 0.1419 | 312.84 | 0.0003196 | 704.51 | 0 | 0 | 0.0003196 | 704.51 | 2023-05-12 02:39:18 | -0.0003183 | 1.267 | 2793.1119 | 0 | 关闭
3562 | 6 | 3 | 恒流放电 | 00:56:30 | 24:06:40 | -0.152 | 2.094 | 0.1432 | 315.63 | 0 | 0 | 0.1432 | 315.63 | 0.0003222 | 710.36 | 0 | 0 | 0.0003222 | 710.36 | 2023-05-12 02:39:48 | -0.0003184 | 1.4077 | 3103.4304 | 0 | 关闭
3563 | 6 | 3 | 恒流放电 | 00:57:00 | 24:07:10 | -0.152 | 2.0947 | 0.1444 | 318.43 | 0 | 0 | 0.1444 | 318.43 | 0.0003249 | 716.21 | 0 | 0 | 0.0003249 | 716.21 | 2023-05-12 02:40:18 | -0.0003185 | 1.81 | 3990.1948 | 0 | 关闭
3564 | 6 | 3 | 恒流放电 | 00:57:30 | 24:07:40 | -0.152 | 2.0953 | 0.1457 | 321.22 | 0 | 0 | 0.1457 | 321.22 | 0.0003275 | 722.06 | 0 | 0 | 0.0003275 | 722.06 | 2023-05-12 02:40:48 | -0.0003186 | 2.1116 | 4655.1865 | 0 | 关闭
3565 | 6 | 3 | 恒流放电 | 00:58:00 | 24:08:10 | -0.152 | 2.0959 | 0.147 | 324.01 | 0 | 0 | 0.147 | 324.01 | 0.0003302 | 727.92 | 0 | 0 | 0.0003302 | 727.92 | 2023-05-12 02:41:18 | -0.0003186 | 2.1116 | 4655.2273 | 0 | 关闭
3566 | 6 | 3 | 恒流放电 | 00:58:30 | 24:08:40 | -0.152 | 2.0966 | 0.1482 | 326.81 | 0 | 0 | 0.1482 | 326.81 | 0.0003328 | 733.77 | 0 | 0 | 0.0003328 | 733.77 | 2023-05-12 02:41:48 | -0.0003188 | 1.8099 | 3990.1249 | 0 | 关闭
3567 | 6 | 3 | 恒流放电 | 00:59:00 | 24:09:10 | -0.152 | 2.0971 | 0.1495 | 329.6 | 0 | 0 | 0.1495 | 329.6 | 0.0003355 | 739.63 | 0 | 0 | 0.0003355 | 739.63 | 2023-05-12 02:42:18 | -0.0003188 | 2.5339 | 5586.2728 | 0 | 关闭
3568 | 6 | 3 | 恒流放电 | 00:59:30 | 24:09:40 | -0.152 | 2.0977 | 0.1508 | 332.39 | 0 | 0 | 0.1508 | 332.39 | 0.0003382 | 745.49 | 0 | 0 | 0.0003382 | 745.49 | 2023-05-12 02:42:48 | -0.0003189 | 2.1116 | 4655.1865 | 0 | 关闭
3569 | 6 | 3 | 恒流放电 | 01:00:00 | 24:10:10 | -0.152 | 2.0981 | 0.152 | 335.18 | 0 | 0 | 0.152 | 335.18 | 0.0003408 | 751.35 | 0 | 0 | 0.0003408 | 751.35 | 2023-05-12 02:43:18 | -0.000319 | 3.1674 | 6982.7797 | 0 | 关闭
3570 | 6 | 3 | 恒流放电 | 01:00:30 | 24:10:40 | -0.152 | 2.0985 | 0.1533 | 337.98 | 0 | 0 | 0.1533 | 337.98 | 0.0003435 | 757.21 | 0 | 0 | 0.0003435 | 757.21 | 2023-05-12 02:43:48 | -0.0003191 | 3.1674 | 6982.841 | 0 | 关闭
3571 | 6 | 3 | 恒流放电 | 01:01:00 | 24:11:10 | -0.152 | 2.099 | 0.1546 | 340.77 | 0 | 0 | 0.1546 | 340.77 | 0.0003461 | 763.07 | 0 | 0 | 0.0003461 | 763.07 | 2023-05-12 02:44:18 | -0.0003191 | 2.5339 | 5586.1748 | 0 | 关闭
3572 | 6 | 3 | 恒流放电 | 01:01:30 | 24:11:40 | -0.152 | 2.0994 | 0.1558 | 343.56 | 0 | 0 | 0.1558 | 343.56 | 0.0003488 | 768.93 | 0 | 0 | 0.0003488 | 768.93 | 2023-05-12 02:44:48 | -0.0003192 | 3.1674 | 6982.841 | 0 | 关闭
3573 | 6 | 3 | 恒流放电 | 01:02:00 | 24:12:10 | -0.152 | 2.0996 | 0.1571 | 346.36 | 0 | 0 | 0.1571 | 346.36 | 0.0003514 | 774.8 | 0 | 0 | 0.0003514 | 774.8 | 2023-05-12 02:45:18 | -0.0003192 | 6.3348 | 13965.5595 | 0 | 关闭
3574 | 6 | 3 | 恒流放电 | 01:02:30 | 24:12:40 | -0.152 | 2.0998 | 0.1584 | 349.15 | 0 | 0 | 0.1584 | 349.15 | 0.0003541 | 780.66 | 0 | 0 | 0.0003541 | 780.66 | 2023-05-12 02:45:48 | -0.0003193 | 6.3348 | 13965.5595 | 0 | 关闭
3575 | 6 | 3 | 恒流放电 | 01:03:00 | 24:13:10 | -0.152 | 2.1 | 0.1596 | 351.94 | 0 | 0 | 0.1596 | 351.94 | 0.0003568 | 786.53 | 0 | 0 | 0.0003568 | 786.53 | 2023-05-12 02:46:18 | -0.0003193 | 6.3348 | 13965.5595 | 0 | 关闭
3576 | 6 | 3 | 恒流放电 | 01:03:30 | 24:13:40 | -0.152 | 2.1002 | 0.1609 | 354.74 | 0 | 0 | 0.1609 | 354.74 | 0.0003594 | 792.39 | 0 | 0 | 0.0003594 | 792.39 | 2023-05-12 02:46:48 | -0.0003193 | 6.3348 | 13965.682 | 0 | 关闭
3577 | 6 | 3 | 恒流放电 | 01:04:00 | 24:14:10 | -0.152 | 2.1003 | 0.1622 | 357.53 | 0 | 0 | 0.1622 | 357.53 | 0.0003621 | 798.26 | 0 | 0 | 0.0003621 | 798.26 | 2023-05-12 02:47:18 | -0.0003193 | 12.6696 | 27931.1189 | 0 | 关闭
3578 | 6 | 3 | 恒流放电 | 01:04:30 | 24:14:40 | -0.152 | 2.1004 | 0.1634 | 360.32 | 0 | 0 | 0.1634 | 360.32 | 0.0003648 | 804.12 | 0 | 0 | 0.0003648 | 804.12 | 2023-05-12 02:47:48 | -0.0003193 | 12.6696 | 27931.1189 | 0 | 关闭
3579 | 6 | 3 | 恒流放电 | 01:05:00 | 24:15:10 | -0.152 | 2.1005 | 0.1647 | 363.12 | 0 | 0 | 0.1647 | 363.12 | 0.0003674 | 809.99 | 0 | 0 | 0.0003674 | 809.99 | 2023-05-12 02:48:18 | -0.0003193 | 12.6693 | 27930.629 | 0 | 关闭
3580 | 6 | 3 | 恒流放电 | 01:05:30 | 24:15:40 | -0.152 | 2.1006 | 0.166 | 365.91 | 0 | 0 | 0.166 | 365.91 | 0.0003701 | 815.86 | 0 | 0 | 0.0003701 | 815.86 | 2023-05-12 02:48:48 | -0.0003194 | 12.6696 | 27931.1189 | 0 | 关闭
3581 | 6 | 3 | 恒流放电 | 01:06:00 | 24:16:10 | -0.152 | 2.1006 | 0.1672 | 368.7 | 0 | 0 | 0.1672 | 368.7 | 0.0003727 | 821.72 | 0 | 0 | 0.0003727 | 821.72 | 2023-05-12 02:49:18 | -0.0003193 | 0 | 0 | 0 | 关闭
3582 | 6 | 3 | 恒流放电 | 01:06:30 | 24:16:40 | -0.152 | 2.1007 | 0.1685 | 371.49 | 0 | 0 | 0.1685 | 371.49 | 0.0003754 | 827.59 | 0 | 0 | 0.0003754 | 827.59 | 2023-05-12 02:49:48 | -0.0003194 | 12.6697 | 27931.3639 | 0 | 关闭
3583 | 6 | 3 | 恒流放电 | 01:07:00 | 24:17:10 | -0.152 | 2.1008 | 0.1698 | 374.29 | 0 | 0 | 0.1698 | 374.29 | 0.0003781 | 833.46 | 0 | 0 | 0.0003781 | 833.46 | 2023-05-12 02:50:18 | -0.0003194 | 12.6694 | 27930.874 | 0 | 关闭
3584 | 6 | 3 | 恒流放电 | 01:07:30 | 24:17:40 | -0.152 | 2.101 | 0.171 | 377.08 | 0 | 0 | 0.171 | 377.08 | 0.0003807 | 839.33 | 0 | 0 | 0.0003807 | 839.33 | 2023-05-12 02:50:48 | -0.0003194 | 6.3348 | 13965.5595 | 0 | 关闭
3585 | 6 | 3 | 恒流放电 | 01:08:00 | 24:18:10 | -0.152 | 2.1011 | 0.1723 | 379.87 | 0 | 0 | 0.1723 | 379.87 | 0.0003834 | 845.2 | 0 | 0 | 0.0003834 | 845.2 | 2023-05-12 02:51:18 | -0.0003194 | 12.6694 | 27930.874 | 0 | 关闭
3586 | 6 | 3 | 恒流放电 | 01:08:30 | 24:18:40 | -0.152 | 2.1012 | 0.1736 | 382.67 | 0 | 0 | 0.1736 | 382.67 | 0.000386 | 851.06 | 0 | 0 | 0.000386 | 851.06 | 2023-05-12 02:51:48 | -0.0003195 | 12.6696 | 27931.1189 | 0 | 关闭
3587 | 6 | 3 | 恒流放电 | 01:09:00 | 24:19:10 | -0.152 | 2.1012 | 0.1748 | 385.46 | 0 | 0 | 0.1748 | 385.46 | 0.0003887 | 856.93 | 0 | 0 | 0.0003887 | 856.93 | 2023-05-12 02:52:18 | -0.0003194 | 0 | 0 | 0 | 关闭
3588 | 6 | 3 | 恒流放电 | 01:09:30 | 24:19:40 | -0.152 | 2.1013 | 0.1761 | 388.25 | 0 | 0 | 0.1761 | 388.25 | 0.0003914 | 862.8 | 0 | 0 | 0.0003914 | 862.8 | 2023-05-12 02:52:48 | -0.0003195 | 12.6696 | 27931.1189 | 0 | 关闭
3589 | 6 | 3 | 恒流放电 | 01:10:00 | 24:20:10 | -0.152 | 2.1015 | 0.1774 | 391.05 | 0 | 0 | 0.1774 | 391.05 | 0.000394 | 868.67 | 0 | 0 | 0.000394 | 868.67 | 2023-05-12 02:53:18 | -0.0003195 | 6.3349 | 13965.9269 | 0 | 关闭
3590 | 6 | 3 | 恒流放电 | 01:10:30 | 24:20:40 | -0.152 | 2.1014 | 0.1786 | 393.84 | 0 | 0 | 0.1786 | 393.84 | 0.0003967 | 874.54 | 0 | 0 | 0.0003967 | 874.54 | 2023-05-12 02:53:48 | -0.0003195 | -12.6696 | -27931.1189 | 0 | 关闭
3591 | 6 | 3 | 恒流放电 | 01:11:00 | 24:21:10 | -0.152 | 2.1015 | 0.1799 | 396.63 | 0 | 0 | 0.1799 | 396.63 | 0.0003994 | 880.41 | 0 | 0 | 0.0003994 | 880.41 | 2023-05-12 02:54:18 | -0.0003195 | 12.6697 | 27931.3639 | 0 | 关闭
3592 | 6 | 3 | 恒流放电 | 01:11:30 | 24:21:40 | -0.152 | 2.1015 | 0.1812 | 399.43 | 0 | 0 | 0.1812 | 399.43 | 0.000402 | 886.28 | 0 | 0 | 0.000402 | 886.28 | 2023-05-12 02:54:48 | -0.0003195 | 0 | 0 | 0 | 关闭
3593 | 6 | 3 | 恒流放电 | 01:12:00 | 24:22:10 | -0.152 | 2.1015 | 0.1824 | 402.22 | 0 | 0 | 0.1824 | 402.22 | 0.0004047 | 892.15 | 0 | 0 | 0.0004047 | 892.15 | 2023-05-12 02:55:18 | -0.0003195 | 0 | 0 | 0 | 关闭
3594 | 6 | 3 | 恒流放电 | 01:12:30 | 24:22:40 | -0.152 | 2.1015 | 0.1837 | 405.01 | 0 | 0 | 0.1837 | 405.01 | 0.0004073 | 898.02 | 0 | 0 | 0.0004073 | 898.02 | 2023-05-12 02:55:48 | -0.0003195 | 0 | 0 | 0 | 关闭
3595 | 6 | 3 | 恒流放电 | 01:13:00 | 24:23:10 | -0.152 | 2.1014 | 0.185 | 407.81 | 0 | 0 | 0.185 | 407.81 | 0.00041 | 903.89 | 0 | 0 | 0.00041 | 903.89 | 2023-05-12 02:56:18 | -0.0003195 | -12.6698 | -27931.6089 | 0 | 关闭
3596 | 6 | 3 | 恒流放电 | 01:13:30 | 24:23:40 | -0.152 | 2.1015 | 0.1862 | 410.6 | 0 | 0 | 0.1862 | 410.6 | 0.0004127 | 909.76 | 0 | 0 | 0.0004127 | 909.76 | 2023-05-12 02:56:48 | -0.0003195 | 12.6696 | 27931.1189 | 0 | 关闭
3597 | 6 | 3 | 恒流放电 | 01:14:00 | 24:24:10 | -0.152 | 2.1013 | 0.1875 | 413.39 | 0 | 0 | 0.1875 | 413.39 | 0.0004153 | 915.63 | 0 | 0 | 0.0004153 | 915.63 | 2023-05-12 02:57:18 | -0.0003195 | -6.3349 | -13965.8044 | 0 | 关闭
3598 | 6 | 3 | 恒流放电 | 01:14:30 | 24:24:40 | -0.152 | 2.1013 | 0.1888 | 416.18 | 0 | 0 | 0.1888 | 416.18 | 0.000418 | 921.5 | 0 | 0 | 0.000418 | 921.5 | 2023-05-12 02:57:48 | -0.0003195 | 0 | 0 | 0 | 关闭
3599 | 6 | 3 | 恒流放电 | 01:15:00 | 24:25:10 | -0.152 | 2.1012 | 0.19 | 418.98 | 0 | 0 | 0.19 | 418.98 | 0.0004207 | 927.37 | 0 | 0 | 0.0004207 | 927.37 | 2023-05-12 02:58:18 | -0.0003194 | -12.6696 | -27931.1189 | 0 | 关闭
3600 | 6 | 3 | 恒流放电 | 01:15:30 | 24:25:40 | -0.152 | 2.101 | 0.1913 | 421.77 | 0 | 0 | 0.1913 | 421.77 | 0.0004233 | 933.24 | 0 | 0 | 0.0004233 | 933.24 | 2023-05-12 02:58:48 | -0.0003194 | -6.3347 | -13965.3145 | 0 | 关闭
3601 | 6 | 3 | 恒流放电 | 01:16:00 | 24:26:10 | -0.152 | 2.1008 | 0.1926 | 424.56 | 0 | 0 | 0.1926 | 424.56 | 0.000426 | 939.1 | 0 | 0 | 0.000426 | 939.1 | 2023-05-12 02:59:18 | -0.0003194 | -6.3349 | -13965.8044 | 0 | 关闭
3602 | 6 | 3 | 恒流放电 | 01:16:30 | 24:26:40 | -0.152 | 2.1006 | 0.1938 | 427.36 | 0 | 0 | 0.1938 | 427.36 | 0.0004286 | 944.97 | 0 | 0 | 0.0004286 | 944.97 | 2023-05-12 02:59:48 | -0.0003194 | -6.3346 | -13965.0696 | 0 | 关闭
3603 | 6 | 3 | 恒流放电 | 01:17:00 | 24:27:10 | -0.152 | 2.1002 | 0.1951 | 430.15 | 0 | 0 | 0.1951 | 430.15 | 0.0004313 | 950.84 | 0 | 0 | 0.0004313 | 950.84 | 2023-05-12 03:00:18 | -0.0003193 | -3.1674 | -6982.7797 | 0 | 关闭
3604 | 6 | 3 | 恒流放电 | 01:17:30 | 24:27:40 | -0.1521 | 2.1 | 0.1964 | 432.94 | 0 | 0 | 0.1964 | 432.94 | 0.000434 | 956.7 | 0 | 0 | 0.000434 | 956.7 | 2023-05-12 03:00:48 | -0.0003193 | -6.3347 | -13965.3145 | 0 | 关闭
3605 | 6 | 3 | 恒流放电 | 01:18:00 | 24:28:10 | -0.152 | 2.0996 | 0.1977 | 435.74 | 0 | 0 | 0.1977 | 435.74 | 0.0004366 | 962.57 | 0 | 0 | 0.0004366 | 962.57 | 2023-05-12 03:01:18 | -0.0003192 | -3.1674 | -6982.7797 | 0 | 关闭
3606 | 6 | 3 | 恒流放电 | 01:18:30 | 24:28:40 | -0.152 | 2.0994 | 0.1989 | 438.53 | 0 | 0 | 0.1989 | 438.53 | 0.0004393 | 968.43 | 0 | 0 | 0.0004393 | 968.43 | 2023-05-12 03:01:48 | -0.0003192 | -6.3347 | -13965.3145 | 0 | 关闭
3607 | 6 | 3 | 恒流放电 | 01:19:00 | 24:29:10 | -0.152 | 2.0993 | 0.2002 | 441.32 | 0 | 0 | 0.2002 | 441.32 | 0.0004419 | 974.3 | 0 | 0 | 0.0004419 | 974.3 | 2023-05-12 03:02:18 | -0.0003192 | -12.6693 | -27930.629 | 0 | 关闭
3608 | 6 | 3 | 恒流放电 | 01:19:30 | 24:29:40 | -0.152 | 2.099 | 0.2015 | 444.12 | 0 | 0 | 0.2015 | 444.12 | 0.0004446 | 980.16 | 0 | 0 | 0.0004446 | 980.16 | 2023-05-12 03:02:48 | -0.0003191 | -4.2232 | -9310.373 | 0 | 关闭
3609 | 6 | 3 | 恒流放电 | 01:20:00 | 24:30:10 | -0.152 | 2.0988 | 0.2027 | 446.91 | 0 | 0 | 0.2027 | 446.91 | 0.0004473 | 986.02 | 0 | 0 | 0.0004473 | 986.02 | 2023-05-12 03:03:18 | -0.000319 | -6.3346 | -13965.0696 | 0 | 关闭
3610 | 6 | 3 | 恒流放电 | 01:20:30 | 24:30:40 | -0.152 | 2.0987 | 0.204 | 449.7 | 0 | 0 | 0.204 | 449.7 | 0.0004499 | 991.88 | 0 | 0 | 0.0004499 | 991.88 | 2023-05-12 03:03:48 | -0.0003191 | -12.6691 | -27930.1391 | 0 | 关闭
3611 | 6 | 3 | 恒流放电 | 01:21:00 | 24:31:10 | -0.152 | 2.0986 | 0.2053 | 452.49 | 0 | 0 | 0.2053 | 452.49 | 0.0004526 | 997.75 | 0 | 0 | 0.0004526 | 997.75 | 2023-05-12 03:04:18 | -0.0003191 | -12.6693 | -27930.629 | 0 | 关闭
3612 | 6 | 3 | 恒流放电 | 01:21:30 | 24:31:40 | -0.152 | 2.0985 | 0.2065 | 455.29 | 0 | 0 | 0.2065 | 455.29 | 0.0004552 | 1003.61 | 0 | 0 | 0.0004552 | 1003.61 | 2023-05-12 03:04:48 | -0.0003191 | -12.6693 | -27930.629 | 0 | 关闭
3613 | 6 | 3 | 恒流放电 | 01:22:00 | 24:32:10 | -0.152 | 2.0983 | 0.2078 | 458.08 | 0 | 0 | 0.2078 | 458.08 | 0.0004579 | 1009.47 | 0 | 0 | 0.0004579 | 1009.47 | 2023-05-12 03:05:18 | -0.000319 | -6.3347 | -13965.3145 | 0 | 关闭
3614 | 6 | 3 | 恒流放电 | 01:22:30 | 24:32:40 | -0.152 | 2.0981 | 0.2091 | 460.87 | 0 | 0 | 0.2091 | 460.87 | 0.0004606 | 1015.33 | 0 | 0 | 0.0004606 | 1015.33 | 2023-05-12 03:05:48 | -0.000319 | -6.3347 | -13965.3145 | 0 | 关闭
3615 | 6 | 3 | 恒流放电 | 01:23:00 | 24:33:10 | -0.152 | 2.098 | 0.2103 | 463.67 | 0 | 0 | 0.2103 | 463.67 | 0.0004632 | 1021.19 | 0 | 0 | 0.0004632 | 1021.19 | 2023-05-12 03:06:18 | -0.000319 | -12.6696 | -27931.1189 | 0 | 关闭
3616 | 6 | 3 | 恒流放电 | 01:23:30 | 24:33:40 | -0.152 | 2.0978 | 0.2116 | 466.46 | 0 | 0 | 0.2116 | 466.46 | 0.0004659 | 1027.05 | 0 | 0 | 0.0004659 | 1027.05 | 2023-05-12 03:06:48 | -0.0003189 | -6.3347 | -13965.3145 | 0 | 关闭
3617 | 6 | 3 | 恒流放电 | 01:24:00 | 24:34:10 | -0.152 | 2.0975 | 0.2129 | 469.25 | 0 | 0 | 0.2129 | 469.25 | 0.0004685 | 1032.91 | 0 | 0 | 0.0004685 | 1032.91 | 2023-05-12 03:07:18 | -0.0003189 | -4.2232 | -9310.373 | 0 | 关闭
3618 | 6 | 3 | 恒流放电 | 01:24:30 | 24:34:40 | -0.152 | 2.0975 | 0.2141 | 472.05 | 0 | 0 | 0.2141 | 472.05 | 0.0004712 | 1038.77 | 0 | 0 | 0.0004712 | 1038.77 | 2023-05-12 03:07:48 | -0.0003189 | 0 | 0 | 0 | 关闭
3619 | 6 | 3 | 恒流放电 | 01:25:00 | 24:35:10 | -0.152 | 2.0973 | 0.2154 | 474.84 | 0 | 0 | 0.2154 | 474.84 | 0.0004738 | 1044.62 | 0 | 0 | 0.0004738 | 1044.62 | 2023-05-12 03:08:18 | -0.0003189 | -6.3348 | -13965.5595 | 0 | 关闭
3620 | 6 | 3 | 恒流放电 | 01:25:30 | 24:35:40 | -0.152 | 2.097 | 0.2167 | 477.63 | 0 | 0 | 0.2167 | 477.63 | 0.0004765 | 1050.48 | 0 | 0 | 0.0004765 | 1050.48 | 2023-05-12 03:08:48 | -0.0003188 | -4.2232 | -9310.373 | 0 | 关闭
3621 | 6 | 3 | 恒流放电 | 01:26:00 | 24:36:10 | -0.152 | 2.0968 | 0.2179 | 480.43 | 0 | 0 | 0.2179 | 480.43 | 0.0004792 | 1056.34 | 0 | 0 | 0.0004792 | 1056.34 | 2023-05-12 03:09:18 | -0.0003188 | -6.3348 | -13965.5595 | 0 | 关闭
3622 | 6 | 3 | 恒流放电 | 01:26:30 | 24:36:40 | -0.1521 | 2.0964 | 0.2192 | 483.22 | 0 | 0 | 0.2192 | 483.22 | 0.0004818 | 1062.19 | 0 | 0 | 0.0004818 | 1062.19 | 2023-05-12 03:09:48 | -0.0003188 | -3.1674 | -6982.7797 | 0 | 关闭
3623 | 6 | 3 | 恒流放电 | 01:27:00 | 24:37:10 | -0.152 | 2.0959 | 0.2205 | 486.01 | 0 | 0 | 0.2205 | 486.01 | 0.0004845 | 1068.05 | 0 | 0 | 0.0004845 | 1068.05 | 2023-05-12 03:10:18 | -0.0003187 | -2.5339 | -5586.2238 | 0 | 关闭
3624 | 6 | 3 | 恒流放电 | 01:27:30 | 24:37:40 | -0.152 | 2.0955 | 0.2217 | 488.8 | 0 | 0 | 0.2217 | 488.8 | 0.0004871 | 1073.9 | 0 | 0 | 0.0004871 | 1073.9 | 2023-05-12 03:10:48 | -0.0003186 | -3.1673 | -6982.6573 | 0 | 关闭
3625 | 6 | 3 | 恒流放电 | 01:28:00 | 24:38:10 | -0.152 | 2.095 | 0.223 | 491.6 | 0 | 0 | 0.223 | 491.6 | 0.0004898 | 1079.75 | 0 | 0 | 0.0004898 | 1079.75 | 2023-05-12 03:11:18 | -0.0003185 | -2.534 | -5586.3218 | 0 | 关闭
3626 | 6 | 3 | 恒流放电 | 01:28:30 | 24:38:40 | -0.152 | 2.0945 | 0.2243 | 494.39 | 0 | 0 | 0.2243 | 494.39 | 0.0004924 | 1085.61 | 0 | 0 | 0.0004924 | 1085.61 | 2023-05-12 03:11:48 | -0.0003184 | -2.5339 | -5586.1258 | 0 | 关闭
3627 | 6 | 3 | 恒流放电 | 01:29:00 | 24:39:10 | -0.152 | 2.094 | 0.2255 | 497.18 | 0 | 0 | 0.2255 | 497.18 | 0.0004951 | 1091.46 | 0 | 0 | 0.0004951 | 1091.46 | 2023-05-12 03:12:18 | -0.0003184 | -2.5339 | -5586.2238 | 0 | 关闭
3628 | 6 | 3 | 恒流放电 | 01:29:30 | 24:39:40 | -0.152 | 2.0934 | 0.2268 | 499.98 | 0 | 0 | 0.2268 | 499.98 | 0.0004977 | 1097.3 | 0 | 0 | 0.0004977 | 1097.3 | 2023-05-12 03:12:48 | -0.0003182 | -2.1116 | -4655.1865 | 0 | 关闭
3629 | 6 | 3 | 恒流放电 | 01:30:00 | 24:40:10 | -0.152 | 2.0929 | 0.2281 | 502.77 | 0 | 0 | 0.2281 | 502.77 | 0.0005004 | 1103.15 | 0 | 0 | 0.0005004 | 1103.15 | 2023-05-12 03:13:18 | -0.0003182 | -2.5339 | -5586.1258 | 0 | 关闭
3630 | 6 | 3 | 恒流放电 | 01:30:30 | 24:40:40 | -0.152 | 2.0925 | 0.2293 | 505.56 | 0 | 0 | 0.2293 | 505.56 | 0.000503 | 1108.99 | 0 | 0 | 0.000503 | 1108.99 | 2023-05-12 03:13:48 | -0.0003181 | -3.1674 | -6982.7797 | 0 | 关闭
3631 | 6 | 3 | 恒流放电 | 01:31:00 | 24:41:10 | -0.152 | 2.0921 | 0.2306 | 508.36 | 0 | 0 | 0.2306 | 508.36 | 0.0005057 | 1114.84 | 0 | 0 | 0.0005057 | 1114.84 | 2023-05-12 03:14:18 | -0.000318 | -3.1673 | -6982.5348 | 0 | 关闭
3632 | 6 | 3 | 恒流放电 | 01:31:30 | 24:41:40 | -0.152 | 2.0916 | 0.2319 | 511.15 | 0 | 0 | 0.2319 | 511.15 | 0.0005083 | 1120.68 | 0 | 0 | 0.0005083 | 1120.68 | 2023-05-12 03:14:48 | -0.000318 | -2.5339 | -5586.1258 | 0 | 关闭
3633 | 6 | 3 | 恒流放电 | 01:32:00 | 24:42:10 | -0.152 | 2.0912 | 0.2331 | 513.94 | 0 | 0 | 0.2331 | 513.94 | 0.000511 | 1126.52 | 0 | 0 | 0.000511 | 1126.52 | 2023-05-12 03:15:18 | -0.0003179 | -3.1673 | -6982.6573 | 0 | 关闭
3634 | 6 | 3 | 恒流放电 | 01:32:30 | 24:42:40 | -0.152 | 2.0908 | 0.2344 | 516.74 | 0 | 0 | 0.2344 | 516.74 | 0.0005136 | 1132.36 | 0 | 0 | 0.0005136 | 1132.36 | 2023-05-12 03:15:48 | -0.0003179 | -3.1673 | -6982.6573 | 0 | 关闭
3635 | 6 | 3 | 恒流放电 | 01:33:00 | 24:43:10 | -0.152 | 2.0905 | 0.2357 | 519.53 | 0 | 0 | 0.2357 | 519.53 | 0.0005163 | 1138.2 | 0 | 0 | 0.0005163 | 1138.2 | 2023-05-12 03:16:18 | -0.0003178 | -4.223 | -9309.8831 | 0 | 关闭
3636 | 6 | 3 | 恒流放电 | 01:33:30 | 24:43:40 | -0.152 | 2.0901 | 0.2369 | 522.32 | 0 | 0 | 0.2369 | 522.32 | 0.0005189 | 1144.04 | 0 | 0 | 0.0005189 | 1144.04 | 2023-05-12 03:16:48 | -0.0003177 | -3.1673 | -6982.6573 | 0 | 关闭
3637 | 6 | 3 | 恒流放电 | 01:34:00 | 24:44:10 | -0.152 | 2.0896 | 0.2382 | 525.11 | 0 | 0 | 0.2382 | 525.11 | 0.0005216 | 1149.88 | 0 | 0 | 0.0005216 | 1149.88 | 2023-05-12 03:17:18 | -0.0003177 | -2.5339 | -5586.2238 | 0 | 关闭
3638 | 6 | 3 | 恒流放电 | 01:34:30 | 24:44:40 | -0.152 | 2.0893 | 0.2395 | 527.91 | 0 | 0 | 0.2395 | 527.91 | 0.0005242 | 1155.71 | 0 | 0 | 0.0005242 | 1155.71 | 2023-05-12 03:17:48 | -0.0003176 | -4.223 | -9310.0464 | 0 | 关闭
3639 | 6 | 3 | 恒流放电 | 01:35:00 | 24:45:10 | -0.152 | 2.0888 | 0.2407 | 530.7 | 0 | 0 | 0.2407 | 530.7 | 0.0005269 | 1161.55 | 0 | 0 | 0.0005269 | 1161.55 | 2023-05-12 03:18:18 | -0.0003175 | -2.534 | -5586.3218 | 0 | 关闭
3640 | 6 | 3 | 恒流放电 | 01:35:30 | 24:45:40 | -0.152 | 2.0883 | 0.242 | 533.49 | 0 | 0 | 0.242 | 533.49 | 0.0005295 | 1167.38 | 0 | 0 | 0.0005295 | 1167.38 | 2023-05-12 03:18:48 | -0.0003175 | -2.5339 | -5586.1258 | 0 | 关闭
3641 | 6 | 3 | 恒流放电 | 01:36:00 | 24:46:10 | -0.152 | 2.088 | 0.2433 | 536.29 | 0 | 0 | 0.2433 | 536.29 | 0.0005322 | 1173.21 | 0 | 0 | 0.0005322 | 1173.21 | 2023-05-12 03:19:18 | -0.0003174 | -4.2232 | -9310.373 | 0 | 关闭
3642 | 6 | 3 | 恒流放电 | 01:36:30 | 24:46:40 | -0.152 | 2.0875 | 0.2445 | 539.08 | 0 | 0 | 0.2445 | 539.08 | 0.0005348 | 1179.05 | 0 | 0 | 0.0005348 | 1179.05 | 2023-05-12 03:19:48 | -0.0003174 | -2.5339 | -5586.1258 | 0 | 关闭
3643 | 6 | 3 | 恒流放电 | 01:37:00 | 24:47:10 | -0.152 | 2.087 | 0.2458 | 541.87 | 0 | 0 | 0.2458 | 541.87 | 0.0005375 | 1184.88 | 0 | 0 | 0.0005375 | 1184.88 | 2023-05-12 03:20:18 | -0.0003173 | -2.5339 | -5586.2238 | 0 | 关闭
3644 | 6 | 3 | 恒流放电 | 01:37:30 | 24:47:40 | -0.152 | 2.0864 | 0.2471 | 544.67 | 0 | 0 | 0.2471 | 544.67 | 0.0005401 | 1190.7 | 0 | 0 | 0.0005401 | 1190.7 | 2023-05-12 03:20:48 | -0.0003172 | -2.1116 | -4655.1048 | 0 | 关闭
3645 | 6 | 3 | 恒流放电 | 01:38:00 | 24:48:10 | -0.152 | 2.0858 | 0.2483 | 547.46 | 0 | 0 | 0.2483 | 547.46 | 0.0005427 | 1196.53 | 0 | 0 | 0.0005427 | 1196.53 | 2023-05-12 03:21:18 | -0.0003171 | -2.1116 | -4655.1865 | 0 | 关闭
3646 | 6 | 3 | 恒流放电 | 01:38:30 | 24:48:40 | -0.152 | 2.085 | 0.2496 | 550.25 | 0 | 0 | 0.2496 | 550.25 | 0.0005454 | 1202.36 | 0 | 0 | 0.0005454 | 1202.36 | 2023-05-12 03:21:48 | -0.000317 | -1.5837 | -3491.3286 | 0 | 关闭
3647 | 6 | 3 | 恒流放电 | 01:39:00 | 24:49:10 | -0.152 | 2.0842 | 0.2509 | 553.05 | 0 | 0 | 0.2509 | 553.05 | 0.000548 | 1208.18 | 0 | 0 | 0.000548 | 1208.18 | 2023-05-12 03:22:18 | -0.0003169 | -1.5837 | -3491.4511 | 0 | 关闭
3648 | 6 | 3 | 恒流放电 | 01:39:30 | 24:49:40 | -0.152 | 2.0833 | 0.2521 | 555.84 | 0 | 0 | 0.2521 | 555.84 | 0.0005507 | 1214 | 0 | 0 | 0.0005507 | 1214 | 2023-05-12 03:22:48 | -0.0003167 | -1.4077 | -3103.3488 | 0 | 关闭
3649 | 6 | 3 | 恒流放电 | 01:40:00 | 24:50:10 | -0.152 | 2.0823 | 0.2534 | 558.63 | 0 | 0 | 0.2534 | 558.63 | 0.0005533 | 1219.82 | 0 | 0 | 0.0005533 | 1219.82 | 2023-05-12 03:23:18 | -0.0003166 | -1.267 | -2793.1119 | 0 | 关闭
3650 | 6 | 3 | 恒流放电 | 01:40:30 | 24:50:40 | -0.152 | 2.0813 | 0.2547 | 561.43 | 0 | 0 | 0.2547 | 561.43 | 0.0005559 | 1225.63 | 0 | 0 | 0.0005559 | 1225.63 | 2023-05-12 03:23:48 | -0.0003164 | -1.267 | -2793.1119 | 0 | 关闭
3651 | 6 | 3 | 恒流放电 | 01:41:00 | 24:51:10 | -0.152 | 2.0803 | 0.2559 | 564.22 | 0 | 0 | 0.2559 | 564.22 | 0.0005586 | 1231.44 | 0 | 0 | 0.0005586 | 1231.44 | 2023-05-12 03:24:18 | -0.0003163 | -1.2669 | -2792.9649 | 0 | 关闭
3652 | 6 | 3 | 恒流放电 | 01:41:30 | 24:51:40 | -0.152 | 2.0794 | 0.2572 | 567.01 | 0 | 0 | 0.2572 | 567.01 | 0.0005612 | 1237.25 | 0 | 0 | 0.0005612 | 1237.25 | 2023-05-12 03:24:48 | -0.0003161 | -1.4078 | -3103.5121 | 0 | 关闭
3653 | 6 | 3 | 恒流放电 | 01:42:00 | 24:52:10 | -0.152 | 2.0786 | 0.2585 | 569.8 | 0 | 0 | 0.2585 | 569.8 | 0.0005639 | 1243.06 | 0 | 0 | 0.0005639 | 1243.06 | 2023-05-12 03:25:18 | -0.000316 | -1.5836 | -3491.2674 | 0 | 关闭
3654 | 6 | 3 | 恒流放电 | 01:42:30 | 24:52:40 | -0.152 | 2.0778 | 0.2597 | 572.6 | 0 | 0 | 0.2597 | 572.6 | 0.0005665 | 1248.86 | 0 | 0 | 0.0005665 | 1248.86 | 2023-05-12 03:25:48 | -0.0003159 | -1.5836 | -3491.2674 | 0 | 关闭
3655 | 6 | 3 | 恒流放电 | 01:43:00 | 24:53:10 | -0.152 | 2.0769 | 0.261 | 575.39 | 0 | 0 | 0.261 | 575.39 | 0.0005691 | 1254.66 | 0 | 0 | 0.0005691 | 1254.66 | 2023-05-12 03:26:18 | -0.0003158 | -1.4077 | -3103.3488 | 0 | 关闭
3656 | 6 | 3 | 恒流放电 | 01:43:30 | 24:53:40 | -0.152 | 2.076 | 0.2623 | 578.18 | 0 | 0 | 0.2623 | 578.18 | 0.0005717 | 1260.46 | 0 | 0 | 0.0005717 | 1260.46 | 2023-05-12 03:26:48 | -0.0003156 | -1.4077 | -3103.4032 | 0 | 关闭
3657 | 6 | 3 | 恒流放电 | 01:44:00 | 24:54:10 | -0.152 | 2.0752 | 0.2635 | 580.98 | 0 | 0 | 0.2635 | 580.98 | 0.0005744 | 1266.26 | 0 | 0 | 0.0005744 | 1266.26 | 2023-05-12 03:27:18 | -0.0003155 | -1.5836 | -3491.2674 | 0 | 关闭
3658 | 6 | 3 | 恒流放电 | 01:44:30 | 24:54:40 | -0.152 | 2.0742 | 0.2648 | 583.77 | 0 | 0 | 0.2648 | 583.77 | 0.000577 | 1272.05 | 0 | 0 | 0.000577 | 1272.05 | 2023-05-12 03:27:48 | -0.0003154 | -1.2669 | -2793.0629 | 0 | 关闭
3659 | 6 | 3 | 恒流放电 | 01:45:00 | 24:55:10 | -0.152 | 2.0732 | 0.2661 | 586.56 | 0 | 0 | 0.2661 | 586.56 | 0.0005796 | 1277.85 | 0 | 0 | 0.0005796 | 1277.85 | 2023-05-12 03:28:18 | -0.0003152 | -1.267 | -2793.1119 | 0 | 关闭
3660 | 6 | 3 | 恒流放电 | 01:45:30 | 24:55:40 | -0.152 | 2.0723 | 0.2673 | 589.36 | 0 | 0 | 0.2673 | 589.36 | 0.0005823 | 1283.64 | 0 | 0 | 0.0005823 | 1283.64 | 2023-05-12 03:28:48 | -0.000315 | -1.4077 | -3103.4577 | 0 | 关闭
3661 | 6 | 3 | 恒流放电 | 01:46:00 | 24:56:10 | -0.152 | 2.0712 | 0.2686 | 592.15 | 0 | 0 | 0.2686 | 592.15 | 0.0005849 | 1289.42 | 0 | 0 | 0.0005849 | 1289.42 | 2023-05-12 03:29:18 | -0.0003149 | -1.1518 | -2539.1926 | 0 | 关闭
3662 | 6 | 3 | 恒流放电 | 01:46:30 | 24:56:40 | -0.152 | 2.0701 | 0.2699 | 594.94 | 0 | 0 | 0.2699 | 594.94 | 0.0005875 | 1295.21 | 0 | 0 | 0.0005875 | 1295.21 | 2023-05-12 03:29:48 | -0.0003147 | -1.1517 | -2539.1036 | 0 | 关闭
3663 | 6 | 3 | 恒流放电 | 01:47:00 | 24:57:10 | -0.152 | 2.0689 | 0.2711 | 597.73 | 0 | 0 | 0.2711 | 597.73 | 0.0005901 | 1300.99 | 0 | 0 | 0.0005901 | 1300.99 | 2023-05-12 03:30:18 | -0.0003146 | -1.0558 | -2327.6341 | 0 | 关闭
3664 | 6 | 3 | 恒流放电 | 01:47:30 | 24:57:40 | -0.152 | 2.0677 | 0.2724 | 600.53 | 0 | 0 | 0.2724 | 600.53 | 0.0005927 | 1306.76 | 0 | 0 | 0.0005927 | 1306.76 | 2023-05-12 03:30:48 | -0.0003144 | -1.0558 | -2327.5932 | 0 | 关闭
3665 | 6 | 3 | 恒流放电 | 01:48:00 | 24:58:10 | -0.152 | 2.0664 | 0.2737 | 603.32 | 0 | 0 | 0.2737 | 603.32 | 0.0005954 | 1312.54 | 0 | 0 | 0.0005954 | 1312.54 | 2023-05-12 03:31:18 | -0.0003142 | -0.9746 | -2148.5099 | 0 | 关闭
3666 | 6 | 3 | 恒流放电 | 01:48:30 | 24:58:40 | -0.152 | 2.065 | 0.2749 | 606.11 | 0 | 0 | 0.2749 | 606.11 | 0.000598 | 1318.31 | 0 | 0 | 0.000598 | 1318.31 | 2023-05-12 03:31:48 | -0.0003139 | -0.905 | -1995.0799 | 0 | 关闭
3667 | 6 | 3 | 恒流放电 | 01:49:00 | 24:59:10 | -0.152 | 2.0635 | 0.2762 | 608.91 | 0 | 0 | 0.2762 | 608.91 | 0.0006006 | 1324.07 | 0 | 0 | 0.0006006 | 1324.07 | 2023-05-12 03:32:18 | -0.0003137 | -0.8447 | -1862.1073 | 0 | 关闭
3668 | 6 | 3 | 恒流放电 | 01:49:30 | 24:59:40 | -0.152 | 2.0618 | 0.2775 | 611.7 | 0 | 0 | 0.2775 | 611.7 | 0.0006032 | 1329.83 | 0 | 0 | 0.0006032 | 1329.83 | 2023-05-12 03:32:48 | -0.0003135 | -0.7453 | -1643.007 | 0 | 关闭
3669 | 6 | 3 | 恒流放电 | 01:50:00 | 25:00:10 | -0.152 | 2.0602 | 0.2787 | 614.49 | 0 | 0 | 0.2787 | 614.49 | 0.0006058 | 1335.59 | 0 | 0 | 0.0006058 | 1335.59 | 2023-05-12 03:33:18 | -0.0003132 | -0.7918 | -1745.6949 | 0 | 关闭
3670 | 6 | 3 | 恒流放电 | 01:50:30 | 25:00:40 | -0.1521 | 2.0583 | 0.28 | 617.29 | 0 | 0 | 0.28 | 617.29 | 0.0006084 | 1341.34 | 0 | 0 | 0.0006084 | 1341.34 | 2023-05-12 03:33:48 | -0.000313 | -0.6668 | -1470.0847 | 0 | 关闭
3671 | 6 | 3 | 恒流放电 | 01:51:00 | 25:01:10 | -0.152 | 2.0562 | 0.2813 | 620.08 | 0 | 0 | 0.2813 | 620.08 | 0.000611 | 1347.09 | 0 | 0 | 0.000611 | 1347.09 | 2023-05-12 03:34:18 | -0.0003126 | -0.6033 | -1330.0533 | 0 | 关闭
3672 | 6 | 3 | 恒流放电 | 01:51:30 | 25:01:40 | -0.152 | 2.0537 | 0.2825 | 622.87 | 0 | 0 | 0.2825 | 622.87 | 0.0006136 | 1352.83 | 0 | 0 | 0.0006136 | 1352.83 | 2023-05-12 03:34:48 | -0.0003122 | -0.5068 | -1117.2448 | 0 | 关闭
3673 | 6 | 3 | 恒流放电 | 01:52:00 | 25:02:10 | -0.152 | 2.0507 | 0.2838 | 625.67 | 0 | 0 | 0.2838 | 625.67 | 0.0006162 | 1358.56 | 0 | 0 | 0.0006162 | 1358.56 | 2023-05-12 03:35:18 | -0.0003118 | -0.4223 | -931.0373 | 0 | 关闭
3674 | 6 | 3 | 恒流放电 | 01:52:30 | 25:02:40 | -0.152 | 2.0477 | 0.2851 | 628.46 | 0 | 0 | 0.2851 | 628.46 | 0.0006188 | 1364.28 | 0 | 0 | 0.0006188 | 1364.28 | 2023-05-12 03:35:48 | -0.0003113 | -0.4223 | -931.0373 | 0 | 关闭
3675 | 6 | 3 | 恒流放电 | 01:53:00 | 25:03:10 | -0.152 | 2.0438 | 0.2863 | 631.25 | 0 | 0 | 0.2863 | 631.25 | 0.0006214 | 1370 | 0 | 0 | 0.0006214 | 1370 | 2023-05-12 03:36:18 | -0.0003107 | -0.3249 | -716.1825 | 0 | 关闭
3676 | 6 | 3 | 恒流放电 | 01:53:30 | 25:03:40 | -0.152 | 2.0395 | 0.2876 | 634.05 | 0 | 0 | 0.2876 | 634.05 | 0.000624 | 1375.7 | 0 | 0 | 0.000624 | 1375.7 | 2023-05-12 03:36:48 | -0.0003101 | -0.2947 | -649.5837 | 0 | 关闭
3677 | 6 | 3 | 恒流放电 | 01:54:00 | 25:04:10 | -0.152 | 2.0341 | 0.2889 | 636.84 | 0 | 0 | 0.2889 | 636.84 | 0.0006266 | 1381.39 | 0 | 0 | 0.0006266 | 1381.39 | 2023-05-12 03:37:18 | -0.0003092 | -0.2346 | -517.2248 | 0 | 关闭
3678 | 6 | 3 | 恒流放电 | 01:54:30 | 25:04:40 | -0.152 | 2.0281 | 0.2901 | 639.63 | 0 | 0 | 0.2901 | 639.63 | 0.0006292 | 1387.06 | 0 | 0 | 0.0006292 | 1387.06 | 2023-05-12 03:37:48 | -0.0003083 | -0.2112 | -465.5023 | 0 | 关闭
3679 | 6 | 3 | 恒流放电 | 01:55:00 | 25:05:10 | -0.152 | 2.0211 | 0.2914 | 642.42 | 0 | 0 | 0.2914 | 642.42 | 0.0006317 | 1392.72 | 0 | 0 | 0.0006317 | 1392.72 | 2023-05-12 03:38:18 | -0.0003073 | -0.181 | -399.016 | 0 | 关闭
3680 | 6 | 3 | 恒流放电 | 01:55:30 | 25:05:40 | -0.152 | 2.0133 | 0.2927 | 645.22 | 0 | 0 | 0.2927 | 645.22 | 0.0006343 | 1398.35 | 0 | 0 | 0.0006343 | 1398.35 | 2023-05-12 03:38:48 | -0.0003061 | -0.1624 | -358.085 | 0 | 关闭
3681 | 6 | 3 | 恒流放电 | 01:56:00 | 25:06:10 | -0.152 | 2.0038 | 0.2939 | 648.01 | 0 | 0 | 0.2939 | 648.01 | 0.0006368 | 1403.96 | 0 | 0 | 0.0006368 | 1403.96 | 2023-05-12 03:39:18 | -0.0003046 | -0.1334 | -294.0118 | 0 | 关闭
3682 | 6 | 3 | 恒流放电 | 01:56:28 | 25:06:38 | -0.152 | 1.9938 | 0.2951 | 650.64 | 0 | 0 | 0.2951 | 650.64 | 0.0006392 | 1409.21 | 0 | 0 | 0.0006392 | 1409.21 | 2023-05-12 03:39:47 | -0.0003031 | -0.1191 | -262.5514 | 0 | 关闭
3683 | 6 | 3 | 恒流放电 | 01:56:30 | 25:06:40 | -0.152 | 1.9931 | 0.2952 | 650.8 | 0 | 0 | 0.2952 | 650.8 | 0.0006394 | 1409.54 | 0 | 0 | 0.0006394 | 1409.54 | 2023-05-12 03:39:48 | -0.000303 | -0.1085 | -239.285 | 0 | 关闭
3684 | 6 | 3 | 恒流放电 | 01:56:57 | 25:07:07 | -0.152 | 1.9831 | 0.2963 | 653.32 | 0 | 0 | 0.2963 | 653.32 | 0.0006416 | 1414.54 | 0 | 0 | 0.0006416 | 1414.54 | 2023-05-12 03:40:15 | -0.0003015 | -0.114 | -251.3815 | 0 | 关闭
3685 | 6 | 3 | 恒流放电 | 01:57:00 | 25:07:10 | -0.152 | 1.9821 | 0.2965 | 653.6 | 0 | 0 | 0.2965 | 653.6 | 0.0006419 | 1415.1 | 0 | 0 | 0.0006419 | 1415.1 | 2023-05-12 03:40:18 | -0.0003013 | -0.1267 | -279.3945 | 0 | 关闭
3686 | 6 | 3 | 恒流放电 | 01:57:26 | 25:07:37 | -0.152 | 1.9721 | 0.2976 | 656.09 | 0 | 0 | 0.2976 | 656.09 | 0.0006441 | 1420.03 | 0 | 0 | 0.0006441 | 1420.03 | 2023-05-12 03:40:45 | -0.0002998 | -0.1132 | -249.5199 | 0 | 关闭
3687 | 6 | 3 | 恒流放电 | 01:57:30 | 25:07:40 | -0.152 | 1.9709 | 0.2977 | 656.39 | 0 | 0 | 0.2977 | 656.39 | 0.0006444 | 1420.62 | 0 | 0 | 0.0006444 | 1420.62 | 2023-05-12 03:40:48 | -0.0002997 | -0.1126 | -248.2608 | 0 | 关闭
3688 | 6 | 3 | 恒流放电 | 01:57:57 | 25:08:07 | -0.152 | 1.9609 | 0.2989 | 658.92 | 0 | 0 | 0.2989 | 658.92 | 0.0006467 | 1425.6 | 0 | 0 | 0.0006467 | 1425.6 | 2023-05-12 03:41:16 | -0.0002981 | -0.1149 | -253.2334 | 0 | 关闭
3689 | 6 | 3 | 恒流放电 | 01:58:00 | 25:08:10 | -0.152 | 1.96 | 0.299 | 659.18 | 0 | 0 | 0.299 | 659.18 | 0.0006469 | 1426.11 | 0 | 0 | 0.0006469 | 1426.11 | 2023-05-12 03:41:18 | -0.000298 | -0.1314 | -289.6444 | 0 | 关闭
3690 | 6 | 3 | 恒流放电 | 01:58:28 | 25:08:38 | -0.152 | 1.95 | 0.3002 | 661.82 | 0 | 0 | 0.3002 | 661.82 | 0.0006492 | 1431.26 | 0 | 0 | 0.0006492 | 1431.26 | 2023-05-12 03:41:47 | -0.0002965 | -0.1195 | -263.4774 | 0 | 关闭
3691 | 6 | 3 | 恒流放电 | 01:58:30 | 25:08:40 | -0.152 | 1.9494 | 0.3003 | 661.98 | 0 | 0 | 0.3003 | 661.98 | 0.0006494 | 1431.57 | 0 | 0 | 0.0006494 | 1431.57 | 2023-05-12 03:41:48 | -0.0002963 | -0.1197 | -263.9787 | 0 | 关闭
3692 | 6 | 3 | 恒流放电 | 01:58:59 | 25:09:09 | -0.152 | 1.9394 | 0.3015 | 664.68 | 0 | 0 | 0.3015 | 664.68 | 0.0006517 | 1436.82 | 0 | 0 | 0.0006517 | 1436.82 | 2023-05-12 03:42:17 | -0.0002948 | -0.1225 | -269.9931 | 0 | 关闭
3693 | 6 | 3 | 恒流放电 | 01:59:00 | 25:09:10 | -0.152 | 1.9391 | 0.3015 | 664.77 | 0 | 0 | 0.3015 | 664.77 | 0.0006518 | 1437 | 0 | 0 | 0.0006518 | 1437 | 2023-05-12 03:42:18 | -0.0002948 | -0.1407 | -310.1117 | 0 | 关闭
3694 | 6 | 3 | 恒流放电 | 01:59:29 | 25:09:39 | -0.152 | 1.9291 | 0.3028 | 667.51 | 0 | 0 | 0.3028 | 667.51 | 0.0006542 | 1442.29 | 0 | 0 | 0.0006542 | 1442.29 | 2023-05-12 03:42:48 | -0.0002933 | -0.1242 | -273.7262 | 0 | 关闭
3695 | 6 | 3 | 恒流放电 | 01:59:30 | 25:09:40 | -0.152 | 1.9289 | 0.3028 | 667.56 | 0 | 0 | 0.3028 | 667.56 | 0.0006543 | 1442.4 | 0 | 0 | 0.0006543 | 1442.4 | 2023-05-12 03:42:48 | -0.0002932 | -0.1267 | -279.2475 | 0 | 关闭
3696 | 6 | 3 | 恒流放电 | 02:00:00 | 25:10:10 | -0.152 | 1.9193 | 0.3041 | 670.36 | 0 | 0 | 0.3041 | 670.36 | 0.0006567 | 1447.77 | 0 | 0 | 0.0006567 | 1447.77 | 2023-05-12 03:43:18 | -0.0002918 | -0.132 | -290.9492 | 0 | 关闭
3697 | 6 | 3 | 恒流放电 | 02:00:30 | 25:10:40 | -0.1521 | 1.9099 | 0.3053 | 673.15 | 0 | 0 | 0.3053 | 673.15 | 0.0006591 | 1453.12 | 0 | 0 | 0.0006591 | 1453.12 | 2023-05-12 03:43:48 | -0.0002904 | -0.1348 | -297.1552 | 0 | 关闭
3698 | 6 | 3 | 恒流放电 | 02:01:00 | 25:11:10 | -0.152 | 1.9009 | 0.3066 | 675.94 | 0 | 0 | 0.3066 | 675.94 | 0.0006615 | 1458.44 | 0 | 0 | 0.0006615 | 1458.44 | 2023-05-12 03:44:18 | -0.000289 | -0.1408 | -310.3403 | 0 | 关闭
3699 | 6 | 3 | 恒流放电 | 02:01:30 | 25:11:40 | -0.1521 | 1.8919 | 0.3079 | 678.73 | 0 | 0 | 0.3079 | 678.73 | 0.000664 | 1463.74 | 0 | 0 | 0.000664 | 1463.74 | 2023-05-12 03:44:48 | -0.0002877 | -0.1408 | -310.3458 | 0 | 关闭
3700 | 6 | 3 | 恒流放电 | 02:02:00 | 25:12:10 | -0.152 | 1.8831 | 0.3091 | 681.53 | 0 | 0 | 0.3091 | 681.53 | 0.0006663 | 1469.01 | 0 | 0 | 0.0006663 | 1469.01 | 2023-05-12 03:45:18 | -0.0002863 | -0.144 | -317.3935 | 0 | 关闭
3701 | 6 | 3 | 恒流放电 | 02:02:30 | 25:12:40 | -0.152 | 1.8744 | 0.3104 | 684.32 | 0 | 0 | 0.3104 | 684.32 | 0.0006687 | 1474.26 | 0 | 0 | 0.0006687 | 1474.26 | 2023-05-12 03:45:48 | -0.000285 | -0.1456 | -321.0586 | 0 | 关闭
3702 | 6 | 3 | 恒流放电 | 02:03:00 | 25:13:10 | -0.1521 | 1.8657 | 0.3117 | 687.11 | 0 | 0 | 0.3117 | 687.11 | 0.0006711 | 1479.48 | 0 | 0 | 0.0006711 | 1479.48 | 2023-05-12 03:46:18 | -0.0002837 | -0.1456 | -321.0473 | 0 | 关闭
3703 | 6 | 3 | 恒流放电 | 02:03:30 | 25:13:40 | -0.1521 | 1.8571 | 0.3129 | 689.91 | 0 | 0 | 0.3129 | 689.91 | 0.0006735 | 1484.68 | 0 | 0 | 0.0006735 | 1484.68 | 2023-05-12 03:46:48 | -0.0002824 | -0.1473 | -324.7861 | 0 | 关闭
3704 | 6 | 3 | 恒流放电 | 02:04:00 | 25:14:10 | -0.152 | 1.8486 | 0.3142 | 692.7 | 0 | 0 | 0.3142 | 692.7 | 0.0006758 | 1489.86 | 0 | 0 | 0.0006758 | 1489.86 | 2023-05-12 03:47:18 | -0.000281 | -0.1491 | -328.6014 | 0 | 关闭
3705 | 6 | 3 | 恒流放电 | 02:04:30 | 25:14:40 | -0.152 | 1.8401 | 0.3155 | 695.49 | 0 | 0 | 0.3155 | 695.49 | 0.0006781 | 1495.01 | 0 | 0 | 0.0006781 | 1495.01 | 2023-05-12 03:47:48 | -0.0002798 | -0.1491 | -328.6129 | 0 | 关闭
3706 | 6 | 3 | 恒流放电 | 02:05:00 | 25:15:10 | -0.1521 | 1.831 | 0.3167 | 698.29 | 0 | 0 | 0.3167 | 698.29 | 0.0006805 | 1500.13 | 0 | 0 | 0.0006805 | 1500.13 | 2023-05-12 03:48:18 | -0.0002784 | -0.1392 | -306.9408 | 0 | 关闭
3707 | 6 | 3 | 恒流放电 | 02:05:30 | 25:15:40 | -0.152 | 1.8213 | 0.318 | 701.08 | 0 | 0 | 0.318 | 701.08 | 0.0006828 | 1505.23 | 0 | 0 | 0.0006828 | 1505.23 | 2023-05-12 03:48:48 | -0.0002769 | -0.1306 | -287.9497 | 0 | 关闭
3708 | 6 | 3 | 恒流放电 | 02:06:00 | 25:16:10 | -0.152 | 1.8116 | 0.3193 | 703.87 | 0 | 0 | 0.3193 | 703.87 | 0.0006851 | 1510.31 | 0 | 0 | 0.0006851 | 1510.31 | 2023-05-12 03:49:18 | -0.0002754 | -0.1306 | -287.9497 | 0 | 关闭
3709 | 6 | 3 | 恒流放电 | 02:06:28 | 25:16:39 | -0.152 | 1.8016 | 0.3205 | 706.55 | 0 | 0 | 0.3205 | 706.55 | 0.0006873 | 1515.14 | 0 | 0 | 0.0006873 | 1515.14 | 2023-05-12 03:49:47 | -0.0002739 | -0.1212 | -267.2154 | 0 | 关闭
3710 | 6 | 3 | 恒流放电 | 02:06:30 | 25:16:40 | -0.152 | 1.8012 | 0.3205 | 706.67 | 0 | 0 | 0.3205 | 706.67 | 0.0006874 | 1515.35 | 0 | 0 | 0.0006874 | 1515.35 | 2023-05-12 03:49:48 | -0.0002738 | -0.1373 | -302.6406 | 0 | 关闭
3711 | 6 | 3 | 恒流放电 | 02:06:58 | 25:17:08 | -0.152 | 1.7912 | 0.3217 | 709.29 | 0 | 0 | 0.3217 | 709.29 | 0.0006895 | 1520.07 | 0 | 0 | 0.0006895 | 1520.07 | 2023-05-12 03:50:17 | -0.0002723 | -0.1191 | -262.5563 | 0 | 关闭
3712 | 6 | 3 | 恒流放电 | 02:07:00 | 25:17:10 | -0.152 | 1.7906 | 0.3218 | 709.46 | 0 | 0 | 0.3218 | 709.46 | 0.0006896 | 1520.37 | 0 | 0 | 0.0006896 | 1520.37 | 2023-05-12 03:50:18 | -0.0002722 | -0.1267 | -279.3292 | 0 | 关闭
3713 | 6 | 3 | 恒流放电 | 02:07:26 | 25:17:37 | -0.152 | 1.7806 | 0.3229 | 711.95 | 0 | 0 | 0.3229 | 711.95 | 0.0006917 | 1524.83 | 0 | 0 | 0.0006917 | 1524.83 | 2023-05-12 03:50:45 | -0.0002707 | -0.1132 | -249.5199 | 0 | 关闭
3714 | 6 | 3 | 恒流放电 | 02:07:30 | 25:17:40 | -0.1521 | 1.7793 | 0.3231 | 712.25 | 0 | 0 | 0.3231 | 712.25 | 0.0006919 | 1525.36 | 0 | 0 | 0.0006919 | 1525.36 | 2023-05-12 03:50:48 | -0.0002705 | -0.104 | -229.2392 | 0 | 关闭
3715 | 6 | 3 | 恒流放电 | 02:07:54 | 25:18:04 | -0.1521 | 1.7693 | 0.3241 | 714.53 | 0 | 0 | 0.3241 | 714.53 | 0.0006937 | 1529.4 | 0 | 0 | 0.0006937 | 1529.4 | 2023-05-12 03:51:13 | -0.000269 | -0.1035 | -228.1109 | 0 | 关闭
3716 | 6 | 3 | 恒流放电 | 02:08:00 | 25:18:10 | -0.152 | 1.767 | 0.3243 | 715.05 | 0 | 0 | 0.3243 | 715.05 | 0.0006941 | 1530.31 | 0 | 0 | 0.0006941 | 1530.31 | 2023-05-12 03:51:18 | -0.0002687 | -0.101 | -222.5886 | 0 | 关闭
3717 | 6 | 3 | 恒流放电 | 02:08:23 | 25:18:33 | -0.152 | 1.757 | 0.3253 | 717.19 | 0 | 0 | 0.3253 | 717.19 | 0.0006959 | 1534.08 | 0 | 0 | 0.0006959 | 1534.08 | 2023-05-12 03:51:41 | -0.0002671 | -0.0971 | -214.1485 | 0 | 关闭
3718 | 6 | 3 | 恒流放电 | 02:08:30 | 25:18:40 | -0.152 | 1.7541 | 0.3256 | 717.84 | 0 | 0 | 0.3256 | 717.84 | 0.0006964 | 1535.23 | 0 | 0 | 0.0006964 | 1535.23 | 2023-05-12 03:51:48 | -0.0002667 | -0.1019 | -224.7495 | 0 | 关闭
3719 | 6 | 3 | 恒流放电 | 02:08:52 | 25:19:03 | -0.152 | 1.7441 | 0.3266 | 719.96 | 0 | 0 | 0.3266 | 719.96 | 0.0006981 | 1538.94 | 0 | 0 | 0.0006981 | 1538.94 | 2023-05-12 03:52:11 | -0.0002652 | -0.0963 | -212.2722 | 0 | 关闭
3720 | 6 | 3 | 恒流放电 | 02:09:00 | 25:19:10 | -0.152 | 1.7411 | 0.3269 | 720.63 | 0 | 0 | 0.3269 | 720.63 | 0.0006986 | 1540.11 | 0 | 0 | 0.0006986 | 1540.11 | 2023-05-12 03:52:18 | -0.0002647 | -0.1014 | -223.447 | 0 | 关闭
3721 | 6 | 3 | 恒流放电 | 02:09:22 | 25:19:32 | -0.152 | 1.7311 | 0.3278 | 722.72 | 0 | 0 | 0.3278 | 722.72 | 0.0007002 | 1543.73 | 0 | 0 | 0.0007002 | 1543.73 | 2023-05-12 03:52:41 | -0.0002632 | -0.0946 | -208.5538 | 0 | 关闭
3722 | 6 | 3 | 恒流放电 | 02:09:30 | 25:19:40 | -0.152 | 1.7278 | 0.3281 | 723.43 | 0 | 0 | 0.3281 | 723.43 | 0.0007008 | 1544.95 | 0 | 0 | 0.0007008 | 1544.95 | 2023-05-12 03:52:48 | -0.0002627 | -0.0973 | -214.4312 | 0 | 关闭
3723 | 6 | 3 | 恒流放电 | 02:09:51 | 25:20:01 | -0.152 | 1.7178 | 0.3291 | 725.44 | 0 | 0 | 0.3291 | 725.44 | 0.0007024 | 1548.42 | 0 | 0 | 0.0007024 | 1548.42 | 2023-05-12 03:53:10 | -0.0002612 | -0.0912 | -201.1072 | 0 | 关闭
3724 | 6 | 3 | 恒流放电 | 02:10:00 | 25:20:10 | -0.152 | 1.7139 | 0.3294 | 726.22 | 0 | 0 | 0.3294 | 726.22 | 0.000703 | 1549.76 | 0 | 0 | 0.000703 | 1549.76 | 2023-05-12 03:53:18 | -0.0002606 | -0.091 | -200.5231 | 0 | 关闭
3725 | 6 | 3 | 恒流放电 | 02:10:20 | 25:20:31 | -0.152 | 1.7039 | 0.3303 | 728.16 | 0 | 0 | 0.3303 | 728.16 | 0.0007045 | 1553.07 | 0 | 0 | 0.0007045 | 1553.07 | 2023-05-12 03:53:39 | -0.0002591 | -0.0878 | -193.6606 | 0 | 关闭
3726 | 6 | 3 | 恒流放电 | 02:10:28 | 25:20:39 | -0.152 | 1.7 | 0.3306 | 728.91 | 0 | 0 | 0.3306 | 728.91 | 0.0007051 | 1554.35 | 0 | 0 | 0.0007051 | 1554.35 | 2023-05-12 03:53:47 | -0.0002585 | -0.0877 | -193.3754 | 0 | 关闭
3727 | 6 | 4 | 搁置 | 00:00:00 | 25:20:39 | 0 | 1.7115 | 0 | 0 | 0 | 0 | 0 | 0 | 0 | 0 | 0 | 0 | 0 | 0 | 2023-05-12 03:53:48 | 0 | 0 | 0 | 0 | 关闭
3728 | 6 | 4 | 搁置 | 00:00:00 | 25:20:39 | 0 | 1.7234 | 0 | 0 | 0 | 0 | 0 | 0 | 0 | 0 | 0 | 0 | 0 | 0 | 2023-05-12 03:53:48 | 0 | 0 | 0 | 0 | 关闭
3729 | 6 | 4 | 搁置 | 00:00:00 | 25:20:39 | 0 | 1.7337 | 0 | 0 | 0 | 0 | 0 | 0 | 0 | 0 | 0 | 0 | 0 | 0 | 2023-05-12 03:53:48 | 0 | 0 | 0 | 0 | 关闭
3730 | 6 | 4 | 搁置 | 00:00:01 | 25:20:40 | 0 | 1.7449 | 0 | 0 | 0 | 0 | 0 | 0 | 0 | 0 | 0 | 0 | 0 | 0 | 2023-05-12 03:53:49 | 0 | 0 | 0 | 0 | 关闭
3731 | 6 | 4 | 搁置 | 00:00:01 | 25:20:40 | 0 | 1.7554 | 0 | 0 | 0 | 0 | 0 | 0 | 0 | 0 | 0 | 0 | 0 | 0 | 2023-05-12 03:53:49 | 0 | 0 | 0 | 0 | 关闭
3732 | 6 | 4 | 搁置 | 00:00:02 | 25:20:41 | 0 | 1.7668 | 0 | 0 | 0 | 0 | 0 | 0 | 0 | 0 | 0 | 0 | 0 | 0 | 2023-05-12 03:53:50 | 0 | 0 | 0 | 0 | 关闭
3733 | 6 | 4 | 搁置 | 00:00:02 | 25:20:42 | 0 | 1.7778 | 0 | 0 | 0 | 0 | 0 | 0 | 0 | 0 | 0 | 0 | 0 | 0 | 2023-05-12 03:53:50 | 0 | 0 | 0 | 0 | 关闭
3734 | 6 | 4 | 搁置 | 00:00:03 | 25:20:42 | 0 | 1.789 | 0 | 0 | 0 | 0 | 0 | 0 | 0 | 0 | 0 | 0 | 0 | 0 | 2023-05-12 03:53:51 | 0 | 0 | 0 | 0 | 关闭
3735 | 6 | 4 | 搁置 | 00:00:04 | 25:20:43 | 0 | 1.799 | 0 | 0 | 0 | 0 | 0 | 0 | 0 | 0 | 0 | 0 | 0 | 0 | 2023-05-12 03:53:52 | 0 | 0 | 0 | 0 | 关闭
3736 | 6 | 4 | 搁置 | 00:00:05 | 25:20:44 | 0 | 1.8097 | 0 | 0 | 0 | 0 | 0 | 0 | 0 | 0 | 0 | 0 | 0 | 0 | 2023-05-12 03:53:53 | 0 | 0 | 0 | 0 | 关闭
3737 | 6 | 4 | 搁置 | 00:00:06 | 25:20:45 | 0 | 1.8208 | 0 | 0 | 0 | 0 | 0 | 0 | 0 | 0 | 0 | 0 | 0 | 0 | 2023-05-12 03:53:54 | 0 | 0 | 0 | 0 | 关闭
3738 | 6 | 4 | 搁置 | 00:00:07 | 25:20:47 | 0 | 1.8314 | 0 | 0 | 0 | 0 | 0 | 0 | 0 | 0 | 0 | 0 | 0 | 0 | 2023-05-12 03:53:55 | 0 | 0 | 0 | 0 | 关闭
3739 | 6 | 4 | 搁置 | 00:00:09 | 25:20:48 | 0 | 1.8419 | 0 | 0 | 0 | 0 | 0 | 0 | 0 | 0 | 0 | 0 | 0 | 0 | 2023-05-12 03:53:57 | 0 | 0 | 0 | 0 | 关闭
3740 | 6 | 4 | 搁置 | 00:00:10 | 25:20:49 | 0 | 1.8523 | 0 | 0 | 0 | 0 | 0 | 0 | 0 | 0 | 0 | 0 | 0 | 0 | 2023-05-12 03:53:58 | 0 | 0 | 0 | 0 | 关闭
3741 | 6 | 4 | 搁置 | 00:00:12 | 25:20:51 | 0 | 1.8623 | 0 | 0 | 0 | 0 | 0 | 0 | 0 | 0 | 0 | 0 | 0 | 0 | 2023-05-12 03:53:59 | 0 | 0 | 0 | 0 | 关闭
3742 | 6 | 4 | 搁置 | 00:00:13 | 25:20:52 | 0 | 1.8729 | 0 | 0 | 0 | 0 | 0 | 0 | 0 | 0 | 0 | 0 | 0 | 0 | 2023-05-12 03:54:01 | 0 | 0 | 0 | 0 | 关闭
3743 | 6 | 4 | 搁置 | 00:00:15 | 25:20:54 | 0 | 1.883 | 0 | 0 | 0 | 0 | 0 | 0 | 0 | 0 | 0 | 0 | 0 | 0 | 2023-05-12 03:54:03 | 0 | 0 | 0 | 0 | 关闭
3744 | 6 | 4 | 搁置 | 00:00:17 | 25:20:56 | 0 | 1.893 | 0 | 0 | 0 | 0 | 0 | 0 | 0 | 0 | 0 | 0 | 0 | 0 | 2023-05-12 03:54:05 | 0 | 0 | 0 | 0 | 关闭
3745 | 6 | 4 | 搁置 | 00:00:19 | 25:20:58 | 0 | 1.9031 | 0 | 0 | 0 | 0 | 0 | 0 | 0 | 0 | 0 | 0 | 0 | 0 | 2023-05-12 03:54:07 | 0 | 0 | 0 | 0 | 关闭
3746 | 6 | 4 | 搁置 | 00:00:21 | 25:21:00 | 0 | 1.9131 | 0 | 0 | 0 | 0 | 0 | 0 | 0 | 0 | 0 | 0 | 0 | 0 | 2023-05-12 03:54:09 | 0 | 0 | 0 | 0 | 关闭
3747 | 6 | 4 | 搁置 | 00:00:24 | 25:21:03 | 0 | 1.9234 | 0 | 0 | 0 | 0 | 0 | 0 | 0 | 0 | 0 | 0 | 0 | 0 | 2023-05-12 03:54:11 | 0 | 0 | 0 | 0 | 关闭
3748 | 6 | 4 | 搁置 | 00:00:26 | 25:21:05 | 0 | 1.9336 | 0 | 0 | 0 | 0 | 0 | 0 | 0 | 0 | 0 | 0 | 0 | 0 | 2023-05-12 03:54:14 | 0 | 0 | 0 | 0 | 关闭
3749 | 6 | 4 | 搁置 | 00:00:29 | 25:21:08 | 0 | 1.9438 | 0 | 0 | 0 | 0 | 0 | 0 | 0 | 0 | 0 | 0 | 0 | 0 | 2023-05-12 03:54:17 | 0 | 0 | 0 | 0 | 关闭
3750 | 6 | 4 | 搁置 | 00:00:30 | 25:21:09 | 0 | 1.9466 | 0 | 0 | 0 | 0 | 0 | 0 | 0 | 0 | 0 | 0 | 0 | 0 | 2023-05-12 03:54:17 | 0 | 0 | 0 | 0 | 关闭
3751 | 6 | 4 | 搁置 | 00:00:32 | 25:21:12 | 0 | 1.9567 | 0 | 0 | 0 | 0 | 0 | 0 | 0 | 0 | 0 | 0 | 0 | 0 | 2023-05-12 03:54:20 | 0 | 0 | 0 | 0 | 关闭
3752 | 6 | 4 | 搁置 | 00:00:36 | 25:21:15 | 0 | 1.9668 | 0 | 0 | 0 | 0 | 0 | 0 | 0 | 0 | 0 | 0 | 0 | 0 | 2023-05-12 03:54:23 | 0 | 0 | 0 | 0 | 关闭
3753 | 6 | 4 | 搁置 | 00:00:39 | 25:21:18 | 0 | 1.977 | 0 | 0 | 0 | 0 | 0 | 0 | 0 | 0 | 0 | 0 | 0 | 0 | 2023-05-12 03:54:27 | 0 | 0 | 0 | 0 | 关闭
3754 | 6 | 4 | 搁置 | 00:00:42 | 25:21:22 | 0 | 1.987 | 0 | 0 | 0 | 0 | 0 | 0 | 0 | 0 | 0 | 0 | 0 | 0 | 2023-05-12 03:54:30 | 0 | 0 | 0 | 0 | 关闭
3755 | 6 | 4 | 搁置 | 00:00:46 | 25:21:25 | 0 | 1.997 | 0 | 0 | 0 | 0 | 0 | 0 | 0 | 0 | 0 | 0 | 0 | 0 | 2023-05-12 03:54:34 | 0 | 0 | 0 | 0 | 关闭
3756 | 6 | 4 | 搁置 | 00:00:50 | 25:21:29 | 0 | 2.007 | 0 | 0 | 0 | 0 | 0 | 0 | 0 | 0 | 0 | 0 | 0 | 0 | 2023-05-12 03:54:38 | 0 | 0 | 0 | 0 | 关闭
3757 | 6 | 4 | 搁置 | 00:00:54 | 25:21:33 | 0 | 2.0171 | 0 | 0 | 0 | 0 | 0 | 0 | 0 | 0 | 0 | 0 | 0 | 0 | 2023-05-12 03:54:42 | 0 | 0 | 0 | 0 | 关闭
3758 | 6 | 4 | 搁置 | 00:00:59 | 25:21:38 | 0 | 2.0272 | 0 | 0 | 0 | 0 | 0 | 0 | 0 | 0 | 0 | 0 | 0 | 0 | 2023-05-12 03:54:47 | 0 | 0 | 0 | 0 | 关闭
3759 | 6 | 4 | 搁置 | 00:01:00 | 25:21:39 | 0 | 2.0293 | 0 | 0 | 0 | 0 | 0 | 0 | 0 | 0 | 0 | 0 | 0 | 0 | 2023-05-12 03:54:47 | 0 | 0 | 0 | 0 | 关闭
3760 | 6 | 5 | 恒流充电 | 00:00:00 | 25:21:39 | 0.1519 | 2.0397 | 0 | 0 | 0 | 0 | 0 | 0 | 0 | 0 | 0 | 0 | 0 | 0 | 2023-05-12 03:54:48 | 0.0003097 | 0 | 0 | 0 | 关闭
3761 | 6 | 5 | 恒流充电 | 00:00:00 | 25:21:39 | 0.152 | 2.0547 | 0 | 0.04 | 0 | 0.04 | 0 | 0 | 0 | 0.08 | 0 | 0.08 | 0 | 0 | 2023-05-12 03:54:48 | 0.0003124 | 0.0011 | 2.481 | 0 | 关闭
3762 | 6 | 5 | 恒流充电 | 00:00:00 | 25:21:39 | 0.152 | 2.068 | 0 | 0.07 | 0 | 0.07 | 0 | 0 | 1e-07 | 0.13 | 1e-07 | 0.13 | 0 | 0 | 2023-05-12 03:54:48 | 0.0003144 | 0.001 | 2.1001 | 0 | 关闭
3763 | 6 | 5 | 恒流充电 | 00:00:01 | 25:21:40 | 0.152 | 2.0786 | 0 | 0.09 | 0 | 0.09 | 0 | 0 | 1e-07 | 0.19 | 1e-07 | 0.19 | 0 | 0 | 2023-05-12 03:54:49 | 0.000316 | 0.0012 | 2.6344 | 0 | 关闭
3764 | 6 | 5 | 恒流充电 | 00:00:01 | 25:21:40 | 0.152 | 2.0888 | 0.0001 | 0.12 | 0.0001 | 0.12 | 0 | 0 | 1e-07 | 0.25 | 1e-07 | 0.25 | 0 | 0 | 2023-05-12 03:54:49 | 0.0003175 | 0.0012 | 2.7383 | 0 | 关闭
3765 | 6 | 5 | 恒流充电 | 00:00:01 | 25:21:40 | 0.152 | 2.0996 | 0.0001 | 0.16 | 0.0001 | 0.16 | 0 | 0 | 1e-07 | 0.33 | 1e-07 | 0.33 | 0 | 0 | 2023-05-12 03:54:49 | 0.0003192 | 0.0016 | 3.4481 | 0 | 关闭
3766 | 6 | 5 | 恒流充电 | 00:00:02 | 25:21:41 | 0.152 | 2.1102 | 0.0001 | 0.2 | 0.0001 | 0.2 | 0 | 0 | 2e-07 | 0.41 | 2e-07 | 0.41 | 0 | 0 | 2023-05-12 03:54:50 | 0.0003208 | 0.0016 | 3.5131 | 0 | 关闭
3767 | 6 | 5 | 恒流充电 | 00:00:02 | 25:21:41 | 0.152 | 2.1212 | 0.0001 | 0.24 | 0.0001 | 0.24 | 0 | 0 | 2e-07 | 0.5 | 2e-07 | 0.5 | 0 | 0 | 2023-05-12 03:54:50 | 0.0003224 | 0.0019 | 4.2316 | 0 | 关闭
3768 | 6 | 5 | 恒流充电 | 00:00:03 | 25:21:42 | 0.152 | 2.1315 | 0.0001 | 0.29 | 0.0001 | 0.29 | 0 | 0 | 3e-07 | 0.6 | 3e-07 | 0.6 | 0 | 0 | 2023-05-12 03:54:51 | 0.0003241 | 0.002 | 4.5192 | 0 | 关闭
3769 | 6 | 5 | 恒流充电 | 00:00:03 | 25:21:42 | 0.152 | 2.1422 | 0.0002 | 0.34 | 0.0002 | 0.34 | 0 | 0 | 3e-07 | 0.72 | 3e-07 | 0.72 | 0 | 0 | 2023-05-12 03:54:51 | 0.0003257 | 0.0024 | 5.2207 | 0 | 关闭
3770 | 6 | 5 | 恒流充电 | 00:00:04 | 25:21:43 | 0.152 | 2.153 | 0.0002 | 0.41 | 0.0002 | 0.41 | 0 | 0 | 4e-07 | 0.86 | 4e-07 | 0.86 | 0 | 0 | 2023-05-12 03:54:52 | 0.0003273 | 0.0027 | 6.0343 | 0 | 关闭
3771 | 6 | 5 | 恒流充电 | 00:00:05 | 25:21:44 | 0.152 | 2.1632 | 0.0002 | 0.48 | 0.0002 | 0.48 | 0 | 0 | 5e-07 | 1.02 | 5e-07 | 1.02 | 0 | 0 | 2023-05-12 03:54:53 | 0.0003289 | 0.0033 | 7.3012 | 0 | 关闭
3772 | 6 | 5 | 恒流充电 | 00:00:06 | 25:21:45 | 0.152 | 2.1734 | 0.0003 | 0.58 | 0.0003 | 0.58 | 0 | 0 | 6e-07 | 1.23 | 6e-07 | 1.23 | 0 | 0 | 2023-05-12 03:54:54 | 0.0003304 | 0.0041 | 9.1275 | 0 | 关闭
3773 | 6 | 5 | 恒流充电 | 00:00:07 | 25:21:46 | 0.152 | 2.1837 | 0.0003 | 0.7 | 0.0003 | 0.7 | 0 | 0 | 7e-07 | 1.49 | 7e-07 | 1.49 | 0 | 0 | 2023-05-12 03:54:55 | 0.000332 | 0.0053 | 11.7507 | 0 | 关闭
3774 | 6 | 5 | 恒流充电 | 00:00:09 | 25:21:48 | 0.152 | 2.194 | 0.0004 | 0.86 | 0.0004 | 0.86 | 0 | 0 | 8e-07 | 1.84 | 8e-07 | 1.84 | 0 | 0 | 2023-05-12 03:54:57 | 0.0003336 | 0.007 | 15.3655 | 0 | 关闭
3775 | 6 | 5 | 恒流充电 | 00:00:11 | 25:21:50 | 0.1521 | 2.2043 | 0.0005 | 1.08 | 0.0005 | 1.08 | 0 | 0 | 1.1e-06 | 2.33 | 1.1e-06 | 2.33 | 0 | 0 | 2023-05-12 03:54:59 | 0.0003352 | 0.0098 | 21.6927 | 0 | 关闭
3776 | 6 | 5 | 恒流充电 | 00:00:15 | 25:21:54 | 0.152 | 2.2145 | 0.0006 | 1.42 | 0.0006 | 1.42 | 0 | 0 | 1.4e-06 | 3.07 | 1.4e-06 | 3.07 | 0 | 0 | 2023-05-12 03:55:03 | 0.0003367 | 0.0149 | 32.8581 | 0 | 关闭
3777 | 6 | 5 | 恒流充电 | 00:00:20 | 25:21:59 | 0.152 | 2.2245 | 0.0009 | 1.91 | 0.0009 | 1.91 | 0 | 0 | 1.9e-06 | 4.16 | 1.9e-06 | 4.16 | 0 | 0 | 2023-05-12 03:55:08 | 0.0003382 | 0.0224 | 49.3429 | 0 | 关闭
3778 | 6 | 5 | 恒流充电 | 00:00:28 | 25:22:07 | 0.152 | 2.2345 | 0.0012 | 2.65 | 0.0012 | 2.65 | 0 | 0 | 2.6e-06 | 5.82 | 2.6e-06 | 5.82 | 0 | 0 | 2023-05-12 03:55:16 | 0.0003397 | 0.0338 | 74.477 | 0 | 关闭
3779 | 6 | 5 | 恒流充电 | 00:00:30 | 25:22:09 | 0.152 | 2.2359 | 0.0013 | 2.79 | 0.0013 | 2.79 | 0 | 0 | 2.8e-06 | 6.14 | 2.8e-06 | 6.14 | 0 | 0 | 2023-05-12 03:55:18 | 0.0003399 | 0.0452 | 99.7444 | 0 | 关闭
3780 | 6 | 5 | 恒流充电 | 00:00:43 | 25:22:22 | 0.152 | 2.2459 | 0.0018 | 4.06 | 0.0018 | 4.06 | 0 | 0 | 4.1e-06 | 8.97 | 4.1e-06 | 8.97 | 0 | 0 | 2023-05-12 03:55:31 | 0.0003414 | 0.0574 | 126.6124 | 0 | 关闭
3781 | 6 | 5 | 恒流充电 | 00:01:00 | 25:22:39 | 0.152 | 2.2532 | 0.0025 | 5.59 | 0.0025 | 5.59 | 0 | 0 | 5.6e-06 | 12.41 | 5.6e-06 | 12.41 | 0 | 0 | 2023-05-12 03:55:48 | 0.0003426 | 0.0949 | 209.1521 | 0 | 关闭
3782 | 6 | 5 | 恒流充电 | 00:01:30 | 25:23:09 | 0.152 | 2.2594 | 0.0038 | 8.38 | 0.0038 | 8.38 | 0 | 0 | 8.5e-06 | 18.71 | 8.5e-06 | 18.71 | 0 | 0 | 2023-05-12 03:56:18 | 0.0003435 | 0.2043 | 450.4703 | 0 | 关闭
3783 | 6 | 5 | 恒流充电 | 00:02:00 | 25:23:39 | 0.152 | 2.2602 | 0.0051 | 11.17 | 0.0051 | 11.17 | 0 | 0 | 1.14e-05 | 25.03 | 1.14e-05 | 25.03 | 0 | 0 | 2023-05-12 03:56:48 | 0.0003436 | 1.5836 | 3491.1526 | 0 | 关闭
3784 | 6 | 5 | 恒流充电 | 00:02:30 | 25:24:09 | 0.152 | 2.2581 | 0.0063 | 13.96 | 0.0063 | 13.96 | 0 | 0 | 1.42e-05 | 31.34 | 1.42e-05 | 31.34 | 0 | 0 | 2023-05-12 03:57:18 | 0.0003433 | -0.6033 | -1329.9833 | 0 | 关闭
3785 | 6 | 5 | 恒流充电 | 00:03:00 | 25:24:39 | 0.152 | 2.2546 | 0.0076 | 16.76 | 0.0076 | 16.76 | 0 | 0 | 1.71e-05 | 37.64 | 1.71e-05 | 37.64 | 0 | 0 | 2023-05-12 03:57:48 | 0.0003428 | -0.362 | -797.9777 | 0 | 关闭
3786 | 6 | 5 | 恒流充电 | 00:03:30 | 25:25:09 | 0.152 | 2.2505 | 0.0089 | 19.55 | 0.0089 | 19.55 | 0 | 0 | 1.99e-05 | 43.93 | 1.99e-05 | 43.93 | 0 | 0 | 2023-05-12 03:58:18 | 0.0003422 | -0.309 | -681.1975 | 0 | 关闭
3787 | 6 | 5 | 恒流充电 | 00:04:00 | 25:25:39 | 0.152 | 2.2465 | 0.0101 | 22.34 | 0.0101 | 22.34 | 0 | 0 | 2.28e-05 | 50.21 | 2.28e-05 | 50.21 | 0 | 0 | 2023-05-12 03:58:48 | 0.0003415 | -0.3167 | -698.2366 | 0 | 关闭
3788 | 6 | 5 | 恒流充电 | 00:04:30 | 25:26:09 | 0.152 | 2.2425 | 0.0114 | 25.14 | 0.0114 | 25.14 | 0 | 0 | 2.56e-05 | 56.48 | 2.56e-05 | 56.48 | 0 | 0 | 2023-05-12 03:59:18 | 0.0003409 | -0.3167 | -698.2351 | 0 | 关闭
3789 | 6 | 5 | 恒流充电 | 00:05:00 | 25:26:39 | 0.152 | 2.2391 | 0.0127 | 27.93 | 0.0127 | 27.93 | 0 | 0 | 2.85e-05 | 62.74 | 2.85e-05 | 62.74 | 0 | 0 | 2023-05-12 03:59:48 | 0.0003404 | -0.3726 | -821.4513 | 0 | 关闭
3790 | 6 | 5 | 恒流充电 | 00:05:30 | 25:27:09 | 0.152 | 2.2358 | 0.0139 | 30.72 | 0.0139 | 30.72 | 0 | 0 | 3.13e-05 | 68.98 | 3.13e-05 | 68.98 | 0 | 0 | 2023-05-12 04:00:18 | 0.0003399 | -0.3839 | -846.3419 | 0 | 关闭
3791 | 6 | 5 | 恒流充电 | 00:06:00 | 25:27:39 | 0.152 | 2.2332 | 0.0152 | 33.52 | 0.0152 | 33.52 | 0 | 0 | 3.41e-05 | 75.23 | 3.41e-05 | 75.23 | 0 | 0 | 2023-05-12 04:00:48 | 0.0003395 | -0.4873 | -1074.2149 | 0 | 关闭
3792 | 6 | 5 | 恒流充电 | 00:06:30 | 25:28:09 | 0.152 | 2.231 | 0.0165 | 36.31 | 0.0165 | 36.31 | 0 | 0 | 3.69e-05 | 81.46 | 3.69e-05 | 81.46 | 0 | 0 | 2023-05-12 04:01:18 | 0.0003392 | -0.5759 | -1269.5406 | 0 | 关闭
3793 | 6 | 5 | 恒流充电 | 00:07:00 | 25:28:39 | 0.152 | 2.2291 | 0.0177 | 39.1 | 0.0177 | 39.1 | 0 | 0 | 3.98e-05 | 87.69 | 3.98e-05 | 87.69 | 0 | 0 | 2023-05-12 04:01:48 | 0.0003389 | -0.6668 | -1469.9686 | 0 | 关闭
3794 | 6 | 5 | 恒流充电 | 00:07:30 | 25:29:09 | 0.152 | 2.2275 | 0.019 | 41.89 | 0.019 | 41.89 | 0 | 0 | 4.26e-05 | 93.91 | 4.26e-05 | 93.91 | 0 | 0 | 2023-05-12 04:02:18 | 0.0003386 | -0.7918 | -1745.5763 | 0 | 关闭
3795 | 6 | 5 | 恒流充电 | 00:08:00 | 25:29:39 | 0.152 | 2.2262 | 0.0203 | 44.69 | 0.0203 | 44.69 | 0 | 0 | 4.54e-05 | 100.13 | 4.54e-05 | 100.13 | 0 | 0 | 2023-05-12 04:02:48 | 0.0003384 | -0.9745 | -2148.4251 | 0 | 关闭
3796 | 6 | 5 | 恒流充电 | 00:08:30 | 25:30:09 | 0.152 | 2.2253 | 0.0215 | 47.48 | 0.0215 | 47.48 | 0 | 0 | 4.82e-05 | 106.35 | 4.82e-05 | 106.35 | 0 | 0 | 2023-05-12 04:03:18 | 0.0003383 | -1.4076 | -3103.2535 | 0 | 关闭
3797 | 6 | 5 | 恒流充电 | 00:09:00 | 25:30:39 | 0.152 | 2.2245 | 0.0228 | 50.27 | 0.0228 | 50.27 | 0 | 0 | 5.11e-05 | 112.56 | 5.11e-05 | 112.56 | 0 | 0 | 2023-05-12 04:03:48 | 0.0003382 | -1.5836 | -3491.1449 | 0 | 关闭
3798 | 6 | 5 | 恒流充电 | 00:09:30 | 25:31:09 | 0.152 | 2.2239 | 0.0241 | 53.07 | 0.0241 | 53.07 | 0 | 0 | 5.39e-05 | 118.77 | 5.39e-05 | 118.77 | 0 | 0 | 2023-05-12 04:04:18 | 0.0003381 | -2.1114 | -4654.8293 | 0 | 关闭
3799 | 6 | 5 | 恒流充电 | 00:10:00 | 25:31:39 | 0.152 | 2.2233 | 0.0253 | 55.86 | 0.0253 | 55.86 | 0 | 0 | 5.67e-05 | 124.98 | 5.67e-05 | 124.98 | 0 | 0 | 2023-05-12 04:04:48 | 0.000338 | -2.1114 | -4654.8701 | 0 | 关闭
3800 | 6 | 5 | 恒流充电 | 00:10:30 | 25:32:09 | 0.152 | 2.2227 | 0.0266 | 58.65 | 0.0266 | 58.65 | 0 | 0 | 5.95e-05 | 131.19 | 5.95e-05 | 131.19 | 0 | 0 | 2023-05-12 04:05:18 | 0.0003379 | -2.1114 | -4654.8599 | 0 | 关闭
3801 | 6 | 5 | 恒流充电 | 00:11:00 | 25:32:39 | 0.152 | 2.2222 | 0.0279 | 61.44 | 0.0279 | 61.44 | 0 | 0 | 6.23e-05 | 137.4 | 6.23e-05 | 137.4 | 0 | 0 | 2023-05-12 04:05:48 | 0.0003378 | -2.5337 | -5585.7706 | 0 | 关闭
3802 | 6 | 5 | 恒流充电 | 00:11:30 | 25:33:09 | 0.152 | 2.2218 | 0.0291 | 64.24 | 0.0291 | 64.24 | 0 | 0 | 6.51e-05 | 143.6 | 6.51e-05 | 143.6 | 0 | 0 | 2023-05-12 04:06:18 | 0.0003378 | -3.1671 | -6982.2286 | 0 | 关闭
3803 | 6 | 5 | 恒流充电 | 00:12:00 | 25:33:39 | 0.152 | 2.2216 | 0.0304 | 67.03 | 0.0304 | 67.03 | 0 | 0 | 6.8e-05 | 149.81 | 6.8e-05 | 149.81 | 0 | 0 | 2023-05-12 04:06:48 | 0.0003377 | -6.3343 | -13964.5797 | 0 | 关闭
3804 | 6 | 5 | 恒流充电 | 00:12:30 | 25:34:09 | 0.152 | 2.2214 | 0.0317 | 69.82 | 0.0317 | 69.82 | 0 | 0 | 7.08e-05 | 156.01 | 7.08e-05 | 156.01 | 0 | 0 | 2023-05-12 04:07:18 | 0.0003377 | -6.3343 | -13964.4572 | 0 | 关闭
3805 | 6 | 5 | 恒流充电 | 00:13:00 | 25:34:39 | 0.152 | 2.2214 | 0.0329 | 72.62 | 0.0329 | 72.62 | 0 | 0 | 7.36e-05 | 162.22 | 7.36e-05 | 162.22 | 0 | 0 | 2023-05-12 04:07:48 | 0.0003377 | 0 | 0 | 0 | 关闭
3806 | 6 | 5 | 恒流充电 | 00:13:30 | 25:35:09 | 0.152 | 2.2212 | 0.0342 | 75.41 | 0.0342 | 75.41 | 0 | 0 | 7.64e-05 | 168.42 | 7.64e-05 | 168.42 | 0 | 0 | 2023-05-12 04:08:18 | 0.0003377 | -6.3343 | -13964.4878 | 0 | 关闭
3807 | 6 | 5 | 恒流充电 | 00:14:00 | 25:35:39 | 0.152 | 2.2212 | 0.0355 | 78.2 | 0.0355 | 78.2 | 0 | 0 | 7.92e-05 | 174.63 | 7.92e-05 | 174.63 | 0 | 0 | 2023-05-12 04:08:48 | 0.0003377 | 0 | 0 | 0 | 关闭
3808 | 6 | 5 | 恒流充电 | 00:14:30 | 25:36:09 | 0.152 | 2.2212 | 0.0367 | 80.99 | 0.0367 | 80.99 | 0 | 0 | 8.2e-05 | 180.83 | 8.2e-05 | 180.83 | 0 | 0 | 2023-05-12 04:09:18 | 0.0003377 | 0 | 0 | 0 | 关闭
3809 | 6 | 5 | 恒流充电 | 00:15:00 | 25:36:39 | 0.152 | 2.2213 | 0.038 | 83.79 | 0.038 | 83.79 | 0 | 0 | 8.48e-05 | 187.03 | 8.48e-05 | 187.03 | 0 | 0 | 2023-05-12 04:09:48 | 0.0003377 | 12.6688 | 27929.5267 | 0 | 关闭
3810 | 6 | 5 | 恒流充电 | 00:15:30 | 25:37:09 | 0.152 | 2.2215 | 0.0393 | 86.58 | 0.0393 | 86.58 | 0 | 0 | 8.77e-05 | 193.24 | 8.77e-05 | 193.24 | 0 | 0 | 2023-05-12 04:10:18 | 0.0003377 | 6.3343 | 13964.549 | 0 | 关闭
3811 | 6 | 5 | 恒流充电 | 00:16:00 | 25:37:39 | 0.152 | 2.2216 | 0.0405 | 89.37 | 0.0405 | 89.37 | 0 | 0 | 9.05e-05 | 199.44 | 9.05e-05 | 199.44 | 0 | 0 | 2023-05-12 04:10:48 | 0.0003377 | 12.6688 | 27929.4043 | 0 | 关闭
3812 | 6 | 5 | 恒流充电 | 00:16:30 | 25:38:09 | 0.152 | 2.2217 | 0.0418 | 92.17 | 0.0418 | 92.17 | 0 | 0 | 9.33e-05 | 205.65 | 9.33e-05 | 205.65 | 0 | 0 | 2023-05-12 04:11:18 | 0.0003377 | 12.6688 | 27929.343 | 0 | 关闭
3813 | 6 | 5 | 恒流充电 | 00:17:00 | 25:38:39 | 0.152 | 2.2219 | 0.0431 | 94.96 | 0.0431 | 94.96 | 0 | 0 | 9.61e-05 | 211.85 | 9.61e-05 | 211.85 | 0 | 0 | 2023-05-12 04:11:48 | 0.0003378 | 6.3343 | 13964.6103 | 0 | 关闭
3814 | 6 | 5 | 恒流充电 | 00:17:30 | 25:39:09 | 0.152 | 2.2222 | 0.0443 | 97.75 | 0.0443 | 97.75 | 0 | 0 | 9.89e-05 | 218.06 | 9.89e-05 | 218.06 | 0 | 0 | 2023-05-12 04:12:18 | 0.0003378 | 4.2229 | 9309.8014 | 0 | 关闭
3815 | 6 | 5 | 恒流充电 | 00:18:00 | 25:39:39 | 0.152 | 2.2224 | 0.0456 | 100.55 | 0.0456 | 100.55 | 0 | 0 | 0.0001017 | 224.27 | 0.0001017 | 224.27 | 0 | 0 | 2023-05-12 04:12:48 | 0.0003378 | 6.3344 | 13964.7021 | 0 | 关闭
3816 | 6 | 5 | 恒流充电 | 00:18:30 | 25:40:09 | 0.152 | 2.2227 | 0.0469 | 103.34 | 0.0469 | 103.34 | 0 | 0 | 0.0001045 | 230.47 | 0.0001045 | 230.47 | 0 | 0 | 2023-05-12 04:13:18 | 0.0003379 | 4.2229 | 9309.8218 | 0 | 关闭
3817 | 6 | 5 | 恒流充电 | 00:19:00 | 25:40:39 | 0.152 | 2.2229 | 0.0481 | 106.13 | 0.0481 | 106.13 | 0 | 0 | 0.0001074 | 236.68 | 0.0001074 | 236.68 | 0 | 0 | 2023-05-12 04:13:48 | 0.0003379 | 6.3344 | 13964.8246 | 0 | 关闭
3818 | 6 | 5 | 恒流充电 | 00:19:30 | 25:41:09 | 0.152 | 2.2233 | 0.0494 | 108.92 | 0.0494 | 108.92 | 0 | 0 | 0.0001102 | 242.89 | 0.0001102 | 242.89 | 0 | 0 | 2023-05-12 04:14:18 | 0.000338 | 3.1672 | 6982.4429 | 0 | 关闭
3819 | 6 | 5 | 恒流充电 | 00:20:00 | 25:41:39 | 0.152 | 2.2237 | 0.0507 | 111.72 | 0.0507 | 111.72 | 0 | 0 | 0.000113 | 249.1 | 0.000113 | 249.1 | 0 | 0 | 2023-05-12 04:14:48 | 0.0003381 | 3.1672 | 6982.3511 | 0 | 关闭
3820 | 6 | 5 | 恒流充电 | 00:20:30 | 25:42:09 | 0.152 | 2.2242 | 0.0519 | 114.51 | 0.0519 | 114.51 | 0 | 0 | 0.0001158 | 255.31 | 0.0001158 | 255.31 | 0 | 0 | 2023-05-12 04:15:18 | 0.0003381 | 2.5338 | 5585.9053 | 0 | 关闭
3821 | 6 | 5 | 恒流充电 | 00:21:00 | 25:42:39 | 0.152 | 2.2247 | 0.0532 | 117.3 | 0.0532 | 117.3 | 0 | 0 | 0.0001186 | 261.52 | 0.0001186 | 261.52 | 0 | 0 | 2023-05-12 04:15:48 | 0.0003382 | 2.5338 | 5585.9298 | 0 | 关闭
3822 | 6 | 5 | 恒流充电 | 00:21:30 | 25:43:09 | 0.152 | 2.2252 | 0.0545 | 120.1 | 0.0545 | 120.1 | 0 | 0 | 0.0001214 | 267.74 | 0.0001214 | 267.74 | 0 | 0 | 2023-05-12 04:16:18 | 0.0003383 | 2.5338 | 5585.9298 | 0 | 关闭
3823 | 6 | 5 | 恒流充电 | 00:22:00 | 25:43:39 | 0.152 | 2.2257 | 0.0557 | 122.89 | 0.0557 | 122.89 | 0 | 0 | 0.0001243 | 273.95 | 0.0001243 | 273.95 | 0 | 0 | 2023-05-12 04:16:48 | 0.0003384 | 2.5338 | 5585.8809 | 0 | 关闭
3824 | 6 | 5 | 恒流充电 | 00:22:30 | 25:44:09 | 0.152 | 2.2263 | 0.057 | 125.68 | 0.057 | 125.68 | 0 | 0 | 0.0001271 | 280.17 | 0.0001271 | 280.17 | 0 | 0 | 2023-05-12 04:17:18 | 0.0003384 | 2.1115 | 4654.9007 | 0 | 关闭
3825 | 6 | 5 | 恒流充电 | 00:23:00 | 25:44:39 | 0.152 | 2.2268 | 0.0583 | 128.47 | 0.0583 | 128.47 | 0 | 0 | 0.0001299 | 286.39 | 0.0001299 | 286.39 | 0 | 0 | 2023-05-12 04:17:48 | 0.0003386 | 2.5337 | 5585.8319 | 0 | 关闭
3826 | 6 | 5 | 恒流充电 | 00:23:30 | 25:45:09 | 0.152 | 2.2273 | 0.0595 | 131.27 | 0.0595 | 131.27 | 0 | 0 | 0.0001327 | 292.61 | 0.0001327 | 292.61 | 0 | 0 | 2023-05-12 04:18:18 | 0.0003386 | 2.5337 | 5585.8074 | 0 | 关闭
3827 | 6 | 5 | 恒流充电 | 00:24:00 | 25:45:39 | 0.152 | 2.2277 | 0.0608 | 134.06 | 0.0608 | 134.06 | 0 | 0 | 0.0001355 | 298.83 | 0.0001355 | 298.83 | 0 | 0 | 2023-05-12 04:18:48 | 0.0003387 | 3.1672 | 6982.2592 | 0 | 关闭
3828 | 6 | 5 | 恒流充电 | 00:24:30 | 25:46:09 | 0.152 | 2.2281 | 0.0621 | 136.85 | 0.0621 | 136.85 | 0 | 0 | 0.0001384 | 305.05 | 0.0001384 | 305.05 | 0 | 0 | 2023-05-12 04:19:18 | 0.0003387 | 3.1672 | 6982.2898 | 0 | 关闭
3829 | 6 | 5 | 恒流充电 | 00:25:00 | 25:46:39 | 0.152 | 2.2286 | 0.0633 | 139.65 | 0.0633 | 139.65 | 0 | 0 | 0.0001412 | 311.28 | 0.0001412 | 311.28 | 0 | 0 | 2023-05-12 04:19:48 | 0.0003388 | 2.5337 | 5585.8564 | 0 | 关闭
3830 | 6 | 5 | 恒流充电 | 00:25:30 | 25:47:09 | 0.152 | 2.2289 | 0.0646 | 142.44 | 0.0646 | 142.44 | 0 | 0 | 0.000144 | 317.5 | 0.000144 | 317.5 | 0 | 0 | 2023-05-12 04:20:18 | 0.0003388 | 4.2229 | 9309.7606 | 0 | 关闭
3831 | 6 | 5 | 恒流充电 | 00:26:00 | 25:47:39 | 0.152 | 2.2293 | 0.0659 | 145.23 | 0.0659 | 145.23 | 0 | 0 | 0.0001468 | 323.73 | 0.0001468 | 323.73 | 0 | 0 | 2023-05-12 04:20:48 | 0.0003389 | 3.1672 | 6982.3204 | 0 | 关闭
3832 | 6 | 5 | 恒流充电 | 00:26:30 | 25:48:09 | 0.152 | 2.2297 | 0.0671 | 148.03 | 0.0671 | 148.03 | 0 | 0 | 0.0001497 | 329.95 | 0.0001497 | 329.95 | 0 | 0 | 2023-05-12 04:21:18 | 0.000339 | 3.1672 | 6982.3817 | 0 | 关闭
3833 | 6 | 5 | 恒流充电 | 00:27:00 | 25:48:39 | 0.152 | 2.2301 | 0.0684 | 150.82 | 0.0684 | 150.82 | 0 | 0 | 0.0001525 | 336.18 | 0.0001525 | 336.18 | 0 | 0 | 2023-05-12 04:21:48 | 0.000339 | 3.1672 | 6982.2592 | 0 | 关闭
3834 | 6 | 5 | 恒流充电 | 00:27:30 | 25:49:09 | 0.152 | 2.2305 | 0.0697 | 153.61 | 0.0697 | 153.61 | 0 | 0 | 0.0001553 | 342.41 | 0.0001553 | 342.41 | 0 | 0 | 2023-05-12 04:22:18 | 0.0003391 | 3.1671 | 6982.2286 | 0 | 关闭
3835 | 6 | 5 | 恒流充电 | 00:28:00 | 25:49:39 | 0.152 | 2.2309 | 0.0709 | 156.4 | 0.0709 | 156.4 | 0 | 0 | 0.0001581 | 348.64 | 0.0001581 | 348.64 | 0 | 0 | 2023-05-12 04:22:48 | 0.0003392 | 3.1671 | 6982.2286 | 0 | 关闭
3836 | 6 | 5 | 恒流充电 | 00:28:30 | 25:50:09 | 0.152 | 2.2312 | 0.0722 | 159.2 | 0.0722 | 159.2 | 0 | 0 | 0.000161 | 354.87 | 0.000161 | 354.87 | 0 | 0 | 2023-05-12 04:23:18 | 0.0003392 | 4.2229 | 9309.6789 | 0 | 关闭
3837 | 6 | 5 | 恒流充电 | 00:29:00 | 25:50:39 | 0.152 | 2.2316 | 0.0735 | 161.99 | 0.0735 | 161.99 | 0 | 0 | 0.0001638 | 361.11 | 0.0001638 | 361.11 | 0 | 0 | 2023-05-12 04:23:48 | 0.0003392 | 3.1672 | 6982.3511 | 0 | 关闭
3838 | 6 | 5 | 恒流充电 | 00:29:30 | 25:51:09 | 0.152 | 2.232 | 0.0747 | 164.78 | 0.0747 | 164.78 | 0 | 0 | 0.0001666 | 367.34 | 0.0001666 | 367.34 | 0 | 0 | 2023-05-12 04:24:18 | 0.0003393 | 3.1672 | 6982.2898 | 0 | 关闭
3839 | 6 | 5 | 恒流充电 | 00:30:00 | 25:51:39 | 0.152 | 2.2325 | 0.076 | 167.58 | 0.076 | 167.58 | 0 | 0 | 0.0001695 | 373.57 | 0.0001695 | 373.57 | 0 | 0 | 2023-05-12 04:24:48 | 0.0003394 | 2.5338 | 5585.9298 | 0 | 关闭
3840 | 6 | 5 | 恒流充电 | 00:30:30 | 25:52:09 | 0.152 | 2.2328 | 0.0773 | 170.37 | 0.0773 | 170.37 | 0 | 0 | 0.0001723 | 379.81 | 0.0001723 | 379.81 | 0 | 0 | 2023-05-12 04:25:18 | 0.0003394 | 4.2229 | 9309.8014 | 0 | 关闭
3841 | 6 | 5 | 恒流充电 | 00:31:00 | 25:52:39 | 0.152 | 2.2333 | 0.0785 | 173.16 | 0.0785 | 173.16 | 0 | 0 | 0.0001751 | 386.05 | 0.0001751 | 386.05 | 0 | 0 | 2023-05-12 04:25:48 | 0.0003396 | 2.5338 | 5585.8809 | 0 | 关闭
3842 | 6 | 5 | 恒流充电 | 00:31:30 | 25:53:09 | 0.152 | 2.2338 | 0.0798 | 175.95 | 0.0798 | 175.95 | 0 | 0 | 0.0001779 | 392.28 | 0.0001779 | 392.28 | 0 | 0 | 2023-05-12 04:26:18 | 0.0003396 | 2.5337 | 5585.8564 | 0 | 关闭
3843 | 6 | 5 | 恒流充电 | 00:32:00 | 25:53:39 | 0.152 | 2.234 | 0.0811 | 178.75 | 0.0811 | 178.75 | 0 | 0 | 0.0001808 | 398.52 | 0.0001808 | 398.52 | 0 | 0 | 2023-05-12 04:26:48 | 0.0003397 | 6.3344 | 13964.7021 | 0 | 关闭
3844 | 6 | 5 | 恒流充电 | 00:32:30 | 25:54:09 | 0.152 | 2.2346 | 0.0823 | 181.54 | 0.0823 | 181.54 | 0 | 0 | 0.0001836 | 404.76 | 0.0001836 | 404.76 | 0 | 0 | 2023-05-12 04:27:18 | 0.0003397 | 2.1115 | 4654.9211 | 0 | 关闭
3845 | 6 | 5 | 恒流充电 | 00:33:00 | 25:54:39 | 0.152 | 2.235 | 0.0836 | 184.33 | 0.0836 | 184.33 | 0 | 0 | 0.0001864 | 411 | 0.0001864 | 411 | 0 | 0 | 2023-05-12 04:27:48 | 0.0003398 | 3.1672 | 6982.3511 | 0 | 关闭
3846 | 6 | 5 | 恒流充电 | 00:33:30 | 25:55:09 | 0.152 | 2.2355 | 0.0849 | 187.13 | 0.0849 | 187.13 | 0 | 0 | 0.0001893 | 417.25 | 0.0001893 | 417.25 | 0 | 0 | 2023-05-12 04:28:18 | 0.0003399 | 2.5337 | 5585.8564 | 0 | 关闭
3847 | 6 | 5 | 恒流充电 | 00:34:00 | 25:55:39 | 0.152 | 2.236 | 0.0861 | 189.92 | 0.0861 | 189.92 | 0 | 0 | 0.0001921 | 423.49 | 0.0001921 | 423.49 | 0 | 0 | 2023-05-12 04:28:48 | 0.0003399 | 2.5338 | 5585.9053 | 0 | 关闭
3848 | 6 | 5 | 恒流充电 | 00:34:30 | 25:56:09 | 0.152 | 2.2366 | 0.0874 | 192.71 | 0.0874 | 192.71 | 0 | 0 | 0.0001949 | 429.74 | 0.0001949 | 429.74 | 0 | 0 | 2023-05-12 04:29:18 | 0.00034 | 2.1115 | 4654.9007 | 0 | 关闭
3849 | 6 | 5 | 恒流充电 | 00:35:00 | 25:56:39 | 0.152 | 2.2371 | 0.0887 | 195.51 | 0.0887 | 195.51 | 0 | 0 | 0.0001978 | 435.99 | 0.0001978 | 435.99 | 0 | 0 | 2023-05-12 04:29:48 | 0.0003401 | 2.5337 | 5585.8564 | 0 | 关闭
3850 | 6 | 5 | 恒流充电 | 00:35:30 | 25:57:09 | 0.152 | 2.2377 | 0.0899 | 198.3 | 0.0899 | 198.3 | 0 | 0 | 0.0002006 | 442.23 | 0.0002006 | 442.23 | 0 | 0 | 2023-05-12 04:30:18 | 0.0003402 | 2.1115 | 4654.9007 | 0 | 关闭
3851 | 6 | 5 | 恒流充电 | 00:36:00 | 25:57:39 | 0.152 | 2.2383 | 0.0912 | 201.09 | 0.0912 | 201.09 | 0 | 0 | 0.0002034 | 448.48 | 0.0002034 | 448.48 | 0 | 0 | 2023-05-12 04:30:48 | 0.0003403 | 2.1115 | 4654.9211 | 0 | 关闭
3852 | 6 | 5 | 恒流充电 | 00:36:30 | 25:58:09 | 0.152 | 2.2389 | 0.0925 | 203.88 | 0.0925 | 203.88 | 0 | 0 | 0.0002063 | 454.74 | 0.0002063 | 454.74 | 0 | 0 | 2023-05-12 04:31:18 | 0.0003404 | 2.1115 | 4654.8803 | 0 | 关闭
3853 | 6 | 5 | 恒流充电 | 00:37:00 | 25:58:39 | 0.152 | 2.2395 | 0.0937 | 206.68 | 0.0937 | 206.68 | 0 | 0 | 0.0002091 | 460.99 | 0.0002091 | 460.99 | 0 | 0 | 2023-05-12 04:31:48 | 0.0003405 | 2.1115 | 4654.8803 | 0 | 关闭
3854 | 6 | 5 | 恒流充电 | 00:37:30 | 25:59:09 | 0.152 | 2.2401 | 0.095 | 209.47 | 0.095 | 209.47 | 0 | 0 | 0.0002119 | 467.25 | 0.0002119 | 467.25 | 0 | 0 | 2023-05-12 04:32:18 | 0.0003406 | 2.1114 | 4654.8191 | 0 | 关闭
3855 | 6 | 5 | 恒流充电 | 00:38:00 | 25:59:39 | 0.152 | 2.2405 | 0.0963 | 212.26 | 0.0963 | 212.26 | 0 | 0 | 0.0002148 | 473.5 | 0.0002148 | 473.5 | 0 | 0 | 2023-05-12 04:32:48 | 0.0003406 | 3.1672 | 6982.2898 | 0 | 关闭
3856 | 6 | 5 | 恒流充电 | 00:38:30 | 26:00:09 | 0.152 | 2.2411 | 0.0975 | 215.06 | 0.0975 | 215.06 | 0 | 0 | 0.0002176 | 479.76 | 0.0002176 | 479.76 | 0 | 0 | 2023-05-12 04:33:18 | 0.0003407 | 2.1115 | 4654.9007 | 0 | 关闭
3857 | 6 | 5 | 恒流充电 | 00:39:00 | 26:00:39 | 0.152 | 2.2415 | 0.0988 | 217.85 | 0.0988 | 217.85 | 0 | 0 | 0.0002205 | 486.02 | 0.0002205 | 486.02 | 0 | 0 | 2023-05-12 04:33:48 | 0.0003407 | 3.1671 | 6982.1674 | 0 | 关闭
3858 | 6 | 5 | 恒流充电 | 00:39:30 | 26:01:09 | 0.152 | 2.242 | 0.1001 | 220.64 | 0.1001 | 220.64 | 0 | 0 | 0.0002233 | 492.28 | 0.0002233 | 492.28 | 0 | 0 | 2023-05-12 04:34:18 | 0.0003409 | 2.5338 | 5585.9298 | 0 | 关闭
3859 | 6 | 5 | 恒流充电 | 00:40:00 | 26:01:39 | 0.152 | 2.2425 | 0.1013 | 223.43 | 0.1013 | 223.43 | 0 | 0 | 0.0002261 | 498.55 | 0.0002261 | 498.55 | 0 | 0 | 2023-05-12 04:34:48 | 0.0003409 | 2.5337 | 5585.8319 | 0 | 关闭
3860 | 6 | 5 | 恒流充电 | 00:40:30 | 26:02:09 | 0.152 | 2.243 | 0.1026 | 226.23 | 0.1026 | 226.23 | 0 | 0 | 0.000229 | 504.81 | 0.000229 | 504.81 | 0 | 0 | 2023-05-12 04:35:18 | 0.000341 | 2.5338 | 5585.8809 | 0 | 关闭
3861 | 6 | 5 | 恒流充电 | 00:41:00 | 26:02:39 | 0.152 | 2.2435 | 0.1039 | 229.02 | 0.1039 | 229.02 | 0 | 0 | 0.0002318 | 511.07 | 0.0002318 | 511.07 | 0 | 0 | 2023-05-12 04:35:48 | 0.0003411 | 2.5337 | 5585.8319 | 0 | 关闭
3862 | 6 | 5 | 恒流充电 | 00:41:30 | 26:03:09 | 0.152 | 2.244 | 0.1052 | 231.81 | 0.1052 | 231.81 | 0 | 0 | 0.0002347 | 517.34 | 0.0002347 | 517.34 | 0 | 0 | 2023-05-12 04:36:18 | 0.0003411 | 2.5337 | 5585.8319 | 0 | 关闭
3863 | 6 | 5 | 恒流充电 | 00:42:00 | 26:03:39 | 0.152 | 2.2445 | 0.1064 | 234.61 | 0.1064 | 234.61 | 0 | 0 | 0.0002375 | 523.61 | 0.0002375 | 523.61 | 0 | 0 | 2023-05-12 04:36:48 | 0.0003413 | 2.5337 | 5585.8319 | 0 | 关闭
3864 | 6 | 5 | 恒流充电 | 00:42:30 | 26:04:09 | 0.152 | 2.2449 | 0.1077 | 237.4 | 0.1077 | 237.4 | 0 | 0 | 0.0002404 | 529.88 | 0.0002404 | 529.88 | 0 | 0 | 2023-05-12 04:37:18 | 0.0003413 | 3.1671 | 6982.2286 | 0 | 关闭
3865 | 6 | 5 | 恒流充电 | 00:43:00 | 26:04:39 | 0.152 | 2.2455 | 0.109 | 240.19 | 0.109 | 240.19 | 0 | 0 | 0.0002432 | 536.15 | 0.0002432 | 536.15 | 0 | 0 | 2023-05-12 04:37:48 | 0.0003414 | 2.1114 | 4654.8599 | 0 | 关闭
3866 | 6 | 5 | 恒流充电 | 00:43:30 | 26:05:09 | 0.152 | 2.2459 | 0.1102 | 242.98 | 0.1102 | 242.98 | 0 | 0 | 0.000246 | 542.42 | 0.000246 | 542.42 | 0 | 0 | 2023-05-12 04:38:18 | 0.0003414 | 3.1671 | 6982.1674 | 0 | 关闭
3867 | 6 | 5 | 恒流充电 | 00:44:00 | 26:05:39 | 0.152 | 2.2463 | 0.1115 | 245.78 | 0.1115 | 245.78 | 0 | 0 | 0.0002489 | 548.69 | 0.0002489 | 548.69 | 0 | 0 | 2023-05-12 04:38:48 | 0.0003415 | 3.1672 | 6982.3511 | 0 | 关闭
3868 | 6 | 5 | 恒流充电 | 00:44:30 | 26:06:09 | 0.152 | 2.2469 | 0.1128 | 248.57 | 0.1128 | 248.57 | 0 | 0 | 0.0002517 | 554.97 | 0.0002517 | 554.97 | 0 | 0 | 2023-05-12 04:39:18 | 0.0003415 | 2.1114 | 4654.8191 | 0 | 关闭
3869 | 6 | 5 | 恒流充电 | 00:45:00 | 26:06:39 | 0.152 | 2.2474 | 0.114 | 251.36 | 0.114 | 251.36 | 0 | 0 | 0.0002546 | 561.24 | 0.0002546 | 561.24 | 0 | 0 | 2023-05-12 04:39:48 | 0.0003417 | 2.5337 | 5585.8319 | 0 | 关闭
3870 | 6 | 5 | 恒流充电 | 00:45:30 | 26:07:09 | 0.152 | 2.248 | 0.1153 | 254.16 | 0.1153 | 254.16 | 0 | 0 | 0.0002574 | 567.52 | 0.0002574 | 567.52 | 0 | 0 | 2023-05-12 04:40:18 | 0.0003417 | 2.1114 | 4654.8191 | 0 | 关闭
3871 | 6 | 5 | 恒流充电 | 00:46:00 | 26:07:39 | 0.152 | 2.2486 | 0.1166 | 256.95 | 0.1166 | 256.95 | 0 | 0 | 0.0002603 | 573.8 | 0.0002603 | 573.8 | 0 | 0 | 2023-05-12 04:40:48 | 0.0003419 | 2.1115 | 4654.9007 | 0 | 关闭
3872 | 6 | 5 | 恒流充电 | 00:46:30 | 26:08:09 | 0.152 | 2.2492 | 0.1178 | 259.74 | 0.1178 | 259.74 | 0 | 0 | 0.0002631 | 580.08 | 0.0002631 | 580.08 | 0 | 0 | 2023-05-12 04:41:18 | 0.0003419 | 2.1114 | 4654.8599 | 0 | 关闭
3873 | 6 | 5 | 恒流充电 | 00:47:00 | 26:08:39 | 0.152 | 2.2499 | 0.1191 | 262.54 | 0.1191 | 262.54 | 0 | 0 | 0.000266 | 586.37 | 0.000266 | 586.37 | 0 | 0 | 2023-05-12 04:41:48 | 0.0003421 | 1.8098 | 3989.8099 | 0 | 关闭
3874 | 6 | 5 | 恒流充电 | 00:47:30 | 26:09:09 | 0.152 | 2.2506 | 0.1204 | 265.33 | 0.1204 | 265.33 | 0 | 0 | 0.0002688 | 592.65 | 0.0002688 | 592.65 | 0 | 0 | 2023-05-12 04:42:18 | 0.0003421 | 1.8098 | 3989.8799 | 0 | 关闭
3875 | 6 | 5 | 恒流充电 | 00:48:00 | 26:09:39 | 0.152 | 2.2514 | 0.1216 | 268.12 | 0.1216 | 268.12 | 0 | 0 | 0.0002717 | 598.94 | 0.0002717 | 598.94 | 0 | 0 | 2023-05-12 04:42:48 | 0.0003423 | 1.5836 | 3491.1143 | 0 | 关闭
3876 | 6 | 5 | 恒流充电 | 00:48:30 | 26:10:09 | 0.152 | 2.2521 | 0.1229 | 270.91 | 0.1229 | 270.91 | 0 | 0 | 0.0002745 | 605.23 | 0.0002745 | 605.23 | 0 | 0 | 2023-05-12 04:43:18 | 0.0003424 | 1.8098 | 3989.8799 | 0 | 关闭
3877 | 6 | 5 | 恒流充电 | 00:49:00 | 26:10:39 | 0.152 | 2.2529 | 0.1242 | 273.71 | 0.1242 | 273.71 | 0 | 0 | 0.0002774 | 611.52 | 0.0002774 | 611.52 | 0 | 0 | 2023-05-12 04:43:48 | 0.0003425 | 1.5836 | 3491.1449 | 0 | 关闭
3878 | 6 | 5 | 恒流充电 | 00:49:30 | 26:11:09 | 0.152 | 2.2536 | 0.1254 | 276.5 | 0.1254 | 276.5 | 0 | 0 | 0.0002802 | 617.81 | 0.0002802 | 617.81 | 0 | 0 | 2023-05-12 04:44:18 | 0.0003426 | 1.8098 | 3989.8449 | 0 | 关闭
3879 | 6 | 5 | 恒流充电 | 00:50:00 | 26:11:39 | 0.152 | 2.2542 | 0.1267 | 279.29 | 0.1267 | 279.29 | 0 | 0 | 0.0002831 | 624.1 | 0.0002831 | 624.1 | 0 | 0 | 2023-05-12 04:44:48 | 0.0003427 | 2.1114 | 4654.7374 | 0 | 关闭
3880 | 6 | 5 | 恒流充电 | 00:50:30 | 26:12:09 | 0.152 | 2.2548 | 0.128 | 282.09 | 0.128 | 282.09 | 0 | 0 | 0.0002859 | 630.4 | 0.0002859 | 630.4 | 0 | 0 | 2023-05-12 04:45:18 | 0.0003428 | 2.1114 | 4654.7782 | 0 | 关闭
3881 | 6 | 5 | 恒流充电 | 00:51:00 | 26:12:39 | 0.152 | 2.2554 | 0.1292 | 284.88 | 0.1292 | 284.88 | 0 | 0 | 0.0002888 | 636.7 | 0.0002888 | 636.7 | 0 | 0 | 2023-05-12 04:45:48 | 0.0003428 | 2.1114 | 4654.7374 | 0 | 关闭
3882 | 6 | 5 | 恒流充电 | 00:51:30 | 26:13:09 | 0.152 | 2.256 | 0.1305 | 287.67 | 0.1305 | 287.67 | 0 | 0 | 0.0002917 | 643 | 0.0002917 | 643 | 0 | 0 | 2023-05-12 04:46:18 | 0.000343 | 2.1114 | 4654.7374 | 0 | 关闭
3883 | 6 | 5 | 恒流充电 | 00:52:00 | 26:13:39 | 0.152 | 2.2566 | 0.1318 | 290.46 | 0.1318 | 290.46 | 0 | 0 | 0.0002945 | 649.3 | 0.0002945 | 649.3 | 0 | 0 | 2023-05-12 04:46:48 | 0.000343 | 2.1114 | 4654.8599 | 0 | 关闭
3884 | 6 | 5 | 恒流充电 | 00:52:30 | 26:14:09 | 0.152 | 2.2572 | 0.133 | 293.26 | 0.133 | 293.26 | 0 | 0 | 0.0002974 | 655.6 | 0.0002974 | 655.6 | 0 | 0 | 2023-05-12 04:47:18 | 0.0003431 | 2.1114 | 4654.7782 | 0 | 关闭
3885 | 6 | 5 | 恒流充电 | 00:53:00 | 26:14:39 | 0.152 | 2.2577 | 0.1343 | 296.05 | 0.1343 | 296.05 | 0 | 0 | 0.0003002 | 661.91 | 0.0003002 | 661.91 | 0 | 0 | 2023-05-12 04:47:48 | 0.0003432 | 2.5336 | 5585.6359 | 0 | 关闭
3886 | 6 | 5 | 恒流充电 | 00:53:30 | 26:15:09 | 0.152 | 2.2583 | 0.1356 | 298.84 | 0.1356 | 298.84 | 0 | 0 | 0.0003031 | 668.21 | 0.0003031 | 668.21 | 0 | 0 | 2023-05-12 04:48:18 | 0.0003433 | 2.1114 | 4654.8599 | 0 | 关闭
3887 | 6 | 5 | 恒流充电 | 00:54:00 | 26:15:39 | 0.152 | 2.259 | 0.1368 | 301.64 | 0.1368 | 301.64 | 0 | 0 | 0.000306 | 674.52 | 0.000306 | 674.52 | 0 | 0 | 2023-05-12 04:48:48 | 0.0003434 | 1.8098 | 3989.8099 | 0 | 关闭
3888 | 6 | 5 | 恒流充电 | 00:54:30 | 26:16:09 | 0.152 | 2.2595 | 0.1381 | 304.43 | 0.1381 | 304.43 | 0 | 0 | 0.0003088 | 680.83 | 0.0003088 | 680.83 | 0 | 0 | 2023-05-12 04:49:18 | 0.0003435 | 2.5337 | 5585.7339 | 0 | 关闭
3889 | 6 | 5 | 恒流充电 | 00:55:00 | 26:16:39 | 0.152 | 2.2601 | 0.1394 | 307.22 | 0.1394 | 307.22 | 0 | 0 | 0.0003117 | 687.14 | 0.0003117 | 687.14 | 0 | 0 | 2023-05-12 04:49:48 | 0.0003436 | 2.1114 | 4654.8191 | 0 | 关闭
3890 | 6 | 5 | 恒流充电 | 00:55:30 | 26:17:09 | 0.152 | 2.2607 | 0.1406 | 310.01 | 0.1406 | 310.01 | 0 | 0 | 0.0003146 | 693.46 | 0.0003146 | 693.46 | 0 | 0 | 2023-05-12 04:50:18 | 0.0003437 | 2.1114 | 4654.7782 | 0 | 关闭
3891 | 6 | 5 | 恒流充电 | 00:56:00 | 26:17:39 | 0.152 | 2.2614 | 0.1419 | 312.81 | 0.1419 | 312.81 | 0 | 0 | 0.0003174 | 699.77 | 0.0003174 | 699.77 | 0 | 0 | 2023-05-12 04:50:48 | 0.0003438 | 1.8098 | 3989.9499 | 0 | 关闭
3892 | 6 | 5 | 恒流充电 | 00:56:30 | 26:18:09 | 0.152 | 2.262 | 0.1432 | 315.6 | 0.1432 | 315.6 | 0 | 0 | 0.0003203 | 706.09 | 0.0003203 | 706.09 | 0 | 0 | 2023-05-12 04:51:18 | 0.0003439 | 2.1114 | 4654.7782 | 0 | 关闭
3893 | 6 | 5 | 恒流充电 | 00:57:00 | 26:18:39 | 0.152 | 2.2627 | 0.1444 | 318.39 | 0.1444 | 318.39 | 0 | 0 | 0.0003231 | 712.41 | 0.0003231 | 712.41 | 0 | 0 | 2023-05-12 04:51:48 | 0.000344 | 1.8098 | 3989.8449 | 0 | 关闭
3894 | 6 | 5 | 恒流充电 | 00:57:30 | 26:19:09 | 0.152 | 2.2635 | 0.1457 | 321.19 | 0.1457 | 321.19 | 0 | 0 | 0.000326 | 718.73 | 0.000326 | 718.73 | 0 | 0 | 2023-05-12 04:52:18 | 0.0003441 | 1.5836 | 3491.1449 | 0 | 关闭
3895 | 6 | 5 | 恒流充电 | 00:58:00 | 26:19:39 | 0.152 | 2.2644 | 0.147 | 323.98 | 0.147 | 323.98 | 0 | 0 | 0.0003289 | 725.05 | 0.0003289 | 725.05 | 0 | 0 | 2023-05-12 04:52:48 | 0.0003442 | 1.4076 | 3103.2127 | 0 | 关闭
3896 | 6 | 5 | 恒流充电 | 00:58:30 | 26:20:09 | 0.152 | 2.2652 | 0.1482 | 326.77 | 0.1482 | 326.77 | 0 | 0 | 0.0003318 | 731.38 | 0.0003318 | 731.38 | 0 | 0 | 2023-05-12 04:53:18 | 0.0003444 | 1.5836 | 3491.1143 | 0 | 关闭
3897 | 6 | 5 | 恒流充电 | 00:59:00 | 26:20:39 | 0.1521 | 2.2663 | 0.1495 | 329.56 | 0.1495 | 329.56 | 0 | 0 | 0.0003346 | 737.71 | 0.0003346 | 737.71 | 0 | 0 | 2023-05-12 04:53:48 | 0.0003446 | 1.1518 | 2539.3485 | 0 | 关闭
3898 | 6 | 5 | 恒流充电 | 00:59:30 | 26:21:09 | 0.1521 | 2.2671 | 0.1508 | 332.36 | 0.1508 | 332.36 | 0 | 0 | 0.0003375 | 744.04 | 0.0003375 | 744.04 | 0 | 0 | 2023-05-12 04:54:18 | 0.0003447 | 1.5839 | 3491.7573 | 0 | 关闭
3899 | 6 | 5 | 恒流充电 | 01:00:00 | 26:21:39 | 0.1521 | 2.268 | 0.152 | 335.15 | 0.152 | 335.15 | 0 | 0 | 0.0003404 | 750.37 | 0.0003404 | 750.37 | 0 | 0 | 2023-05-12 04:54:48 | 0.0003448 | 1.4079 | 3103.757 | 0 | 关闭
3900 | 6 | 5 | 恒流充电 | 01:00:30 | 26:22:09 | 0.1521 | 2.269 | 0.1533 | 337.94 | 0.1533 | 337.94 | 0 | 0 | 0.0003432 | 756.71 | 0.0003432 | 756.71 | 0 | 0 | 2023-05-12 04:55:18 | 0.000345 | 1.2671 | 2793.4058 | 0 | 关闭
3901 | 6 | 5 | 恒流充电 | 01:01:00 | 26:22:39 | 0.152 | 2.2698 | 0.1546 | 340.74 | 0.1546 | 340.74 | 0 | 0 | 0.0003461 | 763.05 | 0.0003461 | 763.05 | 0 | 0 | 2023-05-12 04:55:48 | 0.0003451 | 1.5838 | 3491.6654 | 0 | 关闭
3902 | 6 | 5 | 恒流充电 | 01:01:30 | 26:23:09 | 0.1521 | 2.2707 | 0.1558 | 343.53 | 0.1558 | 343.53 | 0 | 0 | 0.000349 | 769.39 | 0.000349 | 769.39 | 0 | 0 | 2023-05-12 04:56:18 | 0.0003453 | 1.4078 | 3103.7026 | 0 | 关闭
3903 | 6 | 5 | 恒流充电 | 01:02:00 | 26:23:39 | 0.1521 | 2.2715 | 0.1571 | 346.32 | 0.1571 | 346.32 | 0 | 0 | 0.0003519 | 775.73 | 0.0003519 | 775.73 | 0 | 0 | 2023-05-12 04:56:48 | 0.0003454 | 1.5838 | 3491.7267 | 0 | 关闭
3904 | 6 | 5 | 恒流充电 | 01:02:30 | 26:24:09 | 0.1521 | 2.2722 | 0.1584 | 349.12 | 0.1584 | 349.12 | 0 | 0 | 0.0003548 | 782.08 | 0.0003548 | 782.08 | 0 | 0 | 2023-05-12 04:57:18 | 0.0003455 | 1.81 | 3990.4048 | 0 | 关闭
3905 | 6 | 5 | 恒流充电 | 01:03:00 | 26:24:39 | 0.1521 | 2.273 | 0.1596 | 351.91 | 0.1596 | 351.91 | 0 | 0 | 0.0003576 | 788.43 | 0.0003576 | 788.43 | 0 | 0 | 2023-05-12 04:57:48 | 0.0003456 | 1.5838 | 3491.6348 | 0 | 关闭
3906 | 6 | 5 | 恒流充电 | 01:03:30 | 26:25:09 | 0.1521 | 2.2737 | 0.1609 | 354.7 | 0.1609 | 354.7 | 0 | 0 | 0.0003605 | 794.78 | 0.0003605 | 794.78 | 0 | 0 | 2023-05-12 04:58:18 | 0.0003457 | 1.8101 | 3990.5098 | 0 | 关闭
3907 | 6 | 5 | 恒流充电 | 01:04:00 | 26:25:39 | 0.1521 | 2.2745 | 0.1622 | 357.5 | 0.1622 | 357.5 | 0 | 0 | 0.0003634 | 801.13 | 0.0003634 | 801.13 | 0 | 0 | 2023-05-12 04:58:48 | 0.0003458 | 1.5838 | 3491.6348 | 0 | 关闭
3908 | 6 | 5 | 恒流充电 | 01:04:30 | 26:26:09 | 0.1521 | 2.2753 | 0.1634 | 360.29 | 0.1634 | 360.29 | 0 | 0 | 0.0003663 | 807.48 | 0.0003663 | 807.48 | 0 | 0 | 2023-05-12 04:59:18 | 0.000346 | 1.5838 | 3491.6654 | 0 | 关闭
3909 | 6 | 5 | 恒流充电 | 01:05:00 | 26:26:39 | 0.1521 | 2.2761 | 0.1647 | 363.08 | 0.1647 | 363.08 | 0 | 0 | 0.0003692 | 813.84 | 0.0003692 | 813.84 | 0 | 0 | 2023-05-12 04:59:48 | 0.0003461 | 1.5838 | 3491.6654 | 0 | 关闭
3910 | 6 | 5 | 恒流充电 | 01:05:30 | 26:27:09 | 0.1521 | 2.2769 | 0.166 | 365.88 | 0.166 | 365.88 | 0 | 0 | 0.000372 | 820.2 | 0.000372 | 820.2 | 0 | 0 | 2023-05-12 05:00:18 | 0.0003462 | 1.5838 | 3491.6654 | 0 | 关闭
3911 | 6 | 5 | 恒流充电 | 01:06:00 | 26:27:39 | 0.1521 | 2.2777 | 0.1672 | 368.67 | 0.1672 | 368.67 | 0 | 0 | 0.0003749 | 826.56 | 0.0003749 | 826.56 | 0 | 0 | 2023-05-12 05:00:48 | 0.0003463 | 1.5838 | 3491.6961 | 0 | 关闭
3912 | 6 | 5 | 恒流充电 | 01:06:30 | 26:28:09 | 0.1521 | 2.2786 | 0.1685 | 371.46 | 0.1685 | 371.46 | 0 | 0 | 0.0003778 | 832.93 | 0.0003778 | 832.93 | 0 | 0 | 2023-05-12 05:01:18 | 0.0003465 | 1.4079 | 3103.757 | 0 | 关闭
3913 | 6 | 5 | 恒流充电 | 01:07:00 | 26:28:39 | 0.1521 | 2.2794 | 0.1698 | 374.26 | 0.1698 | 374.26 | 0 | 0 | 0.0003807 | 839.29 | 0.0003807 | 839.29 | 0 | 0 | 2023-05-12 05:01:48 | 0.0003466 | 1.5838 | 3491.6654 | 0 | 关闭
3914 | 6 | 5 | 恒流充电 | 01:07:30 | 26:29:09 | 0.152 | 2.2802 | 0.171 | 377.05 | 0.171 | 377.05 | 0 | 0 | 0.0003836 | 845.66 | 0.0003836 | 845.66 | 0 | 0 | 2023-05-12 05:02:18 | 0.0003467 | 1.5839 | 3491.7573 | 0 | 关闭
3915 | 6 | 5 | 恒流充电 | 01:08:00 | 26:29:39 | 0.1521 | 2.2811 | 0.1723 | 379.85 | 0.1723 | 379.85 | 0 | 0 | 0.0003865 | 852.03 | 0.0003865 | 852.03 | 0 | 0 | 2023-05-12 05:02:48 | 0.0003468 | 1.4079 | 3103.757 | 0 | 关闭
3916 | 6 | 5 | 恒流充电 | 01:08:30 | 26:30:09 | 0.1521 | 2.282 | 0.1736 | 382.64 | 0.1736 | 382.64 | 0 | 0 | 0.0003894 | 858.4 | 0.0003894 | 858.4 | 0 | 0 | 2023-05-12 05:03:18 | 0.000347 | 1.4079 | 3103.7298 | 0 | 关闭
3917 | 6 | 5 | 恒流充电 | 01:09:00 | 26:30:39 | 0.1521 | 2.283 | 0.1748 | 385.43 | 0.1748 | 385.43 | 0 | 0 | 0.0003923 | 864.78 | 0.0003923 | 864.78 | 0 | 0 | 2023-05-12 05:03:48 | 0.0003471 | 1.2671 | 2793.3813 | 0 | 关闭
3918 | 6 | 5 | 恒流充电 | 01:09:30 | 26:31:09 | 0.1521 | 2.284 | 0.1761 | 388.23 | 0.1761 | 388.23 | 0 | 0 | 0.0003952 | 871.16 | 0.0003952 | 871.16 | 0 | 0 | 2023-05-12 05:04:18 | 0.0003473 | 1.267 | 2793.2834 | 0 | 关闭
3919 | 6 | 5 | 恒流充电 | 01:10:00 | 26:31:39 | 0.1521 | 2.2852 | 0.1774 | 391.02 | 0.1774 | 391.02 | 0 | 0 | 0.0003981 | 877.54 | 0.0003981 | 877.54 | 0 | 0 | 2023-05-12 05:04:48 | 0.0003475 | 1.0559 | 2327.7565 | 0 | 关闭
3920 | 6 | 5 | 恒流充电 | 01:10:30 | 26:32:09 | 0.1521 | 2.2863 | 0.1786 | 393.81 | 0.1786 | 393.81 | 0 | 0 | 0.0004009 | 883.92 | 0.0004009 | 883.92 | 0 | 0 | 2023-05-12 05:05:18 | 0.0003477 | 1.1519 | 2539.393 | 0 | 关闭
3921 | 6 | 5 | 恒流充电 | 01:11:00 | 26:32:39 | 0.1521 | 2.2876 | 0.1799 | 396.61 | 0.1799 | 396.61 | 0 | 0 | 0.0004038 | 890.31 | 0.0004038 | 890.31 | 0 | 0 | 2023-05-12 05:05:48 | 0.0003478 | 0.9747 | 2148.7172 | 0 | 关闭
3922 | 6 | 5 | 恒流充电 | 01:11:30 | 26:33:09 | 0.1521 | 2.2888 | 0.1812 | 399.4 | 0.1812 | 399.4 | 0 | 0 | 0.0004067 | 896.7 | 0.0004067 | 896.7 | 0 | 0 | 2023-05-12 05:06:18 | 0.000348 | 1.0559 | 2327.7157 | 0 | 关闭
3923 | 6 | 5 | 恒流充电 | 01:12:00 | 26:33:39 | 0.152 | 2.29 | 0.1824 | 402.19 | 0.1824 | 402.19 | 0 | 0 | 0.0004096 | 903.1 | 0.0004096 | 903.1 | 0 | 0 | 2023-05-12 05:06:48 | 0.0003482 | 1.0559 | 2327.777 | 0 | 关闭
3924 | 6 | 5 | 恒流充电 | 01:12:30 | 26:34:09 | 0.152 | 2.2911 | 0.1837 | 404.98 | 0.1837 | 404.98 | 0 | 0 | 0.0004125 | 909.5 | 0.0004125 | 909.5 | 0 | 0 | 2023-05-12 05:07:18 | 0.0003483 | 1.1518 | 2539.3485 | 0 | 关闭
3925 | 6 | 5 | 恒流充电 | 01:13:00 | 26:34:39 | 0.152 | 2.2923 | 0.185 | 407.78 | 0.185 | 407.78 | 0 | 0 | 0.0004155 | 915.9 | 0.0004155 | 915.9 | 0 | 0 | 2023-05-12 05:07:48 | 0.0003485 | 1.0559 | 2327.7157 | 0 | 关闭
3926 | 6 | 5 | 恒流充电 | 01:13:30 | 26:35:09 | 0.152 | 2.2933 | 0.1862 | 410.57 | 0.1862 | 410.57 | 0 | 0 | 0.0004184 | 922.3 | 0.0004184 | 922.3 | 0 | 0 | 2023-05-12 05:08:18 | 0.0003487 | 1.267 | 2793.3079 | 0 | 关闭
3927 | 6 | 5 | 恒流充电 | 01:14:00 | 26:35:39 | 0.152 | 2.2944 | 0.1875 | 413.36 | 0.1875 | 413.36 | 0 | 0 | 0.0004213 | 928.71 | 0.0004213 | 928.71 | 0 | 0 | 2023-05-12 05:08:48 | 0.0003488 | 1.1518 | 2539.304 | 0 | 关闭
3928 | 6 | 5 | 恒流充电 | 01:14:30 | 26:36:09 | 0.1521 | 2.2955 | 0.1888 | 416.16 | 0.1888 | 416.16 | 0 | 0 | 0.0004242 | 935.12 | 0.0004242 | 935.12 | 0 | 0 | 2023-05-12 05:09:18 | 0.000349 | 1.1518 | 2539.3262 | 0 | 关闭
3929 | 6 | 5 | 恒流充电 | 01:15:00 | 26:36:39 | 0.152 | 2.2963 | 0.19 | 418.95 | 0.19 | 418.95 | 0 | 0 | 0.0004271 | 941.53 | 0.0004271 | 941.53 | 0 | 0 | 2023-05-12 05:09:48 | 0.0003491 | 1.5838 | 3491.5736 | 0 | 关闭
3930 | 6 | 5 | 恒流充电 | 01:15:30 | 26:37:09 | 0.1521 | 2.2975 | 0.1913 | 421.74 | 0.1913 | 421.74 | 0 | 0 | 0.00043 | 947.95 | 0.00043 | 947.95 | 0 | 0 | 2023-05-12 05:10:18 | 0.0003493 | 1.0559 | 2327.7157 | 0 | 关闭
3931 | 6 | 5 | 恒流充电 | 01:16:00 | 26:37:39 | 0.152 | 2.2984 | 0.1926 | 424.54 | 0.1926 | 424.54 | 0 | 0 | 0.0004329 | 954.37 | 0.0004329 | 954.37 | 0 | 0 | 2023-05-12 05:10:48 | 0.0003494 | 1.4079 | 3103.7298 | 0 | 关闭
3932 | 6 | 5 | 恒流充电 | 01:16:30 | 26:38:09 | 0.1521 | 2.2995 | 0.1938 | 427.33 | 0.1938 | 427.33 | 0 | 0 | 0.0004358 | 960.79 | 0.0004358 | 960.79 | 0 | 0 | 2023-05-12 05:11:18 | 0.0003496 | 1.1518 | 2539.3262 | 0 | 关闭
3933 | 6 | 5 | 恒流充电 | 01:17:00 | 26:38:39 | 0.1521 | 2.3006 | 0.1951 | 430.12 | 0.1951 | 430.12 | 0 | 0 | 0.0004387 | 967.21 | 0.0004387 | 967.21 | 0 | 0 | 2023-05-12 05:11:48 | 0.0003498 | 1.1519 | 2539.3708 | 0 | 关闭
3934 | 6 | 5 | 恒流充电 | 01:17:30 | 26:39:09 | 0.152 | 2.3017 | 0.1964 | 432.92 | 0.1964 | 432.92 | 0 | 0 | 0.0004416 | 973.64 | 0.0004416 | 973.64 | 0 | 0 | 2023-05-12 05:12:18 | 0.00035 | 1.1519 | 2539.3708 | 0 | 关闭
3935 | 6 | 5 | 恒流充电 | 01:18:00 | 26:39:39 | 0.1521 | 2.3027 | 0.1976 | 435.71 | 0.1976 | 435.71 | 0 | 0 | 0.0004446 | 980.07 | 0.0004446 | 980.07 | 0 | 0 | 2023-05-12 05:12:48 | 0.0003501 | 1.267 | 2793.3079 | 0 | 关闭
3936 | 6 | 5 | 恒流充电 | 01:18:30 | 26:40:09 | 0.152 | 2.3038 | 0.1989 | 438.5 | 0.1989 | 438.5 | 0 | 0 | 0.0004475 | 986.51 | 0.0004475 | 986.51 | 0 | 0 | 2023-05-12 05:13:18 | 0.0003503 | 1.1519 | 2539.3708 | 0 | 关闭
3937 | 6 | 5 | 恒流充电 | 01:19:00 | 26:40:39 | 0.152 | 2.305 | 0.2002 | 441.3 | 0.2002 | 441.3 | 0 | 0 | 0.0004504 | 992.94 | 0.0004504 | 992.94 | 0 | 0 | 2023-05-12 05:13:48 | 0.0003504 | 1.0559 | 2327.7974 | 0 | 关闭
3938 | 6 | 5 | 恒流充电 | 01:19:30 | 26:41:09 | 0.152 | 2.3061 | 0.2014 | 444.09 | 0.2014 | 444.09 | 0 | 0 | 0.0004533 | 999.38 | 0.0004533 | 999.38 | 0 | 0 | 2023-05-12 05:14:18 | 0.0003506 | 1.1519 | 2539.4153 | 0 | 关闭
3939 | 6 | 5 | 恒流充电 | 01:20:00 | 26:41:39 | 0.152 | 2.3073 | 0.2027 | 446.88 | 0.2027 | 446.88 | 0 | 0 | 0.0004562 | 1005.83 | 0.0004562 | 1005.83 | 0 | 0 | 2023-05-12 05:14:48 | 0.0003508 | 1.0559 | 2327.7157 | 0 | 关闭
3940 | 6 | 5 | 恒流充电 | 01:20:30 | 26:42:09 | 0.1521 | 2.3085 | 0.204 | 449.68 | 0.204 | 449.68 | 0 | 0 | 0.0004592 | 1012.27 | 0.0004592 | 1012.27 | 0 | 0 | 2023-05-12 05:15:18 | 0.000351 | 1.0559 | 2327.7974 | 0 | 关闭
3941 | 6 | 5 | 恒流充电 | 01:21:00 | 26:42:39 | 0.1521 | 2.3096 | 0.2052 | 452.47 | 0.2052 | 452.47 | 0 | 0 | 0.0004621 | 1018.72 | 0.0004621 | 1018.72 | 0 | 0 | 2023-05-12 05:15:48 | 0.0003512 | 1.1519 | 2539.4153 | 0 | 关闭
3942 | 6 | 5 | 恒流充电 | 01:21:30 | 26:43:09 | 0.1521 | 2.3109 | 0.2065 | 455.26 | 0.2065 | 455.26 | 0 | 0 | 0.000465 | 1025.18 | 0.000465 | 1025.18 | 0 | 0 | 2023-05-12 05:16:18 | 0.0003514 | 0.9747 | 2148.736 | 0 | 关闭
3943 | 6 | 5 | 恒流充电 | 01:22:00 | 26:43:39 | 0.152 | 2.3122 | 0.2078 | 458.06 | 0.2078 | 458.06 | 0 | 0 | 0.0004679 | 1031.63 | 0.0004679 | 1031.63 | 0 | 0 | 2023-05-12 05:16:48 | 0.0003515 | 0.9746 | 2148.6984 | 0 | 关闭
3944 | 6 | 5 | 恒流充电 | 01:22:30 | 26:44:09 | 0.1521 | 2.3135 | 0.209 | 460.85 | 0.209 | 460.85 | 0 | 0 | 0.0004709 | 1038.1 | 0.0004709 | 1038.1 | 0 | 0 | 2023-05-12 05:17:18 | 0.0003518 | 0.9747 | 2148.736 | 0 | 关闭
3945 | 6 | 5 | 恒流充电 | 01:23:00 | 26:44:39 | 0.1521 | 2.315 | 0.2103 | 463.64 | 0.2103 | 463.64 | 0 | 0 | 0.0004738 | 1044.56 | 0.0004738 | 1044.56 | 0 | 0 | 2023-05-12 05:17:48 | 0.000352 | 0.8447 | 1862.1726 | 0 | 关闭
3946 | 6 | 5 | 恒流充电 | 01:23:30 | 26:45:09 | 0.1521 | 2.3162 | 0.2116 | 466.44 | 0.2116 | 466.44 | 0 | 0 | 0.0004767 | 1051.03 | 0.0004767 | 1051.03 | 0 | 0 | 2023-05-12 05:18:18 | 0.0003522 | 1.0559 | 2327.7974 | 0 | 关闭
3947 | 6 | 5 | 恒流充电 | 01:24:00 | 26:45:39 | 0.152 | 2.3176 | 0.2128 | 469.23 | 0.2128 | 469.23 | 0 | 0 | 0.0004797 | 1057.5 | 0.0004797 | 1057.5 | 0 | 0 | 2023-05-12 05:18:48 | 0.0003524 | 0.905 | 1995.1849 | 0 | 关闭
3948 | 6 | 5 | 恒流充电 | 01:24:30 | 26:46:09 | 0.152 | 2.3191 | 0.2141 | 472.02 | 0.2141 | 472.02 | 0 | 0 | 0.0004826 | 1063.98 | 0.0004826 | 1063.98 | 0 | 0 | 2023-05-12 05:19:18 | 0.0003526 | 0.8447 | 1862.1399 | 0 | 关闭
3949 | 6 | 5 | 恒流充电 | 01:25:00 | 26:46:39 | 0.152 | 2.3204 | 0.2154 | 474.82 | 0.2154 | 474.82 | 0 | 0 | 0.0004856 | 1070.46 | 0.0004856 | 1070.46 | 0 | 0 | 2023-05-12 05:19:48 | 0.0003528 | 0.9747 | 2148.736 | 0 | 关闭
3950 | 6 | 5 | 恒流充电 | 01:25:30 | 26:47:09 | 0.152 | 2.3218 | 0.2166 | 477.61 | 0.2166 | 477.61 | 0 | 0 | 0.0004885 | 1076.94 | 0.0004885 | 1076.94 | 0 | 0 | 2023-05-12 05:20:18 | 0.000353 | 0.905 | 1995.1849 | 0 | 关闭
3951 | 6 | 5 | 恒流充电 | 01:26:00 | 26:47:39 | 0.1521 | 2.323 | 0.2179 | 480.4 | 0.2179 | 480.4 | 0 | 0 | 0.0004914 | 1083.43 | 0.0004914 | 1083.43 | 0 | 0 | 2023-05-12 05:20:48 | 0.0003532 | 1.0559 | 2327.7157 | 0 | 关闭
3952 | 6 | 5 | 恒流充电 | 01:26:30 | 26:48:09 | 0.152 | 2.3242 | 0.2192 | 483.2 | 0.2192 | 483.2 | 0 | 0 | 0.0004944 | 1089.92 | 0.0004944 | 1089.92 | 0 | 0 | 2023-05-12 05:21:18 | 0.0003534 | 1.0559 | 2327.7565 | 0 | 关闭
3953 | 6 | 5 | 恒流充电 | 01:27:00 | 26:48:39 | 0.152 | 2.3255 | 0.2204 | 485.99 | 0.2204 | 485.99 | 0 | 0 | 0.0004973 | 1096.41 | 0.0004973 | 1096.41 | 0 | 0 | 2023-05-12 05:21:48 | 0.0003536 | 0.9746 | 2148.6984 | 0 | 关闭
3954 | 6 | 5 | 恒流充电 | 01:27:30 | 26:49:09 | 0.152 | 2.3267 | 0.2217 | 488.78 | 0.2217 | 488.78 | 0 | 0 | 0.0005003 | 1102.91 | 0.0005003 | 1102.91 | 0 | 0 | 2023-05-12 05:22:18 | 0.0003538 | 1.0559 | 2327.7157 | 0 | 关闭
3955 | 6 | 5 | 恒流充电 | 01:28:00 | 26:49:39 | 0.1521 | 2.3279 | 0.223 | 491.58 | 0.223 | 491.58 | 0 | 0 | 0.0005032 | 1109.41 | 0.0005032 | 1109.41 | 0 | 0 | 2023-05-12 05:22:48 | 0.000354 | 1.0559 | 2327.7157 | 0 | 关闭
3956 | 6 | 5 | 恒流充电 | 01:28:30 | 26:50:09 | 0.152 | 2.3291 | 0.2242 | 494.37 | 0.2242 | 494.37 | 0 | 0 | 0.0005062 | 1115.91 | 0.0005062 | 1115.91 | 0 | 0 | 2023-05-12 05:23:18 | 0.0003541 | 1.0559 | 2327.7565 | 0 | 关闭
3957 | 6 | 5 | 恒流充电 | 01:29:00 | 26:50:39 | 0.152 | 2.3304 | 0.2255 | 497.16 | 0.2255 | 497.16 | 0 | 0 | 0.0005091 | 1122.42 | 0.0005091 | 1122.42 | 0 | 0 | 2023-05-12 05:23:48 | 0.0003543 | 0.9746 | 2148.623 | 0 | 关闭
3958 | 6 | 5 | 恒流充电 | 01:29:30 | 26:51:09 | 0.152 | 2.3316 | 0.2268 | 499.96 | 0.2268 | 499.96 | 0 | 0 | 0.0005121 | 1128.93 | 0.0005121 | 1128.93 | 0 | 0 | 2023-05-12 05:24:18 | 0.0003545 | 1.0559 | 2327.7565 | 0 | 关闭
3959 | 6 | 5 | 恒流充电 | 01:30:00 | 26:51:39 | 0.1521 | 2.3328 | 0.228 | 502.75 | 0.228 | 502.75 | 0 | 0 | 0.000515 | 1135.45 | 0.000515 | 1135.45 | 0 | 0 | 2023-05-12 05:24:48 | 0.0003547 | 1.0559 | 2327.7157 | 0 | 关闭
3960 | 6 | 5 | 恒流充电 | 01:30:30 | 26:52:09 | 0.152 | 2.334 | 0.2293 | 505.54 | 0.2293 | 505.54 | 0 | 0 | 0.000518 | 1141.97 | 0.000518 | 1141.97 | 0 | 0 | 2023-05-12 05:25:18 | 0.0003549 | 1.0559 | 2327.7157 | 0 | 关闭
3961 | 6 | 5 | 恒流充电 | 01:31:00 | 26:52:39 | 0.152 | 2.3352 | 0.2306 | 508.34 | 0.2306 | 508.34 | 0 | 0 | 0.000521 | 1148.49 | 0.000521 | 1148.49 | 0 | 0 | 2023-05-12 05:25:48 | 0.000355 | 1.0559 | 2327.7565 | 0 | 关闭
3962 | 6 | 5 | 恒流充电 | 01:31:30 | 26:53:09 | 0.152 | 2.3364 | 0.2318 | 511.13 | 0.2318 | 511.13 | 0 | 0 | 0.0005239 | 1155.01 | 0.0005239 | 1155.01 | 0 | 0 | 2023-05-12 05:26:18 | 0.0003552 | 1.0559 | 2327.7157 | 0 | 关闭
3963 | 6 | 5 | 恒流充电 | 01:32:00 | 26:53:39 | 0.152 | 2.3375 | 0.2331 | 513.92 | 0.2331 | 513.92 | 0 | 0 | 0.0005269 | 1161.54 | 0.0005269 | 1161.54 | 0 | 0 | 2023-05-12 05:26:48 | 0.0003554 | 1.1518 | 2539.3262 | 0 | 关闭
3964 | 6 | 5 | 恒流充电 | 01:32:30 | 26:54:09 | 0.152 | 2.3386 | 0.2344 | 516.72 | 0.2344 | 516.72 | 0 | 0 | 0.0005298 | 1168.07 | 0.0005298 | 1168.07 | 0 | 0 | 2023-05-12 05:27:18 | 0.0003556 | 1.1519 | 2539.3708 | 0 | 关闭
3965 | 6 | 5 | 恒流充电 | 01:33:00 | 26:54:39 | 0.152 | 2.3398 | 0.2356 | 519.51 | 0.2356 | 519.51 | 0 | 0 | 0.0005328 | 1174.6 | 0.0005328 | 1174.6 | 0 | 0 | 2023-05-12 05:27:48 | 0.0003557 | 1.0559 | 2327.7157 | 0 | 关闭
3966 | 6 | 5 | 恒流充电 | 01:33:30 | 26:55:09 | 0.1521 | 2.3409 | 0.2369 | 522.3 | 0.2369 | 522.3 | 0 | 0 | 0.0005358 | 1181.14 | 0.0005358 | 1181.14 | 0 | 0 | 2023-05-12 05:28:18 | 0.0003559 | 1.1519 | 2539.3708 | 0 | 关闭
3967 | 6 | 5 | 恒流充电 | 01:34:00 | 26:55:39 | 0.1521 | 2.342 | 0.2382 | 525.1 | 0.2382 | 525.1 | 0 | 0 | 0.0005387 | 1187.68 | 0.0005387 | 1187.68 | 0 | 0 | 2023-05-12 05:28:48 | 0.0003561 | 1.1519 | 2539.3708 | 0 | 关闭
3968 | 6 | 5 | 恒流充电 | 01:34:30 | 26:56:09 | 0.152 | 2.343 | 0.2395 | 527.89 | 0.2395 | 527.89 | 0 | 0 | 0.0005417 | 1194.22 | 0.0005417 | 1194.22 | 0 | 0 | 2023-05-12 05:29:18 | 0.0003562 | 1.267 | 2793.3079 | 0 | 关闭
3969 | 6 | 5 | 恒流充电 | 01:35:00 | 26:56:39 | 0.1521 | 2.344 | 0.2407 | 530.68 | 0.2407 | 530.68 | 0 | 0 | 0.0005447 | 1200.77 | 0.0005447 | 1200.77 | 0 | 0 | 2023-05-12 05:29:48 | 0.0003564 | 1.267 | 2793.3079 | 0 | 关闭
3970 | 6 | 5 | 恒流充电 | 01:35:30 | 26:57:09 | 0.152 | 2.3448 | 0.242 | 533.48 | 0.242 | 533.48 | 0 | 0 | 0.0005476 | 1207.32 | 0.0005476 | 1207.32 | 0 | 0 | 2023-05-12 05:30:18 | 0.0003565 | 1.5839 | 3491.7573 | 0 | 关闭
3971 | 6 | 5 | 恒流充电 | 01:36:00 | 26:57:39 | 0.152 | 2.3457 | 0.2433 | 536.27 | 0.2433 | 536.27 | 0 | 0 | 0.0005506 | 1213.87 | 0.0005506 | 1213.87 | 0 | 0 | 2023-05-12 05:30:48 | 0.0003566 | 1.4078 | 3103.621 | 0 | 关闭
3972 | 6 | 5 | 恒流充电 | 01:36:30 | 26:58:09 | 0.152 | 2.3464 | 0.2445 | 539.06 | 0.2445 | 539.06 | 0 | 0 | 0.0005536 | 1220.42 | 0.0005536 | 1220.42 | 0 | 0 | 2023-05-12 05:31:18 | 0.0003567 | 1.8101 | 3990.4398 | 0 | 关闭
3973 | 6 | 5 | 恒流充电 | 01:37:00 | 26:58:39 | 0.152 | 2.347 | 0.2458 | 541.86 | 0.2458 | 541.86 | 0 | 0 | 0.0005566 | 1226.98 | 0.0005566 | 1226.98 | 0 | 0 | 2023-05-12 05:31:48 | 0.0003568 | 2.1117 | 4655.5131 | 0 | 关闭
3974 | 6 | 5 | 恒流充电 | 01:37:30 | 26:59:09 | 0.1521 | 2.3476 | 0.2471 | 544.65 | 0.2471 | 544.65 | 0 | 0 | 0.0005595 | 1233.53 | 0.0005595 | 1233.53 | 0 | 0 | 2023-05-12 05:32:18 | 0.000357 | 2.1117 | 4655.5131 | 0 | 关闭
3975 | 6 | 5 | 恒流充电 | 01:38:00 | 26:59:39 | 0.1521 | 2.348 | 0.2483 | 547.44 | 0.2483 | 547.44 | 0 | 0 | 0.0005625 | 1240.09 | 0.0005625 | 1240.09 | 0 | 0 | 2023-05-12 05:32:48 | 0.000357 | 3.1676 | 6983.1472 | 0 | 关闭
3976 | 6 | 5 | 恒流充电 | 01:38:30 | 27:00:09 | 0.152 | 2.3484 | 0.2496 | 550.24 | 0.2496 | 550.24 | 0 | 0 | 0.0005655 | 1246.65 | 0.0005655 | 1246.65 | 0 | 0 | 2023-05-12 05:33:18 | 0.0003571 | 3.1676 | 6983.2696 | 0 | 关闭
3977 | 6 | 5 | 恒流充电 | 01:39:00 | 27:00:39 | 0.152 | 2.3487 | 0.2509 | 553.03 | 0.2509 | 553.03 | 0 | 0 | 0.0005685 | 1253.21 | 0.0005685 | 1253.21 | 0 | 0 | 2023-05-12 05:33:48 | 0.0003571 | 4.2234 | 9310.8629 | 0 | 关闭
3978 | 6 | 5 | 恒流充电 | 01:39:30 | 27:01:09 | 0.152 | 2.3491 | 0.2521 | 555.82 | 0.2521 | 555.82 | 0 | 0 | 0.0005714 | 1259.77 | 0.0005714 | 1259.77 | 0 | 0 | 2023-05-12 05:34:18 | 0.0003572 | 3.1676 | 6983.2696 | 0 | 关闭
3979 | 6 | 5 | 恒流充电 | 01:40:00 | 27:01:39 | 0.1521 | 2.3493 | 0.2534 | 558.62 | 0.2534 | 558.62 | 0 | 0 | 0.0005744 | 1266.34 | 0.0005744 | 1266.34 | 0 | 0 | 2023-05-12 05:34:48 | 0.0003572 | 6.335 | 13966.0494 | 0 | 关闭
3980 | 6 | 5 | 恒流充电 | 01:40:30 | 27:02:09 | 0.152 | 2.3496 | 0.2547 | 561.41 | 0.2547 | 561.41 | 0 | 0 | 0.0005774 | 1272.9 | 0.0005774 | 1272.9 | 0 | 0 | 2023-05-12 05:35:18 | 0.0003572 | 4.2235 | 9311.0262 | 0 | 关闭
3981 | 6 | 5 | 恒流充电 | 01:41:00 | 27:02:39 | 0.152 | 2.3498 | 0.2559 | 564.2 | 0.2559 | 564.2 | 0 | 0 | 0.0005804 | 1279.46 | 0.0005804 | 1279.46 | 0 | 0 | 2023-05-12 05:35:48 | 0.0003573 | 6.3352 | 13966.5393 | 0 | 关闭
3982 | 6 | 5 | 恒流充电 | 01:41:30 | 27:03:09 | 0.1521 | 2.35 | 0.2572 | 567 | 0.2572 | 567 | 0 | 0 | 0.0005833 | 1286.02 | 0.0005833 | 1286.02 | 0 | 0 | 2023-05-12 05:36:18 | 0.0003573 | 6.3351 | 13966.2943 | 0 | 关闭
3983 | 6 | 5 | 恒流充电 | 01:42:00 | 27:03:39 | 0.1521 | 2.3503 | 0.2585 | 569.79 | 0.2585 | 569.79 | 0 | 0 | 0.0005863 | 1292.59 | 0.0005863 | 1292.59 | 0 | 0 | 2023-05-12 05:36:48 | 0.0003574 | 4.2234 | 9310.8629 | 0 | 关闭
3984 | 6 | 5 | 恒流充电 | 01:42:30 | 27:04:09 | 0.152 | 2.3504 | 0.2597 | 572.58 | 0.2597 | 572.58 | 0 | 0 | 0.0005893 | 1299.15 | 0.0005893 | 1299.15 | 0 | 0 | 2023-05-12 05:37:18 | 0.0003573 | 12.6704 | 27933.0786 | 0 | 关闭
3985 | 6 | 5 | 恒流充电 | 01:43:00 | 27:04:39 | 0.1521 | 2.3507 | 0.261 | 575.38 | 0.261 | 575.38 | 0 | 0 | 0.0005923 | 1305.72 | 0.0005923 | 1305.72 | 0 | 0 | 2023-05-12 05:37:48 | 0.0003574 | 4.2235 | 9311.0262 | 0 | 关闭
3986 | 6 | 5 | 恒流充电 | 01:43:30 | 27:05:09 | 0.152 | 2.3509 | 0.2623 | 578.17 | 0.2623 | 578.17 | 0 | 0 | 0.0005953 | 1312.29 | 0.0005953 | 1312.29 | 0 | 0 | 2023-05-12 05:38:18 | 0.0003574 | 6.3351 | 13966.2943 | 0 | 关闭
3987 | 6 | 5 | 恒流充电 | 01:44:00 | 27:05:39 | 0.1521 | 2.3512 | 0.2635 | 580.96 | 0.2635 | 580.96 | 0 | 0 | 0.0005982 | 1318.85 | 0.0005982 | 1318.85 | 0 | 0 | 2023-05-12 05:38:48 | 0.0003575 | 4.2235 | 9311.0262 | 0 | 关闭
3988 | 6 | 5 | 恒流充电 | 01:44:30 | 27:06:09 | 0.152 | 2.3514 | 0.2648 | 583.76 | 0.2648 | 583.76 | 0 | 0 | 0.0006012 | 1325.42 | 0.0006012 | 1325.42 | 0 | 0 | 2023-05-12 05:39:18 | 0.0003575 | 6.3351 | 13966.2943 | 0 | 关闭
3989 | 6 | 5 | 恒流充电 | 01:45:00 | 27:06:39 | 0.1521 | 2.3517 | 0.2661 | 586.55 | 0.2661 | 586.55 | 0 | 0 | 0.0006042 | 1331.99 | 0.0006042 | 1331.99 | 0 | 0 | 2023-05-12 05:39:48 | 0.0003576 | 4.2234 | 9310.8629 | 0 | 关闭
3990 | 6 | 5 | 恒流充电 | 01:45:30 | 27:07:09 | 0.152 | 2.352 | 0.2673 | 589.34 | 0.2673 | 589.34 | 0 | 0 | 0.0006072 | 1338.56 | 0.0006072 | 1338.56 | 0 | 0 | 2023-05-12 05:40:18 | 0.0003576 | 4.2236 | 9311.1895 | 0 | 关闭
3991 | 6 | 5 | 恒流充电 | 01:46:00 | 27:07:39 | 0.1521 | 2.3524 | 0.2686 | 592.14 | 0.2686 | 592.14 | 0 | 0 | 0.0006102 | 1345.13 | 0.0006102 | 1345.13 | 0 | 0 | 2023-05-12 05:40:48 | 0.0003577 | 3.1676 | 6983.1472 | 0 | 关闭
3992 | 6 | 5 | 恒流充电 | 01:46:30 | 27:08:09 | 0.1521 | 2.3527 | 0.2699 | 594.93 | 0.2699 | 594.93 | 0 | 0 | 0.0006131 | 1351.7 | 0.0006131 | 1351.7 | 0 | 0 | 2023-05-12 05:41:18 | 0.0003577 | 4.2235 | 9311.0262 | 0 | 关闭
3993 | 6 | 5 | 恒流充电 | 01:47:00 | 27:08:39 | 0.1521 | 2.353 | 0.2711 | 597.72 | 0.2711 | 597.72 | 0 | 0 | 0.0006161 | 1358.27 | 0.0006161 | 1358.27 | 0 | 0 | 2023-05-12 05:41:48 | 0.0003578 | 4.2236 | 9311.1895 | 0 | 关闭
3994 | 6 | 5 | 恒流充电 | 01:47:30 | 27:09:09 | 0.152 | 2.3535 | 0.2724 | 600.52 | 0.2724 | 600.52 | 0 | 0 | 0.0006191 | 1364.85 | 0.0006191 | 1364.85 | 0 | 0 | 2023-05-12 05:42:18 | 0.0003578 | 2.5341 | 5586.6157 | 0 | 关闭
3995 | 6 | 5 | 恒流充电 | 01:48:00 | 27:09:39 | 0.152 | 2.3538 | 0.2737 | 603.31 | 0.2737 | 603.31 | 0 | 0 | 0.0006221 | 1371.42 | 0.0006221 | 1371.42 | 0 | 0 | 2023-05-12 05:42:48 | 0.0003579 | 4.2235 | 9311.0262 | 0 | 关闭
3996 | 6 | 5 | 恒流充电 | 01:48:30 | 27:10:09 | 0.1521 | 2.3543 | 0.2749 | 606.1 | 0.2749 | 606.1 | 0 | 0 | 0.0006251 | 1378 | 0.0006251 | 1378 | 0 | 0 | 2023-05-12 05:43:18 | 0.000358 | 2.5341 | 5586.7137 | 0 | 关闭
3997 | 6 | 5 | 恒流充电 | 01:49:00 | 27:10:39 | 0.152 | 2.3547 | 0.2762 | 608.9 | 0.2762 | 608.9 | 0 | 0 | 0.000628 | 1384.57 | 0.000628 | 1384.57 | 0 | 0 | 2023-05-12 05:43:48 | 0.000358 | 3.1676 | 6983.2696 | 0 | 关闭
3998 | 6 | 5 | 恒流充电 | 01:49:30 | 27:11:09 | 0.1521 | 2.3552 | 0.2775 | 611.69 | 0.2775 | 611.69 | 0 | 0 | 0.000631 | 1391.15 | 0.000631 | 1391.15 | 0 | 0 | 2023-05-12 05:44:18 | 0.0003581 | 2.534 | 5586.5177 | 0 | 关闭
3999 | 6 | 5 | 恒流充电 | 01:50:00 | 27:11:39 | 0.1521 | 2.3557 | 0.2787 | 614.48 | 0.2787 | 614.48 | 0 | 0 | 0.000634 | 1397.73 | 0.000634 | 1397.73 | 0 | 0 | 2023-05-12 05:44:48 | 0.0003582 | 2.5341 | 5586.7137 | 0 | 关闭
4000 | 6 | 5 | 恒流充电 | 01:50:30 | 27:12:09 | 0.152 | 2.3562 | 0.28 | 617.28 | 0.28 | 617.28 | 0 | 0 | 0.000637 | 1404.31 | 0.000637 | 1404.31 | 0 | 0 | 2023-05-12 05:45:18 | 0.0003582 | 2.5341 | 5586.6157 | 0 | 关闭
4001 | 6 | 5 | 恒流充电 | 01:51:00 | 27:12:39 | 0.152 | 2.3567 | 0.2813 | 620.07 | 0.2813 | 620.07 | 0 | 0 | 0.00064 | 1410.89 | 0.00064 | 1410.89 | 0 | 0 | 2023-05-12 05:45:48 | 0.0003583 | 2.5341 | 5586.6157 | 0 | 关闭
4002 | 6 | 5 | 恒流充电 | 01:51:30 | 27:13:09 | 0.152 | 2.3572 | 0.2825 | 622.86 | 0.2825 | 622.86 | 0 | 0 | 0.000643 | 1417.48 | 0.000643 | 1417.48 | 0 | 0 | 2023-05-12 05:46:18 | 0.0003584 | 2.5341 | 5586.7137 | 0 | 关闭
4003 | 6 | 5 | 恒流充电 | 01:52:00 | 27:13:39 | 0.1521 | 2.3577 | 0.2838 | 625.66 | 0.2838 | 625.66 | 0 | 0 | 0.000646 | 1424.06 | 0.000646 | 1424.06 | 0 | 0 | 2023-05-12 05:46:48 | 0.0003585 | 2.534 | 5586.4198 | 0 | 关闭
4004 | 6 | 5 | 恒流充电 | 01:52:30 | 27:14:09 | 0.1521 | 2.3582 | 0.2851 | 628.45 | 0.2851 | 628.45 | 0 | 0 | 0.0006489 | 1430.65 | 0.0006489 | 1430.65 | 0 | 0 | 2023-05-12 05:47:18 | 0.0003586 | 2.5341 | 5586.6157 | 0 | 关闭
4005 | 6 | 5 | 恒流充电 | 01:53:00 | 27:14:39 | 0.1521 | 2.3587 | 0.2863 | 631.24 | 0.2863 | 631.24 | 0 | 0 | 0.0006519 | 1437.24 | 0.0006519 | 1437.24 | 0 | 0 | 2023-05-12 05:47:48 | 0.0003586 | 2.5341 | 5586.6157 | 0 | 关闭
4006 | 6 | 5 | 恒流充电 | 01:53:30 | 27:15:09 | 0.1521 | 2.3592 | 0.2876 | 634.04 | 0.2876 | 634.04 | 0 | 0 | 0.0006549 | 1443.83 | 0.0006549 | 1443.83 | 0 | 0 | 2023-05-12 05:48:18 | 0.0003587 | 2.534 | 5586.5177 | 0 | 关闭
4007 | 6 | 5 | 恒流充电 | 01:54:00 | 27:15:39 | 0.1521 | 2.3598 | 0.2889 | 636.83 | 0.2889 | 636.83 | 0 | 0 | 0.0006579 | 1450.42 | 0.0006579 | 1450.42 | 0 | 0 | 2023-05-12 05:48:48 | 0.0003588 | 2.1117 | 4655.4314 | 0 | 关闭
4008 | 6 | 5 | 恒流充电 | 01:54:30 | 27:16:09 | 0.1521 | 2.3602 | 0.2901 | 639.62 | 0.2901 | 639.62 | 0 | 0 | 0.0006609 | 1457.01 | 0.0006609 | 1457.01 | 0 | 0 | 2023-05-12 05:49:18 | 0.0003589 | 3.1677 | 6983.5146 | 0 | 关闭
4009 | 6 | 5 | 恒流充电 | 01:55:00 | 27:16:39 | 0.1521 | 2.3609 | 0.2914 | 642.42 | 0.2914 | 642.42 | 0 | 0 | 0.0006639 | 1463.6 | 0.0006639 | 1463.6 | 0 | 0 | 2023-05-12 05:49:48 | 0.000359 | 1.81 | 3990.3698 | 0 | 关闭
4010 | 6 | 5 | 恒流充电 | 01:55:30 | 27:17:09 | 0.152 | 2.3615 | 0.2927 | 645.21 | 0.2927 | 645.21 | 0 | 0 | 0.0006669 | 1470.2 | 0.0006669 | 1470.2 | 0 | 0 | 2023-05-12 05:50:18 | 0.000359 | 2.1117 | 4655.4314 | 0 | 关闭
4011 | 6 | 5 | 恒流充电 | 01:56:00 | 27:17:39 | 0.152 | 2.3621 | 0.2939 | 648 | 0.2939 | 648 | 0 | 0 | 0.0006699 | 1476.8 | 0.0006699 | 1476.8 | 0 | 0 | 2023-05-12 05:50:48 | 0.0003591 | 2.1117 | 4655.4314 | 0 | 关闭
4012 | 6 | 5 | 恒流充电 | 01:56:30 | 27:18:09 | 0.1521 | 2.3626 | 0.2952 | 650.79 | 0.2952 | 650.79 | 0 | 0 | 0.0006729 | 1483.39 | 0.0006729 | 1483.39 | 0 | 0 | 2023-05-12 05:51:18 | 0.0003592 | 2.5341 | 5586.7137 | 0 | 关闭
4013 | 6 | 5 | 恒流充电 | 01:57:00 | 27:18:39 | 0.152 | 2.3633 | 0.2965 | 653.59 | 0.2965 | 653.59 | 0 | 0 | 0.0006759 | 1490 | 0.0006759 | 1490 | 0 | 0 | 2023-05-12 05:51:48 | 0.0003593 | 1.8101 | 3990.4398 | 0 | 关闭
4014 | 6 | 5 | 恒流充电 | 01:57:30 | 27:19:09 | 0.1521 | 2.364 | 0.2977 | 656.38 | 0.2977 | 656.38 | 0 | 0 | 0.0006789 | 1496.6 | 0.0006789 | 1496.6 | 0 | 0 | 2023-05-12 05:52:18 | 0.0003595 | 1.8101 | 3990.5798 | 0 | 关闭
4015 | 6 | 5 | 恒流充电 | 01:58:00 | 27:19:39 | 0.1521 | 2.3647 | 0.299 | 659.17 | 0.299 | 659.17 | 0 | 0 | 0.0006819 | 1503.2 | 0.0006819 | 1503.2 | 0 | 0 | 2023-05-12 05:52:48 | 0.0003596 | 1.8101 | 3990.5098 | 0 | 关闭
4016 | 6 | 5 | 恒流充电 | 01:58:30 | 27:20:09 | 0.1521 | 2.3654 | 0.3003 | 661.97 | 0.3003 | 661.97 | 0 | 0 | 0.0006848 | 1509.81 | 0.0006848 | 1509.81 | 0 | 0 | 2023-05-12 05:53:18 | 0.0003597 | 1.8101 | 3990.4398 | 0 | 关闭
4017 | 6 | 5 | 恒流充电 | 01:59:00 | 27:20:39 | 0.152 | 2.3662 | 0.3015 | 664.76 | 0.3015 | 664.76 | 0 | 0 | 0.0006878 | 1516.42 | 0.0006878 | 1516.42 | 0 | 0 | 2023-05-12 05:53:48 | 0.0003598 | 1.5839 | 3491.7573 | 0 | 关闭
4018 | 6 | 5 | 恒流充电 | 01:59:30 | 27:21:09 | 0.1521 | 2.3668 | 0.3028 | 667.56 | 0.3028 | 667.56 | 0 | 0 | 0.0006908 | 1523.03 | 0.0006908 | 1523.03 | 0 | 0 | 2023-05-12 05:54:18 | 0.0003599 | 2.1118 | 4655.5947 | 0 | 关闭
4019 | 6 | 5 | 恒流充电 | 02:00:00 | 27:21:39 | 0.1521 | 2.3678 | 0.3041 | 670.35 | 0.3041 | 670.35 | 0 | 0 | 0.0006938 | 1529.64 | 0.0006938 | 1529.64 | 0 | 0 | 2023-05-12 05:54:48 | 0.00036 | 1.2671 | 2793.4058 | 0 | 关闭
4020 | 6 | 5 | 恒流充电 | 02:00:30 | 27:22:09 | 0.152 | 2.3685 | 0.3053 | 673.14 | 0.3053 | 673.14 | 0 | 0 | 0.0006968 | 1536.26 | 0.0006968 | 1536.26 | 0 | 0 | 2023-05-12 05:55:18 | 0.0003601 | 1.8101 | 3990.4398 | 0 | 关闭
4021 | 6 | 5 | 恒流充电 | 02:01:00 | 27:22:39 | 0.1521 | 2.3694 | 0.3066 | 675.94 | 0.3066 | 675.94 | 0 | 0 | 0.0006998 | 1542.87 | 0.0006998 | 1542.87 | 0 | 0 | 2023-05-12 05:55:48 | 0.0003603 | 1.4079 | 3103.7843 | 0 | 关闭
4022 | 6 | 5 | 恒流充电 | 02:01:30 | 27:23:09 | 0.1521 | 2.3703 | 0.3079 | 678.73 | 0.3079 | 678.73 | 0 | 0 | 0.0007029 | 1549.49 | 0.0007029 | 1549.49 | 0 | 0 | 2023-05-12 05:56:18 | 0.0003604 | 1.4079 | 3103.7298 | 0 | 关闭
4023 | 6 | 5 | 恒流充电 | 02:02:00 | 27:23:39 | 0.1521 | 2.3713 | 0.3091 | 681.52 | 0.3091 | 681.52 | 0 | 0 | 0.0007059 | 1556.12 | 0.0007059 | 1556.12 | 0 | 0 | 2023-05-12 05:56:48 | 0.0003606 | 1.267 | 2793.3079 | 0 | 关闭
4024 | 6 | 5 | 恒流充电 | 02:02:30 | 27:24:09 | 0.1521 | 2.3723 | 0.3104 | 684.32 | 0.3104 | 684.32 | 0 | 0 | 0.0007089 | 1562.74 | 0.0007089 | 1562.74 | 0 | 0 | 2023-05-12 05:57:18 | 0.0003607 | 1.2671 | 2793.4058 | 0 | 关闭
4025 | 6 | 5 | 恒流充电 | 02:03:00 | 27:24:39 | 0.152 | 2.3733 | 0.3117 | 687.11 | 0.3117 | 687.11 | 0 | 0 | 0.0007119 | 1569.37 | 0.0007119 | 1569.37 | 0 | 0 | 2023-05-12 05:57:48 | 0.0003608 | 1.267 | 2793.2589 | 0 | 关闭
4026 | 6 | 5 | 恒流充电 | 02:03:30 | 27:25:09 | 0.152 | 2.3746 | 0.3129 | 689.9 | 0.3129 | 689.9 | 0 | 0 | 0.0007149 | 1576 | 0.0007149 | 1576 | 0 | 0 | 2023-05-12 05:58:18 | 0.000361 | 0.9747 | 2148.736 | 0 | 关闭
4027 | 6 | 5 | 恒流充电 | 02:04:00 | 27:25:39 | 0.1521 | 2.3758 | 0.3142 | 692.7 | 0.3142 | 692.7 | 0 | 0 | 0.0007179 | 1582.64 | 0.0007179 | 1582.64 | 0 | 0 | 2023-05-12 05:58:48 | 0.0003613 | 1.0559 | 2327.7157 | 0 | 关闭
4028 | 6 | 5 | 恒流充电 | 02:04:30 | 27:26:09 | 0.1521 | 2.3769 | 0.3155 | 695.49 | 0.3155 | 695.49 | 0 | 0 | 0.0007209 | 1589.27 | 0.0007209 | 1589.27 | 0 | 0 | 2023-05-12 05:59:18 | 0.0003614 | 1.1519 | 2539.3708 | 0 | 关闭
4029 | 6 | 5 | 恒流充电 | 02:05:00 | 27:26:39 | 0.152 | 2.3783 | 0.3167 | 698.28 | 0.3167 | 698.28 | 0 | 0 | 0.0007239 | 1595.91 | 0.0007239 | 1595.91 | 0 | 0 | 2023-05-12 05:59:48 | 0.0003616 | 0.905 | 1995.1849 | 0 | 关闭
4030 | 6 | 5 | 恒流充电 | 02:05:30 | 27:27:09 | 0.152 | 2.3797 | 0.318 | 701.07 | 0.318 | 701.07 | 0 | 0 | 0.0007269 | 1602.56 | 0.0007269 | 1602.56 | 0 | 0 | 2023-05-12 06:00:18 | 0.0003618 | 0.905 | 1995.1849 | 0 | 关闭
4031 | 6 | 5 | 恒流充电 | 02:06:00 | 27:27:39 | 0.152 | 2.3811 | 0.3193 | 703.87 | 0.3193 | 703.87 | 0 | 0 | 0.0007299 | 1609.21 | 0.0007299 | 1609.21 | 0 | 0 | 2023-05-12 06:00:48 | 0.000362 | 0.905 | 1995.1499 | 0 | 关闭
4032 | 6 | 5 | 恒流充电 | 02:06:30 | 27:28:09 | 0.152 | 2.3825 | 0.3205 | 706.66 | 0.3205 | 706.66 | 0 | 0 | 0.000733 | 1615.86 | 0.000733 | 1615.86 | 0 | 0 | 2023-05-12 06:01:18 | 0.0003622 | 0.905 | 1995.1849 | 0 | 关闭
4033 | 6 | 5 | 恒流充电 | 02:07:00 | 27:28:39 | 0.1521 | 2.3841 | 0.3218 | 709.45 | 0.3218 | 709.45 | 0 | 0 | 0.000736 | 1622.52 | 0.000736 | 1622.52 | 0 | 0 | 2023-05-12 06:01:48 | 0.0003625 | 0.7919 | 1745.7868 | 0 | 关闭
4034 | 6 | 5 | 恒流充电 | 02:07:30 | 27:29:09 | 0.1521 | 2.3858 | 0.3231 | 712.25 | 0.3231 | 712.25 | 0 | 0 | 0.000739 | 1629.18 | 0.000739 | 1629.18 | 0 | 0 | 2023-05-12 06:02:18 | 0.0003628 | 0.7453 | 1643.0935 | 0 | 关闭
4035 | 6 | 5 | 恒流充电 | 02:08:00 | 27:29:39 | 0.1521 | 2.3877 | 0.3243 | 715.04 | 0.3243 | 715.04 | 0 | 0 | 0.000742 | 1635.85 | 0.000742 | 1635.85 | 0 | 0 | 2023-05-12 06:02:48 | 0.000363 | 0.6669 | 1470.1362 | 0 | 关闭
4036 | 6 | 5 | 恒流充电 | 02:08:30 | 27:30:09 | 0.152 | 2.3894 | 0.3256 | 717.83 | 0.3256 | 717.83 | 0 | 0 | 0.000745 | 1642.52 | 0.000745 | 1642.52 | 0 | 0 | 2023-05-12 06:03:18 | 0.0003633 | 0.7453 | 1643.0935 | 0 | 关闭
4037 | 6 | 5 | 恒流充电 | 02:09:00 | 27:30:39 | 0.1521 | 2.3914 | 0.3269 | 720.63 | 0.3269 | 720.63 | 0 | 0 | 0.0007481 | 1649.2 | 0.0007481 | 1649.2 | 0 | 0 | 2023-05-12 06:03:48 | 0.0003636 | 0.6335 | 1396.6539 | 0 | 关闭
4038 | 6 | 5 | 恒流充电 | 02:09:30 | 27:31:09 | 0.1521 | 2.3935 | 0.3281 | 723.42 | 0.3281 | 723.42 | 0 | 0 | 0.0007511 | 1655.88 | 0.0007511 | 1655.88 | 0 | 0 | 2023-05-12 06:04:18 | 0.000364 | 0.6033 | 1330.1233 | 0 | 关闭
4039 | 6 | 5 | 恒流充电 | 02:10:00 | 27:31:39 | 0.1521 | 2.3959 | 0.3294 | 726.21 | 0.3294 | 726.21 | 0 | 0 | 0.0007541 | 1662.57 | 0.0007541 | 1662.57 | 0 | 0 | 2023-05-12 06:04:48 | 0.0003643 | 0.5279 | 1163.8579 | 0 | 关闭
4040 | 6 | 5 | 恒流充电 | 02:10:30 | 27:32:09 | 0.152 | 2.3984 | 0.3307 | 729.01 | 0.3307 | 729.01 | 0 | 0 | 0.0007572 | 1669.26 | 0.0007572 | 1669.26 | 0 | 0 | 2023-05-12 06:05:18 | 0.0003647 | 0.5068 | 1117.3035 | 0 | 关闭
4041 | 6 | 5 | 恒流充电 | 02:11:00 | 27:32:39 | 0.152 | 2.4012 | 0.3319 | 731.8 | 0.3319 | 731.8 | 0 | 0 | 0.0007602 | 1675.97 | 0.0007602 | 1675.97 | 0 | 0 | 2023-05-12 06:05:48 | 0.0003651 | 0.4525 | 997.6274 | 0 | 关闭
4042 | 6 | 5 | 恒流充电 | 02:11:30 | 27:33:09 | 0.1521 | 2.4044 | 0.3332 | 734.59 | 0.3332 | 734.59 | 0 | 0 | 0.0007633 | 1682.68 | 0.0007633 | 1682.68 | 0 | 0 | 2023-05-12 06:06:18 | 0.0003656 | 0.3959 | 872.8934 | 0 | 关闭
4043 | 6 | 5 | 恒流充电 | 02:12:00 | 27:33:39 | 0.1521 | 2.4079 | 0.3345 | 737.39 | 0.3345 | 737.39 | 0 | 0 | 0.0007663 | 1689.4 | 0.0007663 | 1689.4 | 0 | 0 | 2023-05-12 06:06:48 | 0.0003661 | 0.362 | 798.088 | 0 | 关闭
4044 | 6 | 5 | 恒流充电 | 02:12:30 | 27:34:09 | 0.152 | 2.412 | 0.3357 | 740.18 | 0.3357 | 740.18 | 0 | 0 | 0.0007694 | 1696.13 | 0.0007694 | 1696.13 | 0 | 0 | 2023-05-12 06:07:18 | 0.0003667 | 0.309 | 681.2827 | 0 | 关闭
4045 | 6 | 5 | 恒流充电 | 02:13:00 | 27:34:39 | 0.152 | 2.4168 | 0.337 | 742.97 | 0.337 | 742.97 | 0 | 0 | 0.0007724 | 1702.87 | 0.0007724 | 1702.87 | 0 | 0 | 2023-05-12 06:07:48 | 0.0003675 | 0.264 | 581.9289 | 0 | 关闭
4046 | 6 | 5 | 恒流充电 | 02:13:30 | 27:35:09 | 0.152 | 2.4225 | 0.3383 | 745.77 | 0.3383 | 745.77 | 0 | 0 | 0.0007755 | 1709.63 | 0.0007755 | 1709.63 | 0 | 0 | 2023-05-12 06:08:18 | 0.0003683 | 0.2223 | 490.0454 | 0 | 关闭
4047 | 6 | 5 | 恒流充电 | 02:14:00 | 27:35:39 | 0.1521 | 2.4298 | 0.3395 | 748.56 | 0.3395 | 748.56 | 0 | 0 | 0.0007786 | 1716.41 | 0.0007786 | 1716.41 | 0 | 0 | 2023-05-12 06:08:48 | 0.0003695 | 0.1736 | 382.6516 | 0 | 关闭
4048 | 6 | 5 | 恒流充电 | 02:14:30 | 27:36:09 | 0.152 | 2.4392 | 0.3408 | 751.35 | 0.3408 | 751.35 | 0 | 0 | 0.0007816 | 1723.21 | 0.0007816 | 1723.21 | 0 | 0 | 2023-05-12 06:09:18 | 0.0003709 | 0.1348 | 297.1708 | 0 | 关闭
4049 | 6 | 5 | 恒流充电 | 02:14:53 | 27:36:33 | 0.1521 | 2.4492 | 0.3418 | 753.57 | 0.3418 | 753.57 | 0 | 0 | 0.0007841 | 1728.63 | 0.0007841 | 1728.63 | 0 | 0 | 2023-05-12 06:09:41 | 0.0003724 | 0.1005 | 221.5951 | 0 | 关闭
4050 | 6 | 5 | 恒流充电 | 02:15:00 | 27:36:39 | 0.152 | 2.4523 | 0.3421 | 754.15 | 0.3421 | 754.15 | 0 | 0 | 0.0007847 | 1730.04 | 0.0007847 | 1730.04 | 0 | 0 | 2023-05-12 06:09:48 | 0.0003728 | 0.0845 | 186.2282 | 0 | 关闭
4051 | 6 | 5 | 恒流充电 | 02:15:16 | 27:36:55 | 0.1521 | 2.4623 | 0.3428 | 755.68 | 0.3428 | 755.68 | 0 | 0 | 0.0007865 | 1733.82 | 0.0007865 | 1733.82 | 0 | 0 | 2023-05-12 06:10:04 | 0.0003744 | 0.0697 | 153.6253 | 0 | 关闭
4052 | 6 | 5 | 恒流充电 | 02:15:28 | 27:37:08 | 0.1521 | 2.4723 | 0.3433 | 756.83 | 0.3433 | 756.83 | 0 | 0 | 0.0007877 | 1736.64 | 0.0007877 | 1736.64 | 0 | 0 | 2023-05-12 06:10:16 | 0.0003759 | 0.0519 | 114.5258 | 0 | 关闭
4053 | 6 | 5 | 恒流充电 | 02:15:30 | 27:37:09 | 0.1521 | 2.4734 | 0.3433 | 756.94 | 0.3433 | 756.94 | 0 | 0 | 0.0007879 | 1736.92 | 0.0007879 | 1736.92 | 0 | 0 | 2023-05-12 06:10:18 | 0.0003761 | 0.0461 | 101.5891 | 0 | 关闭
4054 | 6 | 5 | 恒流充电 | 02:15:39 | 27:37:18 | 0.152 | 2.4834 | 0.3437 | 757.8 | 0.3437 | 757.8 | 0 | 0 | 0.0007888 | 1739.04 | 0.0007888 | 1739.04 | 0 | 0 | 2023-05-12 06:10:27 | 0.0003776 | 0.0389 | 85.6506 | 0 | 关闭
4055 | 6 | 5 | 恒流充电 | 02:15:46 | 27:37:25 | 0.152 | 2.4934 | 0.344 | 758.47 | 0.344 | 758.47 | 0 | 0 | 0.0007896 | 1740.71 | 0.0007896 | 1740.71 | 0 | 0 | 2023-05-12 06:10:34 | 0.0003791 | 0.0304 | 67.039 | 0 | 关闭
4056 | 6 | 5 | 恒流充电 | 02:15:52 | 27:37:31 | 0.1521 | 2.5034 | 0.3443 | 759.02 | 0.3443 | 759.02 | 0 | 0 | 0.0007902 | 1742.08 | 0.0007902 | 1742.08 | 0 | 0 | 2023-05-12 06:10:40 | 0.0003806 | 0.0249 | 54.9334 | 0 | 关闭
4057 | 6 | 5 | 恒流充电 | 02:15:57 | 27:37:37 | 0.1521 | 2.5135 | 0.3445 | 759.53 | 0.3445 | 759.53 | 0 | 0 | 0.0007908 | 1743.36 | 0.0007908 | 1743.36 | 0 | 0 | 2023-05-12 06:10:45 | 0.0003822 | 0.023 | 50.7127 | 0 | 关闭
4058 | 6 | 5 | 恒流充电 | 02:16:00 | 27:37:39 | 0.152 | 2.5176 | 0.3446 | 759.73 | 0.3446 | 759.73 | 0 | 0 | 0.000791 | 1743.88 | 0.000791 | 1743.88 | 0 | 0 | 2023-05-12 06:10:48 | 0.0003828 | 0.0227 | 49.9348 | 0 | 关闭
4059 | 6 | 5 | 恒流充电 | 02:16:05 | 27:37:44 | 0.1521 | 2.5276 | 0.3448 | 760.2 | 0.3448 | 760.2 | 0 | 0 | 0.0007916 | 1745.05 | 0.0007916 | 1745.05 | 0 | 0 | 2023-05-12 06:10:53 | 0.0003843 | 0.0211 | 46.5657 | 0 | 关闭
4060 | 6 | 5 | 恒流充电 | 02:16:10 | 27:37:49 | 0.152 | 2.5377 | 0.345 | 760.68 | 0.345 | 760.68 | 0 | 0 | 0.0007921 | 1746.28 | 0.0007921 | 1746.28 | 0 | 0 | 2023-05-12 06:10:58 | 0.0003858 | 0.0217 | 47.9334 | 0 | 关闭
4061 | 6 | 5 | 恒流充电 | 02:16:15 | 27:37:54 | 0.1521 | 2.5477 | 0.3453 | 761.16 | 0.3453 | 761.16 | 0 | 0 | 0.0007927 | 1747.49 | 0.0007927 | 1747.49 | 0 | 0 | 2023-05-12 06:11:03 | 0.0003874 | 0.0215 | 47.4917 | 0 | 关闭
4062 | 6 | 5 | 恒流充电 | 02:16:20 | 27:37:59 | 0.152 | 2.5578 | 0.3455 | 761.63 | 0.3455 | 761.63 | 0 | 0 | 0.0007932 | 1748.7 | 0.0007932 | 1748.7 | 0 | 0 | 2023-05-12 06:11:08 | 0.0003889 | 0.0213 | 47.0021 | 0 | 关闭
4063 | 6 | 5 | 恒流充电 | 02:16:25 | 27:38:04 | 0.152 | 2.5678 | 0.3457 | 762.1 | 0.3457 | 762.1 | 0 | 0 | 0.0007938 | 1749.89 | 0.0007938 | 1749.89 | 0 | 0 | 2023-05-12 06:11:13 | 0.0003904 | 0.0211 | 46.5657 | 0 | 关闭
4064 | 6 | 5 | 恒流充电 | 02:16:30 | 27:38:09 | 0.152 | 2.577 | 0.3459 | 762.53 | 0.3459 | 762.53 | 0 | 0 | 0.0007943 | 1751 | 0.0007943 | 1751 | 0 | 0 | 2023-05-12 06:11:18 | 0.0003918 | 0.0211 | 46.5519 | 0 | 关闭
4065 | 6 | 5 | 恒流充电 | 02:16:34 | 27:38:14 | 0.1521 | 2.587 | 0.3461 | 762.98 | 0.3461 | 762.98 | 0 | 0 | 0.0007948 | 1752.17 | 0.0007948 | 1752.17 | 0 | 0 | 2023-05-12 06:11:22 | 0.0003934 | 0.0207 | 45.6202 | 0 | 关闭
4066 | 6 | 5 | 恒流充电 | 02:16:39 | 27:38:18 | 0.152 | 2.5971 | 0.3463 | 763.43 | 0.3463 | 763.43 | 0 | 0 | 0.0007953 | 1753.33 | 0.0007953 | 1753.33 | 0 | 0 | 2023-05-12 06:11:27 | 0.0003949 | 0.0201 | 44.2469 | 0 | 关闭
4067 | 6 | 5 | 恒流充电 | 02:16:44 | 27:38:23 | 0.1521 | 2.6073 | 0.3465 | 763.88 | 0.3465 | 763.88 | 0 | 0 | 0.0007958 | 1754.5 | 0.0007958 | 1754.5 | 0 | 0 | 2023-05-12 06:11:32 | 0.0003964 | 0.0199 | 43.8179 | 0 | 关闭
4068 | 6 | 5 | 恒流充电 | 02:16:49 | 27:38:28 | 0.152 | 2.6174 | 0.3467 | 764.31 | 0.3467 | 764.31 | 0 | 0 | 0.0007964 | 1755.64 | 0.0007964 | 1755.64 | 0 | 0 | 2023-05-12 06:11:37 | 0.0003979 | 0.0197 | 43.3302 | 0 | 关闭
4069 | 6 | 5 | 恒流充电 | 02:16:53 | 27:38:33 | 0.1521 | 2.6275 | 0.3469 | 764.74 | 0.3469 | 764.74 | 0 | 0 | 0.0007969 | 1756.76 | 0.0007969 | 1756.76 | 0 | 0 | 2023-05-12 06:11:41 | 0.0003995 | 0.0192 | 42.3989 | 0 | 关闭
4070 | 6 | 5 | 恒流充电 | 02:16:58 | 27:38:37 | 0.152 | 2.6375 | 0.3471 | 765.15 | 0.3471 | 765.15 | 0 | 0 | 0.0007974 | 1757.84 | 0.0007974 | 1757.84 | 0 | 0 | 2023-05-12 06:11:46 | 0.000401 | 0.0186 | 40.9661 | 0 | 关闭
4071 | 6 | 5 | 恒流充电 | 02:17:00 | 27:38:39 | 0.152 | 2.6416 | 0.3471 | 765.32 | 0.3471 | 765.32 | 0 | 0 | 0.0007976 | 1758.28 | 0.0007976 | 1758.28 | 0 | 0 | 2023-05-12 06:11:48 | 0.0004016 | 0.0186 | 40.9013 | 0 | 关闭
4072 | 6 | 5 | 恒流充电 | 02:17:04 | 27:38:43 | 0.1521 | 2.6516 | 0.3473 | 765.73 | 0.3473 | 765.73 | 0 | 0 | 0.000798 | 1759.37 | 0.000798 | 1759.37 | 0 | 0 | 2023-05-12 06:11:52 | 0.0004032 | 0.0186 | 40.9661 | 0 | 关闭
4073 | 6 | 5 | 恒流充电 | 02:17:08 | 27:38:47 | 0.152 | 2.6616 | 0.3475 | 766.13 | 0.3475 | 766.13 | 0 | 0 | 0.0007985 | 1760.43 | 0.0007985 | 1760.43 | 0 | 0 | 2023-05-12 06:11:56 | 0.0004046 | 0.0182 | 40.0353 | 0 | 关闭
4074 | 6 | 5 | 恒流充电 | 02:17:13 | 27:38:52 | 0.152 | 2.6717 | 0.3477 | 766.53 | 0.3477 | 766.53 | 0 | 0 | 0.000799 | 1761.5 | 0.000799 | 1761.5 | 0 | 0 | 2023-05-12 06:12:01 | 0.0004062 | 0.018 | 39.634 | 0 | 关闭
4075 | 6 | 5 | 恒流充电 | 02:17:17 | 27:38:56 | 0.152 | 2.6818 | 0.3479 | 766.93 | 0.3479 | 766.93 | 0 | 0 | 0.0007995 | 1762.57 | 0.0007995 | 1762.57 | 0 | 0 | 2023-05-12 06:12:05 | 0.0004077 | 0.018 | 39.6437 | 0 | 关闭
4076 | 6 | 5 | 恒流充电 | 02:17:21 | 27:39:00 | 0.152 | 2.692 | 0.3481 | 767.34 | 0.3481 | 767.34 | 0 | 0 | 0.0008 | 1763.67 | 0.0008 | 1763.67 | 0 | 0 | 2023-05-12 06:12:09 | 0.0004093 | 0.0182 | 40.1628 | 0 | 关闭
4077 | 6 | 5 | 恒流充电 | 02:17:26 | 27:39:05 | 0.152 | 2.7021 | 0.3483 | 767.75 | 0.3483 | 767.75 | 0 | 0 | 0.0008005 | 1764.78 | 0.0008005 | 1764.78 | 0 | 0 | 2023-05-12 06:12:14 | 0.0004108 | 0.0184 | 40.5605 | 0 | 关闭
4078 | 6 | 5 | 恒流充电 | 02:17:30 | 27:39:09 | 0.152 | 2.711 | 0.3484 | 768.11 | 0.3484 | 768.11 | 0 | 0 | 0.0008009 | 1765.76 | 0.0008009 | 1765.76 | 0 | 0 | 2023-05-12 06:12:18 | 0.0004122 | 0.0185 | 40.8 | 0 | 关闭
4079 | 6 | 5 | 恒流充电 | 02:17:34 | 27:39:13 | 0.152 | 2.721 | 0.3486 | 768.53 | 0.3486 | 768.53 | 0 | 0 | 0.0008015 | 1766.9 | 0.0008015 | 1766.9 | 0 | 0 | 2023-05-12 06:12:22 | 0.0004137 | 0.019 | 41.892 | 0 | 关闭
4080 | 6 | 5 | 恒流充电 | 02:17:39 | 27:39:18 | 0.152 | 2.7311 | 0.3488 | 768.97 | 0.3488 | 768.97 | 0 | 0 | 0.000802 | 1768.09 | 0.000802 | 1768.09 | 0 | 0 | 2023-05-12 06:12:27 | 0.0004152 | 0.0197 | 43.335 | 0 | 关闭
4081 | 6 | 5 | 恒流充电 | 02:17:44 | 27:39:23 | 0.152 | 2.7411 | 0.349 | 769.42 | 0.349 | 769.42 | 0 | 0 | 0.0008026 | 1769.31 | 0.0008026 | 1769.31 | 0 | 0 | 2023-05-12 06:12:32 | 0.0004168 | 0.0203 | 44.6894 | 0 | 关闭
4082 | 6 | 5 | 恒流充电 | 02:17:49 | 27:39:28 | 0.152 | 2.7511 | 0.3492 | 769.88 | 0.3492 | 769.88 | 0 | 0 | 0.0008031 | 1770.59 | 0.0008031 | 1770.59 | 0 | 0 | 2023-05-12 06:12:37 | 0.0004183 | 0.0211 | 46.551 | 0 | 关闭
4083 | 6 | 5 | 恒流充电 | 02:17:54 | 27:39:33 | 0.152 | 2.7611 | 0.3494 | 770.37 | 0.3494 | 770.37 | 0 | 0 | 0.0008037 | 1771.92 | 0.0008037 | 1771.92 | 0 | 0 | 2023-05-12 06:12:42 | 0.0004198 | 0.022 | 48.4176 | 0 | 关闭
4084 | 6 | 5 | 恒流充电 | 02:17:59 | 27:39:38 | 0.152 | 2.7711 | 0.3497 | 770.87 | 0.3497 | 770.87 | 0 | 0 | 0.0008044 | 1773.32 | 0.0008044 | 1773.32 | 0 | 0 | 2023-05-12 06:12:47 | 0.0004213 | 0.0228 | 50.2792 | 0 | 关闭
4085 | 6 | 5 | 恒流充电 | 02:18:00 | 27:39:39 | 0.152 | 2.7719 | 0.3497 | 770.91 | 0.3497 | 770.91 | 0 | 0 | 0.0008044 | 1773.42 | 0.0008044 | 1773.42 | 0 | 0 | 2023-05-12 06:12:48 | 0.0004214 | 0.0211 | 46.5413 | 0 | 关闭
4086 | 6 | 5 | 恒流充电 | 02:18:05 | 27:39:44 | 0.152 | 2.7819 | 0.3499 | 771.44 | 0.3499 | 771.44 | 0 | 0 | 0.0008051 | 1774.89 | 0.0008051 | 1774.89 | 0 | 0 | 2023-05-12 06:12:53 | 0.0004229 | 0.0241 | 53.0766 | 0 | 关闭
4087 | 6 | 5 | 恒流充电 | 02:18:11 | 27:39:50 | 0.152 | 2.792 | 0.3502 | 771.99 | 0.3502 | 771.99 | 0 | 0 | 0.0008058 | 1776.42 | 0.0008058 | 1776.42 | 0 | 0 | 2023-05-12 06:12:59 | 0.0004245 | 0.0247 | 54.3846 | 0 | 关闭
4088 | 6 | 5 | 恒流充电 | 02:18:16 | 27:39:55 | 0.152 | 2.8001 | 0.3504 | 772.46 | 0.3504 | 772.46 | 0 | 0 | 0.0008064 | 1777.75 | 0.0008064 | 1777.75 | 0 | 0 | 2023-05-12 06:13:04 | 0.0004257 | 0.0266 | 58.6317 | 0 | 关闭
4089 | 7 | 2 | 搁置 | 00:00:00 | 27:39:55 | 0 | 2.7927 | 0 | 0 | 0 | 0 | 0 | 0 | 0 | 0 | 0 | 0 | 0 | 0 | 2023-05-12 06:13:05 | 0 | 0 | 0 | 0 | 关闭
4090 | 7 | 2 | 搁置 | 00:00:00 | 27:39:56 | 0 | 2.7827 | 0 | 0 | 0 | 0 | 0 | 0 | 0 | 0 | 0 | 0 | 0 | 0 | 2023-05-12 06:13:05 | 0 | 0 | 0 | 0 | 关闭
4091 | 7 | 2 | 搁置 | 00:00:00 | 27:39:56 | 0 | 2.7701 | 0 | 0 | 0 | 0 | 0 | 0 | 0 | 0 | 0 | 0 | 0 | 0 | 2023-05-12 06:13:05 | 0 | 0 | 0 | 0 | 关闭
4092 | 7 | 2 | 搁置 | 00:00:01 | 27:39:56 | 0 | 2.7588 | 0 | 0 | 0 | 0 | 0 | 0 | 0 | 0 | 0 | 0 | 0 | 0 | 2023-05-12 06:13:05 | 0 | 0 | 0 | 0 | 关闭
4093 | 7 | 2 | 搁置 | 00:00:01 | 27:39:57 | 0 | 2.747 | 0 | 0 | 0 | 0 | 0 | 0 | 0 | 0 | 0 | 0 | 0 | 0 | 2023-05-12 06:13:06 | 0 | 0 | 0 | 0 | 关闭
4094 | 7 | 2 | 搁置 | 00:00:01 | 27:39:57 | 0 | 2.7355 | 0 | 0 | 0 | 0 | 0 | 0 | 0 | 0 | 0 | 0 | 0 | 0 | 2023-05-12 06:13:06 | 0 | 0 | 0 | 0 | 关闭
4095 | 7 | 2 | 搁置 | 00:00:02 | 27:39:58 | 0 | 2.7233 | 0 | 0 | 0 | 0 | 0 | 0 | 0 | 0 | 0 | 0 | 0 | 0 | 2023-05-12 06:13:07 | 0 | 0 | 0 | 0 | 关闭
4096 | 7 | 2 | 搁置 | 00:00:02 | 27:39:58 | 0 | 2.7117 | 0 | 0 | 0 | 0 | 0 | 0 | 0 | 0 | 0 | 0 | 0 | 0 | 2023-05-12 06:13:07 | 0 | 0 | 0 | 0 | 关闭
4097 | 7 | 2 | 搁置 | 00:00:03 | 27:39:59 | 0 | 2.7008 | 0 | 0 | 0 | 0 | 0 | 0 | 0 | 0 | 0 | 0 | 0 | 0 | 2023-05-12 06:13:08 | 0 | 0 | 0 | 0 | 关闭
4098 | 7 | 2 | 搁置 | 00:00:03 | 27:39:59 | 0 | 2.6895 | 0 | 0 | 0 | 0 | 0 | 0 | 0 | 0 | 0 | 0 | 0 | 0 | 2023-05-12 06:13:08 | 0 | 0 | 0 | 0 | 关闭
4099 | 7 | 2 | 搁置 | 00:00:04 | 27:40:00 | 0 | 2.6785 | 0 | 0 | 0 | 0 | 0 | 0 | 0 | 0 | 0 | 0 | 0 | 0 | 2023-05-12 06:13:09 | 0 | 0 | 0 | 0 | 关闭
4100 | 7 | 2 | 搁置 | 00:00:05 | 27:40:01 | 0 | 2.6682 | 0 | 0 | 0 | 0 | 0 | 0 | 0 | 0 | 0 | 0 | 0 | 0 | 2023-05-12 06:13:10 | 0 | 0 | 0 | 0 | 关闭
4101 | 7 | 2 | 搁置 | 00:00:05 | 27:40:01 | 0 | 2.6572 | 0 | 0 | 0 | 0 | 0 | 0 | 0 | 0 | 0 | 0 | 0 | 0 | 2023-05-12 06:13:10 | 0 | 0 | 0 | 0 | 关闭
4102 | 7 | 2 | 搁置 | 00:00:06 | 27:40:02 | 0 | 2.6472 | 0 | 0 | 0 | 0 | 0 | 0 | 0 | 0 | 0 | 0 | 0 | 0 | 2023-05-12 06:13:11 | 0 | 0 | 0 | 0 | 关闭
4103 | 7 | 2 | 搁置 | 00:00:07 | 27:40:03 | 0 | 2.6363 | 0 | 0 | 0 | 0 | 0 | 0 | 0 | 0 | 0 | 0 | 0 | 0 | 2023-05-12 06:13:12 | 0 | 0 | 0 | 0 | 关闭
4104 | 7 | 2 | 搁置 | 00:00:08 | 27:40:04 | 0 | 2.6261 | 0 | 0 | 0 | 0 | 0 | 0 | 0 | 0 | 0 | 0 | 0 | 0 | 2023-05-12 06:13:13 | 0 | 0 | 0 | 0 | 关闭
4105 | 7 | 2 | 搁置 | 00:00:09 | 27:40:04 | 0 | 2.6149 | 0 | 0 | 0 | 0 | 0 | 0 | 0 | 0 | 0 | 0 | 0 | 0 | 2023-05-12 06:13:13 | 0 | 0 | 0 | 0 | 关闭
4106 | 7 | 2 | 搁置 | 00:00:10 | 27:40:05 | 0 | 2.604 | 0 | 0 | 0 | 0 | 0 | 0 | 0 | 0 | 0 | 0 | 0 | 0 | 2023-05-12 06:13:14 | 0 | 0 | 0 | 0 | 关闭
4107 | 7 | 2 | 搁置 | 00:00:11 | 27:40:06 | 0 | 2.5937 | 0 | 0 | 0 | 0 | 0 | 0 | 0 | 0 | 0 | 0 | 0 | 0 | 2023-05-12 06:13:15 | 0 | 0 | 0 | 0 | 关闭
4108 | 7 | 2 | 搁置 | 00:00:12 | 27:40:08 | 0 | 2.5833 | 0 | 0 | 0 | 0 | 0 | 0 | 0 | 0 | 0 | 0 | 0 | 0 | 2023-05-12 06:13:17 | 0 | 0 | 0 | 0 | 关闭
4109 | 7 | 2 | 搁置 | 00:00:13 | 27:40:09 | 0 | 2.5732 | 0 | 0 | 0 | 0 | 0 | 0 | 0 | 0 | 0 | 0 | 0 | 0 | 2023-05-12 06:13:18 | 0 | 0 | 0 | 0 | 关闭
4110 | 7 | 2 | 搁置 | 00:00:14 | 27:40:10 | 0 | 2.5627 | 0 | 0 | 0 | 0 | 0 | 0 | 0 | 0 | 0 | 0 | 0 | 0 | 2023-05-12 06:13:19 | 0 | 0 | 0 | 0 | 关闭
4111 | 7 | 2 | 搁置 | 00:00:15 | 27:40:11 | 0 | 2.5525 | 0 | 0 | 0 | 0 | 0 | 0 | 0 | 0 | 0 | 0 | 0 | 0 | 2023-05-12 06:13:20 | 0 | 0 | 0 | 0 | 关闭
4112 | 7 | 2 | 搁置 | 00:00:17 | 27:40:13 | 0 | 2.542 | 0 | 0 | 0 | 0 | 0 | 0 | 0 | 0 | 0 | 0 | 0 | 0 | 2023-05-12 06:13:22 | 0 | 0 | 0 | 0 | 关闭
4113 | 7 | 2 | 搁置 | 00:00:18 | 27:40:14 | 0 | 2.5316 | 0 | 0 | 0 | 0 | 0 | 0 | 0 | 0 | 0 | 0 | 0 | 0 | 2023-05-12 06:13:23 | 0 | 0 | 0 | 0 | 关闭
4114 | 7 | 2 | 搁置 | 00:00:20 | 27:40:16 | 0 | 2.5215 | 0 | 0 | 0 | 0 | 0 | 0 | 0 | 0 | 0 | 0 | 0 | 0 | 2023-05-12 06:13:25 | 0 | 0 | 0 | 0 | 关闭
4115 | 7 | 2 | 搁置 | 00:00:22 | 27:40:18 | 0 | 2.5111 | 0 | 0 | 0 | 0 | 0 | 0 | 0 | 0 | 0 | 0 | 0 | 0 | 2023-05-12 06:13:27 | 0 | 0 | 0 | 0 | 关闭
4116 | 7 | 2 | 搁置 | 00:00:25 | 27:40:20 | 0 | 2.5011 | 0 | 0 | 0 | 0 | 0 | 0 | 0 | 0 | 0 | 0 | 0 | 0 | 2023-05-12 06:13:29 | 0 | 0 | 0 | 0 | 关闭
4117 | 7 | 2 | 搁置 | 00:00:27 | 27:40:23 | 0 | 2.4909 | 0 | 0 | 0 | 0 | 0 | 0 | 0 | 0 | 0 | 0 | 0 | 0 | 2023-05-12 06:13:32 | 0 | 0 | 0 | 0 | 关闭
4118 | 7 | 2 | 搁置 | 00:00:30 | 27:40:25 | 0 | 2.4836 | 0 | 0 | 0 | 0 | 0 | 0 | 0 | 0 | 0 | 0 | 0 | 0 | 2023-05-12 06:13:34 | 0 | 0 | 0 | 0 | 关闭
4119 | 7 | 2 | 搁置 | 00:00:33 | 27:40:29 | 0 | 2.4736 | 0 | 0 | 0 | 0 | 0 | 0 | 0 | 0 | 0 | 0 | 0 | 0 | 2023-05-12 06:13:38 | 0 | 0 | 0 | 0 | 关闭
4120 | 7 | 2 | 搁置 | 00:00:38 | 27:40:34 | 0 | 2.4636 | 0 | 0 | 0 | 0 | 0 | 0 | 0 | 0 | 0 | 0 | 0 | 0 | 2023-05-12 06:13:43 | 0 | 0 | 0 | 0 | 关闭
4121 | 7 | 2 | 搁置 | 00:00:44 | 27:40:40 | 0 | 2.4536 | 0 | 0 | 0 | 0 | 0 | 0 | 0 | 0 | 0 | 0 | 0 | 0 | 2023-05-12 06:13:49 | 0 | 0 | 0 | 0 | 关闭
4122 | 7 | 2 | 搁置 | 00:00:53 | 27:40:49 | 0 | 2.4435 | 0 | 0 | 0 | 0 | 0 | 0 | 0 | 0 | 0 | 0 | 0 | 0 | 2023-05-12 06:13:58 | 0 | 0 | 0 | 0 | 关闭
4123 | 7 | 2 | 搁置 | 00:01:00 | 27:40:55 | 0 | 2.4375 | 0 | 0 | 0 | 0 | 0 | 0 | 0 | 0 | 0 | 0 | 0 | 0 | 2023-05-12 06:14:04 | 0 | 0 | 0 | 0 | 关闭
4124 | 7 | 3 | 恒流放电 | 00:00:00 | 27:40:55 | -0.152 | 2.4299 | 0 | 0 | 0 | 0 | 0 | 0 | 0 | 0 | 0 | 0 | 0 | 0 | 2023-05-12 06:14:05 | -0.0003693 | 0 | 0 | 0 | 关闭
4125 | 7 | 3 | 恒流放电 | 00:00:00 | 27:40:56 | -0.1521 | 2.4191 | 0 | 0.06 | 0 | 0 | 0 | 0.06 | 1e-07 | 0.14 | 0 | 0 | 1e-07 | 0.14 | 2023-05-12 06:14:05 | -0.0003678 | -0.0023 | -5.1718 | 0 | 关闭
4126 | 7 | 3 | 恒流放电 | 00:00:01 | 27:40:57 | -0.1521 | 2.4089 | 0.0001 | 0.14 | 0 | 0 | 0.0001 | 0.14 | 2e-07 | 0.34 | 0 | 0 | 2e-07 | 0.34 | 2023-05-12 06:14:06 | -0.0003663 | -0.0037 | -8.2168 | 0 | 关闭
4127 | 7 | 3 | 恒流放电 | 00:00:03 | 27:40:59 | -0.1521 | 2.3989 | 0.0001 | 0.31 | 0 | 0 | 0.0001 | 0.31 | 3e-07 | 0.74 | 0 | 0 | 3e-07 | 0.74 | 2023-05-12 06:14:08 | -0.0003648 | -0.0076 | -16.7616 | 0 | 关闭
4128 | 7 | 3 | 恒流放电 | 00:00:06 | 27:41:02 | -0.1521 | 2.3889 | 0.0003 | 0.61 | 0 | 0 | 0.0003 | 0.61 | 7e-07 | 1.45 | 0 | 0 | 7e-07 | 1.45 | 2023-05-12 06:14:11 | -0.0003633 | -0.0135 | -29.7993 | 0 | 关闭
4129 | 7 | 3 | 恒流放电 | 00:00:13 | 27:41:08 | -0.1521 | 2.3789 | 0.0005 | 1.21 | 0 | 0 | 0.0005 | 1.21 | 1.3e-06 | 2.9 | 0 | 0 | 1.3e-06 | 2.9 | 2023-05-12 06:14:18 | -0.0003618 | -0.0275 | -60.5306 | 0 | 关闭
4130 | 7 | 3 | 恒流放电 | 00:00:27 | 27:41:23 | -0.1521 | 2.3689 | 0.0012 | 2.58 | 0 | 0 | 0.0012 | 2.58 | 2.8e-06 | 6.14 | 0 | 0 | 2.8e-06 | 6.14 | 2023-05-12 06:14:32 | -0.0003603 | -0.0621 | -136.8937 | 0 | 关闭
4131 | 7 | 3 | 恒流放电 | 00:00:30 | 27:41:25 | -0.1521 | 2.368 | 0.0013 | 2.79 | 0 | 0 | 0.0013 | 2.79 | 3e-06 | 6.65 | 0 | 0 | 3e-06 | 6.65 | 2023-05-12 06:14:35 | -0.0003601 | -0.108 | -237.9864 | 0 | 关闭
4132 | 7 | 3 | 恒流放电 | 00:01:00 | 27:41:55 | -0.1521 | 2.3601 | 0.0025 | 5.59 | 0 | 0 | 0.0025 | 5.59 | 6e-06 | 13.26 | 0 | 0 | 6e-06 | 13.26 | 2023-05-12 06:15:05 | -0.0003589 | -0.1604 | -353.6344 | 0 | 关闭
4133 | 7 | 3 | 恒流放电 | 00:01:30 | 27:42:25 | -0.1521 | 2.3556 | 0.0038 | 8.38 | 0 | 0 | 0.0038 | 8.38 | 9e-06 | 19.84 | 0 | 0 | 9e-06 | 19.84 | 2023-05-12 06:15:35 | -0.0003582 | -0.2816 | -620.8181 | 0 | 关闭
4134 | 7 | 3 | 恒流放电 | 00:02:00 | 27:42:55 | -0.1521 | 2.3523 | 0.0051 | 11.17 | 0 | 0 | 0.0051 | 11.17 | 1.2e-05 | 26.42 | 0 | 0 | 1.2e-05 | 26.42 | 2023-05-12 06:16:05 | -0.0003577 | -0.384 | -846.5701 | 0 | 关闭
4135 | 7 | 3 | 恒流放电 | 00:02:30 | 27:43:25 | -0.1521 | 2.3495 | 0.0063 | 13.97 | 0 | 0 | 0.0063 | 13.97 | 1.5e-05 | 32.99 | 0 | 0 | 1.5e-05 | 32.99 | 2023-05-12 06:16:35 | -0.0003573 | -0.4526 | -997.7477 | 0 | 关闭
4136 | 7 | 3 | 恒流放电 | 00:03:00 | 27:43:55 | -0.1521 | 2.3472 | 0.0076 | 16.76 | 0 | 0 | 0.0076 | 16.76 | 1.79e-05 | 39.55 | 0 | 0 | 1.79e-05 | 39.55 | 2023-05-12 06:17:05 | -0.0003569 | -0.551 | -1214.6521 | 0 | 关闭
4137 | 7 | 3 | 恒流放电 | 00:03:30 | 27:44:25 | -0.1521 | 2.3452 | 0.0089 | 19.56 | 0 | 0 | 0.0089 | 19.56 | 2.09e-05 | 46.1 | 0 | 0 | 2.09e-05 | 46.1 | 2023-05-12 06:17:35 | -0.0003566 | -0.6336 | -1396.8407 | 0 | 关闭
4138 | 7 | 3 | 恒流放电 | 00:04:00 | 27:44:55 | -0.1521 | 2.3434 | 0.0101 | 22.35 | 0 | 0 | 0.0101 | 22.35 | 2.39e-05 | 52.65 | 0 | 0 | 2.39e-05 | 52.65 | 2023-05-12 06:18:05 | -0.0003563 | -0.704 | -1552.0622 | 0 | 关闭
4139 | 7 | 3 | 恒流放电 | 00:04:30 | 27:45:25 | -0.1521 | 2.3417 | 0.0114 | 25.14 | 0 | 0 | 0.0114 | 25.14 | 2.69e-05 | 59.19 | 0 | 0 | 2.69e-05 | 59.19 | 2023-05-12 06:18:35 | -0.0003561 | -0.7454 | -1643.3384 | 0 | 关闭
4140 | 7 | 3 | 恒流放电 | 00:05:00 | 27:45:55 | -0.1521 | 2.3402 | 0.0127 | 27.94 | 0 | 0 | 0.0127 | 27.94 | 2.98e-05 | 65.73 | 0 | 0 | 2.98e-05 | 65.73 | 2023-05-12 06:19:05 | -0.0003559 | -0.8448 | -1862.4502 | 0 | 关闭
4141 | 7 | 3 | 恒流放电 | 00:05:30 | 27:46:25 | -0.1521 | 2.3387 | 0.0139 | 30.73 | 0 | 0 | 0.0139 | 30.73 | 3.28e-05 | 72.27 | 0 | 0 | 3.28e-05 | 72.27 | 2023-05-12 06:19:35 | -0.0003556 | -0.8448 | -1862.4747 | 0 | 关闭
4142 | 7 | 3 | 恒流放电 | 00:06:00 | 27:46:55 | -0.1521 | 2.3375 | 0.0152 | 33.52 | 0 | 0 | 0.0152 | 33.52 | 3.57e-05 | 78.8 | 0 | 0 | 3.57e-05 | 78.8 | 2023-05-12 06:20:05 | -0.0003554 | -1.056 | -2328.0729 | 0 | 关闭
4143 | 7 | 3 | 恒流放电 | 00:06:30 | 27:47:25 | -0.1521 | 2.3363 | 0.0165 | 36.32 | 0 | 0 | 0.0165 | 36.32 | 3.87e-05 | 85.33 | 0 | 0 | 3.87e-05 | 85.33 | 2023-05-12 06:20:35 | -0.0003553 | -1.056 | -2328.0883 | 0 | 关闭
4144 | 7 | 3 | 恒流放电 | 00:07:00 | 27:47:55 | -0.1521 | 2.335 | 0.0177 | 39.11 | 0 | 0 | 0.0177 | 39.11 | 4.17e-05 | 91.85 | 0 | 0 | 4.17e-05 | 91.85 | 2023-05-12 06:21:05 | -0.0003551 | -0.9748 | -2148.9904 | 0 | 关闭
4145 | 7 | 3 | 恒流放电 | 00:07:30 | 27:48:25 | -0.1521 | 2.334 | 0.019 | 41.91 | 0 | 0 | 0.019 | 41.91 | 4.46e-05 | 98.38 | 0 | 0 | 4.46e-05 | 98.38 | 2023-05-12 06:21:35 | -0.000355 | -1.2672 | -2793.6508 | 0 | 关闭
4146 | 7 | 3 | 恒流放电 | 00:08:00 | 27:48:55 | -0.1521 | 2.3329 | 0.0203 | 44.7 | 0 | 0 | 0.0203 | 44.7 | 4.76e-05 | 104.89 | 0 | 0 | 4.76e-05 | 104.89 | 2023-05-12 06:22:05 | -0.0003548 | -1.152 | -2539.7048 | 0 | 关闭
4147 | 7 | 3 | 恒流放电 | 00:08:30 | 27:49:25 | -0.1521 | 2.3319 | 0.0215 | 47.49 | 0 | 0 | 0.0215 | 47.49 | 5.05e-05 | 111.41 | 0 | 0 | 5.05e-05 | 111.41 | 2023-05-12 06:22:35 | -0.0003546 | -1.2672 | -2793.712 | 0 | 关闭
4148 | 7 | 3 | 恒流放电 | 00:09:00 | 27:49:55 | -0.1521 | 2.3309 | 0.0228 | 50.29 | 0 | 0 | 0.0228 | 50.29 | 5.35e-05 | 117.92 | 0 | 0 | 5.35e-05 | 117.92 | 2023-05-12 06:23:05 | -0.0003545 | -1.2672 | -2793.6875 | 0 | 关闭
4149 | 7 | 3 | 恒流放电 | 00:09:30 | 27:50:25 | -0.1521 | 2.33 | 0.0241 | 53.08 | 0 | 0 | 0.0241 | 53.08 | 5.64e-05 | 124.43 | 0 | 0 | 5.64e-05 | 124.43 | 2023-05-12 06:23:35 | -0.0003543 | -1.408 | -3104.0973 | 0 | 关闭
4150 | 7 | 3 | 恒流放电 | 00:10:00 | 27:50:55 | -0.1521 | 2.3291 | 0.0253 | 55.87 | 0 | 0 | 0.0253 | 55.87 | 5.94e-05 | 130.94 | 0 | 0 | 5.94e-05 | 130.94 | 2023-05-12 06:24:05 | -0.0003542 | -1.408 | -3104.1109 | 0 | 关闭
4151 | 7 | 3 | 恒流放电 | 00:10:30 | 27:51:25 | -0.1521 | 2.3282 | 0.0266 | 58.67 | 0 | 0 | 0.0266 | 58.67 | 6.23e-05 | 137.45 | 0 | 0 | 6.23e-05 | 137.45 | 2023-05-12 06:24:35 | -0.0003541 | -1.408 | -3104.1517 | 0 | 关闭
4152 | 7 | 3 | 恒流放电 | 00:11:00 | 27:51:55 | -0.1521 | 2.3274 | 0.0279 | 61.46 | 0 | 0 | 0.0279 | 61.46 | 6.53e-05 | 143.95 | 0 | 0 | 6.53e-05 | 143.95 | 2023-05-12 06:25:05 | -0.0003539 | -1.584 | -3492.1018 | 0 | 关闭
4153 | 7 | 3 | 恒流放电 | 00:11:30 | 27:52:25 | -0.1521 | 2.3266 | 0.0291 | 64.25 | 0 | 0 | 0.0291 | 64.25 | 6.82e-05 | 150.45 | 0 | 0 | 6.82e-05 | 150.45 | 2023-05-12 06:25:35 | -0.0003538 | -1.584 | -3492.1018 | 0 | 关闭
4154 | 7 | 3 | 恒流放电 | 00:12:00 | 27:52:55 | -0.1521 | 2.3258 | 0.0304 | 67.05 | 0 | 0 | 0.0304 | 67.05 | 7.12e-05 | 156.95 | 0 | 0 | 7.12e-05 | 156.95 | 2023-05-12 06:26:05 | -0.0003537 | -1.584 | -3492.0865 | 0 | 关闭
4155 | 7 | 3 | 恒流放电 | 00:12:30 | 27:53:25 | -0.1521 | 2.325 | 0.0317 | 69.84 | 0 | 0 | 0.0317 | 69.84 | 7.41e-05 | 163.45 | 0 | 0 | 7.41e-05 | 163.45 | 2023-05-12 06:26:35 | -0.0003535 | -1.584 | -3492.1018 | 0 | 关闭
4156 | 7 | 3 | 恒流放电 | 00:13:00 | 27:53:55 | -0.1521 | 2.3242 | 0.0329 | 72.64 | 0 | 0 | 0.0329 | 72.64 | 7.71e-05 | 169.94 | 0 | 0 | 7.71e-05 | 169.94 | 2023-05-12 06:27:05 | -0.0003534 | -1.584 | -3492.0405 | 0 | 关闭
4157 | 7 | 3 | 恒流放电 | 00:13:30 | 27:54:25 | -0.1521 | 2.3236 | 0.0342 | 75.43 | 0 | 0 | 0.0342 | 75.43 | 8e-05 | 176.43 | 0 | 0 | 8e-05 | 176.43 | 2023-05-12 06:27:35 | -0.0003533 | -2.112 | -4656.1357 | 0 | 关闭
4158 | 7 | 3 | 恒流放电 | 00:14:00 | 27:54:55 | -0.1521 | 2.3228 | 0.0355 | 78.22 | 0 | 0 | 0.0355 | 78.22 | 8.3e-05 | 182.92 | 0 | 0 | 8.3e-05 | 182.92 | 2023-05-12 06:28:05 | -0.0003532 | -1.584 | -3492.0482 | 0 | 关闭
4159 | 7 | 3 | 恒流放电 | 00:14:30 | 27:55:25 | -0.1521 | 2.3221 | 0.0367 | 81.02 | 0 | 0 | 0.0367 | 81.02 | 8.59e-05 | 189.41 | 0 | 0 | 8.59e-05 | 189.41 | 2023-05-12 06:28:35 | -0.0003531 | -1.8103 | -3990.956 | 0 | 关闭
4160 | 7 | 3 | 恒流放电 | 00:15:00 | 27:55:55 | -0.1521 | 2.3214 | 0.038 | 83.81 | 0 | 0 | 0.038 | 83.81 | 8.89e-05 | 195.9 | 0 | 0 | 8.89e-05 | 195.9 | 2023-05-12 06:29:05 | -0.000353 | -1.8103 | -3990.9297 | 0 | 关闭
4161 | 7 | 3 | 恒流放电 | 00:15:30 | 27:56:25 | -0.1521 | 2.3206 | 0.0393 | 86.6 | 0 | 0 | 0.0393 | 86.6 | 9.18e-05 | 202.38 | 0 | 0 | 9.18e-05 | 202.38 | 2023-05-12 06:29:35 | -0.0003529 | -1.584 | -3492.0635 | 0 | 关闭
4162 | 7 | 3 | 恒流放电 | 00:16:00 | 27:56:55 | -0.152 | 2.3199 | 0.0406 | 89.4 | 0 | 0 | 0.0406 | 89.4 | 9.47e-05 | 208.86 | 0 | 0 | 9.47e-05 | 208.86 | 2023-05-12 06:30:05 | -0.0003527 | -1.8103 | -3990.9122 | 0 | 关闭
4163 | 7 | 3 | 恒流放电 | 00:16:30 | 27:57:25 | -0.1521 | 2.3193 | 0.0418 | 92.19 | 0 | 0 | 0.0418 | 92.19 | 9.77e-05 | 215.34 | 0 | 0 | 9.77e-05 | 215.34 | 2023-05-12 06:30:35 | -0.0003527 | -2.112 | -4656.054 | 0 | 关闭
4164 | 7 | 3 | 恒流放电 | 00:17:00 | 27:57:55 | -0.1521 | 2.3186 | 0.0431 | 94.99 | 0 | 0 | 0.0431 | 94.99 | 0.0001006 | 221.82 | 0 | 0 | 0.0001006 | 221.82 | 2023-05-12 06:31:05 | -0.0003526 | -1.8103 | -3990.9472 | 0 | 关闭
4165 | 7 | 3 | 恒流放电 | 00:17:30 | 27:58:25 | -0.1521 | 2.3178 | 0.0444 | 97.78 | 0 | 0 | 0.0444 | 97.78 | 0.0001036 | 228.3 | 0 | 0 | 0.0001036 | 228.3 | 2023-05-12 06:31:35 | -0.0003525 | -1.584 | -3492.0635 | 0 | 关闭
4166 | 7 | 3 | 恒流放电 | 00:18:00 | 27:58:55 | -0.1521 | 2.3172 | 0.0456 | 100.57 | 0 | 0 | 0.0456 | 100.57 | 0.0001065 | 234.77 | 0 | 0 | 0.0001065 | 234.77 | 2023-05-12 06:32:05 | -0.0003524 | -2.112 | -4656.0949 | 0 | 关闭
4167 | 7 | 3 | 恒流放电 | 00:18:30 | 27:59:25 | -0.1521 | 2.3166 | 0.0469 | 103.37 | 0 | 0 | 0.0469 | 103.37 | 0.0001094 | 241.25 | 0 | 0 | 0.0001094 | 241.25 | 2023-05-12 06:32:35 | -0.0003523 | -2.112 | -4656.0336 | 0 | 关闭
4168 | 7 | 3 | 恒流放电 | 00:19:00 | 27:59:55 | -0.1521 | 2.3159 | 0.0482 | 106.16 | 0 | 0 | 0.0482 | 106.16 | 0.0001124 | 247.72 | 0 | 0 | 0.0001124 | 247.72 | 2023-05-12 06:33:05 | -0.0003522 | -1.8103 | -3990.8772 | 0 | 关闭
4169 | 7 | 3 | 恒流放电 | 00:19:30 | 28:00:25 | -0.1521 | 2.3153 | 0.0494 | 108.95 | 0 | 0 | 0.0494 | 108.95 | 0.0001153 | 254.19 | 0 | 0 | 0.0001153 | 254.19 | 2023-05-12 06:33:35 | -0.0003521 | -2.112 | -4656.1051 | 0 | 关闭
4170 | 7 | 3 | 恒流放电 | 00:20:00 | 28:00:55 | -0.1521 | 2.3145 | 0.0507 | 111.75 | 0 | 0 | 0.0507 | 111.75 | 0.0001182 | 260.65 | 0 | 0 | 0.0001182 | 260.65 | 2023-05-12 06:34:05 | -0.000352 | -1.584 | -3492.0482 | 0 | 关闭
4171 | 7 | 3 | 恒流放电 | 00:20:30 | 28:01:25 | -0.1521 | 2.3139 | 0.052 | 114.54 | 0 | 0 | 0.052 | 114.54 | 0.0001212 | 267.12 | 0 | 0 | 0.0001212 | 267.12 | 2023-05-12 06:34:35 | -0.0003519 | -2.112 | -4656.1459 | 0 | 关闭
4172 | 7 | 3 | 恒流放电 | 00:21:00 | 28:01:55 | -0.1521 | 2.3133 | 0.0532 | 117.33 | 0 | 0 | 0.0532 | 117.33 | 0.0001241 | 273.58 | 0 | 0 | 0.0001241 | 273.58 | 2023-05-12 06:35:05 | -0.0003517 | -2.112 | -4656.0847 | 0 | 关闭
4173 | 7 | 3 | 恒流放电 | 00:21:30 | 28:02:25 | -0.1521 | 2.3126 | 0.0545 | 120.13 | 0 | 0 | 0.0545 | 120.13 | 0.000127 | 280.04 | 0 | 0 | 0.000127 | 280.04 | 2023-05-12 06:35:35 | -0.0003517 | -1.8103 | -3990.9122 | 0 | 关闭
4174 | 7 | 3 | 恒流放电 | 00:22:00 | 28:02:55 | -0.1521 | 2.3119 | 0.0558 | 122.92 | 0 | 0 | 0.0558 | 122.92 | 0.00013 | 286.5 | 0 | 0 | 0.00013 | 286.5 | 2023-05-12 06:36:05 | -0.0003515 | -1.8103 | -3990.9822 | 0 | 关闭
4175 | 7 | 3 | 恒流放电 | 00:22:30 | 28:03:25 | -0.1521 | 2.3111 | 0.057 | 125.72 | 0 | 0 | 0.057 | 125.72 | 0.0001329 | 292.96 | 0 | 0 | 0.0001329 | 292.96 | 2023-05-12 06:36:35 | -0.0003515 | -1.584 | -3492.1247 | 0 | 关闭
4176 | 7 | 3 | 恒流放电 | 00:23:00 | 28:03:55 | -0.1521 | 2.3104 | 0.0583 | 128.51 | 0 | 0 | 0.0583 | 128.51 | 0.0001358 | 299.41 | 0 | 0 | 0.0001358 | 299.41 | 2023-05-12 06:37:05 | -0.0003513 | -1.8103 | -3990.9997 | 0 | 关闭
4177 | 7 | 3 | 恒流放电 | 00:23:30 | 28:04:25 | -0.1521 | 2.3097 | 0.0596 | 131.3 | 0 | 0 | 0.0596 | 131.3 | 0.0001387 | 305.87 | 0 | 0 | 0.0001387 | 305.87 | 2023-05-12 06:37:35 | -0.0003512 | -1.8103 | -3990.9997 | 0 | 关闭
4178 | 7 | 3 | 恒流放电 | 00:24:00 | 28:04:55 | -0.1521 | 2.3089 | 0.0608 | 134.1 | 0 | 0 | 0.0608 | 134.1 | 0.0001417 | 312.32 | 0 | 0 | 0.0001417 | 312.32 | 2023-05-12 06:38:05 | -0.0003511 | -1.584 | -3492.1247 | 0 | 关闭
4179 | 7 | 3 | 恒流放电 | 00:24:30 | 28:05:25 | -0.1521 | 2.3081 | 0.0621 | 136.89 | 0 | 0 | 0.0621 | 136.89 | 0.0001446 | 318.77 | 0 | 0 | 0.0001446 | 318.77 | 2023-05-12 06:38:35 | -0.000351 | -1.584 | -3492.14 | 0 | 关闭
4180 | 7 | 3 | 恒流放电 | 00:25:00 | 28:05:55 | -0.1521 | 2.3074 | 0.0634 | 139.68 | 0 | 0 | 0.0634 | 139.68 | 0.0001475 | 325.22 | 0 | 0 | 0.0001475 | 325.22 | 2023-05-12 06:39:05 | -0.0003508 | -1.8103 | -3990.9647 | 0 | 关闭
4181 | 7 | 3 | 恒流放电 | 00:25:30 | 28:06:25 | -0.1521 | 2.3064 | 0.0646 | 142.48 | 0 | 0 | 0.0646 | 142.48 | 0.0001504 | 331.66 | 0 | 0 | 0.0001504 | 331.66 | 2023-05-12 06:39:35 | -0.0003508 | -1.2672 | -2793.6263 | 0 | 关闭
4182 | 7 | 3 | 恒流放电 | 00:26:00 | 28:06:55 | -0.1521 | 2.3056 | 0.0659 | 145.27 | 0 | 0 | 0.0659 | 145.27 | 0.0001534 | 338.1 | 0 | 0 | 0.0001534 | 338.1 | 2023-05-12 06:40:05 | -0.0003506 | -1.584 | -3492.1094 | 0 | 关闭
4183 | 7 | 3 | 恒流放电 | 00:26:30 | 28:07:25 | -0.1521 | 2.3046 | 0.0672 | 148.06 | 0 | 0 | 0.0672 | 148.06 | 0.0001563 | 344.54 | 0 | 0 | 0.0001563 | 344.54 | 2023-05-12 06:40:35 | -0.0003504 | -1.2672 | -2793.6875 | 0 | 关闭
4184 | 7 | 3 | 恒流放电 | 00:27:00 | 28:07:55 | -0.1521 | 2.3037 | 0.0684 | 150.86 | 0 | 0 | 0.0684 | 150.86 | 0.0001592 | 350.98 | 0 | 0 | 0.0001592 | 350.98 | 2023-05-12 06:41:05 | -0.0003503 | -1.408 | -3104.0973 | 0 | 关闭
4185 | 7 | 3 | 恒流放电 | 00:27:30 | 28:08:25 | -0.1521 | 2.3025 | 0.0697 | 153.65 | 0 | 0 | 0.0697 | 153.65 | 0.0001621 | 357.41 | 0 | 0 | 0.0001621 | 357.41 | 2023-05-12 06:41:35 | -0.0003501 | -1.056 | -2328.0525 | 0 | 关闭
4186 | 7 | 3 | 恒流放电 | 00:28:00 | 28:08:55 | -0.1521 | 2.3012 | 0.071 | 156.45 | 0 | 0 | 0.071 | 156.45 | 0.000165 | 363.84 | 0 | 0 | 0.000165 | 363.84 | 2023-05-12 06:42:05 | -0.0003499 | -0.9748 | -2149.0187 | 0 | 关闭
4187 | 7 | 3 | 恒流放电 | 00:28:30 | 28:09:25 | -0.1521 | 2.2999 | 0.0722 | 159.24 | 0 | 0 | 0.0722 | 159.24 | 0.000168 | 370.27 | 0 | 0 | 0.000168 | 370.27 | 2023-05-12 06:42:35 | -0.0003497 | -0.9747 | -2148.9056 | 0 | 关闭
4188 | 7 | 3 | 恒流放电 | 00:29:00 | 28:09:55 | -0.1521 | 2.2985 | 0.0735 | 162.03 | 0 | 0 | 0.0735 | 162.03 | 0.0001709 | 376.69 | 0 | 0 | 0.0001709 | 376.69 | 2023-05-12 06:43:05 | -0.0003495 | -0.9051 | -1995.4386 | 0 | 关闭
4189 | 7 | 3 | 恒流放电 | 00:29:30 | 28:10:25 | -0.1521 | 2.2967 | 0.0748 | 164.83 | 0 | 0 | 0.0748 | 164.83 | 0.0001738 | 383.11 | 0 | 0 | 0.0001738 | 383.11 | 2023-05-12 06:43:35 | -0.0003493 | -0.704 | -1552.0214 | 0 | 关闭
4190 | 7 | 3 | 恒流放电 | 00:30:00 | 28:10:55 | -0.1521 | 2.2949 | 0.076 | 167.62 | 0 | 0 | 0.076 | 167.62 | 0.0001767 | 389.53 | 0 | 0 | 0.0001767 | 389.53 | 2023-05-12 06:44:05 | -0.0003489 | -0.704 | -1552.0282 | 0 | 关闭
4191 | 7 | 3 | 恒流放电 | 00:30:30 | 28:11:25 | -0.1521 | 2.2928 | 0.0773 | 170.41 | 0 | 0 | 0.0773 | 170.41 | 0.0001796 | 395.94 | 0 | 0 | 0.0001796 | 395.94 | 2023-05-12 06:44:35 | -0.0003487 | -0.6034 | -1330.2982 | 0 | 关闭
4192 | 7 | 3 | 恒流放电 | 00:31:00 | 28:11:55 | -0.1521 | 2.2903 | 0.0786 | 173.21 | 0 | 0 | 0.0786 | 173.21 | 0.0001825 | 402.34 | 0 | 0 | 0.0001825 | 402.34 | 2023-05-12 06:45:05 | -0.0003483 | -0.5069 | -1117.4456 | 0 | 关闭
4193 | 7 | 3 | 恒流放电 | 00:31:30 | 28:12:25 | -0.1521 | 2.2876 | 0.0798 | 176 | 0 | 0 | 0.0798 | 176 | 0.0001854 | 408.73 | 0 | 0 | 0.0001854 | 408.73 | 2023-05-12 06:45:35 | -0.0003479 | -0.4693 | -1034.6583 | 0 | 关闭
4194 | 7 | 3 | 恒流放电 | 00:32:00 | 28:12:55 | -0.1521 | 2.2846 | 0.0811 | 178.79 | 0 | 0 | 0.0811 | 178.79 | 0.0001883 | 415.12 | 0 | 0 | 0.0001883 | 415.12 | 2023-05-12 06:46:05 | -0.0003474 | -0.4224 | -931.2047 | 0 | 关闭
4195 | 7 | 3 | 恒流放电 | 00:32:30 | 28:13:25 | -0.1521 | 2.2812 | 0.0824 | 181.59 | 0 | 0 | 0.0824 | 181.59 | 0.0001912 | 421.5 | 0 | 0 | 0.0001912 | 421.5 | 2023-05-12 06:46:35 | -0.0003469 | -0.3727 | -821.6512 | 0 | 关闭
4196 | 7 | 3 | 恒流放电 | 00:33:00 | 28:13:55 | -0.1521 | 2.2774 | 0.0836 | 184.38 | 0 | 0 | 0.0836 | 184.38 | 0.0001941 | 427.86 | 0 | 0 | 0.0001941 | 427.86 | 2023-05-12 06:47:05 | -0.0003463 | -0.3335 | -735.1713 | 0 | 关闭
4197 | 7 | 3 | 恒流放电 | 00:33:30 | 28:14:25 | -0.1521 | 2.2731 | 0.0849 | 187.18 | 0 | 0 | 0.0849 | 187.18 | 0.000197 | 434.22 | 0 | 0 | 0.000197 | 434.22 | 2023-05-12 06:47:35 | -0.0003457 | -0.2947 | -649.6862 | 0 | 关闭
4198 | 7 | 3 | 恒流放电 | 00:34:00 | 28:14:55 | -0.1521 | 2.2683 | 0.0862 | 189.97 | 0 | 0 | 0.0862 | 189.97 | 0.0001998 | 440.56 | 0 | 0 | 0.0001998 | 440.56 | 2023-05-12 06:48:05 | -0.0003449 | -0.264 | -582.0106 | 0 | 关闭
4199 | 7 | 3 | 恒流放电 | 00:34:30 | 28:15:25 | -0.1521 | 2.2631 | 0.0874 | 192.76 | 0 | 0 | 0.0874 | 192.76 | 0.0002027 | 446.89 | 0 | 0 | 0.0002027 | 446.89 | 2023-05-12 06:48:35 | -0.0003441 | -0.2437 | -537.2382 | 0 | 关闭
4200 | 7 | 3 | 恒流放电 | 00:35:00 | 28:15:55 | -0.1521 | 2.2574 | 0.0887 | 195.56 | 0 | 0 | 0.0887 | 195.56 | 0.0002056 | 453.21 | 0 | 0 | 0.0002056 | 453.21 | 2023-05-12 06:49:05 | -0.0003433 | -0.2223 | -490.1099 | 0 | 关闭
4201 | 7 | 3 | 恒流放电 | 00:35:30 | 28:16:25 | -0.1521 | 2.2512 | 0.09 | 198.35 | 0 | 0 | 0.09 | 198.35 | 0.0002084 | 459.5 | 0 | 0 | 0.0002084 | 459.5 | 2023-05-12 06:49:35 | -0.0003423 | -0.2044 | -450.5869 | 0 | 关闭
4202 | 7 | 3 | 恒流放电 | 00:36:00 | 28:16:55 | -0.1521 | 2.2446 | 0.0912 | 201.14 | 0 | 0 | 0.0912 | 201.14 | 0.0002113 | 465.78 | 0 | 0 | 0.0002113 | 465.78 | 2023-05-12 06:50:05 | -0.0003413 | -0.192 | -423.2804 | 0 | 关闭
4203 | 7 | 3 | 恒流放电 | 00:36:30 | 28:17:25 | -0.1521 | 2.2376 | 0.0925 | 203.94 | 0 | 0 | 0.0925 | 203.94 | 0.0002141 | 472.05 | 0 | 0 | 0.0002141 | 472.05 | 2023-05-12 06:50:35 | -0.0003402 | -0.181 | -399.093 | 0 | 关闭
4204 | 7 | 3 | 恒流放电 | 00:37:00 | 28:17:55 | -0.1521 | 2.2303 | 0.0938 | 206.73 | 0 | 0 | 0.0938 | 206.73 | 0.000217 | 478.29 | 0 | 0 | 0.000217 | 478.29 | 2023-05-12 06:51:05 | -0.0003391 | -0.1736 | -382.6919 | 0 | 关闭
4205 | 7 | 3 | 恒流放电 | 00:37:30 | 28:18:25 | -0.1521 | 2.223 | 0.095 | 209.52 | 0 | 0 | 0.095 | 209.52 | 0.0002198 | 484.51 | 0 | 0 | 0.0002198 | 484.51 | 2023-05-12 06:51:35 | -0.000338 | -0.1736 | -382.6952 | 0 | 关闭
4206 | 7 | 3 | 恒流放电 | 00:38:00 | 28:18:55 | -0.1521 | 2.2158 | 0.0963 | 212.32 | 0 | 0 | 0.0963 | 212.32 | 0.0002226 | 490.71 | 0 | 0 | 0.0002226 | 490.71 | 2023-05-12 06:52:05 | -0.0003369 | -0.176 | -388.0071 | 0 | 关闭
4207 | 7 | 3 | 恒流放电 | 00:38:30 | 28:19:25 | -0.1521 | 2.2089 | 0.0976 | 215.11 | 0 | 0 | 0.0976 | 215.11 | 0.0002254 | 496.89 | 0 | 0 | 0.0002254 | 496.89 | 2023-05-12 06:52:35 | -0.0003359 | -0.1837 | -404.8769 | 0 | 关闭
4208 | 7 | 3 | 恒流放电 | 00:39:00 | 28:19:55 | -0.1521 | 2.2022 | 0.0988 | 217.91 | 0 | 0 | 0.0988 | 217.91 | 0.0002282 | 503.05 | 0 | 0 | 0.0002282 | 503.05 | 2023-05-12 06:53:05 | -0.0003349 | -0.1891 | -416.9628 | 0 | 关闭
4209 | 7 | 3 | 恒流放电 | 00:39:30 | 28:20:25 | -0.1521 | 2.1959 | 0.1001 | 220.7 | 0 | 0 | 0.1001 | 220.7 | 0.000231 | 509.19 | 0 | 0 | 0.000231 | 509.19 | 2023-05-12 06:53:35 | -0.0003339 | -0.2011 | -443.4366 | 0 | 关闭
4210 | 7 | 3 | 恒流放电 | 00:40:00 | 28:20:55 | -0.1521 | 2.1899 | 0.1014 | 223.49 | 0 | 0 | 0.1014 | 223.49 | 0.0002337 | 515.32 | 0 | 0 | 0.0002337 | 515.32 | 2023-05-12 06:54:05 | -0.000333 | -0.2112 | -465.6085 | 0 | 关闭
4211 | 7 | 3 | 恒流放电 | 00:40:30 | 28:21:25 | -0.1521 | 2.1839 | 0.1026 | 226.29 | 0 | 0 | 0.1026 | 226.29 | 0.0002365 | 521.43 | 0 | 0 | 0.0002365 | 521.43 | 2023-05-12 06:54:35 | -0.0003321 | -0.2112 | -465.6044 | 0 | 关闭
4212 | 7 | 3 | 恒流放电 | 00:41:00 | 28:21:55 | -0.1521 | 2.1783 | 0.1039 | 229.08 | 0 | 0 | 0.1039 | 229.08 | 0.0002393 | 527.52 | 0 | 0 | 0.0002393 | 527.52 | 2023-05-12 06:55:05 | -0.0003312 | -0.2263 | -498.8618 | 0 | 关闭
4213 | 7 | 3 | 恒流放电 | 00:41:30 | 28:22:25 | -0.1521 | 2.1727 | 0.1052 | 231.87 | 0 | 0 | 0.1052 | 231.87 | 0.000242 | 533.6 | 0 | 0 | 0.000242 | 533.6 | 2023-05-12 06:55:35 | -0.0003304 | -0.2263 | -498.8618 | 0 | 关闭
4214 | 7 | 3 | 恒流放电 | 00:42:00 | 28:22:55 | -0.1521 | 2.1673 | 0.1064 | 234.67 | 0 | 0 | 0.1064 | 234.67 | 0.0002448 | 539.66 | 0 | 0 | 0.0002448 | 539.66 | 2023-05-12 06:56:05 | -0.0003296 | -0.2347 | -517.3427 | 0 | 关闭
4215 | 7 | 3 | 恒流放电 | 00:42:30 | 28:23:25 | -0.1521 | 2.1619 | 0.1077 | 237.46 | 0 | 0 | 0.1077 | 237.46 | 0.0002475 | 545.71 | 0 | 0 | 0.0002475 | 545.71 | 2023-05-12 06:56:35 | -0.0003287 | -0.2347 | -517.3337 | 0 | 关闭
4216 | 7 | 3 | 恒流放电 | 00:43:00 | 28:23:55 | -0.1521 | 2.1568 | 0.109 | 240.25 | 0 | 0 | 0.109 | 240.25 | 0.0002503 | 551.74 | 0 | 0 | 0.0002503 | 551.74 | 2023-05-12 06:57:05 | -0.000328 | -0.2485 | -547.7699 | 0 | 关闭
4217 | 7 | 3 | 恒流放电 | 00:43:30 | 28:24:25 | -0.1521 | 2.1517 | 0.1102 | 243.05 | 0 | 0 | 0.1102 | 243.05 | 0.000253 | 557.76 | 0 | 0 | 0.000253 | 557.76 | 2023-05-12 06:57:35 | -0.0003272 | -0.2485 | -547.7603 | 0 | 关闭
4218 | 7 | 3 | 恒流放电 | 00:44:00 | 28:24:55 | -0.1521 | 2.1465 | 0.1115 | 245.84 | 0 | 0 | 0.1115 | 245.84 | 0.0002557 | 563.76 | 0 | 0 | 0.0002557 | 563.76 | 2023-05-12 06:58:05 | -0.0003264 | -0.2437 | -537.2264 | 0 | 关闭
4219 | 7 | 3 | 恒流放电 | 00:44:30 | 28:25:25 | -0.1521 | 2.1415 | 0.1128 | 248.64 | 0 | 0 | 0.1128 | 248.64 | 0.0002584 | 569.75 | 0 | 0 | 0.0002584 | 569.75 | 2023-05-12 06:58:35 | -0.0003256 | -0.2534 | -558.7155 | 0 | 关闭
4220 | 7 | 3 | 恒流放电 | 00:45:00 | 28:25:55 | -0.1521 | 2.1366 | 0.114 | 251.43 | 0 | 0 | 0.114 | 251.43 | 0.0002611 | 575.73 | 0 | 0 | 0.0002611 | 575.73 | 2023-05-12 06:59:05 | -0.0003249 | -0.2586 | -570.1228 | 0 | 关闭
4221 | 7 | 3 | 恒流放电 | 00:45:30 | 28:26:25 | -0.1521 | 2.1314 | 0.1153 | 254.22 | 0 | 0 | 0.1153 | 254.22 | 0.0002639 | 581.69 | 0 | 0 | 0.0002639 | 581.69 | 2023-05-12 06:59:35 | -0.0003241 | -0.2437 | -537.2311 | 0 | 关闭
4222 | 7 | 3 | 恒流放电 | 00:46:00 | 28:26:55 | -0.1521 | 2.1263 | 0.1166 | 257.02 | 0 | 0 | 0.1166 | 257.02 | 0.0002666 | 587.64 | 0 | 0 | 0.0002666 | 587.64 | 2023-05-12 07:00:05 | -0.0003233 | -0.2485 | -547.7747 | 0 | 关闭
4223 | 7 | 3 | 恒流放电 | 00:46:30 | 28:27:25 | -0.1521 | 2.1213 | 0.1178 | 259.81 | 0 | 0 | 0.1178 | 259.81 | 0.0002692 | 593.57 | 0 | 0 | 0.0002692 | 593.57 | 2023-05-12 07:00:35 | -0.0003226 | -0.2534 | -558.7253 | 0 | 关闭
4224 | 7 | 3 | 恒流放电 | 00:47:00 | 28:27:55 | -0.1521 | 2.116 | 0.1191 | 262.6 | 0 | 0 | 0.1191 | 262.6 | 0.0002719 | 599.49 | 0 | 0 | 0.0002719 | 599.49 | 2023-05-12 07:01:05 | -0.0003218 | -0.2391 | -527.1039 | 0 | 关闭
4225 | 7 | 3 | 恒流放电 | 00:47:30 | 28:28:25 | -0.1521 | 2.1108 | 0.1204 | 265.4 | 0 | 0 | 0.1204 | 265.4 | 0.0002746 | 605.39 | 0 | 0 | 0.0002746 | 605.39 | 2023-05-12 07:01:35 | -0.000321 | -0.2437 | -537.2311 | 0 | 关闭
4226 | 7 | 3 | 恒流放电 | 00:48:00 | 28:28:55 | -0.1521 | 2.1055 | 0.1217 | 268.19 | 0 | 0 | 0.1217 | 268.19 | 0.0002773 | 611.28 | 0 | 0 | 0.0002773 | 611.28 | 2023-05-12 07:02:05 | -0.0003202 | -0.2391 | -527.0993 | 0 | 关闭
4227 | 7 | 3 | 恒流放电 | 00:48:30 | 28:29:25 | -0.1521 | 2.1001 | 0.1229 | 270.98 | 0 | 0 | 0.1229 | 270.98 | 0.0002799 | 617.16 | 0 | 0 | 0.0002799 | 617.16 | 2023-05-12 07:02:35 | -0.0003193 | -0.2347 | -517.3427 | 0 | 关闭
4228 | 7 | 3 | 恒流放电 | 00:49:00 | 28:29:55 | -0.1521 | 2.0949 | 0.1242 | 273.78 | 0 | 0 | 0.1242 | 273.78 | 0.0002826 | 623.02 | 0 | 0 | 0.0002826 | 623.02 | 2023-05-12 07:03:05 | -0.0003186 | -0.2437 | -537.2358 | 0 | 关闭
4229 | 7 | 3 | 恒流放电 | 00:49:30 | 28:30:25 | -0.1521 | 2.0901 | 0.1255 | 276.57 | 0 | 0 | 0.1255 | 276.57 | 0.0002853 | 628.86 | 0 | 0 | 0.0002853 | 628.86 | 2023-05-12 07:03:35 | -0.0003178 | -0.264 | -582.0004 | 0 | 关闭
4230 | 7 | 3 | 恒流放电 | 00:50:00 | 28:30:55 | -0.1521 | 2.0862 | 0.1267 | 279.37 | 0 | 0 | 0.1267 | 279.37 | 0.0002879 | 634.69 | 0 | 0 | 0.0002879 | 634.69 | 2023-05-12 07:04:05 | -0.0003172 | -0.3249 | -716.3144 | 0 | 关闭
4231 | 7 | 3 | 恒流放电 | 00:50:30 | 28:31:25 | -0.1521 | 2.0832 | 0.128 | 282.16 | 0 | 0 | 0.128 | 282.16 | 0.0002905 | 640.52 | 0 | 0 | 0.0002905 | 640.52 | 2023-05-12 07:04:35 | -0.0003168 | -0.4224 | -931.2006 | 0 | 关闭
4232 | 7 | 3 | 恒流放电 | 00:51:00 | 28:31:55 | -0.1521 | 2.0816 | 0.1293 | 284.95 | 0 | 0 | 0.1293 | 284.95 | 0.0002932 | 646.33 | 0 | 0 | 0.0002932 | 646.33 | 2023-05-12 07:05:05 | -0.0003165 | -0.792 | -1746.0317 | 0 | 关闭
4233 | 7 | 3 | 恒流放电 | 00:51:30 | 28:32:25 | -0.1521 | 2.0817 | 0.1305 | 287.75 | 0 | 0 | 0.1305 | 287.75 | 0.0002958 | 652.15 | 0 | 0 | 0.0002958 | 652.15 | 2023-05-12 07:05:35 | -0.0003166 | 12.672 | 27936.5079 | 0 | 关闭
4234 | 7 | 3 | 恒流放电 | 00:52:00 | 28:32:55 | -0.1521 | 2.0831 | 0.1318 | 290.54 | 0 | 0 | 0.1318 | 290.54 | 0.0002985 | 657.97 | 0 | 0 | 0.0002985 | 657.97 | 2023-05-12 07:06:05 | -0.0003168 | 0.9051 | 1995.4474 | 0 | 关闭
4235 | 7 | 3 | 恒流放电 | 00:52:30 | 28:33:25 | -0.1521 | 2.085 | 0.1331 | 293.33 | 0 | 0 | 0.1331 | 293.33 | 0.0003011 | 663.79 | 0 | 0 | 0.0003011 | 663.79 | 2023-05-12 07:06:35 | -0.000317 | 0.6669 | 1470.3296 | 0 | 关闭
4236 | 7 | 3 | 恒流放电 | 00:53:00 | 28:33:55 | -0.1521 | 2.0866 | 0.1343 | 296.13 | 0 | 0 | 0.1343 | 296.13 | 0.0003037 | 669.62 | 0 | 0 | 0.0003037 | 669.62 | 2023-05-12 07:07:05 | -0.0003173 | 0.792 | 1746.0471 | 0 | 关闭
4237 | 7 | 3 | 恒流放电 | 00:53:30 | 28:34:25 | -0.1521 | 2.0882 | 0.1356 | 298.92 | 0 | 0 | 0.1356 | 298.92 | 0.0003064 | 675.45 | 0 | 0 | 0.0003064 | 675.45 | 2023-05-12 07:07:35 | -0.0003176 | 0.792 | 1746.0317 | 0 | 关闭
4238 | 7 | 3 | 恒流放电 | 00:54:00 | 28:34:55 | -0.1521 | 2.0896 | 0.1369 | 301.71 | 0 | 0 | 0.1369 | 301.71 | 0.000309 | 681.28 | 0 | 0 | 0.000309 | 681.28 | 2023-05-12 07:08:05 | -0.0003178 | 0.9051 | 1995.4299 | 0 | 关闭
4239 | 7 | 3 | 恒流放电 | 00:54:30 | 28:35:25 | -0.1521 | 2.0906 | 0.1381 | 304.51 | 0 | 0 | 0.1381 | 304.51 | 0.0003117 | 687.12 | 0 | 0 | 0.0003117 | 687.12 | 2023-05-12 07:08:35 | -0.0003179 | 1.2672 | 2793.6508 | 0 | 关闭
4240 | 7 | 3 | 恒流放电 | 00:55:00 | 28:35:55 | -0.1521 | 2.0917 | 0.1394 | 307.3 | 0 | 0 | 0.1394 | 307.3 | 0.0003143 | 692.96 | 0 | 0 | 0.0003143 | 692.96 | 2023-05-12 07:09:05 | -0.000318 | 1.152 | 2539.6603 | 0 | 关闭
4241 | 7 | 3 | 恒流放电 | 00:55:30 | 28:36:25 | -0.1521 | 2.0926 | 0.1407 | 310.1 | 0 | 0 | 0.1407 | 310.1 | 0.000317 | 698.81 | 0 | 0 | 0.000317 | 698.81 | 2023-05-12 07:09:35 | -0.0003182 | 1.408 | 3104.002 | 0 | 关闭
4242 | 7 | 3 | 恒流放电 | 00:56:00 | 28:36:55 | -0.1521 | 2.0933 | 0.1419 | 312.89 | 0 | 0 | 0.1419 | 312.89 | 0.0003196 | 704.66 | 0 | 0 | 0.0003196 | 704.66 | 2023-05-12 07:10:05 | -0.0003183 | 1.8102 | 3990.8247 | 0 | 关闭
4243 | 7 | 3 | 恒流放电 | 00:56:30 | 28:37:25 | -0.1521 | 2.094 | 0.1432 | 315.68 | 0 | 0 | 0.1432 | 315.68 | 0.0003223 | 710.5 | 0 | 0 | 0.0003223 | 710.5 | 2023-05-12 07:10:35 | -0.0003184 | 1.8102 | 3990.7897 | 0 | 关闭
4244 | 7 | 3 | 恒流放电 | 00:57:00 | 28:37:55 | -0.1521 | 2.0947 | 0.1445 | 318.48 | 0 | 0 | 0.1445 | 318.48 | 0.0003249 | 716.36 | 0 | 0 | 0.0003249 | 716.36 | 2023-05-12 07:11:05 | -0.0003185 | 1.8102 | 3990.8247 | 0 | 关闭
4245 | 7 | 3 | 恒流放电 | 00:57:30 | 28:38:25 | -0.1521 | 2.0954 | 0.1457 | 321.27 | 0 | 0 | 0.1457 | 321.27 | 0.0003276 | 722.21 | 0 | 0 | 0.0003276 | 722.21 | 2023-05-12 07:11:35 | -0.0003186 | 1.8102 | 3990.7547 | 0 | 关闭
4246 | 7 | 3 | 恒流放电 | 00:58:00 | 28:38:55 | -0.1521 | 2.096 | 0.147 | 324.06 | 0 | 0 | 0.147 | 324.06 | 0.0003302 | 728.06 | 0 | 0 | 0.0003302 | 728.06 | 2023-05-12 07:12:05 | -0.0003187 | 2.1119 | 4655.8805 | 0 | 关闭
4247 | 7 | 3 | 恒流放电 | 00:58:30 | 28:39:25 | -0.1521 | 2.0965 | 0.1483 | 326.86 | 0 | 0 | 0.1483 | 326.86 | 0.0003329 | 733.92 | 0 | 0 | 0.0003329 | 733.92 | 2023-05-12 07:12:35 | -0.0003188 | 2.5344 | 5587.2526 | 0 | 关闭
4248 | 7 | 3 | 恒流放电 | 00:59:00 | 28:39:55 | -0.1521 | 2.0971 | 0.1495 | 329.65 | 0 | 0 | 0.1495 | 329.65 | 0.0003356 | 739.78 | 0 | 0 | 0.0003356 | 739.78 | 2023-05-12 07:13:05 | -0.0003189 | 2.1119 | 4655.9214 | 0 | 关闭
4249 | 7 | 3 | 恒流放电 | 00:59:30 | 28:40:25 | -0.1521 | 2.0976 | 0.1508 | 332.44 | 0 | 0 | 0.1508 | 332.44 | 0.0003382 | 745.64 | 0 | 0 | 0.0003382 | 745.64 | 2023-05-12 07:13:35 | -0.000319 | 2.5344 | 5587.2036 | 0 | 关闭
4250 | 7 | 3 | 恒流放电 | 01:00:00 | 28:40:55 | -0.1521 | 2.0981 | 0.1521 | 335.24 | 0 | 0 | 0.1521 | 335.24 | 0.0003409 | 751.5 | 0 | 0 | 0.0003409 | 751.5 | 2023-05-12 07:14:05 | -0.000319 | 2.5343 | 5587.1056 | 0 | 关闭
4251 | 7 | 3 | 恒流放电 | 01:00:30 | 28:41:25 | -0.1521 | 2.0986 | 0.1533 | 338.03 | 0 | 0 | 0.1533 | 338.03 | 0.0003435 | 757.36 | 0 | 0 | 0.0003435 | 757.36 | 2023-05-12 07:14:35 | -0.0003191 | 2.5344 | 5587.2526 | 0 | 关闭
4252 | 7 | 3 | 恒流放电 | 01:01:00 | 28:41:55 | -0.1521 | 2.0989 | 0.1546 | 340.82 | 0 | 0 | 0.1546 | 340.82 | 0.0003462 | 763.22 | 0 | 0 | 0.0003462 | 763.22 | 2023-05-12 07:15:05 | -0.0003192 | 4.2238 | 9311.7611 | 0 | 关闭
4253 | 7 | 3 | 恒流放电 | 01:01:30 | 28:42:25 | -0.1521 | 2.0993 | 0.1559 | 343.62 | 0 | 0 | 0.1559 | 343.62 | 0.0003489 | 769.08 | 0 | 0 | 0.0003489 | 769.08 | 2023-05-12 07:15:35 | -0.0003192 | 3.1679 | 6984.0045 | 0 | 关闭
4254 | 7 | 3 | 恒流放电 | 01:02:00 | 28:42:55 | -0.1521 | 2.0996 | 0.1571 | 346.41 | 0 | 0 | 0.1571 | 346.41 | 0.0003515 | 774.95 | 0 | 0 | 0.0003515 | 774.95 | 2023-05-12 07:16:05 | -0.0003192 | 4.2239 | 9311.9244 | 0 | 关闭
4255 | 7 | 3 | 恒流放电 | 01:02:30 | 28:43:25 | -0.1521 | 2.0999 | 0.1584 | 349.21 | 0 | 0 | 0.1584 | 349.21 | 0.0003542 | 780.82 | 0 | 0 | 0.0003542 | 780.82 | 2023-05-12 07:16:35 | -0.0003193 | 4.2239 | 9311.9244 | 0 | 关闭
4256 | 7 | 3 | 恒流放电 | 01:03:00 | 28:43:55 | -0.1521 | 2.1003 | 0.1597 | 352 | 0 | 0 | 0.1597 | 352 | 0.0003568 | 786.68 | 0 | 0 | 0.0003568 | 786.68 | 2023-05-12 07:17:05 | -0.0003194 | 3.1679 | 6983.9433 | 0 | 关闭
4257 | 7 | 3 | 恒流放电 | 01:03:30 | 28:44:25 | -0.1521 | 2.1005 | 0.1609 | 354.79 | 0 | 0 | 0.1609 | 354.79 | 0.0003595 | 792.55 | 0 | 0 | 0.0003595 | 792.55 | 2023-05-12 07:17:35 | -0.0003194 | 6.3359 | 13968.009 | 0 | 关闭
4258 | 7 | 3 | 恒流放电 | 01:04:00 | 28:44:55 | -0.1521 | 2.1008 | 0.1622 | 357.59 | 0 | 0 | 0.1622 | 357.59 | 0.0003622 | 798.42 | 0 | 0 | 0.0003622 | 798.42 | 2023-05-12 07:18:05 | -0.0003194 | 4.224 | 9312.0877 | 0 | 关闭
4259 | 7 | 3 | 恒流放电 | 01:04:30 | 28:45:25 | -0.1521 | 2.101 | 0.1635 | 360.38 | 0 | 0 | 0.1635 | 360.38 | 0.0003648 | 804.29 | 0 | 0 | 0.0003648 | 804.29 | 2023-05-12 07:18:35 | -0.0003195 | 6.3359 | 13968.009 | 0 | 关闭
4260 | 7 | 3 | 恒流放电 | 01:05:00 | 28:45:55 | -0.1521 | 2.1012 | 0.1647 | 363.17 | 0 | 0 | 0.1647 | 363.17 | 0.0003675 | 810.16 | 0 | 0 | 0.0003675 | 810.16 | 2023-05-12 07:19:05 | -0.0003195 | 6.3359 | 13968.009 | 0 | 关闭
4261 | 7 | 3 | 恒流放电 | 01:05:30 | 28:46:25 | -0.1521 | 2.1013 | 0.166 | 365.97 | 0 | 0 | 0.166 | 365.97 | 0.0003701 | 816.03 | 0 | 0 | 0.0003701 | 816.03 | 2023-05-12 07:19:35 | -0.0003195 | 12.6717 | 27935.7731 | 0 | 关闭
4262 | 7 | 3 | 恒流放电 | 01:06:00 | 28:46:55 | -0.1521 | 2.1016 | 0.1673 | 368.76 | 0 | 0 | 0.1673 | 368.76 | 0.0003728 | 821.9 | 0 | 0 | 0.0003728 | 821.9 | 2023-05-12 07:20:05 | -0.0003196 | 4.224 | 9312.1693 | 0 | 关闭
4263 | 7 | 3 | 恒流放电 | 01:06:30 | 28:47:25 | -0.1521 | 2.1017 | 0.1685 | 371.55 | 0 | 0 | 0.1685 | 371.55 | 0.0003755 | 827.77 | 0 | 0 | 0.0003755 | 827.77 | 2023-05-12 07:20:35 | -0.0003196 | 12.6717 | 27935.7731 | 0 | 关闭
4264 | 7 | 3 | 恒流放电 | 01:07:00 | 28:47:55 | -0.1521 | 2.1018 | 0.1698 | 374.35 | 0 | 0 | 0.1698 | 374.35 | 0.0003781 | 833.64 | 0 | 0 | 0.0003781 | 833.64 | 2023-05-12 07:21:05 | -0.0003196 | 12.6717 | 27935.7731 | 0 | 关闭
4265 | 7 | 3 | 恒流放电 | 01:07:30 | 28:48:25 | -0.1521 | 2.1017 | 0.1711 | 377.14 | 0 | 0 | 0.1711 | 377.14 | 0.0003808 | 839.51 | 0 | 0 | 0.0003808 | 839.51 | 2023-05-12 07:21:35 | -0.0003196 | -12.6719 | -27936.263 | 0 | 关闭
4266 | 7 | 3 | 恒流放电 | 01:08:00 | 28:48:55 | -0.1521 | 2.1019 | 0.1723 | 379.94 | 0 | 0 | 0.1723 | 379.94 | 0.0003835 | 845.38 | 0 | 0 | 0.0003835 | 845.38 | 2023-05-12 07:22:05 | -0.0003197 | 6.3359 | 13968.009 | 0 | 关闭
4267 | 7 | 3 | 恒流放电 | 01:08:30 | 28:49:25 | -0.1521 | 2.1018 | 0.1736 | 382.73 | 0 | 0 | 0.1736 | 382.73 | 0.0003861 | 851.26 | 0 | 0 | 0.0003861 | 851.26 | 2023-05-12 07:22:35 | -0.0003196 | -12.6717 | -27935.7731 | 0 | 关闭
4268 | 7 | 3 | 恒流放电 | 01:09:00 | 28:49:55 | -0.1521 | 2.1017 | 0.1749 | 385.52 | 0 | 0 | 0.1749 | 385.52 | 0.0003888 | 857.13 | 0 | 0 | 0.0003888 | 857.13 | 2023-05-12 07:23:05 | -0.0003196 | -12.6716 | -27935.5281 | 0 | 关闭
4269 | 7 | 3 | 恒流放电 | 01:09:30 | 28:50:25 | -0.1521 | 2.1016 | 0.1761 | 388.32 | 0 | 0 | 0.1761 | 388.32 | 0.0003915 | 863 | 0 | 0 | 0.0003915 | 863 | 2023-05-12 07:23:35 | -0.0003196 | -12.6718 | -27936.018 | 0 | 关闭
4270 | 7 | 3 | 恒流放电 | 01:10:00 | 28:50:55 | -0.1521 | 2.1015 | 0.1774 | 391.11 | 0 | 0 | 0.1774 | 391.11 | 0.0003941 | 868.87 | 0 | 0 | 0.0003941 | 868.87 | 2023-05-12 07:24:05 | -0.0003196 | -12.6718 | -27936.018 | 0 | 关闭
4271 | 7 | 3 | 恒流放电 | 01:10:30 | 28:51:25 | -0.1521 | 2.1014 | 0.1787 | 393.9 | 0 | 0 | 0.1787 | 393.9 | 0.0003968 | 874.74 | 0 | 0 | 0.0003968 | 874.74 | 2023-05-12 07:24:35 | -0.0003195 | -12.6718 | -27936.018 | 0 | 关闭
4272 | 7 | 3 | 恒流放电 | 01:11:00 | 28:51:55 | -0.1521 | 2.1014 | 0.1799 | 396.7 | 0 | 0 | 0.1799 | 396.7 | 0.0003994 | 880.61 | 0 | 0 | 0.0003994 | 880.61 | 2023-05-12 07:25:05 | -0.0003195 | 0 | 0 | 0 | 关闭
4273 | 7 | 3 | 恒流放电 | 01:11:30 | 28:52:25 | -0.152 | 2.1012 | 0.1812 | 399.49 | 0 | 0 | 0.1812 | 399.49 | 0.0004021 | 886.48 | 0 | 0 | 0.0004021 | 886.48 | 2023-05-12 07:25:35 | -0.0003195 | -6.3358 | -13967.8865 | 0 | 关闭
4274 | 7 | 3 | 恒流放电 | 01:12:00 | 28:52:55 | -0.1521 | 2.1012 | 0.1825 | 402.28 | 0 | 0 | 0.1825 | 402.28 | 0.0004048 | 892.35 | 0 | 0 | 0.0004048 | 892.35 | 2023-05-12 07:26:05 | -0.0003195 | 0 | 0 | 0 | 关闭
4275 | 7 | 3 | 恒流放电 | 01:12:30 | 28:53:25 | -0.1521 | 2.1011 | 0.1837 | 405.08 | 0 | 0 | 0.1837 | 405.08 | 0.0004074 | 898.22 | 0 | 0 | 0.0004074 | 898.22 | 2023-05-12 07:26:35 | -0.0003195 | -12.6713 | -27935.0382 | 0 | 关闭
4276 | 7 | 3 | 恒流放电 | 01:13:00 | 28:53:55 | -0.1521 | 2.1011 | 0.185 | 407.87 | 0 | 0 | 0.185 | 407.87 | 0.0004101 | 904.09 | 0 | 0 | 0.0004101 | 904.09 | 2023-05-12 07:27:05 | -0.0003195 | 0 | 0 | 0 | 关闭
4277 | 7 | 3 | 恒流放电 | 01:13:30 | 28:54:25 | -0.1521 | 2.1011 | 0.1863 | 410.66 | 0 | 0 | 0.1863 | 410.66 | 0.0004128 | 909.96 | 0 | 0 | 0.0004128 | 909.96 | 2023-05-12 07:27:35 | -0.0003195 | 0 | 0 | 0 | 关闭
4278 | 7 | 3 | 恒流放电 | 01:14:00 | 28:54:55 | -0.1521 | 2.1011 | 0.1875 | 413.46 | 0 | 0 | 0.1875 | 413.46 | 0.0004154 | 915.83 | 0 | 0 | 0.0004154 | 915.83 | 2023-05-12 07:28:05 | -0.0003195 | 0 | 0 | 0 | 关闭
4279 | 7 | 3 | 恒流放电 | 01:14:30 | 28:55:25 | -0.1521 | 2.1011 | 0.1888 | 416.25 | 0 | 0 | 0.1888 | 416.25 | 0.0004181 | 921.7 | 0 | 0 | 0.0004181 | 921.7 | 2023-05-12 07:28:35 | -0.0003195 | 0 | 0 | 0 | 关闭
4280 | 7 | 3 | 恒流放电 | 01:15:00 | 28:55:55 | -0.1521 | 2.1009 | 0.1901 | 419.04 | 0 | 0 | 0.1901 | 419.04 | 0.0004207 | 927.57 | 0 | 0 | 0.0004207 | 927.57 | 2023-05-12 07:29:05 | -0.0003194 | -6.3358 | -13967.7641 | 0 | 关闭
4281 | 7 | 3 | 恒流放电 | 01:15:30 | 28:56:25 | -0.1521 | 2.1009 | 0.1913 | 421.84 | 0 | 0 | 0.1913 | 421.84 | 0.0004234 | 933.44 | 0 | 0 | 0.0004234 | 933.44 | 2023-05-12 07:29:35 | -0.0003195 | 0 | 0 | 0 | 关闭
4282 | 7 | 3 | 恒流放电 | 01:16:00 | 28:56:55 | -0.1521 | 2.1008 | 0.1926 | 424.63 | 0 | 0 | 0.1926 | 424.63 | 0.0004261 | 939.3 | 0 | 0 | 0.0004261 | 939.3 | 2023-05-12 07:30:05 | -0.0003194 | -12.6716 | -27935.5281 | 0 | 关闭
4283 | 7 | 3 | 恒流放电 | 01:16:30 | 28:57:25 | -0.1521 | 2.1007 | 0.1939 | 427.43 | 0 | 0 | 0.1939 | 427.43 | 0.0004287 | 945.17 | 0 | 0 | 0.0004287 | 945.17 | 2023-05-12 07:30:35 | -0.0003194 | -12.6716 | -27935.5281 | 0 | 关闭
4284 | 7 | 3 | 恒流放电 | 01:17:00 | 28:57:55 | -0.1521 | 2.1007 | 0.1951 | 430.22 | 0 | 0 | 0.1951 | 430.22 | 0.0004314 | 951.04 | 0 | 0 | 0.0004314 | 951.04 | 2023-05-12 07:31:05 | -0.0003194 | 0 | 0 | 0 | 关闭
4285 | 7 | 3 | 恒流放电 | 01:17:30 | 28:58:25 | -0.1521 | 2.1006 | 0.1964 | 433.01 | 0 | 0 | 0.1964 | 433.01 | 0.0004341 | 956.91 | 0 | 0 | 0.0004341 | 956.91 | 2023-05-12 07:31:35 | -0.0003194 | -12.6713 | -27935.0382 | 0 | 关闭
4286 | 7 | 3 | 恒流放电 | 01:18:00 | 28:58:55 | -0.1521 | 2.1005 | 0.1977 | 435.81 | 0 | 0 | 0.1977 | 435.81 | 0.0004367 | 962.78 | 0 | 0 | 0.0004367 | 962.78 | 2023-05-12 07:32:05 | -0.0003194 | -12.6713 | -27935.0382 | 0 | 关闭
4287 | 7 | 3 | 恒流放电 | 01:18:30 | 28:59:25 | -0.1521 | 2.1004 | 0.1989 | 438.6 | 0 | 0 | 0.1989 | 438.6 | 0.0004394 | 968.65 | 0 | 0 | 0.0004394 | 968.65 | 2023-05-12 07:32:35 | -0.0003194 | -12.6716 | -27935.5281 | 0 | 关闭
4288 | 7 | 3 | 恒流放电 | 01:19:00 | 28:59:55 | -0.1521 | 2.1002 | 0.2002 | 441.39 | 0 | 0 | 0.2002 | 441.39 | 0.000442 | 974.51 | 0 | 0 | 0.000442 | 974.51 | 2023-05-12 07:33:05 | -0.0003194 | -6.3358 | -13967.7641 | 0 | 关闭
4289 | 7 | 3 | 恒流放电 | 01:19:30 | 29:00:25 | -0.1521 | 2.1003 | 0.2015 | 444.19 | 0 | 0 | 0.2015 | 444.19 | 0.0004447 | 980.38 | 0 | 0 | 0.0004447 | 980.38 | 2023-05-12 07:33:35 | -0.0003194 | 12.6713 | 27935.0382 | 0 | 关闭
4290 | 7 | 3 | 恒流放电 | 01:20:00 | 29:00:55 | -0.1521 | 2.0999 | 0.2028 | 446.98 | 0 | 0 | 0.2028 | 446.98 | 0.0004474 | 986.25 | 0 | 0 | 0.0004474 | 986.25 | 2023-05-12 07:34:05 | -0.0003193 | -3.1679 | -6983.882 | 0 | 关闭
4291 | 7 | 3 | 恒流放电 | 01:20:30 | 29:01:25 | -0.1521 | 2.0997 | 0.204 | 449.77 | 0 | 0 | 0.204 | 449.77 | 0.00045 | 992.11 | 0 | 0 | 0.00045 | 992.11 | 2023-05-12 07:34:35 | -0.0003193 | -6.3359 | -13968.009 | 0 | 关闭
4292 | 7 | 3 | 恒流放电 | 01:21:00 | 29:01:55 | -0.1521 | 2.0996 | 0.2053 | 452.57 | 0 | 0 | 0.2053 | 452.57 | 0.0004527 | 997.98 | 0 | 0 | 0.0004527 | 997.98 | 2023-05-12 07:35:05 | -0.0003192 | -12.6716 | -27935.5281 | 0 | 关闭
4293 | 7 | 3 | 恒流放电 | 01:21:30 | 29:02:25 | -0.1521 | 2.0994 | 0.2066 | 455.36 | 0 | 0 | 0.2066 | 455.36 | 0.0004553 | 1003.84 | 0 | 0 | 0.0004553 | 1003.84 | 2023-05-12 07:35:35 | -0.0003192 | -6.3358 | -13967.7641 | 0 | 关闭
4294 | 7 | 3 | 恒流放电 | 01:22:00 | 29:02:55 | -0.1521 | 2.0992 | 0.2078 | 458.15 | 0 | 0 | 0.2078 | 458.15 | 0.000458 | 1009.71 | 0 | 0 | 0.000458 | 1009.71 | 2023-05-12 07:36:05 | -0.0003192 | -6.3358 | -13967.7641 | 0 | 关闭
4295 | 7 | 3 | 恒流放电 | 01:22:30 | 29:03:25 | -0.1521 | 2.099 | 0.2091 | 460.95 | 0 | 0 | 0.2091 | 460.95 | 0.0004607 | 1015.57 | 0 | 0 | 0.0004607 | 1015.57 | 2023-05-12 07:36:35 | -0.0003192 | -6.3358 | -13967.7641 | 0 | 关闭
4296 | 7 | 3 | 恒流放电 | 01:23:00 | 29:03:55 | -0.1521 | 2.0987 | 0.2104 | 463.74 | 0 | 0 | 0.2104 | 463.74 | 0.0004633 | 1021.43 | 0 | 0 | 0.0004633 | 1021.43 | 2023-05-12 07:37:05 | -0.0003191 | -4.2239 | -9312.006 | 0 | 关闭
4297 | 7 | 3 | 恒流放电 | 01:23:30 | 29:04:25 | -0.1521 | 2.0985 | 0.2116 | 466.54 | 0 | 0 | 0.2116 | 466.54 | 0.000466 | 1027.3 | 0 | 0 | 0.000466 | 1027.3 | 2023-05-12 07:37:35 | -0.0003191 | -6.3358 | -13967.7641 | 0 | 关闭
4298 | 7 | 3 | 恒流放电 | 01:24:00 | 29:04:55 | -0.1521 | 2.0983 | 0.2129 | 469.33 | 0 | 0 | 0.2129 | 469.33 | 0.0004686 | 1033.16 | 0 | 0 | 0.0004686 | 1033.16 | 2023-05-12 07:38:05 | -0.000319 | -6.3357 | -13967.5191 | 0 | 关闭
4299 | 7 | 3 | 恒流放电 | 01:24:30 | 29:05:25 | -0.1521 | 2.098 | 0.2142 | 472.12 | 0 | 0 | 0.2142 | 472.12 | 0.0004713 | 1039.02 | 0 | 0 | 0.0004713 | 1039.02 | 2023-05-12 07:38:35 | -0.000319 | -4.2238 | -9311.6794 | 0 | 关闭
4300 | 7 | 3 | 恒流放电 | 01:25:00 | 29:05:55 | -0.1521 | 2.0978 | 0.2154 | 474.92 | 0 | 0 | 0.2154 | 474.92 | 0.000474 | 1044.88 | 0 | 0 | 0.000474 | 1044.88 | 2023-05-12 07:39:05 | -0.000319 | -6.3358 | -13967.7641 | 0 | 关闭
4301 | 7 | 3 | 恒流放电 | 01:25:30 | 29:06:25 | -0.1521 | 2.0975 | 0.2167 | 477.71 | 0 | 0 | 0.2167 | 477.71 | 0.0004766 | 1050.74 | 0 | 0 | 0.0004766 | 1050.74 | 2023-05-12 07:39:35 | -0.000319 | -4.2239 | -9311.8427 | 0 | 关闭
4302 | 7 | 3 | 恒流放电 | 01:26:00 | 29:06:55 | -0.1521 | 2.0971 | 0.218 | 480.5 | 0 | 0 | 0.218 | 480.5 | 0.0004793 | 1056.6 | 0 | 0 | 0.0004793 | 1056.6 | 2023-05-12 07:40:05 | -0.0003189 | -3.1679 | -6983.882 | 0 | 关闭
4303 | 7 | 3 | 恒流放电 | 01:26:30 | 29:07:25 | -0.1521 | 2.0967 | 0.2192 | 483.3 | 0 | 0 | 0.2192 | 483.3 | 0.0004819 | 1062.46 | 0 | 0 | 0.0004819 | 1062.46 | 2023-05-12 07:40:35 | -0.0003188 | -3.1678 | -6983.7596 | 0 | 关闭
4304 | 7 | 3 | 恒流放电 | 01:27:00 | 29:07:55 | -0.1521 | 2.0964 | 0.2205 | 486.09 | 0 | 0 | 0.2205 | 486.09 | 0.0004846 | 1068.31 | 0 | 0 | 0.0004846 | 1068.31 | 2023-05-12 07:41:05 | -0.0003188 | -4.2239 | -9311.8427 | 0 | 关闭
4305 | 7 | 3 | 恒流放电 | 01:27:30 | 29:08:25 | -0.1521 | 2.096 | 0.2218 | 488.88 | 0 | 0 | 0.2218 | 488.88 | 0.0004872 | 1074.17 | 0 | 0 | 0.0004872 | 1074.17 | 2023-05-12 07:41:35 | -0.0003187 | -3.1678 | -6983.7596 | 0 | 关闭
4306 | 7 | 3 | 恒流放电 | 01:28:00 | 29:08:55 | -0.1521 | 2.0955 | 0.223 | 491.68 | 0 | 0 | 0.223 | 491.68 | 0.0004899 | 1080.02 | 0 | 0 | 0.0004899 | 1080.02 | 2023-05-12 07:42:05 | -0.0003186 | -2.5342 | -5586.9097 | 0 | 关闭
4307 | 7 | 3 | 恒流放电 | 01:28:30 | 29:09:25 | -0.1521 | 2.0951 | 0.2243 | 494.47 | 0 | 0 | 0.2243 | 494.47 | 0.0004926 | 1085.88 | 0 | 0 | 0.0004926 | 1085.88 | 2023-05-12 07:42:35 | -0.0003186 | -3.1679 | -6983.882 | 0 | 关闭
4308 | 7 | 3 | 恒流放电 | 01:29:00 | 29:09:55 | -0.1521 | 2.0947 | 0.2256 | 497.26 | 0 | 0 | 0.2256 | 497.26 | 0.0004952 | 1091.73 | 0 | 0 | 0.0004952 | 1091.73 | 2023-05-12 07:43:05 | -0.0003185 | -3.1678 | -6983.7596 | 0 | 关闭
4309 | 7 | 3 | 恒流放电 | 01:29:30 | 29:10:25 | -0.1521 | 2.0943 | 0.2268 | 500.06 | 0 | 0 | 0.2268 | 500.06 | 0.0004979 | 1097.58 | 0 | 0 | 0.0004979 | 1097.58 | 2023-05-12 07:43:35 | -0.0003185 | -3.1678 | -6983.6371 | 0 | 关闭
4310 | 7 | 3 | 恒流放电 | 01:30:00 | 29:10:55 | -0.1521 | 2.0939 | 0.2281 | 502.85 | 0 | 0 | 0.2281 | 502.85 | 0.0005005 | 1103.43 | 0 | 0 | 0.0005005 | 1103.43 | 2023-05-12 07:44:05 | -0.0003184 | -3.1678 | -6983.6371 | 0 | 关闭
4311 | 7 | 3 | 恒流放电 | 01:30:30 | 29:11:25 | -0.152 | 2.0933 | 0.2294 | 505.64 | 0 | 0 | 0.2294 | 505.64 | 0.0005032 | 1109.28 | 0 | 0 | 0.0005032 | 1109.28 | 2023-05-12 07:44:35 | -0.0003183 | -2.112 | -4656.003 | 0 | 关闭
4312 | 7 | 3 | 恒流放电 | 01:31:00 | 29:11:55 | -0.1521 | 2.0931 | 0.2306 | 508.44 | 0 | 0 | 0.2306 | 508.44 | 0.0005058 | 1115.13 | 0 | 0 | 0.0005058 | 1115.13 | 2023-05-12 07:45:05 | -0.0003183 | -6.3354 | -13967.0292 | 0 | 关闭
4313 | 7 | 3 | 恒流放电 | 01:31:30 | 29:12:25 | -0.1521 | 2.0927 | 0.2319 | 511.23 | 0 | 0 | 0.2319 | 511.23 | 0.0005085 | 1120.97 | 0 | 0 | 0.0005085 | 1120.97 | 2023-05-12 07:45:35 | -0.0003182 | -3.1678 | -6983.7596 | 0 | 关闭
4314 | 7 | 3 | 恒流放电 | 01:32:00 | 29:12:55 | -0.1521 | 2.0922 | 0.2332 | 514.02 | 0 | 0 | 0.2332 | 514.02 | 0.0005111 | 1126.82 | 0 | 0 | 0.0005111 | 1126.82 | 2023-05-12 07:46:05 | -0.0003181 | -2.5342 | -5586.9097 | 0 | 关闭
4315 | 7 | 3 | 恒流放电 | 01:32:30 | 29:13:25 | -0.1521 | 2.0918 | 0.2344 | 516.82 | 0 | 0 | 0.2344 | 516.82 | 0.0005138 | 1132.66 | 0 | 0 | 0.0005138 | 1132.66 | 2023-05-12 07:46:35 | -0.0003181 | -3.1678 | -6983.7596 | 0 | 关闭
4316 | 7 | 3 | 恒流放电 | 01:33:00 | 29:13:55 | -0.1521 | 2.0914 | 0.2357 | 519.61 | 0 | 0 | 0.2357 | 519.61 | 0.0005164 | 1138.5 | 0 | 0 | 0.0005164 | 1138.5 | 2023-05-12 07:47:05 | -0.000318 | -3.1678 | -6983.7596 | 0 | 关闭
4317 | 7 | 3 | 恒流放电 | 01:33:30 | 29:14:25 | -0.152 | 2.0909 | 0.237 | 522.41 | 0 | 0 | 0.237 | 522.41 | 0.0005191 | 1144.35 | 0 | 0 | 0.0005191 | 1144.35 | 2023-05-12 07:47:35 | -0.0003179 | -2.5342 | -5586.8117 | 0 | 关闭
4318 | 7 | 3 | 恒流放电 | 01:34:00 | 29:14:55 | -0.1521 | 2.0905 | 0.2382 | 525.2 | 0 | 0 | 0.2382 | 525.2 | 0.0005217 | 1150.19 | 0 | 0 | 0.0005217 | 1150.19 | 2023-05-12 07:48:05 | -0.0003179 | -3.1679 | -6984.0045 | 0 | 关闭
4319 | 7 | 3 | 恒流放电 | 01:34:30 | 29:15:25 | -0.1521 | 2.09 | 0.2395 | 527.99 | 0 | 0 | 0.2395 | 527.99 | 0.0005244 | 1156.03 | 0 | 0 | 0.0005244 | 1156.03 | 2023-05-12 07:48:35 | -0.0003178 | -2.5342 | -5586.9097 | 0 | 关闭
4320 | 7 | 3 | 恒流放电 | 01:35:00 | 29:15:55 | -0.1521 | 2.0896 | 0.2408 | 530.79 | 0 | 0 | 0.2408 | 530.79 | 0.000527 | 1161.86 | 0 | 0 | 0.000527 | 1161.86 | 2023-05-12 07:49:05 | -0.0003177 | -3.1678 | -6983.7596 | 0 | 关闭
4321 | 7 | 3 | 恒流放电 | 01:35:30 | 29:16:25 | -0.1521 | 2.0891 | 0.242 | 533.58 | 0 | 0 | 0.242 | 533.58 | 0.0005297 | 1167.7 | 0 | 0 | 0.0005297 | 1167.7 | 2023-05-12 07:49:35 | -0.0003177 | -2.5344 | -5587.2036 | 0 | 关闭
4322 | 7 | 3 | 恒流放电 | 01:36:00 | 29:16:55 | -0.1521 | 2.0886 | 0.2433 | 536.37 | 0 | 0 | 0.2433 | 536.37 | 0.0005323 | 1173.54 | 0 | 0 | 0.0005323 | 1173.54 | 2023-05-12 07:50:05 | -0.0003176 | -2.5343 | -5587.0076 | 0 | 关闭
4323 | 7 | 3 | 恒流放电 | 01:36:30 | 29:17:25 | -0.1521 | 2.0881 | 0.2446 | 539.17 | 0 | 0 | 0.2446 | 539.17 | 0.000535 | 1179.37 | 0 | 0 | 0.000535 | 1179.37 | 2023-05-12 07:50:35 | -0.0003175 | -2.5342 | -5586.9097 | 0 | 关闭
4324 | 7 | 3 | 恒流放电 | 01:37:00 | 29:17:55 | -0.1521 | 2.0876 | 0.2458 | 541.96 | 0 | 0 | 0.2458 | 541.96 | 0.0005376 | 1185.2 | 0 | 0 | 0.0005376 | 1185.2 | 2023-05-12 07:51:05 | -0.0003174 | -2.5344 | -5587.2036 | 0 | 关闭
4325 | 7 | 3 | 恒流放电 | 01:37:30 | 29:18:25 | -0.1521 | 2.0871 | 0.2471 | 544.75 | 0 | 0 | 0.2471 | 544.75 | 0.0005403 | 1191.03 | 0 | 0 | 0.0005403 | 1191.03 | 2023-05-12 07:51:35 | -0.0003173 | -2.5343 | -5587.1056 | 0 | 关闭
4326 | 7 | 3 | 恒流放电 | 01:38:00 | 29:18:55 | -0.1521 | 2.0865 | 0.2484 | 547.55 | 0 | 0 | 0.2484 | 547.55 | 0.0005429 | 1196.86 | 0 | 0 | 0.0005429 | 1196.86 | 2023-05-12 07:52:05 | -0.0003173 | -2.1119 | -4655.7581 | 0 | 关闭
4327 | 7 | 3 | 恒流放电 | 01:38:30 | 29:19:25 | -0.1521 | 2.0858 | 0.2496 | 550.34 | 0 | 0 | 0.2496 | 550.34 | 0.0005455 | 1202.69 | 0 | 0 | 0.0005455 | 1202.69 | 2023-05-12 07:52:35 | -0.0003171 | -1.8102 | -3990.7197 | 0 | 关闭
4328 | 7 | 3 | 恒流放电 | 01:39:00 | 29:19:55 | -0.1521 | 2.0849 | 0.2509 | 553.13 | 0 | 0 | 0.2509 | 553.13 | 0.0005482 | 1208.52 | 0 | 0 | 0.0005482 | 1208.52 | 2023-05-12 07:53:05 | -0.000317 | -1.408 | -3104.002 | 0 | 关闭
4329 | 7 | 3 | 恒流放电 | 01:39:30 | 29:20:25 | -0.1521 | 2.0841 | 0.2522 | 555.93 | 0 | 0 | 0.2522 | 555.93 | 0.0005508 | 1214.34 | 0 | 0 | 0.0005508 | 1214.34 | 2023-05-12 07:53:35 | -0.0003169 | -1.5839 | -3491.941 | 0 | 关闭
4330 | 7 | 3 | 恒流放电 | 01:40:00 | 29:20:55 | -0.1521 | 2.0834 | 0.2534 | 558.72 | 0 | 0 | 0.2534 | 558.72 | 0.0005535 | 1220.16 | 0 | 0 | 0.0005535 | 1220.16 | 2023-05-12 07:54:05 | -0.0003168 | -1.8102 | -3990.6498 | 0 | 关闭
4331 | 7 | 3 | 恒流放电 | 01:40:30 | 29:21:25 | -0.1521 | 2.0825 | 0.2547 | 561.51 | 0 | 0 | 0.2547 | 561.51 | 0.0005561 | 1225.98 | 0 | 0 | 0.0005561 | 1225.98 | 2023-05-12 07:54:35 | -0.0003166 | -1.4079 | -3103.8387 | 0 | 关闭
4332 | 7 | 3 | 恒流放电 | 01:41:00 | 29:21:55 | -0.1521 | 2.0814 | 0.256 | 564.31 | 0 | 0 | 0.256 | 564.31 | 0.0005587 | 1231.79 | 0 | 0 | 0.0005587 | 1231.79 | 2023-05-12 07:55:05 | -0.0003166 | -1.152 | -2539.5935 | 0 | 关闭
4333 | 7 | 3 | 恒流放电 | 01:41:30 | 29:22:25 | -0.1521 | 2.0804 | 0.2572 | 567.1 | 0 | 0 | 0.2572 | 567.1 | 0.0005614 | 1237.61 | 0 | 0 | 0.0005614 | 1237.61 | 2023-05-12 07:55:35 | -0.0003163 | -1.2672 | -2793.5528 | 0 | 关闭
4334 | 7 | 3 | 恒流放电 | 01:42:00 | 29:22:55 | -0.1521 | 2.0794 | 0.2585 | 569.9 | 0 | 0 | 0.2585 | 569.9 | 0.000564 | 1243.42 | 0 | 0 | 0.000564 | 1243.42 | 2023-05-12 07:56:05 | -0.0003162 | -1.2671 | -2793.5038 | 0 | 关闭
4335 | 7 | 3 | 恒流放电 | 01:42:30 | 29:23:25 | -0.152 | 2.0783 | 0.2598 | 572.69 | 0 | 0 | 0.2598 | 572.69 | 0.0005666 | 1249.22 | 0 | 0 | 0.0005666 | 1249.22 | 2023-05-12 07:56:35 | -0.000316 | -1.1519 | -2539.5044 | 0 | 关闭
4336 | 7 | 3 | 恒流放电 | 01:43:00 | 29:23:55 | -0.1521 | 2.0775 | 0.261 | 575.48 | 0 | 0 | 0.261 | 575.48 | 0.0005693 | 1255.03 | 0 | 0 | 0.0005693 | 1255.03 | 2023-05-12 07:57:05 | -0.0003159 | -1.5839 | -3491.7573 | 0 | 关闭
4337 | 7 | 3 | 恒流放电 | 01:43:30 | 29:24:25 | -0.1521 | 2.0767 | 0.2623 | 578.28 | 0 | 0 | 0.2623 | 578.28 | 0.0005719 | 1260.83 | 0 | 0 | 0.0005719 | 1260.83 | 2023-05-12 07:57:35 | -0.0003158 | -1.5839 | -3491.8798 | 0 | 关闭
4338 | 7 | 3 | 恒流放电 | 01:44:00 | 29:24:55 | -0.1521 | 2.0757 | 0.2636 | 581.07 | 0 | 0 | 0.2636 | 581.07 | 0.0005745 | 1266.63 | 0 | 0 | 0.0005745 | 1266.63 | 2023-05-12 07:58:05 | -0.0003156 | -1.2671 | -2793.5038 | 0 | 关闭
4339 | 7 | 3 | 恒流放电 | 01:44:30 | 29:25:25 | -0.1521 | 2.0748 | 0.2648 | 583.86 | 0 | 0 | 0.2648 | 583.86 | 0.0005772 | 1272.43 | 0 | 0 | 0.0005772 | 1272.43 | 2023-05-12 07:58:35 | -0.0003155 | -1.4079 | -3103.8931 | 0 | 关闭
4340 | 7 | 3 | 恒流放电 | 01:45:00 | 29:25:55 | -0.1521 | 2.0737 | 0.2661 | 586.66 | 0 | 0 | 0.2661 | 586.66 | 0.0005798 | 1278.22 | 0 | 0 | 0.0005798 | 1278.22 | 2023-05-12 07:59:05 | -0.0003153 | -1.1519 | -2539.5044 | 0 | 关闭
4341 | 7 | 3 | 恒流放电 | 01:45:30 | 29:26:25 | -0.1521 | 2.0728 | 0.2674 | 589.45 | 0 | 0 | 0.2674 | 589.45 | 0.0005824 | 1284.01 | 0 | 0 | 0.0005824 | 1284.01 | 2023-05-12 07:59:35 | -0.0003152 | -1.4079 | -3103.8387 | 0 | 关闭
4342 | 7 | 3 | 恒流放电 | 01:46:00 | 29:26:55 | -0.1521 | 2.0718 | 0.2686 | 592.24 | 0 | 0 | 0.2686 | 592.24 | 0.0005851 | 1289.8 | 0 | 0 | 0.0005851 | 1289.8 | 2023-05-12 08:00:05 | -0.000315 | -1.2671 | -2793.4548 | 0 | 关闭
4343 | 7 | 3 | 恒流放电 | 01:46:30 | 29:27:25 | -0.1521 | 2.0707 | 0.2699 | 595.04 | 0 | 0 | 0.2699 | 595.04 | 0.0005877 | 1295.59 | 0 | 0 | 0.0005877 | 1295.59 | 2023-05-12 08:00:35 | -0.0003148 | -1.1519 | -2539.5489 | 0 | 关闭
4344 | 7 | 3 | 恒流放电 | 01:47:00 | 29:27:55 | -0.1521 | 2.0696 | 0.2712 | 597.83 | 0 | 0 | 0.2712 | 597.83 | 0.0005903 | 1301.37 | 0 | 0 | 0.0005903 | 1301.37 | 2023-05-12 08:01:05 | -0.0003147 | -1.1519 | -2539.5044 | 0 | 关闭
4345 | 7 | 3 | 恒流放电 | 01:47:30 | 29:28:25 | -0.1521 | 2.0683 | 0.2724 | 600.62 | 0 | 0 | 0.2724 | 600.62 | 0.0005929 | 1307.15 | 0 | 0 | 0.0005929 | 1307.15 | 2023-05-12 08:01:35 | -0.0003145 | -0.9747 | -2148.8491 | 0 | 关闭
4346 | 7 | 3 | 恒流放电 | 01:48:00 | 29:28:55 | -0.1521 | 2.0672 | 0.2737 | 603.42 | 0 | 0 | 0.2737 | 603.42 | 0.0005955 | 1312.93 | 0 | 0 | 0.0005955 | 1312.93 | 2023-05-12 08:02:05 | -0.0003144 | -1.1519 | -2539.5044 | 0 | 关闭
4347 | 7 | 3 | 恒流放电 | 01:48:30 | 29:29:25 | -0.1521 | 2.0658 | 0.275 | 606.21 | 0 | 0 | 0.275 | 606.21 | 0.0005982 | 1318.7 | 0 | 0 | 0.0005982 | 1318.7 | 2023-05-12 08:02:35 | -0.0003141 | -0.9051 | -1995.3949 | 0 | 关闭
4348 | 7 | 3 | 恒流放电 | 01:49:00 | 29:29:55 | -0.1521 | 2.0644 | 0.2762 | 609 | 0 | 0 | 0.2762 | 609 | 0.0006008 | 1324.47 | 0 | 0 | 0.0006008 | 1324.47 | 2023-05-12 08:03:05 | -0.0003139 | -0.9051 | -1995.2899 | 0 | 关闭
4349 | 7 | 3 | 恒流放电 | 01:49:30 | 29:30:25 | -0.1521 | 2.0629 | 0.2775 | 611.8 | 0 | 0 | 0.2775 | 611.8 | 0.0006034 | 1330.23 | 0 | 0 | 0.0006034 | 1330.23 | 2023-05-12 08:03:35 | -0.0003137 | -0.8448 | -1862.3359 | 0 | 关闭
4350 | 7 | 3 | 恒流放电 | 01:50:00 | 29:30:55 | -0.1521 | 2.0612 | 0.2788 | 614.59 | 0 | 0 | 0.2788 | 614.59 | 0.000606 | 1335.99 | 0 | 0 | 0.000606 | 1335.99 | 2023-05-12 08:04:05 | -0.0003134 | -0.7454 | -1643.2375 | 0 | 关闭
4351 | 7 | 3 | 恒流放电 | 01:50:30 | 29:31:25 | -0.1521 | 2.0595 | 0.28 | 617.38 | 0 | 0 | 0.28 | 617.38 | 0.0006086 | 1341.75 | 0 | 0 | 0.0006086 | 1341.75 | 2023-05-12 08:04:35 | -0.0003132 | -0.7454 | -1643.2664 | 0 | 关闭
4352 | 7 | 3 | 恒流放电 | 01:51:00 | 29:31:55 | -0.1521 | 2.0576 | 0.2813 | 620.18 | 0 | 0 | 0.2813 | 620.18 | 0.0006112 | 1347.5 | 0 | 0 | 0.0006112 | 1347.5 | 2023-05-12 08:05:05 | -0.0003129 | -0.6669 | -1470.2394 | 0 | 关闭
4353 | 7 | 3 | 恒流放电 | 01:51:30 | 29:32:25 | -0.1521 | 2.0555 | 0.2826 | 622.97 | 0 | 0 | 0.2826 | 622.97 | 0.0006138 | 1353.24 | 0 | 0 | 0.0006138 | 1353.24 | 2023-05-12 08:05:35 | -0.0003126 | -0.6034 | -1330.1933 | 0 | 关闭
4354 | 7 | 3 | 恒流放电 | 01:52:00 | 29:32:55 | -0.1521 | 2.0532 | 0.2838 | 625.76 | 0 | 0 | 0.2838 | 625.76 | 0.0006164 | 1358.98 | 0 | 0 | 0.0006164 | 1358.98 | 2023-05-12 08:06:05 | -0.0003122 | -0.5509 | -1214.5882 | 0 | 关闭
4355 | 7 | 3 | 恒流放电 | 01:52:30 | 29:33:25 | -0.1521 | 2.0508 | 0.2851 | 628.56 | 0 | 0 | 0.2851 | 628.56 | 0.000619 | 1364.72 | 0 | 0 | 0.000619 | 1364.72 | 2023-05-12 08:06:35 | -0.0003118 | -0.528 | -1163.9599 | 0 | 关闭
4356 | 7 | 3 | 恒流放电 | 01:53:00 | 29:33:55 | -0.1521 | 2.0481 | 0.2864 | 631.35 | 0 | 0 | 0.2864 | 631.35 | 0.0006216 | 1370.44 | 0 | 0 | 0.0006216 | 1370.44 | 2023-05-12 08:07:05 | -0.0003114 | -0.4693 | -1034.631 | 0 | 关闭
4357 | 7 | 3 | 恒流放电 | 01:53:30 | 29:34:25 | -0.1521 | 2.045 | 0.2876 | 634.15 | 0 | 0 | 0.2876 | 634.15 | 0.0006242 | 1376.16 | 0 | 0 | 0.0006242 | 1376.16 | 2023-05-12 08:07:35 | -0.000311 | -0.4088 | -901.1461 | 0 | 关闭
4358 | 7 | 3 | 恒流放电 | 01:54:00 | 29:34:55 | -0.1521 | 2.0412 | 0.2889 | 636.94 | 0 | 0 | 0.2889 | 636.94 | 0.0006268 | 1381.87 | 0 | 0 | 0.0006268 | 1381.87 | 2023-05-12 08:08:05 | -0.0003104 | -0.3334 | -735.1068 | 0 | 关闭
4359 | 7 | 3 | 恒流放电 | 01:54:30 | 29:35:25 | -0.1521 | 2.0367 | 0.2902 | 639.73 | 0 | 0 | 0.2902 | 639.73 | 0.0006294 | 1387.56 | 0 | 0 | 0.0006294 | 1387.56 | 2023-05-12 08:08:35 | -0.0003097 | -0.2816 | -620.7895 | 0 | 关闭
4360 | 7 | 3 | 恒流放电 | 01:55:00 | 29:35:55 | -0.1521 | 2.0311 | 0.2914 | 642.53 | 0 | 0 | 0.2914 | 642.53 | 0.000632 | 1393.24 | 0 | 0 | 0.000632 | 1393.24 | 2023-05-12 08:09:05 | -0.0003088 | -0.2263 | -498.8312 | 0 | 关闭
4361 | 7 | 3 | 恒流放电 | 01:55:30 | 29:36:25 | -0.1521 | 2.0244 | 0.2927 | 645.32 | 0 | 0 | 0.2927 | 645.32 | 0.0006345 | 1398.91 | 0 | 0 | 0.0006345 | 1398.91 | 2023-05-12 08:09:35 | -0.0003078 | -0.1891 | -416.9409 | 0 | 关闭
4362 | 7 | 3 | 恒流放电 | 01:56:00 | 29:36:55 | -0.1521 | 2.0164 | 0.294 | 648.11 | 0 | 0 | 0.294 | 648.11 | 0.0006371 | 1404.55 | 0 | 0 | 0.0006371 | 1404.55 | 2023-05-12 08:10:05 | -0.0003066 | -0.1584 | -349.188 | 0 | 关闭
4363 | 7 | 3 | 恒流放电 | 01:56:30 | 29:37:25 | -0.1521 | 2.007 | 0.2953 | 650.91 | 0 | 0 | 0.2953 | 650.91 | 0.0006397 | 1410.17 | 0 | 0 | 0.0006397 | 1410.17 | 2023-05-12 08:10:35 | -0.0003052 | -0.1348 | -297.1865 | 0 | 关闭
4364 | 7 | 3 | 恒流放电 | 01:56:56 | 29:37:52 | -0.1521 | 1.997 | 0.2964 | 653.4 | 0 | 0 | 0.2964 | 653.4 | 0.0006419 | 1415.17 | 0 | 0 | 0.0006419 | 1415.17 | 2023-05-12 08:11:01 | -0.0003037 | -0.1132 | -249.5395 | 0 | 关闭
4365 | 7 | 3 | 恒流放电 | 01:57:00 | 29:37:55 | -0.1521 | 1.9959 | 0.2965 | 653.7 | 0 | 0 | 0.2965 | 653.7 | 0.0006422 | 1415.76 | 0 | 0 | 0.0006422 | 1415.76 | 2023-05-12 08:11:05 | -0.0003035 | -0.1229 | -270.9191 | 0 | 关闭
4366 | 7 | 3 | 恒流放电 | 01:57:25 | 29:38:21 | -0.1521 | 1.9859 | 0.2976 | 656.08 | 0 | 0 | 0.2976 | 656.08 | 0.0006443 | 1420.51 | 0 | 0 | 0.0006443 | 1420.51 | 2023-05-12 08:11:30 | -0.000302 | -0.1081 | -238.3647 | 0 | 关闭
4367 | 7 | 3 | 恒流放电 | 01:57:30 | 29:38:25 | -0.1521 | 1.9842 | 0.2978 | 656.49 | 0 | 0 | 0.2978 | 656.49 | 0.0006447 | 1421.32 | 0 | 0 | 0.0006447 | 1421.32 | 2023-05-12 08:11:35 | -0.0003017 | -0.1093 | -241.0635 | 0 | 关闭
4368 | 7 | 3 | 恒流放电 | 01:57:54 | 29:38:50 | -0.1521 | 1.9742 | 0.2988 | 658.77 | 0 | 0 | 0.2988 | 658.77 | 0.0006468 | 1425.82 | 0 | 0 | 0.0006468 | 1425.82 | 2023-05-12 08:11:59 | -0.0003002 | -0.1031 | -227.1997 | 0 | 关闭
4369 | 7 | 3 | 恒流放电 | 01:58:00 | 29:38:55 | -0.1521 | 1.9721 | 0.2991 | 659.29 | 0 | 0 | 0.2991 | 659.29 | 0.0006472 | 1426.85 | 0 | 0 | 0.0006472 | 1426.85 | 2023-05-12 08:12:05 | -0.0002999 | -0.1126 | -248.3366 | 0 | 关闭
4370 | 7 | 3 | 恒流放电 | 01:58:25 | 29:39:21 | -0.152 | 1.9621 | 0.3001 | 661.65 | 0 | 0 | 0.3001 | 661.65 | 0.0006493 | 1431.5 | 0 | 0 | 0.0006493 | 1431.5 | 2023-05-12 08:12:30 | -0.0002983 | -0.1073 | -236.5128 | 0 | 关闭
4371 | 7 | 3 | 恒流放电 | 01:58:30 | 29:39:25 | -0.1521 | 1.9605 | 0.3003 | 662.08 | 0 | 0 | 0.3003 | 662.08 | 0.0006497 | 1432.34 | 0 | 0 | 0.0006497 | 1432.34 | 2023-05-12 08:12:35 | -0.0002981 | -0.1214 | -267.704 | 0 | 关闭
4372 | 7 | 3 | 恒流放电 | 01:58:56 | 29:39:52 | -0.1521 | 1.9505 | 0.3014 | 664.56 | 0 | 0 | 0.3014 | 664.56 | 0.0006519 | 1437.19 | 0 | 0 | 0.0006519 | 1437.19 | 2023-05-12 08:13:01 | -0.0002966 | -0.1124 | -247.6925 | 0 | 关闭
4373 | 7 | 3 | 恒流放电 | 01:59:00 | 29:39:55 | -0.1521 | 1.9492 | 0.3016 | 664.87 | 0 | 0 | 0.3016 | 664.87 | 0.0006522 | 1437.8 | 0 | 0 | 0.0006522 | 1437.8 | 2023-05-12 08:13:05 | -0.0002964 | -0.1105 | -243.5219 | 0 | 关闭
4374 | 7 | 3 | 恒流放电 | 01:59:28 | 29:40:24 | -0.1521 | 1.9392 | 0.3028 | 667.5 | 0 | 0 | 0.3028 | 667.5 | 0.0006545 | 1442.91 | 0 | 0 | 0.0006545 | 1442.91 | 2023-05-12 08:13:33 | -0.0002949 | -0.1191 | -262.5857 | 0 | 关闭
4375 | 7 | 3 | 恒流放电 | 01:59:30 | 29:40:25 | -0.1521 | 1.9386 | 0.3029 | 667.67 | 0 | 0 | 0.3029 | 667.67 | 0.0006547 | 1443.23 | 0 | 0 | 0.0006547 | 1443.23 | 2023-05-12 08:13:35 | -0.0002948 | -0.1267 | -279.3292 | 0 | 关闭
4376 | 7 | 3 | 恒流放电 | 01:59:58 | 29:40:54 | -0.1521 | 1.9286 | 0.3041 | 670.35 | 0 | 0 | 0.3041 | 670.35 | 0.000657 | 1448.42 | 0 | 0 | 0.000657 | 1448.42 | 2023-05-12 08:14:03 | -0.0002932 | -0.1216 | -268.1805 | 0 | 关闭
4377 | 7 | 3 | 恒流放电 | 02:00:00 | 29:40:55 | -0.1521 | 1.9283 | 0.3041 | 670.46 | 0 | 0 | 0.3041 | 670.46 | 0.0006571 | 1448.63 | 0 | 0 | 0.0006571 | 1448.63 | 2023-05-12 08:14:05 | -0.0002932 | -0.169 | -372.6566 | 0 | 关闭
4378 | 7 | 3 | 恒流放电 | 02:00:30 | 29:41:25 | -0.1521 | 1.9184 | 0.3054 | 673.25 | 0 | 0 | 0.3054 | 673.25 | 0.0006595 | 1454.01 | 0 | 0 | 0.0006595 | 1454.01 | 2023-05-12 08:14:35 | -0.0002917 | -0.128 | -282.1672 | 0 | 关闭
4379 | 7 | 3 | 恒流放电 | 02:01:00 | 29:41:55 | -0.1521 | 1.9087 | 0.3067 | 676.05 | 0 | 0 | 0.3067 | 676.05 | 0.000662 | 1459.35 | 0 | 0 | 0.000662 | 1459.35 | 2023-05-12 08:15:05 | -0.0002902 | -0.1306 | -287.9901 | 0 | 关闭
4380 | 7 | 3 | 恒流放电 | 02:01:30 | 29:42:25 | -0.1521 | 1.8993 | 0.3079 | 678.84 | 0 | 0 | 0.3079 | 678.84 | 0.0006644 | 1464.67 | 0 | 0 | 0.0006644 | 1464.67 | 2023-05-12 08:15:35 | -0.0002888 | -0.1348 | -297.176 | 0 | 关闭
4381 | 7 | 3 | 恒流放电 | 02:02:00 | 29:42:55 | -0.1521 | 1.8902 | 0.3092 | 681.63 | 0 | 0 | 0.3092 | 681.63 | 0.0006668 | 1469.96 | 0 | 0 | 0.0006668 | 1469.96 | 2023-05-12 08:16:05 | -0.0002874 | -0.1392 | -306.9677 | 0 | 关闭
4382 | 7 | 3 | 恒流放电 | 02:02:30 | 29:43:25 | -0.1521 | 1.8813 | 0.3105 | 684.43 | 0 | 0 | 0.3105 | 684.43 | 0.0006692 | 1475.23 | 0 | 0 | 0.0006692 | 1475.23 | 2023-05-12 08:16:35 | -0.0002861 | -0.1424 | -313.8768 | 0 | 关闭
4383 | 7 | 3 | 恒流放电 | 02:03:00 | 29:43:55 | -0.1521 | 1.8725 | 0.3117 | 687.22 | 0 | 0 | 0.3117 | 687.22 | 0.0006715 | 1480.47 | 0 | 0 | 0.0006715 | 1480.47 | 2023-05-12 08:17:05 | -0.0002847 | -0.144 | -317.4492 | 0 | 关闭
4384 | 7 | 3 | 恒流放电 | 02:03:30 | 29:44:25 | -0.1521 | 1.8637 | 0.313 | 690.02 | 0 | 0 | 0.313 | 690.02 | 0.0006739 | 1485.69 | 0 | 0 | 0.0006739 | 1485.69 | 2023-05-12 08:17:35 | -0.0002834 | -0.144 | -317.4492 | 0 | 关闭
4385 | 7 | 3 | 恒流放电 | 02:04:00 | 29:44:55 | -0.1521 | 1.8552 | 0.3143 | 692.81 | 0 | 0 | 0.3143 | 692.81 | 0.0006763 | 1490.89 | 0 | 0 | 0.0006763 | 1490.89 | 2023-05-12 08:18:05 | -0.0002821 | -0.1491 | -328.6533 | 0 | 关闭
4386 | 7 | 3 | 恒流放电 | 02:04:30 | 29:45:25 | -0.1521 | 1.8465 | 0.3155 | 695.6 | 0 | 0 | 0.3155 | 695.6 | 0.0006786 | 1496.06 | 0 | 0 | 0.0006786 | 1496.06 | 2023-05-12 08:18:35 | -0.0002808 | -0.1456 | -321.0924 | 0 | 关闭
4387 | 7 | 3 | 恒流放电 | 02:05:00 | 29:45:55 | -0.1521 | 1.8376 | 0.3168 | 698.4 | 0 | 0 | 0.3168 | 698.4 | 0.0006809 | 1501.2 | 0 | 0 | 0.0006809 | 1501.2 | 2023-05-12 08:19:05 | -0.0002794 | -0.1424 | -313.8823 | 0 | 关闭
4388 | 7 | 3 | 恒流放电 | 02:05:30 | 29:46:25 | -0.1521 | 1.828 | 0.3181 | 701.19 | 0 | 0 | 0.3181 | 701.19 | 0.0006833 | 1506.32 | 0 | 0 | 0.0006833 | 1506.32 | 2023-05-12 08:19:35 | -0.000278 | -0.132 | -290.9849 | 0 | 关闭
4389 | 7 | 3 | 恒流放电 | 02:06:00 | 29:46:55 | -0.1521 | 1.8184 | 0.3193 | 703.98 | 0 | 0 | 0.3193 | 703.98 | 0.0006856 | 1511.42 | 0 | 0 | 0.0006856 | 1511.42 | 2023-05-12 08:20:05 | -0.0002765 | -0.132 | -291.0002 | 0 | 关闭
4390 | 7 | 3 | 恒流放电 | 02:06:30 | 29:47:25 | -0.1521 | 1.8086 | 0.3206 | 706.78 | 0 | 0 | 0.3206 | 706.78 | 0.0006879 | 1516.48 | 0 | 0 | 0.0006879 | 1516.48 | 2023-05-12 08:20:35 | -0.000275 | -0.1293 | -285.0564 | 0 | 关闭
4391 | 7 | 3 | 恒流放电 | 02:06:59 | 29:47:55 | -0.1521 | 1.7986 | 0.3219 | 709.55 | 0 | 0 | 0.3219 | 709.55 | 0.0006901 | 1521.49 | 0 | 0 | 0.0006901 | 1521.49 | 2023-05-12 08:21:04 | -0.0002735 | -0.1259 | -277.4936 | 0 | 关闭
4392 | 7 | 3 | 恒流放电 | 02:07:00 | 29:47:55 | -0.1521 | 1.7986 | 0.3219 | 709.57 | 0 | 0 | 0.3219 | 709.57 | 0.0006902 | 1521.52 | 0 | 0 | 0.0006902 | 1521.52 | 2023-05-12 08:21:05 | -0.0002735 | 0 | 0 | 0 | 关闭
4393 | 7 | 3 | 恒流放电 | 02:07:28 | 29:48:24 | -0.1521 | 1.7886 | 0.3231 | 712.23 | 0 | 0 | 0.3231 | 712.23 | 0.0006923 | 1526.3 | 0 | 0 | 0.0006923 | 1526.3 | 2023-05-12 08:21:33 | -0.000272 | -0.1208 | -266.309 | 0 | 关闭
4394 | 7 | 3 | 恒流放电 | 02:07:30 | 29:48:25 | -0.1521 | 1.7882 | 0.3231 | 712.36 | 0 | 0 | 0.3231 | 712.36 | 0.0006924 | 1526.53 | 0 | 0 | 0.0006924 | 1526.53 | 2023-05-12 08:21:35 | -0.0002719 | -0.1479 | -326.1562 | 0 | 关闭
4395 | 7 | 3 | 恒流放电 | 02:07:57 | 29:48:52 | -0.1521 | 1.7782 | 0.3243 | 714.88 | 0 | 0 | 0.3243 | 714.88 | 0.0006945 | 1531.01 | 0 | 0 | 0.0006945 | 1531.01 | 2023-05-12 08:22:02 | -0.0002704 | -0.114 | -251.4109 | 0 | 关闭
4396 | 7 | 3 | 恒流放电 | 02:08:00 | 29:48:55 | -0.1521 | 1.7771 | 0.3244 | 715.16 | 0 | 0 | 0.3244 | 715.16 | 0.0006947 | 1531.51 | 0 | 0 | 0.0006947 | 1531.51 | 2023-05-12 08:22:05 | -0.0002702 | -0.1152 | -254.0395 | 0 | 关闭
4397 | 7 | 3 | 恒流放电 | 02:08:25 | 29:49:21 | -0.1521 | 1.7671 | 0.3255 | 717.51 | 0 | 0 | 0.3255 | 717.51 | 0.0006966 | 1535.69 | 0 | 0 | 0.0006966 | 1535.69 | 2023-05-12 08:22:30 | -0.0002687 | -0.1069 | -235.5869 | 0 | 关闭
4398 | 7 | 3 | 恒流放电 | 02:08:30 | 29:49:25 | -0.1521 | 1.7653 | 0.3257 | 717.95 | 0 | 0 | 0.3257 | 717.95 | 0.0006969 | 1536.46 | 0 | 0 | 0.0006969 | 1536.46 | 2023-05-12 08:22:35 | -0.0002684 | -0.1103 | -243.1576 | 0 | 关闭
4399 | 7 | 3 | 恒流放电 | 02:08:54 | 29:49:50 | -0.1521 | 1.7553 | 0.3267 | 720.24 | 0 | 0 | 0.3267 | 720.24 | 0.0006988 | 1540.49 | 0 | 0 | 0.0006988 | 1540.49 | 2023-05-12 08:22:59 | -0.0002669 | -0.1039 | -229.0613 | 0 | 关闭
4400 | 7 | 3 | 恒流放电 | 02:09:00 | 29:49:55 | -0.1521 | 1.7531 | 0.3269 | 720.74 | 0 | 0 | 0.3269 | 720.74 | 0.0006992 | 1541.37 | 0 | 0 | 0.0006992 | 1541.37 | 2023-05-12 08:23:05 | -0.0002666 | -0.1037 | -228.5866 | 0 | 关闭
4401 | 7 | 3 | 恒流放电 | 02:09:23 | 29:50:19 | -0.1521 | 1.7431 | 0.3279 | 722.9 | 0 | 0 | 0.3279 | 722.9 | 0.0007009 | 1545.13 | 0 | 0 | 0.0007009 | 1545.13 | 2023-05-12 08:23:28 | -0.0002651 | -0.0976 | -215.1039 | 0 | 关闭
4402 | 7 | 3 | 恒流放电 | 02:09:30 | 29:50:25 | -0.1521 | 1.7402 | 0.3282 | 723.54 | 0 | 0 | 0.3282 | 723.54 | 0.0007014 | 1546.25 | 0 | 0 | 0.0007014 | 1546.25 | 2023-05-12 08:23:35 | -0.0002646 | -0.1005 | -221.5566 | 0 | 关闭
4403 | 7 | 3 | 恒流放电 | 02:09:51 | 29:50:47 | -0.1521 | 1.7302 | 0.3291 | 725.56 | 0 | 0 | 0.3291 | 725.56 | 0.000703 | 1549.76 | 0 | 0 | 0.000703 | 1549.76 | 2023-05-12 08:23:56 | -0.0002631 | -0.0917 | -202.0674 | 0 | 关闭
4404 | 7 | 3 | 恒流放电 | 02:10:00 | 29:50:55 | -0.1521 | 1.7263 | 0.3295 | 726.33 | 0 | 0 | 0.3295 | 726.33 | 0.0007036 | 1551.09 | 0 | 0 | 0.0007036 | 1551.09 | 2023-05-12 08:24:05 | -0.0002625 | -0.0899 | -198.174 | 0 | 关闭
4405 | 7 | 3 | 恒流放电 | 02:10:21 | 29:51:17 | -0.1521 | 1.7163 | 0.3304 | 728.3 | 0 | 0 | 0.3304 | 728.3 | 0.0007051 | 1554.48 | 0 | 0 | 0.0007051 | 1554.48 | 2023-05-12 08:24:26 | -0.000261 | -0.0891 | -196.4825 | 0 | 关闭
4406 | 7 | 3 | 恒流放电 | 02:10:30 | 29:51:25 | -0.1521 | 1.712 | 0.3307 | 729.12 | 0 | 0 | 0.3307 | 729.12 | 0.0007058 | 1555.9 | 0 | 0 | 0.0007058 | 1555.9 | 2023-05-12 08:24:35 | -0.0002603 | -0.0874 | -192.7275 | 0 | 关闭
4407 | 7 | 3 | 恒流放电 | 02:10:50 | 29:51:46 | -0.1521 | 1.702 | 0.3316 | 731.02 | 0 | 0 | 0.3316 | 731.02 | 0.0007072 | 1559.14 | 0 | 0 | 0.0007072 | 1559.14 | 2023-05-12 08:24:55 | -0.0002588 | -0.0862 | -189.9618 | 0 | 关闭
4408 | 7 | 3 | 恒流放电 | 02:10:54 | 29:51:50 | -0.1521 | 1.7 | 0.3318 | 731.41 | 0 | 0 | 0.3318 | 731.41 | 0.0007075 | 1559.79 | 0 | 0 | 0.0007075 | 1559.79 | 2023-05-12 08:24:59 | -0.0002585 | -0.0866 | -190.9416 | 0 | 关闭
4409 | 7 | 4 | 搁置 | 00:00:00 | 29:51:50 | 0 | 1.7116 | 0 | 0 | 0 | 0 | 0 | 0 | 0 | 0 | 0 | 0 | 0 | 0 | 2023-05-12 08:24:59 | 0 | 0 | 0 | 0 | 关闭
4410 | 7 | 4 | 搁置 | 00:00:00 | 29:51:50 | 0 | 1.7229 | 0 | 0 | 0 | 0 | 0 | 0 | 0 | 0 | 0 | 0 | 0 | 0 | 2023-05-12 08:25:00 | 0 | 0 | 0 | 0 | 关闭
4411 | 7 | 4 | 搁置 | 00:00:00 | 29:51:51 | 0 | 1.7331 | 0 | 0 | 0 | 0 | 0 | 0 | 0 | 0 | 0 | 0 | 0 | 0 | 2023-05-12 08:25:00 | 0 | 0 | 0 | 0 | 关闭
4412 | 7 | 4 | 搁置 | 00:00:01 | 29:51:51 | 0 | 1.7443 | 0 | 0 | 0 | 0 | 0 | 0 | 0 | 0 | 0 | 0 | 0 | 0 | 2023-05-12 08:25:00 | 0 | 0 | 0 | 0 | 关闭
4413 | 7 | 4 | 搁置 | 00:00:01 | 29:51:52 | 0 | 1.7547 | 0 | 0 | 0 | 0 | 0 | 0 | 0 | 0 | 0 | 0 | 0 | 0 | 2023-05-12 08:25:01 | 0 | 0 | 0 | 0 | 关闭
4414 | 7 | 4 | 搁置 | 00:00:02 | 29:51:52 | 0 | 1.7661 | 0 | 0 | 0 | 0 | 0 | 0 | 0 | 0 | 0 | 0 | 0 | 0 | 2023-05-12 08:25:01 | 0 | 0 | 0 | 0 | 关闭
4415 | 7 | 4 | 搁置 | 00:00:02 | 29:51:53 | 0 | 1.7772 | 0 | 0 | 0 | 0 | 0 | 0 | 0 | 0 | 0 | 0 | 0 | 0 | 2023-05-12 08:25:02 | 0 | 0 | 0 | 0 | 关闭
4416 | 7 | 4 | 搁置 | 00:00:03 | 29:51:54 | 0 | 1.7882 | 0 | 0 | 0 | 0 | 0 | 0 | 0 | 0 | 0 | 0 | 0 | 0 | 2023-05-12 08:25:03 | 0 | 0 | 0 | 0 | 关闭
4417 | 7 | 4 | 搁置 | 00:00:04 | 29:51:54 | 0 | 1.7982 | 0 | 0 | 0 | 0 | 0 | 0 | 0 | 0 | 0 | 0 | 0 | 0 | 2023-05-12 08:25:04 | 0 | 0 | 0 | 0 | 关闭
4418 | 7 | 4 | 搁置 | 00:00:05 | 29:51:55 | 0 | 1.8082 | 0 | 0 | 0 | 0 | 0 | 0 | 0 | 0 | 0 | 0 | 0 | 0 | 2023-05-12 08:25:05 | 0 | 0 | 0 | 0 | 关闭
4419 | 7 | 4 | 搁置 | 00:00:06 | 29:51:56 | 0 | 1.8182 | 0 | 0 | 0 | 0 | 0 | 0 | 0 | 0 | 0 | 0 | 0 | 0 | 2023-05-12 08:25:06 | 0 | 0 | 0 | 0 | 关闭
4420 | 7 | 4 | 搁置 | 00:00:07 | 29:51:57 | 0 | 1.8284 | 0 | 0 | 0 | 0 | 0 | 0 | 0 | 0 | 0 | 0 | 0 | 0 | 2023-05-12 08:25:07 | 0 | 0 | 0 | 0 | 关闭
4421 | 7 | 4 | 搁置 | 00:00:08 | 29:51:59 | 0 | 1.839 | 0 | 0 | 0 | 0 | 0 | 0 | 0 | 0 | 0 | 0 | 0 | 0 | 2023-05-12 08:25:08 | 0 | 0 | 0 | 0 | 关闭
4422 | 7 | 4 | 搁置 | 00:00:10 | 29:52:00 | 0 | 1.8496 | 0 | 0 | 0 | 0 | 0 | 0 | 0 | 0 | 0 | 0 | 0 | 0 | 2023-05-12 08:25:09 | 0 | 0 | 0 | 0 | 关闭
4423 | 7 | 4 | 搁置 | 00:00:11 | 29:52:02 | 0 | 1.8599 | 0 | 0 | 0 | 0 | 0 | 0 | 0 | 0 | 0 | 0 | 0 | 0 | 2023-05-12 08:25:11 | 0 | 0 | 0 | 0 | 关闭
4424 | 7 | 4 | 搁置 | 00:00:13 | 29:52:03 | 0 | 1.8701 | 0 | 0 | 0 | 0 | 0 | 0 | 0 | 0 | 0 | 0 | 0 | 0 | 2023-05-12 08:25:12 | 0 | 0 | 0 | 0 | 关闭
4425 | 7 | 4 | 搁置 | 00:00:15 | 29:52:05 | 0 | 1.8804 | 0 | 0 | 0 | 0 | 0 | 0 | 0 | 0 | 0 | 0 | 0 | 0 | 2023-05-12 08:25:14 | 0 | 0 | 0 | 0 | 关闭
4426 | 7 | 4 | 搁置 | 00:00:17 | 29:52:07 | 0 | 1.8907 | 0 | 0 | 0 | 0 | 0 | 0 | 0 | 0 | 0 | 0 | 0 | 0 | 2023-05-12 08:25:16 | 0 | 0 | 0 | 0 | 关闭
4427 | 7 | 4 | 搁置 | 00:00:19 | 29:52:09 | 0 | 1.9007 | 0 | 0 | 0 | 0 | 0 | 0 | 0 | 0 | 0 | 0 | 0 | 0 | 2023-05-12 08:25:18 | 0 | 0 | 0 | 0 | 关闭
4428 | 7 | 4 | 搁置 | 00:00:21 | 29:52:11 | 0 | 1.9111 | 0 | 0 | 0 | 0 | 0 | 0 | 0 | 0 | 0 | 0 | 0 | 0 | 2023-05-12 08:25:20 | 0 | 0 | 0 | 0 | 关闭
4429 | 7 | 4 | 搁置 | 00:00:23 | 29:52:14 | 0 | 1.9216 | 0 | 0 | 0 | 0 | 0 | 0 | 0 | 0 | 0 | 0 | 0 | 0 | 2023-05-12 08:25:23 | 0 | 0 | 0 | 0 | 关闭
4430 | 7 | 4 | 搁置 | 00:00:26 | 29:52:16 | 0 | 1.9318 | 0 | 0 | 0 | 0 | 0 | 0 | 0 | 0 | 0 | 0 | 0 | 0 | 2023-05-12 08:25:25 | 0 | 0 | 0 | 0 | 关闭
4431 | 7 | 4 | 搁置 | 00:00:28 | 29:52:19 | 0 | 1.942 | 0 | 0 | 0 | 0 | 0 | 0 | 0 | 0 | 0 | 0 | 0 | 0 | 2023-05-12 08:25:28 | 0 | 0 | 0 | 0 | 关闭
4432 | 7 | 4 | 搁置 | 00:00:30 | 29:52:20 | 0 | 1.9465 | 0 | 0 | 0 | 0 | 0 | 0 | 0 | 0 | 0 | 0 | 0 | 0 | 2023-05-12 08:25:29 | 0 | 0 | 0 | 0 | 关闭
4433 | 7 | 4 | 搁置 | 00:00:32 | 29:52:23 | 0 | 1.9565 | 0 | 0 | 0 | 0 | 0 | 0 | 0 | 0 | 0 | 0 | 0 | 0 | 2023-05-12 08:25:32 | 0 | 0 | 0 | 0 | 关闭
4434 | 7 | 4 | 搁置 | 00:00:36 | 29:52:26 | 0 | 1.9667 | 0 | 0 | 0 | 0 | 0 | 0 | 0 | 0 | 0 | 0 | 0 | 0 | 2023-05-12 08:25:35 | 0 | 0 | 0 | 0 | 关闭
4435 | 7 | 4 | 搁置 | 00:00:39 | 29:52:29 | 0 | 1.9768 | 0 | 0 | 0 | 0 | 0 | 0 | 0 | 0 | 0 | 0 | 0 | 0 | 2023-05-12 08:25:38 | 0 | 0 | 0 | 0 | 关闭
4436 | 7 | 4 | 搁置 | 00:00:42 | 29:52:33 | 0 | 1.9868 | 0 | 0 | 0 | 0 | 0 | 0 | 0 | 0 | 0 | 0 | 0 | 0 | 2023-05-12 08:25:42 | 0 | 0 | 0 | 0 | 关闭
4437 | 7 | 4 | 搁置 | 00:00:46 | 29:52:36 | 0 | 1.9969 | 0 | 0 | 0 | 0 | 0 | 0 | 0 | 0 | 0 | 0 | 0 | 0 | 2023-05-12 08:25:46 | 0 | 0 | 0 | 0 | 关闭
4438 | 7 | 4 | 搁置 | 00:00:50 | 29:52:40 | 0 | 2.0069 | 0 | 0 | 0 | 0 | 0 | 0 | 0 | 0 | 0 | 0 | 0 | 0 | 2023-05-12 08:25:50 | 0 | 0 | 0 | 0 | 关闭
4439 | 7 | 4 | 搁置 | 00:00:54 | 29:52:44 | 0 | 2.0169 | 0 | 0 | 0 | 0 | 0 | 0 | 0 | 0 | 0 | 0 | 0 | 0 | 2023-05-12 08:25:54 | 0 | 0 | 0 | 0 | 关闭
4440 | 7 | 4 | 搁置 | 00:00:59 | 29:52:49 | 0 | 2.0271 | 0 | 0 | 0 | 0 | 0 | 0 | 0 | 0 | 0 | 0 | 0 | 0 | 2023-05-12 08:25:58 | 0 | 0 | 0 | 0 | 关闭
4441 | 7 | 4 | 搁置 | 00:01:00 | 29:52:50 | 0 | 2.0292 | 0 | 0 | 0 | 0 | 0 | 0 | 0 | 0 | 0 | 0 | 0 | 0 | 2023-05-12 08:25:59 | 0 | 0 | 0 | 0 | 关闭
4442 | 7 | 5 | 恒流充电 | 00:00:00 | 29:52:50 | 0.1518 | 2.0379 | 0 | 0 | 0 | 0 | 0 | 0 | 0 | 0 | 0 | 0 | 0 | 0 | 2023-05-12 08:25:59 | 0.0003094 | 0 | 0 | 0 | 关闭
4443 | 7 | 5 | 恒流充电 | 00:00:00 | 29:52:50 | 0.152 | 2.0539 | 0 | 0.04 | 0 | 0.04 | 0 | 0 | 0 | 0.08 | 0 | 0.08 | 0 | 0 | 2023-05-12 08:26:00 | 0.0003123 | 0.0011 | 2.3263 | 0 | 关闭
4444 | 7 | 5 | 恒流充电 | 00:00:00 | 29:52:51 | 0.1521 | 2.0672 | 0 | 0.07 | 0 | 0.07 | 0 | 0 | 1e-07 | 0.13 | 1e-07 | 0.13 | 0 | 0 | 2023-05-12 08:26:00 | 0.0003143 | 0.001 | 2.1001 | 0 | 关闭
4445 | 7 | 5 | 恒流充电 | 00:00:01 | 29:52:51 | 0.1521 | 2.079 | 0 | 0.09 | 0 | 0.09 | 0 | 0 | 1e-07 | 0.19 | 1e-07 | 0.19 | 0 | 0 | 2023-05-12 08:26:00 | 0.0003161 | 0.0011 | 2.3675 | 0 | 关闭
4446 | 7 | 5 | 恒流充电 | 00:00:01 | 29:52:51 | 0.152 | 2.091 | 0.0001 | 0.13 | 0.0001 | 0.13 | 0 | 0 | 1e-07 | 0.27 | 1e-07 | 0.27 | 0 | 0 | 2023-05-12 08:26:01 | 0.0003179 | 0.0014 | 3.1033 | 0 | 关闭
4447 | 7 | 5 | 恒流充电 | 00:00:01 | 29:52:52 | 0.152 | 2.1026 | 0.0001 | 0.17 | 0.0001 | 0.17 | 0 | 0 | 2e-07 | 0.35 | 2e-07 | 0.35 | 0 | 0 | 2023-05-12 08:26:01 | 0.0003197 | 0.0015 | 3.2108 | 0 | 关闭
4448 | 7 | 5 | 恒流充电 | 00:00:02 | 29:52:52 | 0.152 | 2.1146 | 0.0001 | 0.21 | 0.0001 | 0.21 | 0 | 0 | 2e-07 | 0.45 | 2e-07 | 0.45 | 0 | 0 | 2023-05-12 08:26:02 | 0.0003215 | 0.0018 | 3.8795 | 0 | 关闭
4449 | 7 | 5 | 恒流充电 | 00:00:02 | 29:52:53 | 0.152 | 2.1258 | 0.0001 | 0.26 | 0.0001 | 0.26 | 0 | 0 | 2e-07 | 0.54 | 2e-07 | 0.54 | 0 | 0 | 2023-05-12 08:26:02 | 0.0003232 | 0.0019 | 4.1566 | 0 | 关闭
4450 | 7 | 5 | 恒流充电 | 00:00:03 | 29:52:53 | 0.1521 | 2.1369 | 0.0001 | 0.32 | 0.0001 | 0.32 | 0 | 0 | 3e-07 | 0.66 | 3e-07 | 0.66 | 0 | 0 | 2023-05-12 08:26:03 | 0.0003249 | 0.0023 | 5.0337 | 0 | 关闭
4451 | 7 | 5 | 恒流充电 | 00:00:04 | 29:52:54 | 0.152 | 2.147 | 0.0002 | 0.37 | 0.0002 | 0.37 | 0 | 0 | 4e-07 | 0.78 | 4e-07 | 0.78 | 0 | 0 | 2023-05-12 08:26:03 | 0.0003264 | 0.0025 | 5.5309 | 0 | 关闭
4452 | 7 | 5 | 恒流充电 | 00:00:04 | 29:52:55 | 0.1521 | 2.1572 | 0.0002 | 0.44 | 0.0002 | 0.44 | 0 | 0 | 4e-07 | 0.92 | 4e-07 | 0.92 | 0 | 0 | 2023-05-12 08:26:04 | 0.000328 | 0.0029 | 6.3904 | 0 | 关闭
4453 | 7 | 5 | 恒流充电 | 00:00:05 | 29:52:56 | 0.1521 | 2.1679 | 0.0002 | 0.52 | 0.0002 | 0.52 | 0 | 0 | 5e-07 | 1.11 | 5e-07 | 1.11 | 0 | 0 | 2023-05-12 08:26:05 | 0.0003296 | 0.0036 | 7.8322 | 0 | 关闭
4454 | 7 | 5 | 恒流充电 | 00:00:06 | 29:52:57 | 0.152 | 2.1783 | 0.0003 | 0.62 | 0.0003 | 0.62 | 0 | 0 | 6e-07 | 1.33 | 6e-07 | 1.33 | 0 | 0 | 2023-05-12 08:26:06 | 0.0003312 | 0.0045 | 9.8476 | 0 | 关闭
4455 | 7 | 5 | 恒流充电 | 00:00:08 | 29:52:58 | 0.1521 | 2.1883 | 0.0003 | 0.75 | 0.0003 | 0.75 | 0 | 0 | 7e-07 | 1.61 | 7e-07 | 1.61 | 0 | 0 | 2023-05-12 08:26:07 | 0.0003328 | 0.0059 | 13.0358 | 0 | 关闭
4456 | 7 | 5 | 恒流充电 | 00:00:10 | 29:53:00 | 0.152 | 2.1984 | 0.0004 | 0.93 | 0.0004 | 0.93 | 0 | 0 | 9e-07 | 2 | 9e-07 | 2 | 0 | 0 | 2023-05-12 08:26:09 | 0.0003342 | 0.0079 | 17.516 | 0 | 关闭
4457 | 7 | 5 | 恒流充电 | 00:00:12 | 29:53:03 | 0.152 | 2.2086 | 0.0005 | 1.19 | 0.0005 | 1.19 | 0 | 0 | 1.2e-06 | 2.58 | 1.2e-06 | 2.58 | 0 | 0 | 2023-05-12 08:26:12 | 0.0003358 | 0.0116 | 25.5605 | 0 | 关闭
4458 | 7 | 5 | 恒流充电 | 00:00:16 | 29:53:07 | 0.152 | 2.2187 | 0.0007 | 1.57 | 0.0007 | 1.57 | 0 | 0 | 1.6e-06 | 3.42 | 1.6e-06 | 3.42 | 0 | 0 | 2023-05-12 08:26:16 | 0.0003373 | 0.0171 | 37.7975 | 0 | 关闭
4459 | 7 | 5 | 恒流充电 | 00:00:23 | 29:53:13 | 0.1521 | 2.2287 | 0.001 | 2.15 | 0.001 | 2.15 | 0 | 0 | 2.1e-06 | 4.7 | 2.1e-06 | 4.7 | 0 | 0 | 2023-05-12 08:26:22 | 0.0003389 | 0.0262 | 57.7283 | 0 | 关闭
4460 | 7 | 5 | 恒流充电 | 00:00:30 | 29:53:20 | 0.152 | 2.2365 | 0.0013 | 2.79 | 0.0013 | 2.79 | 0 | 0 | 2.8e-06 | 6.14 | 2.8e-06 | 6.14 | 0 | 0 | 2023-05-12 08:26:29 | 0.00034 | 0.0374 | 82.3697 | 0 | 关闭
4461 | 7 | 5 | 恒流充电 | 00:00:43 | 29:53:34 | 0.152 | 2.2465 | 0.0018 | 4.08 | 0.0018 | 4.08 | 0 | 0 | 4.1e-06 | 9.02 | 4.1e-06 | 9.02 | 0 | 0 | 2023-05-12 08:26:43 | 0.0003416 | 0.0583 | 128.4937 | 0 | 关闭
4462 | 7 | 5 | 恒流充电 | 00:01:00 | 29:53:50 | 0.152 | 2.2537 | 0.0025 | 5.59 | 0.0025 | 5.59 | 0 | 0 | 5.6e-06 | 12.41 | 5.6e-06 | 12.41 | 0 | 0 | 2023-05-12 08:26:59 | 0.0003427 | 0.095 | 209.502 | 0 | 关闭
4463 | 7 | 5 | 恒流充电 | 00:01:30 | 29:54:20 | 0.1521 | 2.2596 | 0.0038 | 8.38 | 0.0038 | 8.38 | 0 | 0 | 8.5e-06 | 18.72 | 8.5e-06 | 18.72 | 0 | 0 | 2023-05-12 08:27:29 | 0.0003436 | 0.2148 | 473.442 | 0 | 关闭
4464 | 7 | 5 | 恒流充电 | 00:02:00 | 29:54:50 | 0.152 | 2.2601 | 0.0051 | 11.17 | 0.0051 | 11.17 | 0 | 0 | 1.14e-05 | 25.03 | 1.14e-05 | 25.03 | 0 | 0 | 2023-05-12 08:27:59 | 0.0003436 | 2.5341 | 5586.7382 | 0 | 关闭
4465 | 7 | 5 | 恒流充电 | 00:02:30 | 29:55:20 | 0.1521 | 2.2577 | 0.0063 | 13.97 | 0.0063 | 13.97 | 0 | 0 | 1.42e-05 | 31.34 | 1.42e-05 | 31.34 | 0 | 0 | 2023-05-12 08:28:29 | 0.0003433 | -0.5279 | -1163.8936 | 0 | 关闭
4466 | 7 | 5 | 恒流充电 | 00:03:00 | 29:55:50 | 0.1521 | 2.254 | 0.0076 | 16.76 | 0.0076 | 16.76 | 0 | 0 | 1.71e-05 | 37.64 | 1.71e-05 | 37.64 | 0 | 0 | 2023-05-12 08:28:59 | 0.0003427 | -0.3424 | -754.9597 | 0 | 关闭
4467 | 7 | 5 | 恒流充电 | 00:03:30 | 29:56:20 | 0.1521 | 2.2498 | 0.0089 | 19.55 | 0.0089 | 19.55 | 0 | 0 | 1.99e-05 | 43.94 | 1.99e-05 | 43.94 | 0 | 0 | 2023-05-12 08:29:29 | 0.0003421 | -0.3017 | -665.0879 | 0 | 关闭
4468 | 7 | 5 | 恒流充电 | 00:04:00 | 29:56:50 | 0.1521 | 2.2457 | 0.0101 | 22.35 | 0.0101 | 22.35 | 0 | 0 | 2.28e-05 | 50.21 | 2.28e-05 | 50.21 | 0 | 0 | 2023-05-12 08:29:59 | 0.0003415 | -0.309 | -681.311 | 0 | 关闭
4469 | 7 | 5 | 恒流充电 | 00:04:30 | 29:57:20 | 0.1521 | 2.2419 | 0.0114 | 25.14 | 0.0114 | 25.14 | 0 | 0 | 2.56e-05 | 56.48 | 2.56e-05 | 56.48 | 0 | 0 | 2023-05-12 08:30:29 | 0.0003409 | -0.3334 | -735.0939 | 0 | 关闭
4470 | 7 | 5 | 恒流充电 | 00:05:00 | 29:57:50 | 0.1521 | 2.2385 | 0.0127 | 27.93 | 0.0127 | 27.93 | 0 | 0 | 2.85e-05 | 62.74 | 2.85e-05 | 62.74 | 0 | 0 | 2023-05-12 08:30:59 | 0.0003404 | -0.3727 | -821.5755 | 0 | 关闭
4471 | 7 | 5 | 恒流充电 | 00:05:30 | 29:58:20 | 0.1521 | 2.2355 | 0.0139 | 30.73 | 0.0139 | 30.73 | 0 | 0 | 3.13e-05 | 68.99 | 3.13e-05 | 68.99 | 0 | 0 | 2023-05-12 08:31:29 | 0.0003399 | -0.4224 | -931.1312 | 0 | 关闭
4472 | 7 | 5 | 恒流充电 | 00:06:00 | 29:58:50 | 0.1521 | 2.233 | 0.0152 | 33.52 | 0.0152 | 33.52 | 0 | 0 | 3.41e-05 | 75.23 | 3.41e-05 | 75.23 | 0 | 0 | 2023-05-12 08:31:59 | 0.0003395 | -0.5068 | -1117.3525 | 0 | 关闭
4473 | 7 | 5 | 恒流充电 | 00:06:30 | 29:59:20 | 0.1521 | 2.2305 | 0.0165 | 36.31 | 0.0165 | 36.31 | 0 | 0 | 3.7e-05 | 81.46 | 3.7e-05 | 81.46 | 0 | 0 | 2023-05-12 08:32:29 | 0.0003391 | -0.5068 | -1117.3476 | 0 | 关闭
4474 | 7 | 5 | 恒流充电 | 00:07:00 | 29:59:50 | 0.1521 | 2.2286 | 0.0177 | 39.11 | 0.0177 | 39.11 | 0 | 0 | 3.98e-05 | 87.69 | 3.98e-05 | 87.69 | 0 | 0 | 2023-05-12 08:32:59 | 0.0003389 | -0.6669 | -1470.1717 | 0 | 关闭
4475 | 7 | 5 | 恒流充电 | 00:07:30 | 30:00:20 | 0.152 | 2.227 | 0.019 | 41.9 | 0.019 | 41.9 | 0 | 0 | 4.26e-05 | 93.91 | 4.26e-05 | 93.91 | 0 | 0 | 2023-05-12 08:33:29 | 0.0003386 | -0.7919 | -1745.8519 | 0 | 关闭
4476 | 7 | 5 | 恒流充电 | 00:08:00 | 30:00:50 | 0.1521 | 2.2255 | 0.0203 | 44.69 | 0.0203 | 44.69 | 0 | 0 | 4.54e-05 | 100.13 | 4.54e-05 | 100.13 | 0 | 0 | 2023-05-12 08:33:59 | 0.0003384 | -0.8447 | -1862.2501 | 0 | 关闭
4477 | 7 | 5 | 恒流充电 | 00:08:30 | 30:01:20 | 0.1521 | 2.2243 | 0.0215 | 47.49 | 0.0215 | 47.49 | 0 | 0 | 4.82e-05 | 106.35 | 4.82e-05 | 106.35 | 0 | 0 | 2023-05-12 08:34:29 | 0.0003382 | -1.0559 | -2327.7872 | 0 | 关闭
4478 | 7 | 5 | 恒流充电 | 00:09:00 | 30:01:50 | 0.152 | 2.2235 | 0.0228 | 50.28 | 0.0228 | 50.28 | 0 | 0 | 5.11e-05 | 112.56 | 5.11e-05 | 112.56 | 0 | 0 | 2023-05-12 08:34:59 | 0.0003381 | -1.5838 | -3491.6884 | 0 | 关闭
4479 | 7 | 5 | 恒流充电 | 00:09:30 | 30:02:20 | 0.152 | 2.2228 | 0.0241 | 53.07 | 0.0241 | 53.07 | 0 | 0 | 5.39e-05 | 118.77 | 5.39e-05 | 118.77 | 0 | 0 | 2023-05-12 08:35:29 | 0.000338 | -1.8101 | -3990.5098 | 0 | 关闭
4480 | 7 | 5 | 恒流充电 | 00:10:00 | 30:02:50 | 0.152 | 2.2224 | 0.0253 | 55.87 | 0.0253 | 55.87 | 0 | 0 | 5.67e-05 | 124.98 | 5.67e-05 | 124.98 | 0 | 0 | 2023-05-12 08:35:59 | 0.0003379 | -3.1677 | -6983.3768 | 0 | 关闭
4481 | 7 | 5 | 恒流充电 | 00:10:30 | 30:03:20 | 0.1521 | 2.2219 | 0.0266 | 58.66 | 0.0266 | 58.66 | 0 | 0 | 5.95e-05 | 131.18 | 5.95e-05 | 131.18 | 0 | 0 | 2023-05-12 08:36:29 | 0.0003378 | -2.5341 | -5586.7015 | 0 | 关闭
4482 | 7 | 5 | 恒流充电 | 00:11:00 | 30:03:50 | 0.152 | 2.2217 | 0.0279 | 61.45 | 0.0279 | 61.45 | 0 | 0 | 6.23e-05 | 137.39 | 6.23e-05 | 137.39 | 0 | 0 | 2023-05-12 08:36:59 | 0.0003378 | -6.3353 | -13966.723 | 0 | 关闭
4483 | 7 | 5 | 恒流充电 | 00:11:30 | 30:04:20 | 0.1521 | 2.2214 | 0.0291 | 64.25 | 0.0291 | 64.25 | 0 | 0 | 6.51e-05 | 143.6 | 6.51e-05 | 143.6 | 0 | 0 | 2023-05-12 08:37:29 | 0.0003378 | -4.2235 | -9311.0058 | 0 | 关闭
4484 | 7 | 5 | 恒流充电 | 00:12:00 | 30:04:50 | 0.152 | 2.2212 | 0.0304 | 67.04 | 0.0304 | 67.04 | 0 | 0 | 6.79e-05 | 149.8 | 6.79e-05 | 149.8 | 0 | 0 | 2023-05-12 08:37:59 | 0.0003377 | -6.3352 | -13966.5699 | 0 | 关闭
4485 | 7 | 5 | 恒流充电 | 00:12:30 | 30:05:20 | 0.152 | 2.2211 | 0.0317 | 69.83 | 0.0317 | 69.83 | 0 | 0 | 7.08e-05 | 156.01 | 7.08e-05 | 156.01 | 0 | 0 | 2023-05-12 08:38:29 | 0.0003377 | -12.6706 | -27933.3235 | 0 | 关闭
4486 | 7 | 5 | 恒流充电 | 00:13:00 | 30:05:50 | 0.152 | 2.221 | 0.0329 | 72.63 | 0.0329 | 72.63 | 0 | 0 | 7.36e-05 | 162.21 | 7.36e-05 | 162.21 | 0 | 0 | 2023-05-12 08:38:59 | 0.0003376 | -12.6698 | -27931.7313 | 0 | 关闭
4487 | 7 | 5 | 恒流充电 | 00:13:30 | 30:06:20 | 0.152 | 2.2209 | 0.0342 | 75.42 | 0.0342 | 75.42 | 0 | 0 | 7.64e-05 | 168.41 | 7.64e-05 | 168.41 | 0 | 0 | 2023-05-12 08:39:29 | 0.0003376 | -12.6684 | -27928.4857 | 0 | 关闭
4488 | 7 | 5 | 恒流充电 | 00:14:00 | 30:06:50 | 0.152 | 2.2211 | 0.0355 | 78.21 | 0.0355 | 78.21 | 0 | 0 | 7.92e-05 | 174.61 | 7.92e-05 | 174.61 | 0 | 0 | 2023-05-12 08:39:59 | 0.0003377 | 6.3345 | 13964.8552 | 0 | 关闭
4489 | 7 | 5 | 恒流充电 | 00:14:30 | 30:07:20 | 0.1521 | 2.2213 | 0.0367 | 81.01 | 0.0367 | 81.01 | 0 | 0 | 8.2e-05 | 180.82 | 8.2e-05 | 180.82 | 0 | 0 | 2023-05-12 08:40:29 | 0.0003377 | 6.3352 | 13966.5087 | 0 | 关闭
4490 | 7 | 5 | 恒流充电 | 00:15:00 | 30:07:50 | 0.152 | 2.2213 | 0.038 | 83.8 | 0.038 | 83.8 | 0 | 0 | 8.48e-05 | 187.02 | 8.48e-05 | 187.02 | 0 | 0 | 2023-05-12 08:40:59 | 0.0003377 | 0 | 0 | 0 | 关闭
4491 | 7 | 5 | 恒流充电 | 00:15:30 | 30:08:20 | 0.152 | 2.2215 | 0.0393 | 86.59 | 0.0393 | 86.59 | 0 | 0 | 8.76e-05 | 193.23 | 8.76e-05 | 193.23 | 0 | 0 | 2023-05-12 08:41:29 | 0.0003378 | 6.3352 | 13966.3862 | 0 | 关闭
4492 | 7 | 5 | 恒流充电 | 00:16:00 | 30:08:50 | 0.1521 | 2.2215 | 0.0405 | 89.39 | 0.0405 | 89.39 | 0 | 0 | 9.05e-05 | 199.43 | 9.05e-05 | 199.43 | 0 | 0 | 2023-05-12 08:41:59 | 0.0003378 | 0 | 0 | 0 | 关闭
4493 | 7 | 5 | 恒流充电 | 00:16:30 | 30:09:20 | 0.152 | 2.2217 | 0.0418 | 92.18 | 0.0418 | 92.18 | 0 | 0 | 9.33e-05 | 205.64 | 9.33e-05 | 205.64 | 0 | 0 | 2023-05-12 08:42:29 | 0.0003378 | 6.3353 | 13966.6618 | 0 | 关闭
4494 | 7 | 5 | 恒流充电 | 00:17:00 | 30:09:50 | 0.152 | 2.2219 | 0.0431 | 94.97 | 0.0431 | 94.97 | 0 | 0 | 9.61e-05 | 211.85 | 9.61e-05 | 211.85 | 0 | 0 | 2023-05-12 08:42:59 | 0.0003378 | 6.3351 | 13966.3556 | 0 | 关闭
4495 | 7 | 5 | 恒流充电 | 00:17:30 | 30:10:20 | 0.152 | 2.2223 | 0.0443 | 97.77 | 0.0443 | 97.77 | 0 | 0 | 9.89e-05 | 218.05 | 9.89e-05 | 218.05 | 0 | 0 | 2023-05-12 08:43:29 | 0.0003379 | 3.1676 | 6983.3309 | 0 | 关闭
4496 | 7 | 5 | 恒流充电 | 00:18:00 | 30:10:50 | 0.1521 | 2.2225 | 0.0456 | 100.56 | 0.0456 | 100.56 | 0 | 0 | 0.0001017 | 224.26 | 0.0001017 | 224.26 | 0 | 0 | 2023-05-12 08:43:59 | 0.000338 | 6.3353 | 13966.7536 | 0 | 关闭
4497 | 7 | 5 | 恒流充电 | 00:18:30 | 30:11:20 | 0.1521 | 2.2227 | 0.0469 | 103.35 | 0.0469 | 103.35 | 0 | 0 | 0.0001045 | 230.47 | 0.0001045 | 230.47 | 0 | 0 | 2023-05-12 08:44:29 | 0.000338 | 6.3353 | 13966.6618 | 0 | 关闭
4498 | 7 | 5 | 恒流充电 | 00:19:00 | 30:11:50 | 0.152 | 2.223 | 0.0481 | 106.15 | 0.0481 | 106.15 | 0 | 0 | 0.0001074 | 236.68 | 0.0001074 | 236.68 | 0 | 0 | 2023-05-12 08:44:59 | 0.000338 | 4.2236 | 9311.2303 | 0 | 关闭
4499 | 7 | 5 | 恒流充电 | 00:19:30 | 30:12:20 | 0.1521 | 2.2234 | 0.0494 | 108.94 | 0.0494 | 108.94 | 0 | 0 | 0.0001102 | 242.89 | 0.0001102 | 242.89 | 0 | 0 | 2023-05-12 08:45:29 | 0.0003381 | 3.1677 | 6983.4534 | 0 | 关闭
4500 | 7 | 5 | 恒流充电 | 00:20:00 | 30:12:50 | 0.1521 | 2.2237 | 0.0507 | 111.73 | 0.0507 | 111.73 | 0 | 0 | 0.000113 | 249.1 | 0.000113 | 249.1 | 0 | 0 | 2023-05-12 08:45:59 | 0.0003381 | 4.2235 | 9311.067 | 0 | 关闭
4501 | 7 | 5 | 恒流充电 | 00:20:30 | 30:13:20 | 0.1521 | 2.224 | 0.0519 | 114.53 | 0.0519 | 114.53 | 0 | 0 | 0.0001158 | 255.31 | 0.0001158 | 255.31 | 0 | 0 | 2023-05-12 08:46:29 | 0.0003382 | 4.2235 | 9311.1078 | 0 | 关闭
4502 | 7 | 5 | 恒流充电 | 00:21:00 | 30:13:50 | 0.152 | 2.2244 | 0.0532 | 117.32 | 0.0532 | 117.32 | 0 | 0 | 0.0001186 | 261.52 | 0.0001186 | 261.52 | 0 | 0 | 2023-05-12 08:46:59 | 0.0003382 | 3.1677 | 6983.4227 | 0 | 关闭
4503 | 7 | 5 | 恒流充电 | 00:21:30 | 30:14:20 | 0.152 | 2.2247 | 0.0545 | 120.11 | 0.0545 | 120.11 | 0 | 0 | 0.0001214 | 267.74 | 0.0001214 | 267.74 | 0 | 0 | 2023-05-12 08:47:29 | 0.0003382 | 4.2236 | 9311.2303 | 0 | 关闭
4504 | 7 | 5 | 恒流充电 | 00:22:00 | 30:14:50 | 0.1521 | 2.2253 | 0.0558 | 122.91 | 0.0558 | 122.91 | 0 | 0 | 0.0001243 | 273.95 | 0.0001243 | 273.95 | 0 | 0 | 2023-05-12 08:47:59 | 0.0003384 | 2.1118 | 4655.6152 | 0 | 关闭
4505 | 7 | 5 | 恒流充电 | 00:22:30 | 30:15:20 | 0.1521 | 2.2258 | 0.057 | 125.7 | 0.057 | 125.7 | 0 | 0 | 0.0001271 | 280.17 | 0.0001271 | 280.17 | 0 | 0 | 2023-05-12 08:48:29 | 0.0003384 | 2.5341 | 5586.6892 | 0 | 关闭
4506 | 7 | 5 | 恒流充电 | 00:23:00 | 30:15:50 | 0.152 | 2.2262 | 0.0583 | 128.49 | 0.0583 | 128.49 | 0 | 0 | 0.0001299 | 286.39 | 0.0001299 | 286.39 | 0 | 0 | 2023-05-12 08:48:59 | 0.0003385 | 3.1676 | 6983.3003 | 0 | 关闭
4507 | 7 | 5 | 恒流充电 | 00:23:30 | 30:16:20 | 0.152 | 2.2269 | 0.0596 | 131.29 | 0.0596 | 131.29 | 0 | 0 | 0.0001327 | 292.61 | 0.0001327 | 292.61 | 0 | 0 | 2023-05-12 08:49:29 | 0.0003386 | 1.8101 | 3990.4748 | 0 | 关闭
4508 | 7 | 5 | 恒流充电 | 00:24:00 | 30:16:50 | 0.152 | 2.2275 | 0.0608 | 134.08 | 0.0608 | 134.08 | 0 | 0 | 0.0001355 | 298.83 | 0.0001355 | 298.83 | 0 | 0 | 2023-05-12 08:49:59 | 0.0003387 | 2.1117 | 4655.4927 | 0 | 关闭
4509 | 7 | 5 | 恒流充电 | 00:24:30 | 30:17:20 | 0.1521 | 2.228 | 0.0621 | 136.87 | 0.0621 | 136.87 | 0 | 0 | 0.0001384 | 305.05 | 0.0001384 | 305.05 | 0 | 0 | 2023-05-12 08:50:29 | 0.0003388 | 2.534 | 5586.5177 | 0 | 关闭
4510 | 7 | 5 | 恒流充电 | 00:25:00 | 30:17:50 | 0.152 | 2.2284 | 0.0634 | 139.67 | 0.0634 | 139.67 | 0 | 0 | 0.0001412 | 311.28 | 0.0001412 | 311.28 | 0 | 0 | 2023-05-12 08:50:59 | 0.0003388 | 3.1676 | 6983.2084 | 0 | 关闭
4511 | 7 | 5 | 恒流充电 | 00:25:30 | 30:18:20 | 0.1521 | 2.2289 | 0.0646 | 142.46 | 0.0646 | 142.46 | 0 | 0 | 0.000144 | 317.5 | 0.000144 | 317.5 | 0 | 0 | 2023-05-12 08:51:29 | 0.0003389 | 2.5341 | 5586.5912 | 0 | 关闭
4512 | 7 | 5 | 恒流充电 | 00:26:00 | 30:18:50 | 0.1521 | 2.2293 | 0.0659 | 145.25 | 0.0659 | 145.25 | 0 | 0 | 0.0001468 | 323.73 | 0.0001468 | 323.73 | 0 | 0 | 2023-05-12 08:51:59 | 0.000339 | 3.1676 | 6983.1778 | 0 | 关闭
4513 | 7 | 5 | 恒流充电 | 00:26:30 | 30:19:20 | 0.152 | 2.2297 | 0.0672 | 148.05 | 0.0672 | 148.05 | 0 | 0 | 0.0001497 | 329.95 | 0.0001497 | 329.95 | 0 | 0 | 2023-05-12 08:52:29 | 0.000339 | 3.1676 | 6983.1472 | 0 | 关闭
4514 | 7 | 5 | 恒流充电 | 00:27:00 | 30:19:50 | 0.152 | 2.2302 | 0.0684 | 150.84 | 0.0684 | 150.84 | 0 | 0 | 0.0001525 | 336.18 | 0.0001525 | 336.18 | 0 | 0 | 2023-05-12 08:52:59 | 0.0003391 | 2.534 | 5586.4442 | 0 | 关闭
4515 | 7 | 5 | 恒流充电 | 00:27:30 | 30:20:20 | 0.152 | 2.2306 | 0.0697 | 153.63 | 0.0697 | 153.63 | 0 | 0 | 0.0001553 | 342.41 | 0.0001553 | 342.41 | 0 | 0 | 2023-05-12 08:53:29 | 0.0003391 | 3.1675 | 6983.1165 | 0 | 关闭
4516 | 7 | 5 | 恒流充电 | 00:28:00 | 30:20:50 | 0.152 | 2.2309 | 0.071 | 156.43 | 0.071 | 156.43 | 0 | 0 | 0.0001581 | 348.64 | 0.0001581 | 348.64 | 0 | 0 | 2023-05-12 08:53:59 | 0.0003392 | 4.2234 | 9310.8629 | 0 | 关闭
4517 | 7 | 5 | 恒流充电 | 00:28:30 | 30:21:20 | 0.1521 | 2.2314 | 0.0722 | 159.22 | 0.0722 | 159.22 | 0 | 0 | 0.000161 | 354.88 | 0.000161 | 354.88 | 0 | 0 | 2023-05-12 08:54:29 | 0.0003393 | 2.5341 | 5586.6157 | 0 | 关闭
4518 | 7 | 5 | 恒流充电 | 00:29:00 | 30:21:50 | 0.152 | 2.2318 | 0.0735 | 162.01 | 0.0735 | 162.01 | 0 | 0 | 0.0001638 | 361.11 | 0.0001638 | 361.11 | 0 | 0 | 2023-05-12 08:54:59 | 0.0003393 | 3.1676 | 6983.239 | 0 | 关闭
4519 | 7 | 5 | 恒流充电 | 00:29:30 | 30:22:20 | 0.152 | 2.2322 | 0.0748 | 164.81 | 0.0748 | 164.81 | 0 | 0 | 0.0001666 | 367.35 | 0.0001666 | 367.35 | 0 | 0 | 2023-05-12 08:55:29 | 0.0003394 | 3.1676 | 6983.3309 | 0 | 关闭
4520 | 7 | 5 | 恒流充电 | 00:30:00 | 30:22:50 | 0.152 | 2.2326 | 0.076 | 167.6 | 0.076 | 167.6 | 0 | 0 | 0.0001695 | 373.58 | 0.0001695 | 373.58 | 0 | 0 | 2023-05-12 08:55:59 | 0.0003394 | 3.1676 | 6983.239 | 0 | 关闭
4521 | 7 | 5 | 恒流充电 | 00:30:30 | 30:23:20 | 0.152 | 2.233 | 0.0773 | 170.39 | 0.0773 | 170.39 | 0 | 0 | 0.0001723 | 379.82 | 0.0001723 | 379.82 | 0 | 0 | 2023-05-12 08:56:29 | 0.0003395 | 3.1676 | 6983.239 | 0 | 关闭
4522 | 7 | 5 | 恒流充电 | 00:31:00 | 30:23:50 | 0.152 | 2.2336 | 0.0786 | 173.19 | 0.0786 | 173.19 | 0 | 0 | 0.0001751 | 386.06 | 0.0001751 | 386.06 | 0 | 0 | 2023-05-12 08:56:59 | 0.0003396 | 2.1118 | 4655.5335 | 0 | 关闭
4523 | 7 | 5 | 恒流充电 | 00:31:30 | 30:24:20 | 0.1521 | 2.2339 | 0.0798 | 175.98 | 0.0798 | 175.98 | 0 | 0 | 0.0001779 | 392.3 | 0.0001779 | 392.3 | 0 | 0 | 2023-05-12 08:57:29 | 0.0003397 | 4.2235 | 9311.0262 | 0 | 关闭
4524 | 7 | 5 | 恒流充电 | 00:32:00 | 30:24:50 | 0.152 | 2.2343 | 0.0811 | 178.77 | 0.0811 | 178.77 | 0 | 0 | 0.0001808 | 398.54 | 0.0001808 | 398.54 | 0 | 0 | 2023-05-12 08:57:59 | 0.0003397 | 3.1676 | 6983.3003 | 0 | 关闭
4525 | 7 | 5 | 恒流充电 | 00:32:30 | 30:25:20 | 0.1521 | 2.2347 | 0.0824 | 181.57 | 0.0824 | 181.57 | 0 | 0 | 0.0001836 | 404.78 | 0.0001836 | 404.78 | 0 | 0 | 2023-05-12 08:58:29 | 0.0003398 | 3.1676 | 6983.2696 | 0 | 关闭
4526 | 7 | 5 | 恒流充电 | 00:33:00 | 30:25:50 | 0.1521 | 2.2352 | 0.0836 | 184.36 | 0.0836 | 184.36 | 0 | 0 | 0.0001864 | 411.02 | 0.0001864 | 411.02 | 0 | 0 | 2023-05-12 08:58:59 | 0.0003399 | 2.5342 | 5586.7627 | 0 | 关闭
4527 | 7 | 5 | 恒流充电 | 00:33:30 | 30:26:20 | 0.1521 | 2.2356 | 0.0849 | 187.15 | 0.0849 | 187.15 | 0 | 0 | 0.0001893 | 417.27 | 0.0001893 | 417.27 | 0 | 0 | 2023-05-12 08:59:29 | 0.0003399 | 3.1676 | 6983.2696 | 0 | 关闭
4528 | 7 | 5 | 恒流充电 | 00:34:00 | 30:26:50 | 0.152 | 2.2361 | 0.0862 | 189.95 | 0.0862 | 189.95 | 0 | 0 | 0.0001921 | 423.51 | 0.0001921 | 423.51 | 0 | 0 | 2023-05-12 08:59:59 | 0.00034 | 2.5341 | 5586.6647 | 0 | 关闭
4529 | 7 | 5 | 恒流充电 | 00:34:30 | 30:27:20 | 0.1521 | 2.2365 | 0.0874 | 192.74 | 0.0874 | 192.74 | 0 | 0 | 0.0001949 | 429.76 | 0.0001949 | 429.76 | 0 | 0 | 2023-05-12 09:00:29 | 0.0003401 | 3.1677 | 6983.4227 | 0 | 关闭
4530 | 7 | 5 | 恒流充电 | 00:35:00 | 30:27:50 | 0.152 | 2.2371 | 0.0887 | 195.53 | 0.0887 | 195.53 | 0 | 0 | 0.0001978 | 436.01 | 0.0001978 | 436.01 | 0 | 0 | 2023-05-12 09:00:59 | 0.0003401 | 2.1118 | 4655.5947 | 0 | 关闭
4531 | 7 | 5 | 恒流充电 | 00:35:30 | 30:28:20 | 0.1521 | 2.2376 | 0.09 | 198.33 | 0.09 | 198.33 | 0 | 0 | 0.0002006 | 442.26 | 0.0002006 | 442.26 | 0 | 0 | 2023-05-12 09:01:29 | 0.0003402 | 2.5341 | 5586.6647 | 0 | 关闭
4532 | 7 | 5 | 恒流充电 | 00:36:00 | 30:28:50 | 0.1521 | 2.2381 | 0.0912 | 201.12 | 0.0912 | 201.12 | 0 | 0 | 0.0002034 | 448.51 | 0.0002034 | 448.51 | 0 | 0 | 2023-05-12 09:01:59 | 0.0003403 | 2.5341 | 5586.7382 | 0 | 关闭
4533 | 7 | 5 | 恒流充电 | 00:36:30 | 30:29:20 | 0.1521 | 2.2386 | 0.0925 | 203.91 | 0.0925 | 203.91 | 0 | 0 | 0.0002063 | 454.76 | 0.0002063 | 454.76 | 0 | 0 | 2023-05-12 09:02:29 | 0.0003404 | 2.5341 | 5586.7382 | 0 | 关闭
4534 | 7 | 5 | 恒流充电 | 00:37:00 | 30:29:50 | 0.1521 | 2.2393 | 0.0938 | 206.71 | 0.0938 | 206.71 | 0 | 0 | 0.0002091 | 461.01 | 0.0002091 | 461.01 | 0 | 0 | 2023-05-12 09:02:59 | 0.0003405 | 1.8101 | 3990.4748 | 0 | 关闭
4535 | 7 | 5 | 恒流充电 | 00:37:30 | 30:30:20 | 0.1521 | 2.2399 | 0.095 | 209.5 | 0.095 | 209.5 | 0 | 0 | 0.000212 | 467.27 | 0.000212 | 467.27 | 0 | 0 | 2023-05-12 09:03:29 | 0.0003406 | 2.1117 | 4655.5131 | 0 | 关闭
4536 | 7 | 5 | 恒流充电 | 00:38:00 | 30:30:50 | 0.1521 | 2.2406 | 0.0963 | 212.29 | 0.0963 | 212.29 | 0 | 0 | 0.0002148 | 473.53 | 0.0002148 | 473.53 | 0 | 0 | 2023-05-12 09:03:59 | 0.0003407 | 1.8101 | 3990.4748 | 0 | 关闭
4537 | 7 | 5 | 恒流充电 | 00:38:30 | 30:31:20 | 0.152 | 2.2412 | 0.0976 | 215.09 | 0.0976 | 215.09 | 0 | 0 | 0.0002176 | 479.79 | 0.0002176 | 479.79 | 0 | 0 | 2023-05-12 09:04:29 | 0.0003408 | 2.1117 | 4655.5131 | 0 | 关闭
4538 | 7 | 5 | 恒流充电 | 00:39:00 | 30:31:50 | 0.1521 | 2.2417 | 0.0988 | 217.88 | 0.0988 | 217.88 | 0 | 0 | 0.0002205 | 486.05 | 0.0002205 | 486.05 | 0 | 0 | 2023-05-12 09:04:59 | 0.0003409 | 2.5341 | 5586.7137 | 0 | 关闭
4539 | 7 | 5 | 恒流充电 | 00:39:30 | 30:32:20 | 0.1521 | 2.2423 | 0.1001 | 220.67 | 0.1001 | 220.67 | 0 | 0 | 0.0002233 | 492.31 | 0.0002233 | 492.31 | 0 | 0 | 2023-05-12 09:05:29 | 0.000341 | 2.1117 | 4655.4314 | 0 | 关闭
4540 | 7 | 5 | 恒流充电 | 00:40:00 | 30:32:50 | 0.1521 | 2.2428 | 0.1014 | 223.47 | 0.1014 | 223.47 | 0 | 0 | 0.0002262 | 498.57 | 0.0002262 | 498.57 | 0 | 0 | 2023-05-12 09:05:59 | 0.000341 | 2.5341 | 5586.7137 | 0 | 关闭
4541 | 7 | 5 | 恒流充电 | 00:40:30 | 30:33:20 | 0.152 | 2.2433 | 0.1026 | 226.26 | 0.1026 | 226.26 | 0 | 0 | 0.000229 | 504.84 | 0.000229 | 504.84 | 0 | 0 | 2023-05-12 09:06:29 | 0.000341 | 2.534 | 5586.5177 | 0 | 关闭
4542 | 7 | 5 | 恒流充电 | 00:41:00 | 30:33:50 | 0.152 | 2.2438 | 0.1039 | 229.05 | 0.1039 | 229.05 | 0 | 0 | 0.0002318 | 511.11 | 0.0002318 | 511.11 | 0 | 0 | 2023-05-12 09:06:59 | 0.0003411 | 2.5341 | 5586.6647 | 0 | 关闭
4543 | 7 | 5 | 恒流充电 | 00:41:30 | 30:34:20 | 0.152 | 2.2443 | 0.1052 | 231.85 | 0.1052 | 231.85 | 0 | 0 | 0.0002347 | 517.38 | 0.0002347 | 517.38 | 0 | 0 | 2023-05-12 09:07:29 | 0.0003412 | 2.5341 | 5586.6157 | 0 | 关闭
4544 | 7 | 5 | 恒流充电 | 00:42:00 | 30:34:50 | 0.152 | 2.2448 | 0.1064 | 234.64 | 0.1064 | 234.64 | 0 | 0 | 0.0002375 | 523.65 | 0.0002375 | 523.65 | 0 | 0 | 2023-05-12 09:07:59 | 0.0003413 | 2.5341 | 5586.5667 | 0 | 关闭
4545 | 7 | 5 | 恒流充电 | 00:42:30 | 30:35:20 | 0.1521 | 2.2454 | 0.1077 | 237.43 | 0.1077 | 237.43 | 0 | 0 | 0.0002404 | 529.92 | 0.0002404 | 529.92 | 0 | 0 | 2023-05-12 09:08:29 | 0.0003414 | 2.1117 | 4655.4723 | 0 | 关闭
4546 | 7 | 5 | 恒流充电 | 00:43:00 | 30:35:50 | 0.152 | 2.2458 | 0.109 | 240.23 | 0.109 | 240.23 | 0 | 0 | 0.0002432 | 536.19 | 0.0002432 | 536.19 | 0 | 0 | 2023-05-12 09:08:59 | 0.0003415 | 3.1676 | 6983.2696 | 0 | 关闭
4547 | 7 | 5 | 恒流充电 | 00:43:30 | 30:36:20 | 0.152 | 2.2464 | 0.1102 | 243.02 | 0.1102 | 243.02 | 0 | 0 | 0.0002461 | 542.46 | 0.0002461 | 542.46 | 0 | 0 | 2023-05-12 09:09:29 | 0.0003415 | 2.1117 | 4655.5131 | 0 | 关闭
4548 | 7 | 5 | 恒流充电 | 00:44:00 | 30:36:50 | 0.1521 | 2.2469 | 0.1115 | 245.81 | 0.1115 | 245.81 | 0 | 0 | 0.0002489 | 548.74 | 0.0002489 | 548.74 | 0 | 0 | 2023-05-12 09:09:59 | 0.0003416 | 2.5341 | 5586.5667 | 0 | 关闭
4549 | 7 | 5 | 恒流充电 | 00:44:30 | 30:37:20 | 0.1521 | 2.2473 | 0.1128 | 248.6 | 0.1128 | 248.6 | 0 | 0 | 0.0002518 | 555.02 | 0.0002518 | 555.02 | 0 | 0 | 2023-05-12 09:10:29 | 0.0003417 | 3.1676 | 6983.3309 | 0 | 关闭
4550 | 7 | 5 | 恒流充电 | 00:45:00 | 30:37:50 | 0.1521 | 2.2479 | 0.114 | 251.4 | 0.114 | 251.4 | 0 | 0 | 0.0002546 | 561.29 | 0.0002546 | 561.29 | 0 | 0 | 2023-05-12 09:10:59 | 0.0003418 | 2.1117 | 4655.4314 | 0 | 关闭
4551 | 7 | 5 | 恒流充电 | 00:45:30 | 30:38:20 | 0.1521 | 2.2484 | 0.1153 | 254.19 | 0.1153 | 254.19 | 0 | 0 | 0.0002575 | 567.57 | 0.0002575 | 567.57 | 0 | 0 | 2023-05-12 09:11:29 | 0.0003419 | 2.5341 | 5586.6157 | 0 | 关闭
4552 | 7 | 5 | 恒流充电 | 00:46:00 | 30:38:50 | 0.152 | 2.2489 | 0.1166 | 256.98 | 0.1166 | 256.98 | 0 | 0 | 0.0002603 | 573.85 | 0.0002603 | 573.85 | 0 | 0 | 2023-05-12 09:11:59 | 0.0003419 | 2.5341 | 5586.6647 | 0 | 关闭
4553 | 7 | 5 | 恒流充电 | 00:46:30 | 30:39:20 | 0.1521 | 2.2494 | 0.1178 | 259.78 | 0.1178 | 259.78 | 0 | 0 | 0.0002632 | 580.14 | 0.0002632 | 580.14 | 0 | 0 | 2023-05-12 09:12:29 | 0.000342 | 2.5341 | 5586.6157 | 0 | 关闭
4554 | 7 | 5 | 恒流充电 | 00:47:00 | 30:39:50 | 0.152 | 2.2501 | 0.1191 | 262.57 | 0.1191 | 262.57 | 0 | 0 | 0.000266 | 586.42 | 0.000266 | 586.42 | 0 | 0 | 2023-05-12 09:12:59 | 0.0003421 | 1.8101 | 3990.4398 | 0 | 关闭
4555 | 7 | 5 | 恒流充电 | 00:47:30 | 30:40:20 | 0.152 | 2.2506 | 0.1204 | 265.36 | 0.1204 | 265.36 | 0 | 0 | 0.0002689 | 592.71 | 0.0002689 | 592.71 | 0 | 0 | 2023-05-12 09:13:29 | 0.0003422 | 2.534 | 5586.5177 | 0 | 关闭
4556 | 7 | 5 | 恒流充电 | 00:48:00 | 30:40:50 | 0.152 | 2.2513 | 0.1216 | 268.16 | 0.1216 | 268.16 | 0 | 0 | 0.0002717 | 598.99 | 0.0002717 | 598.99 | 0 | 0 | 2023-05-12 09:13:59 | 0.0003423 | 1.8101 | 3990.4398 | 0 | 关闭
4557 | 7 | 5 | 恒流充电 | 00:48:30 | 30:41:20 | 0.152 | 2.252 | 0.1229 | 270.95 | 0.1229 | 270.95 | 0 | 0 | 0.0002746 | 605.28 | 0.0002746 | 605.28 | 0 | 0 | 2023-05-12 09:14:29 | 0.0003424 | 1.81 | 3990.4048 | 0 | 关闭
4558 | 7 | 5 | 恒流充电 | 00:49:00 | 30:41:50 | 0.152 | 2.2526 | 0.1242 | 273.74 | 0.1242 | 273.74 | 0 | 0 | 0.0002774 | 611.58 | 0.0002774 | 611.58 | 0 | 0 | 2023-05-12 09:14:59 | 0.0003425 | 2.1117 | 4655.4314 | 0 | 关闭
4559 | 7 | 5 | 恒流充电 | 00:49:30 | 30:42:20 | 0.152 | 2.2532 | 0.1254 | 276.54 | 0.1254 | 276.54 | 0 | 0 | 0.0002803 | 617.87 | 0.0002803 | 617.87 | 0 | 0 | 2023-05-12 09:15:29 | 0.0003426 | 2.1117 | 4655.4314 | 0 | 关闭
4560 | 7 | 5 | 恒流充电 | 00:50:00 | 30:42:50 | 0.152 | 2.2539 | 0.1267 | 279.33 | 0.1267 | 279.33 | 0 | 0 | 0.0002831 | 624.16 | 0.0002831 | 624.16 | 0 | 0 | 2023-05-12 09:15:59 | 0.0003427 | 1.81 | 3990.3698 | 0 | 关闭
4561 | 7 | 5 | 恒流充电 | 00:50:30 | 30:43:20 | 0.152 | 2.2546 | 0.128 | 282.12 | 0.128 | 282.12 | 0 | 0 | 0.000286 | 630.46 | 0.000286 | 630.46 | 0 | 0 | 2023-05-12 09:16:29 | 0.0003428 | 1.81 | 3990.3348 | 0 | 关闭
4562 | 7 | 5 | 恒流充电 | 00:51:00 | 30:43:50 | 0.152 | 2.2553 | 0.1292 | 284.92 | 0.1292 | 284.92 | 0 | 0 | 0.0002888 | 636.76 | 0.0002888 | 636.76 | 0 | 0 | 2023-05-12 09:16:59 | 0.0003429 | 1.81 | 3990.2998 | 0 | 关闭
4563 | 7 | 5 | 恒流充电 | 00:51:30 | 30:44:20 | 0.1521 | 2.2558 | 0.1305 | 287.71 | 0.1305 | 287.71 | 0 | 0 | 0.0002917 | 643.06 | 0.0002917 | 643.06 | 0 | 0 | 2023-05-12 09:17:29 | 0.000343 | 2.534 | 5586.3708 | 0 | 关闭
4564 | 7 | 5 | 恒流充电 | 00:52:00 | 30:44:50 | 0.1521 | 2.2565 | 0.1318 | 290.5 | 0.1318 | 290.5 | 0 | 0 | 0.0002945 | 649.36 | 0.0002945 | 649.36 | 0 | 0 | 2023-05-12 09:17:59 | 0.0003431 | 1.81 | 3990.3698 | 0 | 关闭
4565 | 7 | 5 | 恒流充电 | 00:52:30 | 30:45:20 | 0.152 | 2.2571 | 0.133 | 293.3 | 0.133 | 293.3 | 0 | 0 | 0.0002974 | 655.66 | 0.0002974 | 655.66 | 0 | 0 | 2023-05-12 09:18:29 | 0.0003432 | 2.1117 | 4655.3906 | 0 | 关闭
4566 | 7 | 5 | 恒流充电 | 00:53:00 | 30:45:50 | 0.152 | 2.2577 | 0.1343 | 296.09 | 0.1343 | 296.09 | 0 | 0 | 0.0003003 | 661.97 | 0.0003003 | 661.97 | 0 | 0 | 2023-05-12 09:18:59 | 0.0003433 | 2.1117 | 4655.3498 | 0 | 关闭
4567 | 7 | 5 | 恒流充电 | 00:53:30 | 30:46:20 | 0.1521 | 2.2584 | 0.1356 | 298.88 | 0.1356 | 298.88 | 0 | 0 | 0.0003031 | 668.28 | 0.0003031 | 668.28 | 0 | 0 | 2023-05-12 09:19:29 | 0.0003434 | 1.81 | 3990.3348 | 0 | 关闭
4568 | 7 | 5 | 恒流充电 | 00:54:00 | 30:46:50 | 0.152 | 2.259 | 0.1368 | 301.68 | 0.1368 | 301.68 | 0 | 0 | 0.000306 | 674.59 | 0.000306 | 674.59 | 0 | 0 | 2023-05-12 09:19:59 | 0.0003435 | 2.1116 | 4655.309 | 0 | 关闭
4569 | 7 | 5 | 恒流充电 | 00:54:30 | 30:47:20 | 0.1521 | 2.2597 | 0.1381 | 304.47 | 0.1381 | 304.47 | 0 | 0 | 0.0003089 | 680.9 | 0.0003089 | 680.9 | 0 | 0 | 2023-05-12 09:20:29 | 0.0003436 | 1.81 | 3990.3348 | 0 | 关闭
4570 | 7 | 5 | 恒流充电 | 00:55:00 | 30:47:50 | 0.152 | 2.2603 | 0.1394 | 307.26 | 0.1394 | 307.26 | 0 | 0 | 0.0003117 | 687.21 | 0.0003117 | 687.21 | 0 | 0 | 2023-05-12 09:20:59 | 0.0003436 | 2.1117 | 4655.3498 | 0 | 关闭
4571 | 7 | 5 | 恒流充电 | 00:55:30 | 30:48:20 | 0.1521 | 2.261 | 0.1406 | 310.06 | 0.1406 | 310.06 | 0 | 0 | 0.0003146 | 693.52 | 0.0003146 | 693.52 | 0 | 0 | 2023-05-12 09:21:29 | 0.0003438 | 1.81 | 3990.3348 | 0 | 关闭
4572 | 7 | 5 | 恒流充电 | 00:56:00 | 30:48:50 | 0.152 | 2.2616 | 0.1419 | 312.85 | 0.1419 | 312.85 | 0 | 0 | 0.0003174 | 699.84 | 0.0003174 | 699.84 | 0 | 0 | 2023-05-12 09:21:59 | 0.0003439 | 2.1117 | 4655.4314 | 0 | 关闭
4573 | 7 | 5 | 恒流充电 | 00:56:30 | 30:49:20 | 0.152 | 2.2624 | 0.1432 | 315.64 | 0.1432 | 315.64 | 0 | 0 | 0.0003203 | 706.16 | 0.0003203 | 706.16 | 0 | 0 | 2023-05-12 09:22:29 | 0.000344 | 1.5838 | 3491.543 | 0 | 关闭
4574 | 7 | 5 | 恒流充电 | 00:57:00 | 30:49:50 | 0.1521 | 2.2631 | 0.1444 | 318.44 | 0.1444 | 318.44 | 0 | 0 | 0.0003232 | 712.48 | 0.0003232 | 712.48 | 0 | 0 | 2023-05-12 09:22:59 | 0.0003441 | 1.81 | 3990.2648 | 0 | 关闭
4575 | 7 | 5 | 恒流充电 | 00:57:30 | 30:50:20 | 0.152 | 2.2638 | 0.1457 | 321.23 | 0.1457 | 321.23 | 0 | 0 | 0.000326 | 718.8 | 0.000326 | 718.8 | 0 | 0 | 2023-05-12 09:23:29 | 0.0003442 | 1.81 | 3990.4048 | 0 | 关闭
4576 | 7 | 5 | 恒流充电 | 00:58:00 | 30:50:50 | 0.1521 | 2.2647 | 0.147 | 324.02 | 0.147 | 324.02 | 0 | 0 | 0.0003289 | 725.13 | 0.0003289 | 725.13 | 0 | 0 | 2023-05-12 09:23:59 | 0.0003443 | 1.4078 | 3103.5937 | 0 | 关闭
4577 | 7 | 5 | 恒流充电 | 00:58:30 | 30:51:20 | 0.1521 | 2.2655 | 0.1482 | 326.82 | 0.1482 | 326.82 | 0 | 0 | 0.0003318 | 731.45 | 0.0003318 | 731.45 | 0 | 0 | 2023-05-12 09:24:29 | 0.0003445 | 1.5838 | 3491.5123 | 0 | 关闭
4578 | 7 | 5 | 恒流充电 | 00:59:00 | 30:51:50 | 0.152 | 2.2663 | 0.1495 | 329.61 | 0.1495 | 329.61 | 0 | 0 | 0.0003347 | 737.78 | 0.0003347 | 737.78 | 0 | 0 | 2023-05-12 09:24:59 | 0.0003446 | 1.5837 | 3491.4817 | 0 | 关闭
4579 | 7 | 5 | 恒流充电 | 00:59:30 | 30:52:20 | 0.152 | 2.2671 | 0.1508 | 332.4 | 0.1508 | 332.4 | 0 | 0 | 0.0003375 | 744.11 | 0.0003375 | 744.11 | 0 | 0 | 2023-05-12 09:25:29 | 0.0003447 | 1.5837 | 3491.4817 | 0 | 关闭
4580 | 7 | 5 | 恒流充电 | 01:00:00 | 30:52:50 | 0.152 | 2.2679 | 0.152 | 335.2 | 0.152 | 335.2 | 0 | 0 | 0.0003404 | 750.45 | 0.0003404 | 750.45 | 0 | 0 | 2023-05-12 09:25:59 | 0.0003448 | 1.5837 | 3491.4817 | 0 | 关闭
4581 | 7 | 5 | 恒流充电 | 01:00:30 | 30:53:20 | 0.152 | 2.2687 | 0.1533 | 337.99 | 0.1533 | 337.99 | 0 | 0 | 0.0003433 | 756.78 | 0.0003433 | 756.78 | 0 | 0 | 2023-05-12 09:26:29 | 0.0003449 | 1.5837 | 3491.4817 | 0 | 关闭
4582 | 7 | 5 | 恒流充电 | 01:01:00 | 30:53:50 | 0.1521 | 2.2696 | 0.1546 | 340.78 | 0.1546 | 340.78 | 0 | 0 | 0.0003462 | 763.12 | 0.0003462 | 763.12 | 0 | 0 | 2023-05-12 09:26:59 | 0.0003451 | 1.4078 | 3103.5665 | 0 | 关闭
4583 | 7 | 5 | 恒流充电 | 01:01:30 | 30:54:20 | 0.152 | 2.2704 | 0.1558 | 343.58 | 0.1558 | 343.58 | 0 | 0 | 0.000349 | 769.46 | 0.000349 | 769.46 | 0 | 0 | 2023-05-12 09:27:29 | 0.0003452 | 1.5837 | 3491.4511 | 0 | 关闭
4584 | 7 | 5 | 恒流充电 | 01:02:00 | 30:54:50 | 0.152 | 2.2712 | 0.1571 | 346.37 | 0.1571 | 346.37 | 0 | 0 | 0.0003519 | 775.8 | 0.0003519 | 775.8 | 0 | 0 | 2023-05-12 09:27:59 | 0.0003453 | 1.5838 | 3491.5736 | 0 | 关闭
4585 | 7 | 5 | 恒流充电 | 01:02:30 | 30:55:20 | 0.152 | 2.272 | 0.1584 | 349.16 | 0.1584 | 349.16 | 0 | 0 | 0.0003548 | 782.15 | 0.0003548 | 782.15 | 0 | 0 | 2023-05-12 09:28:29 | 0.0003454 | 1.5837 | 3491.4817 | 0 | 关闭
4586 | 7 | 5 | 恒流充电 | 01:03:00 | 30:55:50 | 0.152 | 2.2728 | 0.1596 | 351.95 | 0.1596 | 351.95 | 0 | 0 | 0.0003577 | 788.5 | 0.0003577 | 788.5 | 0 | 0 | 2023-05-12 09:28:59 | 0.0003455 | 1.5837 | 3491.5123 | 0 | 关闭
4587 | 7 | 5 | 恒流充电 | 01:03:30 | 30:56:20 | 0.152 | 2.2735 | 0.1609 | 354.75 | 0.1609 | 354.75 | 0 | 0 | 0.0003605 | 794.85 | 0.0003605 | 794.85 | 0 | 0 | 2023-05-12 09:29:29 | 0.0003457 | 1.81 | 3990.2648 | 0 | 关闭
4588 | 7 | 5 | 恒流充电 | 01:04:00 | 30:56:50 | 0.152 | 2.2744 | 0.1622 | 357.54 | 0.1622 | 357.54 | 0 | 0 | 0.0003634 | 801.2 | 0.0003634 | 801.2 | 0 | 0 | 2023-05-12 09:29:59 | 0.0003458 | 1.4078 | 3103.621 | 0 | 关闭
4589 | 7 | 5 | 恒流充电 | 01:04:30 | 30:57:20 | 0.152 | 2.2751 | 0.1634 | 360.33 | 0.1634 | 360.33 | 0 | 0 | 0.0003663 | 807.55 | 0.0003663 | 807.55 | 0 | 0 | 2023-05-12 09:30:29 | 0.0003459 | 1.81 | 3990.2648 | 0 | 关闭
4590 | 7 | 5 | 恒流充电 | 01:05:00 | 30:57:50 | 0.1521 | 2.2759 | 0.1647 | 363.13 | 0.1647 | 363.13 | 0 | 0 | 0.0003692 | 813.91 | 0.0003692 | 813.91 | 0 | 0 | 2023-05-12 09:30:59 | 0.0003461 | 1.5838 | 3491.5736 | 0 | 关闭
4591 | 7 | 5 | 恒流充电 | 01:05:30 | 30:58:20 | 0.152 | 2.2767 | 0.166 | 365.92 | 0.166 | 365.92 | 0 | 0 | 0.0003721 | 820.27 | 0.0003721 | 820.27 | 0 | 0 | 2023-05-12 09:31:29 | 0.0003461 | 1.5838 | 3491.5736 | 0 | 关闭
4592 | 7 | 5 | 恒流充电 | 01:06:00 | 30:58:50 | 0.152 | 2.2775 | 0.1672 | 368.71 | 0.1672 | 368.71 | 0 | 0 | 0.000375 | 826.63 | 0.000375 | 826.63 | 0 | 0 | 2023-05-12 09:31:59 | 0.0003463 | 1.5838 | 3491.5736 | 0 | 关闭
4593 | 7 | 5 | 恒流充电 | 01:06:30 | 30:59:20 | 0.152 | 2.2784 | 0.1685 | 371.51 | 0.1685 | 371.51 | 0 | 0 | 0.0003778 | 832.99 | 0.0003778 | 832.99 | 0 | 0 | 2023-05-12 09:32:29 | 0.0003464 | 1.4078 | 3103.5665 | 0 | 关闭
4594 | 7 | 5 | 恒流充电 | 01:07:00 | 30:59:50 | 0.1521 | 2.2792 | 0.1698 | 374.3 | 0.1698 | 374.3 | 0 | 0 | 0.0003807 | 839.35 | 0.0003807 | 839.35 | 0 | 0 | 2023-05-12 09:32:59 | 0.0003466 | 1.5838 | 3491.5736 | 0 | 关闭
4595 | 7 | 5 | 恒流充电 | 01:07:30 | 31:00:20 | 0.1521 | 2.2801 | 0.171 | 377.09 | 0.171 | 377.09 | 0 | 0 | 0.0003836 | 845.72 | 0.0003836 | 845.72 | 0 | 0 | 2023-05-12 09:33:29 | 0.0003467 | 1.4078 | 3103.621 | 0 | 关闭
4596 | 7 | 5 | 恒流充电 | 01:08:00 | 31:00:50 | 0.152 | 2.281 | 0.1723 | 379.89 | 0.1723 | 379.89 | 0 | 0 | 0.0003865 | 852.09 | 0.0003865 | 852.09 | 0 | 0 | 2023-05-12 09:33:59 | 0.0003468 | 1.4078 | 3103.621 | 0 | 关闭
4597 | 7 | 5 | 恒流充电 | 01:08:30 | 31:01:20 | 0.152 | 2.282 | 0.1736 | 382.68 | 0.1736 | 382.68 | 0 | 0 | 0.0003894 | 858.47 | 0.0003894 | 858.47 | 0 | 0 | 2023-05-12 09:34:29 | 0.000347 | 1.267 | 2793.2589 | 0 | 关闭
4598 | 7 | 5 | 恒流充电 | 01:09:00 | 31:01:50 | 0.152 | 2.2828 | 0.1749 | 385.47 | 0.1749 | 385.47 | 0 | 0 | 0.0003923 | 864.84 | 0.0003923 | 864.84 | 0 | 0 | 2023-05-12 09:34:59 | 0.0003471 | 1.5838 | 3491.5736 | 0 | 关闭
4599 | 7 | 5 | 恒流充电 | 01:09:30 | 31:02:20 | 0.152 | 2.2838 | 0.1761 | 388.27 | 0.1761 | 388.27 | 0 | 0 | 0.0003952 | 871.22 | 0.0003952 | 871.22 | 0 | 0 | 2023-05-12 09:35:29 | 0.0003472 | 1.267 | 2793.2589 | 0 | 关闭
4600 | 7 | 5 | 恒流充电 | 01:10:00 | 31:02:50 | 0.152 | 2.2848 | 0.1774 | 391.06 | 0.1774 | 391.06 | 0 | 0 | 0.0003981 | 877.6 | 0.0003981 | 877.6 | 0 | 0 | 2023-05-12 09:35:59 | 0.0003474 | 1.267 | 2793.2344 | 0 | 关闭
4601 | 7 | 5 | 恒流充电 | 01:10:30 | 31:03:20 | 0.152 | 2.2858 | 0.1787 | 393.85 | 0.1787 | 393.85 | 0 | 0 | 0.000401 | 883.98 | 0.000401 | 883.98 | 0 | 0 | 2023-05-12 09:36:29 | 0.0003475 | 1.267 | 2793.2099 | 0 | 关闭
4602 | 7 | 5 | 恒流充电 | 01:11:00 | 31:03:50 | 0.1521 | 2.2868 | 0.1799 | 396.65 | 0.1799 | 396.65 | 0 | 0 | 0.0004039 | 890.37 | 0.0004039 | 890.37 | 0 | 0 | 2023-05-12 09:36:59 | 0.0003477 | 1.267 | 2793.2589 | 0 | 关闭
4603 | 7 | 5 | 恒流充电 | 01:11:30 | 31:04:20 | 0.152 | 2.2879 | 0.1812 | 399.44 | 0.1812 | 399.44 | 0 | 0 | 0.0004068 | 896.76 | 0.0004068 | 896.76 | 0 | 0 | 2023-05-12 09:37:29 | 0.0003479 | 1.1518 | 2539.3262 | 0 | 关闭
4604 | 7 | 5 | 恒流充电 | 01:12:00 | 31:04:50 | 0.1521 | 2.289 | 0.1825 | 402.23 | 0.1825 | 402.23 | 0 | 0 | 0.0004097 | 903.15 | 0.0004097 | 903.15 | 0 | 0 | 2023-05-12 09:37:59 | 0.000348 | 1.1518 | 2539.3262 | 0 | 关闭
4605 | 7 | 5 | 恒流充电 | 01:12:30 | 31:05:20 | 0.152 | 2.2901 | 0.1837 | 405.03 | 0.1837 | 405.03 | 0 | 0 | 0.0004126 | 909.55 | 0.0004126 | 909.55 | 0 | 0 | 2023-05-12 09:38:29 | 0.0003482 | 1.1518 | 2539.304 | 0 | 关闭
4606 | 7 | 5 | 恒流充电 | 01:13:00 | 31:05:50 | 0.1521 | 2.2911 | 0.185 | 407.82 | 0.185 | 407.82 | 0 | 0 | 0.0004155 | 915.94 | 0.0004155 | 915.94 | 0 | 0 | 2023-05-12 09:38:59 | 0.0003484 | 1.267 | 2793.2099 | 0 | 关闭
4607 | 7 | 5 | 恒流充电 | 01:13:30 | 31:06:20 | 0.152 | 2.2923 | 0.1863 | 410.61 | 0.1863 | 410.61 | 0 | 0 | 0.0004184 | 922.35 | 0.0004184 | 922.35 | 0 | 0 | 2023-05-12 09:39:29 | 0.0003485 | 1.0558 | 2327.6545 | 0 | 关闭
4608 | 7 | 5 | 恒流充电 | 01:14:00 | 31:06:50 | 0.152 | 2.2935 | 0.1875 | 413.41 | 0.1875 | 413.41 | 0 | 0 | 0.0004213 | 928.75 | 0.0004213 | 928.75 | 0 | 0 | 2023-05-12 09:39:59 | 0.0003487 | 1.0558 | 2327.6341 | 0 | 关闭
4609 | 7 | 5 | 恒流充电 | 01:14:30 | 31:07:20 | 0.152 | 2.2946 | 0.1888 | 416.2 | 0.1888 | 416.2 | 0 | 0 | 0.0004242 | 935.16 | 0.0004242 | 935.16 | 0 | 0 | 2023-05-12 09:40:29 | 0.0003488 | 1.1518 | 2539.2817 | 0 | 关闭
4610 | 7 | 5 | 恒流充电 | 01:15:00 | 31:07:50 | 0.152 | 2.2958 | 0.1901 | 418.99 | 0.1901 | 418.99 | 0 | 0 | 0.0004271 | 941.57 | 0.0004271 | 941.57 | 0 | 0 | 2023-05-12 09:40:59 | 0.0003491 | 1.0558 | 2327.6341 | 0 | 关闭
4611 | 7 | 5 | 恒流充电 | 01:15:30 | 31:08:20 | 0.152 | 2.2968 | 0.1913 | 421.79 | 0.1913 | 421.79 | 0 | 0 | 0.00043 | 947.98 | 0.00043 | 947.98 | 0 | 0 | 2023-05-12 09:41:29 | 0.0003492 | 1.267 | 2793.1609 | 0 | 关闭
4612 | 7 | 5 | 恒流充电 | 01:16:00 | 31:08:50 | 0.152 | 2.298 | 0.1926 | 424.58 | 0.1926 | 424.58 | 0 | 0 | 0.0004329 | 954.4 | 0.0004329 | 954.4 | 0 | 0 | 2023-05-12 09:41:59 | 0.0003494 | 1.0558 | 2327.6749 | 0 | 关闭
4613 | 7 | 5 | 恒流充电 | 01:16:30 | 31:09:20 | 0.152 | 2.2991 | 0.1939 | 427.37 | 0.1939 | 427.37 | 0 | 0 | 0.0004358 | 960.82 | 0.0004358 | 960.82 | 0 | 0 | 2023-05-12 09:42:29 | 0.0003496 | 1.1518 | 2539.2817 | 0 | 关闭
4614 | 7 | 5 | 恒流充电 | 01:17:00 | 31:09:50 | 0.1521 | 2.3002 | 0.1951 | 430.16 | 0.1951 | 430.16 | 0 | 0 | 0.0004387 | 967.24 | 0.0004387 | 967.24 | 0 | 0 | 2023-05-12 09:42:59 | 0.0003497 | 1.1518 | 2539.1926 | 0 | 关闭
4615 | 7 | 5 | 恒流充电 | 01:17:30 | 31:10:20 | 0.152 | 2.3013 | 0.1964 | 432.96 | 0.1964 | 432.96 | 0 | 0 | 0.0004417 | 973.67 | 0.0004417 | 973.67 | 0 | 0 | 2023-05-12 09:43:29 | 0.0003499 | 1.1518 | 2539.2817 | 0 | 关闭
4616 | 7 | 5 | 恒流充电 | 01:18:00 | 31:10:50 | 0.152 | 2.3024 | 0.1977 | 435.75 | 0.1977 | 435.75 | 0 | 0 | 0.0004446 | 980.1 | 0.0004446 | 980.1 | 0 | 0 | 2023-05-12 09:43:59 | 0.0003501 | 1.1518 | 2539.2372 | 0 | 关闭
4617 | 7 | 5 | 恒流充电 | 01:18:30 | 31:11:20 | 0.1521 | 2.3036 | 0.1989 | 438.54 | 0.1989 | 438.54 | 0 | 0 | 0.0004475 | 986.53 | 0.0004475 | 986.53 | 0 | 0 | 2023-05-12 09:44:29 | 0.0003503 | 1.0559 | 2327.7157 | 0 | 关闭
4618 | 7 | 5 | 恒流充电 | 01:19:00 | 31:11:50 | 0.152 | 2.3048 | 0.2002 | 441.34 | 0.2002 | 441.34 | 0 | 0 | 0.0004504 | 992.97 | 0.0004504 | 992.97 | 0 | 0 | 2023-05-12 09:44:59 | 0.0003504 | 1.0558 | 2327.6341 | 0 | 关闭
4619 | 7 | 5 | 恒流充电 | 01:19:30 | 31:12:20 | 0.1521 | 2.3059 | 0.2015 | 444.13 | 0.2015 | 444.13 | 0 | 0 | 0.0004533 | 999.41 | 0.0004533 | 999.41 | 0 | 0 | 2023-05-12 09:45:29 | 0.0003506 | 1.1518 | 2539.2817 | 0 | 关闭
4620 | 7 | 5 | 恒流充电 | 01:20:00 | 31:12:50 | 0.152 | 2.3071 | 0.2027 | 446.92 | 0.2027 | 446.92 | 0 | 0 | 0.0004563 | 1005.85 | 0.0004563 | 1005.85 | 0 | 0 | 2023-05-12 09:45:59 | 0.0003508 | 1.0559 | 2327.7157 | 0 | 关闭
4621 | 7 | 5 | 恒流充电 | 01:20:30 | 31:13:20 | 0.1521 | 2.3082 | 0.204 | 449.72 | 0.204 | 449.72 | 0 | 0 | 0.0004592 | 1012.3 | 0.0004592 | 1012.3 | 0 | 0 | 2023-05-12 09:46:29 | 0.000351 | 1.1518 | 2539.3262 | 0 | 关闭
4622 | 7 | 5 | 恒流充电 | 01:21:00 | 31:13:50 | 0.1521 | 2.3093 | 0.2053 | 452.51 | 0.2053 | 452.51 | 0 | 0 | 0.0004621 | 1018.74 | 0.0004621 | 1018.74 | 0 | 0 | 2023-05-12 09:46:59 | 0.0003512 | 1.1518 | 2539.3262 | 0 | 关闭
4623 | 7 | 5 | 恒流充电 | 01:21:30 | 31:14:20 | 0.1521 | 2.3106 | 0.2065 | 455.3 | 0.2065 | 455.3 | 0 | 0 | 0.000465 | 1025.2 | 0.000465 | 1025.2 | 0 | 0 | 2023-05-12 09:47:29 | 0.0003513 | 0.9746 | 2148.6607 | 0 | 关闭
4624 | 7 | 5 | 恒流充电 | 01:22:00 | 31:14:50 | 0.152 | 2.3118 | 0.2078 | 458.1 | 0.2078 | 458.1 | 0 | 0 | 0.000468 | 1031.65 | 0.000468 | 1031.65 | 0 | 0 | 2023-05-12 09:47:59 | 0.0003515 | 1.0559 | 2327.7157 | 0 | 关闭
4625 | 7 | 5 | 恒流充电 | 01:22:30 | 31:15:20 | 0.152 | 2.3131 | 0.2091 | 460.89 | 0.2091 | 460.89 | 0 | 0 | 0.0004709 | 1038.11 | 0.0004709 | 1038.11 | 0 | 0 | 2023-05-12 09:48:29 | 0.0003517 | 0.9746 | 2148.623 | 0 | 关闭
4626 | 7 | 5 | 恒流充电 | 01:23:00 | 31:15:50 | 0.152 | 2.3143 | 0.2103 | 463.68 | 0.2103 | 463.68 | 0 | 0 | 0.0004738 | 1044.57 | 0.0004738 | 1044.57 | 0 | 0 | 2023-05-12 09:48:59 | 0.0003519 | 1.0559 | 2327.7157 | 0 | 关闭
4627 | 7 | 5 | 恒流充电 | 01:23:30 | 31:16:20 | 0.1521 | 2.3158 | 0.2116 | 466.48 | 0.2116 | 466.48 | 0 | 0 | 0.0004768 | 1051.04 | 0.0004768 | 1051.04 | 0 | 0 | 2023-05-12 09:49:29 | 0.0003521 | 0.8447 | 1862.1399 | 0 | 关闭
4628 | 7 | 5 | 恒流充电 | 01:24:00 | 31:16:50 | 0.152 | 2.3171 | 0.2129 | 469.27 | 0.2129 | 469.27 | 0 | 0 | 0.0004797 | 1057.51 | 0.0004797 | 1057.51 | 0 | 0 | 2023-05-12 09:49:59 | 0.0003523 | 0.9746 | 2148.6984 | 0 | 关闭
4629 | 7 | 5 | 恒流充电 | 01:24:30 | 31:17:20 | 0.152 | 2.3185 | 0.2141 | 472.06 | 0.2141 | 472.06 | 0 | 0 | 0.0004826 | 1063.99 | 0.0004826 | 1063.99 | 0 | 0 | 2023-05-12 09:50:29 | 0.0003525 | 0.905 | 1995.1149 | 0 | 关闭
4630 | 7 | 5 | 恒流充电 | 01:25:00 | 31:17:50 | 0.152 | 2.3198 | 0.2154 | 474.86 | 0.2154 | 474.86 | 0 | 0 | 0.0004856 | 1070.46 | 0.0004856 | 1070.46 | 0 | 0 | 2023-05-12 09:50:59 | 0.0003527 | 0.9746 | 2148.6984 | 0 | 关闭
4631 | 7 | 5 | 恒流充电 | 01:25:30 | 31:18:20 | 0.152 | 2.3211 | 0.2167 | 477.65 | 0.2167 | 477.65 | 0 | 0 | 0.0004885 | 1076.94 | 0.0004885 | 1076.94 | 0 | 0 | 2023-05-12 09:51:29 | 0.0003529 | 0.9746 | 2148.5853 | 0 | 关闭
4632 | 7 | 5 | 恒流充电 | 01:26:00 | 31:18:50 | 0.152 | 2.3224 | 0.2179 | 480.44 | 0.2179 | 480.44 | 0 | 0 | 0.0004914 | 1083.43 | 0.0004914 | 1083.43 | 0 | 0 | 2023-05-12 09:51:59 | 0.0003531 | 0.9746 | 2148.6607 | 0 | 关闭
4633 | 7 | 5 | 恒流充电 | 01:26:30 | 31:19:20 | 0.152 | 2.3236 | 0.2192 | 483.24 | 0.2192 | 483.24 | 0 | 0 | 0.0004944 | 1089.92 | 0.0004944 | 1089.92 | 0 | 0 | 2023-05-12 09:52:29 | 0.0003533 | 1.0559 | 2327.7157 | 0 | 关闭
4634 | 7 | 5 | 恒流充电 | 01:27:00 | 31:19:50 | 0.1521 | 2.3249 | 0.2205 | 486.03 | 0.2205 | 486.03 | 0 | 0 | 0.0004973 | 1096.41 | 0.0004973 | 1096.41 | 0 | 0 | 2023-05-12 09:52:59 | 0.0003535 | 0.9746 | 2148.623 | 0 | 关闭
4635 | 7 | 5 | 恒流充电 | 01:27:30 | 31:20:20 | 0.152 | 2.3261 | 0.2217 | 488.82 | 0.2217 | 488.82 | 0 | 0 | 0.0005003 | 1102.91 | 0.0005003 | 1102.91 | 0 | 0 | 2023-05-12 09:53:29 | 0.0003537 | 1.0559 | 2327.7157 | 0 | 关闭
4636 | 7 | 5 | 恒流充电 | 01:28:00 | 31:20:50 | 0.1521 | 2.3274 | 0.223 | 491.62 | 0.223 | 491.62 | 0 | 0 | 0.0005032 | 1109.41 | 0.0005032 | 1109.41 | 0 | 0 | 2023-05-12 09:53:59 | 0.0003539 | 0.9746 | 2148.5853 | 0 | 关闭
4637 | 7 | 5 | 恒流充电 | 01:28:30 | 31:21:20 | 0.152 | 2.3286 | 0.2243 | 494.41 | 0.2243 | 494.41 | 0 | 0 | 0.0005062 | 1115.91 | 0.0005062 | 1115.91 | 0 | 0 | 2023-05-12 09:54:29 | 0.000354 | 1.0559 | 2327.7157 | 0 | 关闭
4638 | 7 | 5 | 恒流充电 | 01:29:00 | 31:21:50 | 0.152 | 2.3299 | 0.2255 | 497.2 | 0.2255 | 497.2 | 0 | 0 | 0.0005091 | 1122.41 | 0.0005091 | 1122.41 | 0 | 0 | 2023-05-12 09:54:59 | 0.0003542 | 0.9746 | 2148.6607 | 0 | 关闭
4639 | 7 | 5 | 恒流充电 | 01:29:30 | 31:22:20 | 0.152 | 2.3311 | 0.2268 | 500 | 0.2268 | 500 | 0 | 0 | 0.0005121 | 1128.92 | 0.0005121 | 1128.92 | 0 | 0 | 2023-05-12 09:55:29 | 0.0003544 | 1.0558 | 2327.6749 | 0 | 关闭
4640 | 7 | 5 | 恒流充电 | 01:30:00 | 31:22:50 | 0.1521 | 2.3323 | 0.2281 | 502.79 | 0.2281 | 502.79 | 0 | 0 | 0.000515 | 1135.44 | 0.000515 | 1135.44 | 0 | 0 | 2023-05-12 09:55:59 | 0.0003546 | 1.0558 | 2327.6749 | 0 | 关闭
4641 | 7 | 5 | 恒流充电 | 01:30:30 | 31:23:20 | 0.152 | 2.3336 | 0.2293 | 505.58 | 0.2293 | 505.58 | 0 | 0 | 0.000518 | 1141.95 | 0.000518 | 1141.95 | 0 | 0 | 2023-05-12 09:56:29 | 0.0003548 | 0.9746 | 2148.623 | 0 | 关闭
4642 | 7 | 5 | 恒流充电 | 01:31:00 | 31:23:50 | 0.152 | 2.3347 | 0.2306 | 508.38 | 0.2306 | 508.38 | 0 | 0 | 0.0005209 | 1148.47 | 0.0005209 | 1148.47 | 0 | 0 | 2023-05-12 09:56:59 | 0.000355 | 1.1518 | 2539.2817 | 0 | 关闭
4643 | 7 | 5 | 恒流充电 | 01:31:30 | 31:24:20 | 0.1521 | 2.3359 | 0.2319 | 511.17 | 0.2319 | 511.17 | 0 | 0 | 0.0005239 | 1155 | 0.0005239 | 1155 | 0 | 0 | 2023-05-12 09:57:29 | 0.0003552 | 1.0558 | 2327.6749 | 0 | 关闭
4644 | 7 | 5 | 恒流充电 | 01:32:00 | 31:24:50 | 0.152 | 2.3372 | 0.2331 | 513.96 | 0.2331 | 513.96 | 0 | 0 | 0.0005269 | 1161.52 | 0.0005269 | 1161.52 | 0 | 0 | 2023-05-12 09:57:59 | 0.0003553 | 0.9746 | 2148.5853 | 0 | 关闭
4645 | 7 | 5 | 恒流充电 | 01:32:30 | 31:25:20 | 0.1521 | 2.3384 | 0.2344 | 516.75 | 0.2344 | 516.75 | 0 | 0 | 0.0005298 | 1168.05 | 0.0005298 | 1168.05 | 0 | 0 | 2023-05-12 09:58:29 | 0.0003556 | 1.0559 | 2327.7157 | 0 | 关闭
4646 | 7 | 5 | 恒流充电 | 01:33:00 | 31:25:50 | 0.152 | 2.3396 | 0.2357 | 519.55 | 0.2357 | 519.55 | 0 | 0 | 0.0005328 | 1174.58 | 0.0005328 | 1174.58 | 0 | 0 | 2023-05-12 09:58:59 | 0.0003557 | 1.0558 | 2327.6749 | 0 | 关闭
4647 | 7 | 5 | 恒流充电 | 01:33:30 | 31:26:20 | 0.152 | 2.3407 | 0.2369 | 522.34 | 0.2369 | 522.34 | 0 | 0 | 0.0005358 | 1181.12 | 0.0005358 | 1181.12 | 0 | 0 | 2023-05-12 09:59:29 | 0.0003559 | 1.1518 | 2539.2817 | 0 | 关闭
4648 | 7 | 5 | 恒流充电 | 01:34:00 | 31:26:50 | 0.152 | 2.3418 | 0.2382 | 525.13 | 0.2382 | 525.13 | 0 | 0 | 0.0005387 | 1187.66 | 0.0005387 | 1187.66 | 0 | 0 | 2023-05-12 09:59:59 | 0.000356 | 1.1518 | 2539.2817 | 0 | 关闭
4649 | 7 | 5 | 恒流充电 | 01:34:30 | 31:27:20 | 0.152 | 2.3429 | 0.2395 | 527.93 | 0.2395 | 527.93 | 0 | 0 | 0.0005417 | 1194.2 | 0.0005417 | 1194.2 | 0 | 0 | 2023-05-12 10:00:29 | 0.0003562 | 1.1518 | 2539.3262 | 0 | 关闭
4650 | 7 | 5 | 恒流充电 | 01:35:00 | 31:27:50 | 0.152 | 2.3438 | 0.2407 | 530.72 | 0.2407 | 530.72 | 0 | 0 | 0.0005447 | 1200.75 | 0.0005447 | 1200.75 | 0 | 0 | 2023-05-12 10:00:59 | 0.0003564 | 1.4078 | 3103.5665 | 0 | 关闭
4651 | 7 | 5 | 恒流充电 | 01:35:30 | 31:28:20 | 0.152 | 2.3448 | 0.242 | 533.51 | 0.242 | 533.51 | 0 | 0 | 0.0005476 | 1207.3 | 0.0005476 | 1207.3 | 0 | 0 | 2023-05-12 10:01:29 | 0.0003565 | 1.267 | 2793.2099 | 0 | 关闭
4652 | 7 | 5 | 恒流充电 | 01:36:00 | 31:28:50 | 0.152 | 2.3456 | 0.2433 | 536.31 | 0.2433 | 536.31 | 0 | 0 | 0.0005506 | 1213.85 | 0.0005506 | 1213.85 | 0 | 0 | 2023-05-12 10:01:59 | 0.0003566 | 1.5838 | 3491.5123 | 0 | 关闭
4653 | 7 | 5 | 恒流充电 | 01:36:30 | 31:29:20 | 0.152 | 2.3463 | 0.2445 | 539.1 | 0.2445 | 539.1 | 0 | 0 | 0.0005536 | 1220.4 | 0.0005536 | 1220.4 | 0 | 0 | 2023-05-12 10:02:29 | 0.0003567 | 1.81 | 3990.3698 | 0 | 关闭
4654 | 7 | 5 | 恒流充电 | 01:37:00 | 31:29:50 | 0.1521 | 2.3469 | 0.2458 | 541.89 | 0.2458 | 541.89 | 0 | 0 | 0.0005565 | 1226.96 | 0.0005565 | 1226.96 | 0 | 0 | 2023-05-12 10:02:59 | 0.0003568 | 2.1117 | 4655.3498 | 0 | 关闭
4655 | 7 | 5 | 恒流充电 | 01:37:30 | 31:30:20 | 0.1521 | 2.3473 | 0.2471 | 544.69 | 0.2471 | 544.69 | 0 | 0 | 0.0005595 | 1233.51 | 0.0005595 | 1233.51 | 0 | 0 | 2023-05-12 10:03:29 | 0.0003569 | 3.1676 | 6983.1472 | 0 | 关闭
4656 | 7 | 5 | 恒流充电 | 01:38:00 | 31:30:50 | 0.152 | 2.3477 | 0.2483 | 547.48 | 0.2483 | 547.48 | 0 | 0 | 0.0005625 | 1240.07 | 0.0005625 | 1240.07 | 0 | 0 | 2023-05-12 10:03:59 | 0.0003569 | 3.1674 | 6982.9022 | 0 | 关闭
4657 | 7 | 5 | 恒流充电 | 01:38:30 | 31:31:20 | 0.152 | 2.3481 | 0.2496 | 550.27 | 0.2496 | 550.27 | 0 | 0 | 0.0005655 | 1246.63 | 0.0005655 | 1246.63 | 0 | 0 | 2023-05-12 10:04:29 | 0.000357 | 3.1675 | 6983.0247 | 0 | 关闭
4658 | 7 | 5 | 恒流充电 | 01:39:00 | 31:31:50 | 0.152 | 2.3484 | 0.2509 | 553.07 | 0.2509 | 553.07 | 0 | 0 | 0.0005684 | 1253.19 | 0.0005684 | 1253.19 | 0 | 0 | 2023-05-12 10:04:59 | 0.000357 | 4.2233 | 9310.5363 | 0 | 关闭
4659 | 7 | 5 | 恒流充电 | 01:39:30 | 31:32:20 | 0.152 | 2.3487 | 0.2521 | 555.86 | 0.2521 | 555.86 | 0 | 0 | 0.0005714 | 1259.75 | 0.0005714 | 1259.75 | 0 | 0 | 2023-05-12 10:05:29 | 0.0003571 | 4.2233 | 9310.6996 | 0 | 关闭
4660 | 7 | 5 | 恒流充电 | 01:40:00 | 31:32:50 | 0.152 | 2.349 | 0.2534 | 558.65 | 0.2534 | 558.65 | 0 | 0 | 0.0005744 | 1266.31 | 0.0005744 | 1266.31 | 0 | 0 | 2023-05-12 10:05:59 | 0.0003571 | 4.2234 | 9310.8629 | 0 | 关闭
4661 | 7 | 5 | 恒流充电 | 01:40:30 | 31:33:20 | 0.152 | 2.3493 | 0.2547 | 561.45 | 0.2547 | 561.45 | 0 | 0 | 0.0005774 | 1272.87 | 0.0005774 | 1272.87 | 0 | 0 | 2023-05-12 10:06:29 | 0.0003572 | 4.2233 | 9310.6996 | 0 | 关闭
4662 | 7 | 5 | 恒流充电 | 01:41:00 | 31:33:50 | 0.152 | 2.3495 | 0.2559 | 564.24 | 0.2559 | 564.24 | 0 | 0 | 0.0005804 | 1279.43 | 0.0005804 | 1279.43 | 0 | 0 | 2023-05-12 10:06:59 | 0.0003572 | 6.3348 | 13965.5595 | 0 | 关闭
4663 | 7 | 5 | 恒流充电 | 01:41:30 | 31:34:20 | 0.152 | 2.3498 | 0.2572 | 567.03 | 0.2572 | 567.03 | 0 | 0 | 0.0005833 | 1285.99 | 0.0005833 | 1285.99 | 0 | 0 | 2023-05-12 10:07:29 | 0.0003573 | 4.2234 | 9310.8629 | 0 | 关闭
4664 | 7 | 5 | 恒流充电 | 01:42:00 | 31:34:50 | 0.152 | 2.3501 | 0.2585 | 569.83 | 0.2585 | 569.83 | 0 | 0 | 0.0005863 | 1292.56 | 0.0005863 | 1292.56 | 0 | 0 | 2023-05-12 10:07:59 | 0.0003573 | 4.2233 | 9310.5363 | 0 | 关闭
4665 | 7 | 5 | 恒流充电 | 01:42:30 | 31:35:20 | 0.152 | 2.3503 | 0.2597 | 572.62 | 0.2597 | 572.62 | 0 | 0 | 0.0005893 | 1299.12 | 0.0005893 | 1299.12 | 0 | 0 | 2023-05-12 10:08:29 | 0.0003573 | 6.335 | 13966.0494 | 0 | 关闭
4666 | 7 | 5 | 恒流充电 | 01:43:00 | 31:35:50 | 0.1521 | 2.3507 | 0.261 | 575.41 | 0.261 | 575.41 | 0 | 0 | 0.0005923 | 1305.69 | 0.0005923 | 1305.69 | 0 | 0 | 2023-05-12 10:08:59 | 0.0003574 | 3.1674 | 6982.9022 | 0 | 关闭
4667 | 7 | 5 | 恒流充电 | 01:43:30 | 31:36:20 | 0.1521 | 2.3508 | 0.2623 | 578.21 | 0.2623 | 578.21 | 0 | 0 | 0.0005952 | 1312.25 | 0.0005952 | 1312.25 | 0 | 0 | 2023-05-12 10:09:29 | 0.0003574 | 12.67 | 27932.0988 | 0 | 关闭
4668 | 7 | 5 | 恒流充电 | 01:44:00 | 31:36:50 | 0.152 | 2.3511 | 0.2635 | 581 | 0.2635 | 581 | 0 | 0 | 0.0005982 | 1318.82 | 0.0005982 | 1318.82 | 0 | 0 | 2023-05-12 10:09:59 | 0.0003574 | 4.2233 | 9310.6996 | 0 | 关闭
4669 | 7 | 5 | 恒流充电 | 01:44:30 | 31:37:20 | 0.152 | 2.3515 | 0.2648 | 583.79 | 0.2648 | 583.79 | 0 | 0 | 0.0006012 | 1325.39 | 0.0006012 | 1325.39 | 0 | 0 | 2023-05-12 10:10:29 | 0.0003575 | 3.1674 | 6982.7797 | 0 | 关闭
4670 | 7 | 5 | 恒流充电 | 01:45:00 | 31:37:50 | 0.152 | 2.3518 | 0.2661 | 586.59 | 0.2661 | 586.59 | 0 | 0 | 0.0006042 | 1331.96 | 0.0006042 | 1331.96 | 0 | 0 | 2023-05-12 10:10:59 | 0.0003576 | 4.2233 | 9310.5363 | 0 | 关闭
4671 | 7 | 5 | 恒流充电 | 01:45:30 | 31:38:20 | 0.152 | 2.3521 | 0.2673 | 589.38 | 0.2673 | 589.38 | 0 | 0 | 0.0006072 | 1338.53 | 0.0006072 | 1338.53 | 0 | 0 | 2023-05-12 10:11:29 | 0.0003576 | 4.2233 | 9310.6996 | 0 | 关闭
4672 | 7 | 5 | 恒流充电 | 01:46:00 | 31:38:50 | 0.152 | 2.3524 | 0.2686 | 592.17 | 0.2686 | 592.17 | 0 | 0 | 0.0006101 | 1345.1 | 0.0006101 | 1345.1 | 0 | 0 | 2023-05-12 10:11:59 | 0.0003576 | 4.2231 | 9310.2097 | 0 | 关闭
4673 | 7 | 5 | 恒流充电 | 01:46:30 | 31:39:20 | 0.152 | 2.3528 | 0.2699 | 594.96 | 0.2699 | 594.96 | 0 | 0 | 0.0006131 | 1351.67 | 0.0006131 | 1351.67 | 0 | 0 | 2023-05-12 10:12:29 | 0.0003577 | 3.1674 | 6982.9022 | 0 | 关闭
4674 | 7 | 5 | 恒流充电 | 01:47:00 | 31:39:50 | 0.152 | 2.3532 | 0.2711 | 597.76 | 0.2711 | 597.76 | 0 | 0 | 0.0006161 | 1358.24 | 0.0006161 | 1358.24 | 0 | 0 | 2023-05-12 10:12:59 | 0.0003578 | 3.1674 | 6982.9022 | 0 | 关闭
4675 | 7 | 5 | 恒流充电 | 01:47:30 | 31:40:20 | 0.152 | 2.3537 | 0.2724 | 600.55 | 0.2724 | 600.55 | 0 | 0 | 0.0006191 | 1364.81 | 0.0006191 | 1364.81 | 0 | 0 | 2023-05-12 10:13:29 | 0.0003578 | 2.5339 | 5586.2238 | 0 | 关闭
4676 | 7 | 5 | 恒流充电 | 01:48:00 | 31:40:50 | 0.152 | 2.3539 | 0.2737 | 603.34 | 0.2737 | 603.34 | 0 | 0 | 0.0006221 | 1371.39 | 0.0006221 | 1371.39 | 0 | 0 | 2023-05-12 10:13:59 | 0.0003579 | 6.3349 | 13965.8044 | 0 | 关闭
4677 | 7 | 5 | 恒流充电 | 01:48:30 | 31:41:20 | 0.152 | 2.3543 | 0.2749 | 606.14 | 0.2749 | 606.14 | 0 | 0 | 0.000625 | 1377.96 | 0.000625 | 1377.96 | 0 | 0 | 2023-05-12 10:14:29 | 0.0003579 | 3.1674 | 6982.9022 | 0 | 关闭
4678 | 7 | 5 | 恒流充电 | 01:49:00 | 31:41:50 | 0.152 | 2.3547 | 0.2762 | 608.93 | 0.2762 | 608.93 | 0 | 0 | 0.000628 | 1384.54 | 0.000628 | 1384.54 | 0 | 0 | 2023-05-12 10:14:59 | 0.000358 | 3.1674 | 6982.9022 | 0 | 关闭
4679 | 7 | 5 | 恒流充电 | 01:49:30 | 31:42:20 | 0.152 | 2.355 | 0.2775 | 611.72 | 0.2775 | 611.72 | 0 | 0 | 0.000631 | 1391.12 | 0.000631 | 1391.12 | 0 | 0 | 2023-05-12 10:15:29 | 0.000358 | 4.2232 | 9310.373 | 0 | 关闭
4680 | 7 | 5 | 恒流充电 | 01:50:00 | 31:42:50 | 0.152 | 2.3556 | 0.2787 | 614.52 | 0.2787 | 614.52 | 0 | 0 | 0.000634 | 1397.7 | 0.000634 | 1397.7 | 0 | 0 | 2023-05-12 10:15:59 | 0.0003581 | 2.1116 | 4655.2681 | 0 | 关闭
4681 | 7 | 5 | 恒流充电 | 01:50:30 | 31:43:20 | 0.152 | 2.356 | 0.28 | 617.31 | 0.28 | 617.31 | 0 | 0 | 0.000637 | 1404.28 | 0.000637 | 1404.28 | 0 | 0 | 2023-05-12 10:16:29 | 0.0003582 | 3.1675 | 6983.0247 | 0 | 关闭
4682 | 7 | 5 | 恒流充电 | 01:51:00 | 31:43:50 | 0.1521 | 2.3565 | 0.2813 | 620.1 | 0.2813 | 620.1 | 0 | 0 | 0.00064 | 1410.86 | 0.00064 | 1410.86 | 0 | 0 | 2023-05-12 10:16:59 | 0.0003583 | 2.534 | 5586.4198 | 0 | 关闭
4683 | 7 | 5 | 恒流充电 | 01:51:30 | 31:44:20 | 0.1521 | 2.3569 | 0.2825 | 622.9 | 0.2825 | 622.9 | 0 | 0 | 0.000643 | 1417.44 | 0.000643 | 1417.44 | 0 | 0 | 2023-05-12 10:17:29 | 0.0003584 | 3.1675 | 6983.0247 | 0 | 关闭
4684 | 7 | 5 | 恒流充电 | 01:52:00 | 31:44:50 | 0.152 | 2.3575 | 0.2838 | 625.69 | 0.2838 | 625.69 | 0 | 0 | 0.0006459 | 1424.02 | 0.0006459 | 1424.02 | 0 | 0 | 2023-05-12 10:17:59 | 0.0003584 | 2.1117 | 4655.3498 | 0 | 关闭
4685 | 7 | 5 | 恒流充电 | 01:52:30 | 31:45:20 | 0.152 | 2.358 | 0.2851 | 628.48 | 0.2851 | 628.48 | 0 | 0 | 0.0006489 | 1430.61 | 0.0006489 | 1430.61 | 0 | 0 | 2023-05-12 10:18:29 | 0.0003585 | 2.534 | 5586.5177 | 0 | 关闭
4686 | 7 | 5 | 恒流充电 | 01:53:00 | 31:45:50 | 0.1521 | 2.3585 | 0.2863 | 631.28 | 0.2863 | 631.28 | 0 | 0 | 0.0006519 | 1437.2 | 0.0006519 | 1437.2 | 0 | 0 | 2023-05-12 10:18:59 | 0.0003586 | 2.534 | 5586.4198 | 0 | 关闭
4687 | 7 | 5 | 恒流充电 | 01:53:30 | 31:46:20 | 0.152 | 2.3592 | 0.2876 | 634.07 | 0.2876 | 634.07 | 0 | 0 | 0.0006549 | 1443.79 | 0.0006549 | 1443.79 | 0 | 0 | 2023-05-12 10:19:29 | 0.0003587 | 1.81 | 3990.2298 | 0 | 关闭
4688 | 7 | 5 | 恒流充电 | 01:54:00 | 31:46:50 | 0.152 | 2.3596 | 0.2889 | 636.86 | 0.2889 | 636.86 | 0 | 0 | 0.0006579 | 1450.38 | 0.0006579 | 1450.38 | 0 | 0 | 2023-05-12 10:19:59 | 0.0003587 | 3.1675 | 6983.0247 | 0 | 关闭
4689 | 7 | 5 | 恒流充电 | 01:54:30 | 31:47:20 | 0.152 | 2.3603 | 0.2901 | 639.66 | 0.2901 | 639.66 | 0 | 0 | 0.0006609 | 1456.97 | 0.0006609 | 1456.97 | 0 | 0 | 2023-05-12 10:20:29 | 0.0003589 | 1.81 | 3990.3698 | 0 | 关闭
4690 | 7 | 5 | 恒流充电 | 01:55:00 | 31:47:50 | 0.152 | 2.3609 | 0.2914 | 642.45 | 0.2914 | 642.45 | 0 | 0 | 0.0006639 | 1463.56 | 0.0006639 | 1463.56 | 0 | 0 | 2023-05-12 10:20:59 | 0.000359 | 2.1116 | 4655.2681 | 0 | 关闭
4691 | 7 | 5 | 恒流充电 | 01:55:30 | 31:48:20 | 0.1521 | 2.3616 | 0.2927 | 645.24 | 0.2927 | 645.24 | 0 | 0 | 0.0006669 | 1470.16 | 0.0006669 | 1470.16 | 0 | 0 | 2023-05-12 10:21:29 | 0.0003591 | 1.81 | 3990.2998 | 0 | 关闭
4692 | 7 | 5 | 恒流充电 | 01:56:00 | 31:48:50 | 0.152 | 2.3623 | 0.2939 | 648.03 | 0.2939 | 648.03 | 0 | 0 | 0.0006699 | 1476.75 | 0.0006699 | 1476.75 | 0 | 0 | 2023-05-12 10:21:59 | 0.0003592 | 1.8099 | 3990.1598 | 0 | 关闭
4693 | 7 | 5 | 恒流充电 | 01:56:30 | 31:49:20 | 0.152 | 2.3629 | 0.2952 | 650.83 | 0.2952 | 650.83 | 0 | 0 | 0.0006728 | 1483.35 | 0.0006728 | 1483.35 | 0 | 0 | 2023-05-12 10:22:29 | 0.0003593 | 2.1117 | 4655.4314 | 0 | 关闭
4694 | 7 | 5 | 恒流充电 | 01:57:00 | 31:49:50 | 0.152 | 2.3636 | 0.2965 | 653.62 | 0.2965 | 653.62 | 0 | 0 | 0.0006758 | 1489.95 | 0.0006758 | 1489.95 | 0 | 0 | 2023-05-12 10:22:59 | 0.0003594 | 1.8099 | 3990.1598 | 0 | 关闭
4695 | 7 | 5 | 恒流充电 | 01:57:30 | 31:50:20 | 0.152 | 2.3643 | 0.2977 | 656.41 | 0.2977 | 656.41 | 0 | 0 | 0.0006788 | 1496.56 | 0.0006788 | 1496.56 | 0 | 0 | 2023-05-12 10:23:29 | 0.0003594 | 1.81 | 3990.2298 | 0 | 关闭
4696 | 7 | 5 | 恒流充电 | 01:58:00 | 31:50:50 | 0.152 | 2.3651 | 0.299 | 659.21 | 0.299 | 659.21 | 0 | 0 | 0.0006818 | 1503.16 | 0.0006818 | 1503.16 | 0 | 0 | 2023-05-12 10:23:59 | 0.0003596 | 1.5837 | 3491.4511 | 0 | 关闭
4697 | 7 | 5 | 恒流充电 | 01:58:30 | 31:51:20 | 0.152 | 2.3657 | 0.3003 | 662 | 0.3003 | 662 | 0 | 0 | 0.0006848 | 1509.77 | 0.0006848 | 1509.77 | 0 | 0 | 2023-05-12 10:24:29 | 0.0003596 | 2.1117 | 4655.3498 | 0 | 关闭
4698 | 7 | 5 | 恒流充电 | 01:59:00 | 31:51:50 | 0.152 | 2.3665 | 0.3016 | 664.79 | 0.3016 | 664.79 | 0 | 0 | 0.0006878 | 1516.38 | 0.0006878 | 1516.38 | 0 | 0 | 2023-05-12 10:24:59 | 0.0003598 | 1.5837 | 3491.4511 | 0 | 关闭
4699 | 7 | 5 | 恒流充电 | 01:59:30 | 31:52:20 | 0.152 | 2.3674 | 0.3028 | 667.59 | 0.3028 | 667.59 | 0 | 0 | 0.0006908 | 1522.99 | 0.0006908 | 1522.99 | 0 | 0 | 2023-05-12 10:25:29 | 0.0003599 | 1.4078 | 3103.5665 | 0 | 关闭
4700 | 7 | 5 | 恒流充电 | 02:00:00 | 31:52:50 | 0.152 | 2.3683 | 0.3041 | 670.38 | 0.3041 | 670.38 | 0 | 0 | 0.0006938 | 1529.6 | 0.0006938 | 1529.6 | 0 | 0 | 2023-05-12 10:25:59 | 0.0003601 | 1.4077 | 3103.4577 | 0 | 关闭
4701 | 7 | 5 | 恒流充电 | 02:00:30 | 31:53:20 | 0.1521 | 2.3691 | 0.3054 | 673.17 | 0.3054 | 673.17 | 0 | 0 | 0.0006968 | 1536.22 | 0.0006968 | 1536.22 | 0 | 0 | 2023-05-12 10:26:29 | 0.0003602 | 1.5838 | 3491.6348 | 0 | 关闭
4702 | 7 | 5 | 恒流充电 | 02:01:00 | 31:53:50 | 0.152 | 2.3701 | 0.3066 | 675.97 | 0.3066 | 675.97 | 0 | 0 | 0.0006998 | 1542.84 | 0.0006998 | 1542.84 | 0 | 0 | 2023-05-12 10:26:59 | 0.0003603 | 1.267 | 2793.2099 | 0 | 关闭
4703 | 7 | 5 | 恒流充电 | 02:01:30 | 31:54:20 | 0.152 | 2.371 | 0.3079 | 678.76 | 0.3079 | 678.76 | 0 | 0 | 0.0007028 | 1549.46 | 0.0007028 | 1549.46 | 0 | 0 | 2023-05-12 10:27:29 | 0.0003605 | 1.4078 | 3103.5121 | 0 | 关闭
4704 | 7 | 5 | 恒流充电 | 02:02:00 | 31:54:50 | 0.152 | 2.3722 | 0.3092 | 681.55 | 0.3092 | 681.55 | 0 | 0 | 0.0007058 | 1556.08 | 0.0007058 | 1556.08 | 0 | 0 | 2023-05-12 10:27:59 | 0.0003606 | 1.0559 | 2327.7157 | 0 | 关闭
4705 | 7 | 5 | 恒流充电 | 02:02:30 | 31:55:20 | 0.152 | 2.3732 | 0.3104 | 684.35 | 0.3104 | 684.35 | 0 | 0 | 0.0007088 | 1562.71 | 0.0007088 | 1562.71 | 0 | 0 | 2023-05-12 10:28:29 | 0.0003608 | 1.267 | 2793.2099 | 0 | 关闭
4706 | 7 | 5 | 恒流充电 | 02:03:00 | 31:55:50 | 0.152 | 2.3743 | 0.3117 | 687.14 | 0.3117 | 687.14 | 0 | 0 | 0.0007119 | 1569.34 | 0.0007119 | 1569.34 | 0 | 0 | 2023-05-12 10:28:59 | 0.000361 | 1.1518 | 2539.2372 | 0 | 关闭
4707 | 7 | 5 | 恒流充电 | 02:03:30 | 31:56:20 | 0.152 | 2.3754 | 0.313 | 689.93 | 0.313 | 689.93 | 0 | 0 | 0.0007149 | 1575.97 | 0.0007149 | 1575.97 | 0 | 0 | 2023-05-12 10:29:29 | 0.0003612 | 1.1518 | 2539.2817 | 0 | 关闭
4708 | 7 | 5 | 恒流充电 | 02:04:00 | 31:56:50 | 0.152 | 2.3766 | 0.3142 | 692.73 | 0.3142 | 692.73 | 0 | 0 | 0.0007179 | 1582.61 | 0.0007179 | 1582.61 | 0 | 0 | 2023-05-12 10:29:59 | 0.0003613 | 1.0558 | 2327.5932 | 0 | 关闭
4709 | 7 | 5 | 恒流充电 | 02:04:30 | 31:57:20 | 0.152 | 2.3779 | 0.3155 | 695.52 | 0.3155 | 695.52 | 0 | 0 | 0.0007209 | 1589.25 | 0.0007209 | 1589.25 | 0 | 0 | 2023-05-12 10:30:29 | 0.0003615 | 0.9746 | 2148.5853 | 0 | 关闭
4710 | 7 | 5 | 恒流充电 | 02:05:00 | 31:57:50 | 0.152 | 2.3792 | 0.3168 | 698.31 | 0.3168 | 698.31 | 0 | 0 | 0.0007239 | 1595.89 | 0.0007239 | 1595.89 | 0 | 0 | 2023-05-12 10:30:59 | 0.0003617 | 0.9746 | 2148.623 | 0 | 关闭
4711 | 7 | 5 | 恒流充电 | 02:05:30 | 31:58:20 | 0.152 | 2.3807 | 0.318 | 701.11 | 0.318 | 701.11 | 0 | 0 | 0.0007269 | 1602.54 | 0.0007269 | 1602.54 | 0 | 0 | 2023-05-12 10:31:29 | 0.0003619 | 0.8446 | 1862.0419 | 0 | 关闭
4712 | 7 | 5 | 恒流充电 | 02:06:00 | 31:58:50 | 0.152 | 2.3821 | 0.3193 | 703.9 | 0.3193 | 703.9 | 0 | 0 | 0.0007299 | 1609.19 | 0.0007299 | 1609.19 | 0 | 0 | 2023-05-12 10:31:59 | 0.0003622 | 0.905 | 1995.0449 | 0 | 关闭
4713 | 7 | 5 | 恒流充电 | 02:06:30 | 31:59:20 | 0.152 | 2.3837 | 0.3206 | 706.69 | 0.3206 | 706.69 | 0 | 0 | 0.0007329 | 1615.85 | 0.0007329 | 1615.85 | 0 | 0 | 2023-05-12 10:32:29 | 0.0003624 | 0.7919 | 1745.7868 | 0 | 关闭
4714 | 7 | 5 | 恒流充电 | 02:07:00 | 31:59:50 | 0.152 | 2.3853 | 0.3218 | 709.48 | 0.3218 | 709.48 | 0 | 0 | 0.000736 | 1622.51 | 0.000736 | 1622.51 | 0 | 0 | 2023-05-12 10:32:59 | 0.0003627 | 0.7918 | 1745.6337 | 0 | 关闭
4715 | 7 | 5 | 恒流充电 | 02:07:30 | 32:00:20 | 0.152 | 2.3871 | 0.3231 | 712.28 | 0.3231 | 712.28 | 0 | 0 | 0.000739 | 1629.17 | 0.000739 | 1629.17 | 0 | 0 | 2023-05-12 10:33:29 | 0.0003629 | 0.7039 | 1551.7833 | 0 | 关闭
4716 | 7 | 5 | 恒流充电 | 02:08:00 | 32:00:50 | 0.152 | 2.3889 | 0.3244 | 715.07 | 0.3244 | 715.07 | 0 | 0 | 0.000742 | 1635.85 | 0.000742 | 1635.85 | 0 | 0 | 2023-05-12 10:33:59 | 0.0003632 | 0.7038 | 1551.6744 | 0 | 关闭
4717 | 7 | 5 | 恒流充电 | 02:08:30 | 32:01:20 | 0.152 | 2.391 | 0.3256 | 717.86 | 0.3256 | 717.86 | 0 | 0 | 0.000745 | 1642.52 | 0.000745 | 1642.52 | 0 | 0 | 2023-05-12 10:34:29 | 0.0003635 | 0.6033 | 1330.1233 | 0 | 关闭
4718 | 7 | 5 | 恒流充电 | 02:09:00 | 32:01:50 | 0.1521 | 2.3931 | 0.3269 | 720.66 | 0.3269 | 720.66 | 0 | 0 | 0.0007481 | 1649.2 | 0.0007481 | 1649.2 | 0 | 0 | 2023-05-12 10:34:59 | 0.0003639 | 0.6033 | 1330.03 | 0 | 关闭
4719 | 7 | 5 | 恒流充电 | 02:09:30 | 32:02:20 | 0.152 | 2.3954 | 0.3282 | 723.45 | 0.3282 | 723.45 | 0 | 0 | 0.0007511 | 1655.89 | 0.0007511 | 1655.89 | 0 | 0 | 2023-05-12 10:35:29 | 0.0003642 | 0.5508 | 1214.3752 | 0 | 关闭
4720 | 7 | 5 | 恒流充电 | 02:10:00 | 32:02:50 | 0.152 | 2.3981 | 0.3294 | 726.24 | 0.3294 | 726.24 | 0 | 0 | 0.0007541 | 1662.58 | 0.0007541 | 1662.58 | 0 | 0 | 2023-05-12 10:35:59 | 0.0003646 | 0.4693 | 1034.5222 | 0 | 关闭
4721 | 7 | 5 | 恒流充电 | 02:10:30 | 32:03:20 | 0.152 | 2.4008 | 0.3307 | 729.04 | 0.3307 | 729.04 | 0 | 0 | 0.0007572 | 1669.29 | 0.0007572 | 1669.29 | 0 | 0 | 2023-05-12 10:36:29 | 0.000365 | 0.4693 | 1034.504 | 0 | 关闭
4722 | 7 | 5 | 恒流充电 | 02:11:00 | 32:03:50 | 0.152 | 2.4038 | 0.332 | 731.83 | 0.332 | 731.83 | 0 | 0 | 0.0007602 | 1676 | 0.0007602 | 1676 | 0 | 0 | 2023-05-12 10:36:59 | 0.0003654 | 0.4223 | 931.07 | 0 | 关闭
4723 | 7 | 5 | 恒流充电 | 02:11:30 | 32:04:20 | 0.152 | 2.4072 | 0.3332 | 734.62 | 0.3332 | 734.62 | 0 | 0 | 0.0007633 | 1682.71 | 0.0007633 | 1682.71 | 0 | 0 | 2023-05-12 10:37:29 | 0.000366 | 0.3726 | 821.4747 | 0 | 关闭
4724 | 7 | 5 | 恒流充电 | 02:12:00 | 32:04:50 | 0.152 | 2.411 | 0.3345 | 737.42 | 0.3345 | 737.42 | 0 | 0 | 0.0007663 | 1689.44 | 0.0007663 | 1689.44 | 0 | 0 | 2023-05-12 10:37:59 | 0.0003666 | 0.3334 | 735.0294 | 0 | 关闭
4725 | 7 | 5 | 恒流充电 | 02:12:30 | 32:05:20 | 0.152 | 2.4154 | 0.3358 | 740.21 | 0.3358 | 740.21 | 0 | 0 | 0.0007694 | 1696.18 | 0.0007694 | 1696.18 | 0 | 0 | 2023-05-12 10:38:29 | 0.0003672 | 0.2879 | 634.7982 | 0 | 关闭
4726 | 7 | 5 | 恒流充电 | 02:13:00 | 32:05:50 | 0.152 | 2.4207 | 0.337 | 743 | 0.337 | 743 | 0 | 0 | 0.0007725 | 1702.94 | 0.0007725 | 1702.94 | 0 | 0 | 2023-05-12 10:38:59 | 0.000368 | 0.239 | 527.0022 | 0 | 关闭
4727 | 7 | 5 | 恒流充电 | 02:13:30 | 32:06:20 | 0.152 | 2.4271 | 0.3383 | 745.8 | 0.3383 | 745.8 | 0 | 0 | 0.0007755 | 1709.71 | 0.0007755 | 1709.71 | 0 | 0 | 2023-05-12 10:39:29 | 0.000369 | 0.198 | 436.4237 | 0 | 关闭
4728 | 7 | 5 | 恒流充电 | 02:14:00 | 32:06:50 | 0.152 | 2.4351 | 0.3396 | 748.59 | 0.3396 | 748.59 | 0 | 0 | 0.0007786 | 1716.5 | 0.0007786 | 1716.5 | 0 | 0 | 2023-05-12 10:39:59 | 0.0003702 | 0.1584 | 349.139 | 0 | 关闭
4729 | 7 | 5 | 恒流充电 | 02:14:29 | 32:07:19 | 0.152 | 2.4451 | 0.3408 | 751.29 | 0.3408 | 751.29 | 0 | 0 | 0.0007816 | 1723.08 | 0.0007816 | 1723.08 | 0 | 0 | 2023-05-12 10:40:28 | 0.0003718 | 0.1225 | 270.0029 | 0 | 关闭
4730 | 7 | 5 | 恒流充电 | 02:14:30 | 32:07:20 | 0.152 | 2.4455 | 0.3408 | 751.38 | 0.3408 | 751.38 | 0 | 0 | 0.0007817 | 1723.31 | 0.0007817 | 1723.31 | 0 | 0 | 2023-05-12 10:40:29 | 0.0003718 | 0.1056 | 232.7063 | 0 | 关闭
4731 | 7 | 5 | 恒流充电 | 02:14:51 | 32:07:41 | 0.152 | 2.4555 | 0.3417 | 753.35 | 0.3417 | 753.35 | 0 | 0 | 0.0007839 | 1728.13 | 0.0007839 | 1728.13 | 0 | 0 | 2023-05-12 10:40:50 | 0.0003733 | 0.0891 | 196.4433 | 0 | 关闭
4732 | 7 | 5 | 恒流充电 | 02:15:00 | 32:07:50 | 0.152 | 2.4606 | 0.3421 | 754.17 | 0.3421 | 754.17 | 0 | 0 | 0.0007848 | 1730.16 | 0.0007848 | 1730.16 | 0 | 0 | 2023-05-12 10:40:59 | 0.0003741 | 0.0737 | 162.4861 | 0 | 关闭
4733 | 7 | 5 | 恒流充电 | 02:15:14 | 32:08:04 | 0.152 | 2.4706 | 0.3427 | 755.49 | 0.3427 | 755.49 | 0 | 0 | 0.0007863 | 1733.4 | 0.0007863 | 1733.4 | 0 | 0 | 2023-05-12 10:41:13 | 0.0003756 | 0.0595 | 131.2659 | 0 | 关闭
4734 | 7 | 5 | 恒流充电 | 02:15:25 | 32:08:15 | 0.152 | 2.4806 | 0.3431 | 756.5 | 0.3431 | 756.5 | 0 | 0 | 0.0007874 | 1735.91 | 0.0007874 | 1735.91 | 0 | 0 | 2023-05-12 10:41:24 | 0.0003772 | 0.046 | 101.4893 | 0 | 关闭
4735 | 7 | 5 | 恒流充电 | 02:15:30 | 32:08:20 | 0.1521 | 2.4863 | 0.3434 | 756.97 | 0.3434 | 756.97 | 0 | 0 | 0.0007879 | 1737.07 | 0.0007879 | 1737.07 | 0 | 0 | 2023-05-12 10:41:29 | 0.0003781 | 0.037 | 81.6599 | 0 | 关闭
4736 | 7 | 5 | 恒流充电 | 02:15:37 | 32:08:27 | 0.152 | 2.4964 | 0.3437 | 757.64 | 0.3437 | 757.64 | 0 | 0 | 0.0007887 | 1738.74 | 0.0007887 | 1738.74 | 0 | 0 | 2023-05-12 10:41:36 | 0.0003795 | 0.0301 | 66.3752 | 0 | 关闭
4737 | 7 | 5 | 恒流充电 | 02:15:43 | 32:08:33 | 0.152 | 2.5065 | 0.3439 | 758.2 | 0.3439 | 758.2 | 0 | 0 | 0.0007893 | 1740.13 | 0.0007893 | 1740.13 | 0 | 0 | 2023-05-12 10:41:42 | 0.0003811 | 0.0251 | 55.3062 | 0 | 关闭
4738 | 7 | 5 | 恒流充电 | 02:15:48 | 32:08:39 | 0.152 | 2.5165 | 0.3441 | 758.7 | 0.3441 | 758.7 | 0 | 0 | 0.0007899 | 1741.4 | 0.0007899 | 1741.4 | 0 | 0 | 2023-05-12 10:41:48 | 0.0003826 | 0.0228 | 50.2694 | 0 | 关闭
4739 | 7 | 5 | 恒流充电 | 02:15:53 | 32:08:44 | 0.152 | 2.5266 | 0.3444 | 759.17 | 0.3444 | 759.17 | 0 | 0 | 0.0007904 | 1742.59 | 0.0007904 | 1742.59 | 0 | 0 | 2023-05-12 10:41:53 | 0.0003841 | 0.0213 | 47.0215 | 0 | 关闭
4740 | 7 | 5 | 恒流充电 | 02:15:58 | 32:08:49 | 0.152 | 2.5366 | 0.3446 | 759.64 | 0.3446 | 759.64 | 0 | 0 | 0.000791 | 1743.77 | 0.000791 | 1743.77 | 0 | 0 | 2023-05-12 10:41:58 | 0.0003856 | 0.0211 | 46.551 | 0 | 关闭
4741 | 7 | 5 | 恒流充电 | 02:16:00 | 32:08:50 | 0.152 | 2.5392 | 0.3446 | 759.76 | 0.3446 | 759.76 | 0 | 0 | 0.0007911 | 1744.08 | 0.0007911 | 1744.08 | 0 | 0 | 2023-05-12 10:41:59 | 0.0003861 | 0.0211 | 46.5413 | 0 | 关闭
4742 | 7 | 5 | 恒流充电 | 02:16:05 | 32:08:55 | 0.152 | 2.5493 | 0.3448 | 760.24 | 0.3448 | 760.24 | 0 | 0 | 0.0007917 | 1745.29 | 0.0007917 | 1745.29 | 0 | 0 | 2023-05-12 10:42:04 | 0.0003875 | 0.0213 | 47.0069 | 0 | 关闭
4743 | 7 | 5 | 恒流充电 | 02:16:10 | 32:09:00 | 0.152 | 2.5595 | 0.3451 | 760.71 | 0.3451 | 760.71 | 0 | 0 | 0.0007922 | 1746.5 | 0.0007922 | 1746.5 | 0 | 0 | 2023-05-12 10:42:09 | 0.0003891 | 0.0211 | 46.5605 | 0 | 关闭
4744 | 7 | 5 | 恒流充电 | 02:16:15 | 32:09:05 | 0.152 | 2.5695 | 0.3453 | 761.18 | 0.3453 | 761.18 | 0 | 0 | 0.0007928 | 1747.69 | 0.0007928 | 1747.69 | 0 | 0 | 2023-05-12 10:42:14 | 0.0003906 | 0.0211 | 46.5413 | 0 | 关闭
4745 | 7 | 5 | 恒流充电 | 02:16:20 | 32:09:10 | 0.152 | 2.5795 | 0.3455 | 761.65 | 0.3455 | 761.65 | 0 | 0 | 0.0007933 | 1748.92 | 0.0007933 | 1748.92 | 0 | 0 | 2023-05-12 10:42:20 | 0.0003922 | 0.0215 | 47.4819 | 0 | 关闭
4746 | 7 | 5 | 恒流充电 | 02:16:25 | 32:09:15 | 0.152 | 2.5896 | 0.3457 | 762.12 | 0.3457 | 762.12 | 0 | 0 | 0.0007939 | 1750.12 | 0.0007939 | 1750.12 | 0 | 0 | 2023-05-12 10:42:25 | 0.0003937 | 0.0209 | 46.0901 | 0 | 关闭
4747 | 7 | 5 | 恒流充电 | 02:16:30 | 32:09:20 | 0.152 | 2.5993 | 0.3459 | 762.55 | 0.3459 | 762.55 | 0 | 0 | 0.0007944 | 1751.26 | 0.0007944 | 1751.26 | 0 | 0 | 2023-05-12 10:42:29 | 0.0003952 | 0.0205 | 45.117 | 0 | 关闭
4748 | 7 | 5 | 恒流充电 | 02:16:34 | 32:09:25 | 0.152 | 2.6093 | 0.3461 | 763 | 0.3461 | 763 | 0 | 0 | 0.0007949 | 1752.42 | 0.0007949 | 1752.42 | 0 | 0 | 2023-05-12 10:42:34 | 0.0003967 | 0.0203 | 44.6796 | 0 | 关闭
4749 | 7 | 5 | 恒流充电 | 02:16:39 | 32:09:29 | 0.152 | 2.6194 | 0.3463 | 763.44 | 0.3463 | 763.44 | 0 | 0 | 0.0007954 | 1753.56 | 0.0007954 | 1753.56 | 0 | 0 | 2023-05-12 10:42:39 | 0.0003982 | 0.0197 | 43.335 | 0 | 关闭
4750 | 7 | 5 | 恒流充电 | 02:16:44 | 32:09:34 | 0.152 | 2.6296 | 0.3465 | 763.88 | 0.3465 | 763.88 | 0 | 0 | 0.0007959 | 1754.71 | 0.0007959 | 1754.71 | 0 | 0 | 2023-05-12 10:42:43 | 0.0003998 | 0.0195 | 42.8958 | 0 | 关闭
4751 | 7 | 5 | 恒流充电 | 02:16:48 | 32:09:39 | 0.152 | 2.6397 | 0.3467 | 764.3 | 0.3467 | 764.3 | 0 | 0 | 0.0007964 | 1755.84 | 0.0007964 | 1755.84 | 0 | 0 | 2023-05-12 10:42:48 | 0.0004013 | 0.0192 | 42.4037 | 0 | 关闭
4752 | 7 | 5 | 恒流充电 | 02:16:53 | 32:09:43 | 0.152 | 2.6498 | 0.3469 | 764.72 | 0.3469 | 764.72 | 0 | 0 | 0.000797 | 1756.95 | 0.000797 | 1756.95 | 0 | 0 | 2023-05-12 10:42:53 | 0.0004029 | 0.0188 | 41.4821 | 0 | 关闭
4753 | 7 | 5 | 恒流充电 | 02:16:57 | 32:09:48 | 0.152 | 2.6598 | 0.3471 | 765.13 | 0.3471 | 765.13 | 0 | 0 | 0.0007974 | 1758.04 | 0.0007974 | 1758.04 | 0 | 0 | 2023-05-12 10:42:57 | 0.0004043 | 0.0186 | 40.9661 | 0 | 关闭
4754 | 7 | 5 | 恒流充电 | 02:17:00 | 32:09:50 | 0.152 | 2.6651 | 0.3472 | 765.35 | 0.3472 | 765.35 | 0 | 0 | 0.0007977 | 1758.61 | 0.0007977 | 1758.61 | 0 | 0 | 2023-05-12 10:42:59 | 0.0004052 | 0.0183 | 40.3943 | 0 | 关闭
4755 | 7 | 5 | 恒流充电 | 02:17:04 | 32:09:54 | 0.152 | 2.6752 | 0.3473 | 765.76 | 0.3473 | 765.76 | 0 | 0 | 0.0007982 | 1759.7 | 0.0007982 | 1759.7 | 0 | 0 | 2023-05-12 10:43:04 | 0.0004067 | 0.0184 | 40.5605 | 0 | 关闭
4756 | 7 | 5 | 恒流充电 | 02:17:08 | 32:09:59 | 0.152 | 2.6852 | 0.3475 | 766.17 | 0.3475 | 766.17 | 0 | 0 | 0.0007987 | 1760.8 | 0.0007987 | 1760.8 | 0 | 0 | 2023-05-12 10:43:08 | 0.0004082 | 0.0186 | 40.9563 | 0 | 关闭
4757 | 7 | 5 | 恒流充电 | 02:17:13 | 32:10:03 | 0.152 | 2.6953 | 0.3477 | 766.58 | 0.3477 | 766.58 | 0 | 0 | 0.0007992 | 1761.9 | 0.0007992 | 1761.9 | 0 | 0 | 2023-05-12 10:43:12 | 0.0004097 | 0.0184 | 40.5653 | 0 | 关闭
4758 | 7 | 5 | 恒流充电 | 02:17:17 | 32:10:08 | 0.152 | 2.7055 | 0.3479 | 766.99 | 0.3479 | 766.99 | 0 | 0 | 0.0007997 | 1763.03 | 0.0007997 | 1763.03 | 0 | 0 | 2023-05-12 10:43:17 | 0.0004113 | 0.0186 | 41.0754 | 0 | 关闭
4759 | 7 | 5 | 恒流充电 | 02:17:22 | 32:10:12 | 0.152 | 2.7155 | 0.3481 | 767.41 | 0.3481 | 767.41 | 0 | 0 | 0.0008002 | 1764.17 | 0.0008002 | 1764.17 | 0 | 0 | 2023-05-12 10:43:21 | 0.0004128 | 0.019 | 41.8969 | 0 | 关闭
4760 | 7 | 5 | 恒流充电 | 02:17:26 | 32:10:17 | 0.152 | 2.7257 | 0.3483 | 767.84 | 0.3483 | 767.84 | 0 | 0 | 0.0008008 | 1765.33 | 0.0008008 | 1765.33 | 0 | 0 | 2023-05-12 10:43:26 | 0.0004144 | 0.019 | 41.9784 | 0 | 关闭
4761 | 7 | 5 | 恒流充电 | 02:17:30 | 32:10:20 | 0.152 | 2.7324 | 0.3484 | 768.14 | 0.3484 | 768.14 | 0 | 0 | 0.0008011 | 1766.15 | 0.0008011 | 1766.15 | 0 | 0 | 2023-05-12 10:43:29 | 0.0004154 | 0.0202 | 44.4646 | 0 | 关闭
4762 | 7 | 5 | 恒流充电 | 02:17:34 | 32:10:25 | 0.152 | 2.7425 | 0.3486 | 768.6 | 0.3486 | 768.6 | 0 | 0 | 0.0008017 | 1767.39 | 0.0008017 | 1767.39 | 0 | 0 | 2023-05-12 10:43:34 | 0.0004169 | 0.0205 | 45.1685 | 0 | 关闭
4763 | 7 | 5 | 恒流充电 | 02:17:39 | 32:10:30 | 0.152 | 2.7525 | 0.3488 | 769.06 | 0.3488 | 769.06 | 0 | 0 | 0.0008023 | 1768.67 | 0.0008023 | 1768.67 | 0 | 0 | 2023-05-12 10:43:39 | 0.0004185 | 0.0211 | 46.551 | 0 | 关闭
4764 | 7 | 5 | 恒流充电 | 02:17:45 | 32:10:35 | 0.152 | 2.7625 | 0.3491 | 769.56 | 0.3491 | 769.56 | 0 | 0 | 0.0008029 | 1770.03 | 0.0008029 | 1770.03 | 0 | 0 | 2023-05-12 10:43:44 | 0.00042 | 0.0224 | 49.3435 | 0 | 关闭
4765 | 7 | 5 | 恒流充电 | 02:17:50 | 32:10:41 | 0.152 | 2.7725 | 0.3493 | 770.06 | 0.3493 | 770.06 | 0 | 0 | 0.0008035 | 1771.43 | 0.0008035 | 1771.43 | 0 | 0 | 2023-05-12 10:43:50 | 0.0004215 | 0.0228 | 50.2792 | 0 | 关闭
4766 | 7 | 5 | 恒流充电 | 02:17:56 | 32:10:46 | 0.152 | 2.7825 | 0.3495 | 770.59 | 0.3495 | 770.59 | 0 | 0 | 0.0008042 | 1772.9 | 0.0008042 | 1772.9 | 0 | 0 | 2023-05-12 10:43:56 | 0.000423 | 0.0241 | 53.0619 | 0 | 关闭
4767 | 7 | 5 | 恒流充电 | 02:18:00 | 32:10:50 | 0.152 | 2.7887 | 0.3497 | 770.93 | 0.3497 | 770.93 | 0 | 0 | 0.0008046 | 1773.86 | 0.0008046 | 1773.86 | 0 | 0 | 2023-05-12 10:43:59 | 0.000424 | 0.0252 | 55.5729 | 0 | 关闭
4768 | 7 | 5 | 恒流充电 | 02:18:06 | 32:10:56 | 0.152 | 2.7987 | 0.35 | 771.51 | 0.35 | 771.51 | 0 | 0 | 0.0008054 | 1775.47 | 0.0008054 | 1775.47 | 0 | 0 | 2023-05-12 10:44:05 | 0.0004255 | 0.0262 | 57.716 | 0 | 关闭
4769 | 7 | 5 | 恒流充电 | 02:18:07 | 32:10:57 | 0.152 | 2.8 | 0.35 | 771.58 | 0.35 | 771.58 | 0 | 0 | 0.0008054 | 1775.68 | 0.0008054 | 1775.68 | 0 | 0 | 2023-05-12 10:44:06 | 0.0004257 | 0.026 | 57.2815 | 0 | 关闭
4770 | 8 | 2 | 搁置 | 00:00:00 | 32:10:57 | 0 | 2.793 | 0 | 0 | 0 | 0 | 0 | 0 | 0 | 0 | 0 | 0 | 0 | 0 | 2023-05-12 10:44:07 | 0 | 0 | 0 | 0 | 关闭
4771 | 8 | 2 | 搁置 | 00:00:00 | 32:10:57 | 0 | 2.7829 | 0 | 0 | 0 | 0 | 0 | 0 | 0 | 0 | 0 | 0 | 0 | 0 | 2023-05-12 10:44:07 | 0 | 0 | 0 | 0 | 关闭
4772 | 8 | 2 | 搁置 | 00:00:00 | 32:10:58 | 0 | 2.7702 | 0 | 0 | 0 | 0 | 0 | 0 | 0 | 0 | 0 | 0 | 0 | 0 | 2023-05-12 10:44:07 | 0 | 0 | 0 | 0 | 关闭
4773 | 8 | 2 | 搁置 | 00:00:01 | 32:10:58 | 0 | 2.7588 | 0 | 0 | 0 | 0 | 0 | 0 | 0 | 0 | 0 | 0 | 0 | 0 | 2023-05-12 10:44:07 | 0 | 0 | 0 | 0 | 关闭
4774 | 8 | 2 | 搁置 | 00:00:01 | 32:10:58 | 0 | 2.7469 | 0 | 0 | 0 | 0 | 0 | 0 | 0 | 0 | 0 | 0 | 0 | 0 | 2023-05-12 10:44:08 | 0 | 0 | 0 | 0 | 关闭
4775 | 8 | 2 | 搁置 | 00:00:01 | 32:10:59 | 0 | 2.7353 | 0 | 0 | 0 | 0 | 0 | 0 | 0 | 0 | 0 | 0 | 0 | 0 | 2023-05-12 10:44:08 | 0 | 0 | 0 | 0 | 关闭
4776 | 8 | 2 | 搁置 | 00:00:02 | 32:10:59 | 0 | 2.7233 | 0 | 0 | 0 | 0 | 0 | 0 | 0 | 0 | 0 | 0 | 0 | 0 | 2023-05-12 10:44:09 | 0 | 0 | 0 | 0 | 关闭
4777 | 8 | 2 | 搁置 | 00:00:02 | 32:11:00 | 0 | 2.7115 | 0 | 0 | 0 | 0 | 0 | 0 | 0 | 0 | 0 | 0 | 0 | 0 | 2023-05-12 10:44:09 | 0 | 0 | 0 | 0 | 关闭
4778 | 8 | 2 | 搁置 | 00:00:03 | 32:11:00 | 0 | 2.7006 | 0 | 0 | 0 | 0 | 0 | 0 | 0 | 0 | 0 | 0 | 0 | 0 | 2023-05-12 10:44:10 | 0 | 0 | 0 | 0 | 关闭
4779 | 8 | 2 | 搁置 | 00:00:03 | 32:11:01 | 0 | 2.6894 | 0 | 0 | 0 | 0 | 0 | 0 | 0 | 0 | 0 | 0 | 0 | 0 | 2023-05-12 10:44:10 | 0 | 0 | 0 | 0 | 关闭
4780 | 8 | 2 | 搁置 | 00:00:04 | 32:11:01 | 0 | 2.6783 | 0 | 0 | 0 | 0 | 0 | 0 | 0 | 0 | 0 | 0 | 0 | 0 | 2023-05-12 10:44:11 | 0 | 0 | 0 | 0 | 关闭
4781 | 8 | 2 | 搁置 | 00:00:05 | 32:11:02 | 0 | 2.668 | 0 | 0 | 0 | 0 | 0 | 0 | 0 | 0 | 0 | 0 | 0 | 0 | 2023-05-12 10:44:12 | 0 | 0 | 0 | 0 | 关闭
4782 | 8 | 2 | 搁置 | 00:00:05 | 32:11:03 | 0 | 2.6569 | 0 | 0 | 0 | 0 | 0 | 0 | 0 | 0 | 0 | 0 | 0 | 0 | 2023-05-12 10:44:12 | 0 | 0 | 0 | 0 | 关闭
4783 | 8 | 2 | 搁置 | 00:00:06 | 32:11:03 | 0 | 2.6467 | 0 | 0 | 0 | 0 | 0 | 0 | 0 | 0 | 0 | 0 | 0 | 0 | 2023-05-12 10:44:13 | 0 | 0 | 0 | 0 | 关闭
4784 | 8 | 2 | 搁置 | 00:00:07 | 32:11:04 | 0 | 2.6357 | 0 | 0 | 0 | 0 | 0 | 0 | 0 | 0 | 0 | 0 | 0 | 0 | 2023-05-12 10:44:14 | 0 | 0 | 0 | 0 | 关闭
4785 | 8 | 2 | 搁置 | 00:00:08 | 32:11:05 | 0 | 2.6254 | 0 | 0 | 0 | 0 | 0 | 0 | 0 | 0 | 0 | 0 | 0 | 0 | 2023-05-12 10:44:15 | 0 | 0 | 0 | 0 | 关闭
4786 | 8 | 2 | 搁置 | 00:00:09 | 32:11:06 | 0 | 2.6147 | 0 | 0 | 0 | 0 | 0 | 0 | 0 | 0 | 0 | 0 | 0 | 0 | 2023-05-12 10:44:15 | 0 | 0 | 0 | 0 | 关闭
4787 | 8 | 2 | 搁置 | 00:00:09 | 32:11:07 | 0 | 2.6046 | 0 | 0 | 0 | 0 | 0 | 0 | 0 | 0 | 0 | 0 | 0 | 0 | 2023-05-12 10:44:16 | 0 | 0 | 0 | 0 | 关闭
4788 | 8 | 2 | 搁置 | 00:00:10 | 32:11:08 | 0 | 2.5943 | 0 | 0 | 0 | 0 | 0 | 0 | 0 | 0 | 0 | 0 | 0 | 0 | 2023-05-12 10:44:17 | 0 | 0 | 0 | 0 | 关闭
4789 | 8 | 2 | 搁置 | 00:00:12 | 32:11:09 | 0 | 2.5834 | 0 | 0 | 0 | 0 | 0 | 0 | 0 | 0 | 0 | 0 | 0 | 0 | 2023-05-12 10:44:18 | 0 | 0 | 0 | 0 | 关闭
4790 | 8 | 2 | 搁置 | 00:00:13 | 32:11:10 | 0 | 2.5728 | 0 | 0 | 0 | 0 | 0 | 0 | 0 | 0 | 0 | 0 | 0 | 0 | 2023-05-12 10:44:20 | 0 | 0 | 0 | 0 | 关闭
4791 | 8 | 2 | 搁置 | 00:00:14 | 32:11:11 | 0 | 2.5626 | 0 | 0 | 0 | 0 | 0 | 0 | 0 | 0 | 0 | 0 | 0 | 0 | 2023-05-12 10:44:21 | 0 | 0 | 0 | 0 | 关闭
4792 | 8 | 2 | 搁置 | 00:00:15 | 32:11:13 | 0 | 2.552 | 0 | 0 | 0 | 0 | 0 | 0 | 0 | 0 | 0 | 0 | 0 | 0 | 2023-05-12 10:44:22 | 0 | 0 | 0 | 0 | 关闭
4793 | 8 | 2 | 搁置 | 00:00:17 | 32:11:14 | 0 | 2.5416 | 0 | 0 | 0 | 0 | 0 | 0 | 0 | 0 | 0 | 0 | 0 | 0 | 2023-05-12 10:44:24 | 0 | 0 | 0 | 0 | 关闭
4794 | 8 | 2 | 搁置 | 00:00:18 | 32:11:16 | 0 | 2.5314 | 0 | 0 | 0 | 0 | 0 | 0 | 0 | 0 | 0 | 0 | 0 | 0 | 2023-05-12 10:44:25 | 0 | 0 | 0 | 0 | 关闭
4795 | 8 | 2 | 搁置 | 00:00:20 | 32:11:18 | 0 | 2.5211 | 0 | 0 | 0 | 0 | 0 | 0 | 0 | 0 | 0 | 0 | 0 | 0 | 2023-05-12 10:44:27 | 0 | 0 | 0 | 0 | 关闭
4796 | 8 | 2 | 搁置 | 00:00:22 | 32:11:20 | 0 | 2.511 | 0 | 0 | 0 | 0 | 0 | 0 | 0 | 0 | 0 | 0 | 0 | 0 | 2023-05-12 10:44:29 | 0 | 0 | 0 | 0 | 关闭
4797 | 8 | 2 | 搁置 | 00:00:25 | 32:11:22 | 0 | 2.5009 | 0 | 0 | 0 | 0 | 0 | 0 | 0 | 0 | 0 | 0 | 0 | 0 | 2023-05-12 10:44:31 | 0 | 0 | 0 | 0 | 关闭
4798 | 8 | 2 | 搁置 | 00:00:27 | 32:11:25 | 0 | 2.4909 | 0 | 0 | 0 | 0 | 0 | 0 | 0 | 0 | 0 | 0 | 0 | 0 | 2023-05-12 10:44:34 | 0 | 0 | 0 | 0 | 关闭
4799 | 8 | 2 | 搁置 | 00:00:30 | 32:11:27 | 0 | 2.4835 | 0 | 0 | 0 | 0 | 0 | 0 | 0 | 0 | 0 | 0 | 0 | 0 | 2023-05-12 10:44:36 | 0 | 0 | 0 | 0 | 关闭
4800 | 8 | 2 | 搁置 | 00:00:33 | 32:11:31 | 0 | 2.4734 | 0 | 0 | 0 | 0 | 0 | 0 | 0 | 0 | 0 | 0 | 0 | 0 | 2023-05-12 10:44:40 | 0 | 0 | 0 | 0 | 关闭
4801 | 8 | 2 | 搁置 | 00:00:38 | 32:11:36 | 0 | 2.4634 | 0 | 0 | 0 | 0 | 0 | 0 | 0 | 0 | 0 | 0 | 0 | 0 | 2023-05-12 10:44:45 | 0 | 0 | 0 | 0 | 关闭
4802 | 8 | 2 | 搁置 | 00:00:45 | 32:11:42 | 0 | 2.4534 | 0 | 0 | 0 | 0 | 0 | 0 | 0 | 0 | 0 | 0 | 0 | 0 | 2023-05-12 10:44:52 | 0 | 0 | 0 | 0 | 关闭
4803 | 8 | 2 | 搁置 | 00:00:53 | 32:11:51 | 0 | 2.4434 | 0 | 0 | 0 | 0 | 0 | 0 | 0 | 0 | 0 | 0 | 0 | 0 | 2023-05-12 10:45:00 | 0 | 0 | 0 | 0 | 关闭
4804 | 8 | 2 | 搁置 | 00:01:00 | 32:11:57 | 0 | 2.4379 | 0 | 0 | 0 | 0 | 0 | 0 | 0 | 0 | 0 | 0 | 0 | 0 | 2023-05-12 10:45:06 | 0 | 0 | 0 | 0 | 关闭
4805 | 8 | 3 | 恒流放电 | 00:00:00 | 32:11:57 | -0.1519 | 2.4303 | 0 | 0 | 0 | 0 | 0 | 0 | 0 | 0 | 0 | 0 | 0 | 0 | 2023-05-12 10:45:07 | -0.0003692 | 0 | 0 | 0 | 关闭
4806 | 8 | 3 | 恒流放电 | 00:00:00 | 32:11:58 | -0.1521 | 2.4189 | 0 | 0.06 | 0 | 0 | 0 | 0.06 | 1e-07 | 0.14 | 0 | 0 | 1e-07 | 0.14 | 2023-05-12 10:45:07 | -0.0003678 | -0.0022 | -4.8991 | 0 | 关闭
4807 | 8 | 3 | 恒流放电 | 00:00:01 | 32:11:59 | -0.1521 | 2.4088 | 0.0001 | 0.15 | 0 | 0 | 0.0001 | 0.15 | 2e-07 | 0.36 | 0 | 0 | 2e-07 | 0.36 | 2023-05-12 10:45:08 | -0.0003663 | -0.0042 | -9.2191 | 0 | 关闭
4808 | 8 | 3 | 恒流放电 | 00:00:03 | 32:12:00 | -0.1521 | 2.3986 | 0.0001 | 0.33 | 0 | 0 | 0.0001 | 0.33 | 4e-07 | 0.79 | 0 | 0 | 4e-07 | 0.79 | 2023-05-12 10:45:10 | -0.0003647 | -0.0079 | -17.3443 | 0 | 关闭
4809 | 8 | 3 | 恒流放电 | 00:00:06 | 32:12:04 | -0.1521 | 2.3885 | 0.0003 | 0.64 | 0 | 0 | 0.0003 | 0.64 | 7e-07 | 1.54 | 0 | 0 | 7e-07 | 1.54 | 2023-05-12 10:45:13 | -0.0003632 | -0.0142 | -31.3456 | 0 | 关闭
4810 | 8 | 3 | 恒流放电 | 00:00:13 | 32:12:10 | -0.1521 | 2.3784 | 0.0006 | 1.26 | 0 | 0 | 0.0006 | 1.26 | 1.4e-06 | 3.01 | 0 | 0 | 1.4e-06 | 3.01 | 2023-05-12 10:45:20 | -0.0003616 | -0.0276 | -60.8462 | 0 | 关闭
4811 | 8 | 3 | 恒流放电 | 00:00:28 | 32:12:26 | -0.1521 | 2.3684 | 0.0012 | 2.67 | 0 | 0 | 0.0012 | 2.67 | 2.9e-06 | 6.37 | 0 | 0 | 2.9e-06 | 6.37 | 2023-05-12 10:45:35 | -0.0003601 | -0.0642 | -141.5338 | 0 | 关闭
4812 | 8 | 3 | 恒流放电 | 00:00:30 | 32:12:27 | -0.1521 | 2.3679 | 0.0013 | 2.79 | 0 | 0 | 0.0013 | 2.79 | 3e-06 | 6.65 | 0 | 0 | 3e-06 | 6.65 | 2023-05-12 10:45:37 | -0.00036 | -0.1098 | -242.088 | 0 | 关闭
4813 | 8 | 3 | 恒流放电 | 00:01:00 | 32:12:57 | -0.1521 | 2.36 | 0.0025 | 5.59 | 0 | 0 | 0.0025 | 5.59 | 6e-06 | 13.25 | 0 | 0 | 6e-06 | 13.25 | 2023-05-12 10:46:07 | -0.0003588 | -0.1604 | -353.5949 | 0 | 关闭
4814 | 8 | 3 | 恒流放电 | 00:01:30 | 32:13:27 | -0.1521 | 2.3554 | 0.0038 | 8.38 | 0 | 0 | 0.0038 | 8.38 | 9e-06 | 19.84 | 0 | 0 | 9e-06 | 19.84 | 2023-05-12 10:46:37 | -0.0003582 | -0.2755 | -607.2608 | 0 | 关闭
4815 | 8 | 3 | 恒流放电 | 00:02:00 | 32:13:57 | -0.1521 | 2.352 | 0.0051 | 11.17 | 0 | 0 | 0.0051 | 11.17 | 1.2e-05 | 26.41 | 0 | 0 | 1.2e-05 | 26.41 | 2023-05-12 10:47:07 | -0.0003576 | -0.3727 | -821.5773 | 0 | 关闭
4816 | 8 | 3 | 恒流放电 | 00:02:30 | 32:14:27 | -0.1521 | 2.3493 | 0.0063 | 13.97 | 0 | 0 | 0.0063 | 13.97 | 1.5e-05 | 32.98 | 0 | 0 | 1.5e-05 | 32.98 | 2023-05-12 10:47:37 | -0.0003572 | -0.4693 | -1034.5766 | 0 | 关闭
4817 | 8 | 3 | 恒流放电 | 00:03:00 | 32:14:57 | -0.1521 | 2.3469 | 0.0076 | 16.76 | 0 | 0 | 0.0076 | 16.76 | 1.79e-05 | 39.54 | 0 | 0 | 1.79e-05 | 39.54 | 2023-05-12 10:48:07 | -0.0003568 | -0.5279 | -1163.8834 | 0 | 关闭
4818 | 8 | 3 | 恒流放电 | 00:03:30 | 32:15:27 | -0.1521 | 2.3449 | 0.0089 | 19.55 | 0 | 0 | 0.0089 | 19.55 | 2.09e-05 | 46.09 | 0 | 0 | 2.09e-05 | 46.09 | 2023-05-12 10:48:37 | -0.0003565 | -0.6335 | -1396.6692 | 0 | 关闭
4819 | 8 | 3 | 恒流放电 | 00:04:00 | 32:15:57 | -0.152 | 2.343 | 0.0101 | 22.35 | 0 | 0 | 0.0101 | 22.35 | 2.39e-05 | 52.64 | 0 | 0 | 2.39e-05 | 52.64 | 2023-05-12 10:49:07 | -0.0003562 | -0.6669 | -1470.1749 | 0 | 关闭
4820 | 8 | 3 | 恒流放电 | 00:04:30 | 32:16:27 | -0.1521 | 2.3413 | 0.0114 | 25.14 | 0 | 0 | 0.0114 | 25.14 | 2.68e-05 | 59.18 | 0 | 0 | 2.68e-05 | 59.18 | 2023-05-12 10:49:37 | -0.000356 | -0.7453 | -1643.1187 | 0 | 关闭
4821 | 8 | 3 | 恒流放电 | 00:05:00 | 32:16:57 | -0.152 | 2.3399 | 0.0127 | 27.93 | 0 | 0 | 0.0127 | 27.93 | 2.98e-05 | 65.72 | 0 | 0 | 2.98e-05 | 65.72 | 2023-05-12 10:50:07 | -0.0003558 | -0.905 | -1995.2286 | 0 | 关闭
4822 | 8 | 3 | 恒流放电 | 00:05:30 | 32:17:27 | -0.1521 | 2.3385 | 0.0139 | 30.73 | 0 | 0 | 0.0139 | 30.73 | 3.28e-05 | 72.25 | 0 | 0 | 3.28e-05 | 72.25 | 2023-05-12 10:50:37 | -0.0003556 | -0.905 | -1995.2155 | 0 | 关闭
4823 | 8 | 3 | 恒流放电 | 00:06:00 | 32:17:57 | -0.152 | 2.3371 | 0.0152 | 33.52 | 0 | 0 | 0.0152 | 33.52 | 3.57e-05 | 78.78 | 0 | 0 | 3.57e-05 | 78.78 | 2023-05-12 10:51:07 | -0.0003553 | -0.905 | -1995.1893 | 0 | 关闭
4824 | 8 | 3 | 恒流放电 | 00:06:30 | 32:18:27 | -0.152 | 2.3358 | 0.0165 | 36.31 | 0 | 0 | 0.0165 | 36.31 | 3.87e-05 | 85.31 | 0 | 0 | 3.87e-05 | 85.31 | 2023-05-12 10:51:37 | -0.0003551 | -0.9746 | -2148.6512 | 0 | 关闭
4825 | 8 | 3 | 恒流放电 | 00:07:00 | 32:18:57 | -0.1521 | 2.3347 | 0.0177 | 39.11 | 0 | 0 | 0.0177 | 39.11 | 4.17e-05 | 91.83 | 0 | 0 | 4.17e-05 | 91.83 | 2023-05-12 10:52:07 | -0.000355 | -1.1518 | -2539.3318 | 0 | 关闭
4826 | 8 | 3 | 恒流放电 | 00:07:30 | 32:19:27 | -0.1521 | 2.3336 | 0.019 | 41.9 | 0 | 0 | 0.019 | 41.9 | 4.46e-05 | 98.35 | 0 | 0 | 4.46e-05 | 98.35 | 2023-05-12 10:52:37 | -0.0003548 | -1.1519 | -2539.3596 | 0 | 关闭
4827 | 8 | 3 | 恒流放电 | 00:08:00 | 32:19:57 | -0.1521 | 2.3326 | 0.0203 | 44.69 | 0 | 0 | 0.0203 | 44.69 | 4.76e-05 | 104.87 | 0 | 0 | 4.76e-05 | 104.87 | 2023-05-12 10:53:07 | -0.0003547 | -1.267 | -2793.3201 | 0 | 关闭
4828 | 8 | 3 | 恒流放电 | 00:08:30 | 32:20:27 | -0.1521 | 2.3316 | 0.0215 | 47.49 | 0 | 0 | 0.0215 | 47.49 | 5.05e-05 | 111.38 | 0 | 0 | 5.05e-05 | 111.38 | 2023-05-12 10:53:37 | -0.0003545 | -1.267 | -2793.2956 | 0 | 关闭
4829 | 8 | 3 | 恒流放电 | 00:09:00 | 32:20:57 | -0.152 | 2.3306 | 0.0228 | 50.28 | 0 | 0 | 0.0228 | 50.28 | 5.35e-05 | 117.89 | 0 | 0 | 5.35e-05 | 117.89 | 2023-05-12 10:54:07 | -0.0003543 | -1.267 | -2793.2772 | 0 | 关闭
4830 | 8 | 3 | 恒流放电 | 00:09:30 | 32:21:27 | -0.152 | 2.3296 | 0.0241 | 53.07 | 0 | 0 | 0.0241 | 53.07 | 5.64e-05 | 124.4 | 0 | 0 | 5.64e-05 | 124.4 | 2023-05-12 10:54:37 | -0.0003542 | -1.267 | -2793.2589 | 0 | 关闭
4831 | 8 | 3 | 恒流放电 | 00:10:00 | 32:21:57 | -0.1521 | 2.3288 | 0.0253 | 55.87 | 0 | 0 | 0.0253 | 55.87 | 5.94e-05 | 130.91 | 0 | 0 | 5.94e-05 | 130.91 | 2023-05-12 10:55:07 | -0.0003541 | -1.5838 | -3491.5812 | 0 | 关闭
4832 | 8 | 3 | 恒流放电 | 00:10:30 | 32:22:27 | -0.1521 | 2.3279 | 0.0266 | 58.66 | 0 | 0 | 0.0266 | 58.66 | 6.23e-05 | 137.41 | 0 | 0 | 6.23e-05 | 137.41 | 2023-05-12 10:55:37 | -0.000354 | -1.4078 | -3103.6618 | 0 | 关闭
4833 | 8 | 3 | 恒流放电 | 00:11:00 | 32:22:57 | -0.152 | 2.327 | 0.0279 | 61.45 | 0 | 0 | 0.0279 | 61.45 | 6.53e-05 | 143.91 | 0 | 0 | 6.53e-05 | 143.91 | 2023-05-12 10:56:07 | -0.0003538 | -1.4077 | -3103.4304 | 0 | 关闭
4834 | 8 | 3 | 恒流放电 | 00:11:30 | 32:23:27 | -0.152 | 2.3261 | 0.0291 | 64.25 | 0 | 0 | 0.0291 | 64.25 | 6.82e-05 | 150.41 | 0 | 0 | 6.82e-05 | 150.41 | 2023-05-12 10:56:37 | -0.0003536 | -1.4076 | -3103.2467 | 0 | 关闭
4835 | 8 | 3 | 恒流放电 | 00:12:00 | 32:23:57 | -0.152 | 2.3253 | 0.0304 | 67.04 | 0 | 0 | 0.0304 | 67.04 | 7.12e-05 | 156.91 | 0 | 0 | 7.12e-05 | 156.91 | 2023-05-12 10:57:07 | -0.0003535 | -1.5836 | -3491.1143 | 0 | 关闭
4836 | 8 | 3 | 恒流放电 | 00:12:30 | 32:24:27 | -0.152 | 2.3246 | 0.0317 | 69.83 | 0 | 0 | 0.0317 | 69.83 | 7.41e-05 | 163.4 | 0 | 0 | 7.41e-05 | 163.4 | 2023-05-12 10:57:37 | -0.0003534 | -1.8098 | -3989.8449 | 0 | 关闭
4837 | 8 | 3 | 恒流放电 | 00:13:00 | 32:24:57 | -0.152 | 2.3238 | 0.0329 | 72.62 | 0 | 0 | 0.0329 | 72.62 | 7.71e-05 | 169.89 | 0 | 0 | 7.71e-05 | 169.89 | 2023-05-12 10:58:07 | -0.0003532 | -1.5836 | -3491.0913 | 0 | 关闭
4838 | 8 | 3 | 恒流放电 | 00:13:30 | 32:25:27 | -0.152 | 2.3231 | 0.0342 | 75.42 | 0 | 0 | 0.0342 | 75.42 | 8e-05 | 176.38 | 0 | 0 | 8e-05 | 176.38 | 2023-05-12 10:58:37 | -0.0003532 | -1.8098 | -3989.8537 | 0 | 关闭
4839 | 8 | 3 | 恒流放电 | 00:14:00 | 32:25:57 | -0.152 | 2.3223 | 0.0355 | 78.21 | 0 | 0 | 0.0355 | 78.21 | 8.29e-05 | 182.87 | 0 | 0 | 8.29e-05 | 182.87 | 2023-05-12 10:59:07 | -0.0003531 | -1.5836 | -3491.1373 | 0 | 关闭
4840 | 8 | 3 | 恒流放电 | 00:14:30 | 32:26:27 | -0.152 | 2.3216 | 0.0367 | 81 | 0 | 0 | 0.0367 | 81 | 8.59e-05 | 189.35 | 0 | 0 | 8.59e-05 | 189.35 | 2023-05-12 10:59:37 | -0.0003529 | -1.8098 | -3989.8274 | 0 | 关闭
4841 | 8 | 3 | 恒流放电 | 00:15:00 | 32:26:57 | -0.152 | 2.3209 | 0.038 | 83.8 | 0 | 0 | 0.038 | 83.8 | 8.88e-05 | 195.84 | 0 | 0 | 8.88e-05 | 195.84 | 2023-05-12 11:00:07 | -0.0003528 | -1.8098 | -3989.7924 | 0 | 关闭
4842 | 8 | 3 | 恒流放电 | 00:15:30 | 32:27:27 | -0.152 | 2.3202 | 0.0393 | 86.59 | 0 | 0 | 0.0393 | 86.59 | 9.18e-05 | 202.32 | 0 | 0 | 9.18e-05 | 202.32 | 2023-05-12 11:00:37 | -0.0003527 | -1.8098 | -3989.8799 | 0 | 关闭
4843 | 8 | 3 | 恒流放电 | 00:16:00 | 32:27:57 | -0.152 | 2.3195 | 0.0405 | 89.38 | 0 | 0 | 0.0405 | 89.38 | 9.47e-05 | 208.8 | 0 | 0 | 9.47e-05 | 208.8 | 2023-05-12 11:01:07 | -0.0003526 | -1.8098 | -3989.8974 | 0 | 关闭
4844 | 8 | 3 | 恒流放电 | 00:16:30 | 32:28:27 | -0.1521 | 2.3189 | 0.0418 | 92.17 | 0 | 0 | 0.0418 | 92.17 | 9.76e-05 | 215.27 | 0 | 0 | 9.76e-05 | 215.27 | 2023-05-12 11:01:37 | -0.0003526 | -2.1115 | -4654.9313 | 0 | 关闭
4845 | 8 | 3 | 恒流放电 | 00:17:00 | 32:28:57 | -0.152 | 2.3182 | 0.0431 | 94.97 | 0 | 0 | 0.0431 | 94.97 | 0.0001006 | 221.75 | 0 | 0 | 0.0001006 | 221.75 | 2023-05-12 11:02:07 | -0.0003525 | -1.81 | -3990.3436 | 0 | 关闭
4846 | 8 | 3 | 恒流放电 | 00:17:30 | 32:29:27 | -0.1521 | 2.3175 | 0.0443 | 97.76 | 0 | 0 | 0.0443 | 97.76 | 0.0001035 | 228.22 | 0 | 0 | 0.0001035 | 228.22 | 2023-05-12 11:02:37 | -0.0003524 | -1.81 | -3990.3261 | 0 | 关闭
4847 | 8 | 3 | 恒流放电 | 00:18:00 | 32:29:57 | -0.152 | 2.3169 | 0.0456 | 100.55 | 0 | 0 | 0.0456 | 100.55 | 0.0001065 | 234.7 | 0 | 0 | 0.0001065 | 234.7 | 2023-05-12 11:03:07 | -0.0003523 | -2.1117 | -4655.4212 | 0 | 关闭
4848 | 8 | 3 | 恒流放电 | 00:18:30 | 32:30:27 | -0.1521 | 2.3162 | 0.0469 | 103.35 | 0 | 0 | 0.0469 | 103.35 | 0.0001094 | 241.17 | 0 | 0 | 0.0001094 | 241.17 | 2023-05-12 11:03:37 | -0.0003522 | -1.81 | -3990.3873 | 0 | 关闭
4849 | 8 | 3 | 恒流放电 | 00:19:00 | 32:30:57 | -0.1521 | 2.3155 | 0.0481 | 106.14 | 0 | 0 | 0.0481 | 106.14 | 0.0001123 | 247.64 | 0 | 0 | 0.0001123 | 247.64 | 2023-05-12 11:04:07 | -0.0003521 | -1.8101 | -3990.4223 | 0 | 关闭
4850 | 8 | 3 | 恒流放电 | 00:19:30 | 32:31:27 | -0.1521 | 2.3148 | 0.0494 | 108.93 | 0 | 0 | 0.0494 | 108.93 | 0.0001153 | 254.1 | 0 | 0 | 0.0001153 | 254.1 | 2023-05-12 11:04:37 | -0.000352 | -1.81 | -3990.3698 | 0 | 关闭
4851 | 8 | 3 | 恒流放电 | 00:20:00 | 32:31:57 | -0.152 | 2.3141 | 0.0507 | 111.73 | 0 | 0 | 0.0507 | 111.73 | 0.0001182 | 260.57 | 0 | 0 | 0.0001182 | 260.57 | 2023-05-12 11:05:07 | -0.0003518 | -1.81 | -3990.3698 | 0 | 关闭
4852 | 8 | 3 | 恒流放电 | 00:20:30 | 32:32:27 | -0.1521 | 2.3135 | 0.0519 | 114.52 | 0 | 0 | 0.0519 | 114.52 | 0.0001211 | 267.03 | 0 | 0 | 0.0001211 | 267.03 | 2023-05-12 11:05:37 | -0.0003518 | -2.1117 | -4655.411 | 0 | 关闭
4853 | 8 | 3 | 恒流放电 | 00:21:00 | 32:32:57 | -0.1521 | 2.3128 | 0.0532 | 117.31 | 0 | 0 | 0.0532 | 117.31 | 0.0001241 | 273.49 | 0 | 0 | 0.0001241 | 273.49 | 2023-05-12 11:06:07 | -0.0003517 | -1.81 | -3990.3173 | 0 | 关闭
4854 | 8 | 3 | 恒流放电 | 00:21:30 | 32:33:27 | -0.152 | 2.3122 | 0.0545 | 120.11 | 0 | 0 | 0.0545 | 120.11 | 0.000127 | 279.95 | 0 | 0 | 0.000127 | 279.95 | 2023-05-12 11:06:37 | -0.0003515 | -2.1117 | -4655.411 | 0 | 关闭
4855 | 8 | 3 | 恒流放电 | 00:22:00 | 32:33:57 | -0.152 | 2.3114 | 0.0557 | 122.9 | 0 | 0 | 0.0557 | 122.9 | 0.0001299 | 286.41 | 0 | 0 | 0.0001299 | 286.41 | 2023-05-12 11:07:07 | -0.0003514 | -1.5838 | -3491.543 | 0 | 关闭
4856 | 8 | 3 | 恒流放电 | 00:22:30 | 32:34:27 | -0.152 | 2.3107 | 0.057 | 125.69 | 0 | 0 | 0.057 | 125.69 | 0.0001328 | 292.86 | 0 | 0 | 0.0001328 | 292.86 | 2023-05-12 11:07:37 | -0.0003513 | -1.81 | -3990.3173 | 0 | 关闭
4857 | 8 | 3 | 恒流放电 | 00:23:00 | 32:34:57 | -0.152 | 2.31 | 0.0583 | 128.49 | 0 | 0 | 0.0583 | 128.49 | 0.0001358 | 299.32 | 0 | 0 | 0.0001358 | 299.32 | 2023-05-12 11:08:07 | -0.0003512 | -1.81 | -3990.2823 | 0 | 关闭
4858 | 8 | 3 | 恒流放电 | 00:23:30 | 32:35:27 | -0.152 | 2.3092 | 0.0595 | 131.28 | 0 | 0 | 0.0595 | 131.28 | 0.0001387 | 305.77 | 0 | 0 | 0.0001387 | 305.77 | 2023-05-12 11:08:37 | -0.0003511 | -1.5837 | -3491.4817 | 0 | 关闭
4859 | 8 | 3 | 恒流放电 | 00:24:00 | 32:35:57 | -0.152 | 2.3084 | 0.0608 | 134.07 | 0 | 0 | 0.0608 | 134.07 | 0.0001416 | 312.22 | 0 | 0 | 0.0001416 | 312.22 | 2023-05-12 11:09:07 | -0.000351 | -1.5838 | -3491.5277 | 0 | 关闭
4860 | 8 | 3 | 恒流放电 | 00:24:30 | 32:36:27 | -0.1521 | 2.3075 | 0.0621 | 136.87 | 0 | 0 | 0.0621 | 136.87 | 0.0001445 | 318.66 | 0 | 0 | 0.0001445 | 318.66 | 2023-05-12 11:09:37 | -0.0003509 | -1.4078 | -3103.5801 | 0 | 关闭
4861 | 8 | 3 | 恒流放电 | 00:25:00 | 32:36:57 | -0.152 | 2.3067 | 0.0633 | 139.66 | 0 | 0 | 0.0633 | 139.66 | 0.0001475 | 325.11 | 0 | 0 | 0.0001475 | 325.11 | 2023-05-12 11:10:07 | -0.0003507 | -1.5838 | -3491.5583 | 0 | 关闭
4862 | 8 | 3 | 恒流放电 | 00:25:30 | 32:37:27 | -0.152 | 2.3057 | 0.0646 | 142.45 | 0 | 0 | 0.0646 | 142.45 | 0.0001504 | 331.55 | 0 | 0 | 0.0001504 | 331.55 | 2023-05-12 11:10:37 | -0.0003506 | -1.267 | -2793.2344 | 0 | 关闭
4863 | 8 | 3 | 恒流放电 | 00:26:00 | 32:37:57 | -0.152 | 2.3048 | 0.0659 | 145.25 | 0 | 0 | 0.0659 | 145.25 | 0.0001533 | 337.99 | 0 | 0 | 0.0001533 | 337.99 | 2023-05-12 11:11:07 | -0.0003504 | -1.4078 | -3103.6346 | 0 | 关闭
4864 | 8 | 3 | 恒流放电 | 00:26:30 | 32:38:27 | -0.1521 | 2.3038 | 0.0672 | 148.04 | 0 | 0 | 0.0672 | 148.04 | 0.0001562 | 344.43 | 0 | 0 | 0.0001562 | 344.43 | 2023-05-12 11:11:37 | -0.0003503 | -1.267 | -2793.2466 | 0 | 关闭
4865 | 8 | 3 | 恒流放电 | 00:27:00 | 32:38:57 | -0.1521 | 2.3027 | 0.0684 | 150.83 | 0 | 0 | 0.0684 | 150.83 | 0.0001591 | 350.86 | 0 | 0 | 0.0001591 | 350.86 | 2023-05-12 11:12:07 | -0.0003501 | -1.1518 | -2539.3262 | 0 | 关闭
4866 | 8 | 3 | 恒流放电 | 00:27:30 | 32:39:27 | -0.1521 | 2.3016 | 0.0697 | 153.63 | 0 | 0 | 0.0697 | 153.63 | 0.0001621 | 357.29 | 0 | 0 | 0.0001621 | 357.29 | 2023-05-12 11:12:37 | -0.00035 | -1.1518 | -2539.3151 | 0 | 关闭
4867 | 8 | 3 | 恒流放电 | 00:28:00 | 32:39:57 | -0.152 | 2.3003 | 0.071 | 156.42 | 0 | 0 | 0.071 | 156.42 | 0.000165 | 363.72 | 0 | 0 | 0.000165 | 363.72 | 2023-05-12 11:13:07 | -0.0003497 | -0.9746 | -2148.6512 | 0 | 关闭
4868 | 8 | 3 | 恒流放电 | 00:28:30 | 32:40:27 | -0.152 | 2.2988 | 0.0722 | 159.21 | 0 | 0 | 0.0722 | 159.21 | 0.0001679 | 370.14 | 0 | 0 | 0.0001679 | 370.14 | 2023-05-12 11:13:37 | -0.0003495 | -0.8447 | -1862.1726 | 0 | 关闭
4869 | 8 | 3 | 恒流放电 | 00:29:00 | 32:40:57 | -0.152 | 2.2973 | 0.0735 | 162.01 | 0 | 0 | 0.0735 | 162.01 | 0.0001708 | 376.56 | 0 | 0 | 0.0001708 | 376.56 | 2023-05-12 11:14:07 | -0.0003493 | -0.8447 | -1862.1644 | 0 | 关闭
4870 | 8 | 3 | 恒流放电 | 00:29:30 | 32:41:27 | -0.1521 | 2.2955 | 0.0748 | 164.8 | 0 | 0 | 0.0748 | 164.8 | 0.0001737 | 382.97 | 0 | 0 | 0.0001737 | 382.97 | 2023-05-12 11:14:37 | -0.000349 | -0.7039 | -1551.7901 | 0 | 关闭
4871 | 8 | 3 | 恒流放电 | 00:30:00 | 32:41:57 | -0.152 | 2.2935 | 0.076 | 167.59 | 0 | 0 | 0.076 | 167.59 | 0.0001766 | 389.38 | 0 | 0 | 0.0001766 | 389.38 | 2023-05-12 11:15:07 | -0.0003487 | -0.6335 | -1396.6294 | 0 | 关闭
4872 | 8 | 3 | 恒流放电 | 00:30:30 | 32:42:27 | -0.1521 | 2.2912 | 0.0773 | 170.39 | 0 | 0 | 0.0773 | 170.39 | 0.0001795 | 395.79 | 0 | 0 | 0.0001795 | 395.79 | 2023-05-12 11:15:37 | -0.0003484 | -0.5509 | -1214.4604 | 0 | 关闭
4873 | 8 | 3 | 恒流放电 | 00:31:00 | 32:42:57 | -0.152 | 2.2886 | 0.0786 | 173.18 | 0 | 0 | 0.0786 | 173.18 | 0.0001824 | 402.18 | 0 | 0 | 0.0001824 | 402.18 | 2023-05-12 11:16:07 | -0.000348 | -0.4873 | -1074.3209 | 0 | 关闭
4874 | 8 | 3 | 恒流放电 | 00:31:30 | 32:43:27 | -0.152 | 2.2857 | 0.0798 | 175.97 | 0 | 0 | 0.0798 | 175.97 | 0.0001853 | 408.57 | 0 | 0 | 0.0001853 | 408.57 | 2023-05-12 11:16:37 | -0.0003475 | -0.4369 | -963.1758 | 0 | 关闭
4875 | 8 | 3 | 恒流放电 | 00:32:00 | 32:43:57 | -0.152 | 2.2825 | 0.0811 | 178.77 | 0 | 0 | 0.0811 | 178.77 | 0.0001882 | 414.95 | 0 | 0 | 0.0001882 | 414.95 | 2023-05-12 11:17:07 | -0.000347 | -0.3959 | -872.8781 | 0 | 关闭
4876 | 8 | 3 | 恒流放电 | 00:32:30 | 32:44:27 | -0.152 | 2.2789 | 0.0824 | 181.56 | 0 | 0 | 0.0824 | 181.56 | 0.0001911 | 421.32 | 0 | 0 | 0.0001911 | 421.32 | 2023-05-12 11:17:37 | -0.0003465 | -0.3519 | -775.895 | 0 | 关闭
4877 | 8 | 3 | 恒流放电 | 00:33:00 | 32:44:57 | -0.1521 | 2.2748 | 0.0836 | 184.35 | 0 | 0 | 0.0836 | 184.35 | 0.000194 | 427.68 | 0 | 0 | 0.000194 | 427.68 | 2023-05-12 11:18:07 | -0.0003459 | -0.309 | -681.2797 | 0 | 关闭
4878 | 8 | 3 | 恒流放电 | 00:33:30 | 32:45:27 | -0.152 | 2.2705 | 0.0849 | 187.14 | 0 | 0 | 0.0849 | 187.14 | 0.0001969 | 434.03 | 0 | 0 | 0.0001969 | 434.03 | 2023-05-12 11:18:37 | -0.0003452 | -0.2946 | -649.5808 | 0 | 关闭
4879 | 8 | 3 | 恒流放电 | 00:34:00 | 32:45:57 | -0.152 | 2.2658 | 0.0862 | 189.94 | 0 | 0 | 0.0862 | 189.94 | 0.0001997 | 440.37 | 0 | 0 | 0.0001997 | 440.37 | 2023-05-12 11:19:07 | -0.0003445 | -0.2696 | -594.3 | 0 | 关闭
4880 | 8 | 3 | 恒流放电 | 00:34:30 | 32:46:27 | -0.152 | 2.2604 | 0.0874 | 192.73 | 0 | 0 | 0.0874 | 192.73 | 0.0002026 | 446.69 | 0 | 0 | 0.0002026 | 446.69 | 2023-05-12 11:19:37 | -0.0003437 | -0.2346 | -517.2634 | 0 | 关闭
4881 | 8 | 3 | 恒流放电 | 00:35:00 | 32:46:57 | -0.152 | 2.2549 | 0.0887 | 195.52 | 0 | 0 | 0.0887 | 195.52 | 0.0002055 | 452.99 | 0 | 0 | 0.0002055 | 452.99 | 2023-05-12 11:20:07 | -0.0003428 | -0.2304 | -507.863 | 0 | 关闭
4882 | 8 | 3 | 恒流放电 | 00:35:30 | 32:47:27 | -0.1521 | 2.2487 | 0.09 | 198.32 | 0 | 0 | 0.09 | 198.32 | 0.0002083 | 459.28 | 0 | 0 | 0.0002083 | 459.28 | 2023-05-12 11:20:37 | -0.0003419 | -0.2044 | -450.5236 | 0 | 关闭
4883 | 8 | 3 | 恒流放电 | 00:36:00 | 32:47:57 | -0.152 | 2.2422 | 0.0912 | 201.11 | 0 | 0 | 0.0912 | 201.11 | 0.0002112 | 465.55 | 0 | 0 | 0.0002112 | 465.55 | 2023-05-12 11:21:07 | -0.0003409 | -0.1949 | -429.734 | 0 | 关闭
4884 | 8 | 3 | 恒流放电 | 00:36:30 | 32:48:27 | -0.152 | 2.2352 | 0.0925 | 203.9 | 0 | 0 | 0.0925 | 203.9 | 0.000214 | 471.81 | 0 | 0 | 0.000214 | 471.81 | 2023-05-12 11:21:37 | -0.0003398 | -0.181 | -399.0352 | 0 | 关闭
4885 | 8 | 3 | 恒流放电 | 00:37:00 | 32:48:57 | -0.1521 | 2.228 | 0.0938 | 206.7 | 0 | 0 | 0.0938 | 206.7 | 0.0002168 | 478.04 | 0 | 0 | 0.0002168 | 478.04 | 2023-05-12 11:22:07 | -0.0003388 | -0.176 | -387.9509 | 0 | 关闭
4886 | 8 | 3 | 恒流放电 | 00:37:30 | 32:49:27 | -0.152 | 2.2208 | 0.095 | 209.49 | 0 | 0 | 0.095 | 209.49 | 0.0002197 | 484.25 | 0 | 0 | 0.0002197 | 484.25 | 2023-05-12 11:22:37 | -0.0003377 | -0.176 | -387.9526 | 0 | 关闭
4887 | 8 | 3 | 恒流放电 | 00:38:00 | 32:49:57 | -0.152 | 2.2136 | 0.0963 | 212.28 | 0 | 0 | 0.0963 | 212.28 | 0.0002225 | 490.45 | 0 | 0 | 0.0002225 | 490.45 | 2023-05-12 11:23:07 | -0.0003366 | -0.176 | -387.9492 | 0 | 关闭
4888 | 8 | 3 | 恒流放电 | 00:38:30 | 32:50:27 | -0.1521 | 2.2067 | 0.0976 | 215.08 | 0 | 0 | 0.0976 | 215.08 | 0.0002253 | 496.62 | 0 | 0 | 0.0002253 | 496.62 | 2023-05-12 11:23:37 | -0.0003355 | -0.1836 | -404.8166 | 0 | 关闭
4889 | 8 | 3 | 恒流放电 | 00:39:00 | 32:50:57 | -0.152 | 2.2002 | 0.0988 | 217.87 | 0 | 0 | 0.0988 | 217.87 | 0.0002281 | 502.78 | 0 | 0 | 0.0002281 | 502.78 | 2023-05-12 11:24:07 | -0.0003345 | -0.1949 | -429.7284 | 0 | 关闭
4890 | 8 | 3 | 恒流放电 | 00:39:30 | 32:51:27 | -0.152 | 2.194 | 0.1001 | 220.66 | 0 | 0 | 0.1001 | 220.66 | 0.0002308 | 508.91 | 0 | 0 | 0.0002308 | 508.91 | 2023-05-12 11:24:37 | -0.0003336 | -0.2044 | -450.5217 | 0 | 关闭
4891 | 8 | 3 | 恒流放电 | 00:40:00 | 32:51:57 | -0.152 | 2.1878 | 0.1014 | 223.46 | 0 | 0 | 0.1014 | 223.46 | 0.0002336 | 515.03 | 0 | 0 | 0.0002336 | 515.03 | 2023-05-12 11:25:07 | -0.0003326 | -0.2044 | -450.5177 | 0 | 关闭
4892 | 8 | 3 | 恒流放电 | 00:40:30 | 32:52:27 | -0.152 | 2.182 | 0.1026 | 226.25 | 0 | 0 | 0.1026 | 226.25 | 0.0002364 | 521.13 | 0 | 0 | 0.0002364 | 521.13 | 2023-05-12 11:25:37 | -0.0003317 | -0.2185 | -481.5921 | 0 | 关闭
4893 | 8 | 3 | 恒流放电 | 00:41:00 | 32:52:57 | -0.152 | 2.1764 | 0.1039 | 229.04 | 0 | 0 | 0.1039 | 229.04 | 0.0002391 | 527.22 | 0 | 0 | 0.0002391 | 527.22 | 2023-05-12 11:26:07 | -0.0003309 | -0.2262 | -498.7831 | 0 | 关闭
4894 | 8 | 3 | 恒流放电 | 00:41:30 | 32:53:27 | -0.1521 | 2.1709 | 0.1052 | 231.84 | 0 | 0 | 0.1052 | 231.84 | 0.0002419 | 533.29 | 0 | 0 | 0.0002419 | 533.29 | 2023-05-12 11:26:37 | -0.0003301 | -0.2304 | -507.8519 | 0 | 关闭
4895 | 8 | 3 | 恒流放电 | 00:42:00 | 32:53:57 | -0.1521 | 2.1656 | 0.1064 | 234.63 | 0 | 0 | 0.1064 | 234.63 | 0.0002446 | 539.35 | 0 | 0 | 0.0002446 | 539.35 | 2023-05-12 11:27:07 | -0.0003293 | -0.2391 | -527.0161 | 0 | 关闭
4896 | 8 | 3 | 恒流放电 | 00:42:30 | 32:54:27 | -0.152 | 2.1603 | 0.1077 | 237.42 | 0 | 0 | 0.1077 | 237.42 | 0.0002474 | 545.39 | 0 | 0 | 0.0002474 | 545.39 | 2023-05-12 11:27:37 | -0.0003285 | -0.2391 | -527.0207 | 0 | 关闭
4897 | 8 | 3 | 恒流放电 | 00:43:00 | 32:54:57 | -0.152 | 2.1551 | 0.109 | 240.22 | 0 | 0 | 0.109 | 240.22 | 0.0002501 | 551.42 | 0 | 0 | 0.0002501 | 551.42 | 2023-05-12 11:28:07 | -0.0003276 | -0.2437 | -537.1557 | 0 | 关闭
4898 | 8 | 3 | 恒流放电 | 00:43:30 | 32:55:27 | -0.152 | 2.15 | 0.1102 | 243.01 | 0 | 0 | 0.1102 | 243.01 | 0.0002529 | 557.43 | 0 | 0 | 0.0002529 | 557.43 | 2023-05-12 11:28:37 | -0.0003269 | -0.2484 | -547.6786 | 0 | 关闭
4899 | 8 | 3 | 恒流放电 | 00:44:00 | 32:55:57 | -0.152 | 2.145 | 0.1115 | 245.8 | 0 | 0 | 0.1115 | 245.8 | 0.0002556 | 563.43 | 0 | 0 | 0.0002556 | 563.43 | 2023-05-12 11:29:07 | -0.0003261 | -0.2534 | -558.642 | 0 | 关闭
4900 | 8 | 3 | 恒流放电 | 00:44:30 | 32:56:27 | -0.1521 | 2.1399 | 0.1128 | 248.6 | 0 | 0 | 0.1128 | 248.6 | 0.0002583 | 569.41 | 0 | 0 | 0.0002583 | 569.41 | 2023-05-12 11:29:37 | -0.0003254 | -0.2484 | -547.6882 | 0 | 关闭
4901 | 8 | 3 | 恒流放电 | 00:45:00 | 32:56:57 | -0.152 | 2.1348 | 0.114 | 251.39 | 0 | 0 | 0.114 | 251.39 | 0.000261 | 575.38 | 0 | 0 | 0.000261 | 575.38 | 2023-05-12 11:30:07 | -0.0003246 | -0.2484 | -547.6834 | 0 | 关闭
4902 | 8 | 3 | 恒流放电 | 00:45:30 | 32:57:27 | -0.152 | 2.1298 | 0.1153 | 254.18 | 0 | 0 | 0.1153 | 254.18 | 0.0002637 | 581.34 | 0 | 0 | 0.0002637 | 581.34 | 2023-05-12 11:30:37 | -0.0003238 | -0.2534 | -558.6469 | 0 | 关闭
4903 | 8 | 3 | 恒流放电 | 00:46:00 | 32:57:57 | -0.1521 | 2.1248 | 0.1166 | 256.98 | 0 | 0 | 0.1166 | 256.98 | 0.0002664 | 587.28 | 0 | 0 | 0.0002664 | 587.28 | 2023-05-12 11:31:07 | -0.0003231 | -0.2534 | -558.6518 | 0 | 关闭
4904 | 8 | 3 | 恒流放电 | 00:46:30 | 32:58:27 | -0.1521 | 2.1196 | 0.1178 | 259.77 | 0 | 0 | 0.1178 | 259.77 | 0.0002691 | 593.21 | 0 | 0 | 0.0002691 | 593.21 | 2023-05-12 11:31:37 | -0.0003223 | -0.2437 | -537.1652 | 0 | 关闭
4905 | 8 | 3 | 恒流放电 | 00:47:00 | 32:58:57 | -0.152 | 2.1144 | 0.1191 | 262.56 | 0 | 0 | 0.1191 | 262.56 | 0.0002718 | 599.12 | 0 | 0 | 0.0002718 | 599.12 | 2023-05-12 11:32:07 | -0.0003215 | -0.2437 | -537.1652 | 0 | 关闭
4906 | 8 | 3 | 恒流放电 | 00:47:30 | 32:59:27 | -0.152 | 2.109 | 0.1204 | 265.36 | 0 | 0 | 0.1204 | 265.36 | 0.0002744 | 605.02 | 0 | 0 | 0.0002744 | 605.02 | 2023-05-12 11:32:37 | -0.0003207 | -0.2346 | -517.2656 | 0 | 关闭
4907 | 8 | 3 | 恒流放电 | 00:48:00 | 32:59:57 | -0.152 | 2.1037 | 0.1216 | 268.15 | 0 | 0 | 0.1216 | 268.15 | 0.0002771 | 610.9 | 0 | 0 | 0.0002771 | 610.9 | 2023-05-12 11:33:07 | -0.0003198 | -0.2391 | -527.0254 | 0 | 关闭
4908 | 8 | 3 | 恒流放电 | 00:48:30 | 33:00:27 | -0.152 | 2.0984 | 0.1229 | 270.94 | 0 | 0 | 0.1229 | 270.94 | 0.0002798 | 616.77 | 0 | 0 | 0.0002798 | 616.77 | 2023-05-12 11:33:37 | -0.000319 | -0.2391 | -527.0161 | 0 | 关闭
4909 | 8 | 3 | 恒流放电 | 00:49:00 | 33:00:57 | -0.152 | 2.0932 | 0.1242 | 273.73 | 0 | 0 | 0.1242 | 273.73 | 0.0002824 | 622.63 | 0 | 0 | 0.0002824 | 622.63 | 2023-05-12 11:34:07 | -0.0003183 | -0.2437 | -537.1605 | 0 | 关闭
4910 | 8 | 3 | 恒流放电 | 00:49:30 | 33:01:27 | -0.152 | 2.0885 | 0.1254 | 276.53 | 0 | 0 | 0.1254 | 276.53 | 0.0002851 | 628.47 | 0 | 0 | 0.0002851 | 628.47 | 2023-05-12 11:34:37 | -0.0003175 | -0.2696 | -594.3 | 0 | 关闭
4911 | 8 | 3 | 恒流放电 | 00:50:00 | 33:01:57 | -0.152 | 2.0847 | 0.1267 | 279.32 | 0 | 0 | 0.1267 | 279.32 | 0.0002877 | 634.29 | 0 | 0 | 0.0002877 | 634.29 | 2023-05-12 11:35:07 | -0.000317 | -0.3334 | -735.0617 | 0 | 关闭
4912 | 8 | 3 | 恒流放电 | 00:50:30 | 33:02:27 | -0.152 | 2.0822 | 0.128 | 282.11 | 0 | 0 | 0.128 | 282.11 | 0.0002904 | 640.11 | 0 | 0 | 0.0002904 | 640.11 | 2023-05-12 11:35:37 | -0.0003166 | -0.5068 | -1117.2742 | 0 | 关闭
4913 | 8 | 3 | 恒流放电 | 00:51:00 | 33:02:57 | -0.152 | 2.0812 | 0.1292 | 284.91 | 0 | 0 | 0.1292 | 284.91 | 0.000293 | 645.93 | 0 | 0 | 0.000293 | 645.93 | 2023-05-12 11:36:07 | -0.0003164 | -1.267 | -2793.1854 | 0 | 关闭
4914 | 8 | 3 | 恒流放电 | 00:51:30 | 33:03:27 | -0.1521 | 2.0818 | 0.1305 | 287.7 | 0 | 0 | 0.1305 | 287.7 | 0.0002956 | 651.74 | 0 | 0 | 0.0002956 | 651.74 | 2023-05-12 11:36:37 | -0.0003165 | 2.1116 | 4655.309 | 0 | 关闭
4915 | 8 | 3 | 恒流放电 | 00:52:00 | 33:03:57 | -0.152 | 2.0835 | 0.1318 | 290.49 | 0 | 0 | 0.1318 | 290.49 | 0.0002983 | 657.56 | 0 | 0 | 0.0002983 | 657.56 | 2023-05-12 11:37:07 | -0.0003168 | 0.7453 | 1643.0646 | 0 | 关闭
4916 | 8 | 3 | 恒流放电 | 00:52:30 | 33:04:27 | -0.152 | 2.0853 | 0.133 | 293.29 | 0 | 0 | 0.133 | 293.29 | 0.0003009 | 663.38 | 0 | 0 | 0.0003009 | 663.38 | 2023-05-12 11:37:37 | -0.000317 | 0.7039 | 1551.7424 | 0 | 关闭
4917 | 8 | 3 | 恒流放电 | 00:53:00 | 33:04:57 | -0.152 | 2.087 | 0.1343 | 296.08 | 0 | 0 | 0.1343 | 296.08 | 0.0003036 | 669.21 | 0 | 0 | 0.0003036 | 669.21 | 2023-05-12 11:38:07 | -0.0003173 | 0.7453 | 1643.0502 | 0 | 关闭
4918 | 8 | 3 | 恒流放电 | 00:53:30 | 33:05:27 | -0.152 | 2.0885 | 0.1356 | 298.87 | 0 | 0 | 0.1356 | 298.87 | 0.0003062 | 675.04 | 0 | 0 | 0.0003062 | 675.04 | 2023-05-12 11:38:37 | -0.0003175 | 0.8447 | 1862.1399 | 0 | 关闭
4919 | 8 | 3 | 恒流放电 | 00:54:00 | 33:05:57 | -0.152 | 2.0899 | 0.1368 | 301.67 | 0 | 0 | 0.1368 | 301.67 | 0.0003088 | 680.87 | 0 | 0 | 0.0003088 | 680.87 | 2023-05-12 11:39:07 | -0.0003177 | 0.905 | 1995.1674 | 0 | 关闭
4920 | 8 | 3 | 恒流放电 | 00:54:30 | 33:06:27 | -0.152 | 2.0911 | 0.1381 | 304.46 | 0 | 0 | 0.1381 | 304.46 | 0.0003115 | 686.71 | 0 | 0 | 0.0003115 | 686.71 | 2023-05-12 11:39:37 | -0.0003179 | 1.0558 | 2327.6545 | 0 | 关闭
4921 | 8 | 3 | 恒流放电 | 00:55:00 | 33:06:57 | -0.1521 | 2.0922 | 0.1394 | 307.25 | 0 | 0 | 0.1394 | 307.25 | 0.0003141 | 692.56 | 0 | 0 | 0.0003141 | 692.56 | 2023-05-12 11:40:07 | -0.0003181 | 1.1518 | 2539.304 | 0 | 关闭
4922 | 8 | 3 | 恒流放电 | 00:55:30 | 33:07:27 | -0.152 | 2.0931 | 0.1406 | 310.05 | 0 | 0 | 0.1406 | 310.05 | 0.0003168 | 698.4 | 0 | 0 | 0.0003168 | 698.4 | 2023-05-12 11:40:37 | -0.0003182 | 1.4078 | 3103.621 | 0 | 关闭
4923 | 8 | 3 | 恒流放电 | 00:56:00 | 33:07:57 | -0.152 | 2.0938 | 0.1419 | 312.84 | 0 | 0 | 0.1419 | 312.84 | 0.0003194 | 704.25 | 0 | 0 | 0.0003194 | 704.25 | 2023-05-12 11:41:07 | -0.0003183 | 1.81 | 3990.3348 | 0 | 关闭
4924 | 8 | 3 | 恒流放电 | 00:56:30 | 33:08:27 | -0.152 | 2.0946 | 0.1432 | 315.63 | 0 | 0 | 0.1432 | 315.63 | 0.0003221 | 710.1 | 0 | 0 | 0.0003221 | 710.1 | 2023-05-12 11:41:37 | -0.0003185 | 1.5837 | 3491.4817 | 0 | 关闭
4925 | 8 | 3 | 恒流放电 | 00:57:00 | 33:08:57 | -0.152 | 2.0953 | 0.1444 | 318.43 | 0 | 0 | 0.1444 | 318.43 | 0.0003248 | 715.95 | 0 | 0 | 0.0003248 | 715.95 | 2023-05-12 11:42:07 | -0.0003185 | 1.81 | 3990.4048 | 0 | 关闭
4926 | 8 | 3 | 恒流放电 | 00:57:30 | 33:09:27 | -0.152 | 2.096 | 0.1457 | 321.22 | 0 | 0 | 0.1457 | 321.22 | 0.0003274 | 721.8 | 0 | 0 | 0.0003274 | 721.8 | 2023-05-12 11:42:37 | -0.0003187 | 1.81 | 3990.3698 | 0 | 关闭
4927 | 8 | 3 | 恒流放电 | 00:58:00 | 33:09:57 | -0.1521 | 2.0965 | 0.147 | 324.01 | 0 | 0 | 0.147 | 324.01 | 0.0003301 | 727.66 | 0 | 0 | 0.0003301 | 727.66 | 2023-05-12 11:43:07 | -0.0003188 | 2.534 | 5586.5177 | 0 | 关闭
4928 | 8 | 3 | 恒流放电 | 00:58:30 | 33:10:27 | -0.152 | 2.0971 | 0.1482 | 326.81 | 0 | 0 | 0.1482 | 326.81 | 0.0003327 | 733.52 | 0 | 0 | 0.0003327 | 733.52 | 2023-05-12 11:43:37 | -0.0003188 | 2.1116 | 4655.309 | 0 | 关闭
4929 | 8 | 3 | 恒流放电 | 00:59:00 | 33:10:57 | -0.152 | 2.0976 | 0.1495 | 329.6 | 0 | 0 | 0.1495 | 329.6 | 0.0003354 | 739.38 | 0 | 0 | 0.0003354 | 739.38 | 2023-05-12 11:44:07 | -0.0003189 | 2.534 | 5586.4687 | 0 | 关闭
4930 | 8 | 3 | 恒流放电 | 00:59:30 | 33:11:27 | -0.152 | 2.0981 | 0.1508 | 332.39 | 0 | 0 | 0.1508 | 332.39 | 0.000338 | 745.24 | 0 | 0 | 0.000338 | 745.24 | 2023-05-12 11:44:37 | -0.000319 | 2.534 | 5586.3708 | 0 | 关闭
4931 | 8 | 3 | 恒流放电 | 01:00:00 | 33:11:57 | -0.152 | 2.0985 | 0.152 | 335.19 | 0 | 0 | 0.152 | 335.19 | 0.0003407 | 751.1 | 0 | 0 | 0.0003407 | 751.1 | 2023-05-12 11:45:07 | -0.0003191 | 3.1674 | 6982.9022 | 0 | 关闭
4932 | 8 | 3 | 恒流放电 | 01:00:30 | 33:12:27 | -0.152 | 2.0989 | 0.1533 | 337.98 | 0 | 0 | 0.1533 | 337.98 | 0.0003434 | 756.96 | 0 | 0 | 0.0003434 | 756.96 | 2023-05-12 11:45:37 | -0.0003191 | 3.1675 | 6983.0859 | 0 | 关闭
4933 | 8 | 3 | 恒流放电 | 01:01:00 | 33:12:57 | -0.152 | 2.0993 | 0.1546 | 340.77 | 0 | 0 | 0.1546 | 340.77 | 0.000346 | 762.82 | 0 | 0 | 0.000346 | 762.82 | 2023-05-12 11:46:07 | -0.0003192 | 3.1674 | 6982.841 | 0 | 关闭
4934 | 8 | 3 | 恒流放电 | 01:01:30 | 33:13:27 | -0.1521 | 2.0996 | 0.1558 | 343.56 | 0 | 0 | 0.1558 | 343.56 | 0.0003487 | 768.69 | 0 | 0 | 0.0003487 | 768.69 | 2023-05-12 11:46:37 | -0.0003193 | 4.2234 | 9310.8629 | 0 | 关闭
4935 | 8 | 3 | 恒流放电 | 01:02:00 | 33:13:57 | -0.152 | 2.1 | 0.1571 | 346.36 | 0 | 0 | 0.1571 | 346.36 | 0.0003513 | 774.55 | 0 | 0 | 0.0003513 | 774.55 | 2023-05-12 11:47:07 | -0.0003193 | 3.1674 | 6982.7797 | 0 | 关闭
4936 | 8 | 3 | 恒流放电 | 01:02:30 | 33:14:27 | -0.152 | 2.1002 | 0.1584 | 349.15 | 0 | 0 | 0.1584 | 349.15 | 0.000354 | 780.42 | 0 | 0 | 0.000354 | 780.42 | 2023-05-12 11:47:37 | -0.0003193 | 6.3352 | 13966.5393 | 0 | 关闭
4937 | 8 | 3 | 恒流放电 | 01:03:00 | 33:14:57 | -0.152 | 2.1005 | 0.1596 | 351.94 | 0 | 0 | 0.1596 | 351.94 | 0.0003567 | 786.28 | 0 | 0 | 0.0003567 | 786.28 | 2023-05-12 11:48:07 | -0.0003194 | 4.2233 | 9310.6996 | 0 | 关闭
4938 | 8 | 3 | 恒流放电 | 01:03:30 | 33:15:27 | -0.152 | 2.1008 | 0.1609 | 354.74 | 0 | 0 | 0.1609 | 354.74 | 0.0003593 | 792.15 | 0 | 0 | 0.0003593 | 792.15 | 2023-05-12 11:48:37 | -0.0003194 | 4.2234 | 9310.8629 | 0 | 关闭
4939 | 8 | 3 | 恒流放电 | 01:04:00 | 33:15:57 | -0.152 | 2.101 | 0.1622 | 357.53 | 0 | 0 | 0.1622 | 357.53 | 0.000362 | 798.02 | 0 | 0 | 0.000362 | 798.02 | 2023-05-12 11:49:07 | -0.0003194 | 6.3351 | 13966.1719 | 0 | 关闭
4940 | 8 | 3 | 恒流放电 | 01:04:30 | 33:16:27 | -0.1521 | 2.1011 | 0.1634 | 360.32 | 0 | 0 | 0.1634 | 360.32 | 0.0003646 | 803.89 | 0 | 0 | 0.0003646 | 803.89 | 2023-05-12 11:49:37 | -0.0003195 | 12.6703 | 27932.8336 | 0 | 关闭
4941 | 8 | 3 | 恒流放电 | 01:05:00 | 33:16:57 | -0.1521 | 2.1013 | 0.1647 | 363.12 | 0 | 0 | 0.1647 | 363.12 | 0.0003673 | 809.76 | 0 | 0 | 0.0003673 | 809.76 | 2023-05-12 11:50:07 | -0.0003195 | 6.3349 | 13965.9269 | 0 | 关闭
4942 | 8 | 3 | 恒流放电 | 01:05:30 | 33:17:27 | -0.152 | 2.1014 | 0.166 | 365.91 | 0 | 0 | 0.166 | 365.91 | 0.00037 | 815.63 | 0 | 0 | 0.00037 | 815.63 | 2023-05-12 11:50:37 | -0.0003195 | 12.6699 | 27931.8538 | 0 | 关闭
4943 | 8 | 3 | 恒流放电 | 01:06:00 | 33:17:57 | -0.152 | 2.1015 | 0.1672 | 368.7 | 0 | 0 | 0.1672 | 368.7 | 0.0003726 | 821.5 | 0 | 0 | 0.0003726 | 821.5 | 2023-05-12 11:51:07 | -0.0003195 | 12.67 | 27932.0988 | 0 | 关闭
4944 | 8 | 3 | 恒流放电 | 01:06:30 | 33:18:27 | -0.152 | 2.1016 | 0.1685 | 371.5 | 0 | 0 | 0.1685 | 371.5 | 0.0003753 | 827.37 | 0 | 0 | 0.0003753 | 827.37 | 2023-05-12 11:51:37 | -0.0003195 | 12.6699 | 27931.8538 | 0 | 关闭
4945 | 8 | 3 | 恒流放电 | 01:07:00 | 33:18:57 | -0.152 | 2.1016 | 0.1698 | 374.29 | 0 | 0 | 0.1698 | 374.29 | 0.000378 | 833.24 | 0 | 0 | 0.000378 | 833.24 | 2023-05-12 11:52:07 | -0.0003195 | 0 | 0 | 0 | 关闭
4946 | 8 | 3 | 恒流放电 | 01:07:30 | 33:19:27 | -0.152 | 2.1016 | 0.171 | 377.08 | 0 | 0 | 0.171 | 377.08 | 0.0003806 | 839.11 | 0 | 0 | 0.0003806 | 839.11 | 2023-05-12 11:52:37 | -0.0003195 | 0 | 0 | 0 | 关闭
4947 | 8 | 3 | 恒流放电 | 01:08:00 | 33:19:57 | -0.152 | 2.1017 | 0.1723 | 379.88 | 0 | 0 | 0.1723 | 379.88 | 0.0003833 | 844.98 | 0 | 0 | 0.0003833 | 844.98 | 2023-05-12 11:53:07 | -0.0003195 | 12.6702 | 27932.5887 | 0 | 关闭
4948 | 8 | 3 | 恒流放电 | 01:08:30 | 33:20:27 | -0.152 | 2.1017 | 0.1736 | 382.67 | 0 | 0 | 0.1736 | 382.67 | 0.0003859 | 850.85 | 0 | 0 | 0.0003859 | 850.85 | 2023-05-12 11:53:37 | -0.0003195 | 0 | 0 | 0 | 关闭
4949 | 8 | 3 | 恒流放电 | 01:09:00 | 33:20:57 | -0.152 | 2.1018 | 0.1748 | 385.46 | 0 | 0 | 0.1748 | 385.46 | 0.0003886 | 856.72 | 0 | 0 | 0.0003886 | 856.72 | 2023-05-12 11:54:07 | -0.0003196 | 12.67 | 27932.0988 | 0 | 关闭
4950 | 8 | 3 | 恒流放电 | 01:09:30 | 33:21:27 | -0.152 | 2.1018 | 0.1761 | 388.26 | 0 | 0 | 0.1761 | 388.26 | 0.0003913 | 862.59 | 0 | 0 | 0.0003913 | 862.59 | 2023-05-12 11:54:37 | -0.0003196 | 0 | 0 | 0 | 关闭
4951 | 8 | 3 | 恒流放电 | 01:10:00 | 33:21:57 | -0.152 | 2.1017 | 0.1774 | 391.05 | 0 | 0 | 0.1774 | 391.05 | 0.0003939 | 868.46 | 0 | 0 | 0.0003939 | 868.46 | 2023-05-12 11:55:07 | -0.0003195 | -12.67 | -27932.0988 | 0 | 关闭
4952 | 8 | 3 | 恒流放电 | 01:10:30 | 33:22:27 | -0.152 | 2.1018 | 0.1786 | 393.84 | 0 | 0 | 0.1786 | 393.84 | 0.0003966 | 874.33 | 0 | 0 | 0.0003966 | 874.33 | 2023-05-12 11:55:37 | -0.0003196 | 12.6702 | 27932.5887 | 0 | 关闭
4953 | 8 | 3 | 恒流放电 | 01:11:00 | 33:22:57 | -0.1521 | 2.1018 | 0.1799 | 396.64 | 0 | 0 | 0.1799 | 396.64 | 0.0003993 | 880.2 | 0 | 0 | 0.0003993 | 880.2 | 2023-05-12 11:56:07 | -0.0003196 | 0 | 0 | 0 | 关闭
4954 | 8 | 3 | 恒流放电 | 01:11:30 | 33:23:27 | -0.152 | 2.1018 | 0.1812 | 399.43 | 0 | 0 | 0.1812 | 399.43 | 0.0004019 | 886.07 | 0 | 0 | 0.0004019 | 886.07 | 2023-05-12 11:56:37 | -0.0003196 | 0 | 0 | 0 | 关闭
4955 | 8 | 3 | 恒流放电 | 01:12:00 | 33:23:57 | -0.152 | 2.1018 | 0.1824 | 402.22 | 0 | 0 | 0.1824 | 402.22 | 0.0004046 | 891.94 | 0 | 0 | 0.0004046 | 891.94 | 2023-05-12 11:57:07 | -0.0003196 | 0 | 0 | 0 | 关闭
4956 | 8 | 3 | 恒流放电 | 01:12:30 | 33:24:27 | -0.152 | 2.1017 | 0.1837 | 405.02 | 0 | 0 | 0.1837 | 405.02 | 0.0004072 | 897.81 | 0 | 0 | 0.0004072 | 897.81 | 2023-05-12 11:57:37 | -0.0003195 | -12.6702 | -27932.5887 | 0 | 关闭
4957 | 8 | 3 | 恒流放电 | 01:13:00 | 33:24:57 | -0.152 | 2.1017 | 0.185 | 407.81 | 0 | 0 | 0.185 | 407.81 | 0.0004099 | 903.68 | 0 | 0 | 0.0004099 | 903.68 | 2023-05-12 11:58:07 | -0.0003195 | 0 | 0 | 0 | 关闭
4958 | 8 | 3 | 恒流放电 | 01:13:30 | 33:25:27 | -0.152 | 2.1016 | 0.1862 | 410.6 | 0 | 0 | 0.1862 | 410.6 | 0.0004126 | 909.56 | 0 | 0 | 0.0004126 | 909.56 | 2023-05-12 11:58:37 | -0.0003195 | -12.6702 | -27932.5887 | 0 | 关闭
4959 | 8 | 3 | 恒流放电 | 01:14:00 | 33:25:57 | -0.152 | 2.1015 | 0.1875 | 413.4 | 0 | 0 | 0.1875 | 413.4 | 0.0004152 | 915.43 | 0 | 0 | 0.0004152 | 915.43 | 2023-05-12 11:59:07 | -0.0003195 | -12.6703 | -27932.8336 | 0 | 关闭
4960 | 8 | 3 | 恒流放电 | 01:14:30 | 33:26:27 | -0.152 | 2.1015 | 0.1888 | 416.19 | 0 | 0 | 0.1888 | 416.19 | 0.0004179 | 921.3 | 0 | 0 | 0.0004179 | 921.3 | 2023-05-12 11:59:37 | -0.0003195 | 0 | 0 | 0 | 关闭
4961 | 8 | 3 | 恒流放电 | 01:15:00 | 33:26:57 | -0.1521 | 2.1014 | 0.1901 | 418.98 | 0 | 0 | 0.1901 | 418.98 | 0.0004206 | 927.17 | 0 | 0 | 0.0004206 | 927.17 | 2023-05-12 12:00:07 | -0.0003195 | -12.6702 | -27932.5887 | 0 | 关闭
4962 | 8 | 3 | 恒流放电 | 01:15:30 | 33:27:27 | -0.152 | 2.101 | 0.1913 | 421.78 | 0 | 0 | 0.1913 | 421.78 | 0.0004232 | 933.03 | 0 | 0 | 0.0004232 | 933.03 | 2023-05-12 12:00:37 | -0.0003194 | -3.1676 | -6983.1472 | 0 | 关闭
4963 | 8 | 3 | 恒流放电 | 01:16:00 | 33:27:57 | -0.152 | 2.1009 | 0.1926 | 424.57 | 0 | 0 | 0.1926 | 424.57 | 0.0004259 | 938.9 | 0 | 0 | 0.0004259 | 938.9 | 2023-05-12 12:01:07 | -0.0003194 | -12.6702 | -27932.5887 | 0 | 关闭
4964 | 8 | 3 | 恒流放电 | 01:16:30 | 33:28:27 | -0.152 | 2.1007 | 0.1939 | 427.36 | 0 | 0 | 0.1939 | 427.36 | 0.0004285 | 944.77 | 0 | 0 | 0.0004285 | 944.77 | 2023-05-12 12:01:37 | -0.0003194 | -6.3349 | -13965.8044 | 0 | 关闭
4965 | 8 | 3 | 恒流放电 | 01:17:00 | 33:28:57 | -0.1521 | 2.1005 | 0.1951 | 430.16 | 0 | 0 | 0.1951 | 430.16 | 0.0004312 | 950.64 | 0 | 0 | 0.0004312 | 950.64 | 2023-05-12 12:02:07 | -0.0003194 | -6.3352 | -13966.5393 | 0 | 关闭
4966 | 8 | 3 | 恒流放电 | 01:17:30 | 33:29:27 | -0.152 | 2.1003 | 0.1964 | 432.95 | 0 | 0 | 0.1964 | 432.95 | 0.0004339 | 956.5 | 0 | 0 | 0.0004339 | 956.5 | 2023-05-12 12:02:37 | -0.0003193 | -6.3349 | -13965.8044 | 0 | 关闭
4967 | 8 | 3 | 恒流放电 | 01:18:00 | 33:29:57 | -0.152 | 2.1001 | 0.1977 | 435.74 | 0 | 0 | 0.1977 | 435.74 | 0.0004365 | 962.37 | 0 | 0 | 0.0004365 | 962.37 | 2023-05-12 12:03:07 | -0.0003193 | -6.3351 | -13966.2943 | 0 | 关闭
4968 | 8 | 3 | 恒流放电 | 01:18:30 | 33:30:27 | -0.152 | 2.0999 | 0.1989 | 438.53 | 0 | 0 | 0.1989 | 438.53 | 0.0004392 | 968.24 | 0 | 0 | 0.0004392 | 968.24 | 2023-05-12 12:03:37 | -0.0003193 | -6.335 | -13966.0494 | 0 | 关闭
4969 | 8 | 3 | 恒流放电 | 01:19:00 | 33:30:57 | -0.152 | 2.0998 | 0.2002 | 441.33 | 0 | 0 | 0.2002 | 441.33 | 0.0004419 | 974.1 | 0 | 0 | 0.0004419 | 974.1 | 2023-05-12 12:04:07 | -0.0003193 | -12.67 | -27932.0988 | 0 | 关闭
4970 | 8 | 3 | 恒流放电 | 01:19:30 | 33:31:27 | -0.1521 | 2.0996 | 0.2015 | 444.12 | 0 | 0 | 0.2015 | 444.12 | 0.0004445 | 979.97 | 0 | 0 | 0.0004445 | 979.97 | 2023-05-12 12:04:37 | -0.0003192 | -6.335 | -13966.0494 | 0 | 关闭
4971 | 8 | 3 | 恒流放电 | 01:20:00 | 33:31:57 | -0.1521 | 2.0994 | 0.2027 | 446.91 | 0 | 0 | 0.2027 | 446.91 | 0.0004472 | 985.83 | 0 | 0 | 0.0004472 | 985.83 | 2023-05-12 12:05:07 | -0.0003192 | -6.3351 | -13966.2943 | 0 | 关闭
4972 | 8 | 3 | 恒流放电 | 01:20:30 | 33:32:27 | -0.152 | 2.0993 | 0.204 | 449.71 | 0 | 0 | 0.204 | 449.71 | 0.0004498 | 991.7 | 0 | 0 | 0.0004498 | 991.7 | 2023-05-12 12:05:37 | -0.0003192 | -12.67 | -27932.0988 | 0 | 关闭
4973 | 8 | 3 | 恒流放电 | 01:21:00 | 33:32:57 | -0.152 | 2.099 | 0.2053 | 452.5 | 0 | 0 | 0.2053 | 452.5 | 0.0004525 | 997.56 | 0 | 0 | 0.0004525 | 997.56 | 2023-05-12 12:06:07 | -0.0003191 | -4.2234 | -9310.8629 | 0 | 关闭
4974 | 8 | 3 | 恒流放电 | 01:21:30 | 33:33:27 | -0.152 | 2.099 | 0.2065 | 455.29 | 0 | 0 | 0.2065 | 455.29 | 0.0004552 | 1003.42 | 0 | 0 | 0.0004552 | 1003.42 | 2023-05-12 12:06:37 | -0.0003191 | 0 | 0 | 0 | 关闭
4975 | 8 | 3 | 恒流放电 | 01:22:00 | 33:33:57 | -0.152 | 2.0987 | 0.2078 | 458.09 | 0 | 0 | 0.2078 | 458.09 | 0.0004578 | 1009.29 | 0 | 0 | 0.0004578 | 1009.29 | 2023-05-12 12:07:07 | -0.0003191 | -4.2233 | -9310.6996 | 0 | 关闭
4976 | 8 | 3 | 恒流放电 | 01:22:30 | 33:34:27 | -0.152 | 2.0984 | 0.2091 | 460.88 | 0 | 0 | 0.2091 | 460.88 | 0.0004605 | 1015.15 | 0 | 0 | 0.0004605 | 1015.15 | 2023-05-12 12:07:37 | -0.000319 | -4.2234 | -9310.8629 | 0 | 关闭
4977 | 8 | 3 | 恒流放电 | 01:23:00 | 33:34:57 | -0.152 | 2.0983 | 0.2103 | 463.67 | 0 | 0 | 0.2103 | 463.67 | 0.0004631 | 1021.01 | 0 | 0 | 0.0004631 | 1021.01 | 2023-05-12 12:08:07 | -0.000319 | -12.6702 | -27932.5887 | 0 | 关闭
4978 | 8 | 3 | 恒流放电 | 01:23:30 | 33:35:27 | -0.152 | 2.0979 | 0.2116 | 466.47 | 0 | 0 | 0.2116 | 466.47 | 0.0004658 | 1026.87 | 0 | 0 | 0.0004658 | 1026.87 | 2023-05-12 12:08:37 | -0.000319 | -3.1676 | -6983.1472 | 0 | 关闭
4979 | 8 | 3 | 恒流放电 | 01:24:00 | 33:35:57 | -0.152 | 2.0976 | 0.2129 | 469.26 | 0 | 0 | 0.2129 | 469.26 | 0.0004684 | 1032.73 | 0 | 0 | 0.0004684 | 1032.73 | 2023-05-12 12:09:07 | -0.0003189 | -4.2233 | -9310.6996 | 0 | 关闭
4980 | 8 | 3 | 恒流放电 | 01:24:30 | 33:36:27 | -0.1521 | 2.0972 | 0.2141 | 472.05 | 0 | 0 | 0.2141 | 472.05 | 0.0004711 | 1038.59 | 0 | 0 | 0.0004711 | 1038.59 | 2023-05-12 12:09:37 | -0.0003189 | -3.1676 | -6983.1472 | 0 | 关闭
4981 | 8 | 3 | 恒流放电 | 01:25:00 | 33:36:57 | -0.1521 | 2.0968 | 0.2154 | 474.85 | 0 | 0 | 0.2154 | 474.85 | 0.0004738 | 1044.44 | 0 | 0 | 0.0004738 | 1044.44 | 2023-05-12 12:10:07 | -0.0003188 | -3.1674 | -6982.9022 | 0 | 关闭
4982 | 8 | 3 | 恒流放电 | 01:25:30 | 33:37:27 | -0.1521 | 2.0963 | 0.2167 | 477.64 | 0 | 0 | 0.2167 | 477.64 | 0.0004764 | 1050.3 | 0 | 0 | 0.0004764 | 1050.3 | 2023-05-12 12:10:37 | -0.0003187 | -2.534 | -5586.4198 | 0 | 关闭
4983 | 8 | 3 | 恒流放电 | 01:26:00 | 33:37:57 | -0.152 | 2.096 | 0.2179 | 480.43 | 0 | 0 | 0.2179 | 480.43 | 0.0004791 | 1056.16 | 0 | 0 | 0.0004791 | 1056.16 | 2023-05-12 12:11:07 | -0.0003187 | -4.2233 | -9310.6996 | 0 | 关闭
4984 | 8 | 3 | 恒流放电 | 01:26:30 | 33:38:27 | -0.152 | 2.0957 | 0.2192 | 483.23 | 0 | 0 | 0.2192 | 483.23 | 0.0004817 | 1062.01 | 0 | 0 | 0.0004817 | 1062.01 | 2023-05-12 12:11:37 | -0.0003186 | -4.2233 | -9310.5363 | 0 | 关闭
4985 | 8 | 3 | 恒流放电 | 01:27:00 | 33:38:57 | -0.152 | 2.0954 | 0.2205 | 486.02 | 0 | 0 | 0.2205 | 486.02 | 0.0004844 | 1067.86 | 0 | 0 | 0.0004844 | 1067.86 | 2023-05-12 12:12:07 | -0.0003186 | -4.2233 | -9310.6996 | 0 | 关闭
4986 | 8 | 3 | 恒流放电 | 01:27:30 | 33:39:27 | -0.152 | 2.0951 | 0.2217 | 488.81 | 0 | 0 | 0.2217 | 488.81 | 0.000487 | 1073.72 | 0 | 0 | 0.000487 | 1073.72 | 2023-05-12 12:12:37 | -0.0003185 | -4.2233 | -9310.5363 | 0 | 关闭
4987 | 8 | 3 | 恒流放电 | 01:28:00 | 33:39:57 | -0.152 | 2.0949 | 0.223 | 491.61 | 0 | 0 | 0.223 | 491.61 | 0.0004897 | 1079.57 | 0 | 0 | 0.0004897 | 1079.57 | 2023-05-12 12:13:07 | -0.0003185 | -6.335 | -13966.0494 | 0 | 关闭
4988 | 8 | 3 | 恒流放电 | 01:28:30 | 33:40:27 | -0.152 | 2.0945 | 0.2243 | 494.4 | 0 | 0 | 0.2243 | 494.4 | 0.0004923 | 1085.42 | 0 | 0 | 0.0004923 | 1085.42 | 2023-05-12 12:13:37 | -0.0003184 | -3.1675 | -6983.0247 | 0 | 关闭
4989 | 8 | 3 | 恒流放电 | 01:29:00 | 33:40:57 | -0.1521 | 2.0942 | 0.2255 | 497.19 | 0 | 0 | 0.2255 | 497.19 | 0.000495 | 1091.27 | 0 | 0 | 0.000495 | 1091.27 | 2023-05-12 12:14:07 | -0.0003184 | -4.2233 | -9310.5363 | 0 | 关闭
4990 | 8 | 3 | 恒流放电 | 01:29:30 | 33:41:27 | -0.152 | 2.0939 | 0.2268 | 499.99 | 0 | 0 | 0.2268 | 499.99 | 0.0004977 | 1097.12 | 0 | 0 | 0.0004977 | 1097.12 | 2023-05-12 12:14:37 | -0.0003184 | -4.2233 | -9310.6996 | 0 | 关闭
4991 | 8 | 3 | 恒流放电 | 01:30:00 | 33:41:57 | -0.1521 | 2.0936 | 0.2281 | 502.78 | 0 | 0 | 0.2281 | 502.78 | 0.0005003 | 1102.97 | 0 | 0 | 0.0005003 | 1102.97 | 2023-05-12 12:15:07 | -0.0003183 | -4.2234 | -9310.8629 | 0 | 关闭
4992 | 8 | 3 | 恒流放电 | 01:30:30 | 33:42:27 | -0.1521 | 2.0932 | 0.2293 | 505.57 | 0 | 0 | 0.2293 | 505.57 | 0.000503 | 1108.81 | 0 | 0 | 0.000503 | 1108.81 | 2023-05-12 12:15:37 | -0.0003183 | -3.1676 | -6983.1472 | 0 | 关闭
4993 | 8 | 3 | 恒流放电 | 01:31:00 | 33:42:57 | -0.152 | 2.0928 | 0.2306 | 508.37 | 0 | 0 | 0.2306 | 508.37 | 0.0005056 | 1114.66 | 0 | 0 | 0.0005056 | 1114.66 | 2023-05-12 12:16:07 | -0.0003182 | -3.1676 | -6983.1472 | 0 | 关闭
4994 | 8 | 3 | 恒流放电 | 01:31:30 | 33:43:27 | -0.152 | 2.0924 | 0.2319 | 511.16 | 0 | 0 | 0.2319 | 511.16 | 0.0005083 | 1120.5 | 0 | 0 | 0.0005083 | 1120.5 | 2023-05-12 12:16:37 | -0.0003181 | -3.1675 | -6983.0247 | 0 | 关闭
4995 | 8 | 3 | 恒流放电 | 01:32:00 | 33:43:57 | -0.152 | 2.092 | 0.2331 | 513.95 | 0 | 0 | 0.2331 | 513.95 | 0.0005109 | 1126.35 | 0 | 0 | 0.0005109 | 1126.35 | 2023-05-12 12:17:07 | -0.0003181 | -3.1675 | -6983.0247 | 0 | 关闭
4996 | 8 | 3 | 恒流放电 | 01:32:30 | 33:44:27 | -0.1521 | 2.0915 | 0.2344 | 516.74 | 0 | 0 | 0.2344 | 516.74 | 0.0005136 | 1132.19 | 0 | 0 | 0.0005136 | 1132.19 | 2023-05-12 12:17:37 | -0.000318 | -2.534 | -5586.5177 | 0 | 关闭
4997 | 8 | 3 | 恒流放电 | 01:33:00 | 33:44:57 | -0.152 | 2.0909 | 0.2357 | 519.54 | 0 | 0 | 0.2357 | 519.54 | 0.0005162 | 1138.03 | 0 | 0 | 0.0005162 | 1138.03 | 2023-05-12 12:18:07 | -0.0003179 | -2.1117 | -4655.3498 | 0 | 关闭
4998 | 8 | 3 | 恒流放电 | 01:33:30 | 33:45:27 | -0.152 | 2.0903 | 0.2369 | 522.33 | 0 | 0 | 0.2369 | 522.33 | 0.0005189 | 1143.87 | 0 | 0 | 0.0005189 | 1143.87 | 2023-05-12 12:18:37 | -0.0003178 | -2.1117 | -4655.3498 | 0 | 关闭
4999 | 8 | 3 | 恒流放电 | 01:34:00 | 33:45:57 | -0.152 | 2.0898 | 0.2382 | 525.12 | 0 | 0 | 0.2382 | 525.12 | 0.0005215 | 1149.71 | 0 | 0 | 0.0005215 | 1149.71 | 2023-05-12 12:19:07 | -0.0003177 | -2.534 | -5586.3218 | 0 | 关闭
5000 | 8 | 3 | 恒流放电 | 01:34:30 | 33:46:27 | -0.152 | 2.0892 | 0.2395 | 527.92 | 0 | 0 | 0.2395 | 527.92 | 0.0005242 | 1155.55 | 0 | 0 | 0.0005242 | 1155.55 | 2023-05-12 12:19:37 | -0.0003176 | -2.1116 | -4655.2681 | 0 | 关闭
5001 | 8 | 3 | 恒流放电 | 01:35:00 | 33:46:57 | -0.152 | 2.0886 | 0.2407 | 530.71 | 0 | 0 | 0.2407 | 530.71 | 0.0005268 | 1161.38 | 0 | 0 | 0.0005268 | 1161.38 | 2023-05-12 12:20:07 | -0.0003175 | -2.1116 | -4655.1865 | 0 | 关闭
5002 | 8 | 3 | 恒流放电 | 01:35:30 | 33:47:27 | -0.152 | 2.0881 | 0.242 | 533.5 | 0 | 0 | 0.242 | 533.5 | 0.0005294 | 1167.21 | 0 | 0 | 0.0005294 | 1167.21 | 2023-05-12 12:20:37 | -0.0003175 | -2.534 | -5586.3218 | 0 | 关闭
5003 | 8 | 3 | 恒流放电 | 01:36:00 | 33:47:57 | -0.152 | 2.0874 | 0.2433 | 536.3 | 0 | 0 | 0.2433 | 536.3 | 0.0005321 | 1173.04 | 0 | 0 | 0.0005321 | 1173.04 | 2023-05-12 12:21:07 | -0.0003174 | -1.8099 | -3990.1598 | 0 | 关闭
5004 | 8 | 3 | 恒流放电 | 01:36:30 | 33:48:27 | -0.152 | 2.0869 | 0.2445 | 539.09 | 0 | 0 | 0.2445 | 539.09 | 0.0005347 | 1178.87 | 0 | 0 | 0.0005347 | 1178.87 | 2023-05-12 12:21:37 | -0.0003173 | -2.534 | -5586.4198 | 0 | 关闭
5005 | 8 | 3 | 恒流放电 | 01:37:00 | 33:48:57 | -0.1521 | 2.0864 | 0.2458 | 541.88 | 0 | 0 | 0.2458 | 541.88 | 0.0005374 | 1184.7 | 0 | 0 | 0.0005374 | 1184.7 | 2023-05-12 12:22:07 | -0.0003173 | -2.5339 | -5586.2238 | 0 | 关闭
5006 | 8 | 3 | 恒流放电 | 01:37:30 | 33:49:27 | -0.152 | 2.0858 | 0.2471 | 544.68 | 0 | 0 | 0.2471 | 544.68 | 0.00054 | 1190.53 | 0 | 0 | 0.00054 | 1190.53 | 2023-05-12 12:22:37 | -0.0003171 | -2.1117 | -4655.4314 | 0 | 关闭
5007 | 8 | 3 | 恒流放电 | 01:38:00 | 33:49:57 | -0.152 | 2.0852 | 0.2483 | 547.47 | 0 | 0 | 0.2483 | 547.47 | 0.0005427 | 1196.35 | 0 | 0 | 0.0005427 | 1196.35 | 2023-05-12 12:23:07 | -0.000317 | -2.1116 | -4655.1865 | 0 | 关闭
5008 | 8 | 3 | 恒流放电 | 01:38:30 | 33:50:27 | -0.152 | 2.0846 | 0.2496 | 550.26 | 0 | 0 | 0.2496 | 550.26 | 0.0005453 | 1202.18 | 0 | 0 | 0.0005453 | 1202.18 | 2023-05-12 12:23:37 | -0.0003169 | -2.1117 | -4655.3498 | 0 | 关闭
5009 | 8 | 3 | 恒流放电 | 01:39:00 | 33:50:57 | -0.152 | 2.0841 | 0.2509 | 553.06 | 0 | 0 | 0.2509 | 553.06 | 0.0005479 | 1208 | 0 | 0 | 0.0005479 | 1208 | 2023-05-12 12:24:07 | -0.0003168 | -2.534 | -5586.3218 | 0 | 关闭
5010 | 8 | 3 | 恒流放电 | 01:39:30 | 33:51:27 | -0.152 | 2.0836 | 0.2521 | 555.85 | 0 | 0 | 0.2521 | 555.85 | 0.0005506 | 1213.82 | 0 | 0 | 0.0005506 | 1213.82 | 2023-05-12 12:24:37 | -0.0003168 | -2.534 | -5586.4198 | 0 | 关闭
5011 | 8 | 3 | 恒流放电 | 01:40:00 | 33:51:57 | -0.152 | 2.0829 | 0.2534 | 558.64 | 0 | 0 | 0.2534 | 558.64 | 0.0005532 | 1219.64 | 0 | 0 | 0.0005532 | 1219.64 | 2023-05-12 12:25:07 | -0.0003167 | -1.81 | -3990.2298 | 0 | 关闭
5012 | 8 | 3 | 恒流放电 | 01:40:30 | 33:52:27 | -0.1521 | 2.0823 | 0.2547 | 561.44 | 0 | 0 | 0.2547 | 561.44 | 0.0005559 | 1225.46 | 0 | 0 | 0.0005559 | 1225.46 | 2023-05-12 12:25:37 | -0.0003166 | -2.1117 | -4655.4314 | 0 | 关闭
5013 | 8 | 3 | 恒流放电 | 01:41:00 | 33:52:57 | -0.152 | 2.0815 | 0.2559 | 564.23 | 0 | 0 | 0.2559 | 564.23 | 0.0005585 | 1231.27 | 0 | 0 | 0.0005585 | 1231.27 | 2023-05-12 12:26:07 | -0.0003165 | -1.5837 | -3491.4511 | 0 | 关闭
5014 | 8 | 3 | 恒流放电 | 01:41:30 | 33:53:27 | -0.1521 | 2.0807 | 0.2572 | 567.02 | 0 | 0 | 0.2572 | 567.02 | 0.0005611 | 1237.08 | 0 | 0 | 0.0005611 | 1237.08 | 2023-05-12 12:26:37 | -0.0003164 | -1.5837 | -3491.4511 | 0 | 关闭
5015 | 8 | 3 | 恒流放电 | 01:42:00 | 33:53:57 | -0.1521 | 2.0797 | 0.2585 | 569.82 | 0 | 0 | 0.2585 | 569.82 | 0.0005638 | 1242.89 | 0 | 0 | 0.0005638 | 1242.89 | 2023-05-12 12:27:07 | -0.0003162 | -1.267 | -2793.2589 | 0 | 关闭
5016 | 8 | 3 | 恒流放电 | 01:42:30 | 33:54:27 | -0.152 | 2.0787 | 0.2597 | 572.61 | 0 | 0 | 0.2597 | 572.61 | 0.0005664 | 1248.7 | 0 | 0 | 0.0005664 | 1248.7 | 2023-05-12 12:27:37 | -0.000316 | -1.267 | -2793.2099 | 0 | 关闭
5017 | 8 | 3 | 恒流放电 | 01:43:00 | 33:54:57 | -0.152 | 2.0775 | 0.261 | 575.4 | 0 | 0 | 0.261 | 575.4 | 0.000569 | 1254.51 | 0 | 0 | 0.000569 | 1254.51 | 2023-05-12 12:28:07 | -0.0003159 | -1.0558 | -2327.6749 | 0 | 关闭
5018 | 8 | 3 | 恒流放电 | 01:43:30 | 33:55:27 | -0.1521 | 2.0766 | 0.2623 | 578.19 | 0 | 0 | 0.2623 | 578.19 | 0.0005717 | 1260.31 | 0 | 0 | 0.0005717 | 1260.31 | 2023-05-12 12:28:37 | -0.0003157 | -1.4078 | -3103.5665 | 0 | 关闭
5019 | 8 | 3 | 恒流放电 | 01:44:00 | 33:55:57 | -0.152 | 2.0757 | 0.2635 | 580.99 | 0 | 0 | 0.2635 | 580.99 | 0.0005743 | 1266.11 | 0 | 0 | 0.0005743 | 1266.11 | 2023-05-12 12:29:07 | -0.0003156 | -1.4078 | -3103.5121 | 0 | 关闭
5020 | 8 | 3 | 恒流放电 | 01:44:30 | 33:56:27 | -0.152 | 2.0746 | 0.2648 | 583.78 | 0 | 0 | 0.2648 | 583.78 | 0.0005769 | 1271.9 | 0 | 0 | 0.0005769 | 1271.9 | 2023-05-12 12:29:37 | -0.0003154 | -1.1518 | -2539.2817 | 0 | 关闭
5021 | 8 | 3 | 恒流放电 | 01:45:00 | 33:56:57 | -0.152 | 2.0736 | 0.2661 | 586.57 | 0 | 0 | 0.2661 | 586.57 | 0.0005796 | 1277.7 | 0 | 0 | 0.0005796 | 1277.7 | 2023-05-12 12:30:07 | -0.0003153 | -1.267 | -2793.2099 | 0 | 关闭
5022 | 8 | 3 | 恒流放电 | 01:45:30 | 33:57:27 | -0.152 | 2.0726 | 0.2673 | 589.37 | 0 | 0 | 0.2673 | 589.37 | 0.0005822 | 1283.49 | 0 | 0 | 0.0005822 | 1283.49 | 2023-05-12 12:30:37 | -0.0003151 | -1.267 | -2793.1119 | 0 | 关闭
5023 | 8 | 3 | 恒流放电 | 01:46:00 | 33:57:57 | -0.1521 | 2.0715 | 0.2686 | 592.16 | 0 | 0 | 0.2686 | 592.16 | 0.0005848 | 1289.28 | 0 | 0 | 0.0005848 | 1289.28 | 2023-05-12 12:31:07 | -0.000315 | -1.1518 | -2539.2817 | 0 | 关闭
5024 | 8 | 3 | 恒流放电 | 01:46:30 | 33:58:27 | -0.152 | 2.0704 | 0.2699 | 594.95 | 0 | 0 | 0.2699 | 594.95 | 0.0005874 | 1295.06 | 0 | 0 | 0.0005874 | 1295.06 | 2023-05-12 12:31:37 | -0.0003148 | -1.1518 | -2539.1926 | 0 | 关闭
5025 | 8 | 3 | 恒流放电 | 01:47:00 | 33:58:57 | -0.1521 | 2.0693 | 0.2711 | 597.75 | 0 | 0 | 0.2711 | 597.75 | 0.0005901 | 1300.84 | 0 | 0 | 0.0005901 | 1300.84 | 2023-05-12 12:32:07 | -0.0003146 | -1.1518 | -2539.3262 | 0 | 关闭
5026 | 8 | 3 | 恒流放电 | 01:47:30 | 33:59:27 | -0.152 | 2.068 | 0.2724 | 600.54 | 0 | 0 | 0.2724 | 600.54 | 0.0005927 | 1306.62 | 0 | 0 | 0.0005927 | 1306.62 | 2023-05-12 12:32:37 | -0.0003144 | -0.9746 | -2148.5853 | 0 | 关闭
5027 | 8 | 3 | 恒流放电 | 01:48:00 | 33:59:57 | -0.152 | 2.0668 | 0.2737 | 603.33 | 0 | 0 | 0.2737 | 603.33 | 0.0005953 | 1312.39 | 0 | 0 | 0.0005953 | 1312.39 | 2023-05-12 12:33:07 | -0.0003142 | -1.0559 | -2327.7157 | 0 | 关闭
5028 | 8 | 3 | 恒流放电 | 01:48:30 | 34:00:27 | -0.152 | 2.0656 | 0.2749 | 606.13 | 0 | 0 | 0.2749 | 606.13 | 0.0005979 | 1318.17 | 0 | 0 | 0.0005979 | 1318.17 | 2023-05-12 12:33:37 | -0.000314 | -1.0558 | -2327.6341 | 0 | 关闭
5029 | 8 | 3 | 恒流放电 | 01:49:00 | 34:00:57 | -0.152 | 2.0643 | 0.2762 | 608.92 | 0 | 0 | 0.2762 | 608.92 | 0.0006005 | 1323.93 | 0 | 0 | 0.0006005 | 1323.93 | 2023-05-12 12:34:07 | -0.0003139 | -0.9746 | -2148.6607 | 0 | 关闭
5030 | 8 | 3 | 恒流放电 | 01:49:30 | 34:01:27 | -0.152 | 2.0626 | 0.2775 | 611.71 | 0 | 0 | 0.2775 | 611.71 | 0.0006032 | 1329.7 | 0 | 0 | 0.0006032 | 1329.7 | 2023-05-12 12:34:37 | -0.0003136 | -0.7453 | -1643.0646 | 0 | 关闭
5031 | 8 | 3 | 恒流放电 | 01:50:00 | 34:01:57 | -0.152 | 2.0608 | 0.2787 | 614.51 | 0 | 0 | 0.2787 | 614.51 | 0.0006058 | 1335.46 | 0 | 0 | 0.0006058 | 1335.46 | 2023-05-12 12:35:07 | -0.0003133 | -0.7039 | -1551.7833 | 0 | 关闭
5032 | 8 | 3 | 恒流放电 | 01:50:30 | 34:02:27 | -0.152 | 2.059 | 0.28 | 617.3 | 0 | 0 | 0.28 | 617.3 | 0.0006084 | 1341.21 | 0 | 0 | 0.0006084 | 1341.21 | 2023-05-12 12:35:37 | -0.0003131 | -0.7039 | -1551.7833 | 0 | 关闭
5033 | 8 | 3 | 恒流放电 | 01:51:00 | 34:02:57 | -0.152 | 2.0569 | 0.2813 | 620.09 | 0 | 0 | 0.2813 | 620.09 | 0.000611 | 1346.96 | 0 | 0 | 0.000611 | 1346.96 | 2023-05-12 12:36:07 | -0.0003127 | -0.6034 | -1330.1466 | 0 | 关闭
5034 | 8 | 3 | 恒流放电 | 01:51:30 | 34:03:27 | -0.152 | 2.0549 | 0.2825 | 622.89 | 0 | 0 | 0.2825 | 622.89 | 0.0006136 | 1352.7 | 0 | 0 | 0.0006136 | 1352.7 | 2023-05-12 12:36:37 | -0.0003124 | -0.6335 | -1396.5559 | 0 | 关闭
5035 | 8 | 3 | 恒流放电 | 01:52:00 | 34:03:57 | -0.152 | 2.0528 | 0.2838 | 625.68 | 0 | 0 | 0.2838 | 625.68 | 0.0006162 | 1358.44 | 0 | 0 | 0.0006162 | 1358.44 | 2023-05-12 12:37:07 | -0.0003121 | -0.6033 | -1330.0533 | 0 | 关闭
5036 | 8 | 3 | 恒流放电 | 01:52:30 | 34:04:27 | -0.152 | 2.0502 | 0.2851 | 628.47 | 0 | 0 | 0.2851 | 628.47 | 0.0006188 | 1364.17 | 0 | 0 | 0.0006188 | 1364.17 | 2023-05-12 12:37:37 | -0.0003117 | -0.4873 | -1074.3115 | 0 | 关闭
5037 | 8 | 3 | 恒流放电 | 01:53:00 | 34:04:57 | -0.152 | 2.0474 | 0.2863 | 631.27 | 0 | 0 | 0.2863 | 631.27 | 0.0006214 | 1369.89 | 0 | 0 | 0.0006214 | 1369.89 | 2023-05-12 12:38:07 | -0.0003113 | -0.4525 | -997.5575 | 0 | 关闭
5038 | 8 | 3 | 恒流放电 | 01:53:30 | 34:05:27 | -0.152 | 2.0444 | 0.2876 | 634.06 | 0 | 0 | 0.2876 | 634.06 | 0.000624 | 1375.61 | 0 | 0 | 0.000624 | 1375.61 | 2023-05-12 12:38:37 | -0.0003108 | -0.4223 | -931.0863 | 0 | 关闭
5039 | 8 | 3 | 恒流放电 | 01:54:00 | 34:05:57 | -0.152 | 2.0409 | 0.2889 | 636.85 | 0 | 0 | 0.2889 | 636.85 | 0.0006266 | 1381.31 | 0 | 0 | 0.0006266 | 1381.31 | 2023-05-12 12:39:07 | -0.0003103 | -0.362 | -798.074 | 0 | 关闭
5040 | 8 | 3 | 恒流放电 | 01:54:30 | 34:06:27 | -0.1521 | 2.0371 | 0.2901 | 639.65 | 0 | 0 | 0.2901 | 639.65 | 0.0006291 | 1387.01 | 0 | 0 | 0.0006291 | 1387.01 | 2023-05-12 12:39:37 | -0.0003097 | -0.3334 | -735.0294 | 0 | 关闭
5041 | 8 | 3 | 恒流放电 | 01:55:00 | 34:06:57 | -0.152 | 2.0327 | 0.2914 | 642.44 | 0 | 0 | 0.2914 | 642.44 | 0.0006317 | 1392.69 | 0 | 0 | 0.0006317 | 1392.69 | 2023-05-12 12:40:07 | -0.0003091 | -0.288 | -634.8204 | 0 | 关闭
5042 | 8 | 3 | 恒流放电 | 01:55:30 | 34:07:27 | -0.152 | 2.0275 | 0.2927 | 645.23 | 0 | 0 | 0.2927 | 645.23 | 0.0006343 | 1398.36 | 0 | 0 | 0.0006343 | 1398.36 | 2023-05-12 12:40:37 | -0.0003083 | -0.2436 | -537.1463 | 0 | 关闭
5043 | 8 | 3 | 恒流放电 | 01:56:00 | 34:07:57 | -0.152 | 2.0215 | 0.2939 | 648.02 | 0 | 0 | 0.2939 | 648.02 | 0.0006369 | 1404.02 | 0 | 0 | 0.0006369 | 1404.02 | 2023-05-12 12:41:07 | -0.0003073 | -0.2112 | -465.5431 | 0 | 关闭
5044 | 8 | 3 | 恒流放电 | 01:56:30 | 34:08:27 | -0.1521 | 2.0142 | 0.2952 | 650.82 | 0 | 0 | 0.2952 | 650.82 | 0.0006394 | 1409.65 | 0 | 0 | 0.0006394 | 1409.65 | 2023-05-12 12:41:37 | -0.0003063 | -0.1736 | -382.6315 | 0 | 关闭
5045 | 8 | 3 | 恒流放电 | 01:57:00 | 34:08:57 | -0.152 | 2.0057 | 0.2965 | 653.61 | 0 | 0 | 0.2965 | 653.61 | 0.000642 | 1415.27 | 0 | 0 | 0.000642 | 1415.27 | 2023-05-12 12:42:07 | -0.0003049 | -0.1491 | -328.6072 | 0 | 关闭
5046 | 8 | 3 | 恒流放电 | 01:57:29 | 34:09:27 | -0.152 | 1.9957 | 0.2977 | 656.38 | 0 | 0 | 0.2977 | 656.38 | 0.0006445 | 1420.8 | 0 | 0 | 0.0006445 | 1420.8 | 2023-05-12 12:42:36 | -0.0003034 | -0.1254 | -276.5236 | 0 | 关闭
5047 | 8 | 3 | 恒流放电 | 01:57:30 | 34:09:27 | -0.152 | 1.9957 | 0.2977 | 656.4 | 0 | 0 | 0.2977 | 656.4 | 0.0006445 | 1420.86 | 0 | 0 | 0.0006445 | 1420.86 | 2023-05-12 12:42:37 | -0.0003034 | 0 | 0 | 0 | 关闭
5048 | 8 | 3 | 恒流放电 | 01:57:57 | 34:09:54 | -0.152 | 1.9857 | 0.2989 | 658.93 | 0 | 0 | 0.2989 | 658.93 | 0.0006468 | 1425.88 | 0 | 0 | 0.0006468 | 1425.88 | 2023-05-12 12:43:04 | -0.0003019 | -0.1145 | -252.3271 | 0 | 关闭
5049 | 8 | 3 | 恒流放电 | 01:58:00 | 34:09:57 | -0.152 | 1.9846 | 0.299 | 659.2 | 0 | 0 | 0.299 | 659.2 | 0.000647 | 1426.41 | 0 | 0 | 0.000647 | 1426.41 | 2023-05-12 12:43:07 | -0.0003017 | -0.1114 | -245.5329 | 0 | 关闭
5050 | 8 | 3 | 恒流放电 | 01:58:25 | 34:10:22 | -0.152 | 1.9746 | 0.3001 | 661.57 | 0 | 0 | 0.3001 | 661.57 | 0.0006492 | 1431.11 | 0 | 0 | 0.0006492 | 1431.11 | 2023-05-12 12:43:32 | -0.0003002 | -0.1077 | -237.4241 | 0 | 关闭
5051 | 8 | 3 | 恒流放电 | 01:58:30 | 34:10:27 | -0.152 | 1.9729 | 0.3003 | 661.99 | 0 | 0 | 0.3003 | 661.99 | 0.0006495 | 1431.94 | 0 | 0 | 0.0006495 | 1431.94 | 2023-05-12 12:43:37 | -0.0003 | -0.1118 | -246.4813 | 0 | 关闭
5052 | 8 | 3 | 恒流放电 | 01:58:55 | 34:10:53 | -0.152 | 1.9629 | 0.3014 | 664.37 | 0 | 0 | 0.3014 | 664.37 | 0.0006517 | 1436.63 | 0 | 0 | 0.0006517 | 1436.63 | 2023-05-12 12:44:02 | -0.0002984 | -0.1081 | -238.35 | 0 | 关闭
5053 | 8 | 3 | 恒流放电 | 01:59:00 | 34:10:57 | -0.152 | 1.9612 | 0.3015 | 664.78 | 0 | 0 | 0.3015 | 664.78 | 0.000652 | 1437.44 | 0 | 0 | 0.000652 | 1437.44 | 2023-05-12 12:44:07 | -0.0002982 | -0.1093 | -240.977 | 0 | 关闭
5054 | 8 | 3 | 恒流放电 | 01:59:25 | 34:11:22 | -0.152 | 1.9512 | 0.3026 | 667.13 | 0 | 0 | 0.3026 | 667.13 | 0.0006541 | 1442.03 | 0 | 0 | 0.0006541 | 1442.03 | 2023-05-12 12:44:32 | -0.0002967 | -0.1064 | -234.6365 | 0 | 关闭
5055 | 8 | 3 | 恒流放电 | 01:59:30 | 34:11:27 | -0.152 | 1.9493 | 0.3028 | 667.58 | 0 | 0 | 0.3028 | 667.58 | 0.0006545 | 1442.9 | 0 | 0 | 0.0006545 | 1442.9 | 2023-05-12 12:44:37 | -0.0002964 | -0.1067 | -235.2074 | 0 | 关闭
5056 | 8 | 3 | 恒流放电 | 01:59:56 | 34:11:53 | -0.152 | 1.9393 | 0.3039 | 670.04 | 0 | 0 | 0.3039 | 670.04 | 0.0006567 | 1447.68 | 0 | 0 | 0.0006567 | 1447.68 | 2023-05-12 12:45:03 | -0.0002948 | -0.1115 | -245.8064 | 0 | 关闭
5057 | 8 | 3 | 恒流放电 | 02:00:00 | 34:11:57 | -0.152 | 1.9379 | 0.3041 | 670.37 | 0 | 0 | 0.3041 | 670.37 | 0.000657 | 1448.33 | 0 | 0 | 0.000657 | 1448.33 | 2023-05-12 12:45:07 | -0.0002946 | -0.1086 | -239.425 | 0 | 关闭
5058 | 8 | 3 | 恒流放电 | 02:00:25 | 34:12:23 | -0.1521 | 1.9279 | 0.3052 | 672.78 | 0 | 0 | 0.3052 | 672.78 | 0.0006591 | 1452.99 | 0 | 0 | 0.0006591 | 1452.99 | 2023-05-12 12:45:32 | -0.0002931 | -0.1094 | -241.1474 | 0 | 关闭
5059 | 8 | 3 | 恒流放电 | 02:00:30 | 34:12:27 | -0.152 | 1.9264 | 0.3053 | 673.16 | 0 | 0 | 0.3053 | 673.16 | 0.0006594 | 1453.72 | 0 | 0 | 0.0006594 | 1453.72 | 2023-05-12 12:45:37 | -0.0002929 | -0.1155 | -254.5235 | 0 | 关闭
5060 | 8 | 3 | 恒流放电 | 02:00:56 | 34:12:53 | -0.152 | 1.9164 | 0.3064 | 675.59 | 0 | 0 | 0.3064 | 675.59 | 0.0006615 | 1458.39 | 0 | 0 | 0.0006615 | 1458.39 | 2023-05-12 12:46:03 | -0.0002914 | -0.1102 | -243.009 | 0 | 关闭
5061 | 8 | 3 | 恒流放电 | 02:01:00 | 34:12:57 | -0.1521 | 1.9151 | 0.3066 | 675.96 | 0 | 0 | 0.3066 | 675.96 | 0.0006618 | 1459.09 | 0 | 0 | 0.0006618 | 1459.09 | 2023-05-12 12:46:07 | -0.0002912 | -0.1267 | -279.2852 | 0 | 关闭
5062 | 8 | 3 | 恒流放电 | 02:01:29 | 34:13:26 | -0.152 | 1.9051 | 0.3079 | 678.69 | 0 | 0 | 0.3079 | 678.69 | 0.0006642 | 1464.32 | 0 | 0 | 0.0006642 | 1464.32 | 2023-05-12 12:46:36 | -0.0002897 | -0.1242 | -273.736 | 0 | 关闭
5063 | 8 | 3 | 恒流放电 | 02:01:30 | 34:13:27 | -0.1521 | 1.9049 | 0.3079 | 678.75 | 0 | 0 | 0.3079 | 678.75 | 0.0006643 | 1464.42 | 0 | 0 | 0.0006643 | 1464.42 | 2023-05-12 12:46:37 | -0.0002896 | -0.1268 | -279.4925 | 0 | 关闭
5064 | 8 | 3 | 恒流放电 | 02:02:00 | 34:13:57 | -0.1521 | 1.8952 | 0.3091 | 681.54 | 0 | 0 | 0.3091 | 681.54 | 0.0006667 | 1469.73 | 0 | 0 | 0.0006667 | 1469.73 | 2023-05-12 12:47:07 | -0.0002882 | -0.1306 | -287.9598 | 0 | 关闭
5065 | 8 | 3 | 恒流放电 | 02:02:30 | 34:14:27 | -0.152 | 1.8857 | 0.3104 | 684.34 | 0 | 0 | 0.3104 | 684.34 | 0.0006691 | 1475.01 | 0 | 0 | 0.0006691 | 1475.01 | 2023-05-12 12:47:37 | -0.0002867 | -0.1334 | -294.0272 | 0 | 关闭
5066 | 8 | 3 | 恒流放电 | 02:03:00 | 34:14:57 | -0.152 | 1.8761 | 0.3117 | 687.13 | 0 | 0 | 0.3117 | 687.13 | 0.0006714 | 1480.26 | 0 | 0 | 0.0006714 | 1480.26 | 2023-05-12 12:48:07 | -0.0002852 | -0.132 | -290.9645 | 0 | 关闭
5067 | 8 | 3 | 恒流放电 | 02:03:30 | 34:15:27 | -0.152 | 1.8672 | 0.3129 | 689.92 | 0 | 0 | 0.3129 | 689.92 | 0.0006738 | 1485.49 | 0 | 0 | 0.0006738 | 1485.49 | 2023-05-12 12:48:37 | -0.0002839 | -0.1424 | -313.8328 | 0 | 关闭
5068 | 8 | 3 | 恒流放电 | 02:04:00 | 34:15:57 | -0.152 | 1.8585 | 0.3142 | 692.72 | 0 | 0 | 0.3142 | 692.72 | 0.0006762 | 1490.69 | 0 | 0 | 0.0006762 | 1490.69 | 2023-05-12 12:49:07 | -0.0002825 | -0.1456 | -321.0473 | 0 | 关闭
5069 | 8 | 3 | 恒流放电 | 02:04:30 | 34:16:27 | -0.152 | 1.8496 | 0.3155 | 695.51 | 0 | 0 | 0.3155 | 695.51 | 0.0006785 | 1495.87 | 0 | 0 | 0.0006785 | 1495.87 | 2023-05-12 12:49:37 | -0.0002812 | -0.1424 | -313.8493 | 0 | 关闭
5070 | 8 | 3 | 恒流放电 | 02:05:00 | 34:16:57 | -0.152 | 1.841 | 0.3168 | 698.3 | 0 | 0 | 0.3168 | 698.3 | 0.0006809 | 1501.03 | 0 | 0 | 0.0006809 | 1501.03 | 2023-05-12 12:50:07 | -0.0002799 | -0.1473 | -324.7805 | 0 | 关闭
5071 | 8 | 3 | 恒流放电 | 02:05:30 | 34:17:27 | -0.152 | 1.8324 | 0.318 | 701.1 | 0 | 0 | 0.318 | 701.1 | 0.0006832 | 1506.16 | 0 | 0 | 0.0006832 | 1506.16 | 2023-05-12 12:50:37 | -0.0002786 | -0.1473 | -324.7975 | 0 | 关闭
5072 | 8 | 3 | 恒流放电 | 02:06:00 | 34:17:57 | -0.1521 | 1.8236 | 0.3193 | 703.89 | 0 | 0 | 0.3193 | 703.89 | 0.0006855 | 1511.26 | 0 | 0 | 0.0006855 | 1511.26 | 2023-05-12 12:51:07 | -0.0002773 | -0.144 | -317.4046 | 0 | 关闭
5073 | 8 | 3 | 恒流放电 | 02:06:30 | 34:18:27 | -0.1521 | 1.8146 | 0.3206 | 706.68 | 0 | 0 | 0.3206 | 706.68 | 0.0006878 | 1516.34 | 0 | 0 | 0.0006878 | 1516.34 | 2023-05-12 12:51:37 | -0.0002759 | -0.1408 | -310.3621 | 0 | 关闭
5074 | 8 | 3 | 恒流放电 | 02:07:00 | 34:18:57 | -0.152 | 1.8054 | 0.3218 | 709.48 | 0 | 0 | 0.3218 | 709.48 | 0.0006901 | 1521.4 | 0 | 0 | 0.0006901 | 1521.4 | 2023-05-12 12:52:07 | -0.0002745 | -0.1377 | -303.6098 | 0 | 关闭
5075 | 8 | 3 | 恒流放电 | 02:07:30 | 34:19:27 | -0.1521 | 1.7957 | 0.3231 | 712.27 | 0 | 0 | 0.3231 | 712.27 | 0.0006924 | 1526.43 | 0 | 0 | 0.0006924 | 1526.43 | 2023-05-12 12:52:37 | -0.000273 | -0.1306 | -287.9699 | 0 | 关闭
5076 | 8 | 3 | 恒流放电 | 02:07:58 | 34:19:55 | -0.152 | 1.7857 | 0.3243 | 714.92 | 0 | 0 | 0.3243 | 714.92 | 0.0006945 | 1531.18 | 0 | 0 | 0.0006945 | 1531.18 | 2023-05-12 12:53:05 | -0.0002715 | -0.1204 | -265.3537 | 0 | 关闭
5077 | 8 | 3 | 恒流放电 | 02:08:00 | 34:19:57 | -0.152 | 1.7852 | 0.3244 | 715.06 | 0 | 0 | 0.3244 | 715.06 | 0.0006947 | 1531.43 | 0 | 0 | 0.0006947 | 1531.43 | 2023-05-12 12:53:07 | -0.0002714 | -0.1267 | -279.3455 | 0 | 关闭
5078 | 8 | 3 | 恒流放电 | 02:08:28 | 34:20:25 | -0.1521 | 1.7752 | 0.3255 | 717.68 | 0 | 0 | 0.3255 | 717.68 | 0.0006968 | 1536.09 | 0 | 0 | 0.0006968 | 1536.09 | 2023-05-12 12:53:35 | -0.0002699 | -0.1187 | -261.6353 | 0 | 关闭
5079 | 8 | 3 | 恒流放电 | 02:08:30 | 34:20:27 | -0.152 | 1.7746 | 0.3256 | 717.86 | 0 | 0 | 0.3256 | 717.86 | 0.0006969 | 1536.4 | 0 | 0 | 0.0006969 | 1536.4 | 2023-05-12 12:53:37 | -0.0002698 | -0.1337 | -294.8429 | 0 | 关闭
5080 | 8 | 3 | 恒流放电 | 02:08:55 | 34:20:53 | -0.152 | 1.7646 | 0.3267 | 720.26 | 0 | 0 | 0.3267 | 720.26 | 0.0006988 | 1540.65 | 0 | 0 | 0.0006988 | 1540.65 | 2023-05-12 12:54:02 | -0.0002683 | -0.109 | -240.2116 | 0 | 关闭
5081 | 8 | 3 | 恒流放电 | 02:09:00 | 34:20:57 | -0.152 | 1.763 | 0.3269 | 720.65 | 0 | 0 | 0.3269 | 720.65 | 0.0006992 | 1541.34 | 0 | 0 | 0.0006992 | 1541.34 | 2023-05-12 12:54:07 | -0.000268 | -0.1109 | -244.464 | 0 | 关闭
5082 | 8 | 3 | 恒流放电 | 02:09:24 | 34:21:22 | -0.152 | 1.753 | 0.3279 | 722.96 | 0 | 0 | 0.3279 | 722.96 | 0.000701 | 1545.4 | 0 | 0 | 0.000701 | 1545.4 | 2023-05-12 12:54:31 | -0.0002665 | -0.1047 | -230.9034 | 0 | 关闭
5083 | 8 | 3 | 恒流放电 | 02:09:30 | 34:21:27 | -0.152 | 1.7509 | 0.3282 | 723.44 | 0 | 0 | 0.3282 | 723.44 | 0.0007014 | 1546.25 | 0 | 0 | 0.0007014 | 1546.25 | 2023-05-12 12:54:37 | -0.0002662 | -0.1046 | -230.6066 | 0 | 关闭
5084 | 8 | 3 | 恒流放电 | 02:09:53 | 34:21:50 | -0.152 | 1.7409 | 0.3291 | 725.59 | 0 | 0 | 0.3291 | 725.59 | 0.0007031 | 1550.01 | 0 | 0 | 0.0007031 | 1550.01 | 2023-05-12 12:55:00 | -0.0002647 | -0.0976 | -215.0745 | 0 | 关闭
5085 | 8 | 3 | 恒流放电 | 02:10:00 | 34:21:57 | -0.152 | 1.7379 | 0.3294 | 726.24 | 0 | 0 | 0.3294 | 726.24 | 0.0007036 | 1551.12 | 0 | 0 | 0.0007036 | 1551.12 | 2023-05-12 12:55:07 | -0.0002642 | -0.0971 | -214.1714 | 0 | 关闭
5086 | 8 | 3 | 恒流放电 | 02:10:21 | 34:22:19 | -0.152 | 1.7279 | 0.3303 | 728.26 | 0 | 0 | 0.3303 | 728.26 | 0.0007052 | 1554.64 | 0 | 0 | 0.0007052 | 1554.64 | 2023-05-12 12:55:28 | -0.0002627 | -0.0921 | -202.9737 | 0 | 关闭
5087 | 8 | 3 | 恒流放电 | 02:10:30 | 34:22:27 | -0.1521 | 1.724 | 0.3307 | 729.03 | 0 | 0 | 0.3307 | 729.03 | 0.0007058 | 1555.96 | 0 | 0 | 0.0007058 | 1555.96 | 2023-05-12 12:55:37 | -0.0002621 | -0.0888 | -195.7622 | 0 | 关闭
5088 | 8 | 3 | 恒流放电 | 02:10:50 | 34:22:48 | -0.152 | 1.714 | 0.3316 | 730.97 | 0 | 0 | 0.3316 | 730.97 | 0.0007073 | 1559.3 | 0 | 0 | 0.0007073 | 1559.3 | 2023-05-12 12:55:57 | -0.0002606 | -0.0883 | -194.5963 | 0 | 关闭
5089 | 8 | 3 | 恒流放电 | 02:11:00 | 34:22:57 | -0.1521 | 1.7096 | 0.332 | 731.82 | 0 | 0 | 0.332 | 731.82 | 0.000708 | 1560.75 | 0 | 0 | 0.000708 | 1560.75 | 2023-05-12 12:56:07 | -0.0002599 | -0.0874 | -192.5783 | 0 | 关闭
5090 | 8 | 3 | 恒流放电 | 02:11:19 | 34:23:16 | -0.152 | 1.7 | 0.3328 | 733.59 | 0 | 0 | 0.3328 | 733.59 | 0.0007093 | 1563.77 | 0 | 0 | 0.0007093 | 1563.77 | 2023-05-12 12:56:26 | -0.0002585 | -0.0836 | -184.2768 | 0 | 关闭
5091 | 8 | 4 | 搁置 | 00:00:00 | 34:23:16 | 0 | 1.711 | 0 | 0 | 0 | 0 | 0 | 0 | 0 | 0 | 0 | 0 | 0 | 0 | 2023-05-12 12:56:26 | 0 | 0 | 0 | 0 | 关闭
5092 | 8 | 4 | 搁置 | 00:00:00 | 34:23:16 | 0 | 1.7222 | 0 | 0 | 0 | 0 | 0 | 0 | 0 | 0 | 0 | 0 | 0 | 0 | 2023-05-12 12:56:26 | 0 | 0 | 0 | 0 | 关闭
5093 | 8 | 4 | 搁置 | 00:00:00 | 34:23:17 | 0 | 1.7325 | 0 | 0 | 0 | 0 | 0 | 0 | 0 | 0 | 0 | 0 | 0 | 0 | 2023-05-12 12:56:26 | 0 | 0 | 0 | 0 | 关闭
5094 | 8 | 4 | 搁置 | 00:00:01 | 34:23:17 | 0 | 1.7435 | 0 | 0 | 0 | 0 | 0 | 0 | 0 | 0 | 0 | 0 | 0 | 0 | 2023-05-12 12:56:27 | 0 | 0 | 0 | 0 | 关闭
5095 | 8 | 4 | 搁置 | 00:00:01 | 34:23:18 | 0 | 1.754 | 0 | 0 | 0 | 0 | 0 | 0 | 0 | 0 | 0 | 0 | 0 | 0 | 2023-05-12 12:56:27 | 0 | 0 | 0 | 0 | 关闭
5096 | 8 | 4 | 搁置 | 00:00:02 | 34:23:18 | 0 | 1.7652 | 0 | 0 | 0 | 0 | 0 | 0 | 0 | 0 | 0 | 0 | 0 | 0 | 2023-05-12 12:56:28 | 0 | 0 | 0 | 0 | 关闭
5097 | 8 | 4 | 搁置 | 00:00:02 | 34:23:19 | 0 | 1.7764 | 0 | 0 | 0 | 0 | 0 | 0 | 0 | 0 | 0 | 0 | 0 | 0 | 2023-05-12 12:56:29 | 0 | 0 | 0 | 0 | 关闭
5098 | 8 | 4 | 搁置 | 00:00:03 | 34:23:20 | 0 | 1.7876 | 0 | 0 | 0 | 0 | 0 | 0 | 0 | 0 | 0 | 0 | 0 | 0 | 2023-05-12 12:56:29 | 0 | 0 | 0 | 0 | 关闭
5099 | 8 | 4 | 搁置 | 00:00:04 | 34:23:21 | 0 | 1.7986 | 0 | 0 | 0 | 0 | 0 | 0 | 0 | 0 | 0 | 0 | 0 | 0 | 2023-05-12 12:56:30 | 0 | 0 | 0 | 0 | 关闭
5100 | 8 | 4 | 搁置 | 00:00:05 | 34:23:22 | 0 | 1.8094 | 0 | 0 | 0 | 0 | 0 | 0 | 0 | 0 | 0 | 0 | 0 | 0 | 2023-05-12 12:56:31 | 0 | 0 | 0 | 0 | 关闭
5101 | 8 | 4 | 搁置 | 00:00:06 | 34:23:23 | 0 | 1.8196 | 0 | 0 | 0 | 0 | 0 | 0 | 0 | 0 | 0 | 0 | 0 | 0 | 2023-05-12 12:56:32 | 0 | 0 | 0 | 0 | 关闭
5102 | 8 | 4 | 搁置 | 00:00:07 | 34:23:24 | 0 | 1.8302 | 0 | 0 | 0 | 0 | 0 | 0 | 0 | 0 | 0 | 0 | 0 | 0 | 2023-05-12 12:56:33 | 0 | 0 | 0 | 0 | 关闭
5103 | 8 | 4 | 搁置 | 00:00:09 | 34:23:25 | 0 | 1.8402 | 0 | 0 | 0 | 0 | 0 | 0 | 0 | 0 | 0 | 0 | 0 | 0 | 2023-05-12 12:56:35 | 0 | 0 | 0 | 0 | 关闭
5104 | 8 | 4 | 搁置 | 00:00:10 | 34:23:26 | 0 | 1.8503 | 0 | 0 | 0 | 0 | 0 | 0 | 0 | 0 | 0 | 0 | 0 | 0 | 2023-05-12 12:56:36 | 0 | 0 | 0 | 0 | 关闭
5105 | 8 | 4 | 搁置 | 00:00:11 | 34:23:28 | 0 | 1.8606 | 0 | 0 | 0 | 0 | 0 | 0 | 0 | 0 | 0 | 0 | 0 | 0 | 2023-05-12 12:56:38 | 0 | 0 | 0 | 0 | 关闭
5106 | 8 | 4 | 搁置 | 00:00:13 | 34:23:29 | 0 | 1.8706 | 0 | 0 | 0 | 0 | 0 | 0 | 0 | 0 | 0 | 0 | 0 | 0 | 2023-05-12 12:56:39 | 0 | 0 | 0 | 0 | 关闭
5107 | 8 | 4 | 搁置 | 00:00:15 | 34:23:31 | 0 | 1.881 | 0 | 0 | 0 | 0 | 0 | 0 | 0 | 0 | 0 | 0 | 0 | 0 | 2023-05-12 12:56:41 | 0 | 0 | 0 | 0 | 关闭
5108 | 8 | 4 | 搁置 | 00:00:17 | 34:23:33 | 0 | 1.8913 | 0 | 0 | 0 | 0 | 0 | 0 | 0 | 0 | 0 | 0 | 0 | 0 | 2023-05-12 12:56:43 | 0 | 0 | 0 | 0 | 关闭
5109 | 8 | 4 | 搁置 | 00:00:19 | 34:23:35 | 0 | 1.9016 | 0 | 0 | 0 | 0 | 0 | 0 | 0 | 0 | 0 | 0 | 0 | 0 | 2023-05-12 12:56:45 | 0 | 0 | 0 | 0 | 关闭
5110 | 8 | 4 | 搁置 | 00:00:21 | 34:23:37 | 0 | 1.9118 | 0 | 0 | 0 | 0 | 0 | 0 | 0 | 0 | 0 | 0 | 0 | 0 | 2023-05-12 12:56:47 | 0 | 0 | 0 | 0 | 关闭
5111 | 8 | 4 | 搁置 | 00:00:23 | 34:23:40 | 0 | 1.9218 | 0 | 0 | 0 | 0 | 0 | 0 | 0 | 0 | 0 | 0 | 0 | 0 | 2023-05-12 12:56:49 | 0 | 0 | 0 | 0 | 关闭
5112 | 8 | 4 | 搁置 | 00:00:26 | 34:23:42 | 0 | 1.9319 | 0 | 0 | 0 | 0 | 0 | 0 | 0 | 0 | 0 | 0 | 0 | 0 | 2023-05-12 12:56:52 | 0 | 0 | 0 | 0 | 关闭
5113 | 8 | 4 | 搁置 | 00:00:29 | 34:23:45 | 0 | 1.9422 | 0 | 0 | 0 | 0 | 0 | 0 | 0 | 0 | 0 | 0 | 0 | 0 | 2023-05-12 12:56:55 | 0 | 0 | 0 | 0 | 关闭
5114 | 8 | 4 | 搁置 | 00:00:30 | 34:23:46 | 0 | 1.9459 | 0 | 0 | 0 | 0 | 0 | 0 | 0 | 0 | 0 | 0 | 0 | 0 | 2023-05-12 12:56:56 | 0 | 0 | 0 | 0 | 关闭
5115 | 8 | 4 | 搁置 | 00:00:32 | 34:23:49 | 0 | 1.9559 | 0 | 0 | 0 | 0 | 0 | 0 | 0 | 0 | 0 | 0 | 0 | 0 | 2023-05-12 12:56:59 | 0 | 0 | 0 | 0 | 关闭
5116 | 8 | 4 | 搁置 | 00:00:36 | 34:23:52 | 0 | 1.966 | 0 | 0 | 0 | 0 | 0 | 0 | 0 | 0 | 0 | 0 | 0 | 0 | 2023-05-12 12:57:02 | 0 | 0 | 0 | 0 | 关闭
5117 | 8 | 4 | 搁置 | 00:00:39 | 34:23:55 | 0 | 1.976 | 0 | 0 | 0 | 0 | 0 | 0 | 0 | 0 | 0 | 0 | 0 | 0 | 2023-05-12 12:57:05 | 0 | 0 | 0 | 0 | 关闭
5118 | 8 | 4 | 搁置 | 00:00:42 | 34:23:59 | 0 | 1.9862 | 0 | 0 | 0 | 0 | 0 | 0 | 0 | 0 | 0 | 0 | 0 | 0 | 2023-05-12 12:57:08 | 0 | 0 | 0 | 0 | 关闭
5119 | 8 | 4 | 搁置 | 00:00:46 | 34:24:03 | 0 | 1.9964 | 0 | 0 | 0 | 0 | 0 | 0 | 0 | 0 | 0 | 0 | 0 | 0 | 2023-05-12 12:57:12 | 0 | 0 | 0 | 0 | 关闭
5120 | 8 | 4 | 搁置 | 00:00:50 | 34:24:07 | 0 | 2.0065 | 0 | 0 | 0 | 0 | 0 | 0 | 0 | 0 | 0 | 0 | 0 | 0 | 2023-05-12 12:57:16 | 0 | 0 | 0 | 0 | 关闭
5121 | 8 | 4 | 搁置 | 00:00:54 | 34:24:11 | 0 | 2.0165 | 0 | 0 | 0 | 0 | 0 | 0 | 0 | 0 | 0 | 0 | 0 | 0 | 2023-05-12 12:57:20 | 0 | 0 | 0 | 0 | 关闭
5122 | 8 | 4 | 搁置 | 00:00:59 | 34:24:15 | 0 | 2.0267 | 0 | 0 | 0 | 0 | 0 | 0 | 0 | 0 | 0 | 0 | 0 | 0 | 2023-05-12 12:57:25 | 0 | 0 | 0 | 0 | 关闭
5123 | 8 | 4 | 搁置 | 00:01:00 | 34:24:16 | 0 | 2.0283 | 0 | 0 | 0 | 0 | 0 | 0 | 0 | 0 | 0 | 0 | 0 | 0 | 2023-05-12 12:57:26 | 0 | 0 | 0 | 0 | 关闭
5124 | 8 | 5 | 恒流充电 | 00:00:00 | 34:24:16 | 0.1517 | 2.0358 | 0 | 0 | 0 | 0 | 0 | 0 | 0 | 0 | 0 | 0 | 0 | 0 | 2023-05-12 12:57:26 | 0.0003088 | 0 | 0 | 0 | 关闭
5125 | 8 | 5 | 恒流充电 | 00:00:00 | 34:24:16 | 0.152 | 2.0462 | 0 | 0.03 | 0 | 0.03 | 0 | 0 | 0 | 0.06 | 0 | 0.06 | 0 | 0 | 2023-05-12 12:57:26 | 0.000311 | 0.0012 | 2.6821 | 0 | 关闭
5126 | 8 | 5 | 恒流充电 | 00:00:00 | 34:24:16 | 0.152 | 2.0573 | 0 | 0.05 | 0 | 0.05 | 0 | 0 | 0 | 0.1 | 0 | 0.1 | 0 | 0 | 2023-05-12 12:57:26 | 0.0003128 | 0.0008 | 1.6772 | 0 | 关闭
5127 | 8 | 5 | 恒流充电 | 00:00:00 | 34:24:17 | 0.152 | 2.0695 | 0 | 0.07 | 0 | 0.07 | 0 | 0 | 1e-07 | 0.15 | 1e-07 | 0.15 | 0 | 0 | 2023-05-12 12:57:27 | 0.0003146 | 0.001 | 2.2899 | 0 | 关闭
5128 | 8 | 5 | 恒流充电 | 00:00:01 | 34:24:17 | 0.152 | 2.0807 | 0 | 0.1 | 0 | 0.1 | 0 | 0 | 1e-07 | 0.21 | 1e-07 | 0.21 | 0 | 0 | 2023-05-12 12:57:27 | 0.0003163 | 0.0011 | 2.4938 | 0 | 关闭
5129 | 8 | 5 | 恒流充电 | 00:00:01 | 34:24:17 | 0.1521 | 2.0925 | 0.0001 | 0.14 | 0.0001 | 0.14 | 0 | 0 | 1e-07 | 0.29 | 1e-07 | 0.29 | 0 | 0 | 2023-05-12 12:57:27 | 0.0003182 | 0.0014 | 3.1564 | 0 | 关闭
5130 | 8 | 5 | 恒流充电 | 00:00:01 | 34:24:18 | 0.152 | 2.104 | 0.0001 | 0.18 | 0.0001 | 0.18 | 0 | 0 | 2e-07 | 0.37 | 2e-07 | 0.37 | 0 | 0 | 2023-05-12 12:57:28 | 0.0003199 | 0.0015 | 3.2382 | 0 | 关闭
5131 | 8 | 5 | 恒流充电 | 00:00:02 | 34:24:18 | 0.1521 | 2.1157 | 0.0001 | 0.22 | 0.0001 | 0.22 | 0 | 0 | 2e-07 | 0.47 | 2e-07 | 0.47 | 0 | 0 | 2023-05-12 12:57:28 | 0.0003217 | 0.0018 | 3.9795 | 0 | 关闭
5132 | 8 | 5 | 恒流充电 | 00:00:02 | 34:24:19 | 0.1521 | 2.1268 | 0.0001 | 0.27 | 0.0001 | 0.27 | 0 | 0 | 3e-07 | 0.56 | 3e-07 | 0.56 | 0 | 0 | 2023-05-12 12:57:29 | 0.0003234 | 0.0019 | 4.194 | 0 | 关闭
5133 | 8 | 5 | 恒流充电 | 00:00:03 | 34:24:19 | 0.152 | 2.1384 | 0.0001 | 0.33 | 0.0001 | 0.33 | 0 | 0 | 3e-07 | 0.68 | 3e-07 | 0.68 | 0 | 0 | 2023-05-12 12:57:29 | 0.0003251 | 0.0022 | 4.8157 | 0 | 关闭
5134 | 8 | 5 | 恒流充电 | 00:00:04 | 34:24:20 | 0.152 | 2.1486 | 0.0002 | 0.38 | 0.0002 | 0.38 | 0 | 0 | 4e-07 | 0.8 | 4e-07 | 0.8 | 0 | 0 | 2023-05-12 12:57:30 | 0.0003267 | 0.0025 | 5.4772 | 0 | 关闭
5135 | 8 | 5 | 恒流充电 | 00:00:04 | 34:24:21 | 0.1521 | 2.1597 | 0.0002 | 0.46 | 0.0002 | 0.46 | 0 | 0 | 4e-07 | 0.96 | 4e-07 | 0.96 | 0 | 0 | 2023-05-12 12:57:31 | 0.0003284 | 0.003 | 6.7103 | 0 | 关闭
5136 | 8 | 5 | 恒流充电 | 00:00:05 | 34:24:22 | 0.152 | 2.17 | 0.0002 | 0.54 | 0.0002 | 0.54 | 0 | 0 | 5e-07 | 1.14 | 5e-07 | 1.14 | 0 | 0 | 2023-05-12 12:57:32 | 0.0003299 | 0.0037 | 8.1358 | 0 | 关闭
5137 | 8 | 5 | 恒流充电 | 00:00:06 | 34:24:23 | 0.152 | 2.18 | 0.0003 | 0.64 | 0.0003 | 0.64 | 0 | 0 | 6e-07 | 1.37 | 6e-07 | 1.37 | 0 | 0 | 2023-05-12 12:57:33 | 0.0003314 | 0.0046 | 10.2415 | 0 | 关闭
5138 | 8 | 5 | 恒流充电 | 00:00:08 | 34:24:24 | 0.1521 | 2.1905 | 0.0004 | 0.78 | 0.0004 | 0.78 | 0 | 0 | 8e-07 | 1.67 | 8e-07 | 1.67 | 0 | 0 | 2023-05-12 12:57:34 | 0.0003331 | 0.006 | 13.3016 | 0 | 关闭
5139 | 8 | 5 | 恒流充电 | 00:00:10 | 34:24:26 | 0.1521 | 2.2005 | 0.0004 | 0.97 | 0.0004 | 0.97 | 0 | 0 | 9e-07 | 2.08 | 9e-07 | 2.08 | 0 | 0 | 2023-05-12 12:57:36 | 0.0003346 | 0.0084 | 18.6214 | 0 | 关闭
5140 | 8 | 5 | 恒流充电 | 00:00:13 | 34:24:29 | 0.152 | 2.2106 | 0.0006 | 1.24 | 0.0006 | 1.24 | 0 | 0 | 1.2e-06 | 2.68 | 1.2e-06 | 2.68 | 0 | 0 | 2023-05-12 12:57:39 | 0.0003361 | 0.0121 | 26.7333 | 0 | 关闭
5141 | 8 | 5 | 恒流充电 | 00:00:17 | 34:24:34 | 0.152 | 2.2207 | 0.0007 | 1.64 | 0.0007 | 1.64 | 0 | 0 | 1.6e-06 | 3.56 | 1.6e-06 | 3.56 | 0 | 0 | 2023-05-12 12:57:43 | 0.0003376 | 0.018 | 39.6395 | 0 | 关闭
5142 | 8 | 5 | 恒流充电 | 00:00:24 | 34:24:40 | 0.152 | 2.2307 | 0.001 | 2.24 | 0.001 | 2.24 | 0 | 0 | 2.2e-06 | 4.91 | 2.2e-06 | 4.91 | 0 | 0 | 2023-05-12 12:57:50 | 0.0003392 | 0.0275 | 60.5195 | 0 | 关闭
5143 | 8 | 5 | 恒流充电 | 00:00:30 | 34:24:46 | 0.152 | 2.2372 | 0.0013 | 2.79 | 0.0013 | 2.79 | 0 | 0 | 2.8e-06 | 6.14 | 2.8e-06 | 6.14 | 0 | 0 | 2023-05-12 12:57:56 | 0.0003401 | 0.0383 | 84.5119 | 0 | 关闭
5144 | 8 | 5 | 恒流充电 | 00:00:43 | 34:24:59 | 0.152 | 2.2472 | 0.0018 | 4.04 | 0.0018 | 4.04 | 0 | 0 | 4.1e-06 | 8.94 | 4.1e-06 | 8.94 | 0 | 0 | 2023-05-12 12:58:09 | 0.0003417 | 0.0566 | 124.763 | 0 | 关闭
5145 | 8 | 5 | 恒流充电 | 00:01:00 | 34:25:16 | 0.152 | 2.2545 | 0.0025 | 5.59 | 0.0025 | 5.59 | 0 | 0 | 5.6e-06 | 12.42 | 5.6e-06 | 12.42 | 0 | 0 | 2023-05-12 12:58:26 | 0.0003428 | 0.096 | 211.7233 | 0 | 关闭
5146 | 8 | 5 | 恒流充电 | 00:01:30 | 34:25:46 | 0.152 | 2.26 | 0.0038 | 8.38 | 0.0038 | 8.38 | 0 | 0 | 8.5e-06 | 18.72 | 8.5e-06 | 18.72 | 0 | 0 | 2023-05-12 12:58:56 | 0.0003436 | 0.2304 | 507.8541 | 0 | 关闭
5147 | 8 | 5 | 恒流充电 | 00:02:00 | 34:26:16 | 0.1521 | 2.26 | 0.0051 | 11.17 | 0.0051 | 11.17 | 0 | 0 | 1.14e-05 | 25.04 | 1.14e-05 | 25.04 | 0 | 0 | 2023-05-12 12:59:26 | 0.0003437 | 0 | 0 | 0 | 关闭
5148 | 8 | 5 | 恒流充电 | 00:02:30 | 34:26:46 | 0.152 | 2.2573 | 0.0063 | 13.97 | 0.0063 | 13.97 | 0 | 0 | 1.42e-05 | 31.35 | 1.42e-05 | 31.35 | 0 | 0 | 2023-05-12 12:59:56 | 0.0003432 | -0.4693 | -1034.5154 | 0 | 关闭
5149 | 8 | 5 | 恒流充电 | 00:03:00 | 34:27:16 | 0.152 | 2.2533 | 0.0076 | 16.76 | 0.0076 | 16.76 | 0 | 0 | 1.71e-05 | 37.65 | 1.71e-05 | 37.65 | 0 | 0 | 2023-05-12 13:00:26 | 0.0003426 | -0.3167 | -698.2979 | 0 | 关闭
5150 | 8 | 5 | 恒流充电 | 00:03:30 | 34:27:46 | 0.152 | 2.2489 | 0.0089 | 19.55 | 0.0089 | 19.55 | 0 | 0 | 1.99e-05 | 43.93 | 1.99e-05 | 43.93 | 0 | 0 | 2023-05-12 13:00:56 | 0.0003419 | -0.288 | -634.8163 | 0 | 关闭
5151 | 8 | 5 | 恒流充电 | 00:04:00 | 34:28:16 | 0.152 | 2.245 | 0.0101 | 22.35 | 0.0101 | 22.35 | 0 | 0 | 2.28e-05 | 50.21 | 2.28e-05 | 50.21 | 0 | 0 | 2023-05-12 13:01:26 | 0.0003413 | -0.3249 | -716.2014 | 0 | 关闭
5152 | 8 | 5 | 恒流充电 | 00:04:30 | 34:28:46 | 0.1521 | 2.2412 | 0.0114 | 25.14 | 0.0114 | 25.14 | 0 | 0 | 2.56e-05 | 56.48 | 2.56e-05 | 56.48 | 0 | 0 | 2023-05-12 13:01:56 | 0.0003408 | -0.3334 | -735.0552 | 0 | 关闭
5153 | 8 | 5 | 恒流充电 | 00:05:00 | 34:29:16 | 0.152 | 2.2381 | 0.0127 | 27.93 | 0.0127 | 27.93 | 0 | 0 | 2.85e-05 | 62.73 | 2.85e-05 | 62.73 | 0 | 0 | 2023-05-12 13:02:26 | 0.0003403 | -0.4087 | -901.0335 | 0 | 关闭
5154 | 8 | 5 | 恒流充电 | 00:05:30 | 34:29:46 | 0.1521 | 2.2353 | 0.0139 | 30.73 | 0.0139 | 30.73 | 0 | 0 | 3.13e-05 | 68.98 | 3.13e-05 | 68.98 | 0 | 0 | 2023-05-12 13:02:56 | 0.0003399 | -0.4525 | -997.5728 | 0 | 关闭
5155 | 8 | 5 | 恒流充电 | 00:06:00 | 34:30:16 | 0.152 | 2.2328 | 0.0152 | 33.52 | 0.0152 | 33.52 | 0 | 0 | 3.41e-05 | 75.22 | 3.41e-05 | 75.22 | 0 | 0 | 2023-05-12 13:03:26 | 0.0003395 | -0.5068 | -1117.2766 | 0 | 关闭
5156 | 8 | 5 | 恒流充电 | 00:06:30 | 34:30:46 | 0.152 | 2.2305 | 0.0165 | 36.31 | 0.0165 | 36.31 | 0 | 0 | 3.69e-05 | 81.45 | 3.69e-05 | 81.45 | 0 | 0 | 2023-05-12 13:03:56 | 0.0003391 | -0.5509 | -1214.4311 | 0 | 关闭
5157 | 8 | 5 | 恒流充电 | 00:07:00 | 34:31:16 | 0.152 | 2.2288 | 0.0177 | 39.1 | 0.0177 | 39.1 | 0 | 0 | 3.98e-05 | 87.68 | 3.98e-05 | 87.68 | 0 | 0 | 2023-05-12 13:04:26 | 0.0003388 | -0.7453 | -1643.0538 | 0 | 关闭
5158 | 8 | 5 | 恒流充电 | 00:07:30 | 34:31:46 | 0.152 | 2.2273 | 0.019 | 41.9 | 0.019 | 41.9 | 0 | 0 | 4.26e-05 | 93.9 | 4.26e-05 | 93.9 | 0 | 0 | 2023-05-12 13:04:56 | 0.0003386 | -0.8447 | -1862.1236 | 0 | 关闭
5159 | 8 | 5 | 恒流充电 | 00:08:00 | 34:32:16 | 0.152 | 2.2259 | 0.0203 | 44.69 | 0.0203 | 44.69 | 0 | 0 | 4.54e-05 | 100.12 | 4.54e-05 | 100.12 | 0 | 0 | 2023-05-12 13:05:26 | 0.0003384 | -0.905 | -1995.128 | 0 | 关闭
5160 | 8 | 5 | 恒流充电 | 00:08:30 | 34:32:46 | 0.152 | 2.2246 | 0.0215 | 47.48 | 0.0215 | 47.48 | 0 | 0 | 4.82e-05 | 106.34 | 4.82e-05 | 106.34 | 0 | 0 | 2023-05-12 13:05:56 | 0.0003382 | -0.9746 | -2148.5853 | 0 | 关闭
5161 | 8 | 5 | 恒流充电 | 00:09:00 | 34:33:16 | 0.152 | 2.2236 | 0.0228 | 50.28 | 0.0228 | 50.28 | 0 | 0 | 5.11e-05 | 112.55 | 5.11e-05 | 112.55 | 0 | 0 | 2023-05-12 13:06:26 | 0.0003381 | -1.267 | -2793.1548 | 0 | 关闭
5162 | 8 | 5 | 恒流充电 | 00:09:30 | 34:33:46 | 0.152 | 2.2226 | 0.0241 | 53.07 | 0.0241 | 53.07 | 0 | 0 | 5.39e-05 | 118.76 | 5.39e-05 | 118.76 | 0 | 0 | 2023-05-12 13:06:56 | 0.0003379 | -1.267 | -2793.167 | 0 | 关闭
5163 | 8 | 5 | 恒流充电 | 00:10:00 | 34:34:16 | 0.152 | 2.2219 | 0.0253 | 55.86 | 0.0253 | 55.86 | 0 | 0 | 5.67e-05 | 124.97 | 5.67e-05 | 124.97 | 0 | 0 | 2023-05-12 13:07:26 | 0.0003378 | -1.81 | -3990.2386 | 0 | 关闭
5164 | 8 | 5 | 恒流充电 | 00:10:30 | 34:34:46 | 0.152 | 2.2213 | 0.0266 | 58.66 | 0.0266 | 58.66 | 0 | 0 | 5.95e-05 | 131.17 | 5.95e-05 | 131.17 | 0 | 0 | 2023-05-12 13:07:56 | 0.0003377 | -2.1116 | -4655.2681 | 0 | 关闭
5165 | 8 | 5 | 恒流充电 | 00:11:00 | 34:35:16 | 0.152 | 2.2208 | 0.0279 | 61.45 | 0.0279 | 61.45 | 0 | 0 | 6.23e-05 | 137.38 | 6.23e-05 | 137.38 | 0 | 0 | 2023-05-12 13:08:26 | 0.0003377 | -2.534 | -5586.3708 | 0 | 关闭
5166 | 8 | 5 | 恒流充电 | 00:11:30 | 34:35:46 | 0.152 | 2.2206 | 0.0291 | 64.24 | 0.0291 | 64.24 | 0 | 0 | 6.51e-05 | 143.58 | 6.51e-05 | 143.58 | 0 | 0 | 2023-05-12 13:08:56 | 0.0003376 | -6.335 | -13965.9881 | 0 | 关闭
5167 | 8 | 5 | 恒流充电 | 00:12:00 | 34:36:16 | 0.152 | 2.2203 | 0.0304 | 67.04 | 0.0304 | 67.04 | 0 | 0 | 6.79e-05 | 149.78 | 6.79e-05 | 149.78 | 0 | 0 | 2023-05-12 13:09:26 | 0.0003376 | -4.2234 | -9310.7608 | 0 | 关闭
5168 | 8 | 5 | 恒流充电 | 00:12:30 | 34:36:46 | 0.1521 | 2.2202 | 0.0317 | 69.83 | 0.0317 | 69.83 | 0 | 0 | 7.08e-05 | 155.98 | 7.08e-05 | 155.98 | 0 | 0 | 2023-05-12 13:09:56 | 0.0003376 | -12.6701 | -27932.2212 | 0 | 关闭
5169 | 8 | 5 | 恒流充电 | 00:13:00 | 34:37:16 | 0.152 | 2.2201 | 0.0329 | 72.62 | 0.0329 | 72.62 | 0 | 0 | 7.36e-05 | 162.18 | 7.36e-05 | 162.18 | 0 | 0 | 2023-05-12 13:10:26 | 0.0003375 | -12.6701 | -27932.405 | 0 | 关闭
5170 | 8 | 5 | 恒流充电 | 00:13:30 | 34:37:46 | 0.152 | 2.22 | 0.0342 | 75.42 | 0.0342 | 75.42 | 0 | 0 | 7.64e-05 | 168.39 | 7.64e-05 | 168.39 | 0 | 0 | 2023-05-12 13:10:56 | 0.0003375 | -12.6702 | -27932.4662 | 0 | 关闭
5171 | 8 | 5 | 恒流充电 | 00:14:00 | 34:38:16 | 0.1521 | 2.2201 | 0.0355 | 78.21 | 0.0355 | 78.21 | 0 | 0 | 7.92e-05 | 174.59 | 7.92e-05 | 174.59 | 0 | 0 | 2023-05-12 13:11:26 | 0.0003376 | 12.6699 | 27931.9151 | 0 | 关闭
5172 | 8 | 5 | 恒流充电 | 00:14:30 | 34:38:46 | 0.1521 | 2.2203 | 0.0367 | 81 | 0.0367 | 81 | 0 | 0 | 8.2e-05 | 180.79 | 8.2e-05 | 180.79 | 0 | 0 | 2023-05-12 13:11:56 | 0.0003376 | 6.3351 | 13966.2943 | 0 | 关闭
5173 | 8 | 5 | 恒流充电 | 00:15:00 | 34:39:16 | 0.152 | 2.2205 | 0.038 | 83.8 | 0.038 | 83.8 | 0 | 0 | 8.48e-05 | 186.99 | 8.48e-05 | 186.99 | 0 | 0 | 2023-05-12 13:12:26 | 0.0003376 | 6.3351 | 13966.1719 | 0 | 关闭
5174 | 8 | 5 | 恒流充电 | 00:15:30 | 34:39:46 | 0.1521 | 2.2207 | 0.0393 | 86.59 | 0.0393 | 86.59 | 0 | 0 | 8.76e-05 | 193.19 | 8.76e-05 | 193.19 | 0 | 0 | 2023-05-12 13:12:56 | 0.0003377 | 6.335 | 13966.0494 | 0 | 关闭
5175 | 8 | 5 | 恒流充电 | 00:16:00 | 34:40:16 | 0.152 | 2.2211 | 0.0405 | 89.38 | 0.0405 | 89.38 | 0 | 0 | 9.04e-05 | 199.4 | 9.04e-05 | 199.4 | 0 | 0 | 2023-05-12 13:13:26 | 0.0003377 | 3.1675 | 6982.9788 | 0 | 关闭
5176 | 8 | 5 | 恒流充电 | 00:16:30 | 34:40:46 | 0.152 | 2.2214 | 0.0418 | 92.18 | 0.0418 | 92.18 | 0 | 0 | 9.33e-05 | 205.6 | 9.33e-05 | 205.6 | 0 | 0 | 2023-05-12 13:13:56 | 0.0003377 | 4.2233 | 9310.5771 | 0 | 关闭
5177 | 8 | 5 | 恒流充电 | 00:17:00 | 34:41:16 | 0.152 | 2.2217 | 0.0431 | 94.97 | 0.0431 | 94.97 | 0 | 0 | 9.61e-05 | 211.81 | 9.61e-05 | 211.81 | 0 | 0 | 2023-05-12 13:14:26 | 0.0003378 | 4.2234 | 9310.7812 | 0 | 关闭
5178 | 8 | 5 | 恒流充电 | 00:17:30 | 34:41:46 | 0.152 | 2.2221 | 0.0443 | 97.76 | 0.0443 | 97.76 | 0 | 0 | 9.89e-05 | 218.01 | 9.89e-05 | 218.01 | 0 | 0 | 2023-05-12 13:14:56 | 0.0003378 | 3.1674 | 6982.9022 | 0 | 关闭
5179 | 8 | 5 | 恒流充电 | 00:18:00 | 34:42:16 | 0.152 | 2.2224 | 0.0456 | 100.56 | 0.0456 | 100.56 | 0 | 0 | 0.0001017 | 224.22 | 0.0001017 | 224.22 | 0 | 0 | 2023-05-12 13:15:26 | 0.0003379 | 4.2233 | 9310.6179 | 0 | 关闭
5180 | 8 | 5 | 恒流充电 | 00:18:30 | 34:42:46 | 0.152 | 2.2226 | 0.0469 | 103.35 | 0.0469 | 103.35 | 0 | 0 | 0.0001045 | 230.43 | 0.0001045 | 230.43 | 0 | 0 | 2023-05-12 13:15:56 | 0.0003379 | 6.335 | 13965.9575 | 0 | 关闭
5181 | 8 | 5 | 恒流充电 | 00:19:00 | 34:43:16 | 0.152 | 2.2229 | 0.0481 | 106.14 | 0.0481 | 106.14 | 0 | 0 | 0.0001073 | 236.64 | 0.0001073 | 236.64 | 0 | 0 | 2023-05-12 13:16:26 | 0.000338 | 4.2232 | 9310.4546 | 0 | 关闭
5182 | 8 | 5 | 恒流充电 | 00:19:30 | 34:43:46 | 0.152 | 2.2232 | 0.0494 | 108.93 | 0.0494 | 108.93 | 0 | 0 | 0.0001102 | 242.85 | 0.0001102 | 242.85 | 0 | 0 | 2023-05-12 13:16:56 | 0.000338 | 4.2233 | 9310.5771 | 0 | 关闭
5183 | 8 | 5 | 恒流充电 | 00:20:00 | 34:44:16 | 0.152 | 2.2235 | 0.0507 | 111.73 | 0.0507 | 111.73 | 0 | 0 | 0.000113 | 249.06 | 0.000113 | 249.06 | 0 | 0 | 2023-05-12 13:17:26 | 0.000338 | 4.2233 | 9310.5771 | 0 | 关闭
5184 | 8 | 5 | 恒流充电 | 00:20:30 | 34:44:46 | 0.152 | 2.2237 | 0.0519 | 114.52 | 0.0519 | 114.52 | 0 | 0 | 0.0001158 | 255.27 | 0.0001158 | 255.27 | 0 | 0 | 2023-05-12 13:17:56 | 0.0003381 | 6.3349 | 13965.9269 | 0 | 关闭
5185 | 8 | 5 | 恒流充电 | 00:21:00 | 34:45:16 | 0.152 | 2.2241 | 0.0532 | 117.31 | 0.0532 | 117.31 | 0 | 0 | 0.0001186 | 261.48 | 0.0001186 | 261.48 | 0 | 0 | 2023-05-12 13:18:26 | 0.0003382 | 3.1675 | 6982.9328 | 0 | 关闭
5186 | 8 | 5 | 恒流充电 | 00:21:30 | 34:45:46 | 0.1521 | 2.2245 | 0.0545 | 120.11 | 0.0545 | 120.11 | 0 | 0 | 0.0001214 | 267.69 | 0.0001214 | 267.69 | 0 | 0 | 2023-05-12 13:18:56 | 0.0003382 | 3.1674 | 6982.841 | 0 | 关闭
5187 | 8 | 5 | 恒流充电 | 00:22:00 | 34:46:16 | 0.152 | 2.2248 | 0.0557 | 122.9 | 0.0557 | 122.9 | 0 | 0 | 0.0001242 | 273.91 | 0.0001242 | 273.91 | 0 | 0 | 2023-05-12 13:19:26 | 0.0003383 | 4.2233 | 9310.6179 | 0 | 关闭
5188 | 8 | 5 | 恒流充电 | 00:22:30 | 34:46:46 | 0.152 | 2.2253 | 0.057 | 125.69 | 0.057 | 125.69 | 0 | 0 | 0.0001271 | 280.12 | 0.0001271 | 280.12 | 0 | 0 | 2023-05-12 13:19:56 | 0.0003383 | 2.534 | 5586.3463 | 0 | 关闭
5189 | 8 | 5 | 恒流充电 | 00:23:00 | 34:47:16 | 0.152 | 2.2255 | 0.0583 | 128.49 | 0.0583 | 128.49 | 0 | 0 | 0.0001299 | 286.34 | 0.0001299 | 286.34 | 0 | 0 | 2023-05-12 13:20:26 | 0.0003384 | 6.3349 | 13965.8657 | 0 | 关闭
5190 | 8 | 5 | 恒流充电 | 00:23:30 | 34:47:46 | 0.152 | 2.226 | 0.0595 | 131.28 | 0.0595 | 131.28 | 0 | 0 | 0.0001327 | 292.55 | 0.0001327 | 292.55 | 0 | 0 | 2023-05-12 13:20:56 | 0.0003384 | 2.534 | 5586.3708 | 0 | 关闭
5191 | 8 | 5 | 恒流充电 | 00:24:00 | 34:48:16 | 0.1521 | 2.2264 | 0.0608 | 134.07 | 0.0608 | 134.07 | 0 | 0 | 0.0001355 | 298.77 | 0.0001355 | 298.77 | 0 | 0 | 2023-05-12 13:21:26 | 0.0003385 | 3.1675 | 6982.9328 | 0 | 关闭
5192 | 8 | 5 | 恒流充电 | 00:24:30 | 34:48:46 | 0.152 | 2.2269 | 0.0621 | 136.87 | 0.0621 | 136.87 | 0 | 0 | 0.0001383 | 304.99 | 0.0001383 | 304.99 | 0 | 0 | 2023-05-12 13:21:56 | 0.0003386 | 2.534 | 5586.3218 | 0 | 关闭
5193 | 8 | 5 | 恒流充电 | 00:25:00 | 34:49:16 | 0.152 | 2.2274 | 0.0633 | 139.66 | 0.0633 | 139.66 | 0 | 0 | 0.0001412 | 311.21 | 0.0001412 | 311.21 | 0 | 0 | 2023-05-12 13:22:26 | 0.0003387 | 2.534 | 5586.3218 | 0 | 关闭
5194 | 8 | 5 | 恒流充电 | 00:25:30 | 34:49:46 | 0.152 | 2.2278 | 0.0646 | 142.45 | 0.0646 | 142.45 | 0 | 0 | 0.000144 | 317.43 | 0.000144 | 317.43 | 0 | 0 | 2023-05-12 13:22:56 | 0.0003387 | 3.1675 | 6982.9328 | 0 | 关闭
5195 | 8 | 5 | 恒流充电 | 00:26:00 | 34:50:16 | 0.152 | 2.2284 | 0.0659 | 145.25 | 0.0659 | 145.25 | 0 | 0 | 0.0001468 | 323.66 | 0.0001468 | 323.66 | 0 | 0 | 2023-05-12 13:23:26 | 0.0003388 | 2.1116 | 4655.2273 | 0 | 关闭
5196 | 8 | 5 | 恒流充电 | 00:26:30 | 34:50:46 | 0.152 | 2.2288 | 0.0672 | 148.04 | 0.0672 | 148.04 | 0 | 0 | 0.0001496 | 329.88 | 0.0001496 | 329.88 | 0 | 0 | 2023-05-12 13:23:56 | 0.0003389 | 3.1674 | 6982.841 | 0 | 关闭
5197 | 8 | 5 | 恒流充电 | 00:27:00 | 34:51:16 | 0.1521 | 2.2293 | 0.0684 | 150.83 | 0.0684 | 150.83 | 0 | 0 | 0.0001525 | 336.11 | 0.0001525 | 336.11 | 0 | 0 | 2023-05-12 13:24:26 | 0.000339 | 2.5339 | 5586.2728 | 0 | 关闭
5198 | 8 | 5 | 恒流充电 | 00:27:30 | 34:51:46 | 0.152 | 2.2297 | 0.0697 | 153.63 | 0.0697 | 153.63 | 0 | 0 | 0.0001553 | 342.34 | 0.0001553 | 342.34 | 0 | 0 | 2023-05-12 13:24:56 | 0.000339 | 3.1674 | 6982.841 | 0 | 关闭
5199 | 8 | 5 | 恒流充电 | 00:28:00 | 34:52:16 | 0.152 | 2.2302 | 0.071 | 156.42 | 0.071 | 156.42 | 0 | 0 | 0.0001581 | 348.56 | 0.0001581 | 348.56 | 0 | 0 | 2023-05-12 13:25:26 | 0.0003391 | 2.5339 | 5586.1748 | 0 | 关闭
5200 | 8 | 5 | 恒流充电 | 00:28:30 | 34:52:46 | 0.152 | 2.2306 | 0.0722 | 159.21 | 0.0722 | 159.21 | 0 | 0 | 0.0001609 | 354.79 | 0.0001609 | 354.79 | 0 | 0 | 2023-05-12 13:25:56 | 0.0003391 | 3.1673 | 6982.6266 | 0 | 关闭
5201 | 8 | 5 | 恒流充电 | 00:29:00 | 34:53:16 | 0.152 | 2.231 | 0.0735 | 162 | 0.0735 | 162 | 0 | 0 | 0.0001638 | 361.02 | 0.0001638 | 361.02 | 0 | 0 | 2023-05-12 13:26:26 | 0.0003392 | 3.1674 | 6982.7491 | 0 | 关闭
5202 | 8 | 5 | 恒流充电 | 00:29:30 | 34:53:46 | 0.152 | 2.2314 | 0.0748 | 164.8 | 0.0748 | 164.8 | 0 | 0 | 0.0001666 | 367.26 | 0.0001666 | 367.26 | 0 | 0 | 2023-05-12 13:26:56 | 0.0003393 | 3.1674 | 6982.7185 | 0 | 关闭
5203 | 8 | 5 | 恒流充电 | 00:30:00 | 34:54:16 | 0.152 | 2.2318 | 0.076 | 167.59 | 0.076 | 167.59 | 0 | 0 | 0.0001694 | 373.49 | 0.0001694 | 373.49 | 0 | 0 | 2023-05-12 13:27:26 | 0.0003393 | 3.1674 | 6982.7185 | 0 | 关闭
5204 | 8 | 5 | 恒流充电 | 00:30:30 | 34:54:46 | 0.152 | 2.2322 | 0.0773 | 170.38 | 0.0773 | 170.38 | 0 | 0 | 0.0001722 | 379.72 | 0.0001722 | 379.72 | 0 | 0 | 2023-05-12 13:27:56 | 0.0003394 | 3.1673 | 6982.6879 | 0 | 关闭
5205 | 8 | 5 | 恒流充电 | 00:31:00 | 34:55:16 | 0.152 | 2.2327 | 0.0786 | 173.18 | 0.0786 | 173.18 | 0 | 0 | 0.0001751 | 385.96 | 0.0001751 | 385.96 | 0 | 0 | 2023-05-12 13:28:26 | 0.0003394 | 2.5339 | 5586.1748 | 0 | 关闭
5206 | 8 | 5 | 恒流充电 | 00:31:30 | 34:55:46 | 0.152 | 2.2331 | 0.0798 | 175.97 | 0.0798 | 175.97 | 0 | 0 | 0.0001779 | 392.2 | 0.0001779 | 392.2 | 0 | 0 | 2023-05-12 13:28:56 | 0.0003395 | 3.1674 | 6982.8104 | 0 | 关闭
5207 | 8 | 5 | 恒流充电 | 00:32:00 | 34:56:16 | 0.152 | 2.2336 | 0.0811 | 178.76 | 0.0811 | 178.76 | 0 | 0 | 0.0001807 | 398.43 | 0.0001807 | 398.43 | 0 | 0 | 2023-05-12 13:29:26 | 0.0003396 | 2.5339 | 5586.2728 | 0 | 关闭
5208 | 8 | 5 | 恒流充电 | 00:32:30 | 34:56:46 | 0.152 | 2.234 | 0.0824 | 181.56 | 0.0824 | 181.56 | 0 | 0 | 0.0001836 | 404.67 | 0.0001836 | 404.67 | 0 | 0 | 2023-05-12 13:29:56 | 0.0003396 | 3.1674 | 6982.8104 | 0 | 关闭
5209 | 8 | 5 | 恒流充电 | 00:33:00 | 34:57:16 | 0.152 | 2.2346 | 0.0836 | 184.35 | 0.0836 | 184.35 | 0 | 0 | 0.0001864 | 410.91 | 0.0001864 | 410.91 | 0 | 0 | 2023-05-12 13:30:26 | 0.0003397 | 2.1116 | 4655.2069 | 0 | 关闭
5210 | 8 | 5 | 恒流充电 | 00:33:30 | 34:57:46 | 0.1521 | 2.2351 | 0.0849 | 187.14 | 0.0849 | 187.14 | 0 | 0 | 0.0001892 | 417.16 | 0.0001892 | 417.16 | 0 | 0 | 2023-05-12 13:30:56 | 0.0003399 | 2.5339 | 5586.2973 | 0 | 关闭
5211 | 8 | 5 | 恒流充电 | 00:34:00 | 34:58:16 | 0.1521 | 2.2358 | 0.0862 | 189.94 | 0.0862 | 189.94 | 0 | 0 | 0.0001921 | 423.4 | 0.0001921 | 423.4 | 0 | 0 | 2023-05-12 13:31:26 | 0.00034 | 1.8099 | 3990.1773 | 0 | 关闭
5212 | 8 | 5 | 恒流充电 | 00:34:30 | 34:58:46 | 0.152 | 2.2364 | 0.0874 | 192.73 | 0.0874 | 192.73 | 0 | 0 | 0.0001949 | 429.65 | 0.0001949 | 429.65 | 0 | 0 | 2023-05-12 13:31:56 | 0.00034 | 2.1116 | 4655.2477 | 0 | 关闭
5213 | 8 | 5 | 恒流充电 | 00:35:00 | 34:59:16 | 0.152 | 2.2369 | 0.0887 | 195.52 | 0.0887 | 195.52 | 0 | 0 | 0.0001977 | 435.89 | 0.0001977 | 435.89 | 0 | 0 | 2023-05-12 13:32:26 | 0.0003401 | 2.5339 | 5586.1748 | 0 | 关闭
5214 | 8 | 5 | 恒流充电 | 00:35:30 | 34:59:46 | 0.152 | 2.2374 | 0.09 | 198.31 | 0.09 | 198.31 | 0 | 0 | 0.0002006 | 442.14 | 0.0002006 | 442.14 | 0 | 0 | 2023-05-12 13:32:56 | 0.0003401 | 2.5339 | 5586.2238 | 0 | 关闭
5215 | 8 | 5 | 恒流充电 | 00:36:00 | 35:00:16 | 0.152 | 2.238 | 0.0912 | 201.11 | 0.0912 | 201.11 | 0 | 0 | 0.0002034 | 448.39 | 0.0002034 | 448.39 | 0 | 0 | 2023-05-12 13:33:26 | 0.0003402 | 2.1116 | 4655.1865 | 0 | 关闭
5216 | 8 | 5 | 恒流充电 | 00:36:30 | 35:00:46 | 0.152 | 2.2384 | 0.0925 | 203.9 | 0.0925 | 203.9 | 0 | 0 | 0.0002062 | 454.64 | 0.0002062 | 454.64 | 0 | 0 | 2023-05-12 13:33:56 | 0.0003403 | 3.1673 | 6982.6573 | 0 | 关闭
5217 | 8 | 5 | 恒流充电 | 00:37:00 | 35:01:16 | 0.152 | 2.2389 | 0.0938 | 206.69 | 0.0938 | 206.69 | 0 | 0 | 0.0002091 | 460.9 | 0.0002091 | 460.9 | 0 | 0 | 2023-05-12 13:34:26 | 0.0003404 | 2.5339 | 5586.2483 | 0 | 关闭
5218 | 8 | 5 | 恒流充电 | 00:37:30 | 35:01:46 | 0.152 | 2.2393 | 0.095 | 209.49 | 0.095 | 209.49 | 0 | 0 | 0.0002119 | 467.15 | 0.0002119 | 467.15 | 0 | 0 | 2023-05-12 13:34:56 | 0.0003404 | 3.1674 | 6982.7185 | 0 | 关闭
5219 | 8 | 5 | 恒流充电 | 00:38:00 | 35:02:16 | 0.1521 | 2.2398 | 0.0963 | 212.28 | 0.0963 | 212.28 | 0 | 0 | 0.0002147 | 473.41 | 0.0002147 | 473.41 | 0 | 0 | 2023-05-12 13:35:26 | 0.0003406 | 2.534 | 5586.3218 | 0 | 关闭
5220 | 8 | 5 | 恒流充电 | 00:38:30 | 35:02:46 | 0.152 | 2.2403 | 0.0976 | 215.07 | 0.0976 | 215.07 | 0 | 0 | 0.0002176 | 479.66 | 0.0002176 | 479.66 | 0 | 0 | 2023-05-12 13:35:56 | 0.0003406 | 2.5339 | 5586.1748 | 0 | 关闭
5221 | 8 | 5 | 恒流充电 | 00:39:00 | 35:03:16 | 0.152 | 2.2407 | 0.0988 | 217.87 | 0.0988 | 217.87 | 0 | 0 | 0.0002204 | 485.92 | 0.0002204 | 485.92 | 0 | 0 | 2023-05-12 13:36:26 | 0.0003407 | 3.1674 | 6982.7797 | 0 | 关闭
5222 | 8 | 5 | 恒流充电 | 00:39:30 | 35:03:46 | 0.152 | 2.2412 | 0.1001 | 220.66 | 0.1001 | 220.66 | 0 | 0 | 0.0002233 | 492.18 | 0.0002233 | 492.18 | 0 | 0 | 2023-05-12 13:36:56 | 0.0003407 | 2.5339 | 5586.2728 | 0 | 关闭
5223 | 8 | 5 | 恒流充电 | 00:40:00 | 35:04:16 | 0.152 | 2.2417 | 0.1014 | 223.45 | 0.1014 | 223.45 | 0 | 0 | 0.0002261 | 498.44 | 0.0002261 | 498.44 | 0 | 0 | 2023-05-12 13:37:26 | 0.0003408 | 2.5339 | 5586.2728 | 0 | 关闭
5224 | 8 | 5 | 恒流充电 | 00:40:30 | 35:04:46 | 0.152 | 2.2421 | 0.1026 | 226.25 | 0.1026 | 226.25 | 0 | 0 | 0.0002289 | 504.7 | 0.0002289 | 504.7 | 0 | 0 | 2023-05-12 13:37:56 | 0.0003409 | 3.1674 | 6982.9022 | 0 | 关闭
5225 | 8 | 5 | 恒流充电 | 00:41:00 | 35:05:16 | 0.152 | 2.2427 | 0.1039 | 229.04 | 0.1039 | 229.04 | 0 | 0 | 0.0002318 | 510.97 | 0.0002318 | 510.97 | 0 | 0 | 2023-05-12 13:38:26 | 0.000341 | 2.1117 | 4655.3498 | 0 | 关闭
5226 | 8 | 5 | 恒流充电 | 00:41:30 | 35:05:46 | 0.152 | 2.2432 | 0.1052 | 231.83 | 0.1052 | 231.83 | 0 | 0 | 0.0002346 | 517.23 | 0.0002346 | 517.23 | 0 | 0 | 2023-05-12 13:38:56 | 0.000341 | 2.5339 | 5586.2238 | 0 | 关闭
5227 | 8 | 5 | 恒流充电 | 00:42:00 | 35:06:16 | 0.152 | 2.2437 | 0.1064 | 234.63 | 0.1064 | 234.63 | 0 | 0 | 0.0002375 | 523.5 | 0.0002375 | 523.5 | 0 | 0 | 2023-05-12 13:39:26 | 0.0003411 | 2.5339 | 5586.2728 | 0 | 关闭
5228 | 8 | 5 | 恒流充电 | 00:42:30 | 35:06:46 | 0.152 | 2.2443 | 0.1077 | 237.42 | 0.1077 | 237.42 | 0 | 0 | 0.0002403 | 529.77 | 0.0002403 | 529.77 | 0 | 0 | 2023-05-12 13:39:56 | 0.0003412 | 2.1116 | 4655.1865 | 0 | 关闭
5229 | 8 | 5 | 恒流充电 | 00:43:00 | 35:07:16 | 0.152 | 2.2449 | 0.109 | 240.21 | 0.109 | 240.21 | 0 | 0 | 0.0002431 | 536.03 | 0.0002431 | 536.03 | 0 | 0 | 2023-05-12 13:40:26 | 0.0003413 | 2.1116 | 4655.2273 | 0 | 关闭
5230 | 8 | 5 | 恒流充电 | 00:43:30 | 35:07:46 | 0.152 | 2.2456 | 0.1102 | 243 | 0.1102 | 243 | 0 | 0 | 0.000246 | 542.31 | 0.000246 | 542.31 | 0 | 0 | 2023-05-12 13:40:56 | 0.0003414 | 1.81 | 3990.1948 | 0 | 关闭
5231 | 8 | 5 | 恒流充电 | 00:44:00 | 35:08:16 | 0.152 | 2.2461 | 0.1115 | 245.8 | 0.1115 | 245.8 | 0 | 0 | 0.0002488 | 548.58 | 0.0002488 | 548.58 | 0 | 0 | 2023-05-12 13:41:26 | 0.0003415 | 2.5339 | 5586.2728 | 0 | 关闭
5232 | 8 | 5 | 恒流充电 | 00:44:30 | 35:08:46 | 0.152 | 2.2468 | 0.1128 | 248.59 | 0.1128 | 248.59 | 0 | 0 | 0.0002517 | 554.85 | 0.0002517 | 554.85 | 0 | 0 | 2023-05-12 13:41:56 | 0.0003416 | 1.8099 | 3990.1598 | 0 | 关闭
5233 | 8 | 5 | 恒流充电 | 00:45:00 | 35:09:16 | 0.152 | 2.2473 | 0.114 | 251.38 | 0.114 | 251.38 | 0 | 0 | 0.0002545 | 561.13 | 0.0002545 | 561.13 | 0 | 0 | 2023-05-12 13:42:26 | 0.0003417 | 2.5339 | 5586.1748 | 0 | 关闭
5234 | 8 | 5 | 恒流充电 | 00:45:30 | 35:09:46 | 0.152 | 2.2479 | 0.1153 | 254.18 | 0.1153 | 254.18 | 0 | 0 | 0.0002574 | 567.41 | 0.0002574 | 567.41 | 0 | 0 | 2023-05-12 13:42:56 | 0.0003418 | 2.1116 | 4655.1865 | 0 | 关闭
5235 | 8 | 5 | 恒流充电 | 00:46:00 | 35:10:16 | 0.152 | 2.2484 | 0.1166 | 256.97 | 0.1166 | 256.97 | 0 | 0 | 0.0002602 | 573.69 | 0.0002602 | 573.69 | 0 | 0 | 2023-05-12 13:43:26 | 0.0003418 | 2.5339 | 5586.1748 | 0 | 关闭
5236 | 8 | 5 | 恒流充电 | 00:46:30 | 35:10:46 | 0.152 | 2.2489 | 0.1178 | 259.76 | 0.1178 | 259.76 | 0 | 0 | 0.0002631 | 579.97 | 0.0002631 | 579.97 | 0 | 0 | 2023-05-12 13:43:56 | 0.0003419 | 2.5339 | 5586.1748 | 0 | 关闭
5237 | 8 | 5 | 恒流充电 | 00:47:00 | 35:11:16 | 0.152 | 2.2494 | 0.1191 | 262.56 | 0.1191 | 262.56 | 0 | 0 | 0.0002659 | 586.25 | 0.0002659 | 586.25 | 0 | 0 | 2023-05-12 13:44:26 | 0.000342 | 2.5339 | 5586.2238 | 0 | 关闭
5238 | 8 | 5 | 恒流充电 | 00:47:30 | 35:11:46 | 0.152 | 2.2499 | 0.1204 | 265.35 | 0.1204 | 265.35 | 0 | 0 | 0.0002688 | 592.53 | 0.0002688 | 592.53 | 0 | 0 | 2023-05-12 13:44:56 | 0.0003421 | 2.5339 | 5586.2238 | 0 | 关闭
5239 | 8 | 5 | 恒流充电 | 00:48:00 | 35:12:16 | 0.152 | 2.2504 | 0.1216 | 268.14 | 0.1216 | 268.14 | 0 | 0 | 0.0002716 | 598.82 | 0.0002716 | 598.82 | 0 | 0 | 2023-05-12 13:45:26 | 0.0003421 | 2.5339 | 5586.2238 | 0 | 关闭
5240 | 8 | 5 | 恒流充电 | 00:48:30 | 35:12:46 | 0.152 | 2.251 | 0.1229 | 270.94 | 0.1229 | 270.94 | 0 | 0 | 0.0002745 | 605.1 | 0.0002745 | 605.1 | 0 | 0 | 2023-05-12 13:45:56 | 0.0003422 | 2.1116 | 4655.2273 | 0 | 关闭
5241 | 8 | 5 | 恒流充电 | 00:49:00 | 35:13:16 | 0.152 | 2.2515 | 0.1242 | 273.73 | 0.1242 | 273.73 | 0 | 0 | 0.0002773 | 611.39 | 0.0002773 | 611.39 | 0 | 0 | 2023-05-12 13:46:26 | 0.0003423 | 2.5339 | 5586.1748 | 0 | 关闭
5242 | 8 | 5 | 恒流充电 | 00:49:30 | 35:13:46 | 0.152 | 2.2521 | 0.1254 | 276.52 | 0.1254 | 276.52 | 0 | 0 | 0.0002802 | 617.68 | 0.0002802 | 617.68 | 0 | 0 | 2023-05-12 13:46:56 | 0.0003424 | 2.1116 | 4655.2681 | 0 | 关闭
5243 | 8 | 5 | 恒流充电 | 00:50:00 | 35:14:16 | 0.152 | 2.2527 | 0.1267 | 279.32 | 0.1267 | 279.32 | 0 | 0 | 0.000283 | 623.97 | 0.000283 | 623.97 | 0 | 0 | 2023-05-12 13:47:26 | 0.0003425 | 2.1116 | 4655.2273 | 0 | 关闭
5244 | 8 | 5 | 恒流充电 | 00:50:30 | 35:14:46 | 0.152 | 2.2533 | 0.128 | 282.11 | 0.128 | 282.11 | 0 | 0 | 0.0002859 | 630.27 | 0.0002859 | 630.27 | 0 | 0 | 2023-05-12 13:47:56 | 0.0003426 | 2.1116 | 4655.2681 | 0 | 关闭
5245 | 8 | 5 | 恒流充电 | 00:51:00 | 35:15:16 | 0.152 | 2.2539 | 0.1292 | 284.9 | 0.1292 | 284.9 | 0 | 0 | 0.0002887 | 636.56 | 0.0002887 | 636.56 | 0 | 0 | 2023-05-12 13:48:26 | 0.0003427 | 2.1116 | 4655.2273 | 0 | 关闭
5246 | 8 | 5 | 恒流充电 | 00:51:30 | 35:15:46 | 0.152 | 2.2545 | 0.1305 | 287.69 | 0.1305 | 287.69 | 0 | 0 | 0.0002916 | 642.86 | 0.0002916 | 642.86 | 0 | 0 | 2023-05-12 13:48:56 | 0.0003428 | 2.1116 | 4655.1865 | 0 | 关闭
5247 | 8 | 5 | 恒流充电 | 00:52:00 | 35:16:16 | 0.152 | 2.2552 | 0.1318 | 290.49 | 0.1318 | 290.49 | 0 | 0 | 0.0002945 | 649.15 | 0.0002945 | 649.15 | 0 | 0 | 2023-05-12 13:49:26 | 0.0003429 | 1.8099 | 3990.1249 | 0 | 关闭
5248 | 8 | 5 | 恒流充电 | 00:52:30 | 35:16:46 | 0.152 | 2.256 | 0.133 | 293.28 | 0.133 | 293.28 | 0 | 0 | 0.0002973 | 655.45 | 0.0002973 | 655.45 | 0 | 0 | 2023-05-12 13:49:56 | 0.000343 | 1.5837 | 3491.3592 | 0 | 关闭
5249 | 8 | 5 | 恒流充电 | 00:53:00 | 35:17:16 | 0.152 | 2.2565 | 0.1343 | 296.07 | 0.1343 | 296.07 | 0 | 0 | 0.0003002 | 661.76 | 0.0003002 | 661.76 | 0 | 0 | 2023-05-12 13:50:26 | 0.0003431 | 2.5339 | 5586.1258 | 0 | 关闭
5250 | 8 | 5 | 恒流充电 | 00:53:30 | 35:17:46 | 0.152 | 2.2572 | 0.1356 | 298.87 | 0.1356 | 298.87 | 0 | 0 | 0.000303 | 668.06 | 0.000303 | 668.06 | 0 | 0 | 2023-05-12 13:50:56 | 0.0003432 | 1.8099 | 3990.0899 | 0 | 关闭
5251 | 8 | 5 | 恒流充电 | 00:54:00 | 35:18:16 | 0.152 | 2.2579 | 0.1368 | 301.66 | 0.1368 | 301.66 | 0 | 0 | 0.0003059 | 674.37 | 0.0003059 | 674.37 | 0 | 0 | 2023-05-12 13:51:26 | 0.0003432 | 1.8099 | 3990.0899 | 0 | 关闭
5252 | 8 | 5 | 恒流充电 | 00:54:30 | 35:18:46 | 0.152 | 2.2586 | 0.1381 | 304.45 | 0.1381 | 304.45 | 0 | 0 | 0.0003088 | 680.67 | 0.0003088 | 680.67 | 0 | 0 | 2023-05-12 13:51:56 | 0.0003434 | 1.8099 | 3990.1249 | 0 | 关闭
5253 | 8 | 5 | 恒流充电 | 00:55:00 | 35:19:16 | 0.152 | 2.2592 | 0.1394 | 307.25 | 0.1394 | 307.25 | 0 | 0 | 0.0003116 | 686.98 | 0.0003116 | 686.98 | 0 | 0 | 2023-05-12 13:52:26 | 0.0003435 | 2.1115 | 4655.064 | 0 | 关闭
5254 | 8 | 5 | 恒流充电 | 00:55:30 | 35:19:46 | 0.152 | 2.2599 | 0.1406 | 310.04 | 0.1406 | 310.04 | 0 | 0 | 0.0003145 | 693.29 | 0.0003145 | 693.29 | 0 | 0 | 2023-05-12 13:52:56 | 0.0003435 | 1.8099 | 3990.0199 | 0 | 关闭
5255 | 8 | 5 | 恒流充电 | 00:56:00 | 35:20:16 | 0.152 | 2.2607 | 0.1419 | 312.83 | 0.1419 | 312.83 | 0 | 0 | 0.0003173 | 699.61 | 0.0003173 | 699.61 | 0 | 0 | 2023-05-12 13:53:26 | 0.0003437 | 1.5836 | 3491.2674 | 0 | 关闭
5256 | 8 | 5 | 恒流充电 | 00:56:30 | 35:20:46 | 0.152 | 2.2612 | 0.1432 | 315.63 | 0.1432 | 315.63 | 0 | 0 | 0.0003202 | 705.92 | 0.0003202 | 705.92 | 0 | 0 | 2023-05-12 13:53:56 | 0.0003438 | 2.5339 | 5586.1748 | 0 | 关闭
5257 | 8 | 5 | 恒流充电 | 00:57:00 | 35:21:16 | 0.152 | 2.2618 | 0.1444 | 318.42 | 0.1444 | 318.42 | 0 | 0 | 0.0003231 | 712.24 | 0.0003231 | 712.24 | 0 | 0 | 2023-05-12 13:54:26 | 0.0003439 | 2.1116 | 4655.1865 | 0 | 关闭
5258 | 8 | 5 | 恒流充电 | 00:57:30 | 35:21:46 | 0.1521 | 2.2624 | 0.1457 | 321.21 | 0.1457 | 321.21 | 0 | 0 | 0.0003259 | 718.56 | 0.0003259 | 718.56 | 0 | 0 | 2023-05-12 13:54:56 | 0.000344 | 2.1116 | 4655.1048 | 0 | 关闭
5259 | 8 | 5 | 恒流充电 | 00:58:00 | 35:22:16 | 0.152 | 2.2631 | 0.147 | 324 | 0.147 | 324 | 0 | 0 | 0.0003288 | 724.88 | 0.0003288 | 724.88 | 0 | 0 | 2023-05-12 13:55:26 | 0.0003441 | 1.81 | 3990.2298 | 0 | 关闭
5260 | 8 | 5 | 恒流充电 | 00:58:30 | 35:22:46 | 0.152 | 2.2639 | 0.1482 | 326.8 | 0.1482 | 326.8 | 0 | 0 | 0.0003317 | 731.2 | 0.0003317 | 731.2 | 0 | 0 | 2023-05-12 13:55:56 | 0.0003442 | 1.5837 | 3491.3899 | 0 | 关闭
5261 | 8 | 5 | 恒流充电 | 00:59:00 | 35:23:16 | 0.152 | 2.2646 | 0.1495 | 329.59 | 0.1495 | 329.59 | 0 | 0 | 0.0003345 | 737.52 | 0.0003345 | 737.52 | 0 | 0 | 2023-05-12 13:56:26 | 0.0003443 | 1.8099 | 3990.1598 | 0 | 关闭
5262 | 8 | 5 | 恒流充电 | 00:59:30 | 35:23:46 | 0.152 | 2.2653 | 0.1508 | 332.38 | 0.1508 | 332.38 | 0 | 0 | 0.0003374 | 743.85 | 0.0003374 | 743.85 | 0 | 0 | 2023-05-12 13:56:56 | 0.0003444 | 1.8099 | 3990.0899 | 0 | 关闭
5263 | 8 | 5 | 恒流充电 | 01:00:00 | 35:24:16 | 0.152 | 2.2662 | 0.152 | 335.18 | 0.152 | 335.18 | 0 | 0 | 0.0003403 | 750.18 | 0.0003403 | 750.18 | 0 | 0 | 2023-05-12 13:57:26 | 0.0003446 | 1.4077 | 3103.4032 | 0 | 关闭
5264 | 8 | 5 | 恒流充电 | 01:00:30 | 35:24:46 | 0.152 | 2.2671 | 0.1533 | 337.97 | 0.1533 | 337.97 | 0 | 0 | 0.0003432 | 756.51 | 0.0003432 | 756.51 | 0 | 0 | 2023-05-12 13:57:56 | 0.0003446 | 1.4077 | 3103.376 | 0 | 关闭
5265 | 8 | 5 | 恒流充电 | 01:01:00 | 35:25:16 | 0.152 | 2.2678 | 0.1546 | 340.76 | 0.1546 | 340.76 | 0 | 0 | 0.000346 | 762.84 | 0.000346 | 762.84 | 0 | 0 | 2023-05-12 13:58:26 | 0.0003448 | 1.8099 | 3990.0899 | 0 | 关闭
5266 | 8 | 5 | 恒流充电 | 01:01:30 | 35:25:46 | 0.152 | 2.2687 | 0.1558 | 343.56 | 0.1558 | 343.56 | 0 | 0 | 0.0003489 | 769.18 | 0.0003489 | 769.18 | 0 | 0 | 2023-05-12 13:58:56 | 0.0003449 | 1.4077 | 3103.376 | 0 | 关闭
5267 | 8 | 5 | 恒流充电 | 01:02:00 | 35:26:16 | 0.152 | 2.2695 | 0.1571 | 346.35 | 0.1571 | 346.35 | 0 | 0 | 0.0003518 | 775.51 | 0.0003518 | 775.51 | 0 | 0 | 2023-05-12 13:59:26 | 0.000345 | 1.5836 | 3491.2674 | 0 | 关闭
5268 | 8 | 5 | 恒流充电 | 01:02:30 | 35:26:46 | 0.152 | 2.2704 | 0.1584 | 349.14 | 0.1584 | 349.14 | 0 | 0 | 0.0003546 | 781.85 | 0.0003546 | 781.85 | 0 | 0 | 2023-05-12 13:59:56 | 0.0003451 | 1.4077 | 3103.3488 | 0 | 关闭
5269 | 8 | 5 | 恒流充电 | 01:03:00 | 35:27:16 | 0.152 | 2.2712 | 0.1596 | 351.94 | 0.1596 | 351.94 | 0 | 0 | 0.0003575 | 788.2 | 0.0003575 | 788.2 | 0 | 0 | 2023-05-12 14:00:26 | 0.0003453 | 1.5836 | 3491.2062 | 0 | 关闭
5270 | 8 | 5 | 恒流充电 | 01:03:30 | 35:27:46 | 0.152 | 2.272 | 0.1609 | 354.73 | 0.1609 | 354.73 | 0 | 0 | 0.0003604 | 794.54 | 0.0003604 | 794.54 | 0 | 0 | 2023-05-12 14:00:56 | 0.0003454 | 1.5837 | 3491.298 | 0 | 关闭
5271 | 8 | 5 | 恒流充电 | 01:04:00 | 35:28:16 | 0.152 | 2.2728 | 0.1622 | 357.52 | 0.1622 | 357.52 | 0 | 0 | 0.0003633 | 800.89 | 0.0003633 | 800.89 | 0 | 0 | 2023-05-12 14:01:26 | 0.0003455 | 1.5836 | 3491.2368 | 0 | 关闭
5272 | 8 | 5 | 恒流充电 | 01:04:30 | 35:28:46 | 0.152 | 2.2736 | 0.1634 | 360.31 | 0.1634 | 360.31 | 0 | 0 | 0.0003662 | 807.24 | 0.0003662 | 807.24 | 0 | 0 | 2023-05-12 14:01:56 | 0.0003456 | 1.5837 | 3491.3592 | 0 | 关闭
5273 | 8 | 5 | 恒流充电 | 01:05:00 | 35:29:16 | 0.152 | 2.2744 | 0.1647 | 363.11 | 0.1647 | 363.11 | 0 | 0 | 0.000369 | 813.59 | 0.000369 | 813.59 | 0 | 0 | 2023-05-12 14:02:26 | 0.0003458 | 1.5837 | 3491.3286 | 0 | 关闭
5274 | 8 | 5 | 恒流充电 | 01:05:30 | 35:29:46 | 0.152 | 2.2753 | 0.166 | 365.9 | 0.166 | 365.9 | 0 | 0 | 0.0003719 | 819.94 | 0.0003719 | 819.94 | 0 | 0 | 2023-05-12 14:02:56 | 0.0003459 | 1.4077 | 3103.376 | 0 | 关闭
5275 | 8 | 5 | 恒流充电 | 01:06:00 | 35:30:16 | 0.152 | 2.2761 | 0.1672 | 368.69 | 0.1672 | 368.69 | 0 | 0 | 0.0003748 | 826.3 | 0.0003748 | 826.3 | 0 | 0 | 2023-05-12 14:03:26 | 0.0003461 | 1.5837 | 3491.298 | 0 | 关闭
5276 | 8 | 5 | 恒流充电 | 01:06:30 | 35:30:46 | 0.152 | 2.2769 | 0.1685 | 371.49 | 0.1685 | 371.49 | 0 | 0 | 0.0003777 | 832.66 | 0.0003777 | 832.66 | 0 | 0 | 2023-05-12 14:03:56 | 0.0003461 | 1.5836 | 3491.2674 | 0 | 关闭
5277 | 8 | 5 | 恒流充电 | 01:07:00 | 35:31:16 | 0.152 | 2.2778 | 0.1698 | 374.28 | 0.1698 | 374.28 | 0 | 0 | 0.0003806 | 839.02 | 0.0003806 | 839.02 | 0 | 0 | 2023-05-12 14:04:26 | 0.0003463 | 1.4077 | 3103.4577 | 0 | 关闭
5278 | 8 | 5 | 恒流充电 | 01:07:30 | 35:31:46 | 0.152 | 2.2789 | 0.171 | 377.07 | 0.171 | 377.07 | 0 | 0 | 0.0003835 | 845.38 | 0.0003835 | 845.38 | 0 | 0 | 2023-05-12 14:04:56 | 0.0003465 | 1.1518 | 2539.1704 | 0 | 关闭
5279 | 8 | 5 | 恒流充电 | 01:08:00 | 35:32:16 | 0.152 | 2.2799 | 0.1723 | 379.87 | 0.1723 | 379.87 | 0 | 0 | 0.0003864 | 851.75 | 0.0003864 | 851.75 | 0 | 0 | 2023-05-12 14:05:26 | 0.0003466 | 1.2669 | 2793.0629 | 0 | 关闭
5280 | 8 | 5 | 恒流充电 | 01:08:30 | 35:32:46 | 0.152 | 2.2808 | 0.1736 | 382.66 | 0.1736 | 382.66 | 0 | 0 | 0.0003892 | 858.12 | 0.0003892 | 858.12 | 0 | 0 | 2023-05-12 14:05:56 | 0.0003468 | 1.4077 | 3103.4032 | 0 | 关闭
5281 | 8 | 5 | 恒流充电 | 01:09:00 | 35:33:16 | 0.152 | 2.2817 | 0.1748 | 385.45 | 0.1748 | 385.45 | 0 | 0 | 0.0003921 | 864.49 | 0.0003921 | 864.49 | 0 | 0 | 2023-05-12 14:06:26 | 0.0003469 | 1.4077 | 3103.4304 | 0 | 关闭
5282 | 8 | 5 | 恒流充电 | 01:09:30 | 35:33:46 | 0.1521 | 2.2828 | 0.1761 | 388.24 | 0.1761 | 388.24 | 0 | 0 | 0.000395 | 870.86 | 0.000395 | 870.86 | 0 | 0 | 2023-05-12 14:06:56 | 0.0003471 | 1.1518 | 2539.1481 | 0 | 关闭
5283 | 8 | 5 | 恒流充电 | 01:10:00 | 35:34:16 | 0.152 | 2.2837 | 0.1774 | 391.04 | 0.1774 | 391.04 | 0 | 0 | 0.0003979 | 877.24 | 0.0003979 | 877.24 | 0 | 0 | 2023-05-12 14:07:26 | 0.0003472 | 1.4077 | 3103.4032 | 0 | 关闭
5284 | 8 | 5 | 恒流充电 | 01:10:30 | 35:34:46 | 0.152 | 2.2846 | 0.1786 | 393.83 | 0.1786 | 393.83 | 0 | 0 | 0.0004008 | 883.62 | 0.0004008 | 883.62 | 0 | 0 | 2023-05-12 14:07:56 | 0.0003473 | 1.4078 | 3103.5121 | 0 | 关闭
5285 | 8 | 5 | 恒流充电 | 01:11:00 | 35:35:16 | 0.152 | 2.2856 | 0.1799 | 396.62 | 0.1799 | 396.62 | 0 | 0 | 0.0004037 | 890 | 0.0004037 | 890 | 0 | 0 | 2023-05-12 14:08:26 | 0.0003475 | 1.2669 | 2793.0629 | 0 | 关闭
5286 | 8 | 5 | 恒流充电 | 01:11:30 | 35:35:46 | 0.152 | 2.2867 | 0.1812 | 399.42 | 0.1812 | 399.42 | 0 | 0 | 0.0004066 | 896.39 | 0.0004066 | 896.39 | 0 | 0 | 2023-05-12 14:08:56 | 0.0003477 | 1.1518 | 2539.1926 | 0 | 关闭
5287 | 8 | 5 | 恒流充电 | 01:12:00 | 35:36:16 | 0.152 | 2.2876 | 0.1824 | 402.21 | 0.1824 | 402.21 | 0 | 0 | 0.0004095 | 902.78 | 0.0004095 | 902.78 | 0 | 0 | 2023-05-12 14:09:26 | 0.0003478 | 1.4077 | 3103.4032 | 0 | 关闭
5288 | 8 | 5 | 恒流充电 | 01:12:30 | 35:36:46 | 0.152 | 2.2887 | 0.1837 | 405 | 0.1837 | 405 | 0 | 0 | 0.0004124 | 909.17 | 0.0004124 | 909.17 | 0 | 0 | 2023-05-12 14:09:56 | 0.000348 | 1.1518 | 2539.1926 | 0 | 关闭
5289 | 8 | 5 | 恒流充电 | 01:13:00 | 35:37:16 | 0.152 | 2.2898 | 0.185 | 407.8 | 0.185 | 407.8 | 0 | 0 | 0.0004153 | 915.56 | 0.0004153 | 915.56 | 0 | 0 | 2023-05-12 14:10:26 | 0.0003481 | 1.1518 | 2539.1704 | 0 | 关闭
5290 | 8 | 5 | 恒流充电 | 01:13:30 | 35:37:46 | 0.152 | 2.2908 | 0.1862 | 410.59 | 0.1862 | 410.59 | 0 | 0 | 0.0004182 | 921.96 | 0.0004182 | 921.96 | 0 | 0 | 2023-05-12 14:10:56 | 0.0003483 | 1.2669 | 2793.0629 | 0 | 关闭
5291 | 8 | 5 | 恒流充电 | 01:14:00 | 35:38:16 | 0.1521 | 2.2917 | 0.1875 | 413.38 | 0.1875 | 413.38 | 0 | 0 | 0.0004211 | 928.36 | 0.0004211 | 928.36 | 0 | 0 | 2023-05-12 14:11:26 | 0.0003485 | 1.4077 | 3103.4304 | 0 | 关闭
5292 | 8 | 5 | 恒流充电 | 01:14:30 | 35:38:46 | 0.152 | 2.2927 | 0.1888 | 416.18 | 0.1888 | 416.18 | 0 | 0 | 0.000424 | 934.76 | 0.000424 | 934.76 | 0 | 0 | 2023-05-12 14:11:56 | 0.0003486 | 1.267 | 2793.1119 | 0 | 关闭
5293 | 8 | 5 | 恒流充电 | 01:15:00 | 35:39:16 | 0.152 | 2.2938 | 0.19 | 418.97 | 0.19 | 418.97 | 0 | 0 | 0.0004269 | 941.17 | 0.0004269 | 941.17 | 0 | 0 | 2023-05-12 14:12:26 | 0.0003487 | 1.1518 | 2539.1926 | 0 | 关闭
5294 | 8 | 5 | 恒流充电 | 01:15:30 | 35:39:46 | 0.152 | 2.2948 | 0.1913 | 421.76 | 0.1913 | 421.76 | 0 | 0 | 0.0004298 | 947.57 | 0.0004298 | 947.57 | 0 | 0 | 2023-05-12 14:12:56 | 0.0003489 | 1.267 | 2793.1119 | 0 | 关闭
5295 | 8 | 5 | 恒流充电 | 01:16:00 | 35:40:16 | 0.152 | 2.2959 | 0.1926 | 424.56 | 0.1926 | 424.56 | 0 | 0 | 0.0004327 | 953.98 | 0.0004327 | 953.98 | 0 | 0 | 2023-05-12 14:13:26 | 0.0003491 | 1.1518 | 2539.2372 | 0 | 关闭
5296 | 8 | 5 | 恒流充电 | 01:16:30 | 35:40:46 | 0.152 | 2.2971 | 0.1938 | 427.35 | 0.1938 | 427.35 | 0 | 0 | 0.0004356 | 960.4 | 0.0004356 | 960.4 | 0 | 0 | 2023-05-12 14:13:56 | 0.0003492 | 1.0558 | 2327.6341 | 0 | 关闭
5297 | 8 | 5 | 恒流充电 | 01:17:00 | 35:41:16 | 0.1521 | 2.2982 | 0.1951 | 430.14 | 0.1951 | 430.14 | 0 | 0 | 0.0004385 | 966.82 | 0.0004385 | 966.82 | 0 | 0 | 2023-05-12 14:14:26 | 0.0003494 | 1.1518 | 2539.2372 | 0 | 关闭
5298 | 8 | 5 | 恒流充电 | 01:17:30 | 35:41:46 | 0.152 | 2.2994 | 0.1964 | 432.93 | 0.1964 | 432.93 | 0 | 0 | 0.0004415 | 973.24 | 0.0004415 | 973.24 | 0 | 0 | 2023-05-12 14:14:56 | 0.0003496 | 1.0558 | 2327.6341 | 0 | 关闭
5299 | 8 | 5 | 恒流充电 | 01:18:00 | 35:42:16 | 0.152 | 2.3005 | 0.1976 | 435.73 | 0.1976 | 435.73 | 0 | 0 | 0.0004444 | 979.66 | 0.0004444 | 979.66 | 0 | 0 | 2023-05-12 14:15:26 | 0.0003498 | 1.1518 | 2539.1926 | 0 | 关闭
5300 | 8 | 5 | 恒流充电 | 01:18:30 | 35:42:46 | 0.152 | 2.3017 | 0.1989 | 438.52 | 0.1989 | 438.52 | 0 | 0 | 0.0004473 | 986.09 | 0.0004473 | 986.09 | 0 | 0 | 2023-05-12 14:15:56 | 0.00035 | 1.0558 | 2327.5932 | 0 | 关闭
5301 | 8 | 5 | 恒流充电 | 01:19:00 | 35:43:16 | 0.152 | 2.3029 | 0.2002 | 441.31 | 0.2002 | 441.31 | 0 | 0 | 0.0004502 | 992.52 | 0.0004502 | 992.52 | 0 | 0 | 2023-05-12 14:16:26 | 0.0003501 | 1.0558 | 2327.6341 | 0 | 关闭
5302 | 8 | 5 | 恒流充电 | 01:19:30 | 35:43:46 | 0.1521 | 2.3042 | 0.2014 | 444.11 | 0.2014 | 444.11 | 0 | 0 | 0.0004531 | 998.95 | 0.0004531 | 998.95 | 0 | 0 | 2023-05-12 14:16:56 | 0.0003504 | 0.9746 | 2148.5099 | 0 | 关闭
5303 | 8 | 5 | 恒流充电 | 01:20:00 | 35:44:16 | 0.152 | 2.3053 | 0.2027 | 446.9 | 0.2027 | 446.9 | 0 | 0 | 0.000456 | 1005.39 | 0.000456 | 1005.39 | 0 | 0 | 2023-05-12 14:17:26 | 0.0003505 | 1.1518 | 2539.2372 | 0 | 关闭
5304 | 8 | 5 | 恒流充电 | 01:20:30 | 35:44:46 | 0.152 | 2.3065 | 0.204 | 449.69 | 0.204 | 449.69 | 0 | 0 | 0.000459 | 1011.83 | 0.000459 | 1011.83 | 0 | 0 | 2023-05-12 14:17:56 | 0.0003507 | 1.0558 | 2327.6341 | 0 | 关闭
5305 | 8 | 5 | 恒流充电 | 01:21:00 | 35:45:16 | 0.152 | 2.3077 | 0.2052 | 452.49 | 0.2052 | 452.49 | 0 | 0 | 0.0004619 | 1018.28 | 0.0004619 | 1018.28 | 0 | 0 | 2023-05-12 14:18:26 | 0.0003509 | 1.0558 | 2327.5932 | 0 | 关闭
5306 | 8 | 5 | 恒流充电 | 01:21:30 | 35:45:46 | 0.152 | 2.3089 | 0.2065 | 455.28 | 0.2065 | 455.28 | 0 | 0 | 0.0004648 | 1024.72 | 0.0004648 | 1024.72 | 0 | 0 | 2023-05-12 14:18:56 | 0.000351 | 1.0558 | 2327.5932 | 0 | 关闭
5307 | 8 | 5 | 恒流充电 | 01:22:00 | 35:46:16 | 0.152 | 2.3101 | 0.2078 | 458.07 | 0.2078 | 458.07 | 0 | 0 | 0.0004677 | 1031.17 | 0.0004677 | 1031.17 | 0 | 0 | 2023-05-12 14:19:26 | 0.0003512 | 1.0558 | 2327.5932 | 0 | 关闭
5308 | 8 | 5 | 恒流充电 | 01:22:30 | 35:46:46 | 0.152 | 2.3113 | 0.209 | 460.87 | 0.209 | 460.87 | 0 | 0 | 0.0004707 | 1037.63 | 0.0004707 | 1037.63 | 0 | 0 | 2023-05-12 14:19:56 | 0.0003514 | 1.0558 | 2327.5932 | 0 | 关闭
5309 | 8 | 5 | 恒流充电 | 01:23:00 | 35:47:16 | 0.152 | 2.3125 | 0.2103 | 463.66 | 0.2103 | 463.66 | 0 | 0 | 0.0004736 | 1044.09 | 0.0004736 | 1044.09 | 0 | 0 | 2023-05-12 14:20:26 | 0.0003516 | 1.0558 | 2327.5932 | 0 | 关闭
5310 | 8 | 5 | 恒流充电 | 01:23:30 | 35:47:46 | 0.152 | 2.3138 | 0.2116 | 466.45 | 0.2116 | 466.45 | 0 | 0 | 0.0004765 | 1050.55 | 0.0004765 | 1050.55 | 0 | 0 | 2023-05-12 14:20:56 | 0.0003518 | 0.9746 | 2148.5099 | 0 | 关闭
5311 | 8 | 5 | 恒流充电 | 01:24:00 | 35:48:16 | 0.152 | 2.315 | 0.2128 | 469.25 | 0.2128 | 469.25 | 0 | 0 | 0.0004795 | 1057.01 | 0.0004795 | 1057.01 | 0 | 0 | 2023-05-12 14:21:26 | 0.0003519 | 1.0558 | 2327.6341 | 0 | 关闭
5312 | 8 | 5 | 恒流充电 | 01:24:30 | 35:48:46 | 0.152 | 2.3162 | 0.2141 | 472.04 | 0.2141 | 472.04 | 0 | 0 | 0.0004824 | 1063.48 | 0.0004824 | 1063.48 | 0 | 0 | 2023-05-12 14:21:56 | 0.0003521 | 1.0558 | 2327.5932 | 0 | 关闭
5313 | 8 | 5 | 恒流充电 | 01:25:00 | 35:49:16 | 0.152 | 2.3174 | 0.2154 | 474.83 | 0.2154 | 474.83 | 0 | 0 | 0.0004853 | 1069.95 | 0.0004853 | 1069.95 | 0 | 0 | 2023-05-12 14:22:26 | 0.0003523 | 1.0558 | 2327.6341 | 0 | 关闭
5314 | 8 | 5 | 恒流充电 | 01:25:30 | 35:49:46 | 0.152 | 2.3187 | 0.2167 | 477.62 | 0.2167 | 477.62 | 0 | 0 | 0.0004883 | 1076.42 | 0.0004883 | 1076.42 | 0 | 0 | 2023-05-12 14:22:56 | 0.0003525 | 0.9746 | 2148.5853 | 0 | 关闭
5315 | 8 | 5 | 恒流充电 | 01:26:00 | 35:50:16 | 0.152 | 2.3199 | 0.2179 | 480.42 | 0.2179 | 480.42 | 0 | 0 | 0.0004912 | 1082.9 | 0.0004912 | 1082.9 | 0 | 0 | 2023-05-12 14:23:26 | 0.0003527 | 1.0558 | 2327.6749 | 0 | 关闭
5316 | 8 | 5 | 恒流充电 | 01:26:30 | 35:50:46 | 0.152 | 2.3212 | 0.2192 | 483.21 | 0.2192 | 483.21 | 0 | 0 | 0.0004941 | 1089.38 | 0.0004941 | 1089.38 | 0 | 0 | 2023-05-12 14:23:56 | 0.0003529 | 0.9746 | 2148.5476 | 0 | 关闭
5317 | 8 | 5 | 恒流充电 | 01:27:00 | 35:51:16 | 0.152 | 2.3225 | 0.2205 | 486 | 0.2205 | 486 | 0 | 0 | 0.0004971 | 1095.87 | 0.0004971 | 1095.87 | 0 | 0 | 2023-05-12 14:24:26 | 0.0003531 | 0.9746 | 2148.623 | 0 | 关闭
5318 | 8 | 5 | 恒流充电 | 01:27:30 | 35:51:46 | 0.152 | 2.3238 | 0.2217 | 488.8 | 0.2217 | 488.8 | 0 | 0 | 0.0005 | 1102.36 | 0.0005 | 1102.36 | 0 | 0 | 2023-05-12 14:24:56 | 0.0003533 | 0.9746 | 2148.5853 | 0 | 关闭
5319 | 8 | 5 | 恒流充电 | 01:28:00 | 35:52:16 | 0.152 | 2.3251 | 0.223 | 491.59 | 0.223 | 491.59 | 0 | 0 | 0.000503 | 1108.85 | 0.000503 | 1108.85 | 0 | 0 | 2023-05-12 14:25:26 | 0.0003535 | 0.9746 | 2148.5853 | 0 | 关闭
5320 | 8 | 5 | 恒流充电 | 01:28:30 | 35:52:46 | 0.152 | 2.3263 | 0.2243 | 494.38 | 0.2243 | 494.38 | 0 | 0 | 0.0005059 | 1115.35 | 0.0005059 | 1115.35 | 0 | 0 | 2023-05-12 14:25:56 | 0.0003537 | 1.0558 | 2327.6341 | 0 | 关闭
5321 | 8 | 5 | 恒流充电 | 01:29:00 | 35:53:16 | 0.152 | 2.3277 | 0.2255 | 497.18 | 0.2255 | 497.18 | 0 | 0 | 0.0005089 | 1121.85 | 0.0005089 | 1121.85 | 0 | 0 | 2023-05-12 14:26:26 | 0.0003539 | 0.905 | 1995.1149 | 0 | 关闭
5322 | 8 | 5 | 恒流充电 | 01:29:30 | 35:53:46 | 0.152 | 2.329 | 0.2268 | 499.97 | 0.2268 | 499.97 | 0 | 0 | 0.0005118 | 1128.35 | 0.0005118 | 1128.35 | 0 | 0 | 2023-05-12 14:26:56 | 0.0003541 | 0.9746 | 2148.5853 | 0 | 关闭
5323 | 8 | 5 | 恒流充电 | 01:30:00 | 35:54:16 | 0.152 | 2.3303 | 0.2281 | 502.76 | 0.2281 | 502.76 | 0 | 0 | 0.0005148 | 1134.86 | 0.0005148 | 1134.86 | 0 | 0 | 2023-05-12 14:27:26 | 0.0003543 | 0.9746 | 2148.5853 | 0 | 关闭
5324 | 8 | 5 | 恒流充电 | 01:30:30 | 35:54:46 | 0.152 | 2.3315 | 0.2293 | 505.56 | 0.2293 | 505.56 | 0 | 0 | 0.0005177 | 1141.37 | 0.0005177 | 1141.37 | 0 | 0 | 2023-05-12 14:27:56 | 0.0003544 | 1.0558 | 2327.6341 | 0 | 关闭
5325 | 8 | 5 | 恒流充电 | 01:31:00 | 35:55:16 | 0.152 | 2.3328 | 0.2306 | 508.35 | 0.2306 | 508.35 | 0 | 0 | 0.0005207 | 1147.88 | 0.0005207 | 1147.88 | 0 | 0 | 2023-05-12 14:28:26 | 0.0003547 | 0.9746 | 2148.623 | 0 | 关闭
5326 | 8 | 5 | 恒流充电 | 01:31:30 | 35:55:46 | 0.152 | 2.3341 | 0.2319 | 511.14 | 0.2319 | 511.14 | 0 | 0 | 0.0005236 | 1154.4 | 0.0005236 | 1154.4 | 0 | 0 | 2023-05-12 14:28:56 | 0.0003549 | 0.9746 | 2148.5476 | 0 | 关闭
5327 | 8 | 5 | 恒流充电 | 01:32:00 | 35:56:16 | 0.152 | 2.3352 | 0.2331 | 513.94 | 0.2331 | 513.94 | 0 | 0 | 0.0005266 | 1160.92 | 0.0005266 | 1160.92 | 0 | 0 | 2023-05-12 14:29:26 | 0.000355 | 1.1518 | 2539.2817 | 0 | 关闭
5328 | 8 | 5 | 恒流充电 | 01:32:30 | 35:56:46 | 0.152 | 2.3365 | 0.2344 | 516.73 | 0.2344 | 516.73 | 0 | 0 | 0.0005296 | 1167.44 | 0.0005296 | 1167.44 | 0 | 0 | 2023-05-12 14:29:56 | 0.0003552 | 0.9746 | 2148.6607 | 0 | 关闭
5329 | 8 | 5 | 恒流充电 | 01:33:00 | 35:57:16 | 0.152 | 2.3376 | 0.2357 | 519.52 | 0.2357 | 519.52 | 0 | 0 | 0.0005325 | 1173.97 | 0.0005325 | 1173.97 | 0 | 0 | 2023-05-12 14:30:26 | 0.0003554 | 1.1518 | 2539.2372 | 0 | 关闭
5330 | 8 | 5 | 恒流充电 | 01:33:30 | 35:57:46 | 0.1521 | 2.3387 | 0.2369 | 522.32 | 0.2369 | 522.32 | 0 | 0 | 0.0005355 | 1180.5 | 0.0005355 | 1180.5 | 0 | 0 | 2023-05-12 14:30:56 | 0.0003556 | 1.1518 | 2539.2817 | 0 | 关闭
5331 | 8 | 5 | 恒流充电 | 01:34:00 | 35:58:16 | 0.152 | 2.3398 | 0.2382 | 525.11 | 0.2382 | 525.11 | 0 | 0 | 0.0005384 | 1187.04 | 0.0005384 | 1187.04 | 0 | 0 | 2023-05-12 14:31:26 | 0.0003557 | 1.1518 | 2539.3262 | 0 | 关闭
5332 | 8 | 5 | 恒流充电 | 01:34:30 | 35:58:46 | 0.152 | 2.341 | 0.2395 | 527.9 | 0.2395 | 527.9 | 0 | 0 | 0.0005414 | 1193.57 | 0.0005414 | 1193.57 | 0 | 0 | 2023-05-12 14:31:56 | 0.0003559 | 1.0558 | 2327.6341 | 0 | 关闭
5333 | 8 | 5 | 恒流充电 | 01:35:00 | 35:59:16 | 0.152 | 2.342 | 0.2407 | 530.7 | 0.2407 | 530.7 | 0 | 0 | 0.0005444 | 1200.11 | 0.0005444 | 1200.11 | 0 | 0 | 2023-05-12 14:32:26 | 0.0003561 | 1.267 | 2793.2099 | 0 | 关闭
5334 | 8 | 5 | 恒流充电 | 01:35:30 | 35:59:46 | 0.152 | 2.3431 | 0.242 | 533.49 | 0.242 | 533.49 | 0 | 0 | 0.0005473 | 1206.66 | 0.0005473 | 1206.66 | 0 | 0 | 2023-05-12 14:32:56 | 0.0003562 | 1.1518 | 2539.3262 | 0 | 关闭
5335 | 8 | 5 | 恒流充电 | 01:36:00 | 36:00:16 | 0.152 | 2.344 | 0.2433 | 536.28 | 0.2433 | 536.28 | 0 | 0 | 0.0005503 | 1213.2 | 0.0005503 | 1213.2 | 0 | 0 | 2023-05-12 14:33:26 | 0.0003564 | 1.4077 | 3103.4577 | 0 | 关闭
5336 | 8 | 5 | 恒流充电 | 01:36:30 | 36:00:46 | 0.152 | 2.3449 | 0.2445 | 539.07 | 0.2445 | 539.07 | 0 | 0 | 0.0005533 | 1219.75 | 0.0005533 | 1219.75 | 0 | 0 | 2023-05-12 14:33:56 | 0.0003565 | 1.4078 | 3103.5121 | 0 | 关闭
5337 | 8 | 5 | 恒流充电 | 01:37:00 | 36:01:16 | 0.152 | 2.3456 | 0.2458 | 541.87 | 0.2458 | 541.87 | 0 | 0 | 0.0005563 | 1226.3 | 0.0005563 | 1226.3 | 0 | 0 | 2023-05-12 14:34:26 | 0.0003566 | 1.81 | 3990.2298 | 0 | 关闭
5338 | 8 | 5 | 恒流充电 | 01:37:30 | 36:01:46 | 0.152 | 2.3463 | 0.2471 | 544.66 | 0.2471 | 544.66 | 0 | 0 | 0.0005592 | 1232.86 | 0.0005592 | 1232.86 | 0 | 0 | 2023-05-12 14:34:56 | 0.0003567 | 1.81 | 3990.2298 | 0 | 关闭
5339 | 8 | 5 | 恒流充电 | 01:38:00 | 36:02:16 | 0.152 | 2.3469 | 0.2483 | 547.45 | 0.2483 | 547.45 | 0 | 0 | 0.0005622 | 1239.41 | 0.0005622 | 1239.41 | 0 | 0 | 2023-05-12 14:35:26 | 0.0003568 | 2.1117 | 4655.3498 | 0 | 关闭
5340 | 8 | 5 | 恒流充电 | 01:38:30 | 36:02:46 | 0.152 | 2.3473 | 0.2496 | 550.25 | 0.2496 | 550.25 | 0 | 0 | 0.0005652 | 1245.97 | 0.0005652 | 1245.97 | 0 | 0 | 2023-05-12 14:35:56 | 0.0003569 | 3.1675 | 6983.0247 | 0 | 关闭
5341 | 8 | 5 | 恒流充电 | 01:39:00 | 36:03:16 | 0.152 | 2.3476 | 0.2509 | 553.04 | 0.2509 | 553.04 | 0 | 0 | 0.0005681 | 1252.52 | 0.0005681 | 1252.52 | 0 | 0 | 2023-05-12 14:36:26 | 0.0003569 | 4.2231 | 9310.2097 | 0 | 关闭
5342 | 8 | 5 | 恒流充电 | 01:39:30 | 36:03:46 | 0.152 | 2.348 | 0.2521 | 555.83 | 0.2521 | 555.83 | 0 | 0 | 0.0005711 | 1259.08 | 0.0005711 | 1259.08 | 0 | 0 | 2023-05-12 14:36:56 | 0.000357 | 3.1674 | 6982.9022 | 0 | 关闭
5343 | 8 | 5 | 恒流充电 | 01:40:00 | 36:04:16 | 0.152 | 2.3485 | 0.2534 | 558.63 | 0.2534 | 558.63 | 0 | 0 | 0.0005741 | 1265.64 | 0.0005741 | 1265.64 | 0 | 0 | 2023-05-12 14:37:26 | 0.0003571 | 2.5339 | 5586.2238 | 0 | 关闭
5344 | 8 | 5 | 恒流充电 | 01:40:30 | 36:04:46 | 0.152 | 2.3487 | 0.2547 | 561.42 | 0.2547 | 561.42 | 0 | 0 | 0.0005771 | 1272.2 | 0.0005771 | 1272.2 | 0 | 0 | 2023-05-12 14:37:56 | 0.0003571 | 6.3351 | 13966.2943 | 0 | 关闭
5345 | 8 | 5 | 恒流充电 | 01:41:00 | 36:05:16 | 0.152 | 2.349 | 0.2559 | 564.21 | 0.2559 | 564.21 | 0 | 0 | 0.00058 | 1278.76 | 0.00058 | 1278.76 | 0 | 0 | 2023-05-12 14:38:26 | 0.0003571 | 4.2233 | 9310.5363 | 0 | 关闭
5346 | 8 | 5 | 恒流充电 | 01:41:30 | 36:05:46 | 0.152 | 2.3494 | 0.2572 | 567.01 | 0.2572 | 567.01 | 0 | 0 | 0.000583 | 1285.32 | 0.000583 | 1285.32 | 0 | 0 | 2023-05-12 14:38:56 | 0.0003572 | 3.1675 | 6983.0247 | 0 | 关闭
5347 | 8 | 5 | 恒流充电 | 01:42:00 | 36:06:16 | 0.152 | 2.3496 | 0.2585 | 569.8 | 0.2585 | 569.8 | 0 | 0 | 0.000586 | 1291.88 | 0.000586 | 1291.88 | 0 | 0 | 2023-05-12 14:39:26 | 0.0003572 | 6.3348 | 13965.5595 | 0 | 关闭
5348 | 8 | 5 | 恒流充电 | 01:42:30 | 36:06:46 | 0.152 | 2.3499 | 0.2597 | 572.59 | 0.2597 | 572.59 | 0 | 0 | 0.000589 | 1298.45 | 0.000589 | 1298.45 | 0 | 0 | 2023-05-12 14:39:56 | 0.0003573 | 4.2233 | 9310.5363 | 0 | 关闭
5349 | 8 | 5 | 恒流充电 | 01:43:00 | 36:07:16 | 0.152 | 2.3501 | 0.261 | 575.39 | 0.261 | 575.39 | 0 | 0 | 0.000592 | 1305.01 | 0.000592 | 1305.01 | 0 | 0 | 2023-05-12 14:40:26 | 0.0003573 | 6.335 | 13966.0494 | 0 | 关闭
5350 | 8 | 5 | 恒流充电 | 01:43:30 | 36:07:46 | 0.152 | 2.3504 | 0.2623 | 578.18 | 0.2623 | 578.18 | 0 | 0 | 0.0005949 | 1311.58 | 0.0005949 | 1311.58 | 0 | 0 | 2023-05-12 14:40:56 | 0.0003574 | 4.2234 | 9310.8629 | 0 | 关闭
5351 | 8 | 5 | 恒流充电 | 01:44:00 | 36:08:16 | 0.1521 | 2.3507 | 0.2635 | 580.97 | 0.2635 | 580.97 | 0 | 0 | 0.0005979 | 1318.14 | 0.0005979 | 1318.14 | 0 | 0 | 2023-05-12 14:41:26 | 0.0003574 | 4.2233 | 9310.6996 | 0 | 关闭
5352 | 8 | 5 | 恒流充电 | 01:44:30 | 36:08:46 | 0.152 | 2.351 | 0.2648 | 583.77 | 0.2648 | 583.77 | 0 | 0 | 0.0006009 | 1324.71 | 0.0006009 | 1324.71 | 0 | 0 | 2023-05-12 14:41:56 | 0.0003574 | 4.2234 | 9310.8629 | 0 | 关闭
5353 | 8 | 5 | 恒流充电 | 01:45:00 | 36:09:16 | 0.152 | 2.3513 | 0.2661 | 586.56 | 0.2661 | 586.56 | 0 | 0 | 0.0006039 | 1331.28 | 0.0006039 | 1331.28 | 0 | 0 | 2023-05-12 14:42:26 | 0.0003575 | 4.2233 | 9310.6996 | 0 | 关闭
5354 | 8 | 5 | 恒流充电 | 01:45:30 | 36:09:46 | 0.152 | 2.3517 | 0.2673 | 589.35 | 0.2673 | 589.35 | 0 | 0 | 0.0006068 | 1337.84 | 0.0006068 | 1337.84 | 0 | 0 | 2023-05-12 14:42:56 | 0.0003575 | 3.1674 | 6982.9022 | 0 | 关闭
5355 | 8 | 5 | 恒流充电 | 01:46:00 | 36:10:16 | 0.152 | 2.352 | 0.2686 | 592.15 | 0.2686 | 592.15 | 0 | 0 | 0.0006098 | 1344.41 | 0.0006098 | 1344.41 | 0 | 0 | 2023-05-12 14:43:26 | 0.0003576 | 4.2233 | 9310.6996 | 0 | 关闭
5356 | 8 | 5 | 恒流充电 | 01:46:30 | 36:10:46 | 0.152 | 2.3523 | 0.2699 | 594.94 | 0.2699 | 594.94 | 0 | 0 | 0.0006128 | 1350.98 | 0.0006128 | 1350.98 | 0 | 0 | 2023-05-12 14:43:56 | 0.0003576 | 4.2233 | 9310.5363 | 0 | 关闭
5357 | 8 | 5 | 恒流充电 | 01:47:00 | 36:11:16 | 0.152 | 2.3527 | 0.2711 | 597.73 | 0.2711 | 597.73 | 0 | 0 | 0.0006158 | 1357.55 | 0.0006158 | 1357.55 | 0 | 0 | 2023-05-12 14:44:26 | 0.0003577 | 3.1675 | 6983.0247 | 0 | 关闭
5358 | 8 | 5 | 恒流充电 | 01:47:30 | 36:11:46 | 0.152 | 2.3531 | 0.2724 | 600.52 | 0.2724 | 600.52 | 0 | 0 | 0.0006188 | 1364.13 | 0.0006188 | 1364.13 | 0 | 0 | 2023-05-12 14:44:56 | 0.0003578 | 3.1674 | 6982.7797 | 0 | 关闭
5359 | 8 | 5 | 恒流充电 | 01:48:00 | 36:12:16 | 0.152 | 2.3534 | 0.2737 | 603.32 | 0.2737 | 603.32 | 0 | 0 | 0.0006217 | 1370.7 | 0.0006217 | 1370.7 | 0 | 0 | 2023-05-12 14:45:26 | 0.0003578 | 4.2232 | 9310.373 | 0 | 关闭
5360 | 8 | 5 | 恒流充电 | 01:48:30 | 36:12:46 | 0.152 | 2.3538 | 0.2749 | 606.11 | 0.2749 | 606.11 | 0 | 0 | 0.0006247 | 1377.27 | 0.0006247 | 1377.27 | 0 | 0 | 2023-05-12 14:45:56 | 0.0003579 | 3.1675 | 6983.0247 | 0 | 关闭
5361 | 8 | 5 | 恒流充电 | 01:49:00 | 36:13:16 | 0.1521 | 2.3543 | 0.2762 | 608.9 | 0.2762 | 608.9 | 0 | 0 | 0.0006277 | 1383.85 | 0.0006277 | 1383.85 | 0 | 0 | 2023-05-12 14:46:26 | 0.000358 | 2.534 | 5586.3218 | 0 | 关闭
5362 | 8 | 5 | 恒流充电 | 01:49:30 | 36:13:46 | 0.152 | 2.3546 | 0.2775 | 611.7 | 0.2775 | 611.7 | 0 | 0 | 0.0006307 | 1390.43 | 0.0006307 | 1390.43 | 0 | 0 | 2023-05-12 14:46:56 | 0.000358 | 4.2233 | 9310.6996 | 0 | 关闭
5363 | 8 | 5 | 恒流充电 | 01:50:00 | 36:14:16 | 0.152 | 2.3551 | 0.2787 | 614.49 | 0.2787 | 614.49 | 0 | 0 | 0.0006337 | 1397 | 0.0006337 | 1397 | 0 | 0 | 2023-05-12 14:47:26 | 0.000358 | 2.5339 | 5586.1258 | 0 | 关闭
5364 | 8 | 5 | 恒流充电 | 01:50:30 | 36:14:46 | 0.152 | 2.3554 | 0.28 | 617.28 | 0.28 | 617.28 | 0 | 0 | 0.0006367 | 1403.58 | 0.0006367 | 1403.58 | 0 | 0 | 2023-05-12 14:47:56 | 0.0003581 | 4.2233 | 9310.5363 | 0 | 关闭
5365 | 8 | 5 | 恒流充电 | 01:51:00 | 36:15:16 | 0.152 | 2.3559 | 0.2813 | 620.08 | 0.2813 | 620.08 | 0 | 0 | 0.0006396 | 1410.16 | 0.0006396 | 1410.16 | 0 | 0 | 2023-05-12 14:48:26 | 0.0003582 | 2.534 | 5586.3218 | 0 | 关闭
5366 | 8 | 5 | 恒流充电 | 01:51:30 | 36:15:46 | 0.152 | 2.3564 | 0.2825 | 622.87 | 0.2825 | 622.87 | 0 | 0 | 0.0006426 | 1416.74 | 0.0006426 | 1416.74 | 0 | 0 | 2023-05-12 14:48:56 | 0.0003583 | 2.534 | 5586.4198 | 0 | 关闭
5367 | 8 | 5 | 恒流充电 | 01:52:00 | 36:16:16 | 0.152 | 2.3569 | 0.2838 | 625.66 | 0.2838 | 625.66 | 0 | 0 | 0.0006456 | 1423.32 | 0.0006456 | 1423.32 | 0 | 0 | 2023-05-12 14:49:26 | 0.0003583 | 2.5339 | 5586.2238 | 0 | 关闭
5368 | 8 | 5 | 恒流充电 | 01:52:30 | 36:16:46 | 0.152 | 2.3574 | 0.2851 | 628.46 | 0.2851 | 628.46 | 0 | 0 | 0.0006486 | 1429.91 | 0.0006486 | 1429.91 | 0 | 0 | 2023-05-12 14:49:56 | 0.0003584 | 2.534 | 5586.4198 | 0 | 关闭
5369 | 8 | 5 | 恒流充电 | 01:53:00 | 36:17:16 | 0.152 | 2.3578 | 0.2863 | 631.25 | 0.2863 | 631.25 | 0 | 0 | 0.0006516 | 1436.49 | 0.0006516 | 1436.49 | 0 | 0 | 2023-05-12 14:50:26 | 0.0003585 | 3.1674 | 6982.9022 | 0 | 关闭
5370 | 8 | 5 | 恒流充电 | 01:53:30 | 36:17:46 | 0.152 | 2.3584 | 0.2876 | 634.04 | 0.2876 | 634.04 | 0 | 0 | 0.0006546 | 1443.08 | 0.0006546 | 1443.08 | 0 | 0 | 2023-05-12 14:50:56 | 0.0003585 | 2.1117 | 4655.4314 | 0 | 关闭
5371 | 8 | 5 | 恒流充电 | 01:54:00 | 36:18:16 | 0.152 | 2.359 | 0.2889 | 636.84 | 0.2889 | 636.84 | 0 | 0 | 0.0006576 | 1449.67 | 0.0006576 | 1449.67 | 0 | 0 | 2023-05-12 14:51:26 | 0.0003586 | 2.1117 | 4655.3498 | 0 | 关闭
5372 | 8 | 5 | 恒流充电 | 01:54:30 | 36:18:46 | 0.1521 | 2.3595 | 0.2901 | 639.63 | 0.2901 | 639.63 | 0 | 0 | 0.0006606 | 1456.26 | 0.0006606 | 1456.26 | 0 | 0 | 2023-05-12 14:51:56 | 0.0003588 | 2.5339 | 5586.2238 | 0 | 关闭
5373 | 8 | 5 | 恒流充电 | 01:55:00 | 36:19:16 | 0.152 | 2.3602 | 0.2914 | 642.42 | 0.2914 | 642.42 | 0 | 0 | 0.0006635 | 1462.85 | 0.0006635 | 1462.85 | 0 | 0 | 2023-05-12 14:52:26 | 0.0003588 | 1.8099 | 3990.1598 | 0 | 关闭
5374 | 8 | 5 | 恒流充电 | 01:55:30 | 36:19:46 | 0.152 | 2.3609 | 0.2927 | 645.22 | 0.2927 | 645.22 | 0 | 0 | 0.0006665 | 1469.44 | 0.0006665 | 1469.44 | 0 | 0 | 2023-05-12 14:52:56 | 0.000359 | 1.81 | 3990.2998 | 0 | 关闭
5375 | 8 | 5 | 恒流充电 | 01:56:00 | 36:20:16 | 0.152 | 2.3615 | 0.2939 | 648.01 | 0.2939 | 648.01 | 0 | 0 | 0.0006695 | 1476.04 | 0.0006695 | 1476.04 | 0 | 0 | 2023-05-12 14:53:26 | 0.000359 | 2.1116 | 4655.1865 | 0 | 关闭
5376 | 8 | 5 | 恒流充电 | 01:56:30 | 36:20:46 | 0.152 | 2.3622 | 0.2952 | 650.8 | 0.2952 | 650.8 | 0 | 0 | 0.0006725 | 1482.64 | 0.0006725 | 1482.64 | 0 | 0 | 2023-05-12 14:53:56 | 0.0003591 | 1.8099 | 3990.1598 | 0 | 关闭
5377 | 8 | 5 | 恒流充电 | 01:57:00 | 36:21:16 | 0.152 | 2.3628 | 0.2965 | 653.59 | 0.2965 | 653.59 | 0 | 0 | 0.0006755 | 1489.23 | 0.0006755 | 1489.23 | 0 | 0 | 2023-05-12 14:54:26 | 0.0003592 | 2.1116 | 4655.1865 | 0 | 关闭
5378 | 8 | 5 | 恒流充电 | 01:57:30 | 36:21:46 | 0.152 | 2.3634 | 0.2977 | 656.39 | 0.2977 | 656.39 | 0 | 0 | 0.0006785 | 1495.83 | 0.0006785 | 1495.83 | 0 | 0 | 2023-05-12 14:54:56 | 0.0003593 | 2.1117 | 4655.4314 | 0 | 关闭
5379 | 8 | 5 | 恒流充电 | 01:58:00 | 36:22:16 | 0.152 | 2.3641 | 0.299 | 659.18 | 0.299 | 659.18 | 0 | 0 | 0.0006815 | 1502.44 | 0.0006815 | 1502.44 | 0 | 0 | 2023-05-12 14:55:26 | 0.0003594 | 1.8099 | 3990.1598 | 0 | 关闭
5380 | 8 | 5 | 恒流充电 | 01:58:30 | 36:22:46 | 0.152 | 2.3649 | 0.3003 | 661.97 | 0.3003 | 661.97 | 0 | 0 | 0.0006845 | 1509.04 | 0.0006845 | 1509.04 | 0 | 0 | 2023-05-12 14:55:56 | 0.0003596 | 1.5838 | 3491.5123 | 0 | 关闭
5381 | 8 | 5 | 恒流充电 | 01:59:00 | 36:23:16 | 0.152 | 2.3656 | 0.3015 | 664.77 | 0.3015 | 664.77 | 0 | 0 | 0.0006875 | 1515.65 | 0.0006875 | 1515.65 | 0 | 0 | 2023-05-12 14:56:26 | 0.0003597 | 1.8099 | 3990.1598 | 0 | 关闭
5382 | 8 | 5 | 恒流充电 | 01:59:30 | 36:23:46 | 0.152 | 2.3663 | 0.3028 | 667.56 | 0.3028 | 667.56 | 0 | 0 | 0.0006905 | 1522.26 | 0.0006905 | 1522.26 | 0 | 0 | 2023-05-12 14:56:56 | 0.0003597 | 1.81 | 3990.2298 | 0 | 关闭
5383 | 8 | 5 | 恒流充电 | 02:00:00 | 36:24:16 | 0.1521 | 2.3672 | 0.3041 | 670.35 | 0.3041 | 670.35 | 0 | 0 | 0.0006935 | 1528.87 | 0.0006935 | 1528.87 | 0 | 0 | 2023-05-12 14:57:26 | 0.0003599 | 1.4078 | 3103.5665 | 0 | 关闭
5384 | 8 | 5 | 恒流充电 | 02:00:30 | 36:24:46 | 0.152 | 2.368 | 0.3053 | 673.15 | 0.3053 | 673.15 | 0 | 0 | 0.0006965 | 1535.48 | 0.0006965 | 1535.48 | 0 | 0 | 2023-05-12 14:57:56 | 0.00036 | 1.5837 | 3491.3899 | 0 | 关闭
5385 | 8 | 5 | 恒流充电 | 02:01:00 | 36:25:16 | 0.152 | 2.369 | 0.3066 | 675.94 | 0.3066 | 675.94 | 0 | 0 | 0.0006995 | 1542.1 | 0.0006995 | 1542.1 | 0 | 0 | 2023-05-12 14:58:26 | 0.0003602 | 1.267 | 2793.1609 | 0 | 关闭
5386 | 8 | 5 | 恒流充电 | 02:01:30 | 36:25:46 | 0.1521 | 2.37 | 0.3079 | 678.73 | 0.3079 | 678.73 | 0 | 0 | 0.0007025 | 1548.71 | 0.0007025 | 1548.71 | 0 | 0 | 2023-05-12 14:58:56 | 0.0003604 | 1.267 | 2793.1609 | 0 | 关闭
5387 | 8 | 5 | 恒流充电 | 02:02:00 | 36:26:16 | 0.152 | 2.371 | 0.3091 | 681.53 | 0.3091 | 681.53 | 0 | 0 | 0.0007055 | 1555.34 | 0.0007055 | 1555.34 | 0 | 0 | 2023-05-12 14:59:26 | 0.0003605 | 1.267 | 2793.2099 | 0 | 关闭
5388 | 8 | 5 | 恒流充电 | 02:02:30 | 36:26:46 | 0.152 | 2.372 | 0.3104 | 684.32 | 0.3104 | 684.32 | 0 | 0 | 0.0007085 | 1561.96 | 0.0007085 | 1561.96 | 0 | 0 | 2023-05-12 14:59:56 | 0.0003606 | 1.267 | 2793.1609 | 0 | 关闭
5389 | 8 | 5 | 恒流充电 | 02:03:00 | 36:27:16 | 0.152 | 2.373 | 0.3117 | 687.11 | 0.3117 | 687.11 | 0 | 0 | 0.0007115 | 1568.59 | 0.0007115 | 1568.59 | 0 | 0 | 2023-05-12 15:00:26 | 0.0003608 | 1.267 | 2793.1119 | 0 | 关闭
5390 | 8 | 5 | 恒流充电 | 02:03:30 | 36:27:46 | 0.152 | 2.3742 | 0.3129 | 689.91 | 0.3129 | 689.91 | 0 | 0 | 0.0007145 | 1575.22 | 0.0007145 | 1575.22 | 0 | 0 | 2023-05-12 15:00:56 | 0.000361 | 1.0559 | 2327.7157 | 0 | 关闭
5391 | 8 | 5 | 恒流充电 | 02:04:00 | 36:28:16 | 0.152 | 2.3754 | 0.3142 | 692.7 | 0.3142 | 692.7 | 0 | 0 | 0.0007175 | 1581.85 | 0.0007175 | 1581.85 | 0 | 0 | 2023-05-12 15:01:26 | 0.0003612 | 1.0558 | 2327.5932 | 0 | 关闭
5392 | 8 | 5 | 恒流充电 | 02:04:30 | 36:28:46 | 0.152 | 2.3767 | 0.3155 | 695.49 | 0.3155 | 695.49 | 0 | 0 | 0.0007205 | 1588.49 | 0.0007205 | 1588.49 | 0 | 0 | 2023-05-12 15:01:56 | 0.0003613 | 0.9746 | 2148.5476 | 0 | 关闭
5393 | 8 | 5 | 恒流充电 | 02:05:00 | 36:29:16 | 0.152 | 2.378 | 0.3167 | 698.29 | 0.3167 | 698.29 | 0 | 0 | 0.0007235 | 1595.13 | 0.0007235 | 1595.13 | 0 | 0 | 2023-05-12 15:02:26 | 0.0003615 | 0.9746 | 2148.5099 | 0 | 关闭
5394 | 8 | 5 | 恒流充电 | 02:05:30 | 36:29:46 | 0.1521 | 2.3794 | 0.318 | 701.08 | 0.318 | 701.08 | 0 | 0 | 0.0007266 | 1601.77 | 0.0007266 | 1601.77 | 0 | 0 | 2023-05-12 15:02:56 | 0.0003618 | 0.905 | 1995.1849 | 0 | 关闭
5395 | 8 | 5 | 恒流充电 | 02:06:00 | 36:30:16 | 0.152 | 2.3809 | 0.3193 | 703.87 | 0.3193 | 703.87 | 0 | 0 | 0.0007296 | 1608.42 | 0.0007296 | 1608.42 | 0 | 0 | 2023-05-12 15:03:26 | 0.000362 | 0.8446 | 1862.0746 | 0 | 关闭
5396 | 8 | 5 | 恒流充电 | 02:06:30 | 36:30:46 | 0.152 | 2.3823 | 0.3205 | 706.66 | 0.3205 | 706.66 | 0 | 0 | 0.0007326 | 1615.07 | 0.0007326 | 1615.07 | 0 | 0 | 2023-05-12 15:03:56 | 0.0003622 | 0.905 | 1995.0449 | 0 | 关闭
5397 | 8 | 5 | 恒流充电 | 02:07:00 | 36:31:16 | 0.152 | 2.3839 | 0.3218 | 709.46 | 0.3218 | 709.46 | 0 | 0 | 0.0007356 | 1621.73 | 0.0007356 | 1621.73 | 0 | 0 | 2023-05-12 15:04:26 | 0.0003624 | 0.7919 | 1745.7562 | 0 | 关闭
5398 | 8 | 5 | 恒流充电 | 02:07:30 | 36:31:46 | 0.152 | 2.3856 | 0.3231 | 712.25 | 0.3231 | 712.25 | 0 | 0 | 0.0007386 | 1628.39 | 0.0007386 | 1628.39 | 0 | 0 | 2023-05-12 15:04:56 | 0.0003627 | 0.7453 | 1643.0358 | 0 | 关闭
5399 | 8 | 5 | 恒流充电 | 02:08:00 | 36:32:16 | 0.152 | 2.3875 | 0.3243 | 715.04 | 0.3243 | 715.04 | 0 | 0 | 0.0007417 | 1635.05 | 0.0007417 | 1635.05 | 0 | 0 | 2023-05-12 15:05:26 | 0.000363 | 0.6668 | 1470.1105 | 0 | 关闭
5400 | 8 | 5 | 恒流充电 | 02:08:30 | 36:32:46 | 0.152 | 2.3895 | 0.3256 | 717.84 | 0.3256 | 717.84 | 0 | 0 | 0.0007447 | 1641.72 | 0.0007447 | 1641.72 | 0 | 0 | 2023-05-12 15:05:56 | 0.0003633 | 0.6335 | 1396.5559 | 0 | 关闭
5401 | 8 | 5 | 恒流充电 | 02:09:00 | 36:33:16 | 0.152 | 2.3915 | 0.3269 | 720.63 | 0.3269 | 720.63 | 0 | 0 | 0.0007477 | 1648.4 | 0.0007477 | 1648.4 | 0 | 0 | 2023-05-12 15:06:26 | 0.0003636 | 0.6335 | 1396.5804 | 0 | 关闭
5402 | 8 | 5 | 恒流充电 | 02:09:30 | 36:33:46 | 0.152 | 2.3937 | 0.3281 | 723.42 | 0.3281 | 723.42 | 0 | 0 | 0.0007507 | 1655.08 | 0.0007507 | 1655.08 | 0 | 0 | 2023-05-12 15:06:56 | 0.0003639 | 0.5759 | 1269.6409 | 0 | 关闭
5403 | 8 | 5 | 恒流充电 | 02:10:00 | 36:34:16 | 0.1521 | 2.3962 | 0.3294 | 726.22 | 0.3294 | 726.22 | 0 | 0 | 0.0007538 | 1661.77 | 0.0007538 | 1661.77 | 0 | 0 | 2023-05-12 15:07:26 | 0.0003643 | 0.5068 | 1117.2448 | 0 | 关闭
5404 | 8 | 5 | 恒流充电 | 02:10:30 | 36:34:46 | 0.152 | 2.3989 | 0.3307 | 729.01 | 0.3307 | 729.01 | 0 | 0 | 0.0007568 | 1668.47 | 0.0007568 | 1668.47 | 0 | 0 | 2023-05-12 15:07:56 | 0.0003647 | 0.4693 | 1034.5403 | 0 | 关闭
5405 | 8 | 5 | 恒流充电 | 02:11:00 | 36:35:16 | 0.152 | 2.4019 | 0.3319 | 731.8 | 0.3319 | 731.8 | 0 | 0 | 0.0007599 | 1675.18 | 0.0007599 | 1675.18 | 0 | 0 | 2023-05-12 15:08:26 | 0.0003652 | 0.4223 | 931.0536 | 0 | 关闭
5406 | 8 | 5 | 恒流充电 | 02:11:30 | 36:35:46 | 0.152 | 2.4052 | 0.3332 | 734.6 | 0.3332 | 734.6 | 0 | 0 | 0.0007629 | 1681.89 | 0.0007629 | 1681.89 | 0 | 0 | 2023-05-12 15:08:56 | 0.0003657 | 0.3839 | 846.4272 | 0 | 关闭
5407 | 8 | 5 | 恒流充电 | 02:12:00 | 36:36:16 | 0.152 | 2.4088 | 0.3345 | 737.39 | 0.3345 | 737.39 | 0 | 0 | 0.000766 | 1688.61 | 0.000766 | 1688.61 | 0 | 0 | 2023-05-12 15:09:26 | 0.0003662 | 0.352 | 775.9052 | 0 | 关闭
5408 | 8 | 5 | 恒流充电 | 02:12:30 | 36:36:46 | 0.152 | 2.4129 | 0.3357 | 740.18 | 0.3357 | 740.18 | 0 | 0 | 0.000769 | 1695.35 | 0.000769 | 1695.35 | 0 | 0 | 2023-05-12 15:09:56 | 0.0003669 | 0.309 | 681.2468 | 0 | 关闭
5409 | 8 | 5 | 恒流充电 | 02:13:00 | 36:37:16 | 0.152 | 2.4179 | 0.337 | 742.98 | 0.337 | 742.98 | 0 | 0 | 0.0007721 | 1702.09 | 0.0007721 | 1702.09 | 0 | 0 | 2023-05-12 15:10:26 | 0.0003676 | 0.2534 | 558.6322 | 0 | 关闭
5410 | 8 | 5 | 恒流充电 | 02:13:30 | 36:37:46 | 0.152 | 2.4236 | 0.3383 | 745.77 | 0.3383 | 745.77 | 0 | 0 | 0.0007751 | 1708.85 | 0.0007751 | 1708.85 | 0 | 0 | 2023-05-12 15:10:56 | 0.0003685 | 0.2223 | 490.0282 | 0 | 关闭
5411 | 8 | 5 | 恒流充电 | 02:14:00 | 36:38:16 | 0.152 | 2.4308 | 0.3395 | 748.56 | 0.3395 | 748.56 | 0 | 0 | 0.0007782 | 1715.63 | 0.0007782 | 1715.63 | 0 | 0 | 2023-05-12 15:11:26 | 0.0003696 | 0.176 | 387.9322 | 0 | 关闭
5412 | 8 | 5 | 恒流充电 | 02:14:30 | 36:38:46 | 0.1521 | 2.4399 | 0.3408 | 751.36 | 0.3408 | 751.36 | 0 | 0 | 0.0007813 | 1722.44 | 0.0007813 | 1722.44 | 0 | 0 | 2023-05-12 15:11:56 | 0.000371 | 0.1392 | 306.9461 | 0 | 关闭
5413 | 8 | 5 | 恒流充电 | 02:14:54 | 36:39:11 | 0.152 | 2.4499 | 0.3419 | 753.67 | 0.3419 | 753.67 | 0 | 0 | 0.0007839 | 1728.1 | 0.0007839 | 1728.1 | 0 | 0 | 2023-05-12 15:12:21 | 0.0003725 | 0.1052 | 231.8342 | 0 | 关闭
5414 | 8 | 5 | 恒流充电 | 02:15:00 | 36:39:16 | 0.152 | 2.4522 | 0.3421 | 754.15 | 0.3421 | 754.15 | 0 | 0 | 0.0007844 | 1729.27 | 0.0007844 | 1729.27 | 0 | 0 | 2023-05-12 15:12:26 | 0.0003728 | 0.0936 | 206.4216 | 0 | 关闭
5415 | 8 | 5 | 恒流充电 | 02:15:17 | 36:39:34 | 0.1521 | 2.4622 | 0.3428 | 755.81 | 0.3428 | 755.81 | 0 | 0 | 0.0007862 | 1733.34 | 0.0007862 | 1733.34 | 0 | 0 | 2023-05-12 15:12:44 | 0.0003744 | 0.0752 | 165.7309 | 0 | 关闭
5416 | 8 | 5 | 恒流充电 | 02:15:30 | 36:39:46 | 0.152 | 2.4708 | 0.3433 | 756.94 | 0.3433 | 756.94 | 0 | 0 | 0.0007875 | 1736.14 | 0.0007875 | 1736.14 | 0 | 0 | 2023-05-12 15:12:56 | 0.0003757 | 0.0599 | 132.0871 | 0 | 关闭
5417 | 8 | 5 | 恒流充电 | 02:15:40 | 36:39:57 | 0.152 | 2.4808 | 0.3438 | 757.95 | 0.3438 | 757.95 | 0 | 0 | 0.0007886 | 1738.63 | 0.0007886 | 1738.63 | 0 | 0 | 2023-05-12 15:13:07 | 0.0003772 | 0.0456 | 100.5487 | 0 | 关闭
5418 | 8 | 5 | 恒流充电 | 02:15:49 | 36:40:05 | 0.152 | 2.4909 | 0.3442 | 758.74 | 0.3442 | 758.74 | 0 | 0 | 0.0007895 | 1740.6 | 0.0007895 | 1740.6 | 0 | 0 | 2023-05-12 15:13:15 | 0.0003787 | 0.0355 | 78.3513 | 0 | 关闭
5419 | 8 | 5 | 恒流充电 | 02:15:55 | 36:40:12 | 0.152 | 2.501 | 0.3444 | 759.35 | 0.3444 | 759.35 | 0 | 0 | 0.0007902 | 1742.13 | 0.0007902 | 1742.13 | 0 | 0 | 2023-05-12 15:13:22 | 0.0003803 | 0.0276 | 60.8504 | 0 | 关闭
5420 | 8 | 5 | 恒流充电 | 02:16:00 | 36:40:16 | 0.1521 | 2.5083 | 0.3446 | 759.73 | 0.3446 | 759.73 | 0 | 0 | 0.0007907 | 1743.09 | 0.0007907 | 1743.09 | 0 | 0 | 2023-05-12 15:13:26 | 0.0003814 | 0.0237 | 52.2926 | 0 | 关闭
5421 | 8 | 5 | 恒流充电 | 02:16:05 | 36:40:21 | 0.152 | 2.5183 | 0.3448 | 760.22 | 0.3448 | 760.22 | 0 | 0 | 0.0007912 | 1744.3 | 0.0007912 | 1744.3 | 0 | 0 | 2023-05-12 15:13:31 | 0.0003829 | 0.022 | 48.4029 | 0 | 关闭
5422 | 8 | 5 | 恒流充电 | 02:16:10 | 36:40:26 | 0.1521 | 2.5283 | 0.345 | 760.68 | 0.345 | 760.68 | 0 | 0 | 0.0007917 | 1745.48 | 0.0007917 | 1745.48 | 0 | 0 | 2023-05-12 15:13:36 | 0.0003844 | 0.0211 | 46.5657 | 0 | 关闭
5423 | 8 | 5 | 恒流充电 | 02:16:15 | 36:40:31 | 0.152 | 2.5384 | 0.3453 | 761.14 | 0.3453 | 761.14 | 0 | 0 | 0.0007923 | 1746.63 | 0.0007923 | 1746.63 | 0 | 0 | 2023-05-12 15:13:41 | 0.0003859 | 0.0205 | 45.1637 | 0 | 关闭
5424 | 8 | 5 | 恒流充电 | 02:16:20 | 36:40:36 | 0.1521 | 2.5485 | 0.3455 | 761.61 | 0.3455 | 761.61 | 0 | 0 | 0.0007928 | 1747.82 | 0.0007928 | 1747.82 | 0 | 0 | 2023-05-12 15:13:46 | 0.0003875 | 0.0209 | 46.095 | 0 | 关闭
5425 | 8 | 5 | 恒流充电 | 02:16:25 | 36:40:41 | 0.152 | 2.5586 | 0.3457 | 762.07 | 0.3457 | 762.07 | 0 | 0 | 0.0007933 | 1749.01 | 0.0007933 | 1749.01 | 0 | 0 | 2023-05-12 15:13:51 | 0.000389 | 0.0209 | 46.095 | 0 | 关闭
5426 | 8 | 5 | 恒流充电 | 02:16:30 | 36:40:46 | 0.152 | 2.5683 | 0.3459 | 762.53 | 0.3459 | 762.53 | 0 | 0 | 0.0007939 | 1750.18 | 0.0007939 | 1750.18 | 0 | 0 | 2023-05-12 15:13:56 | 0.0003905 | 0.0213 | 47.0261 | 0 | 关闭
5427 | 8 | 5 | 恒流充电 | 02:16:35 | 36:40:51 | 0.152 | 2.5784 | 0.3461 | 762.99 | 0.3461 | 762.99 | 0 | 0 | 0.0007944 | 1751.37 | 0.0007944 | 1751.37 | 0 | 0 | 2023-05-12 15:14:01 | 0.000392 | 0.0209 | 46.095 | 0 | 关闭
5428 | 8 | 5 | 恒流充电 | 02:16:40 | 36:40:56 | 0.152 | 2.5885 | 0.3463 | 763.46 | 0.3463 | 763.46 | 0 | 0 | 0.000795 | 1752.58 | 0.000795 | 1752.58 | 0 | 0 | 2023-05-12 15:14:06 | 0.0003935 | 0.0209 | 46.0901 | 0 | 关闭
5429 | 8 | 5 | 恒流充电 | 02:16:45 | 36:41:01 | 0.152 | 2.5988 | 0.3465 | 763.92 | 0.3465 | 763.92 | 0 | 0 | 0.0007955 | 1753.78 | 0.0007955 | 1753.78 | 0 | 0 | 2023-05-12 15:14:11 | 0.0003951 | 0.0205 | 45.1999 | 0 | 关闭
5430 | 8 | 5 | 恒流充电 | 02:16:49 | 36:41:06 | 0.152 | 2.6088 | 0.3467 | 764.37 | 0.3467 | 764.37 | 0 | 0 | 0.000796 | 1754.95 | 0.000796 | 1754.95 | 0 | 0 | 2023-05-12 15:14:16 | 0.0003966 | 0.0203 | 44.6796 | 0 | 关闭
5431 | 8 | 5 | 恒流充电 | 02:16:54 | 36:41:10 | 0.152 | 2.6188 | 0.3469 | 764.81 | 0.3469 | 764.81 | 0 | 0 | 0.0007966 | 1756.09 | 0.0007966 | 1756.09 | 0 | 0 | 2023-05-12 15:14:20 | 0.0003981 | 0.0199 | 43.7684 | 0 | 关闭
5432 | 8 | 5 | 恒流充电 | 02:16:59 | 36:41:15 | 0.152 | 2.6288 | 0.3471 | 765.24 | 0.3471 | 765.24 | 0 | 0 | 0.0007971 | 1757.22 | 0.0007971 | 1757.22 | 0 | 0 | 2023-05-12 15:14:25 | 0.0003997 | 0.0194 | 42.8277 | 0 | 关闭
5433 | 8 | 5 | 恒流充电 | 02:17:00 | 36:41:16 | 0.152 | 2.6309 | 0.3471 | 765.32 | 0.3471 | 765.32 | 0 | 0 | 0.0007972 | 1757.44 | 0.0007972 | 1757.44 | 0 | 0 | 2023-05-12 15:14:26 | 0.0004 | 0.0181 | 39.9158 | 0 | 关闭
5434 | 8 | 5 | 恒流充电 | 02:17:04 | 36:41:20 | 0.152 | 2.641 | 0.3473 | 765.74 | 0.3473 | 765.74 | 0 | 0 | 0.0007977 | 1758.54 | 0.0007977 | 1758.54 | 0 | 0 | 2023-05-12 15:14:30 | 0.0004015 | 0.0188 | 41.4773 | 0 | 关闭
5435 | 8 | 5 | 恒流充电 | 02:17:09 | 36:41:25 | 0.152 | 2.6513 | 0.3475 | 766.16 | 0.3475 | 766.16 | 0 | 0 | 0.0007982 | 1759.65 | 0.0007982 | 1759.65 | 0 | 0 | 2023-05-12 15:14:35 | 0.0004031 | 0.0185 | 40.6766 | 0 | 关闭
5436 | 8 | 5 | 恒流充电 | 02:17:13 | 36:41:29 | 0.152 | 2.6615 | 0.3477 | 766.57 | 0.3477 | 766.57 | 0 | 0 | 0.0007987 | 1760.74 | 0.0007987 | 1760.74 | 0 | 0 | 2023-05-12 15:14:39 | 0.0004047 | 0.0182 | 40.1628 | 0 | 关闭
5437 | 8 | 5 | 恒流充电 | 02:17:17 | 36:41:34 | 0.152 | 2.6716 | 0.3479 | 766.97 | 0.3479 | 766.97 | 0 | 0 | 0.0007992 | 1761.81 | 0.0007992 | 1761.81 | 0 | 0 | 2023-05-12 15:14:43 | 0.0004062 | 0.018 | 39.6437 | 0 | 关闭
5438 | 8 | 5 | 恒流充电 | 02:17:22 | 36:41:38 | 0.152 | 2.6816 | 0.3481 | 767.37 | 0.3481 | 767.37 | 0 | 0 | 0.0007996 | 1762.88 | 0.0007996 | 1762.88 | 0 | 0 | 2023-05-12 15:14:48 | 0.0004077 | 0.0182 | 40.0353 | 0 | 关闭
5439 | 8 | 5 | 恒流充电 | 02:17:26 | 36:41:42 | 0.1521 | 2.6917 | 0.3483 | 767.77 | 0.3483 | 767.77 | 0 | 0 | 0.0008001 | 1763.95 | 0.0008001 | 1763.95 | 0 | 0 | 2023-05-12 15:14:52 | 0.0004093 | 0.018 | 39.634 | 0 | 关闭
5440 | 8 | 5 | 恒流充电 | 02:17:30 | 36:41:46 | 0.152 | 2.7004 | 0.3484 | 768.11 | 0.3484 | 768.11 | 0 | 0 | 0.0008005 | 1764.88 | 0.0008005 | 1764.88 | 0 | 0 | 2023-05-12 15:14:56 | 0.0004106 | 0.018 | 39.5981 | 0 | 关闭
5441 | 8 | 5 | 恒流充电 | 02:17:34 | 36:41:50 | 0.152 | 2.7104 | 0.3486 | 768.52 | 0.3486 | 768.52 | 0 | 0 | 0.0008011 | 1765.99 | 0.0008011 | 1765.99 | 0 | 0 | 2023-05-12 15:15:00 | 0.0004121 | 0.0186 | 40.9612 | 0 | 关闭
5442 | 8 | 5 | 恒流充电 | 02:17:38 | 36:41:55 | 0.152 | 2.7205 | 0.3488 | 768.93 | 0.3488 | 768.93 | 0 | 0 | 0.0008016 | 1767.1 | 0.0008016 | 1767.1 | 0 | 0 | 2023-05-12 15:15:05 | 0.0004136 | 0.0184 | 40.5702 | 0 | 关闭
5443 | 8 | 5 | 恒流充电 | 02:17:43 | 36:41:59 | 0.152 | 2.7305 | 0.349 | 769.36 | 0.349 | 769.36 | 0 | 0 | 0.0008021 | 1768.27 | 0.0008021 | 1768.27 | 0 | 0 | 2023-05-12 15:15:09 | 0.0004151 | 0.0194 | 42.8277 | 0 | 关闭
5444 | 8 | 5 | 恒流充电 | 02:17:48 | 36:42:04 | 0.152 | 2.7406 | 0.3492 | 769.8 | 0.3492 | 769.8 | 0 | 0 | 0.0008026 | 1769.47 | 0.0008026 | 1769.47 | 0 | 0 | 2023-05-12 15:15:14 | 0.0004167 | 0.0197 | 43.3253 | 0 | 关闭
5445 | 8 | 5 | 恒流充电 | 02:17:53 | 36:42:09 | 0.152 | 2.7508 | 0.3494 | 770.26 | 0.3494 | 770.26 | 0 | 0 | 0.0008032 | 1770.72 | 0.0008032 | 1770.72 | 0 | 0 | 2023-05-12 15:15:19 | 0.0004182 | 0.0203 | 44.7257 | 0 | 关闭
5446 | 8 | 5 | 恒流充电 | 02:17:58 | 36:42:14 | 0.152 | 2.7609 | 0.3496 | 770.73 | 0.3496 | 770.73 | 0 | 0 | 0.0008038 | 1772.03 | 0.0008038 | 1772.03 | 0 | 0 | 2023-05-12 15:15:24 | 0.0004197 | 0.0213 | 47.0166 | 0 | 关闭
5447 | 8 | 5 | 恒流充电 | 02:18:00 | 36:42:16 | 0.152 | 2.7647 | 0.3497 | 770.91 | 0.3497 | 770.91 | 0 | 0 | 0.000804 | 1772.52 | 0.000804 | 1772.52 | 0 | 0 | 2023-05-12 15:15:26 | 0.0004203 | 0.0211 | 46.5413 | 0 | 关闭
5448 | 8 | 5 | 恒流充电 | 02:18:05 | 36:42:21 | 0.152 | 2.7748 | 0.3499 | 771.41 | 0.3499 | 771.41 | 0 | 0 | 0.0008046 | 1773.91 | 0.0008046 | 1773.91 | 0 | 0 | 2023-05-12 15:15:31 | 0.0004219 | 0.0226 | 49.7766 | 0 | 关闭
5449 | 8 | 5 | 恒流充电 | 02:18:11 | 36:42:27 | 0.152 | 2.7849 | 0.3501 | 771.93 | 0.3501 | 771.93 | 0 | 0 | 0.0008053 | 1775.36 | 0.0008053 | 1775.36 | 0 | 0 | 2023-05-12 15:15:37 | 0.0004234 | 0.0234 | 51.6247 | 0 | 关闭
5450 | 8 | 5 | 恒流充电 | 02:18:16 | 36:42:33 | 0.1521 | 2.7949 | 0.3504 | 772.48 | 0.3504 | 772.48 | 0 | 0 | 0.000806 | 1776.89 | 0.000806 | 1776.89 | 0 | 0 | 2023-05-12 15:15:43 | 0.000425 | 0.0249 | 54.9334 | 0 | 关闭
5451 | 8 | 5 | 恒流充电 | 02:18:20 | 36:42:36 | 0.152 | 2.8001 | 0.3505 | 772.77 | 0.3505 | 772.77 | 0 | 0 | 0.0008064 | 1777.7 | 0.0008064 | 1777.7 | 0 | 0 | 2023-05-12 15:15:46 | 0.0004257 | 0.0252 | 55.4915 | 0 | 关闭
5452 | 9 | 2 | 搁置 | 00:00:00 | 36:42:36 | 0 | 2.7922 | 0 | 0 | 0 | 0 | 0 | 0 | 0 | 0 | 0 | 0 | 0 | 0 | 2023-05-12 15:15:46 | 0 | 0 | 0 | 0 | 关闭
5453 | 9 | 2 | 搁置 | 00:00:00 | 36:42:36 | 0 | 2.778 | 0 | 0 | 0 | 0 | 0 | 0 | 0 | 0 | 0 | 0 | 0 | 0 | 2023-05-12 15:15:46 | 0 | 0 | 0 | 0 | 关闭
5454 | 9 | 2 | 搁置 | 00:00:00 | 36:42:37 | 0 | 2.7664 | 0 | 0 | 0 | 0 | 0 | 0 | 0 | 0 | 0 | 0 | 0 | 0 | 2023-05-12 15:15:47 | 0 | 0 | 0 | 0 | 关闭
5455 | 9 | 2 | 搁置 | 00:00:01 | 36:42:37 | 0 | 2.7556 | 0 | 0 | 0 | 0 | 0 | 0 | 0 | 0 | 0 | 0 | 0 | 0 | 2023-05-12 15:15:47 | 0 | 0 | 0 | 0 | 关闭
5456 | 9 | 2 | 搁置 | 00:00:01 | 36:42:37 | 0 | 2.7441 | 0 | 0 | 0 | 0 | 0 | 0 | 0 | 0 | 0 | 0 | 0 | 0 | 2023-05-12 15:15:47 | 0 | 0 | 0 | 0 | 关闭
5457 | 9 | 2 | 搁置 | 00:00:01 | 36:42:38 | 0 | 2.7331 | 0 | 0 | 0 | 0 | 0 | 0 | 0 | 0 | 0 | 0 | 0 | 0 | 2023-05-12 15:15:48 | 0 | 0 | 0 | 0 | 关闭
5458 | 9 | 2 | 搁置 | 00:00:02 | 36:42:38 | 0 | 2.7213 | 0 | 0 | 0 | 0 | 0 | 0 | 0 | 0 | 0 | 0 | 0 | 0 | 2023-05-12 15:15:48 | 0 | 0 | 0 | 0 | 关闭
5459 | 9 | 2 | 搁置 | 00:00:02 | 36:42:39 | 0 | 2.7099 | 0 | 0 | 0 | 0 | 0 | 0 | 0 | 0 | 0 | 0 | 0 | 0 | 2023-05-12 15:15:49 | 0 | 0 | 0 | 0 | 关闭
5460 | 9 | 2 | 搁置 | 00:00:03 | 36:42:39 | 0 | 2.6975 | 0 | 0 | 0 | 0 | 0 | 0 | 0 | 0 | 0 | 0 | 0 | 0 | 2023-05-12 15:15:49 | 0 | 0 | 0 | 0 | 关闭
5461 | 9 | 2 | 搁置 | 00:00:04 | 36:42:40 | 0 | 2.6865 | 0 | 0 | 0 | 0 | 0 | 0 | 0 | 0 | 0 | 0 | 0 | 0 | 2023-05-12 15:15:50 | 0 | 0 | 0 | 0 | 关闭
5462 | 9 | 2 | 搁置 | 00:00:04 | 36:42:41 | 0 | 2.676 | 0 | 0 | 0 | 0 | 0 | 0 | 0 | 0 | 0 | 0 | 0 | 0 | 2023-05-12 15:15:51 | 0 | 0 | 0 | 0 | 关闭
5463 | 9 | 2 | 搁置 | 00:00:05 | 36:42:41 | 0 | 2.6659 | 0 | 0 | 0 | 0 | 0 | 0 | 0 | 0 | 0 | 0 | 0 | 0 | 2023-05-12 15:15:51 | 0 | 0 | 0 | 0 | 关闭
5464 | 9 | 2 | 搁置 | 00:00:06 | 36:42:42 | 0 | 2.6551 | 0 | 0 | 0 | 0 | 0 | 0 | 0 | 0 | 0 | 0 | 0 | 0 | 2023-05-12 15:15:52 | 0 | 0 | 0 | 0 | 关闭
5465 | 9 | 2 | 搁置 | 00:00:06 | 36:42:43 | 0 | 2.6449 | 0 | 0 | 0 | 0 | 0 | 0 | 0 | 0 | 0 | 0 | 0 | 0 | 2023-05-12 15:15:53 | 0 | 0 | 0 | 0 | 关闭
5466 | 9 | 2 | 搁置 | 00:00:07 | 36:42:43 | 0 | 2.6343 | 0 | 0 | 0 | 0 | 0 | 0 | 0 | 0 | 0 | 0 | 0 | 0 | 2023-05-12 15:15:53 | 0 | 0 | 0 | 0 | 关闭
5467 | 9 | 2 | 搁置 | 00:00:08 | 36:42:44 | 0 | 2.6231 | 0 | 0 | 0 | 0 | 0 | 0 | 0 | 0 | 0 | 0 | 0 | 0 | 2023-05-12 15:15:54 | 0 | 0 | 0 | 0 | 关闭
5468 | 9 | 2 | 搁置 | 00:00:09 | 36:42:45 | 0 | 2.6126 | 0 | 0 | 0 | 0 | 0 | 0 | 0 | 0 | 0 | 0 | 0 | 0 | 2023-05-12 15:15:55 | 0 | 0 | 0 | 0 | 关闭
5469 | 9 | 2 | 搁置 | 00:00:10 | 36:42:46 | 0 | 2.6021 | 0 | 0 | 0 | 0 | 0 | 0 | 0 | 0 | 0 | 0 | 0 | 0 | 2023-05-12 15:15:56 | 0 | 0 | 0 | 0 | 关闭
5470 | 9 | 2 | 搁置 | 00:00:11 | 36:42:47 | 0 | 2.592 | 0 | 0 | 0 | 0 | 0 | 0 | 0 | 0 | 0 | 0 | 0 | 0 | 2023-05-12 15:15:57 | 0 | 0 | 0 | 0 | 关闭
5471 | 9 | 2 | 搁置 | 00:00:12 | 36:42:48 | 0 | 2.5814 | 0 | 0 | 0 | 0 | 0 | 0 | 0 | 0 | 0 | 0 | 0 | 0 | 2023-05-12 15:15:58 | 0 | 0 | 0 | 0 | 关闭
5472 | 9 | 2 | 搁置 | 00:00:13 | 36:42:50 | 0 | 2.571 | 0 | 0 | 0 | 0 | 0 | 0 | 0 | 0 | 0 | 0 | 0 | 0 | 2023-05-12 15:16:00 | 0 | 0 | 0 | 0 | 关闭
5473 | 9 | 2 | 搁置 | 00:00:14 | 36:42:51 | 0 | 2.5606 | 0 | 0 | 0 | 0 | 0 | 0 | 0 | 0 | 0 | 0 | 0 | 0 | 2023-05-12 15:16:01 | 0 | 0 | 0 | 0 | 关闭
5474 | 9 | 2 | 搁置 | 00:00:16 | 36:42:52 | 0 | 2.55 | 0 | 0 | 0 | 0 | 0 | 0 | 0 | 0 | 0 | 0 | 0 | 0 | 2023-05-12 15:16:02 | 0 | 0 | 0 | 0 | 关闭
5475 | 9 | 2 | 搁置 | 00:00:17 | 36:42:54 | 0 | 2.5392 | 0 | 0 | 0 | 0 | 0 | 0 | 0 | 0 | 0 | 0 | 0 | 0 | 2023-05-12 15:16:04 | 0 | 0 | 0 | 0 | 关闭
5476 | 9 | 2 | 搁置 | 00:00:19 | 36:42:56 | 0 | 2.529 | 0 | 0 | 0 | 0 | 0 | 0 | 0 | 0 | 0 | 0 | 0 | 0 | 2023-05-12 15:16:06 | 0 | 0 | 0 | 0 | 关闭
5477 | 9 | 2 | 搁置 | 00:00:21 | 36:42:57 | 0 | 2.5186 | 0 | 0 | 0 | 0 | 0 | 0 | 0 | 0 | 0 | 0 | 0 | 0 | 2023-05-12 15:16:07 | 0 | 0 | 0 | 0 | 关闭
5478 | 9 | 2 | 搁置 | 00:00:23 | 36:43:00 | 0 | 2.5086 | 0 | 0 | 0 | 0 | 0 | 0 | 0 | 0 | 0 | 0 | 0 | 0 | 2023-05-12 15:16:10 | 0 | 0 | 0 | 0 | 关闭
5479 | 9 | 2 | 搁置 | 00:00:26 | 36:43:02 | 0 | 2.4983 | 0 | 0 | 0 | 0 | 0 | 0 | 0 | 0 | 0 | 0 | 0 | 0 | 2023-05-12 15:16:12 | 0 | 0 | 0 | 0 | 关闭
5480 | 9 | 2 | 搁置 | 00:00:29 | 36:43:05 | 0 | 2.4881 | 0 | 0 | 0 | 0 | 0 | 0 | 0 | 0 | 0 | 0 | 0 | 0 | 2023-05-12 15:16:15 | 0 | 0 | 0 | 0 | 关闭
5481 | 9 | 2 | 搁置 | 00:00:30 | 36:43:06 | 0 | 2.4853 | 0 | 0 | 0 | 0 | 0 | 0 | 0 | 0 | 0 | 0 | 0 | 0 | 2023-05-12 15:16:16 | 0 | 0 | 0 | 0 | 关闭
5482 | 9 | 2 | 搁置 | 00:00:33 | 36:43:10 | 0 | 2.4753 | 0 | 0 | 0 | 0 | 0 | 0 | 0 | 0 | 0 | 0 | 0 | 0 | 2023-05-12 15:16:20 | 0 | 0 | 0 | 0 | 关闭
5483 | 9 | 2 | 搁置 | 00:00:38 | 36:43:15 | 0 | 2.4652 | 0 | 0 | 0 | 0 | 0 | 0 | 0 | 0 | 0 | 0 | 0 | 0 | 2023-05-12 15:16:25 | 0 | 0 | 0 | 0 | 关闭
5484 | 9 | 2 | 搁置 | 00:00:45 | 36:43:21 | 0 | 2.4552 | 0 | 0 | 0 | 0 | 0 | 0 | 0 | 0 | 0 | 0 | 0 | 0 | 2023-05-12 15:16:31 | 0 | 0 | 0 | 0 | 关闭
5485 | 9 | 2 | 搁置 | 00:00:53 | 36:43:29 | 0 | 2.4452 | 0 | 0 | 0 | 0 | 0 | 0 | 0 | 0 | 0 | 0 | 0 | 0 | 2023-05-12 15:16:39 | 0 | 0 | 0 | 0 | 关闭
5486 | 9 | 2 | 搁置 | 00:01:00 | 36:43:36 | 0 | 2.4394 | 0 | 0 | 0 | 0 | 0 | 0 | 0 | 0 | 0 | 0 | 0 | 0 | 2023-05-12 15:16:46 | 0 | 0 | 0 | 0 | 关闭
5487 | 9 | 3 | 恒流放电 | 00:00:00 | 36:43:36 | -0.1518 | 2.4332 | 0 | 0 | 0 | 0 | 0 | 0 | 0 | 0 | 0 | 0 | 0 | 0 | 2023-05-12 15:16:46 | -0.0003695 | 0 | 0 | 0 | 关闭
5488 | 9 | 3 | 恒流放电 | 00:00:00 | 36:43:36 | -0.152 | 2.4227 | 0 | 0.05 | 0 | 0 | 0 | 0.05 | 1e-07 | 0.11 | 0 | 0 | 1e-07 | 0.11 | 2023-05-12 15:16:47 | -0.0003683 | -0.002 | -4.4313 | 0 | 关闭
5489 | 9 | 3 | 恒流放电 | 00:00:01 | 36:43:37 | -0.1521 | 2.4123 | 0.0001 | 0.12 | 0 | 0 | 0.0001 | 0.12 | 1e-07 | 0.29 | 0 | 0 | 1e-07 | 0.29 | 2023-05-12 15:16:47 | -0.0003668 | -0.0032 | -7.1631 | 0 | 关闭
5490 | 9 | 3 | 恒流放电 | 00:00:02 | 36:43:39 | -0.1521 | 2.4021 | 0.0001 | 0.27 | 0 | 0 | 0.0001 | 0.27 | 3e-07 | 0.65 | 0 | 0 | 3e-07 | 0.65 | 2023-05-12 15:16:49 | -0.0003653 | -0.0066 | -14.6066 | 0 | 关闭
5491 | 9 | 3 | 恒流放电 | 00:00:05 | 36:43:42 | -0.1521 | 2.3921 | 0.0002 | 0.53 | 0 | 0 | 0.0002 | 0.53 | 6e-07 | 1.28 | 0 | 0 | 6e-07 | 1.28 | 2023-05-12 15:16:52 | -0.0003637 | -0.0118 | -26.0735 | 0 | 关闭
5492 | 9 | 3 | 恒流放电 | 00:00:10 | 36:43:47 | -0.1521 | 2.3821 | 0.0005 | 1.01 | 0 | 0 | 0.0005 | 1.01 | 1.1e-06 | 2.43 | 0 | 0 | 1.1e-06 | 2.43 | 2023-05-12 15:16:57 | -0.0003622 | -0.022 | -48.4213 | 0 | 关闭
5493 | 9 | 3 | 恒流放电 | 00:00:21 | 36:43:58 | -0.1521 | 2.3721 | 0.0009 | 2.04 | 0 | 0 | 0.0009 | 2.04 | 2.2e-06 | 4.87 | 0 | 0 | 2.2e-06 | 4.87 | 2023-05-12 15:17:08 | -0.0003607 | -0.0465 | -102.4281 | 0 | 关闭
5494 | 9 | 3 | 恒流放电 | 00:00:30 | 36:44:06 | -0.1521 | 2.368 | 0.0013 | 2.79 | 0 | 0 | 0.0013 | 2.79 | 3e-06 | 6.65 | 0 | 0 | 3e-06 | 6.65 | 2023-05-12 15:17:16 | -0.0003601 | -0.0834 | -183.9619 | 0 | 关闭
5495 | 9 | 3 | 恒流放电 | 00:01:00 | 36:44:36 | -0.1521 | 2.3599 | 0.0025 | 5.59 | 0 | 0 | 0.0025 | 5.59 | 6e-06 | 13.26 | 0 | 0 | 6e-06 | 13.26 | 2023-05-12 15:17:46 | -0.0003588 | -0.1564 | -344.8793 | 0 | 关闭
5496 | 9 | 3 | 恒流放电 | 00:01:30 | 36:45:06 | -0.1521 | 2.3553 | 0.0038 | 8.38 | 0 | 0 | 0.0038 | 8.38 | 9e-06 | 19.84 | 0 | 0 | 9e-06 | 19.84 | 2023-05-12 15:18:16 | -0.0003581 | -0.2755 | -607.2941 | 0 | 关闭
5497 | 9 | 3 | 恒流放电 | 00:02:00 | 36:45:36 | -0.1521 | 2.3519 | 0.0051 | 11.17 | 0 | 0 | 0.0051 | 11.17 | 1.2e-05 | 26.42 | 0 | 0 | 1.2e-05 | 26.42 | 2023-05-12 15:18:46 | -0.0003576 | -0.3727 | -821.6188 | 0 | 关闭
5498 | 9 | 3 | 恒流放电 | 00:02:30 | 36:46:06 | -0.1521 | 2.3492 | 0.0063 | 13.97 | 0 | 0 | 0.0063 | 13.97 | 1.5e-05 | 32.98 | 0 | 0 | 1.5e-05 | 32.98 | 2023-05-12 15:19:16 | -0.0003572 | -0.4693 | -1034.6356 | 0 | 关闭
5499 | 9 | 3 | 恒流放电 | 00:03:00 | 36:46:36 | -0.1521 | 2.3467 | 0.0076 | 16.76 | 0 | 0 | 0.0076 | 16.76 | 1.79e-05 | 39.54 | 0 | 0 | 1.79e-05 | 39.54 | 2023-05-12 15:19:46 | -0.0003569 | -0.5068 | -1117.3819 | 0 | 关闭
5500 | 9 | 3 | 恒流放电 | 00:03:30 | 36:47:06 | -0.1521 | 2.3448 | 0.0089 | 19.55 | 0 | 0 | 0.0089 | 19.55 | 2.09e-05 | 46.09 | 0 | 0 | 2.09e-05 | 46.09 | 2023-05-12 15:20:16 | -0.0003566 | -0.6669 | -1470.2587 | 0 | 关闭
5501 | 9 | 3 | 恒流放电 | 00:04:00 | 36:47:36 | -0.152 | 2.3429 | 0.0101 | 22.35 | 0 | 0 | 0.0101 | 22.35 | 2.39e-05 | 52.64 | 0 | 0 | 2.39e-05 | 52.64 | 2023-05-12 15:20:46 | -0.0003562 | -0.6669 | -1470.2394 | 0 | 关闭
5502 | 9 | 3 | 恒流放电 | 00:04:30 | 36:48:06 | -0.1521 | 2.3413 | 0.0114 | 25.14 | 0 | 0 | 0.0114 | 25.14 | 2.68e-05 | 59.18 | 0 | 0 | 2.68e-05 | 59.18 | 2023-05-12 15:21:16 | -0.000356 | -0.7919 | -1745.9054 | 0 | 关闭
5503 | 9 | 3 | 恒流放电 | 00:05:00 | 36:48:36 | -0.152 | 2.3397 | 0.0127 | 27.93 | 0 | 0 | 0.0127 | 27.93 | 2.98e-05 | 65.72 | 0 | 0 | 2.98e-05 | 65.72 | 2023-05-12 15:21:46 | -0.0003557 | -0.7919 | -1745.9054 | 0 | 关闭
5504 | 9 | 3 | 恒流放电 | 00:05:30 | 36:49:06 | -0.1521 | 2.3383 | 0.0139 | 30.73 | 0 | 0 | 0.0139 | 30.73 | 3.28e-05 | 72.26 | 0 | 0 | 3.28e-05 | 72.26 | 2023-05-12 15:22:16 | -0.0003555 | -0.9051 | -1995.338 | 0 | 关闭
5505 | 9 | 3 | 恒流放电 | 00:06:00 | 36:49:36 | -0.1521 | 2.337 | 0.0152 | 33.52 | 0 | 0 | 0.0152 | 33.52 | 3.57e-05 | 78.79 | 0 | 0 | 3.57e-05 | 78.79 | 2023-05-12 15:22:46 | -0.0003553 | -0.9747 | -2148.7831 | 0 | 关闭
5506 | 9 | 3 | 恒流放电 | 00:06:30 | 36:50:06 | -0.1521 | 2.3358 | 0.0165 | 36.32 | 0 | 0 | 0.0165 | 36.32 | 3.87e-05 | 85.31 | 0 | 0 | 3.87e-05 | 85.31 | 2023-05-12 15:23:16 | -0.0003552 | -1.0559 | -2327.8586 | 0 | 关闭
5507 | 9 | 3 | 恒流放电 | 00:07:00 | 36:50:36 | -0.1521 | 2.3346 | 0.0177 | 39.11 | 0 | 0 | 0.0177 | 39.11 | 4.17e-05 | 91.84 | 0 | 0 | 4.17e-05 | 91.84 | 2023-05-12 15:23:46 | -0.000355 | -1.0559 | -2327.8688 | 0 | 关闭
5508 | 9 | 3 | 恒流放电 | 00:07:30 | 36:51:06 | -0.1521 | 2.3336 | 0.019 | 41.9 | 0 | 0 | 0.019 | 41.9 | 4.46e-05 | 98.36 | 0 | 0 | 4.46e-05 | 98.36 | 2023-05-12 15:24:16 | -0.0003548 | -1.2671 | -2793.4793 | 0 | 关闭
5509 | 9 | 3 | 恒流放电 | 00:08:00 | 36:51:36 | -0.1521 | 2.3325 | 0.0203 | 44.7 | 0 | 0 | 0.0203 | 44.7 | 4.76e-05 | 104.87 | 0 | 0 | 4.76e-05 | 104.87 | 2023-05-12 15:24:46 | -0.0003547 | -1.1519 | -2539.471 | 0 | 关闭
5510 | 9 | 3 | 恒流放电 | 00:08:30 | 36:52:06 | -0.1521 | 2.3315 | 0.0215 | 47.49 | 0 | 0 | 0.0215 | 47.49 | 5.05e-05 | 111.39 | 0 | 0 | 5.05e-05 | 111.39 | 2023-05-12 15:25:16 | -0.0003545 | -1.2671 | -2793.4732 | 0 | 关闭
5511 | 9 | 3 | 恒流放电 | 00:09:00 | 36:52:36 | -0.1521 | 2.3305 | 0.0228 | 50.28 | 0 | 0 | 0.0228 | 50.28 | 5.35e-05 | 117.9 | 0 | 0 | 5.35e-05 | 117.9 | 2023-05-12 15:25:46 | -0.0003544 | -1.2671 | -2793.4732 | 0 | 关闭
5512 | 9 | 3 | 恒流放电 | 00:09:30 | 36:53:06 | -0.1521 | 2.3295 | 0.0241 | 53.08 | 0 | 0 | 0.0241 | 53.08 | 5.64e-05 | 124.41 | 0 | 0 | 5.64e-05 | 124.41 | 2023-05-12 15:26:16 | -0.0003542 | -1.2671 | -2793.4793 | 0 | 关闭
5513 | 9 | 3 | 恒流放电 | 00:10:00 | 36:53:36 | -0.1521 | 2.3286 | 0.0253 | 55.87 | 0 | 0 | 0.0253 | 55.87 | 5.94e-05 | 130.91 | 0 | 0 | 5.94e-05 | 130.91 | 2023-05-12 15:26:46 | -0.0003541 | -1.4079 | -3103.8455 | 0 | 关闭
5514 | 9 | 3 | 恒流放电 | 00:10:30 | 36:54:06 | -0.1521 | 2.3278 | 0.0266 | 58.66 | 0 | 0 | 0.0266 | 58.66 | 6.23e-05 | 137.42 | 0 | 0 | 6.23e-05 | 137.42 | 2023-05-12 15:27:16 | -0.0003539 | -1.5839 | -3491.8492 | 0 | 关闭
5515 | 9 | 3 | 恒流放电 | 00:11:00 | 36:54:36 | -0.1521 | 2.3269 | 0.0279 | 61.46 | 0 | 0 | 0.0279 | 61.46 | 6.53e-05 | 143.92 | 0 | 0 | 6.53e-05 | 143.92 | 2023-05-12 15:27:46 | -0.0003538 | -1.4079 | -3103.8319 | 0 | 关闭
5516 | 9 | 3 | 恒流放电 | 00:11:30 | 36:55:06 | -0.1521 | 2.3261 | 0.0291 | 64.25 | 0 | 0 | 0.0291 | 64.25 | 6.82e-05 | 150.42 | 0 | 0 | 6.82e-05 | 150.42 | 2023-05-12 15:28:16 | -0.0003537 | -1.5839 | -3491.8109 | 0 | 关闭
5517 | 9 | 3 | 恒流放电 | 00:12:00 | 36:55:36 | -0.1521 | 2.3252 | 0.0304 | 67.04 | 0 | 0 | 0.0304 | 67.04 | 7.12e-05 | 156.91 | 0 | 0 | 7.12e-05 | 156.91 | 2023-05-12 15:28:46 | -0.0003536 | -1.4079 | -3103.8183 | 0 | 关闭
5518 | 9 | 3 | 恒流放电 | 00:12:30 | 36:56:06 | -0.1521 | 2.3245 | 0.0317 | 69.84 | 0 | 0 | 0.0317 | 69.84 | 7.41e-05 | 163.41 | 0 | 0 | 7.41e-05 | 163.41 | 2023-05-12 15:29:16 | -0.0003534 | -1.8101 | -3990.6235 | 0 | 关闭
5519 | 9 | 3 | 恒流放电 | 00:13:00 | 36:56:36 | -0.1521 | 2.3238 | 0.0329 | 72.63 | 0 | 0 | 0.0329 | 72.63 | 7.71e-05 | 169.9 | 0 | 0 | 7.71e-05 | 169.9 | 2023-05-12 15:29:46 | -0.0003533 | -1.8102 | -3990.6498 | 0 | 关闭
5520 | 9 | 3 | 恒流放电 | 00:13:30 | 36:57:06 | -0.1521 | 2.323 | 0.0342 | 75.42 | 0 | 0 | 0.0342 | 75.42 | 8e-05 | 176.39 | 0 | 0 | 8e-05 | 176.39 | 2023-05-12 15:30:16 | -0.0003532 | -1.5839 | -3491.8262 | 0 | 关闭
5521 | 9 | 3 | 恒流放电 | 00:14:00 | 36:57:36 | -0.1521 | 2.3223 | 0.0355 | 78.22 | 0 | 0 | 0.0355 | 78.22 | 8.3e-05 | 182.88 | 0 | 0 | 8.3e-05 | 182.88 | 2023-05-12 15:30:46 | -0.0003531 | -1.8102 | -3990.711 | 0 | 关闭
5522 | 9 | 3 | 恒流放电 | 00:14:30 | 36:58:06 | -0.1521 | 2.3215 | 0.0367 | 81.01 | 0 | 0 | 0.0367 | 81.01 | 8.59e-05 | 189.37 | 0 | 0 | 8.59e-05 | 189.37 | 2023-05-12 15:31:16 | -0.000353 | -1.5839 | -3491.8032 | 0 | 关闭
5523 | 9 | 3 | 恒流放电 | 00:15:00 | 36:58:36 | -0.1521 | 2.3209 | 0.038 | 83.8 | 0 | 0 | 0.038 | 83.8 | 8.88e-05 | 195.85 | 0 | 0 | 8.88e-05 | 195.85 | 2023-05-12 15:31:46 | -0.0003529 | -2.1118 | -4655.7274 | 0 | 关闭
5524 | 9 | 3 | 恒流放电 | 00:15:30 | 36:59:06 | -0.1521 | 2.3201 | 0.0393 | 86.6 | 0 | 0 | 0.0393 | 86.6 | 9.18e-05 | 202.33 | 0 | 0 | 9.18e-05 | 202.33 | 2023-05-12 15:32:16 | -0.0003528 | -1.5839 | -3491.8262 | 0 | 关闭
5525 | 9 | 3 | 恒流放电 | 00:16:00 | 36:59:36 | -0.1521 | 2.3195 | 0.0405 | 89.39 | 0 | 0 | 0.0405 | 89.39 | 9.47e-05 | 208.81 | 0 | 0 | 9.47e-05 | 208.81 | 2023-05-12 15:32:46 | -0.0003527 | -2.1119 | -4655.8397 | 0 | 关闭
5526 | 9 | 3 | 恒流放电 | 00:16:30 | 37:00:06 | -0.1521 | 2.3187 | 0.0418 | 92.18 | 0 | 0 | 0.0418 | 92.18 | 9.77e-05 | 215.29 | 0 | 0 | 9.77e-05 | 215.29 | 2023-05-12 15:33:16 | -0.0003526 | -1.5839 | -3491.8721 | 0 | 关闭
5527 | 9 | 3 | 恒流放电 | 00:17:00 | 37:00:36 | -0.1521 | 2.318 | 0.0431 | 94.98 | 0 | 0 | 0.0431 | 94.98 | 0.0001006 | 221.77 | 0 | 0 | 0.0001006 | 221.77 | 2023-05-12 15:33:46 | -0.0003525 | -1.8102 | -3990.676 | 0 | 关闭
5528 | 9 | 3 | 恒流放电 | 00:17:30 | 37:01:06 | -0.1521 | 2.3173 | 0.0443 | 97.77 | 0 | 0 | 0.0443 | 97.77 | 0.0001035 | 228.24 | 0 | 0 | 0.0001035 | 228.24 | 2023-05-12 15:34:16 | -0.0003524 | -1.8102 | -3990.7197 | 0 | 关闭
5529 | 9 | 3 | 恒流放电 | 00:18:00 | 37:01:36 | -0.1521 | 2.3167 | 0.0456 | 100.56 | 0 | 0 | 0.0456 | 100.56 | 0.0001065 | 234.71 | 0 | 0 | 0.0001065 | 234.71 | 2023-05-12 15:34:46 | -0.0003523 | -2.1119 | -4655.8805 | 0 | 关闭
5530 | 9 | 3 | 恒流放电 | 00:18:30 | 37:02:06 | -0.152 | 2.316 | 0.0469 | 103.36 | 0 | 0 | 0.0469 | 103.36 | 0.0001094 | 241.18 | 0 | 0 | 0.0001094 | 241.18 | 2023-05-12 15:35:16 | -0.0003521 | -1.8102 | -3990.6498 | 0 | 关闭
5531 | 9 | 3 | 恒流放电 | 00:19:00 | 37:02:36 | -0.1521 | 2.3155 | 0.0482 | 106.15 | 0 | 0 | 0.0482 | 106.15 | 0.0001123 | 247.65 | 0 | 0 | 0.0001123 | 247.65 | 2023-05-12 15:35:46 | -0.0003521 | -2.5343 | -5586.9831 | 0 | 关闭
5532 | 9 | 3 | 恒流放电 | 00:19:30 | 37:03:06 | -0.1521 | 2.3147 | 0.0494 | 108.95 | 0 | 0 | 0.0494 | 108.95 | 0.0001153 | 254.12 | 0 | 0 | 0.0001153 | 254.12 | 2023-05-12 15:36:16 | -0.000352 | -1.5839 | -3491.8492 | 0 | 关闭
5533 | 9 | 3 | 恒流放电 | 00:20:00 | 37:03:36 | -0.1521 | 2.314 | 0.0507 | 111.74 | 0 | 0 | 0.0507 | 111.74 | 0.0001182 | 260.59 | 0 | 0 | 0.0001182 | 260.59 | 2023-05-12 15:36:46 | -0.0003519 | -1.8102 | -3990.6848 | 0 | 关闭
5534 | 9 | 3 | 恒流放电 | 00:20:30 | 37:04:06 | -0.1521 | 2.3134 | 0.052 | 114.53 | 0 | 0 | 0.052 | 114.53 | 0.0001211 | 267.05 | 0 | 0 | 0.0001211 | 267.05 | 2023-05-12 15:37:16 | -0.0003518 | -2.1119 | -4655.7581 | 0 | 关闭
5535 | 9 | 3 | 恒流放电 | 00:21:00 | 37:04:36 | -0.152 | 2.3127 | 0.0532 | 117.33 | 0 | 0 | 0.0532 | 117.33 | 0.0001241 | 273.51 | 0 | 0 | 0.0001241 | 273.51 | 2023-05-12 15:37:46 | -0.0003516 | -1.8101 | -3990.5973 | 0 | 关闭
5536 | 9 | 3 | 恒流放电 | 00:21:30 | 37:05:06 | -0.1521 | 2.3119 | 0.0545 | 120.12 | 0 | 0 | 0.0545 | 120.12 | 0.000127 | 279.97 | 0 | 0 | 0.000127 | 279.97 | 2023-05-12 15:38:16 | -0.0003515 | -1.5839 | -3491.8032 | 0 | 关闭
5537 | 9 | 3 | 恒流放电 | 00:22:00 | 37:05:36 | -0.1521 | 2.3112 | 0.0558 | 122.91 | 0 | 0 | 0.0558 | 122.91 | 0.0001299 | 286.43 | 0 | 0 | 0.0001299 | 286.43 | 2023-05-12 15:38:46 | -0.0003514 | -1.8101 | -3990.5623 | 0 | 关闭
5538 | 9 | 3 | 恒流放电 | 00:22:30 | 37:06:06 | -0.1521 | 2.3105 | 0.057 | 125.71 | 0 | 0 | 0.057 | 125.71 | 0.0001329 | 292.88 | 0 | 0 | 0.0001329 | 292.88 | 2023-05-12 15:39:16 | -0.0003513 | -1.8101 | -3990.6148 | 0 | 关闭
5539 | 9 | 3 | 恒流放电 | 00:23:00 | 37:06:36 | -0.1521 | 2.3097 | 0.0583 | 128.5 | 0 | 0 | 0.0583 | 128.5 | 0.0001358 | 299.33 | 0 | 0 | 0.0001358 | 299.33 | 2023-05-12 15:39:46 | -0.0003512 | -1.5838 | -3491.7267 | 0 | 关闭
5540 | 9 | 3 | 恒流放电 | 00:23:30 | 37:07:06 | -0.152 | 2.309 | 0.0596 | 131.29 | 0 | 0 | 0.0596 | 131.29 | 0.0001387 | 305.79 | 0 | 0 | 0.0001387 | 305.79 | 2023-05-12 15:40:16 | -0.0003511 | -1.8101 | -3990.5798 | 0 | 关闭
5541 | 9 | 3 | 恒流放电 | 00:24:00 | 37:07:36 | -0.152 | 2.3081 | 0.0608 | 134.09 | 0 | 0 | 0.0608 | 134.09 | 0.0001416 | 312.23 | 0 | 0 | 0.0001416 | 312.23 | 2023-05-12 15:40:46 | -0.0003509 | -1.4079 | -3103.7707 | 0 | 关闭
5542 | 9 | 3 | 恒流放电 | 00:24:30 | 37:08:06 | -0.1521 | 2.3073 | 0.0621 | 136.88 | 0 | 0 | 0.0621 | 136.88 | 0.0001446 | 318.68 | 0 | 0 | 0.0001446 | 318.68 | 2023-05-12 15:41:16 | -0.0003508 | -1.5839 | -3491.742 | 0 | 关闭
5543 | 9 | 3 | 恒流放电 | 00:25:00 | 37:08:36 | -0.152 | 2.3064 | 0.0634 | 139.67 | 0 | 0 | 0.0634 | 139.67 | 0.0001475 | 325.12 | 0 | 0 | 0.0001475 | 325.12 | 2023-05-12 15:41:46 | -0.0003507 | -1.4079 | -3103.7707 | 0 | 关闭
5544 | 9 | 3 | 恒流放电 | 00:25:30 | 37:09:06 | -0.152 | 2.3055 | 0.0646 | 142.47 | 0 | 0 | 0.0646 | 142.47 | 0.0001504 | 331.57 | 0 | 0 | 0.0001504 | 331.57 | 2023-05-12 15:42:16 | -0.0003505 | -1.4079 | -3103.7298 | 0 | 关闭
5545 | 9 | 3 | 恒流放电 | 00:26:00 | 37:09:36 | -0.1521 | 2.3044 | 0.0659 | 145.26 | 0 | 0 | 0.0659 | 145.26 | 0.0001533 | 338 | 0 | 0 | 0.0001533 | 338 | 2023-05-12 15:42:46 | -0.0003504 | -1.1519 | -2539.4376 | 0 | 关闭
5546 | 9 | 3 | 恒流放电 | 00:26:30 | 37:10:06 | -0.1521 | 2.3034 | 0.0672 | 148.05 | 0 | 0 | 0.0672 | 148.05 | 0.0001562 | 344.44 | 0 | 0 | 0.0001562 | 344.44 | 2023-05-12 15:43:16 | -0.0003503 | -1.2671 | -2793.4303 | 0 | 关闭
5547 | 9 | 3 | 恒流放电 | 00:27:00 | 37:10:36 | -0.1521 | 2.3023 | 0.0684 | 150.85 | 0 | 0 | 0.0684 | 150.85 | 0.0001592 | 350.87 | 0 | 0 | 0.0001592 | 350.87 | 2023-05-12 15:43:46 | -0.0003501 | -1.1519 | -2539.4599 | 0 | 关闭
5548 | 9 | 3 | 恒流放电 | 00:27:30 | 37:11:06 | -0.152 | 2.3011 | 0.0697 | 153.64 | 0 | 0 | 0.0697 | 153.64 | 0.0001621 | 357.3 | 0 | 0 | 0.0001621 | 357.3 | 2023-05-12 15:44:16 | -0.0003499 | -1.0559 | -2327.8484 | 0 | 关闭
5549 | 9 | 3 | 恒流放电 | 00:28:00 | 37:11:36 | -0.152 | 2.2996 | 0.071 | 156.43 | 0 | 0 | 0.071 | 156.43 | 0.000165 | 363.73 | 0 | 0 | 0.000165 | 363.73 | 2023-05-12 15:44:46 | -0.0003496 | -0.8447 | -1862.2624 | 0 | 关闭
5550 | 9 | 3 | 恒流放电 | 00:28:30 | 37:12:06 | -0.1521 | 2.2981 | 0.0722 | 159.23 | 0 | 0 | 0.0722 | 159.23 | 0.0001679 | 370.15 | 0 | 0 | 0.0001679 | 370.15 | 2023-05-12 15:45:16 | -0.0003494 | -0.8447 | -1862.2951 | 0 | 关闭
5551 | 9 | 3 | 恒流放电 | 00:29:00 | 37:12:36 | -0.1521 | 2.2964 | 0.0735 | 162.02 | 0 | 0 | 0.0735 | 162.02 | 0.0001708 | 376.57 | 0 | 0 | 0.0001708 | 376.57 | 2023-05-12 15:45:46 | -0.0003492 | -0.7454 | -1643.2015 | 0 | 关闭
5552 | 9 | 3 | 恒流放电 | 00:29:30 | 37:13:06 | -0.152 | 2.2945 | 0.0748 | 164.81 | 0 | 0 | 0.0748 | 164.81 | 0.0001737 | 382.98 | 0 | 0 | 0.0001737 | 382.98 | 2023-05-12 15:46:16 | -0.0003488 | -0.6669 | -1470.1878 | 0 | 关闭
5553 | 9 | 3 | 恒流放电 | 00:30:00 | 37:13:36 | -0.152 | 2.2923 | 0.076 | 167.61 | 0 | 0 | 0.076 | 167.61 | 0.0001766 | 389.38 | 0 | 0 | 0.0001766 | 389.38 | 2023-05-12 15:46:46 | -0.0003485 | -0.5759 | -1269.7021 | 0 | 关闭
5554 | 9 | 3 | 恒流放电 | 00:30:30 | 37:14:06 | -0.1521 | 2.2899 | 0.0773 | 170.4 | 0 | 0 | 0.0773 | 170.4 | 0.0001795 | 395.78 | 0 | 0 | 0.0001795 | 395.78 | 2023-05-12 15:47:16 | -0.0003482 | -0.5279 | -1163.8885 | 0 | 关闭
5555 | 9 | 3 | 恒流放电 | 00:31:00 | 37:14:36 | -0.1521 | 2.2873 | 0.0786 | 173.19 | 0 | 0 | 0.0786 | 173.19 | 0.0001824 | 402.18 | 0 | 0 | 0.0001824 | 402.18 | 2023-05-12 15:47:46 | -0.0003478 | -0.4873 | -1074.3586 | 0 | 关闭
5556 | 9 | 3 | 恒流放电 | 00:31:30 | 37:15:06 | -0.152 | 2.2841 | 0.0798 | 175.99 | 0 | 0 | 0.0798 | 175.99 | 0.0001853 | 408.56 | 0 | 0 | 0.0001853 | 408.56 | 2023-05-12 15:48:16 | -0.0003473 | -0.396 | -872.9164 | 0 | 关闭
5557 | 9 | 3 | 恒流放电 | 00:32:00 | 37:15:36 | -0.1521 | 2.2808 | 0.0811 | 178.78 | 0 | 0 | 0.0811 | 178.78 | 0.0001882 | 414.94 | 0 | 0 | 0.0001882 | 414.94 | 2023-05-12 15:48:46 | -0.0003468 | -0.384 | -846.4792 | 0 | 关闭
5558 | 9 | 3 | 恒流放电 | 00:32:30 | 37:16:06 | -0.1521 | 2.2771 | 0.0824 | 181.57 | 0 | 0 | 0.0824 | 181.57 | 0.0001911 | 421.3 | 0 | 0 | 0.0001911 | 421.3 | 2023-05-12 15:49:16 | -0.0003462 | -0.3425 | -754.9646 | 0 | 关闭
5559 | 9 | 3 | 恒流放电 | 00:33:00 | 37:16:36 | -0.1521 | 2.273 | 0.0836 | 184.37 | 0 | 0 | 0.0836 | 184.37 | 0.000194 | 427.66 | 0 | 0 | 0.000194 | 427.66 | 2023-05-12 15:49:46 | -0.0003456 | -0.309 | -681.3006 | 0 | 关闭
5560 | 9 | 3 | 恒流放电 | 00:33:30 | 37:17:06 | -0.1521 | 2.2685 | 0.0849 | 187.16 | 0 | 0 | 0.0849 | 187.16 | 0.0001969 | 434 | 0 | 0 | 0.0001969 | 434 | 2023-05-12 15:50:16 | -0.0003449 | -0.2816 | -620.7351 | 0 | 关闭
5561 | 9 | 3 | 恒流放电 | 00:34:00 | 37:17:36 | -0.152 | 2.2636 | 0.0862 | 189.95 | 0 | 0 | 0.0862 | 189.95 | 0.0001997 | 440.33 | 0 | 0 | 0.0001997 | 440.33 | 2023-05-12 15:50:46 | -0.0003442 | -0.2586 | -570.0678 | 0 | 关闭
5562 | 9 | 3 | 恒流放电 | 00:34:30 | 37:18:06 | -0.1521 | 2.2582 | 0.0874 | 192.75 | 0 | 0 | 0.0874 | 192.75 | 0.0002026 | 446.65 | 0 | 0 | 0.0002026 | 446.65 | 2023-05-12 15:51:16 | -0.0003434 | -0.2346 | -517.2906 | 0 | 关闭
5563 | 9 | 3 | 恒流放电 | 00:35:00 | 37:18:36 | -0.1521 | 2.2524 | 0.0887 | 195.54 | 0 | 0 | 0.0887 | 195.54 | 0.0002055 | 452.95 | 0 | 0 | 0.0002055 | 452.95 | 2023-05-12 15:51:46 | -0.0003425 | -0.2185 | -481.6111 | 0 | 关闭
5564 | 9 | 3 | 恒流放电 | 00:35:30 | 37:19:06 | -0.152 | 2.2463 | 0.09 | 198.33 | 0 | 0 | 0.09 | 198.33 | 0.0002083 | 459.23 | 0 | 0 | 0.0002083 | 459.23 | 2023-05-12 15:52:16 | -0.0003415 | -0.2077 | -457.9253 | 0 | 关闭
5565 | 9 | 3 | 恒流放电 | 00:36:00 | 37:19:36 | -0.1521 | 2.2397 | 0.0912 | 201.13 | 0 | 0 | 0.0912 | 201.13 | 0.0002111 | 465.5 | 0 | 0 | 0.0002111 | 465.5 | 2023-05-12 15:52:46 | -0.0003405 | -0.192 | -423.2415 | 0 | 关闭
5566 | 9 | 3 | 恒流放电 | 00:36:30 | 37:20:06 | -0.1521 | 2.2326 | 0.0925 | 203.92 | 0 | 0 | 0.0925 | 203.92 | 0.000214 | 471.74 | 0 | 0 | 0.000214 | 471.74 | 2023-05-12 15:53:16 | -0.0003395 | -0.1785 | -393.434 | 0 | 关闭
5567 | 9 | 3 | 恒流放电 | 00:37:00 | 37:20:36 | -0.1521 | 2.2255 | 0.0938 | 206.71 | 0 | 0 | 0.0938 | 206.71 | 0.0002168 | 477.97 | 0 | 0 | 0.0002168 | 477.97 | 2023-05-12 15:53:46 | -0.0003384 | -0.1785 | -393.4357 | 0 | 关闭
5568 | 9 | 3 | 恒流放电 | 00:37:30 | 37:21:06 | -0.1521 | 2.2183 | 0.095 | 209.51 | 0 | 0 | 0.095 | 209.51 | 0.0002196 | 484.18 | 0 | 0 | 0.0002196 | 484.18 | 2023-05-12 15:54:16 | -0.0003373 | -0.176 | -387.9696 | 0 | 关闭
5569 | 9 | 3 | 恒流放电 | 00:38:00 | 37:21:36 | -0.152 | 2.2113 | 0.0963 | 212.3 | 0 | 0 | 0.0963 | 212.3 | 0.0002224 | 490.36 | 0 | 0 | 0.0002224 | 490.36 | 2023-05-12 15:54:46 | -0.0003362 | -0.181 | -399.065 | 0 | 关闭
5570 | 9 | 3 | 恒流放电 | 00:38:30 | 37:22:06 | -0.1521 | 2.2045 | 0.0976 | 215.09 | 0 | 0 | 0.0976 | 215.09 | 0.0002252 | 496.53 | 0 | 0 | 0.0002252 | 496.53 | 2023-05-12 15:55:16 | -0.0003352 | -0.1863 | -410.7914 | 0 | 关闭
5571 | 9 | 3 | 恒流放电 | 00:39:00 | 37:22:36 | -0.1521 | 2.198 | 0.0988 | 217.89 | 0 | 0 | 0.0988 | 217.89 | 0.000228 | 502.68 | 0 | 0 | 0.000228 | 502.68 | 2023-05-12 15:55:46 | -0.0003342 | -0.1949 | -429.7434 | 0 | 关闭
5572 | 9 | 3 | 恒流放电 | 00:39:30 | 37:23:06 | -0.1521 | 2.1918 | 0.1001 | 220.68 | 0 | 0 | 0.1001 | 220.68 | 0.0002308 | 508.81 | 0 | 0 | 0.0002308 | 508.81 | 2023-05-12 15:56:16 | -0.0003333 | -0.2044 | -450.5454 | 0 | 关闭
5573 | 9 | 3 | 恒流放电 | 00:40:00 | 37:23:36 | -0.152 | 2.1859 | 0.1014 | 223.47 | 0 | 0 | 0.1014 | 223.47 | 0.0002336 | 514.92 | 0 | 0 | 0.0002336 | 514.92 | 2023-05-12 15:56:46 | -0.0003323 | -0.2148 | -473.4503 | 0 | 关闭
5574 | 9 | 3 | 恒流放电 | 00:40:30 | 37:24:06 | -0.1521 | 2.1801 | 0.1026 | 226.27 | 0 | 0 | 0.1026 | 226.27 | 0.0002363 | 521.02 | 0 | 0 | 0.0002363 | 521.02 | 2023-05-12 15:57:16 | -0.0003315 | -0.2185 | -481.609 | 0 | 关闭
5575 | 9 | 3 | 恒流放电 | 00:41:00 | 37:24:36 | -0.152 | 2.1744 | 0.1039 | 229.06 | 0 | 0 | 0.1039 | 229.06 | 0.0002391 | 527.1 | 0 | 0 | 0.0002391 | 527.1 | 2023-05-12 15:57:46 | -0.0003306 | -0.2223 | -490.054 | 0 | 关闭
5576 | 9 | 3 | 恒流放电 | 00:41:30 | 37:25:06 | -0.152 | 2.1689 | 0.1052 | 231.85 | 0 | 0 | 0.1052 | 231.85 | 0.0002418 | 533.17 | 0 | 0 | 0.0002418 | 533.17 | 2023-05-12 15:58:16 | -0.0003297 | -0.2304 | -507.8652 | 0 | 关闭
5577 | 9 | 3 | 恒流放电 | 00:42:00 | 37:25:36 | -0.1521 | 2.1636 | 0.1064 | 234.65 | 0 | 0 | 0.1064 | 234.65 | 0.0002446 | 539.22 | 0 | 0 | 0.0002446 | 539.22 | 2023-05-12 15:58:46 | -0.000329 | -0.2391 | -527.0346 | 0 | 关闭
5578 | 9 | 3 | 恒流放电 | 00:42:30 | 37:26:06 | -0.152 | 2.1583 | 0.1077 | 237.44 | 0 | 0 | 0.1077 | 237.44 | 0.0002473 | 545.26 | 0 | 0 | 0.0002473 | 545.26 | 2023-05-12 15:59:16 | -0.0003281 | -0.2391 | -527.03 | 0 | 关闭
5579 | 9 | 3 | 恒流放电 | 00:43:00 | 37:26:36 | -0.152 | 2.1531 | 0.109 | 240.23 | 0 | 0 | 0.109 | 240.23 | 0.0002501 | 551.28 | 0 | 0 | 0.0002501 | 551.28 | 2023-05-12 15:59:46 | -0.0003274 | -0.2437 | -537.1746 | 0 | 关闭
5580 | 9 | 3 | 恒流放电 | 00:43:30 | 37:27:06 | -0.1521 | 2.148 | 0.1102 | 243.03 | 0 | 0 | 0.1102 | 243.03 | 0.0002528 | 557.29 | 0 | 0 | 0.0002528 | 557.29 | 2023-05-12 16:00:16 | -0.0003266 | -0.2484 | -547.7026 | 0 | 关闭
5581 | 9 | 3 | 恒流放电 | 00:44:00 | 37:27:36 | -0.1521 | 2.1429 | 0.1115 | 245.82 | 0 | 0 | 0.1115 | 245.82 | 0.0002555 | 563.28 | 0 | 0 | 0.0002555 | 563.28 | 2023-05-12 16:00:46 | -0.0003258 | -0.2484 | -547.7074 | 0 | 关闭
5582 | 9 | 3 | 恒流放电 | 00:44:30 | 37:28:06 | -0.1521 | 2.1379 | 0.1128 | 248.61 | 0 | 0 | 0.1128 | 248.61 | 0.0002582 | 569.26 | 0 | 0 | 0.0002582 | 569.26 | 2023-05-12 16:01:16 | -0.0003251 | -0.2534 | -558.6665 | 0 | 关闭
5583 | 9 | 3 | 恒流放电 | 00:45:00 | 37:28:36 | -0.152 | 2.1328 | 0.114 | 251.41 | 0 | 0 | 0.114 | 251.41 | 0.0002609 | 575.22 | 0 | 0 | 0.0002609 | 575.22 | 2023-05-12 16:01:46 | -0.0003243 | -0.2484 | -547.7074 | 0 | 关闭
5584 | 9 | 3 | 恒流放电 | 00:45:30 | 37:29:06 | -0.1521 | 2.1277 | 0.1153 | 254.2 | 0 | 0 | 0.1153 | 254.2 | 0.0002636 | 581.17 | 0 | 0 | 0.0002636 | 581.17 | 2023-05-12 16:02:16 | -0.0003235 | -0.2484 | -547.7122 | 0 | 关闭
5585 | 9 | 3 | 恒流放电 | 00:46:00 | 37:29:36 | -0.1521 | 2.1226 | 0.1166 | 256.99 | 0 | 0 | 0.1166 | 256.99 | 0.0002663 | 587.11 | 0 | 0 | 0.0002663 | 587.11 | 2023-05-12 16:02:46 | -0.0003227 | -0.2484 | -547.7122 | 0 | 关闭
5586 | 9 | 3 | 恒流放电 | 00:46:30 | 37:30:06 | -0.1521 | 2.1174 | 0.1178 | 259.79 | 0 | 0 | 0.1178 | 259.79 | 0.000269 | 593.03 | 0 | 0 | 0.000269 | 593.03 | 2023-05-12 16:03:16 | -0.000322 | -0.2437 | -537.1793 | 0 | 关闭
5587 | 9 | 3 | 恒流放电 | 00:47:00 | 37:30:36 | -0.152 | 2.1121 | 0.1191 | 262.58 | 0 | 0 | 0.1191 | 262.58 | 0.0002717 | 598.94 | 0 | 0 | 0.0002717 | 598.94 | 2023-05-12 16:03:46 | -0.0003211 | -0.2391 | -527.0485 | 0 | 关闭
5588 | 9 | 3 | 恒流放电 | 00:47:30 | 37:31:06 | -0.1521 | 2.1068 | 0.1204 | 265.37 | 0 | 0 | 0.1204 | 265.37 | 0.0002744 | 604.83 | 0 | 0 | 0.0002744 | 604.83 | 2023-05-12 16:04:16 | -0.0003203 | -0.2391 | -527.0438 | 0 | 关闭
5589 | 9 | 3 | 恒流放电 | 00:48:00 | 37:31:36 | -0.1521 | 2.1015 | 0.1216 | 268.17 | 0 | 0 | 0.1216 | 268.17 | 0.000277 | 610.71 | 0 | 0 | 0.000277 | 610.71 | 2023-05-12 16:04:46 | -0.0003195 | -0.2391 | -527.0485 | 0 | 关闭
5590 | 9 | 3 | 恒流放电 | 00:48:30 | 37:32:06 | -0.1521 | 2.0962 | 0.1229 | 270.96 | 0 | 0 | 0.1229 | 270.96 | 0.0002797 | 616.57 | 0 | 0 | 0.0002797 | 616.57 | 2023-05-12 16:05:16 | -0.0003187 | -0.2391 | -527.0438 | 0 | 关闭
5591 | 9 | 3 | 恒流放电 | 00:49:00 | 37:32:36 | -0.152 | 2.0912 | 0.1242 | 273.75 | 0 | 0 | 0.1242 | 273.75 | 0.0002823 | 622.42 | 0 | 0 | 0.0002823 | 622.42 | 2023-05-12 16:05:46 | -0.0003179 | -0.2534 | -558.6714 | 0 | 关闭
5592 | 9 | 3 | 恒流放电 | 00:49:30 | 37:33:06 | -0.1521 | 2.0869 | 0.1254 | 276.55 | 0 | 0 | 0.1254 | 276.55 | 0.000285 | 628.25 | 0 | 0 | 0.000285 | 628.25 | 2023-05-12 16:06:16 | -0.0003173 | -0.2947 | -649.6179 | 0 | 关闭
5593 | 9 | 3 | 恒流放电 | 00:50:00 | 37:33:36 | -0.152 | 2.0838 | 0.1267 | 279.34 | 0 | 0 | 0.1267 | 279.34 | 0.0002876 | 634.08 | 0 | 0 | 0.0002876 | 634.08 | 2023-05-12 16:06:46 | -0.0003168 | -0.4087 | -901.0512 | 0 | 关闭
5594 | 9 | 3 | 恒流放电 | 00:50:30 | 37:34:06 | -0.1521 | 2.0822 | 0.128 | 282.13 | 0 | 0 | 0.128 | 282.13 | 0.0002903 | 639.9 | 0 | 0 | 0.0002903 | 639.9 | 2023-05-12 16:07:16 | -0.0003166 | -0.7919 | -1745.8174 | 0 | 关闭
5595 | 9 | 3 | 恒流放电 | 00:51:00 | 37:34:36 | -0.1521 | 2.0824 | 0.1292 | 284.93 | 0 | 0 | 0.1292 | 284.93 | 0.0002929 | 645.71 | 0 | 0 | 0.0002929 | 645.71 | 2023-05-12 16:07:46 | -0.0003166 | 6.3352 | 13966.4168 | 0 | 关闭
5596 | 9 | 3 | 恒流放电 | 00:51:30 | 37:35:06 | -0.152 | 2.0838 | 0.1305 | 287.72 | 0 | 0 | 0.1305 | 287.72 | 0.0002955 | 651.53 | 0 | 0 | 0.0002955 | 651.53 | 2023-05-12 16:08:16 | -0.0003168 | 0.905 | 1995.2374 | 0 | 关闭
5597 | 9 | 3 | 恒流放电 | 00:52:00 | 37:35:36 | -0.1521 | 2.0857 | 0.1318 | 290.51 | 0 | 0 | 0.1318 | 290.51 | 0.0002982 | 657.35 | 0 | 0 | 0.0002982 | 657.35 | 2023-05-12 16:08:46 | -0.0003172 | 0.6669 | 1470.162 | 0 | 关闭
5598 | 9 | 3 | 恒流放电 | 00:52:30 | 37:36:06 | -0.1521 | 2.0876 | 0.133 | 293.31 | 0 | 0 | 0.133 | 293.31 | 0.0003008 | 663.18 | 0 | 0 | 0.0003008 | 663.18 | 2023-05-12 16:09:16 | -0.0003174 | 0.6669 | 1470.1749 | 0 | 关闭
5599 | 9 | 3 | 恒流放电 | 00:53:00 | 37:36:36 | -0.1521 | 2.0893 | 0.1343 | 296.1 | 0 | 0 | 0.1343 | 296.1 | 0.0003035 | 669.02 | 0 | 0 | 0.0003035 | 669.02 | 2023-05-12 16:09:46 | -0.0003177 | 0.7453 | 1643.0935 | 0 | 关闭
5600 | 9 | 3 | 恒流放电 | 00:53:30 | 37:37:06 | -0.152 | 2.0907 | 0.1356 | 298.89 | 0 | 0 | 0.1356 | 298.89 | 0.0003061 | 674.86 | 0 | 0 | 0.0003061 | 674.86 | 2023-05-12 16:10:16 | -0.0003179 | 0.9051 | 1995.2724 | 0 | 关闭
5601 | 9 | 3 | 恒流放电 | 00:54:00 | 37:37:36 | -0.152 | 2.0919 | 0.1368 | 301.69 | 0 | 0 | 0.1368 | 301.69 | 0.0003088 | 680.7 | 0 | 0 | 0.0003088 | 680.7 | 2023-05-12 16:10:46 | -0.0003181 | 1.0559 | 2327.777 | 0 | 关闭
5602 | 9 | 3 | 恒流放电 | 00:54:30 | 37:38:06 | -0.1521 | 2.0931 | 0.1381 | 304.48 | 0 | 0 | 0.1381 | 304.48 | 0.0003114 | 686.54 | 0 | 0 | 0.0003114 | 686.54 | 2023-05-12 16:11:16 | -0.0003183 | 1.0559 | 2327.8586 | 0 | 关闭
5603 | 9 | 3 | 恒流放电 | 00:55:00 | 37:38:36 | -0.1521 | 2.0942 | 0.1394 | 307.27 | 0 | 0 | 0.1394 | 307.27 | 0.0003141 | 692.39 | 0 | 0 | 0.0003141 | 692.39 | 2023-05-12 16:11:46 | -0.0003184 | 1.1519 | 2539.4153 | 0 | 关闭
5604 | 9 | 3 | 恒流放电 | 00:55:30 | 37:39:06 | -0.1521 | 2.0951 | 0.1406 | 310.07 | 0 | 0 | 0.1406 | 310.07 | 0.0003167 | 698.24 | 0 | 0 | 0.0003167 | 698.24 | 2023-05-12 16:12:16 | -0.0003186 | 1.4079 | 3103.8115 | 0 | 关闭
5605 | 9 | 3 | 恒流放电 | 00:56:00 | 37:39:36 | -0.1521 | 2.0959 | 0.1419 | 312.86 | 0 | 0 | 0.1419 | 312.86 | 0.0003194 | 704.1 | 0 | 0 | 0.0003194 | 704.1 | 2023-05-12 16:12:46 | -0.0003187 | 1.5839 | 3491.7879 | 0 | 关闭
5606 | 9 | 3 | 恒流放电 | 00:56:30 | 37:40:06 | -0.1521 | 2.0966 | 0.1432 | 315.65 | 0 | 0 | 0.1432 | 315.65 | 0.000322 | 709.95 | 0 | 0 | 0.000322 | 709.95 | 2023-05-12 16:13:16 | -0.0003188 | 1.8101 | 3990.6148 | 0 | 关闭
5607 | 9 | 3 | 恒流放电 | 00:57:00 | 37:40:36 | -0.1521 | 2.0972 | 0.1444 | 318.45 | 0 | 0 | 0.1444 | 318.45 | 0.0003247 | 715.81 | 0 | 0 | 0.0003247 | 715.81 | 2023-05-12 16:13:46 | -0.0003189 | 2.1118 | 4655.5947 | 0 | 关闭
5608 | 9 | 3 | 恒流放电 | 00:57:30 | 37:41:06 | -0.1521 | 2.0978 | 0.1457 | 321.24 | 0 | 0 | 0.1457 | 321.24 | 0.0003273 | 721.67 | 0 | 0 | 0.0003273 | 721.67 | 2023-05-12 16:14:16 | -0.000319 | 2.1118 | 4655.6356 | 0 | 关闭
5609 | 9 | 3 | 恒流放电 | 00:58:00 | 37:41:36 | -0.1521 | 2.0983 | 0.147 | 324.03 | 0 | 0 | 0.147 | 324.03 | 0.00033 | 727.53 | 0 | 0 | 0.00033 | 727.53 | 2023-05-12 16:14:46 | -0.0003191 | 2.5342 | 5586.8117 | 0 | 关闭
5610 | 9 | 3 | 恒流放电 | 00:58:30 | 37:42:06 | -0.152 | 2.0987 | 0.1482 | 326.83 | 0 | 0 | 0.1482 | 326.83 | 0.0003327 | 733.39 | 0 | 0 | 0.0003327 | 733.39 | 2023-05-12 16:15:16 | -0.0003191 | 3.1677 | 6983.3921 | 0 | 关闭
5611 | 9 | 3 | 恒流放电 | 00:59:00 | 37:42:36 | -0.152 | 2.0992 | 0.1495 | 329.62 | 0 | 0 | 0.1495 | 329.62 | 0.0003353 | 739.25 | 0 | 0 | 0.0003353 | 739.25 | 2023-05-12 16:15:46 | -0.0003192 | 2.5341 | 5586.6647 | 0 | 关闭
5612 | 9 | 3 | 恒流放电 | 00:59:30 | 37:43:06 | -0.1521 | 2.0995 | 0.1508 | 332.41 | 0 | 0 | 0.1508 | 332.41 | 0.000338 | 745.12 | 0 | 0 | 0.000338 | 745.12 | 2023-05-12 16:16:16 | -0.0003192 | 4.2236 | 9311.3528 | 0 | 关闭
5613 | 9 | 3 | 恒流放电 | 01:00:00 | 37:43:36 | -0.152 | 2.0999 | 0.1521 | 335.21 | 0 | 0 | 0.1521 | 335.21 | 0.0003406 | 750.98 | 0 | 0 | 0.0003406 | 750.98 | 2023-05-12 16:16:46 | -0.0003193 | 3.1676 | 6983.2696 | 0 | 关闭
5614 | 9 | 3 | 恒流放电 | 01:00:30 | 37:44:06 | -0.152 | 2.1003 | 0.1533 | 338 | 0 | 0 | 0.1533 | 338 | 0.0003433 | 756.85 | 0 | 0 | 0.0003433 | 756.85 | 2023-05-12 16:17:16 | -0.0003193 | 3.1677 | 6983.5146 | 0 | 关闭
5615 | 9 | 3 | 恒流放电 | 01:01:00 | 37:44:36 | -0.152 | 2.1007 | 0.1546 | 340.79 | 0 | 0 | 0.1546 | 340.79 | 0.000346 | 762.72 | 0 | 0 | 0.000346 | 762.72 | 2023-05-12 16:17:46 | -0.0003194 | 3.1676 | 6983.3309 | 0 | 关闭
5616 | 9 | 3 | 恒流放电 | 01:01:30 | 37:45:06 | -0.1521 | 2.101 | 0.1559 | 343.59 | 0 | 0 | 0.1559 | 343.59 | 0.0003486 | 768.59 | 0 | 0 | 0.0003486 | 768.59 | 2023-05-12 16:18:16 | -0.0003195 | 4.2235 | 9311.0262 | 0 | 关闭
5617 | 9 | 3 | 恒流放电 | 01:02:00 | 37:45:36 | -0.1521 | 2.1013 | 0.1571 | 346.38 | 0 | 0 | 0.1571 | 346.38 | 0.0003513 | 774.45 | 0 | 0 | 0.0003513 | 774.45 | 2023-05-12 16:18:46 | -0.0003195 | 4.2236 | 9311.1895 | 0 | 关闭
5618 | 9 | 3 | 恒流放电 | 01:02:30 | 37:46:06 | -0.1521 | 2.1016 | 0.1584 | 349.17 | 0 | 0 | 0.1584 | 349.17 | 0.000354 | 780.32 | 0 | 0 | 0.000354 | 780.32 | 2023-05-12 16:19:16 | -0.0003195 | 4.2235 | 9311.1078 | 0 | 关闭
5619 | 9 | 3 | 恒流放电 | 01:03:00 | 37:46:36 | -0.1521 | 2.1018 | 0.1597 | 351.97 | 0 | 0 | 0.1597 | 351.97 | 0.0003566 | 786.2 | 0 | 0 | 0.0003566 | 786.2 | 2023-05-12 16:19:46 | -0.0003196 | 6.3354 | 13966.9067 | 0 | 关闭
5620 | 9 | 3 | 恒流放电 | 01:03:30 | 37:47:06 | -0.1521 | 2.102 | 0.1609 | 354.76 | 0 | 0 | 0.1609 | 354.76 | 0.0003593 | 792.07 | 0 | 0 | 0.0003593 | 792.07 | 2023-05-12 16:20:16 | -0.0003196 | 6.3353 | 13966.7842 | 0 | 关闭
5621 | 9 | 3 | 恒流放电 | 01:04:00 | 37:47:36 | -0.1521 | 2.1024 | 0.1622 | 357.55 | 0 | 0 | 0.1622 | 357.55 | 0.0003619 | 797.94 | 0 | 0 | 0.0003619 | 797.94 | 2023-05-12 16:20:46 | -0.0003197 | 3.1676 | 6983.3309 | 0 | 关闭
5622 | 9 | 3 | 恒流放电 | 01:04:30 | 37:48:06 | -0.152 | 2.1025 | 0.1635 | 360.35 | 0 | 0 | 0.1635 | 360.35 | 0.0003646 | 803.81 | 0 | 0 | 0.0003646 | 803.81 | 2023-05-12 16:21:16 | -0.0003197 | 12.6708 | 27933.8134 | 0 | 关闭
5623 | 9 | 3 | 恒流放电 | 01:05:00 | 37:48:36 | -0.1521 | 2.1027 | 0.1647 | 363.14 | 0 | 0 | 0.1647 | 363.14 | 0.0003673 | 809.69 | 0 | 0 | 0.0003673 | 809.69 | 2023-05-12 16:21:46 | -0.0003197 | 6.3353 | 13966.7842 | 0 | 关闭
5624 | 9 | 3 | 恒流放电 | 01:05:30 | 37:49:06 | -0.1521 | 2.1027 | 0.166 | 365.93 | 0 | 0 | 0.166 | 365.93 | 0.0003699 | 815.56 | 0 | 0 | 0.0003699 | 815.56 | 2023-05-12 16:22:16 | -0.0003197 | 0 | 0 | 0 | 关闭
5625 | 9 | 3 | 恒流放电 | 01:06:00 | 37:49:36 | -0.152 | 2.1028 | 0.1673 | 368.73 | 0 | 0 | 0.1673 | 368.73 | 0.0003726 | 821.43 | 0 | 0 | 0.0003726 | 821.43 | 2023-05-12 16:22:46 | -0.0003197 | 12.6708 | 27933.8134 | 0 | 关闭
5626 | 9 | 3 | 恒流放电 | 01:06:30 | 37:50:06 | -0.152 | 2.1029 | 0.1685 | 371.52 | 0 | 0 | 0.1685 | 371.52 | 0.0003753 | 827.31 | 0 | 0 | 0.0003753 | 827.31 | 2023-05-12 16:23:16 | -0.0003197 | 12.6702 | 27932.5887 | 0 | 关闭
5627 | 9 | 3 | 恒流放电 | 01:07:00 | 37:50:36 | -0.1521 | 2.1029 | 0.1698 | 374.31 | 0 | 0 | 0.1698 | 374.31 | 0.0003779 | 833.18 | 0 | 0 | 0.0003779 | 833.18 | 2023-05-12 16:23:46 | -0.0003198 | 0 | 0 | 0 | 关闭
5628 | 9 | 3 | 恒流放电 | 01:07:30 | 37:51:06 | -0.152 | 2.1028 | 0.1711 | 377.11 | 0 | 0 | 0.1711 | 377.11 | 0.0003806 | 839.06 | 0 | 0 | 0.0003806 | 839.06 | 2023-05-12 16:24:16 | -0.0003197 | -12.6706 | -27933.3235 | 0 | 关闭
5629 | 9 | 3 | 恒流放电 | 01:08:00 | 37:51:36 | -0.1521 | 2.1029 | 0.1723 | 379.9 | 0 | 0 | 0.1723 | 379.9 | 0.0003833 | 844.93 | 0 | 0 | 0.0003833 | 844.93 | 2023-05-12 16:24:46 | -0.0003197 | 12.6704 | 27933.0786 | 0 | 关闭
5630 | 9 | 3 | 恒流放电 | 01:08:30 | 37:52:06 | -0.152 | 2.103 | 0.1736 | 382.69 | 0 | 0 | 0.1736 | 382.69 | 0.0003859 | 850.8 | 0 | 0 | 0.0003859 | 850.8 | 2023-05-12 16:25:16 | -0.0003197 | 12.6703 | 27932.8336 | 0 | 关闭
5631 | 9 | 3 | 恒流放电 | 01:09:00 | 37:52:36 | -0.1521 | 2.1031 | 0.1749 | 385.49 | 0 | 0 | 0.1749 | 385.49 | 0.0003886 | 856.68 | 0 | 0 | 0.0003886 | 856.68 | 2023-05-12 16:25:46 | -0.0003198 | 12.6706 | 27933.3235 | 0 | 关闭
5632 | 9 | 3 | 恒流放电 | 01:09:30 | 37:53:06 | -0.152 | 2.1031 | 0.1761 | 388.28 | 0 | 0 | 0.1761 | 388.28 | 0.0003913 | 862.55 | 0 | 0 | 0.0003913 | 862.55 | 2023-05-12 16:26:16 | -0.0003198 | 0 | 0 | 0 | 关闭
5633 | 9 | 3 | 恒流放电 | 01:10:00 | 37:53:36 | -0.1521 | 2.1031 | 0.1774 | 391.07 | 0 | 0 | 0.1774 | 391.07 | 0.0003939 | 868.43 | 0 | 0 | 0.0003939 | 868.43 | 2023-05-12 16:26:46 | -0.0003198 | 0 | 0 | 0 | 关闭
5634 | 9 | 3 | 恒流放电 | 01:10:30 | 37:54:06 | -0.1521 | 2.1032 | 0.1787 | 393.87 | 0 | 0 | 0.1787 | 393.87 | 0.0003966 | 874.3 | 0 | 0 | 0.0003966 | 874.3 | 2023-05-12 16:27:16 | -0.0003198 | 12.6703 | 27932.8336 | 0 | 关闭
5635 | 9 | 3 | 恒流放电 | 01:11:00 | 37:54:36 | -0.152 | 2.1033 | 0.1799 | 396.66 | 0 | 0 | 0.1799 | 396.66 | 0.0003992 | 880.18 | 0 | 0 | 0.0003992 | 880.18 | 2023-05-12 16:27:46 | -0.0003198 | 12.6706 | 27933.3235 | 0 | 关闭
5636 | 9 | 3 | 恒流放电 | 01:11:30 | 37:55:06 | -0.152 | 2.1032 | 0.1812 | 399.45 | 0 | 0 | 0.1812 | 399.45 | 0.0004019 | 886.05 | 0 | 0 | 0.0004019 | 886.05 | 2023-05-12 16:28:16 | -0.0003198 | -12.6706 | -27933.3235 | 0 | 关闭
5637 | 9 | 3 | 恒流放电 | 01:12:00 | 37:55:36 | -0.152 | 2.1033 | 0.1825 | 402.25 | 0 | 0 | 0.1825 | 402.25 | 0.0004046 | 891.93 | 0 | 0 | 0.0004046 | 891.93 | 2023-05-12 16:28:46 | -0.0003198 | 12.6704 | 27933.0786 | 0 | 关闭
5638 | 9 | 3 | 恒流放电 | 01:12:30 | 37:56:06 | -0.152 | 2.1033 | 0.1837 | 405.04 | 0 | 0 | 0.1837 | 405.04 | 0.0004072 | 897.8 | 0 | 0 | 0.0004072 | 897.8 | 2023-05-12 16:29:16 | -0.0003198 | 0 | 0 | 0 | 关闭
5639 | 9 | 3 | 恒流放电 | 01:13:00 | 37:56:36 | -0.1521 | 2.1033 | 0.185 | 407.83 | 0 | 0 | 0.185 | 407.83 | 0.0004099 | 903.68 | 0 | 0 | 0.0004099 | 903.68 | 2023-05-12 16:29:46 | -0.0003198 | 0 | 0 | 0 | 关闭
5640 | 9 | 3 | 恒流放电 | 01:13:30 | 37:57:06 | -0.1521 | 2.1032 | 0.1863 | 410.63 | 0 | 0 | 0.1863 | 410.63 | 0.0004126 | 909.55 | 0 | 0 | 0.0004126 | 909.55 | 2023-05-12 16:30:16 | -0.0003198 | -12.6708 | -27933.8134 | 0 | 关闭
5641 | 9 | 3 | 恒流放电 | 01:14:00 | 37:57:36 | -0.1521 | 2.1031 | 0.1875 | 413.42 | 0 | 0 | 0.1875 | 413.42 | 0.0004152 | 915.43 | 0 | 0 | 0.0004152 | 915.43 | 2023-05-12 16:30:46 | -0.0003198 | -12.671 | -27934.3034 | 0 | 关闭
5642 | 9 | 3 | 恒流放电 | 01:14:30 | 37:58:06 | -0.1521 | 2.1029 | 0.1888 | 416.21 | 0 | 0 | 0.1888 | 416.21 | 0.0004179 | 921.3 | 0 | 0 | 0.0004179 | 921.3 | 2023-05-12 16:31:16 | -0.0003197 | -6.3353 | -13966.7842 | 0 | 关闭
5643 | 9 | 3 | 恒流放电 | 01:15:00 | 37:58:36 | -0.1521 | 2.1028 | 0.1901 | 419.01 | 0 | 0 | 0.1901 | 419.01 | 0.0004206 | 927.18 | 0 | 0 | 0.0004206 | 927.18 | 2023-05-12 16:31:46 | -0.0003197 | -12.6707 | -27933.5685 | 0 | 关闭
5644 | 9 | 3 | 恒流放电 | 01:15:30 | 37:59:06 | -0.1521 | 2.1027 | 0.1913 | 421.8 | 0 | 0 | 0.1913 | 421.8 | 0.0004232 | 933.05 | 0 | 0 | 0.0004232 | 933.05 | 2023-05-12 16:32:16 | -0.0003197 | -12.6707 | -27933.5685 | 0 | 关闭
5645 | 9 | 3 | 恒流放电 | 01:16:00 | 37:59:36 | -0.1521 | 2.1024 | 0.1926 | 424.59 | 0 | 0 | 0.1926 | 424.59 | 0.0004259 | 938.92 | 0 | 0 | 0.0004259 | 938.92 | 2023-05-12 16:32:46 | -0.0003197 | -4.2236 | -9311.3528 | 0 | 关闭
5646 | 9 | 3 | 恒流放电 | 01:16:30 | 38:00:06 | -0.1521 | 2.1023 | 0.1939 | 427.39 | 0 | 0 | 0.1939 | 427.39 | 0.0004286 | 944.8 | 0 | 0 | 0.0004286 | 944.8 | 2023-05-12 16:33:16 | -0.0003197 | -12.6707 | -27933.5685 | 0 | 关闭
5647 | 9 | 3 | 恒流放电 | 01:17:00 | 38:00:36 | -0.1521 | 2.102 | 0.1951 | 430.18 | 0 | 0 | 0.1951 | 430.18 | 0.0004312 | 950.67 | 0 | 0 | 0.0004312 | 950.67 | 2023-05-12 16:33:46 | -0.0003196 | -4.2235 | -9311.0262 | 0 | 关闭
5648 | 9 | 3 | 恒流放电 | 01:17:30 | 38:01:06 | -0.152 | 2.1018 | 0.1964 | 432.97 | 0 | 0 | 0.1964 | 432.97 | 0.0004339 | 956.54 | 0 | 0 | 0.0004339 | 956.54 | 2023-05-12 16:34:16 | -0.0003196 | -6.3353 | -13966.7842 | 0 | 关闭
5649 | 9 | 3 | 恒流放电 | 01:18:00 | 38:01:36 | -0.1521 | 2.1016 | 0.1977 | 435.77 | 0 | 0 | 0.1977 | 435.77 | 0.0004365 | 962.41 | 0 | 0 | 0.0004365 | 962.41 | 2023-05-12 16:34:46 | -0.0003195 | -6.3352 | -13966.5393 | 0 | 关闭
5650 | 9 | 3 | 恒流放电 | 01:18:30 | 38:02:06 | -0.1521 | 2.1014 | 0.1989 | 438.56 | 0 | 0 | 0.1989 | 438.56 | 0.0004392 | 968.28 | 0 | 0 | 0.0004392 | 968.28 | 2023-05-12 16:35:16 | -0.0003195 | -6.3351 | -13966.2943 | 0 | 关闭
5651 | 9 | 3 | 恒流放电 | 01:19:00 | 38:02:36 | -0.152 | 2.1012 | 0.2002 | 441.35 | 0 | 0 | 0.2002 | 441.35 | 0.0004419 | 974.15 | 0 | 0 | 0.0004419 | 974.15 | 2023-05-12 16:35:46 | -0.0003195 | -6.3354 | -13967.0292 | 0 | 关闭
5652 | 9 | 3 | 恒流放电 | 01:19:30 | 38:03:06 | -0.1521 | 2.101 | 0.2015 | 444.15 | 0 | 0 | 0.2015 | 444.15 | 0.0004445 | 980.02 | 0 | 0 | 0.0004445 | 980.02 | 2023-05-12 16:36:16 | -0.0003195 | -6.3351 | -13966.2943 | 0 | 关闭
5653 | 9 | 3 | 恒流放电 | 01:20:00 | 38:03:36 | -0.1521 | 2.1009 | 0.2027 | 446.94 | 0 | 0 | 0.2027 | 446.94 | 0.0004472 | 985.89 | 0 | 0 | 0.0004472 | 985.89 | 2023-05-12 16:36:46 | -0.0003195 | -12.67 | -27932.0988 | 0 | 关闭
5654 | 9 | 3 | 恒流放电 | 01:20:30 | 38:04:06 | -0.152 | 2.1007 | 0.204 | 449.73 | 0 | 0 | 0.204 | 449.73 | 0.0004499 | 991.76 | 0 | 0 | 0.0004499 | 991.76 | 2023-05-12 16:37:16 | -0.0003193 | -6.3352 | -13966.5393 | 0 | 关闭
5655 | 9 | 3 | 恒流放电 | 01:21:00 | 38:04:36 | -0.152 | 2.1007 | 0.2053 | 452.53 | 0 | 0 | 0.2053 | 452.53 | 0.0004525 | 997.62 | 0 | 0 | 0.0004525 | 997.62 | 2023-05-12 16:37:46 | -0.0003194 | 0 | 0 | 0 | 关闭
5656 | 9 | 3 | 恒流放电 | 01:21:30 | 38:05:06 | -0.152 | 2.1005 | 0.2065 | 455.32 | 0 | 0 | 0.2065 | 455.32 | 0.0004552 | 1003.49 | 0 | 0 | 0.0004552 | 1003.49 | 2023-05-12 16:38:16 | -0.0003193 | -6.3352 | -13966.5393 | 0 | 关闭
5657 | 9 | 3 | 恒流放电 | 01:22:00 | 38:05:36 | -0.152 | 2.1004 | 0.2078 | 458.11 | 0 | 0 | 0.2078 | 458.11 | 0.0004578 | 1009.36 | 0 | 0 | 0.0004578 | 1009.36 | 2023-05-12 16:38:46 | -0.0003193 | -12.6702 | -27932.5887 | 0 | 关闭
5658 | 9 | 3 | 恒流放电 | 01:22:30 | 38:06:06 | -0.152 | 2.1002 | 0.2091 | 460.91 | 0 | 0 | 0.2091 | 460.91 | 0.0004605 | 1015.22 | 0 | 0 | 0.0004605 | 1015.22 | 2023-05-12 16:39:16 | -0.0003193 | -6.3352 | -13966.5393 | 0 | 关闭
5659 | 9 | 3 | 恒流放电 | 01:23:00 | 38:06:36 | -0.152 | 2.1 | 0.2103 | 463.7 | 0 | 0 | 0.2103 | 463.7 | 0.0004632 | 1021.09 | 0 | 0 | 0.0004632 | 1021.09 | 2023-05-12 16:39:46 | -0.0003193 | -6.3353 | -13966.7842 | 0 | 关闭
5660 | 9 | 3 | 恒流放电 | 01:23:30 | 38:07:06 | -0.152 | 2.0999 | 0.2116 | 466.49 | 0 | 0 | 0.2116 | 466.49 | 0.0004658 | 1026.96 | 0 | 0 | 0.0004658 | 1026.96 | 2023-05-12 16:40:16 | -0.0003193 | -12.6702 | -27932.5887 | 0 | 关闭
5661 | 9 | 3 | 恒流放电 | 01:24:00 | 38:07:36 | -0.152 | 2.0995 | 0.2129 | 469.29 | 0 | 0 | 0.2129 | 469.29 | 0.0004685 | 1032.82 | 0 | 0 | 0.0004685 | 1032.82 | 2023-05-12 16:40:46 | -0.0003192 | -3.1677 | -6983.3921 | 0 | 关闭
5662 | 9 | 3 | 恒流放电 | 01:24:30 | 38:08:06 | -0.152 | 2.0992 | 0.2141 | 472.08 | 0 | 0 | 0.2141 | 472.08 | 0.0004711 | 1038.69 | 0 | 0 | 0.0004711 | 1038.69 | 2023-05-12 16:41:16 | -0.0003192 | -4.2236 | -9311.1895 | 0 | 关闭
5663 | 9 | 3 | 恒流放电 | 01:25:00 | 38:08:36 | -0.1521 | 2.0989 | 0.2154 | 474.87 | 0 | 0 | 0.2154 | 474.87 | 0.0004738 | 1044.55 | 0 | 0 | 0.0004738 | 1044.55 | 2023-05-12 16:41:46 | -0.0003191 | -4.2234 | -9310.8629 | 0 | 关闭
5664 | 9 | 3 | 恒流放电 | 01:25:30 | 38:09:06 | -0.152 | 2.0986 | 0.2167 | 477.67 | 0 | 0 | 0.2167 | 477.67 | 0.0004765 | 1050.41 | 0 | 0 | 0.0004765 | 1050.41 | 2023-05-12 16:42:16 | -0.0003191 | -4.2236 | -9311.3528 | 0 | 关闭
5665 | 9 | 3 | 恒流放电 | 01:26:00 | 38:09:36 | -0.152 | 2.0982 | 0.2179 | 480.46 | 0 | 0 | 0.2179 | 480.46 | 0.0004791 | 1056.27 | 0 | 0 | 0.0004791 | 1056.27 | 2023-05-12 16:42:46 | -0.000319 | -3.1676 | -6983.1472 | 0 | 关闭
5666 | 9 | 3 | 恒流放电 | 01:26:30 | 38:10:06 | -0.1521 | 2.0978 | 0.2192 | 483.25 | 0 | 0 | 0.2192 | 483.25 | 0.0004818 | 1062.13 | 0 | 0 | 0.0004818 | 1062.13 | 2023-05-12 16:43:16 | -0.000319 | -3.1677 | -6983.3921 | 0 | 关闭
5667 | 9 | 3 | 恒流放电 | 01:27:00 | 38:10:36 | -0.1521 | 2.0975 | 0.2205 | 486.05 | 0 | 0 | 0.2205 | 486.05 | 0.0004844 | 1067.99 | 0 | 0 | 0.0004844 | 1067.99 | 2023-05-12 16:43:46 | -0.0003189 | -4.2235 | -9311.0262 | 0 | 关闭
5668 | 9 | 3 | 恒流放电 | 01:27:30 | 38:11:06 | -0.1521 | 2.0971 | 0.2217 | 488.84 | 0 | 0 | 0.2217 | 488.84 | 0.0004871 | 1073.85 | 0 | 0 | 0.0004871 | 1073.85 | 2023-05-12 16:44:16 | -0.0003189 | -3.1675 | -6983.0247 | 0 | 关闭
5669 | 9 | 3 | 恒流放电 | 01:28:00 | 38:11:36 | -0.152 | 2.0967 | 0.223 | 491.63 | 0 | 0 | 0.223 | 491.63 | 0.0004898 | 1079.71 | 0 | 0 | 0.0004898 | 1079.71 | 2023-05-12 16:44:46 | -0.0003188 | -3.1676 | -6983.2696 | 0 | 关闭
5670 | 9 | 3 | 恒流放电 | 01:28:30 | 38:12:06 | -0.1521 | 2.0964 | 0.2243 | 494.43 | 0 | 0 | 0.2243 | 494.43 | 0.0004924 | 1085.56 | 0 | 0 | 0.0004924 | 1085.56 | 2023-05-12 16:45:16 | -0.0003188 | -4.2234 | -9310.8629 | 0 | 关闭
5671 | 9 | 3 | 恒流放电 | 01:29:00 | 38:12:36 | -0.1521 | 2.0961 | 0.2255 | 497.22 | 0 | 0 | 0.2255 | 497.22 | 0.0004951 | 1091.42 | 0 | 0 | 0.0004951 | 1091.42 | 2023-05-12 16:45:46 | -0.0003187 | -4.2234 | -9310.8629 | 0 | 关闭
5672 | 9 | 3 | 恒流放电 | 01:29:30 | 38:13:06 | -0.1521 | 2.0959 | 0.2268 | 500.01 | 0 | 0 | 0.2268 | 500.01 | 0.0004977 | 1097.27 | 0 | 0 | 0.0004977 | 1097.27 | 2023-05-12 16:46:16 | -0.0003187 | -6.3352 | -13966.5393 | 0 | 关闭
5673 | 9 | 3 | 恒流放电 | 01:30:00 | 38:13:36 | -0.152 | 2.0955 | 0.2281 | 502.81 | 0 | 0 | 0.2281 | 502.81 | 0.0005004 | 1103.13 | 0 | 0 | 0.0005004 | 1103.13 | 2023-05-12 16:46:46 | -0.0003186 | -3.1677 | -6983.3921 | 0 | 关闭
5674 | 9 | 3 | 恒流放电 | 01:30:30 | 38:14:06 | -0.1521 | 2.0952 | 0.2293 | 505.6 | 0 | 0 | 0.2293 | 505.6 | 0.000503 | 1108.98 | 0 | 0 | 0.000503 | 1108.98 | 2023-05-12 16:47:16 | -0.0003186 | -4.2234 | -9310.8629 | 0 | 关闭
5675 | 9 | 3 | 恒流放电 | 01:31:00 | 38:14:36 | -0.1521 | 2.0948 | 0.2306 | 508.39 | 0 | 0 | 0.2306 | 508.39 | 0.0005057 | 1114.83 | 0 | 0 | 0.0005057 | 1114.83 | 2023-05-12 16:47:46 | -0.0003185 | -3.1676 | -6983.2696 | 0 | 关闭
5676 | 9 | 3 | 恒流放电 | 01:31:30 | 38:15:06 | -0.1521 | 2.0945 | 0.2319 | 511.19 | 0 | 0 | 0.2319 | 511.19 | 0.0005083 | 1120.68 | 0 | 0 | 0.0005083 | 1120.68 | 2023-05-12 16:48:16 | -0.0003185 | -4.2236 | -9311.1895 | 0 | 关闭
5677 | 9 | 3 | 恒流放电 | 01:32:00 | 38:15:36 | -0.152 | 2.0942 | 0.2331 | 513.98 | 0 | 0 | 0.2331 | 513.98 | 0.000511 | 1126.54 | 0 | 0 | 0.000511 | 1126.54 | 2023-05-12 16:48:46 | -0.0003184 | -4.2236 | -9311.1895 | 0 | 关闭
5678 | 9 | 3 | 恒流放电 | 01:32:30 | 38:16:06 | -0.1521 | 2.0938 | 0.2344 | 516.77 | 0 | 0 | 0.2344 | 516.77 | 0.0005136 | 1132.38 | 0 | 0 | 0.0005136 | 1132.38 | 2023-05-12 16:49:16 | -0.0003184 | -3.1677 | -6983.3921 | 0 | 关闭
5679 | 9 | 3 | 恒流放电 | 01:33:00 | 38:16:36 | -0.152 | 2.0933 | 0.2357 | 519.57 | 0 | 0 | 0.2357 | 519.57 | 0.0005163 | 1138.23 | 0 | 0 | 0.0005163 | 1138.23 | 2023-05-12 16:49:46 | -0.0003183 | -2.5341 | -5586.7137 | 0 | 关闭
5680 | 9 | 3 | 恒流放电 | 01:33:30 | 38:17:06 | -0.1521 | 2.0928 | 0.2369 | 522.36 | 0 | 0 | 0.2369 | 522.36 | 0.000519 | 1144.08 | 0 | 0 | 0.000519 | 1144.08 | 2023-05-12 16:50:16 | -0.0003182 | -2.5341 | -5586.6157 | 0 | 关闭
5681 | 9 | 3 | 恒流放电 | 01:34:00 | 38:17:36 | -0.1521 | 2.0922 | 0.2382 | 525.15 | 0 | 0 | 0.2382 | 525.15 | 0.0005216 | 1149.92 | 0 | 0 | 0.0005216 | 1149.92 | 2023-05-12 16:50:46 | -0.0003181 | -2.1118 | -4655.6764 | 0 | 关闭
5682 | 9 | 3 | 恒流放电 | 01:34:30 | 38:18:06 | -0.152 | 2.0916 | 0.2395 | 527.95 | 0 | 0 | 0.2395 | 527.95 | 0.0005243 | 1155.77 | 0 | 0 | 0.0005243 | 1155.77 | 2023-05-12 16:51:16 | -0.000318 | -2.1118 | -4655.5947 | 0 | 关闭
5683 | 9 | 3 | 恒流放电 | 01:35:00 | 38:18:36 | -0.1521 | 2.0912 | 0.2407 | 530.74 | 0 | 0 | 0.2407 | 530.74 | 0.0005269 | 1161.61 | 0 | 0 | 0.0005269 | 1161.61 | 2023-05-12 16:51:46 | -0.000318 | -3.1676 | -6983.2696 | 0 | 关闭
5684 | 9 | 3 | 恒流放电 | 01:35:30 | 38:19:06 | -0.152 | 2.0906 | 0.242 | 533.53 | 0 | 0 | 0.242 | 533.53 | 0.0005296 | 1167.45 | 0 | 0 | 0.0005296 | 1167.45 | 2023-05-12 16:52:16 | -0.0003179 | -2.1117 | -4655.5131 | 0 | 关闭
5685 | 9 | 3 | 恒流放电 | 01:36:00 | 38:19:36 | -0.152 | 2.0902 | 0.2433 | 536.33 | 0 | 0 | 0.2433 | 536.33 | 0.0005322 | 1173.29 | 0 | 0 | 0.0005322 | 1173.29 | 2023-05-12 16:52:46 | -0.0003178 | -3.1676 | -6983.2696 | 0 | 关闭
5686 | 9 | 3 | 恒流放电 | 01:36:30 | 38:20:06 | -0.1521 | 2.0896 | 0.2445 | 539.12 | 0 | 0 | 0.2445 | 539.12 | 0.0005349 | 1179.13 | 0 | 0 | 0.0005349 | 1179.13 | 2023-05-12 16:53:16 | -0.0003177 | -2.1117 | -4655.5131 | 0 | 关闭
5687 | 9 | 3 | 恒流放电 | 01:37:00 | 38:20:36 | -0.1521 | 2.089 | 0.2458 | 541.91 | 0 | 0 | 0.2458 | 541.91 | 0.0005375 | 1184.96 | 0 | 0 | 0.0005375 | 1184.96 | 2023-05-12 16:53:46 | -0.0003176 | -2.1118 | -4655.6764 | 0 | 关闭
5688 | 9 | 3 | 恒流放电 | 01:37:30 | 38:21:06 | -0.152 | 2.0883 | 0.2471 | 544.71 | 0 | 0 | 0.2471 | 544.71 | 0.0005401 | 1190.8 | 0 | 0 | 0.0005401 | 1190.8 | 2023-05-12 16:54:16 | -0.0003175 | -1.8101 | -3990.4398 | 0 | 关闭
5689 | 9 | 3 | 恒流放电 | 01:38:00 | 38:21:36 | -0.152 | 2.0879 | 0.2483 | 547.5 | 0 | 0 | 0.2483 | 547.5 | 0.0005428 | 1196.63 | 0 | 0 | 0.0005428 | 1196.63 | 2023-05-12 16:54:46 | -0.0003174 | -3.1677 | -6983.3921 | 0 | 关闭
5690 | 9 | 3 | 恒流放电 | 01:38:30 | 38:22:06 | -0.152 | 2.0874 | 0.2496 | 550.29 | 0 | 0 | 0.2496 | 550.29 | 0.0005454 | 1202.46 | 0 | 0 | 0.0005454 | 1202.46 | 2023-05-12 16:55:16 | -0.0003174 | -2.5341 | -5586.7137 | 0 | 关闭
5691 | 9 | 3 | 恒流放电 | 01:39:00 | 38:22:36 | -0.152 | 2.0868 | 0.2509 | 553.09 | 0 | 0 | 0.2509 | 553.09 | 0.0005481 | 1208.29 | 0 | 0 | 0.0005481 | 1208.29 | 2023-05-12 16:55:46 | -0.0003173 | -2.1117 | -4655.5131 | 0 | 关闭
5692 | 9 | 3 | 恒流放电 | 01:39:30 | 38:23:06 | -0.152 | 2.0864 | 0.2521 | 555.88 | 0 | 0 | 0.2521 | 555.88 | 0.0005507 | 1214.12 | 0 | 0 | 0.0005507 | 1214.12 | 2023-05-12 16:56:16 | -0.0003172 | -3.1677 | -6983.5146 | 0 | 关闭
5693 | 9 | 3 | 恒流放电 | 01:40:00 | 38:23:36 | -0.1521 | 2.0858 | 0.2534 | 558.67 | 0 | 0 | 0.2534 | 558.67 | 0.0005534 | 1219.95 | 0 | 0 | 0.0005534 | 1219.95 | 2023-05-12 16:56:46 | -0.0003172 | -2.1118 | -4655.6764 | 0 | 关闭
5694 | 9 | 3 | 恒流放电 | 01:40:30 | 38:24:06 | -0.1521 | 2.0852 | 0.2547 | 561.47 | 0 | 0 | 0.2547 | 561.47 | 0.000556 | 1225.77 | 0 | 0 | 0.000556 | 1225.77 | 2023-05-12 16:57:16 | -0.0003171 | -2.1117 | -4655.5131 | 0 | 关闭
5695 | 9 | 3 | 恒流放电 | 01:41:00 | 38:24:36 | -0.1521 | 2.0847 | 0.2559 | 564.26 | 0 | 0 | 0.2559 | 564.26 | 0.0005587 | 1231.6 | 0 | 0 | 0.0005587 | 1231.6 | 2023-05-12 16:57:46 | -0.000317 | -2.5342 | -5586.9097 | 0 | 关闭
5696 | 9 | 3 | 恒流放电 | 01:41:30 | 38:25:06 | -0.152 | 2.0842 | 0.2572 | 567.05 | 0 | 0 | 0.2572 | 567.05 | 0.0005613 | 1237.42 | 0 | 0 | 0.0005613 | 1237.42 | 2023-05-12 16:58:16 | -0.0003169 | -2.5341 | -5586.7137 | 0 | 关闭
5697 | 9 | 3 | 恒流放电 | 01:42:00 | 38:25:36 | -0.1521 | 2.0834 | 0.2585 | 569.85 | 0 | 0 | 0.2585 | 569.85 | 0.0005639 | 1243.24 | 0 | 0 | 0.0005639 | 1243.24 | 2023-05-12 16:58:46 | -0.0003168 | -1.5839 | -3491.7573 | 0 | 关闭
5698 | 9 | 3 | 恒流放电 | 01:42:30 | 38:26:06 | -0.152 | 2.0826 | 0.2597 | 572.64 | 0 | 0 | 0.2597 | 572.64 | 0.0005666 | 1249.06 | 0 | 0 | 0.0005666 | 1249.06 | 2023-05-12 16:59:16 | -0.0003166 | -1.5838 | -3491.6961 | 0 | 关闭
5699 | 9 | 3 | 恒流放电 | 01:43:00 | 38:26:36 | -0.1521 | 2.0818 | 0.261 | 575.43 | 0 | 0 | 0.261 | 575.43 | 0.0005692 | 1254.87 | 0 | 0 | 0.0005692 | 1254.87 | 2023-05-12 16:59:46 | -0.0003165 | -1.5839 | -3491.7573 | 0 | 关闭
5700 | 9 | 3 | 恒流放电 | 01:43:30 | 38:27:06 | -0.152 | 2.0808 | 0.2623 | 578.23 | 0 | 0 | 0.2623 | 578.23 | 0.0005718 | 1260.69 | 0 | 0 | 0.0005718 | 1260.69 | 2023-05-12 17:00:16 | -0.0003164 | -1.2671 | -2793.3568 | 0 | 关闭
5701 | 9 | 3 | 恒流放电 | 01:44:00 | 38:27:36 | -0.152 | 2.0798 | 0.2636 | 581.02 | 0 | 0 | 0.2636 | 581.02 | 0.0005745 | 1266.5 | 0 | 0 | 0.0005745 | 1266.5 | 2023-05-12 17:00:46 | -0.0003162 | -1.267 | -2793.3079 | 0 | 关闭
5702 | 9 | 3 | 恒流放电 | 01:44:30 | 38:28:06 | -0.152 | 2.0789 | 0.2648 | 583.81 | 0 | 0 | 0.2648 | 583.81 | 0.0005771 | 1272.31 | 0 | 0 | 0.0005771 | 1272.31 | 2023-05-12 17:01:16 | -0.0003161 | -1.4078 | -3103.6754 | 0 | 关闭
5703 | 9 | 3 | 恒流放电 | 01:45:00 | 38:28:36 | -0.1521 | 2.0779 | 0.2661 | 586.61 | 0 | 0 | 0.2661 | 586.61 | 0.0005798 | 1278.11 | 0 | 0 | 0.0005798 | 1278.11 | 2023-05-12 17:01:46 | -0.0003159 | -1.267 | -2793.2589 | 0 | 关闭
5704 | 9 | 3 | 恒流放电 | 01:45:30 | 38:29:06 | -0.1521 | 2.0768 | 0.2674 | 589.4 | 0 | 0 | 0.2674 | 589.4 | 0.0005824 | 1283.92 | 0 | 0 | 0.0005824 | 1283.92 | 2023-05-12 17:02:16 | -0.0003158 | -1.1518 | -2539.3262 | 0 | 关闭
5705 | 9 | 3 | 恒流放电 | 01:46:00 | 38:29:36 | -0.152 | 2.0759 | 0.2686 | 592.19 | 0 | 0 | 0.2686 | 592.19 | 0.000585 | 1289.72 | 0 | 0 | 0.000585 | 1289.72 | 2023-05-12 17:02:46 | -0.0003156 | -1.4078 | -3103.6754 | 0 | 关闭
5706 | 9 | 3 | 恒流放电 | 01:46:30 | 38:30:06 | -0.1521 | 2.0751 | 0.2699 | 594.99 | 0 | 0 | 0.2699 | 594.99 | 0.0005876 | 1295.51 | 0 | 0 | 0.0005876 | 1295.51 | 2023-05-12 17:03:16 | -0.0003155 | -1.5838 | -3491.6348 | 0 | 关闭
5707 | 9 | 3 | 恒流放电 | 01:47:00 | 38:30:36 | -0.152 | 2.0742 | 0.2712 | 597.78 | 0 | 0 | 0.2712 | 597.78 | 0.0005903 | 1301.31 | 0 | 0 | 0.0005903 | 1301.31 | 2023-05-12 17:03:46 | -0.0003154 | -1.4078 | -3103.5121 | 0 | 关闭
5708 | 9 | 3 | 恒流放电 | 01:47:30 | 38:31:06 | -0.1521 | 2.0732 | 0.2724 | 600.57 | 0 | 0 | 0.2724 | 600.57 | 0.0005929 | 1307.1 | 0 | 0 | 0.0005929 | 1307.1 | 2023-05-12 17:04:16 | -0.0003152 | -1.2671 | -2793.4058 | 0 | 关闭
5709 | 9 | 3 | 恒流放电 | 01:48:00 | 38:31:36 | -0.1521 | 2.0723 | 0.2737 | 603.37 | 0 | 0 | 0.2737 | 603.37 | 0.0005955 | 1312.89 | 0 | 0 | 0.0005955 | 1312.89 | 2023-05-12 17:04:46 | -0.0003151 | -1.4078 | -3103.621 | 0 | 关闭
5710 | 9 | 3 | 恒流放电 | 01:48:30 | 38:32:06 | -0.152 | 2.0712 | 0.275 | 606.16 | 0 | 0 | 0.275 | 606.16 | 0.0005982 | 1318.68 | 0 | 0 | 0.0005982 | 1318.68 | 2023-05-12 17:05:16 | -0.0003149 | -1.1519 | -2539.4599 | 0 | 关闭
5711 | 9 | 3 | 恒流放电 | 01:49:00 | 38:32:36 | -0.1521 | 2.0701 | 0.2762 | 608.95 | 0 | 0 | 0.2762 | 608.95 | 0.0006008 | 1324.46 | 0 | 0 | 0.0006008 | 1324.46 | 2023-05-12 17:05:46 | -0.0003148 | -1.1518 | -2539.3262 | 0 | 关闭
5712 | 9 | 3 | 恒流放电 | 01:49:30 | 38:33:06 | -0.152 | 2.069 | 0.2775 | 611.75 | 0 | 0 | 0.2775 | 611.75 | 0.0006034 | 1330.24 | 0 | 0 | 0.0006034 | 1330.24 | 2023-05-12 17:06:16 | -0.0003146 | -1.1519 | -2539.3708 | 0 | 关闭
5713 | 9 | 3 | 恒流放电 | 01:50:00 | 38:33:36 | -0.152 | 2.0679 | 0.2788 | 614.54 | 0 | 0 | 0.2788 | 614.54 | 0.000606 | 1336.02 | 0 | 0 | 0.000606 | 1336.02 | 2023-05-12 17:06:46 | -0.0003144 | -1.1519 | -2539.4153 | 0 | 关闭
5714 | 9 | 3 | 恒流放电 | 01:50:30 | 38:34:06 | -0.1521 | 2.0664 | 0.28 | 617.33 | 0 | 0 | 0.28 | 617.33 | 0.0006086 | 1341.79 | 0 | 0 | 0.0006086 | 1341.79 | 2023-05-12 17:07:16 | -0.0003142 | -0.8447 | -1862.2706 | 0 | 关闭
5715 | 9 | 3 | 恒流放电 | 01:51:00 | 38:34:36 | -0.1521 | 2.0647 | 0.2813 | 620.13 | 0 | 0 | 0.2813 | 620.13 | 0.0006113 | 1347.56 | 0 | 0 | 0.0006113 | 1347.56 | 2023-05-12 17:07:46 | -0.0003139 | -0.7453 | -1643.1511 | 0 | 关闭
5716 | 9 | 3 | 恒流放电 | 01:51:30 | 38:35:06 | -0.1521 | 2.0628 | 0.2826 | 622.92 | 0 | 0 | 0.2826 | 622.92 | 0.0006139 | 1353.33 | 0 | 0 | 0.0006139 | 1353.33 | 2023-05-12 17:08:16 | -0.0003136 | -0.6669 | -1470.1878 | 0 | 关闭
5717 | 9 | 3 | 恒流放电 | 01:52:00 | 38:35:36 | -0.1521 | 2.061 | 0.2838 | 625.71 | 0 | 0 | 0.2838 | 625.71 | 0.0006165 | 1359.09 | 0 | 0 | 0.0006165 | 1359.09 | 2023-05-12 17:08:46 | -0.0003134 | -0.7039 | -1551.8921 | 0 | 关闭
5718 | 9 | 3 | 恒流放电 | 01:52:30 | 38:36:06 | -0.1521 | 2.059 | 0.2851 | 628.51 | 0 | 0 | 0.2851 | 628.51 | 0.0006191 | 1364.84 | 0 | 0 | 0.0006191 | 1364.84 | 2023-05-12 17:09:16 | -0.0003131 | -0.6335 | -1396.7029 | 0 | 关闭
5719 | 9 | 3 | 恒流放电 | 01:53:00 | 38:36:36 | -0.152 | 2.0566 | 0.2864 | 631.3 | 0 | 0 | 0.2864 | 631.3 | 0.0006217 | 1370.59 | 0 | 0 | 0.0006217 | 1370.59 | 2023-05-12 17:09:46 | -0.0003127 | -0.5279 | -1163.8987 | 0 | 关闭
5720 | 9 | 3 | 恒流放电 | 01:53:30 | 38:37:06 | -0.1521 | 2.0541 | 0.2876 | 634.09 | 0 | 0 | 0.2876 | 634.09 | 0.0006243 | 1376.33 | 0 | 0 | 0.0006243 | 1376.33 | 2023-05-12 17:10:16 | -0.0003123 | -0.5068 | -1117.3231 | 0 | 关闭
5721 | 9 | 3 | 恒流放电 | 01:54:00 | 38:37:36 | -0.1521 | 2.0514 | 0.2889 | 636.89 | 0 | 0 | 0.2889 | 636.89 | 0.0006269 | 1382.07 | 0 | 0 | 0.0006269 | 1382.07 | 2023-05-12 17:10:46 | -0.0003119 | -0.4693 | -1034.5403 | 0 | 关闭
5722 | 9 | 3 | 恒流放电 | 01:54:30 | 38:38:06 | -0.152 | 2.0486 | 0.2902 | 639.68 | 0 | 0 | 0.2902 | 639.68 | 0.0006295 | 1387.79 | 0 | 0 | 0.0006295 | 1387.79 | 2023-05-12 17:11:16 | -0.0003115 | -0.4525 | -997.6624 | 0 | 关闭
5723 | 9 | 3 | 恒流放电 | 01:55:00 | 38:38:36 | -0.1521 | 2.0455 | 0.2914 | 642.47 | 0 | 0 | 0.2914 | 642.47 | 0.0006321 | 1393.51 | 0 | 0 | 0.0006321 | 1393.51 | 2023-05-12 17:11:46 | -0.000311 | -0.4087 | -901.0671 | 0 | 关闭
5724 | 9 | 3 | 恒流放电 | 01:55:30 | 38:39:06 | -0.1521 | 2.0423 | 0.2927 | 645.27 | 0 | 0 | 0.2927 | 645.27 | 0.0006347 | 1399.22 | 0 | 0 | 0.0006347 | 1399.22 | 2023-05-12 17:12:16 | -0.0003105 | -0.396 | -872.9393 | 0 | 关闭
5725 | 9 | 3 | 恒流放电 | 01:56:00 | 38:39:36 | -0.152 | 2.0388 | 0.294 | 648.06 | 0 | 0 | 0.294 | 648.06 | 0.0006373 | 1404.92 | 0 | 0 | 0.0006373 | 1404.92 | 2023-05-12 17:12:46 | -0.00031 | -0.362 | -798.102 | 0 | 关闭
5726 | 9 | 3 | 恒流放电 | 01:56:30 | 38:40:06 | -0.1521 | 2.0348 | 0.2952 | 650.85 | 0 | 0 | 0.2952 | 650.85 | 0.0006399 | 1410.61 | 0 | 0 | 0.0006399 | 1410.61 | 2023-05-12 17:13:16 | -0.0003094 | -0.3168 | -698.327 | 0 | 关闭
5727 | 9 | 3 | 恒流放电 | 01:57:00 | 38:40:36 | -0.1521 | 2.0305 | 0.2965 | 653.65 | 0 | 0 | 0.2965 | 653.65 | 0.0006424 | 1416.29 | 0 | 0 | 0.0006424 | 1416.29 | 2023-05-12 17:13:46 | -0.0003087 | -0.2947 | -649.6293 | 0 | 关闭
5728 | 9 | 3 | 恒流放电 | 01:57:30 | 38:41:06 | -0.1521 | 2.0252 | 0.2978 | 656.44 | 0 | 0 | 0.2978 | 656.44 | 0.000645 | 1421.95 | 0 | 0 | 0.000645 | 1421.95 | 2023-05-12 17:14:16 | -0.0003079 | -0.2391 | -527.0762 | 0 | 关闭
5729 | 9 | 3 | 恒流放电 | 01:58:00 | 38:41:36 | -0.1521 | 2.019 | 0.299 | 659.23 | 0 | 0 | 0.299 | 659.23 | 0.0006476 | 1427.6 | 0 | 0 | 0.0006476 | 1427.6 | 2023-05-12 17:14:46 | -0.000307 | -0.2044 | -450.5335 | 0 | 关闭
5730 | 9 | 3 | 恒流放电 | 01:58:30 | 38:42:06 | -0.1521 | 2.0115 | 0.3003 | 662.03 | 0 | 0 | 0.3003 | 662.03 | 0.0006501 | 1433.23 | 0 | 0 | 0.0006501 | 1433.23 | 2023-05-12 17:15:16 | -0.0003059 | -0.169 | -372.4672 | 0 | 关闭
5731 | 9 | 3 | 恒流放电 | 01:59:00 | 38:42:36 | -0.1521 | 2.0026 | 0.3016 | 664.82 | 0 | 0 | 0.3016 | 664.82 | 0.0006527 | 1438.84 | 0 | 0 | 0.0006527 | 1438.84 | 2023-05-12 17:15:46 | -0.0003045 | -0.1424 | -313.8658 | 0 | 关闭
5732 | 9 | 3 | 恒流放电 | 01:59:28 | 38:43:04 | -0.1521 | 1.9926 | 0.3028 | 667.46 | 0 | 0 | 0.3028 | 667.46 | 0.000655 | 1444.1 | 0 | 0 | 0.000655 | 1444.1 | 2023-05-12 17:16:14 | -0.000303 | -0.1195 | -263.5166 | 0 | 关闭
5733 | 9 | 3 | 恒流放电 | 01:59:30 | 38:43:06 | -0.1521 | 1.992 | 0.3028 | 667.61 | 0 | 0 | 0.3028 | 667.61 | 0.0006552 | 1444.42 | 0 | 0 | 0.0006552 | 1444.42 | 2023-05-12 17:16:16 | -0.0003029 | -0.1197 | -263.8154 | 0 | 关闭
5734 | 9 | 3 | 恒流放电 | 01:59:55 | 38:43:31 | -0.1521 | 1.982 | 0.3039 | 669.97 | 0 | 0 | 0.3039 | 669.97 | 0.0006573 | 1449.1 | 0 | 0 | 0.0006573 | 1449.1 | 2023-05-12 17:16:41 | -0.0003014 | -0.1069 | -235.582 | 0 | 关闭
5735 | 9 | 3 | 恒流放电 | 02:00:00 | 38:43:36 | -0.1521 | 1.9801 | 0.3041 | 670.41 | 0 | 0 | 0.3041 | 670.41 | 0.0006577 | 1449.97 | 0 | 0 | 0.0006577 | 1449.97 | 2023-05-12 17:16:46 | -0.0003011 | -0.1045 | -230.3083 | 0 | 关闭
5736 | 9 | 3 | 恒流放电 | 02:00:24 | 38:44:00 | -0.1521 | 1.9701 | 0.3051 | 672.64 | 0 | 0 | 0.3051 | 672.64 | 0.0006597 | 1454.38 | 0 | 0 | 0.0006597 | 1454.38 | 2023-05-12 17:17:10 | -0.0002996 | -0.1014 | -223.4813 | 0 | 关闭
5737 | 9 | 3 | 恒流放电 | 02:00:30 | 38:44:06 | -0.1521 | 1.9677 | 0.3054 | 673.2 | 0 | 0 | 0.3054 | 673.2 | 0.0006602 | 1455.48 | 0 | 0 | 0.0006602 | 1455.48 | 2023-05-12 17:17:16 | -0.0002992 | -0.1056 | -232.8287 | 0 | 关闭
5738 | 9 | 3 | 恒流放电 | 02:00:53 | 38:44:29 | -0.1521 | 1.9577 | 0.3063 | 675.37 | 0 | 0 | 0.3063 | 675.37 | 0.0006621 | 1459.74 | 0 | 0 | 0.0006621 | 1459.74 | 2023-05-12 17:17:39 | -0.0002977 | -0.0984 | -216.9508 | 0 | 关闭
5739 | 9 | 3 | 恒流放电 | 02:01:00 | 38:44:36 | -0.1521 | 1.955 | 0.3066 | 676 | 0 | 0 | 0.3066 | 676 | 0.0006627 | 1460.96 | 0 | 0 | 0.0006627 | 1460.96 | 2023-05-12 17:17:46 | -0.0002973 | -0.1048 | -231.0369 | 0 | 关闭
5740 | 9 | 3 | 恒流放电 | 02:01:23 | 38:45:00 | -0.1521 | 1.945 | 0.3076 | 678.2 | 0 | 0 | 0.3076 | 678.2 | 0.0006646 | 1465.26 | 0 | 0 | 0.0006646 | 1465.26 | 2023-05-12 17:18:10 | -0.0002958 | -0.1001 | -220.6839 | 0 | 关闭
5741 | 9 | 3 | 恒流放电 | 02:01:30 | 38:45:06 | -0.1521 | 1.9425 | 0.3079 | 678.79 | 0 | 0 | 0.3079 | 678.79 | 0.0006652 | 1466.4 | 0 | 0 | 0.0006652 | 1466.4 | 2023-05-12 17:18:16 | -0.0002954 | -0.1064 | -234.6659 | 0 | 关闭
5742 | 9 | 3 | 恒流放电 | 02:01:53 | 38:45:30 | -0.1521 | 1.9325 | 0.3089 | 681 | 0 | 0 | 0.3089 | 681 | 0.0006671 | 1470.68 | 0 | 0 | 0.0006671 | 1470.68 | 2023-05-12 17:18:40 | -0.0002938 | -0.1001 | -220.6741 | 0 | 关闭
5743 | 9 | 3 | 恒流放电 | 02:02:00 | 38:45:36 | -0.1521 | 1.93 | 0.3092 | 681.58 | 0 | 0 | 0.3092 | 681.58 | 0.0006676 | 1471.81 | 0 | 0 | 0.0006676 | 1471.81 | 2023-05-12 17:18:46 | -0.0002935 | -0.1064 | -234.6659 | 0 | 关闭
5744 | 9 | 3 | 恒流放电 | 02:02:26 | 38:46:02 | -0.1521 | 1.92 | 0.3103 | 684.03 | 0 | 0 | 0.3103 | 684.03 | 0.0006698 | 1476.53 | 0 | 0 | 0.0006698 | 1476.53 | 2023-05-12 17:19:12 | -0.0002919 | -0.1111 | -244.8854 | 0 | 关闭
5745 | 9 | 3 | 恒流放电 | 02:02:30 | 38:46:06 | -0.1521 | 1.9186 | 0.3104 | 684.38 | 0 | 0 | 0.3104 | 684.38 | 0.0006701 | 1477.19 | 0 | 0 | 0.0006701 | 1477.19 | 2023-05-12 17:19:16 | -0.0002917 | -0.1116 | -246.0387 | 0 | 关闭
5746 | 9 | 3 | 恒流放电 | 02:02:58 | 38:46:34 | -0.152 | 1.9086 | 0.3116 | 686.98 | 0 | 0 | 0.3116 | 686.98 | 0.0006723 | 1482.18 | 0 | 0 | 0.0006723 | 1482.18 | 2023-05-12 17:19:44 | -0.0002902 | -0.1183 | -260.729 | 0 | 关闭
5747 | 9 | 3 | 恒流放电 | 02:03:00 | 38:46:36 | -0.152 | 1.908 | 0.3117 | 687.17 | 0 | 0 | 0.3117 | 687.17 | 0.0006725 | 1482.53 | 0 | 0 | 0.0006725 | 1482.53 | 2023-05-12 17:19:46 | -0.0002901 | -0.1408 | -310.3567 | 0 | 关闭
5748 | 9 | 3 | 恒流放电 | 02:03:28 | 38:47:04 | -0.1521 | 1.898 | 0.3129 | 689.81 | 0 | 0 | 0.3129 | 689.81 | 0.0006748 | 1487.56 | 0 | 0 | 0.0006748 | 1487.56 | 2023-05-12 17:20:14 | -0.0002886 | -0.1199 | -264.4327 | 0 | 关闭
5749 | 9 | 3 | 恒流放电 | 02:03:30 | 38:47:06 | -0.1521 | 1.8974 | 0.313 | 689.96 | 0 | 0 | 0.313 | 689.96 | 0.0006749 | 1487.85 | 0 | 0 | 0.0006749 | 1487.85 | 2023-05-12 17:20:16 | -0.0002885 | -0.1127 | -248.465 | 0 | 关闭
5750 | 9 | 3 | 恒流放电 | 02:03:59 | 38:47:36 | -0.1521 | 1.8874 | 0.3142 | 692.72 | 0 | 0 | 0.3142 | 692.72 | 0.0006773 | 1493.06 | 0 | 0 | 0.0006773 | 1493.06 | 2023-05-12 17:20:46 | -0.000287 | -0.125 | -275.6173 | 0 | 关闭
5751 | 9 | 3 | 恒流放电 | 02:04:00 | 38:47:36 | -0.1521 | 1.8873 | 0.3142 | 692.76 | 0 | 0 | 0.3142 | 692.76 | 0.0006773 | 1493.13 | 0 | 0 | 0.0006773 | 1493.13 | 2023-05-12 17:20:46 | -0.000287 | -0.1684 | -371.3502 | 0 | 关闭
5752 | 9 | 3 | 恒流放电 | 02:04:28 | 38:48:05 | -0.152 | 1.8773 | 0.3155 | 695.44 | 0 | 0 | 0.3155 | 695.44 | 0.0006796 | 1498.18 | 0 | 0 | 0.0006796 | 1498.18 | 2023-05-12 17:21:15 | -0.0002854 | -0.1216 | -268.1658 | 0 | 关闭
5753 | 9 | 3 | 恒流放电 | 02:04:30 | 38:48:06 | -0.1521 | 1.8769 | 0.3155 | 695.55 | 0 | 0 | 0.3155 | 695.55 | 0.0006797 | 1498.39 | 0 | 0 | 0.0006797 | 1498.39 | 2023-05-12 17:21:16 | -0.0002854 | -0.1267 | -279.2475 | 0 | 关闭
5754 | 9 | 3 | 恒流放电 | 02:04:59 | 38:48:35 | -0.1521 | 1.8669 | 0.3167 | 698.28 | 0 | 0 | 0.3167 | 698.28 | 0.000682 | 1503.5 | 0 | 0 | 0.000682 | 1503.5 | 2023-05-12 17:21:45 | -0.0002839 | -0.1237 | -272.815 | 0 | 关闭
5755 | 9 | 3 | 恒流放电 | 02:05:00 | 38:48:36 | -0.152 | 1.8667 | 0.3168 | 698.34 | 0 | 0 | 0.3168 | 698.34 | 0.000682 | 1503.62 | 0 | 0 | 0.000682 | 1503.62 | 2023-05-12 17:21:46 | -0.0002838 | -0.1478 | -325.7888 | 0 | 关闭
5756 | 9 | 3 | 恒流放电 | 02:05:30 | 38:49:06 | -0.152 | 1.8573 | 0.318 | 701.14 | 0 | 0 | 0.318 | 701.14 | 0.0006844 | 1508.82 | 0 | 0 | 0.0006844 | 1508.82 | 2023-05-12 17:22:16 | -0.0002824 | -0.1348 | -297.1656 | 0 | 关闭
5757 | 9 | 3 | 恒流放电 | 02:06:00 | 38:49:36 | -0.1521 | 1.8481 | 0.3193 | 703.93 | 0 | 0 | 0.3193 | 703.93 | 0.0006867 | 1513.99 | 0 | 0 | 0.0006867 | 1513.99 | 2023-05-12 17:22:46 | -0.000281 | -0.1377 | -303.6151 | 0 | 关闭
5758 | 9 | 3 | 恒流放电 | 02:06:30 | 38:50:06 | -0.152 | 1.8392 | 0.3206 | 706.72 | 0 | 0 | 0.3206 | 706.72 | 0.0006891 | 1519.14 | 0 | 0 | 0.0006891 | 1519.14 | 2023-05-12 17:23:16 | -0.0002796 | -0.1424 | -313.8493 | 0 | 关闭
5759 | 9 | 3 | 恒流放电 | 02:07:00 | 38:50:36 | -0.152 | 1.8306 | 0.3218 | 709.52 | 0 | 0 | 0.3218 | 709.52 | 0.0006914 | 1524.27 | 0 | 0 | 0.0006914 | 1524.27 | 2023-05-12 17:23:46 | -0.0002783 | -0.1473 | -324.7975 | 0 | 关闭
5760 | 9 | 3 | 恒流放电 | 02:07:30 | 38:51:06 | -0.152 | 1.8219 | 0.3231 | 712.31 | 0 | 0 | 0.3231 | 712.31 | 0.0006937 | 1529.37 | 0 | 0 | 0.0006937 | 1529.37 | 2023-05-12 17:24:16 | -0.000277 | -0.1456 | -321.0642 | 0 | 关闭
5761 | 9 | 3 | 恒流放电 | 02:08:00 | 38:51:36 | -0.152 | 1.8132 | 0.3244 | 715.1 | 0 | 0 | 0.3244 | 715.1 | 0.000696 | 1534.45 | 0 | 0 | 0.000696 | 1534.45 | 2023-05-12 17:24:46 | -0.0002757 | -0.1456 | -321.0642 | 0 | 关闭
5762 | 9 | 3 | 恒流放电 | 02:08:30 | 38:52:06 | -0.1521 | 1.8043 | 0.3256 | 717.9 | 0 | 0 | 0.3256 | 717.9 | 0.0006983 | 1539.5 | 0 | 0 | 0.0006983 | 1539.5 | 2023-05-12 17:25:16 | -0.0002743 | -0.1424 | -313.8658 | 0 | 关闭
5763 | 9 | 3 | 恒流放电 | 02:09:00 | 38:52:36 | -0.152 | 1.795 | 0.3269 | 720.69 | 0 | 0 | 0.3269 | 720.69 | 0.0007006 | 1544.53 | 0 | 0 | 0.0007006 | 1544.53 | 2023-05-12 17:25:46 | -0.0002729 | -0.1362 | -300.3504 | 0 | 关闭
5764 | 9 | 3 | 恒流放电 | 02:09:30 | 38:53:06 | -0.152 | 1.7851 | 0.3282 | 723.48 | 0 | 0 | 0.3282 | 723.48 | 0.0007029 | 1549.53 | 0 | 0 | 0.0007029 | 1549.53 | 2023-05-12 17:26:16 | -0.0002714 | -0.128 | -282.1474 | 0 | 关闭
5765 | 9 | 3 | 恒流放电 | 02:09:59 | 38:53:35 | -0.1521 | 1.7751 | 0.3294 | 726.2 | 0 | 0 | 0.3294 | 726.2 | 0.0007051 | 1554.37 | 0 | 0 | 0.0007051 | 1554.37 | 2023-05-12 17:26:45 | -0.0002699 | -0.1233 | -271.8793 | 0 | 关闭
5766 | 9 | 3 | 恒流放电 | 02:10:00 | 38:53:36 | -0.1521 | 1.7748 | 0.3294 | 726.28 | 0 | 0 | 0.3294 | 726.28 | 0.0007051 | 1554.5 | 0 | 0 | 0.0007051 | 1554.5 | 2023-05-12 17:26:46 | -0.0002699 | -0.1126 | -248.22 | 0 | 关闭
5767 | 9 | 3 | 恒流放电 | 02:10:27 | 38:54:03 | -0.1521 | 1.7648 | 0.3306 | 728.83 | 0 | 0 | 0.3306 | 728.83 | 0.0007072 | 1559.01 | 0 | 0 | 0.0007072 | 1559.01 | 2023-05-12 17:27:13 | -0.0002683 | -0.1157 | -255.1195 | 0 | 关闭
5768 | 9 | 3 | 恒流放电 | 02:10:30 | 38:54:06 | -0.152 | 1.7638 | 0.3307 | 729.07 | 0 | 0 | 0.3307 | 729.07 | 0.0007074 | 1559.44 | 0 | 0 | 0.0007074 | 1559.44 | 2023-05-12 17:27:16 | -0.0002682 | -0.1098 | -242.1125 | 0 | 关闭
5769 | 9 | 3 | 恒流放电 | 02:10:55 | 38:54:31 | -0.152 | 1.7538 | 0.3318 | 731.43 | 0 | 0 | 0.3318 | 731.43 | 0.0007092 | 1563.6 | 0 | 0 | 0.0007092 | 1563.6 | 2023-05-12 17:27:41 | -0.0002666 | -0.1073 | -236.5079 | 0 | 关闭
5770 | 9 | 3 | 恒流放电 | 02:11:00 | 38:54:36 | -0.1521 | 1.7519 | 0.332 | 731.86 | 0 | 0 | 0.332 | 731.86 | 0.0007096 | 1564.35 | 0 | 0 | 0.0007096 | 1564.35 | 2023-05-12 17:27:46 | -0.0002664 | -0.1023 | -225.435 | 0 | 关闭
5771 | 9 | 3 | 恒流放电 | 02:11:22 | 38:54:59 | -0.1521 | 1.7419 | 0.3329 | 733.98 | 0 | 0 | 0.3329 | 733.98 | 0.0007113 | 1568.04 | 0 | 0 | 0.0007113 | 1568.04 | 2023-05-12 17:28:09 | -0.0002649 | -0.0959 | -211.361 | 0 | 关闭
5772 | 9 | 3 | 恒流放电 | 02:11:30 | 38:55:06 | -0.1521 | 1.7386 | 0.3332 | 734.66 | 0 | 0 | 0.3332 | 734.66 | 0.0007118 | 1569.23 | 0 | 0 | 0.0007118 | 1569.23 | 2023-05-12 17:28:16 | -0.0002644 | -0.0934 | -205.9988 | 0 | 关闭
5773 | 9 | 3 | 恒流放电 | 02:11:51 | 38:55:28 | -0.1521 | 1.7286 | 0.3342 | 736.68 | 0 | 0 | 0.3342 | 736.68 | 0.0007134 | 1572.73 | 0 | 0 | 0.0007134 | 1572.73 | 2023-05-12 17:28:38 | -0.0002628 | -0.0917 | -202.0527 | 0 | 关闭
5774 | 9 | 3 | 恒流放电 | 02:12:00 | 38:55:36 | -0.152 | 1.7247 | 0.3345 | 737.45 | 0 | 0 | 0.3345 | 737.45 | 0.000714 | 1574.06 | 0 | 0 | 0.000714 | 1574.06 | 2023-05-12 17:28:46 | -0.0002622 | -0.0899 | -198.1615 | 0 | 关闭
5775 | 9 | 3 | 恒流放电 | 02:12:21 | 38:55:57 | -0.152 | 1.7147 | 0.3354 | 739.41 | 0 | 0 | 0.3354 | 739.41 | 0.0007155 | 1577.44 | 0 | 0 | 0.0007155 | 1577.44 | 2023-05-12 17:29:07 | -0.0002607 | -0.0891 | -196.4678 | 0 | 关闭
5776 | 9 | 3 | 恒流放电 | 02:12:30 | 38:56:06 | -0.152 | 1.7103 | 0.3358 | 740.24 | 0 | 0 | 0.3358 | 740.24 | 0.0007162 | 1578.86 | 0 | 0 | 0.0007162 | 1578.86 | 2023-05-12 17:29:16 | -0.00026 | -0.0854 | -188.3473 | 0 | 关闭
5777 | 9 | 3 | 恒流放电 | 02:12:50 | 38:56:26 | -0.1521 | 1.7003 | 0.3366 | 742.12 | 0 | 0 | 0.3366 | 742.12 | 0.0007176 | 1582.07 | 0 | 0 | 0.0007176 | 1582.07 | 2023-05-12 17:29:36 | -0.0002585 | -0.0853 | -188.0805 | 0 | 关闭
5778 | 9 | 3 | 恒流放电 | 02:12:50 | 38:56:27 | -0.152 | 1.7 | 0.3367 | 742.18 | 0 | 0 | 0.3367 | 742.18 | 0.0007177 | 1582.16 | 0 | 0 | 0.0007177 | 1582.16 | 2023-05-12 17:29:37 | -0.0002585 | -0.0843 | -185.8384 | 0 | 关闭
5779 | 9 | 4 | 搁置 | 00:00:00 | 38:56:27 | 0 | 1.7111 | 0 | 0 | 0 | 0 | 0 | 0 | 0 | 0 | 0 | 0 | 0 | 0 | 2023-05-12 17:29:37 | 0 | 0 | 0 | 0 | 关闭
5780 | 9 | 4 | 搁置 | 00:00:00 | 38:56:27 | 0 | 1.722 | 0 | 0 | 0 | 0 | 0 | 0 | 0 | 0 | 0 | 0 | 0 | 0 | 2023-05-12 17:29:37 | 0 | 0 | 0 | 0 | 关闭
5781 | 9 | 4 | 搁置 | 00:00:00 | 38:56:27 | 0 | 1.7322 | 0 | 0 | 0 | 0 | 0 | 0 | 0 | 0 | 0 | 0 | 0 | 0 | 2023-05-12 17:29:38 | 0 | 0 | 0 | 0 | 关闭
5782 | 9 | 4 | 搁置 | 00:00:01 | 38:56:28 | 0 | 1.7432 | 0 | 0 | 0 | 0 | 0 | 0 | 0 | 0 | 0 | 0 | 0 | 0 | 2023-05-12 17:29:38 | 0 | 0 | 0 | 0 | 关闭
5783 | 9 | 4 | 搁置 | 00:00:01 | 38:56:28 | 0 | 1.7536 | 0 | 0 | 0 | 0 | 0 | 0 | 0 | 0 | 0 | 0 | 0 | 0 | 2023-05-12 17:29:39 | 0 | 0 | 0 | 0 | 关闭
5784 | 9 | 4 | 搁置 | 00:00:02 | 38:56:29 | 0 | 1.7648 | 0 | 0 | 0 | 0 | 0 | 0 | 0 | 0 | 0 | 0 | 0 | 0 | 2023-05-12 17:29:39 | 0 | 0 | 0 | 0 | 关闭
5785 | 9 | 4 | 搁置 | 00:00:02 | 38:56:30 | 0 | 1.7759 | 0 | 0 | 0 | 0 | 0 | 0 | 0 | 0 | 0 | 0 | 0 | 0 | 2023-05-12 17:29:40 | 0 | 0 | 0 | 0 | 关闭
5786 | 9 | 4 | 搁置 | 00:00:03 | 38:56:30 | 0 | 1.787 | 0 | 0 | 0 | 0 | 0 | 0 | 0 | 0 | 0 | 0 | 0 | 0 | 2023-05-12 17:29:41 | 0 | 0 | 0 | 0 | 关闭
5787 | 9 | 4 | 搁置 | 00:00:04 | 38:56:31 | 0 | 1.7979 | 0 | 0 | 0 | 0 | 0 | 0 | 0 | 0 | 0 | 0 | 0 | 0 | 2023-05-12 17:29:42 | 0 | 0 | 0 | 0 | 关闭
5788 | 9 | 4 | 搁置 | 00:00:05 | 38:56:32 | 0 | 1.8088 | 0 | 0 | 0 | 0 | 0 | 0 | 0 | 0 | 0 | 0 | 0 | 0 | 2023-05-12 17:29:43 | 0 | 0 | 0 | 0 | 关闭
5789 | 9 | 4 | 搁置 | 00:00:06 | 38:56:33 | 0 | 1.8198 | 0 | 0 | 0 | 0 | 0 | 0 | 0 | 0 | 0 | 0 | 0 | 0 | 2023-05-12 17:29:44 | 0 | 0 | 0 | 0 | 关闭
5790 | 9 | 4 | 搁置 | 00:00:07 | 38:56:35 | 0 | 1.8301 | 0 | 0 | 0 | 0 | 0 | 0 | 0 | 0 | 0 | 0 | 0 | 0 | 2023-05-12 17:29:45 | 0 | 0 | 0 | 0 | 关闭
5791 | 9 | 4 | 搁置 | 00:00:09 | 38:56:36 | 0 | 1.8407 | 0 | 0 | 0 | 0 | 0 | 0 | 0 | 0 | 0 | 0 | 0 | 0 | 2023-05-12 17:29:46 | 0 | 0 | 0 | 0 | 关闭
5792 | 9 | 4 | 搁置 | 00:00:10 | 38:56:37 | 0 | 1.8508 | 0 | 0 | 0 | 0 | 0 | 0 | 0 | 0 | 0 | 0 | 0 | 0 | 2023-05-12 17:29:48 | 0 | 0 | 0 | 0 | 关闭
5793 | 9 | 4 | 搁置 | 00:00:12 | 38:56:39 | 0 | 1.8608 | 0 | 0 | 0 | 0 | 0 | 0 | 0 | 0 | 0 | 0 | 0 | 0 | 2023-05-12 17:29:49 | 0 | 0 | 0 | 0 | 关闭
5794 | 9 | 4 | 搁置 | 00:00:13 | 38:56:40 | 0 | 1.8708 | 0 | 0 | 0 | 0 | 0 | 0 | 0 | 0 | 0 | 0 | 0 | 0 | 2023-05-12 17:29:51 | 0 | 0 | 0 | 0 | 关闭
5795 | 9 | 4 | 搁置 | 00:00:15 | 38:56:42 | 0 | 1.8808 | 0 | 0 | 0 | 0 | 0 | 0 | 0 | 0 | 0 | 0 | 0 | 0 | 2023-05-12 17:29:52 | 0 | 0 | 0 | 0 | 关闭
5796 | 9 | 4 | 搁置 | 00:00:17 | 38:56:44 | 0 | 1.8912 | 0 | 0 | 0 | 0 | 0 | 0 | 0 | 0 | 0 | 0 | 0 | 0 | 2023-05-12 17:29:54 | 0 | 0 | 0 | 0 | 关闭
5797 | 9 | 4 | 搁置 | 00:00:19 | 38:56:46 | 0 | 1.9012 | 0 | 0 | 0 | 0 | 0 | 0 | 0 | 0 | 0 | 0 | 0 | 0 | 2023-05-12 17:29:56 | 0 | 0 | 0 | 0 | 关闭
5798 | 9 | 4 | 搁置 | 00:00:21 | 38:56:48 | 0 | 1.9113 | 0 | 0 | 0 | 0 | 0 | 0 | 0 | 0 | 0 | 0 | 0 | 0 | 2023-05-12 17:29:59 | 0 | 0 | 0 | 0 | 关闭
5799 | 9 | 4 | 搁置 | 00:00:24 | 38:56:51 | 0 | 1.9216 | 0 | 0 | 0 | 0 | 0 | 0 | 0 | 0 | 0 | 0 | 0 | 0 | 2023-05-12 17:30:01 | 0 | 0 | 0 | 0 | 关闭
5800 | 9 | 4 | 搁置 | 00:00:26 | 38:56:53 | 0 | 1.9319 | 0 | 0 | 0 | 0 | 0 | 0 | 0 | 0 | 0 | 0 | 0 | 0 | 2023-05-12 17:30:04 | 0 | 0 | 0 | 0 | 关闭
5801 | 9 | 4 | 搁置 | 00:00:29 | 38:56:56 | 0 | 1.942 | 0 | 0 | 0 | 0 | 0 | 0 | 0 | 0 | 0 | 0 | 0 | 0 | 2023-05-12 17:30:06 | 0 | 0 | 0 | 0 | 关闭
5802 | 9 | 4 | 搁置 | 00:00:30 | 38:56:57 | 0 | 1.944 | 0 | 0 | 0 | 0 | 0 | 0 | 0 | 0 | 0 | 0 | 0 | 0 | 2023-05-12 17:30:07 | 0 | 0 | 0 | 0 | 关闭
5803 | 9 | 4 | 搁置 | 00:00:32 | 38:57:00 | 0 | 1.954 | 0 | 0 | 0 | 0 | 0 | 0 | 0 | 0 | 0 | 0 | 0 | 0 | 2023-05-12 17:30:10 | 0 | 0 | 0 | 0 | 关闭
5804 | 9 | 4 | 搁置 | 00:00:36 | 38:57:03 | 0 | 1.964 | 0 | 0 | 0 | 0 | 0 | 0 | 0 | 0 | 0 | 0 | 0 | 0 | 2023-05-12 17:30:13 | 0 | 0 | 0 | 0 | 关闭
5805 | 9 | 4 | 搁置 | 00:00:39 | 38:57:06 | 0 | 1.974 | 0 | 0 | 0 | 0 | 0 | 0 | 0 | 0 | 0 | 0 | 0 | 0 | 2023-05-12 17:30:16 | 0 | 0 | 0 | 0 | 关闭
5806 | 9 | 4 | 搁置 | 00:00:42 | 38:57:10 | 0 | 1.9842 | 0 | 0 | 0 | 0 | 0 | 0 | 0 | 0 | 0 | 0 | 0 | 0 | 2023-05-12 17:30:20 | 0 | 0 | 0 | 0 | 关闭
5807 | 9 | 4 | 搁置 | 00:00:46 | 38:57:13 | 0 | 1.9944 | 0 | 0 | 0 | 0 | 0 | 0 | 0 | 0 | 0 | 0 | 0 | 0 | 2023-05-12 17:30:24 | 0 | 0 | 0 | 0 | 关闭
5808 | 9 | 4 | 搁置 | 00:00:50 | 38:57:17 | 0 | 2.0046 | 0 | 0 | 0 | 0 | 0 | 0 | 0 | 0 | 0 | 0 | 0 | 0 | 2023-05-12 17:30:28 | 0 | 0 | 0 | 0 | 关闭
5809 | 9 | 4 | 搁置 | 00:00:55 | 38:57:22 | 0 | 2.0146 | 0 | 0 | 0 | 0 | 0 | 0 | 0 | 0 | 0 | 0 | 0 | 0 | 2023-05-12 17:30:32 | 0 | 0 | 0 | 0 | 关闭
5810 | 9 | 4 | 搁置 | 00:00:59 | 38:57:26 | 0 | 2.0247 | 0 | 0 | 0 | 0 | 0 | 0 | 0 | 0 | 0 | 0 | 0 | 0 | 2023-05-12 17:30:36 | 0 | 0 | 0 | 0 | 关闭
5811 | 9 | 4 | 搁置 | 00:01:00 | 38:57:27 | 0 | 2.0258 | 0 | 0 | 0 | 0 | 0 | 0 | 0 | 0 | 0 | 0 | 0 | 0 | 2023-05-12 17:30:37 | 0 | 0 | 0 | 0 | 关闭
5812 | 9 | 5 | 恒流充电 | 00:00:00 | 38:57:27 | 0.1519 | 2.0347 | 0 | 0 | 0 | 0 | 0 | 0 | 0 | 0 | 0 | 0 | 0 | 0 | 2023-05-12 17:30:37 | 0.000309 | 0 | 0 | 0 | 关闭
5813 | 9 | 5 | 恒流充电 | 00:00:00 | 38:57:27 | 0.152 | 2.0499 | 0 | 0.04 | 0 | 0.04 | 0 | 0 | 0 | 0.08 | 0 | 0.08 | 0 | 0 | 2023-05-12 17:30:37 | 0.0003116 | 0.0011 | 2.4483 | 0 | 关闭
5814 | 9 | 5 | 恒流充电 | 00:00:00 | 38:57:27 | 0.152 | 2.063 | 0 | 0.07 | 0 | 0.07 | 0 | 0 | 1e-07 | 0.13 | 1e-07 | 0.13 | 0 | 0 | 2023-05-12 17:30:38 | 0.0003137 | 0.001 | 2.1321 | 0 | 关闭
5815 | 9 | 5 | 恒流充电 | 00:00:01 | 38:57:28 | 0.1521 | 2.0738 | 0 | 0.09 | 0 | 0.09 | 0 | 0 | 1e-07 | 0.19 | 1e-07 | 0.19 | 0 | 0 | 2023-05-12 17:30:38 | 0.0003153 | 0.0012 | 2.5868 | 0 | 关闭
5816 | 9 | 5 | 恒流充电 | 00:00:01 | 38:57:28 | 0.152 | 2.0841 | 0.0001 | 0.12 | 0.0001 | 0.12 | 0 | 0 | 1e-07 | 0.25 | 1e-07 | 0.25 | 0 | 0 | 2023-05-12 17:30:38 | 0.0003169 | 0.0012 | 2.7117 | 0 | 关闭
5817 | 9 | 5 | 恒流充电 | 00:00:01 | 38:57:28 | 0.1521 | 2.0953 | 0.0001 | 0.16 | 0.0001 | 0.16 | 0 | 0 | 1e-07 | 0.33 | 1e-07 | 0.33 | 0 | 0 | 2023-05-12 17:30:39 | 0.0003186 | 0.0015 | 3.3255 | 0 | 关闭
5818 | 9 | 5 | 恒流充电 | 00:00:02 | 38:57:29 | 0.1521 | 2.1062 | 0.0001 | 0.2 | 0.0001 | 0.2 | 0 | 0 | 2e-07 | 0.41 | 2e-07 | 0.41 | 0 | 0 | 2023-05-12 17:30:39 | 0.0003202 | 0.0015 | 3.417 | 0 | 关闭
5819 | 9 | 5 | 恒流充电 | 00:00:02 | 38:57:29 | 0.1521 | 2.1175 | 0.0001 | 0.24 | 0.0001 | 0.24 | 0 | 0 | 2e-07 | 0.5 | 2e-07 | 0.5 | 0 | 0 | 2023-05-12 17:30:40 | 0.000322 | 0.0019 | 4.1203 | 0 | 关闭
5820 | 9 | 5 | 恒流充电 | 00:00:03 | 38:57:30 | 0.152 | 2.1284 | 0.0001 | 0.29 | 0.0001 | 0.29 | 0 | 0 | 3e-07 | 0.6 | 3e-07 | 0.6 | 0 | 0 | 2023-05-12 17:30:40 | 0.0003236 | 0.0019 | 4.271 | 0 | 关闭
5821 | 9 | 5 | 恒流充电 | 00:00:03 | 38:57:30 | 0.152 | 2.1398 | 0.0002 | 0.34 | 0.0002 | 0.34 | 0 | 0 | 3e-07 | 0.72 | 3e-07 | 0.72 | 0 | 0 | 2023-05-12 17:30:41 | 0.0003253 | 0.0022 | 4.9007 | 0 | 关闭
5822 | 9 | 5 | 恒流充电 | 00:00:04 | 38:57:31 | 0.1521 | 2.1513 | 0.0002 | 0.41 | 0.0002 | 0.41 | 0 | 0 | 4e-07 | 0.86 | 4e-07 | 0.86 | 0 | 0 | 2023-05-12 17:30:41 | 0.0003271 | 0.0026 | 5.6675 | 0 | 关闭
5823 | 9 | 5 | 恒流充电 | 00:00:05 | 38:57:32 | 0.152 | 2.1622 | 0.0002 | 0.48 | 0.0002 | 0.48 | 0 | 0 | 5e-07 | 1.02 | 5e-07 | 1.02 | 0 | 0 | 2023-05-12 17:30:42 | 0.0003287 | 0.0031 | 6.8334 | 0 | 关闭
5824 | 9 | 5 | 恒流充电 | 00:00:06 | 38:57:33 | 0.152 | 2.1722 | 0.0003 | 0.57 | 0.0003 | 0.57 | 0 | 0 | 5e-07 | 1.2 | 5e-07 | 1.2 | 0 | 0 | 2023-05-12 17:30:43 | 0.0003303 | 0.0038 | 8.3799 | 0 | 关闭
5825 | 9 | 5 | 恒流充电 | 00:00:07 | 38:57:34 | 0.152 | 2.1828 | 0.0003 | 0.68 | 0.0003 | 0.68 | 0 | 0 | 7e-07 | 1.45 | 7e-07 | 1.45 | 0 | 0 | 2023-05-12 17:30:44 | 0.0003319 | 0.0048 | 10.5405 | 0 | 关闭
5826 | 9 | 5 | 恒流充电 | 00:00:08 | 38:57:36 | 0.152 | 2.193 | 0.0004 | 0.82 | 0.0004 | 0.82 | 0 | 0 | 8e-07 | 1.75 | 8e-07 | 1.75 | 0 | 0 | 2023-05-12 17:30:46 | 0.0003334 | 0.0062 | 13.6928 | 0 | 关闭
5827 | 9 | 5 | 恒流充电 | 00:00:10 | 38:57:38 | 0.152 | 2.2033 | 0.0005 | 1.01 | 0.0005 | 1.01 | 0 | 0 | 1e-06 | 2.18 | 1e-06 | 2.18 | 0 | 0 | 2023-05-12 17:30:48 | 0.000335 | 0.0086 | 18.9833 | 0 | 关闭
5828 | 9 | 5 | 恒流充电 | 00:00:13 | 38:57:41 | 0.1521 | 2.2134 | 0.0006 | 1.29 | 0.0006 | 1.29 | 0 | 0 | 1.3e-06 | 2.8 | 1.3e-06 | 2.8 | 0 | 0 | 2023-05-12 17:30:51 | 0.0003365 | 0.0125 | 27.6568 | 0 | 关闭
5829 | 9 | 5 | 恒流充电 | 00:00:18 | 38:57:45 | 0.152 | 2.2234 | 0.0008 | 1.69 | 0.0008 | 1.69 | 0 | 0 | 1.7e-06 | 3.67 | 1.7e-06 | 3.67 | 0 | 0 | 2023-05-12 17:30:55 | 0.000338 | 0.0177 | 39.1063 | 0 | 关闭
5830 | 9 | 5 | 恒流充电 | 00:00:24 | 38:57:51 | 0.1521 | 2.2334 | 0.001 | 2.27 | 0.001 | 2.27 | 0 | 0 | 2.3e-06 | 4.98 | 2.3e-06 | 4.98 | 0 | 0 | 2023-05-12 17:31:01 | 0.0003396 | 0.0266 | 58.6597 | 0 | 关闭
5831 | 9 | 5 | 恒流充电 | 00:00:30 | 38:57:57 | 0.1521 | 2.2398 | 0.0013 | 2.79 | 0.0013 | 2.79 | 0 | 0 | 2.8e-06 | 6.14 | 2.8e-06 | 6.14 | 0 | 0 | 2023-05-12 17:31:07 | 0.0003406 | 0.037 | 81.473 | 0 | 关闭
5832 | 9 | 5 | 恒流充电 | 00:00:42 | 38:58:09 | 0.152 | 2.2498 | 0.0018 | 3.97 | 0.0018 | 3.97 | 0 | 0 | 4e-06 | 8.78 | 4e-06 | 8.78 | 0 | 0 | 2023-05-12 17:31:20 | 0.0003421 | 0.0532 | 117.317 | 0 | 关闭
5833 | 9 | 5 | 恒流充电 | 00:01:00 | 38:58:27 | 0.152 | 2.2578 | 0.0025 | 5.59 | 0.0025 | 5.59 | 0 | 0 | 5.6e-06 | 12.43 | 5.6e-06 | 12.43 | 0 | 0 | 2023-05-12 17:31:37 | 0.0003433 | 0.0919 | 202.5096 | 0 | 关闭
5834 | 9 | 5 | 恒流充电 | 00:01:30 | 38:58:57 | 0.152 | 2.2636 | 0.0038 | 8.38 | 0.0038 | 8.38 | 0 | 0 | 8.5e-06 | 18.74 | 8.5e-06 | 18.74 | 0 | 0 | 2023-05-12 17:32:07 | 0.0003442 | 0.2184 | 481.589 | 0 | 关闭
5835 | 9 | 5 | 恒流充电 | 00:02:00 | 38:59:27 | 0.152 | 2.2638 | 0.0051 | 11.17 | 0.0051 | 11.17 | 0 | 0 | 1.14e-05 | 25.07 | 1.14e-05 | 25.07 | 0 | 0 | 2023-05-12 17:32:37 | 0.0003442 | 6.335 | 13965.9881 | 0 | 关闭
5836 | 9 | 5 | 恒流充电 | 00:02:30 | 38:59:57 | 0.152 | 2.2605 | 0.0063 | 13.97 | 0.0063 | 13.97 | 0 | 0 | 1.42e-05 | 31.39 | 1.42e-05 | 31.39 | 0 | 0 | 2023-05-12 17:33:07 | 0.0003437 | -0.3839 | -846.4105 | 0 | 关闭
5837 | 9 | 5 | 恒流充电 | 00:03:00 | 39:00:27 | 0.152 | 2.256 | 0.0076 | 16.76 | 0.0076 | 16.76 | 0 | 0 | 1.71e-05 | 37.69 | 1.71e-05 | 37.69 | 0 | 0 | 2023-05-12 17:33:37 | 0.000343 | -0.2815 | -620.7011 | 0 | 关闭
5838 | 9 | 5 | 恒流充电 | 00:03:30 | 39:00:57 | 0.152 | 2.2512 | 0.0089 | 19.55 | 0.0089 | 19.55 | 0 | 0 | 2e-05 | 43.99 | 2e-05 | 43.99 | 0 | 0 | 2023-05-12 17:34:07 | 0.0003423 | -0.264 | -581.906 | 0 | 关闭
5839 | 9 | 5 | 恒流充电 | 00:04:00 | 39:01:27 | 0.152 | 2.2468 | 0.0101 | 22.35 | 0.0101 | 22.35 | 0 | 0 | 2.28e-05 | 50.27 | 2.28e-05 | 50.27 | 0 | 0 | 2023-05-12 17:34:37 | 0.0003416 | -0.2879 | -634.8037 | 0 | 关闭
5840 | 9 | 5 | 恒流充电 | 00:04:30 | 39:01:57 | 0.152 | 2.2427 | 0.0114 | 25.14 | 0.0114 | 25.14 | 0 | 0 | 2.56e-05 | 56.54 | 2.56e-05 | 56.54 | 0 | 0 | 2023-05-12 17:35:07 | 0.000341 | -0.309 | -681.2573 | 0 | 关闭
5841 | 9 | 5 | 恒流充电 | 00:05:00 | 39:02:27 | 0.152 | 2.239 | 0.0127 | 27.93 | 0.0127 | 27.93 | 0 | 0 | 2.85e-05 | 62.8 | 2.85e-05 | 62.8 | 0 | 0 | 2023-05-12 17:35:37 | 0.0003404 | -0.3424 | -754.8885 | 0 | 关闭
5842 | 9 | 5 | 恒流充电 | 00:05:30 | 39:02:57 | 0.1521 | 2.2361 | 0.0139 | 30.72 | 0.0139 | 30.72 | 0 | 0 | 3.13e-05 | 69.05 | 3.13e-05 | 69.05 | 0 | 0 | 2023-05-12 17:36:07 | 0.00034 | -0.4369 | -963.1441 | 0 | 关闭
5843 | 9 | 5 | 恒流充电 | 00:06:00 | 39:03:27 | 0.152 | 2.2332 | 0.0152 | 33.52 | 0.0152 | 33.52 | 0 | 0 | 3.42e-05 | 75.29 | 3.42e-05 | 75.29 | 0 | 0 | 2023-05-12 17:36:37 | 0.0003395 | -0.4369 | -963.1505 | 0 | 关闭
5844 | 9 | 5 | 恒流充电 | 00:06:30 | 39:03:57 | 0.152 | 2.2308 | 0.0165 | 36.31 | 0.0165 | 36.31 | 0 | 0 | 3.7e-05 | 81.52 | 3.7e-05 | 81.52 | 0 | 0 | 2023-05-12 17:37:07 | 0.0003391 | -0.5279 | -1163.8119 | 0 | 关闭
5845 | 9 | 5 | 恒流充电 | 00:07:00 | 39:04:27 | 0.152 | 2.2288 | 0.0177 | 39.1 | 0.0177 | 39.1 | 0 | 0 | 3.98e-05 | 87.75 | 3.98e-05 | 87.75 | 0 | 0 | 2023-05-12 17:37:37 | 0.0003388 | -0.6335 | -1396.5866 | 0 | 关闭
5846 | 9 | 5 | 恒流充电 | 00:07:30 | 39:04:57 | 0.152 | 2.227 | 0.019 | 41.9 | 0.019 | 41.9 | 0 | 0 | 4.26e-05 | 93.98 | 4.26e-05 | 93.98 | 0 | 0 | 2023-05-12 17:38:07 | 0.0003386 | -0.7039 | -1551.7799 | 0 | 关闭
5847 | 9 | 5 | 恒流充电 | 00:08:00 | 39:05:27 | 0.152 | 2.2257 | 0.0203 | 44.69 | 0.0203 | 44.69 | 0 | 0 | 4.54e-05 | 100.19 | 4.54e-05 | 100.19 | 0 | 0 | 2023-05-12 17:38:37 | 0.0003384 | -0.9746 | -2148.5947 | 0 | 关闭
5848 | 9 | 5 | 恒流充电 | 00:08:30 | 39:05:57 | 0.152 | 2.2245 | 0.0215 | 47.48 | 0.0215 | 47.48 | 0 | 0 | 4.83e-05 | 106.41 | 4.83e-05 | 106.41 | 0 | 0 | 2023-05-12 17:39:07 | 0.0003382 | -1.0558 | -2327.6749 | 0 | 关闭
5849 | 9 | 5 | 恒流充电 | 00:09:00 | 39:06:27 | 0.152 | 2.2237 | 0.0228 | 50.28 | 0.0228 | 50.28 | 0 | 0 | 5.11e-05 | 112.62 | 5.11e-05 | 112.62 | 0 | 0 | 2023-05-12 17:39:37 | 0.0003381 | -1.5838 | -3491.5506 | 0 | 关闭
5850 | 9 | 5 | 恒流充电 | 00:09:30 | 39:06:57 | 0.152 | 2.223 | 0.0241 | 53.07 | 0.0241 | 53.07 | 0 | 0 | 5.39e-05 | 118.83 | 5.39e-05 | 118.83 | 0 | 0 | 2023-05-12 17:40:07 | 0.000338 | -1.81 | -3990.3523 | 0 | 关闭
5851 | 9 | 5 | 恒流充电 | 00:10:00 | 39:07:27 | 0.1521 | 2.2222 | 0.0253 | 55.86 | 0.0253 | 55.86 | 0 | 0 | 5.67e-05 | 125.04 | 5.67e-05 | 125.04 | 0 | 0 | 2023-05-12 17:40:37 | 0.0003379 | -1.5837 | -3491.497 | 0 | 关闭
5852 | 9 | 5 | 恒流充电 | 00:10:30 | 39:07:57 | 0.152 | 2.2218 | 0.0266 | 58.66 | 0.0266 | 58.66 | 0 | 0 | 5.95e-05 | 131.25 | 5.95e-05 | 131.25 | 0 | 0 | 2023-05-12 17:41:07 | 0.0003378 | -3.1675 | -6983.0706 | 0 | 关闭
5853 | 9 | 5 | 恒流充电 | 00:11:00 | 39:08:27 | 0.152 | 2.2214 | 0.0279 | 61.45 | 0.0279 | 61.45 | 0 | 0 | 6.23e-05 | 137.45 | 6.23e-05 | 137.45 | 0 | 0 | 2023-05-12 17:41:37 | 0.0003377 | -3.1675 | -6983.0553 | 0 | 关闭
5854 | 9 | 5 | 恒流充电 | 00:11:30 | 39:08:57 | 0.152 | 2.221 | 0.0291 | 64.24 | 0.0291 | 64.24 | 0 | 0 | 6.52e-05 | 143.66 | 6.52e-05 | 143.66 | 0 | 0 | 2023-05-12 17:42:07 | 0.0003377 | -3.1675 | -6983.0094 | 0 | 关闭
5855 | 9 | 5 | 恒流充电 | 00:12:00 | 39:09:27 | 0.152 | 2.2209 | 0.0304 | 67.04 | 0.0304 | 67.04 | 0 | 0 | 6.8e-05 | 149.86 | 6.8e-05 | 149.86 | 0 | 0 | 2023-05-12 17:42:37 | 0.0003377 | -12.6699 | -27931.915 | 0 | 关闭
5856 | 9 | 5 | 恒流充电 | 00:12:30 | 39:09:57 | 0.152 | 2.2206 | 0.0317 | 69.83 | 0.0317 | 69.83 | 0 | 0 | 7.08e-05 | 156.06 | 7.08e-05 | 156.06 | 0 | 0 | 2023-05-12 17:43:07 | 0.0003376 | -4.2233 | -9310.5567 | 0 | 关闭
5857 | 9 | 5 | 恒流充电 | 00:13:00 | 39:10:27 | 0.152 | 2.2205 | 0.0329 | 72.62 | 0.0329 | 72.62 | 0 | 0 | 7.36e-05 | 162.27 | 7.36e-05 | 162.27 | 0 | 0 | 2023-05-12 17:43:37 | 0.0003376 | -12.6698 | -27931.7313 | 0 | 关闭
5858 | 9 | 5 | 恒流充电 | 00:13:30 | 39:10:57 | 0.152 | 2.2205 | 0.0342 | 75.42 | 0.0342 | 75.42 | 0 | 0 | 7.64e-05 | 168.47 | 7.64e-05 | 168.47 | 0 | 0 | 2023-05-12 17:44:07 | 0.0003376 | 0 | 0 | 0 | 关闭
5859 | 9 | 5 | 恒流充电 | 00:14:00 | 39:11:27 | 0.152 | 2.2204 | 0.0355 | 78.21 | 0.0355 | 78.21 | 0 | 0 | 7.92e-05 | 174.67 | 7.92e-05 | 174.67 | 0 | 0 | 2023-05-12 17:44:37 | 0.0003376 | -12.67 | -27932.0988 | 0 | 关闭
5860 | 9 | 5 | 恒流充电 | 00:14:30 | 39:11:57 | 0.152 | 2.2206 | 0.0367 | 81 | 0.0367 | 81 | 0 | 0 | 8.2e-05 | 180.87 | 8.2e-05 | 180.87 | 0 | 0 | 2023-05-12 17:45:07 | 0.0003376 | 6.335 | 13966.08 | 0 | 关闭
5861 | 9 | 5 | 恒流充电 | 00:15:00 | 39:12:27 | 0.152 | 2.2206 | 0.038 | 83.8 | 0.038 | 83.8 | 0 | 0 | 8.49e-05 | 187.07 | 8.49e-05 | 187.07 | 0 | 0 | 2023-05-12 17:45:37 | 0.0003376 | 0 | 0 | 0 | 关闭
5862 | 9 | 5 | 恒流充电 | 00:15:30 | 39:12:57 | 0.152 | 2.2207 | 0.0393 | 86.59 | 0.0393 | 86.59 | 0 | 0 | 8.77e-05 | 193.28 | 8.77e-05 | 193.28 | 0 | 0 | 2023-05-12 17:46:07 | 0.0003376 | 12.6701 | 27932.2825 | 0 | 关闭
5863 | 9 | 5 | 恒流充电 | 00:16:00 | 39:13:27 | 0.1521 | 2.2207 | 0.0405 | 89.38 | 0.0405 | 89.38 | 0 | 0 | 9.05e-05 | 199.48 | 9.05e-05 | 199.48 | 0 | 0 | 2023-05-12 17:46:37 | 0.0003377 | 0 | 0 | 0 | 关闭
5864 | 9 | 5 | 恒流充电 | 00:16:30 | 39:13:57 | 0.152 | 2.2209 | 0.0418 | 92.18 | 0.0418 | 92.18 | 0 | 0 | 9.33e-05 | 205.68 | 9.33e-05 | 205.68 | 0 | 0 | 2023-05-12 17:47:07 | 0.0003377 | 6.3351 | 13966.2637 | 0 | 关闭
5865 | 9 | 5 | 恒流充电 | 00:17:00 | 39:14:27 | 0.152 | 2.2211 | 0.0431 | 94.97 | 0.0431 | 94.97 | 0 | 0 | 9.61e-05 | 211.89 | 9.61e-05 | 211.89 | 0 | 0 | 2023-05-12 17:47:37 | 0.0003377 | 6.3351 | 13966.2025 | 0 | 关闭
5866 | 9 | 5 | 恒流充电 | 00:17:30 | 39:14:57 | 0.152 | 2.2215 | 0.0443 | 97.76 | 0.0443 | 97.76 | 0 | 0 | 9.89e-05 | 218.09 | 9.89e-05 | 218.09 | 0 | 0 | 2023-05-12 17:48:07 | 0.0003377 | 3.1676 | 6983.1472 | 0 | 关闭
5867 | 9 | 5 | 恒流充电 | 00:18:00 | 39:15:27 | 0.1521 | 2.2219 | 0.0456 | 100.56 | 0.0456 | 100.56 | 0 | 0 | 0.0001017 | 224.3 | 0.0001017 | 224.3 | 0 | 0 | 2023-05-12 17:48:37 | 0.0003378 | 3.1676 | 6983.1931 | 0 | 关闭
5868 | 9 | 5 | 恒流充电 | 00:18:30 | 39:15:57 | 0.1521 | 2.2223 | 0.0469 | 103.35 | 0.0469 | 103.35 | 0 | 0 | 0.0001046 | 230.51 | 0.0001046 | 230.51 | 0 | 0 | 2023-05-12 17:49:07 | 0.0003379 | 3.1675 | 6983.1319 | 0 | 关闭
5869 | 9 | 5 | 恒流充电 | 00:19:00 | 39:16:27 | 0.152 | 2.2225 | 0.0481 | 106.14 | 0.0481 | 106.14 | 0 | 0 | 0.0001074 | 236.71 | 0.0001074 | 236.71 | 0 | 0 | 2023-05-12 17:49:37 | 0.0003379 | 6.3352 | 13966.4168 | 0 | 关闭
5870 | 9 | 5 | 恒流充电 | 00:19:30 | 39:16:57 | 0.152 | 2.2229 | 0.0494 | 108.93 | 0.0494 | 108.93 | 0 | 0 | 0.0001102 | 242.92 | 0.0001102 | 242.92 | 0 | 0 | 2023-05-12 17:50:07 | 0.000338 | 3.1675 | 6983.0859 | 0 | 关闭
5871 | 9 | 5 | 恒流充电 | 00:20:00 | 39:17:27 | 0.1521 | 2.2233 | 0.0507 | 111.73 | 0.0507 | 111.73 | 0 | 0 | 0.000113 | 249.13 | 0.000113 | 249.13 | 0 | 0 | 2023-05-12 17:50:37 | 0.0003381 | 3.1675 | 6983.0247 | 0 | 关闭
5872 | 9 | 5 | 恒流充电 | 00:20:30 | 39:17:57 | 0.152 | 2.2238 | 0.0519 | 114.52 | 0.0519 | 114.52 | 0 | 0 | 0.0001158 | 255.34 | 0.0001158 | 255.34 | 0 | 0 | 2023-05-12 17:51:07 | 0.0003381 | 2.534 | 5586.4932 | 0 | 关闭
5873 | 9 | 5 | 恒流充电 | 00:21:00 | 39:18:27 | 0.152 | 2.2242 | 0.0532 | 117.31 | 0.0532 | 117.31 | 0 | 0 | 0.0001186 | 261.55 | 0.0001186 | 261.55 | 0 | 0 | 2023-05-12 17:51:37 | 0.0003382 | 3.1675 | 6982.9941 | 0 | 关闭
5874 | 9 | 5 | 恒流充电 | 00:21:30 | 39:18:57 | 0.1521 | 2.2245 | 0.0545 | 120.11 | 0.0545 | 120.11 | 0 | 0 | 0.0001215 | 267.77 | 0.0001215 | 267.77 | 0 | 0 | 2023-05-12 17:52:07 | 0.0003382 | 4.2234 | 9310.7812 | 0 | 关闭
5875 | 9 | 5 | 恒流充电 | 00:22:00 | 39:19:27 | 0.152 | 2.2248 | 0.0557 | 122.9 | 0.0557 | 122.9 | 0 | 0 | 0.0001243 | 273.98 | 0.0001243 | 273.98 | 0 | 0 | 2023-05-12 17:52:37 | 0.0003383 | 4.2233 | 9310.6588 | 0 | 关闭
5876 | 9 | 5 | 恒流充电 | 00:22:30 | 39:19:57 | 0.152 | 2.2251 | 0.057 | 125.69 | 0.057 | 125.69 | 0 | 0 | 0.0001271 | 280.2 | 0.0001271 | 280.2 | 0 | 0 | 2023-05-12 17:53:07 | 0.0003383 | 4.2233 | 9310.6588 | 0 | 关闭
5877 | 9 | 5 | 恒流充电 | 00:23:00 | 39:20:27 | 0.152 | 2.2254 | 0.0583 | 128.49 | 0.0583 | 128.49 | 0 | 0 | 0.0001299 | 286.41 | 0.0001299 | 286.41 | 0 | 0 | 2023-05-12 17:53:37 | 0.0003383 | 4.2233 | 9310.6588 | 0 | 关闭
5878 | 9 | 5 | 恒流充电 | 00:23:30 | 39:20:57 | 0.1521 | 2.2258 | 0.0595 | 131.28 | 0.0595 | 131.28 | 0 | 0 | 0.0001327 | 292.63 | 0.0001327 | 292.63 | 0 | 0 | 2023-05-12 17:54:07 | 0.0003384 | 3.1675 | 6983.0553 | 0 | 关闭
5879 | 9 | 5 | 恒流充电 | 00:24:00 | 39:21:27 | 0.152 | 2.2261 | 0.0608 | 134.07 | 0.0608 | 134.07 | 0 | 0 | 0.0001356 | 298.85 | 0.0001356 | 298.85 | 0 | 0 | 2023-05-12 17:54:37 | 0.0003385 | 4.2234 | 9310.7404 | 0 | 关闭
5880 | 9 | 5 | 恒流充电 | 00:24:30 | 39:21:57 | 0.152 | 2.2264 | 0.0621 | 136.87 | 0.0621 | 136.87 | 0 | 0 | 0.0001384 | 305.06 | 0.0001384 | 305.06 | 0 | 0 | 2023-05-12 17:55:07 | 0.0003385 | 4.2234 | 9310.8629 | 0 | 关闭
5881 | 9 | 5 | 恒流充电 | 00:25:00 | 39:22:27 | 0.152 | 2.2268 | 0.0633 | 139.66 | 0.0633 | 139.66 | 0 | 0 | 0.0001412 | 311.28 | 0.0001412 | 311.28 | 0 | 0 | 2023-05-12 17:55:37 | 0.0003386 | 3.1676 | 6983.239 | 0 | 关闭
5882 | 9 | 5 | 恒流充电 | 00:25:30 | 39:22:57 | 0.152 | 2.2271 | 0.0646 | 142.45 | 0.0646 | 142.45 | 0 | 0 | 0.000144 | 317.5 | 0.000144 | 317.5 | 0 | 0 | 2023-05-12 17:56:07 | 0.0003386 | 4.2235 | 9310.9854 | 0 | 关闭
5883 | 9 | 5 | 恒流充电 | 00:26:00 | 39:23:27 | 0.152 | 2.2276 | 0.0659 | 145.25 | 0.0659 | 145.25 | 0 | 0 | 0.0001468 | 323.73 | 0.0001468 | 323.73 | 0 | 0 | 2023-05-12 17:56:37 | 0.0003387 | 2.5341 | 5586.5422 | 0 | 关闭
5884 | 9 | 5 | 恒流充电 | 00:26:30 | 39:23:57 | 0.152 | 2.2281 | 0.0672 | 148.04 | 0.0672 | 148.04 | 0 | 0 | 0.0001497 | 329.95 | 0.0001497 | 329.95 | 0 | 0 | 2023-05-12 17:57:07 | 0.0003388 | 2.5341 | 5586.5912 | 0 | 关闭
5885 | 9 | 5 | 恒流充电 | 00:27:00 | 39:24:27 | 0.1521 | 2.2286 | 0.0684 | 150.83 | 0.0684 | 150.83 | 0 | 0 | 0.0001525 | 336.17 | 0.0001525 | 336.17 | 0 | 0 | 2023-05-12 17:57:37 | 0.0003389 | 2.5341 | 5586.5912 | 0 | 关闭
5886 | 9 | 5 | 恒流充电 | 00:27:30 | 39:24:57 | 0.152 | 2.229 | 0.0697 | 153.63 | 0.0697 | 153.63 | 0 | 0 | 0.0001553 | 342.4 | 0.0001553 | 342.4 | 0 | 0 | 2023-05-12 17:58:07 | 0.0003389 | 3.1676 | 6983.2084 | 0 | 关闭
5887 | 9 | 5 | 恒流充电 | 00:28:00 | 39:25:27 | 0.152 | 2.2294 | 0.071 | 156.42 | 0.071 | 156.42 | 0 | 0 | 0.0001581 | 348.63 | 0.0001581 | 348.63 | 0 | 0 | 2023-05-12 17:58:37 | 0.000339 | 3.1676 | 6983.2084 | 0 | 关闭
5888 | 9 | 5 | 恒流充电 | 00:28:30 | 39:25:57 | 0.152 | 2.23 | 0.0722 | 159.21 | 0.0722 | 159.21 | 0 | 0 | 0.000161 | 354.85 | 0.000161 | 354.85 | 0 | 0 | 2023-05-12 17:59:07 | 0.000339 | 2.1117 | 4655.4723 | 0 | 关闭
5889 | 9 | 5 | 恒流充电 | 00:29:00 | 39:26:27 | 0.152 | 2.2304 | 0.0735 | 162.01 | 0.0735 | 162.01 | 0 | 0 | 0.0001638 | 361.08 | 0.0001638 | 361.08 | 0 | 0 | 2023-05-12 17:59:37 | 0.0003391 | 3.1676 | 6983.1778 | 0 | 关闭
5890 | 9 | 5 | 恒流充电 | 00:29:30 | 39:26:57 | 0.152 | 2.2308 | 0.0748 | 164.8 | 0.0748 | 164.8 | 0 | 0 | 0.0001666 | 367.31 | 0.0001666 | 367.31 | 0 | 0 | 2023-05-12 18:00:06 | 0.0003392 | 3.1676 | 6983.1472 | 0 | 关闭
5891 | 9 | 5 | 恒流充电 | 00:30:00 | 39:27:27 | 0.152 | 2.2313 | 0.076 | 167.59 | 0.076 | 167.59 | 0 | 0 | 0.0001694 | 373.55 | 0.0001694 | 373.55 | 0 | 0 | 2023-05-12 18:00:36 | 0.0003392 | 2.5341 | 5586.5912 | 0 | 关闭
5892 | 9 | 5 | 恒流充电 | 00:30:30 | 39:27:57 | 0.152 | 2.2318 | 0.0773 | 170.39 | 0.0773 | 170.39 | 0 | 0 | 0.0001723 | 379.78 | 0.0001723 | 379.78 | 0 | 0 | 2023-05-12 18:01:06 | 0.0003393 | 2.5341 | 5586.5667 | 0 | 关闭
5893 | 9 | 5 | 恒流充电 | 00:31:00 | 39:28:27 | 0.152 | 2.2322 | 0.0786 | 173.18 | 0.0786 | 173.18 | 0 | 0 | 0.0001751 | 386.01 | 0.0001751 | 386.01 | 0 | 0 | 2023-05-12 18:01:36 | 0.0003394 | 3.1676 | 6983.1472 | 0 | 关闭
5894 | 9 | 5 | 恒流充电 | 00:31:30 | 39:28:57 | 0.152 | 2.2326 | 0.0798 | 175.97 | 0.0798 | 175.97 | 0 | 0 | 0.0001779 | 392.25 | 0.0001779 | 392.25 | 0 | 0 | 2023-05-12 18:02:06 | 0.0003394 | 3.1676 | 6983.2696 | 0 | 关闭
5895 | 9 | 5 | 恒流充电 | 00:32:00 | 39:29:27 | 0.1521 | 2.233 | 0.0811 | 178.77 | 0.0811 | 178.77 | 0 | 0 | 0.0001808 | 398.49 | 0.0001808 | 398.49 | 0 | 0 | 2023-05-12 18:02:36 | 0.0003395 | 3.1676 | 6983.2084 | 0 | 关闭
5896 | 9 | 5 | 恒流充电 | 00:32:30 | 39:29:57 | 0.1521 | 2.2334 | 0.0824 | 181.56 | 0.0824 | 181.56 | 0 | 0 | 0.0001836 | 404.72 | 0.0001836 | 404.72 | 0 | 0 | 2023-05-12 18:03:06 | 0.0003396 | 3.1676 | 6983.1778 | 0 | 关闭
5897 | 9 | 5 | 恒流充电 | 00:33:00 | 39:30:27 | 0.152 | 2.2337 | 0.0836 | 184.35 | 0.0836 | 184.35 | 0 | 0 | 0.0001864 | 410.96 | 0.0001864 | 410.96 | 0 | 0 | 2023-05-12 18:03:36 | 0.0003396 | 4.2234 | 9310.9445 | 0 | 关闭
5898 | 9 | 5 | 恒流充电 | 00:33:30 | 39:30:57 | 0.152 | 2.234 | 0.0849 | 187.15 | 0.0849 | 187.15 | 0 | 0 | 0.0001892 | 417.2 | 0.0001892 | 417.2 | 0 | 0 | 2023-05-12 18:04:06 | 0.0003397 | 4.2235 | 9310.9854 | 0 | 关闭
5899 | 9 | 5 | 恒流充电 | 00:34:00 | 39:31:27 | 0.152 | 2.2345 | 0.0862 | 189.94 | 0.0862 | 189.94 | 0 | 0 | 0.0001921 | 423.44 | 0.0001921 | 423.44 | 0 | 0 | 2023-05-12 18:04:36 | 0.0003397 | 2.534 | 5586.5177 | 0 | 关闭
5900 | 9 | 5 | 恒流充电 | 00:34:30 | 39:31:57 | 0.152 | 2.235 | 0.0874 | 192.73 | 0.0874 | 192.73 | 0 | 0 | 0.0001949 | 429.69 | 0.0001949 | 429.69 | 0 | 0 | 2023-05-12 18:05:06 | 0.0003398 | 2.5341 | 5586.5912 | 0 | 关闭
5901 | 9 | 5 | 恒流充电 | 00:35:00 | 39:32:27 | 0.152 | 2.2355 | 0.0887 | 195.53 | 0.0887 | 195.53 | 0 | 0 | 0.0001977 | 435.93 | 0.0001977 | 435.93 | 0 | 0 | 2023-05-12 18:05:36 | 0.0003399 | 2.5341 | 5586.5912 | 0 | 关闭
5902 | 9 | 5 | 恒流充电 | 00:35:30 | 39:32:57 | 0.152 | 2.2361 | 0.09 | 198.32 | 0.09 | 198.32 | 0 | 0 | 0.0002006 | 442.17 | 0.0002006 | 442.17 | 0 | 0 | 2023-05-12 18:06:06 | 0.00034 | 2.1117 | 4655.4519 | 0 | 关闭
5903 | 9 | 5 | 恒流充电 | 00:36:00 | 39:33:27 | 0.1521 | 2.2366 | 0.0912 | 201.11 | 0.0912 | 201.11 | 0 | 0 | 0.0002034 | 448.42 | 0.0002034 | 448.42 | 0 | 0 | 2023-05-12 18:06:36 | 0.0003401 | 2.5341 | 5586.5667 | 0 | 关闭
5904 | 9 | 5 | 恒流充电 | 00:36:30 | 39:33:57 | 0.152 | 2.2372 | 0.0925 | 203.91 | 0.0925 | 203.91 | 0 | 0 | 0.0002062 | 454.67 | 0.0002062 | 454.67 | 0 | 0 | 2023-05-12 18:07:06 | 0.0003401 | 2.1117 | 4655.4314 | 0 | 关闭
5905 | 9 | 5 | 恒流充电 | 00:37:00 | 39:34:27 | 0.152 | 2.2378 | 0.0938 | 206.7 | 0.0938 | 206.7 | 0 | 0 | 0.0002091 | 460.92 | 0.0002091 | 460.92 | 0 | 0 | 2023-05-12 18:07:36 | 0.0003402 | 2.1117 | 4655.4314 | 0 | 关闭
5906 | 9 | 5 | 恒流充电 | 00:37:30 | 39:34:57 | 0.152 | 2.2385 | 0.095 | 209.49 | 0.095 | 209.49 | 0 | 0 | 0.0002119 | 467.17 | 0.0002119 | 467.17 | 0 | 0 | 2023-05-12 18:08:06 | 0.0003403 | 1.81 | 3990.2998 | 0 | 关闭
5907 | 9 | 5 | 恒流充电 | 00:38:00 | 39:35:27 | 0.152 | 2.2391 | 0.0963 | 212.29 | 0.0963 | 212.29 | 0 | 0 | 0.0002147 | 473.42 | 0.0002147 | 473.42 | 0 | 0 | 2023-05-12 18:08:36 | 0.0003404 | 2.1116 | 4655.309 | 0 | 关闭
5908 | 9 | 5 | 恒流充电 | 00:38:30 | 39:35:57 | 0.152 | 2.2397 | 0.0976 | 215.08 | 0.0976 | 215.08 | 0 | 0 | 0.0002176 | 479.68 | 0.0002176 | 479.68 | 0 | 0 | 2023-05-12 18:09:06 | 0.0003405 | 2.1117 | 4655.3498 | 0 | 关闭
5909 | 9 | 5 | 恒流充电 | 00:39:00 | 39:36:27 | 0.152 | 2.2403 | 0.0988 | 217.87 | 0.0988 | 217.87 | 0 | 0 | 0.0002204 | 485.94 | 0.0002204 | 485.94 | 0 | 0 | 2023-05-12 18:09:36 | 0.0003406 | 2.1116 | 4655.2273 | 0 | 关闭
5910 | 9 | 5 | 恒流充电 | 00:39:30 | 39:36:57 | 0.152 | 2.2408 | 0.1001 | 220.67 | 0.1001 | 220.67 | 0 | 0 | 0.0002233 | 492.19 | 0.0002233 | 492.19 | 0 | 0 | 2023-05-12 18:10:06 | 0.0003406 | 2.5339 | 5586.2728 | 0 | 关闭
5911 | 9 | 5 | 恒流充电 | 00:40:00 | 39:37:27 | 0.152 | 2.2413 | 0.1014 | 223.46 | 0.1014 | 223.46 | 0 | 0 | 0.0002261 | 498.45 | 0.0002261 | 498.45 | 0 | 0 | 2023-05-12 18:10:36 | 0.0003408 | 2.5339 | 5586.2728 | 0 | 关闭
5912 | 9 | 5 | 恒流充电 | 00:40:30 | 39:37:57 | 0.152 | 2.2418 | 0.1026 | 226.25 | 0.1026 | 226.25 | 0 | 0 | 0.0002289 | 504.72 | 0.0002289 | 504.72 | 0 | 0 | 2023-05-12 18:11:06 | 0.0003408 | 2.5339 | 5586.2238 | 0 | 关闭
5913 | 9 | 5 | 恒流充电 | 00:41:00 | 39:38:27 | 0.152 | 2.2422 | 0.1039 | 229.04 | 0.1039 | 229.04 | 0 | 0 | 0.0002318 | 510.98 | 0.0002318 | 510.98 | 0 | 0 | 2023-05-12 18:11:36 | 0.0003409 | 3.1674 | 6982.9022 | 0 | 关闭
5914 | 9 | 5 | 恒流充电 | 00:41:30 | 39:38:57 | 0.152 | 2.2427 | 0.1052 | 231.84 | 0.1052 | 231.84 | 0 | 0 | 0.0002346 | 517.24 | 0.0002346 | 517.24 | 0 | 0 | 2023-05-12 18:12:06 | 0.000341 | 2.5339 | 5586.2238 | 0 | 关闭
5915 | 9 | 5 | 恒流充电 | 00:42:00 | 39:39:27 | 0.152 | 2.2431 | 0.1064 | 234.63 | 0.1064 | 234.63 | 0 | 0 | 0.0002375 | 523.51 | 0.0002375 | 523.51 | 0 | 0 | 2023-05-12 18:12:36 | 0.000341 | 3.1674 | 6982.7797 | 0 | 关闭
5916 | 9 | 5 | 恒流充电 | 00:42:30 | 39:39:57 | 0.152 | 2.2436 | 0.1077 | 237.42 | 0.1077 | 237.42 | 0 | 0 | 0.0002403 | 529.77 | 0.0002403 | 529.77 | 0 | 0 | 2023-05-12 18:13:06 | 0.0003411 | 2.534 | 5586.3708 | 0 | 关闭
5917 | 9 | 5 | 恒流充电 | 00:43:00 | 39:40:27 | 0.1521 | 2.244 | 0.109 | 240.22 | 0.109 | 240.22 | 0 | 0 | 0.0002431 | 536.04 | 0.0002431 | 536.04 | 0 | 0 | 2023-05-12 18:13:36 | 0.0003412 | 3.1674 | 6982.841 | 0 | 关闭
5918 | 9 | 5 | 恒流充电 | 00:43:30 | 39:40:57 | 0.152 | 2.2444 | 0.1102 | 243.01 | 0.1102 | 243.01 | 0 | 0 | 0.000246 | 542.31 | 0.000246 | 542.31 | 0 | 0 | 2023-05-12 18:14:06 | 0.0003412 | 3.1674 | 6982.9022 | 0 | 关闭
5919 | 9 | 5 | 恒流充电 | 00:44:00 | 39:41:27 | 0.152 | 2.2448 | 0.1115 | 245.8 | 0.1115 | 245.8 | 0 | 0 | 0.0002488 | 548.58 | 0.0002488 | 548.58 | 0 | 0 | 2023-05-12 18:14:36 | 0.0003413 | 3.1675 | 6983.0247 | 0 | 关闭
5920 | 9 | 5 | 恒流充电 | 00:44:30 | 39:41:57 | 0.152 | 2.2453 | 0.1128 | 248.6 | 0.1128 | 248.6 | 0 | 0 | 0.0002517 | 554.85 | 0.0002517 | 554.85 | 0 | 0 | 2023-05-12 18:15:06 | 0.0003414 | 2.534 | 5586.3708 | 0 | 关闭
5921 | 9 | 5 | 恒流充电 | 00:45:00 | 39:42:27 | 0.152 | 2.2458 | 0.114 | 251.39 | 0.114 | 251.39 | 0 | 0 | 0.0002545 | 561.12 | 0.0002545 | 561.12 | 0 | 0 | 2023-05-12 18:15:36 | 0.0003415 | 2.534 | 5586.4198 | 0 | 关闭
5922 | 9 | 5 | 恒流充电 | 00:45:30 | 39:42:57 | 0.1521 | 2.2465 | 0.1153 | 254.18 | 0.1153 | 254.18 | 0 | 0 | 0.0002574 | 567.39 | 0.0002574 | 567.39 | 0 | 0 | 2023-05-12 18:16:06 | 0.0003416 | 1.81 | 3990.3348 | 0 | 关闭
5923 | 9 | 5 | 恒流充电 | 00:46:00 | 39:43:27 | 0.1521 | 2.2471 | 0.1166 | 256.98 | 0.1166 | 256.98 | 0 | 0 | 0.0002602 | 573.67 | 0.0002602 | 573.67 | 0 | 0 | 2023-05-12 18:16:36 | 0.0003417 | 2.1117 | 4655.4314 | 0 | 关闭
5924 | 9 | 5 | 恒流充电 | 00:46:30 | 39:43:57 | 0.152 | 2.2477 | 0.1178 | 259.77 | 0.1178 | 259.77 | 0 | 0 | 0.0002631 | 579.95 | 0.0002631 | 579.95 | 0 | 0 | 2023-05-12 18:17:06 | 0.0003417 | 2.1117 | 4655.3906 | 0 | 关闭
5925 | 9 | 5 | 恒流充电 | 00:47:00 | 39:44:27 | 0.152 | 2.2483 | 0.1191 | 262.56 | 0.1191 | 262.56 | 0 | 0 | 0.0002659 | 586.23 | 0.0002659 | 586.23 | 0 | 0 | 2023-05-12 18:17:36 | 0.0003418 | 2.1117 | 4655.3906 | 0 | 关闭
5926 | 9 | 5 | 恒流充电 | 00:47:30 | 39:44:57 | 0.1521 | 2.2489 | 0.1204 | 265.36 | 0.1204 | 265.36 | 0 | 0 | 0.0002688 | 592.51 | 0.0002688 | 592.51 | 0 | 0 | 2023-05-12 18:18:06 | 0.0003419 | 2.1117 | 4655.3498 | 0 | 关闭
5927 | 9 | 5 | 恒流充电 | 00:48:00 | 39:45:27 | 0.152 | 2.2494 | 0.1216 | 268.15 | 0.1216 | 268.15 | 0 | 0 | 0.0002716 | 598.79 | 0.0002716 | 598.79 | 0 | 0 | 2023-05-12 18:18:36 | 0.000342 | 2.534 | 5586.4198 | 0 | 关闭
5928 | 9 | 5 | 恒流充电 | 00:48:30 | 39:45:57 | 0.152 | 2.25 | 0.1229 | 270.94 | 0.1229 | 270.94 | 0 | 0 | 0.0002745 | 605.07 | 0.0002745 | 605.07 | 0 | 0 | 2023-05-12 18:19:06 | 0.0003421 | 2.1117 | 4655.3498 | 0 | 关闭
5929 | 9 | 5 | 恒流充电 | 00:49:00 | 39:46:27 | 0.152 | 2.2508 | 0.1242 | 273.74 | 0.1242 | 273.74 | 0 | 0 | 0.0002773 | 611.36 | 0.0002773 | 611.36 | 0 | 0 | 2023-05-12 18:19:36 | 0.0003422 | 1.5838 | 3491.5123 | 0 | 关闭
5930 | 9 | 5 | 恒流充电 | 00:49:30 | 39:46:57 | 0.152 | 2.2513 | 0.1254 | 276.53 | 0.1254 | 276.53 | 0 | 0 | 0.0002802 | 617.65 | 0.0002802 | 617.65 | 0 | 0 | 2023-05-12 18:20:06 | 0.0003423 | 2.534 | 5586.4198 | 0 | 关闭
5931 | 9 | 5 | 恒流充电 | 00:50:00 | 39:47:27 | 0.152 | 2.2518 | 0.1267 | 279.32 | 0.1267 | 279.32 | 0 | 0 | 0.000283 | 623.94 | 0.000283 | 623.94 | 0 | 0 | 2023-05-12 18:20:36 | 0.0003423 | 2.534 | 5586.4687 | 0 | 关闭
5932 | 9 | 5 | 恒流充电 | 00:50:30 | 39:47:57 | 0.152 | 2.2524 | 0.128 | 282.12 | 0.128 | 282.12 | 0 | 0 | 0.0002859 | 630.23 | 0.0002859 | 630.23 | 0 | 0 | 2023-05-12 18:21:06 | 0.0003424 | 2.1117 | 4655.3906 | 0 | 关闭
5933 | 9 | 5 | 恒流充电 | 00:51:00 | 39:48:27 | 0.1521 | 2.2529 | 0.1292 | 284.91 | 0.1292 | 284.91 | 0 | 0 | 0.0002887 | 636.52 | 0.0002887 | 636.52 | 0 | 0 | 2023-05-12 18:21:36 | 0.0003426 | 2.534 | 5586.4198 | 0 | 关闭
5934 | 9 | 5 | 恒流充电 | 00:51:30 | 39:48:57 | 0.152 | 2.2535 | 0.1305 | 287.7 | 0.1305 | 287.7 | 0 | 0 | 0.0002916 | 642.81 | 0.0002916 | 642.81 | 0 | 0 | 2023-05-12 18:22:06 | 0.0003426 | 2.1117 | 4655.4314 | 0 | 关闭
5935 | 9 | 5 | 恒流充电 | 00:52:00 | 39:49:27 | 0.1521 | 2.254 | 0.1318 | 290.49 | 0.1318 | 290.49 | 0 | 0 | 0.0002944 | 649.11 | 0.0002944 | 649.11 | 0 | 0 | 2023-05-12 18:22:36 | 0.0003427 | 2.534 | 5586.5177 | 0 | 关闭
5936 | 9 | 5 | 恒流充电 | 00:52:30 | 39:49:57 | 0.1521 | 2.2546 | 0.133 | 293.29 | 0.133 | 293.29 | 0 | 0 | 0.0002973 | 655.4 | 0.0002973 | 655.4 | 0 | 0 | 2023-05-12 18:23:06 | 0.0003428 | 2.1117 | 4655.4723 | 0 | 关闭
5937 | 9 | 5 | 恒流充电 | 00:53:00 | 39:50:27 | 0.152 | 2.2551 | 0.1343 | 296.08 | 0.1343 | 296.08 | 0 | 0 | 0.0003001 | 661.7 | 0.0003001 | 661.7 | 0 | 0 | 2023-05-12 18:23:36 | 0.0003429 | 2.534 | 5586.5177 | 0 | 关闭
5938 | 9 | 5 | 恒流充电 | 00:53:30 | 39:50:57 | 0.152 | 2.2558 | 0.1356 | 298.87 | 0.1356 | 298.87 | 0 | 0 | 0.000303 | 668 | 0.000303 | 668 | 0 | 0 | 2023-05-12 18:24:06 | 0.000343 | 1.81 | 3990.3698 | 0 | 关闭
5939 | 9 | 5 | 恒流充电 | 00:54:00 | 39:51:27 | 0.152 | 2.2565 | 0.1368 | 301.67 | 0.1368 | 301.67 | 0 | 0 | 0.0003059 | 674.31 | 0.0003059 | 674.31 | 0 | 0 | 2023-05-12 18:24:36 | 0.0003431 | 1.8101 | 3990.4398 | 0 | 关闭
5940 | 9 | 5 | 恒流充电 | 00:54:30 | 39:51:57 | 0.1521 | 2.2572 | 0.1381 | 304.46 | 0.1381 | 304.46 | 0 | 0 | 0.0003087 | 680.61 | 0.0003087 | 680.61 | 0 | 0 | 2023-05-12 18:25:06 | 0.0003432 | 1.81 | 3990.4048 | 0 | 关闭
5941 | 9 | 5 | 恒流充电 | 00:55:00 | 39:52:27 | 0.1521 | 2.2579 | 0.1394 | 307.25 | 0.1394 | 307.25 | 0 | 0 | 0.0003116 | 686.92 | 0.0003116 | 686.92 | 0 | 0 | 2023-05-12 18:25:36 | 0.0003433 | 1.8101 | 3990.4748 | 0 | 关闭
5942 | 9 | 5 | 恒流充电 | 00:55:30 | 39:52:57 | 0.152 | 2.2587 | 0.1406 | 310.05 | 0.1406 | 310.05 | 0 | 0 | 0.0003144 | 693.22 | 0.0003144 | 693.22 | 0 | 0 | 2023-05-12 18:26:06 | 0.0003434 | 1.5838 | 3491.6042 | 0 | 关闭
5943 | 9 | 5 | 恒流充电 | 00:56:00 | 39:53:27 | 0.152 | 2.2594 | 0.1419 | 312.84 | 0.1419 | 312.84 | 0 | 0 | 0.0003173 | 699.53 | 0.0003173 | 699.53 | 0 | 0 | 2023-05-12 18:26:36 | 0.0003435 | 1.81 | 3990.4048 | 0 | 关闭
5944 | 9 | 5 | 恒流充电 | 00:56:30 | 39:53:57 | 0.1521 | 2.2601 | 0.1432 | 315.63 | 0.1432 | 315.63 | 0 | 0 | 0.0003202 | 705.85 | 0.0003202 | 705.85 | 0 | 0 | 2023-05-12 18:27:06 | 0.0003436 | 1.81 | 3990.3698 | 0 | 关闭
5945 | 9 | 5 | 恒流充电 | 00:57:00 | 39:54:27 | 0.152 | 2.2608 | 0.1444 | 318.43 | 0.1444 | 318.43 | 0 | 0 | 0.000323 | 712.16 | 0.000323 | 712.16 | 0 | 0 | 2023-05-12 18:27:36 | 0.0003437 | 1.81 | 3990.3698 | 0 | 关闭
5946 | 9 | 5 | 恒流充电 | 00:57:30 | 39:54:57 | 0.152 | 2.2616 | 0.1457 | 321.22 | 0.1457 | 321.22 | 0 | 0 | 0.0003259 | 718.48 | 0.0003259 | 718.48 | 0 | 0 | 2023-05-12 18:28:06 | 0.0003439 | 1.5838 | 3491.5736 | 0 | 关闭
5947 | 9 | 5 | 恒流充电 | 00:58:00 | 39:55:27 | 0.1521 | 2.2622 | 0.147 | 324.01 | 0.147 | 324.01 | 0 | 0 | 0.0003288 | 724.79 | 0.0003288 | 724.79 | 0 | 0 | 2023-05-12 18:28:36 | 0.000344 | 2.1117 | 4655.3498 | 0 | 关闭
5948 | 9 | 5 | 恒流充电 | 00:58:30 | 39:55:57 | 0.152 | 2.2629 | 0.1482 | 326.81 | 0.1482 | 326.81 | 0 | 0 | 0.0003316 | 731.11 | 0.0003316 | 731.11 | 0 | 0 | 2023-05-12 18:29:06 | 0.0003441 | 1.81 | 3990.3698 | 0 | 关闭
5949 | 9 | 5 | 恒流充电 | 00:59:00 | 39:56:27 | 0.1521 | 2.2636 | 0.1495 | 329.6 | 0.1495 | 329.6 | 0 | 0 | 0.0003345 | 737.44 | 0.0003345 | 737.44 | 0 | 0 | 2023-05-12 18:29:36 | 0.0003442 | 1.81 | 3990.3348 | 0 | 关闭
5950 | 9 | 5 | 恒流充电 | 00:59:30 | 39:56:57 | 0.1521 | 2.2643 | 0.1508 | 332.39 | 0.1508 | 332.39 | 0 | 0 | 0.0003374 | 743.76 | 0.0003374 | 743.76 | 0 | 0 | 2023-05-12 18:30:06 | 0.0003443 | 1.8101 | 3990.4748 | 0 | 关闭
5951 | 9 | 5 | 恒流充电 | 01:00:00 | 39:57:27 | 0.1521 | 2.265 | 0.152 | 335.19 | 0.152 | 335.19 | 0 | 0 | 0.0003402 | 750.09 | 0.0003402 | 750.09 | 0 | 0 | 2023-05-12 18:30:36 | 0.0003444 | 1.81 | 3990.2648 | 0 | 关闭
5952 | 9 | 5 | 恒流充电 | 01:00:30 | 39:57:57 | 0.1521 | 2.2657 | 0.1533 | 337.98 | 0.1533 | 337.98 | 0 | 0 | 0.0003431 | 756.41 | 0.0003431 | 756.41 | 0 | 0 | 2023-05-12 18:31:06 | 0.0003445 | 1.8101 | 3990.4748 | 0 | 关闭
5953 | 9 | 5 | 恒流充电 | 01:01:00 | 39:58:27 | 0.152 | 2.2664 | 0.1546 | 340.77 | 0.1546 | 340.77 | 0 | 0 | 0.000346 | 762.74 | 0.000346 | 762.74 | 0 | 0 | 2023-05-12 18:31:36 | 0.0003446 | 1.81 | 3990.2998 | 0 | 关闭
5954 | 9 | 5 | 恒流充电 | 01:01:30 | 39:58:57 | 0.152 | 2.2671 | 0.1558 | 343.57 | 0.1558 | 343.57 | 0 | 0 | 0.0003489 | 769.08 | 0.0003489 | 769.08 | 0 | 0 | 2023-05-12 18:32:06 | 0.0003447 | 1.8101 | 3990.4748 | 0 | 关闭
5955 | 9 | 5 | 恒流充电 | 01:02:00 | 39:59:27 | 0.1521 | 2.2677 | 0.1571 | 346.36 | 0.1571 | 346.36 | 0 | 0 | 0.0003517 | 775.41 | 0.0003517 | 775.41 | 0 | 0 | 2023-05-12 18:32:36 | 0.0003448 | 2.1117 | 4655.4314 | 0 | 关闭
5956 | 9 | 5 | 恒流充电 | 01:02:30 | 39:59:57 | 0.152 | 2.2686 | 0.1584 | 349.15 | 0.1584 | 349.15 | 0 | 0 | 0.0003546 | 781.74 | 0.0003546 | 781.74 | 0 | 0 | 2023-05-12 18:33:06 | 0.0003449 | 1.4078 | 3103.621 | 0 | 关闭
5957 | 9 | 5 | 恒流充电 | 01:03:00 | 40:00:27 | 0.152 | 2.2694 | 0.1596 | 351.95 | 0.1596 | 351.95 | 0 | 0 | 0.0003575 | 788.08 | 0.0003575 | 788.08 | 0 | 0 | 2023-05-12 18:33:36 | 0.000345 | 1.5838 | 3491.7267 | 0 | 关闭
5958 | 9 | 5 | 恒流充电 | 01:03:30 | 40:00:57 | 0.1521 | 2.2702 | 0.1609 | 354.74 | 0.1609 | 354.74 | 0 | 0 | 0.0003603 | 794.42 | 0.0003603 | 794.42 | 0 | 0 | 2023-05-12 18:34:06 | 0.0003452 | 1.5838 | 3491.6042 | 0 | 关闭
5959 | 9 | 5 | 恒流充电 | 01:04:00 | 40:01:27 | 0.152 | 2.271 | 0.1622 | 357.53 | 0.1622 | 357.53 | 0 | 0 | 0.0003632 | 800.76 | 0.0003632 | 800.76 | 0 | 0 | 2023-05-12 18:34:36 | 0.0003453 | 1.5838 | 3491.6348 | 0 | 关闭
5960 | 9 | 5 | 恒流充电 | 01:04:30 | 40:01:57 | 0.152 | 2.2718 | 0.1634 | 360.33 | 0.1634 | 360.33 | 0 | 0 | 0.0003661 | 807.11 | 0.0003661 | 807.11 | 0 | 0 | 2023-05-12 18:35:06 | 0.0003454 | 1.5838 | 3491.6042 | 0 | 关闭
5961 | 9 | 5 | 恒流充电 | 01:05:00 | 40:02:27 | 0.152 | 2.2726 | 0.1647 | 363.12 | 0.1647 | 363.12 | 0 | 0 | 0.000369 | 813.46 | 0.000369 | 813.46 | 0 | 0 | 2023-05-12 18:35:36 | 0.0003455 | 1.5838 | 3491.5736 | 0 | 关闭
5962 | 9 | 5 | 恒流充电 | 01:05:30 | 40:02:57 | 0.152 | 2.2735 | 0.166 | 365.91 | 0.166 | 365.91 | 0 | 0 | 0.0003719 | 819.81 | 0.0003719 | 819.81 | 0 | 0 | 2023-05-12 18:36:06 | 0.0003457 | 1.4078 | 3103.7026 | 0 | 关闭
5963 | 9 | 5 | 恒流充电 | 01:06:00 | 40:03:27 | 0.152 | 2.2745 | 0.1672 | 368.71 | 0.1672 | 368.71 | 0 | 0 | 0.0003747 | 826.16 | 0.0003747 | 826.16 | 0 | 0 | 2023-05-12 18:36:36 | 0.0003458 | 1.267 | 2793.3079 | 0 | 关闭
5964 | 9 | 5 | 恒流充电 | 01:06:30 | 40:03:57 | 0.152 | 2.2753 | 0.1685 | 371.5 | 0.1685 | 371.5 | 0 | 0 | 0.0003776 | 832.51 | 0.0003776 | 832.51 | 0 | 0 | 2023-05-12 18:37:06 | 0.0003459 | 1.5838 | 3491.6654 | 0 | 关闭
5965 | 9 | 5 | 恒流充电 | 01:07:00 | 40:04:27 | 0.1521 | 2.2762 | 0.1698 | 374.29 | 0.1698 | 374.29 | 0 | 0 | 0.0003805 | 838.87 | 0.0003805 | 838.87 | 0 | 0 | 2023-05-12 18:37:36 | 0.0003461 | 1.4078 | 3103.621 | 0 | 关闭
5966 | 9 | 5 | 恒流充电 | 01:07:30 | 40:04:57 | 0.1521 | 2.277 | 0.171 | 377.09 | 0.171 | 377.09 | 0 | 0 | 0.0003834 | 845.23 | 0.0003834 | 845.23 | 0 | 0 | 2023-05-12 18:38:06 | 0.0003462 | 1.5838 | 3491.6042 | 0 | 关闭
5967 | 9 | 5 | 恒流充电 | 01:08:00 | 40:05:27 | 0.1521 | 2.278 | 0.1723 | 379.88 | 0.1723 | 379.88 | 0 | 0 | 0.0003863 | 851.59 | 0.0003863 | 851.59 | 0 | 0 | 2023-05-12 18:38:36 | 0.0003464 | 1.2671 | 2793.3324 | 0 | 关闭
5968 | 9 | 5 | 恒流充电 | 01:08:30 | 40:05:57 | 0.152 | 2.2787 | 0.1736 | 382.67 | 0.1736 | 382.67 | 0 | 0 | 0.0003892 | 857.95 | 0.0003892 | 857.95 | 0 | 0 | 2023-05-12 18:39:06 | 0.0003464 | 1.81 | 3990.3698 | 0 | 关闭
5969 | 9 | 5 | 恒流充电 | 01:09:00 | 40:06:27 | 0.152 | 2.2796 | 0.1748 | 385.47 | 0.1748 | 385.47 | 0 | 0 | 0.0003921 | 864.32 | 0.0003921 | 864.32 | 0 | 0 | 2023-05-12 18:39:36 | 0.0003466 | 1.4078 | 3103.7026 | 0 | 关闭
5970 | 9 | 5 | 恒流充电 | 01:09:30 | 40:06:57 | 0.1521 | 2.2805 | 0.1761 | 388.26 | 0.1761 | 388.26 | 0 | 0 | 0.0003949 | 870.69 | 0.0003949 | 870.69 | 0 | 0 | 2023-05-12 18:40:06 | 0.0003468 | 1.4078 | 3103.7026 | 0 | 关闭
5971 | 9 | 5 | 恒流充电 | 01:10:00 | 40:07:27 | 0.152 | 2.2813 | 0.1774 | 391.05 | 0.1774 | 391.05 | 0 | 0 | 0.0003978 | 877.06 | 0.0003978 | 877.06 | 0 | 0 | 2023-05-12 18:40:36 | 0.0003468 | 1.5838 | 3491.5736 | 0 | 关闭
5972 | 9 | 5 | 恒流充电 | 01:10:30 | 40:07:57 | 0.1521 | 2.2822 | 0.1786 | 393.85 | 0.1786 | 393.85 | 0 | 0 | 0.0004007 | 883.43 | 0.0004007 | 883.43 | 0 | 0 | 2023-05-12 18:41:06 | 0.000347 | 1.4079 | 3103.7298 | 0 | 关闭
5973 | 9 | 5 | 恒流充电 | 01:11:00 | 40:08:27 | 0.1521 | 2.2832 | 0.1799 | 396.64 | 0.1799 | 396.64 | 0 | 0 | 0.0004036 | 889.81 | 0.0004036 | 889.81 | 0 | 0 | 2023-05-12 18:41:36 | 0.0003472 | 1.2671 | 2793.3324 | 0 | 关闭
5974 | 9 | 5 | 恒流充电 | 01:11:30 | 40:08:57 | 0.1521 | 2.284 | 0.1812 | 399.43 | 0.1812 | 399.43 | 0 | 0 | 0.0004065 | 896.19 | 0.0004065 | 896.19 | 0 | 0 | 2023-05-12 18:42:06 | 0.0003473 | 1.5839 | 3491.7573 | 0 | 关闭
5975 | 9 | 5 | 恒流充电 | 01:12:00 | 40:09:27 | 0.152 | 2.285 | 0.1824 | 402.23 | 0.1824 | 402.23 | 0 | 0 | 0.0004094 | 902.57 | 0.0004094 | 902.57 | 0 | 0 | 2023-05-12 18:42:36 | 0.0003474 | 1.267 | 2793.2834 | 0 | 关闭
5976 | 9 | 5 | 恒流充电 | 01:12:30 | 40:09:57 | 0.152 | 2.2861 | 0.1837 | 405.02 | 0.1837 | 405.02 | 0 | 0 | 0.0004123 | 908.95 | 0.0004123 | 908.95 | 0 | 0 | 2023-05-12 18:43:06 | 0.0003476 | 1.1519 | 2539.393 | 0 | 关闭
5977 | 9 | 5 | 恒流充电 | 01:13:00 | 40:10:27 | 0.1521 | 2.287 | 0.185 | 407.81 | 0.185 | 407.81 | 0 | 0 | 0.0004152 | 915.34 | 0.0004152 | 915.34 | 0 | 0 | 2023-05-12 18:43:36 | 0.0003477 | 1.4079 | 3103.757 | 0 | 关闭
5978 | 9 | 5 | 恒流充电 | 01:13:30 | 40:10:57 | 0.152 | 2.2881 | 0.1863 | 410.61 | 0.1863 | 410.61 | 0 | 0 | 0.0004181 | 921.73 | 0.0004181 | 921.73 | 0 | 0 | 2023-05-12 18:44:06 | 0.0003479 | 1.1519 | 2539.393 | 0 | 关闭
5979 | 9 | 5 | 恒流充电 | 01:14:00 | 40:11:27 | 0.152 | 2.2892 | 0.1875 | 413.4 | 0.1875 | 413.4 | 0 | 0 | 0.000421 | 928.12 | 0.000421 | 928.12 | 0 | 0 | 2023-05-12 18:44:36 | 0.000348 | 1.1519 | 2539.3708 | 0 | 关闭
5980 | 9 | 5 | 恒流充电 | 01:14:30 | 40:11:57 | 0.1521 | 2.2903 | 0.1888 | 416.19 | 0.1888 | 416.19 | 0 | 0 | 0.0004239 | 934.52 | 0.0004239 | 934.52 | 0 | 0 | 2023-05-12 18:45:06 | 0.0003483 | 1.1518 | 2539.3262 | 0 | 关闭
5981 | 9 | 5 | 恒流充电 | 01:15:00 | 40:12:27 | 0.152 | 2.2914 | 0.1901 | 418.99 | 0.1901 | 418.99 | 0 | 0 | 0.0004268 | 940.92 | 0.0004268 | 940.92 | 0 | 0 | 2023-05-12 18:45:36 | 0.0003484 | 1.1519 | 2539.3708 | 0 | 关闭
5982 | 9 | 5 | 恒流充电 | 01:15:30 | 40:12:57 | 0.1521 | 2.2924 | 0.1913 | 421.78 | 0.1913 | 421.78 | 0 | 0 | 0.0004297 | 947.32 | 0.0004297 | 947.32 | 0 | 0 | 2023-05-12 18:46:06 | 0.0003486 | 1.2671 | 2793.3568 | 0 | 关闭
5983 | 9 | 5 | 恒流充电 | 01:16:00 | 40:13:27 | 0.1521 | 2.2934 | 0.1926 | 424.57 | 0.1926 | 424.57 | 0 | 0 | 0.0004326 | 953.73 | 0.0004326 | 953.73 | 0 | 0 | 2023-05-12 18:46:36 | 0.0003487 | 1.267 | 2793.3079 | 0 | 关闭
5984 | 9 | 5 | 恒流充电 | 01:16:30 | 40:13:57 | 0.152 | 2.2945 | 0.1939 | 427.37 | 0.1939 | 427.37 | 0 | 0 | 0.0004355 | 960.13 | 0.0004355 | 960.13 | 0 | 0 | 2023-05-12 18:47:06 | 0.0003489 | 1.1518 | 2539.3262 | 0 | 关闭
5985 | 9 | 5 | 恒流充电 | 01:17:00 | 40:14:27 | 0.1521 | 2.2955 | 0.1951 | 430.16 | 0.1951 | 430.16 | 0 | 0 | 0.0004384 | 966.54 | 0.0004384 | 966.54 | 0 | 0 | 2023-05-12 18:47:36 | 0.000349 | 1.267 | 2793.3079 | 0 | 关闭
5986 | 9 | 5 | 恒流充电 | 01:17:30 | 40:14:57 | 0.152 | 2.2965 | 0.1964 | 432.95 | 0.1964 | 432.95 | 0 | 0 | 0.0004413 | 972.96 | 0.0004413 | 972.96 | 0 | 0 | 2023-05-12 18:48:06 | 0.0003492 | 1.267 | 2793.3079 | 0 | 关闭
5987 | 9 | 5 | 恒流充电 | 01:18:00 | 40:15:27 | 0.1521 | 2.2975 | 0.1977 | 435.75 | 0.1977 | 435.75 | 0 | 0 | 0.0004442 | 979.37 | 0.0004442 | 979.37 | 0 | 0 | 2023-05-12 18:48:36 | 0.0003493 | 1.2671 | 2793.4058 | 0 | 关闭
5988 | 9 | 5 | 恒流充电 | 01:18:30 | 40:15:57 | 0.1521 | 2.2986 | 0.1989 | 438.54 | 0.1989 | 438.54 | 0 | 0 | 0.0004472 | 985.79 | 0.0004472 | 985.79 | 0 | 0 | 2023-05-12 18:49:06 | 0.0003495 | 1.1518 | 2539.3262 | 0 | 关闭
5989 | 9 | 5 | 恒流充电 | 01:19:00 | 40:16:27 | 0.1521 | 2.2997 | 0.2002 | 441.33 | 0.2002 | 441.33 | 0 | 0 | 0.0004501 | 992.22 | 0.0004501 | 992.22 | 0 | 0 | 2023-05-12 18:49:36 | 0.0003497 | 1.1518 | 2539.3262 | 0 | 关闭
5990 | 9 | 5 | 恒流充电 | 01:19:30 | 40:16:57 | 0.1521 | 2.3008 | 0.2015 | 444.13 | 0.2015 | 444.13 | 0 | 0 | 0.000453 | 998.64 | 0.000453 | 998.64 | 0 | 0 | 2023-05-12 18:50:06 | 0.0003498 | 1.1519 | 2539.4599 | 0 | 关闭
5991 | 9 | 5 | 恒流充电 | 01:20:00 | 40:17:27 | 0.152 | 2.3018 | 0.2027 | 446.92 | 0.2027 | 446.92 | 0 | 0 | 0.0004559 | 1005.07 | 0.0004559 | 1005.07 | 0 | 0 | 2023-05-12 18:50:36 | 0.0003499 | 1.267 | 2793.3079 | 0 | 关闭
5992 | 9 | 5 | 恒流充电 | 01:20:30 | 40:17:57 | 0.1521 | 2.3029 | 0.204 | 449.71 | 0.204 | 449.71 | 0 | 0 | 0.0004588 | 1011.5 | 0.0004588 | 1011.5 | 0 | 0 | 2023-05-12 18:51:06 | 0.0003502 | 1.1519 | 2539.4153 | 0 | 关闭
5993 | 9 | 5 | 恒流充电 | 01:21:00 | 40:18:27 | 0.152 | 2.304 | 0.2053 | 452.51 | 0.2053 | 452.51 | 0 | 0 | 0.0004617 | 1017.94 | 0.0004617 | 1017.94 | 0 | 0 | 2023-05-12 18:51:36 | 0.0003503 | 1.1519 | 2539.3708 | 0 | 关闭
5994 | 9 | 5 | 恒流充电 | 01:21:30 | 40:18:57 | 0.1521 | 2.3052 | 0.2065 | 455.3 | 0.2065 | 455.3 | 0 | 0 | 0.0004647 | 1024.37 | 0.0004647 | 1024.37 | 0 | 0 | 2023-05-12 18:52:06 | 0.0003505 | 1.0559 | 2327.7565 | 0 | 关闭
5995 | 9 | 5 | 恒流充电 | 01:22:00 | 40:19:27 | 0.1521 | 2.3064 | 0.2078 | 458.09 | 0.2078 | 458.09 | 0 | 0 | 0.0004676 | 1030.81 | 0.0004676 | 1030.81 | 0 | 0 | 2023-05-12 18:52:36 | 0.0003507 | 1.0559 | 2327.7974 | 0 | 关闭
5996 | 9 | 5 | 恒流充电 | 01:22:30 | 40:19:57 | 0.152 | 2.3077 | 0.2091 | 460.89 | 0.2091 | 460.89 | 0 | 0 | 0.0004705 | 1037.26 | 0.0004705 | 1037.26 | 0 | 0 | 2023-05-12 18:53:06 | 0.0003509 | 0.9746 | 2148.6984 | 0 | 关闭
5997 | 9 | 5 | 恒流充电 | 01:23:00 | 40:20:27 | 0.1521 | 2.309 | 0.2103 | 463.68 | 0.2103 | 463.68 | 0 | 0 | 0.0004734 | 1043.71 | 0.0004734 | 1043.71 | 0 | 0 | 2023-05-12 18:53:36 | 0.0003511 | 0.9746 | 2148.6984 | 0 | 关闭
5998 | 9 | 5 | 恒流充电 | 01:23:30 | 40:20:57 | 0.152 | 2.3102 | 0.2116 | 466.47 | 0.2116 | 466.47 | 0 | 0 | 0.0004764 | 1050.16 | 0.0004764 | 1050.16 | 0 | 0 | 2023-05-12 18:54:06 | 0.0003512 | 1.0559 | 2327.7565 | 0 | 关闭
5999 | 9 | 5 | 恒流充电 | 01:24:00 | 40:21:27 | 0.152 | 2.3114 | 0.2129 | 469.27 | 0.2129 | 469.27 | 0 | 0 | 0.0004793 | 1056.61 | 0.0004793 | 1056.61 | 0 | 0 | 2023-05-12 18:54:36 | 0.0003514 | 1.0559 | 2327.7157 | 0 | 关闭
6000 | 9 | 5 | 恒流充电 | 01:24:30 | 40:21:57 | 0.1521 | 2.3126 | 0.2141 | 472.06 | 0.2141 | 472.06 | 0 | 0 | 0.0004822 | 1063.07 | 0.0004822 | 1063.07 | 0 | 0 | 2023-05-12 18:55:06 | 0.0003516 | 1.0559 | 2327.7157 | 0 | 关闭
6001 | 9 | 5 | 恒流充电 | 01:25:00 | 40:22:27 | 0.152 | 2.3139 | 0.2154 | 474.85 | 0.2154 | 474.85 | 0 | 0 | 0.0004851 | 1069.53 | 0.0004851 | 1069.53 | 0 | 0 | 2023-05-12 18:55:36 | 0.0003518 | 0.9746 | 2148.6607 | 0 | 关闭
6002 | 9 | 5 | 恒流充电 | 01:25:30 | 40:22:57 | 0.1521 | 2.3151 | 0.2167 | 477.65 | 0.2167 | 477.65 | 0 | 0 | 0.0004881 | 1076 | 0.0004881 | 1076 | 0 | 0 | 2023-05-12 18:56:06 | 0.000352 | 1.0559 | 2327.7565 | 0 | 关闭
6003 | 9 | 5 | 恒流充电 | 01:26:00 | 40:23:27 | 0.152 | 2.3163 | 0.2179 | 480.44 | 0.2179 | 480.44 | 0 | 0 | 0.000491 | 1082.46 | 0.000491 | 1082.46 | 0 | 0 | 2023-05-12 18:56:36 | 0.0003522 | 1.0559 | 2327.7157 | 0 | 关闭
6004 | 9 | 5 | 恒流充电 | 01:26:30 | 40:23:57 | 0.152 | 2.3175 | 0.2192 | 483.23 | 0.2192 | 483.23 | 0 | 0 | 0.0004939 | 1088.94 | 0.0004939 | 1088.94 | 0 | 0 | 2023-05-12 18:57:06 | 0.0003524 | 1.0559 | 2327.7157 | 0 | 关闭
6005 | 9 | 5 | 恒流充电 | 01:27:00 | 40:24:27 | 0.1521 | 2.3187 | 0.2205 | 486.03 | 0.2205 | 486.03 | 0 | 0 | 0.0004969 | 1095.41 | 0.0004969 | 1095.41 | 0 | 0 | 2023-05-12 18:57:36 | 0.0003526 | 1.0559 | 2327.7565 | 0 | 关闭
6006 | 9 | 5 | 恒流充电 | 01:27:30 | 40:24:57 | 0.1521 | 2.3199 | 0.2217 | 488.82 | 0.2217 | 488.82 | 0 | 0 | 0.0004998 | 1101.89 | 0.0004998 | 1101.89 | 0 | 0 | 2023-05-12 18:58:06 | 0.0003527 | 1.0559 | 2327.7565 | 0 | 关闭
6007 | 9 | 5 | 恒流充电 | 01:28:00 | 40:25:27 | 0.152 | 2.3211 | 0.223 | 491.61 | 0.223 | 491.61 | 0 | 0 | 0.0005028 | 1108.37 | 0.0005028 | 1108.37 | 0 | 0 | 2023-05-12 18:58:36 | 0.0003529 | 1.0559 | 2327.7565 | 0 | 关闭
6008 | 9 | 5 | 恒流充电 | 01:28:30 | 40:25:57 | 0.152 | 2.3223 | 0.2243 | 494.41 | 0.2243 | 494.41 | 0 | 0 | 0.0005057 | 1114.86 | 0.0005057 | 1114.86 | 0 | 0 | 2023-05-12 18:59:06 | 0.0003531 | 1.0559 | 2327.7565 | 0 | 关闭
6009 | 9 | 5 | 恒流充电 | 01:29:00 | 40:26:27 | 0.1521 | 2.3234 | 0.2255 | 497.2 | 0.2255 | 497.2 | 0 | 0 | 0.0005086 | 1121.35 | 0.0005086 | 1121.35 | 0 | 0 | 2023-05-12 18:59:36 | 0.0003533 | 1.1519 | 2539.3708 | 0 | 关闭
6010 | 9 | 5 | 恒流充电 | 01:29:30 | 40:26:57 | 0.1521 | 2.3246 | 0.2268 | 499.99 | 0.2268 | 499.99 | 0 | 0 | 0.0005116 | 1127.84 | 0.0005116 | 1127.84 | 0 | 0 | 2023-05-12 19:00:06 | 0.0003535 | 1.0559 | 2327.7974 | 0 | 关闭
6011 | 9 | 5 | 恒流充电 | 01:30:00 | 40:27:27 | 0.1521 | 2.3258 | 0.2281 | 502.79 | 0.2281 | 502.79 | 0 | 0 | 0.0005145 | 1134.33 | 0.0005145 | 1134.33 | 0 | 0 | 2023-05-12 19:00:36 | 0.0003536 | 1.0559 | 2327.7157 | 0 | 关闭
6012 | 9 | 5 | 恒流充电 | 01:30:30 | 40:27:57 | 0.1521 | 2.3271 | 0.2293 | 505.58 | 0.2293 | 505.58 | 0 | 0 | 0.0005175 | 1140.83 | 0.0005175 | 1140.83 | 0 | 0 | 2023-05-12 19:01:06 | 0.0003538 | 0.9747 | 2148.736 | 0 | 关闭
6013 | 9 | 5 | 恒流充电 | 01:31:00 | 40:28:27 | 0.152 | 2.3284 | 0.2306 | 508.37 | 0.2306 | 508.37 | 0 | 0 | 0.0005204 | 1147.33 | 0.0005204 | 1147.33 | 0 | 0 | 2023-05-12 19:01:36 | 0.000354 | 0.9746 | 2148.6984 | 0 | 关闭
6014 | 9 | 5 | 恒流充电 | 01:31:30 | 40:28:57 | 0.152 | 2.3297 | 0.2319 | 511.17 | 0.2319 | 511.17 | 0 | 0 | 0.0005234 | 1153.84 | 0.0005234 | 1153.84 | 0 | 0 | 2023-05-12 19:02:06 | 0.0003542 | 0.9746 | 2148.6984 | 0 | 关闭
6015 | 9 | 5 | 恒流充电 | 01:32:00 | 40:29:27 | 0.152 | 2.331 | 0.2331 | 513.96 | 0.2331 | 513.96 | 0 | 0 | 0.0005263 | 1160.35 | 0.0005263 | 1160.35 | 0 | 0 | 2023-05-12 19:02:36 | 0.0003544 | 0.9746 | 2148.6607 | 0 | 关闭
6016 | 9 | 5 | 恒流充电 | 01:32:30 | 40:29:57 | 0.152 | 2.3322 | 0.2344 | 516.75 | 0.2344 | 516.75 | 0 | 0 | 0.0005293 | 1166.86 | 0.0005293 | 1166.86 | 0 | 0 | 2023-05-12 19:03:06 | 0.0003546 | 1.0559 | 2327.7157 | 0 | 关闭
6017 | 9 | 5 | 恒流充电 | 01:33:00 | 40:30:27 | 0.152 | 2.3336 | 0.2357 | 519.55 | 0.2357 | 519.55 | 0 | 0 | 0.0005322 | 1173.38 | 0.0005322 | 1173.38 | 0 | 0 | 2023-05-12 19:03:36 | 0.0003548 | 0.905 | 1995.1849 | 0 | 关闭
6018 | 9 | 5 | 恒流充电 | 01:33:30 | 40:30:57 | 0.152 | 2.3348 | 0.2369 | 522.34 | 0.2369 | 522.34 | 0 | 0 | 0.0005352 | 1179.9 | 0.0005352 | 1179.9 | 0 | 0 | 2023-05-12 19:04:06 | 0.000355 | 1.0559 | 2327.7157 | 0 | 关闭
6019 | 9 | 5 | 恒流充电 | 01:34:00 | 40:31:27 | 0.152 | 2.336 | 0.2382 | 525.13 | 0.2382 | 525.13 | 0 | 0 | 0.0005382 | 1186.42 | 0.0005382 | 1186.42 | 0 | 0 | 2023-05-12 19:04:36 | 0.0003552 | 1.0559 | 2327.7157 | 0 | 关闭
6020 | 9 | 5 | 恒流充电 | 01:34:30 | 40:31:57 | 0.152 | 2.3371 | 0.2395 | 527.93 | 0.2395 | 527.93 | 0 | 0 | 0.0005411 | 1192.95 | 0.0005411 | 1192.95 | 0 | 0 | 2023-05-12 19:05:06 | 0.0003553 | 1.1518 | 2539.2817 | 0 | 关闭
6021 | 9 | 5 | 恒流充电 | 01:35:00 | 40:32:27 | 0.152 | 2.3382 | 0.2407 | 530.72 | 0.2407 | 530.72 | 0 | 0 | 0.0005441 | 1199.48 | 0.0005441 | 1199.48 | 0 | 0 | 2023-05-12 19:05:36 | 0.0003555 | 1.1518 | 2539.2817 | 0 | 关闭
6022 | 9 | 5 | 恒流充电 | 01:35:30 | 40:32:57 | 0.152 | 2.3394 | 0.242 | 533.51 | 0.242 | 533.51 | 0 | 0 | 0.000547 | 1206.01 | 0.000547 | 1206.01 | 0 | 0 | 2023-05-12 19:06:06 | 0.0003557 | 1.0558 | 2327.6341 | 0 | 关闭
6023 | 9 | 5 | 恒流充电 | 01:36:00 | 40:33:27 | 0.152 | 2.3404 | 0.2433 | 536.3 | 0.2433 | 536.3 | 0 | 0 | 0.00055 | 1212.55 | 0.00055 | 1212.55 | 0 | 0 | 2023-05-12 19:06:36 | 0.0003558 | 1.267 | 2793.2589 | 0 | 关闭
6024 | 9 | 5 | 恒流充电 | 01:36:30 | 40:33:57 | 0.1521 | 2.3414 | 0.2445 | 539.1 | 0.2445 | 539.1 | 0 | 0 | 0.000553 | 1219.08 | 0.000553 | 1219.08 | 0 | 0 | 2023-05-12 19:07:06 | 0.000356 | 1.267 | 2793.2099 | 0 | 关闭
6025 | 9 | 5 | 恒流充电 | 01:37:00 | 40:34:27 | 0.152 | 2.3424 | 0.2458 | 541.89 | 0.2458 | 541.89 | 0 | 0 | 0.0005559 | 1225.62 | 0.0005559 | 1225.62 | 0 | 0 | 2023-05-12 19:07:36 | 0.0003561 | 1.2668 | 2792.8669 | 0 | 关闭
6026 | 9 | 5 | 恒流充电 | 01:37:30 | 40:34:57 | 0.152 | 2.3432 | 0.2471 | 544.68 | 0.2471 | 544.68 | 0 | 0 | 0.0005589 | 1232.17 | 0.0005589 | 1232.17 | 0 | 0 | 2023-05-12 19:08:06 | 0.0003562 | 1.5835 | 3490.9 | 0 | 关闭
6027 | 9 | 5 | 恒流充电 | 01:38:00 | 40:35:27 | 0.152 | 2.3441 | 0.2483 | 547.48 | 0.2483 | 547.48 | 0 | 0 | 0.0005619 | 1238.71 | 0.0005619 | 1238.71 | 0 | 0 | 2023-05-12 19:08:36 | 0.0003564 | 1.4076 | 3103.1855 | 0 | 关闭
6028 | 9 | 5 | 恒流充电 | 01:38:30 | 40:35:57 | 0.152 | 2.3448 | 0.2496 | 550.27 | 0.2496 | 550.27 | 0 | 0 | 0.0005649 | 1245.26 | 0.0005649 | 1245.26 | 0 | 0 | 2023-05-12 19:09:06 | 0.0003564 | 1.8097 | 3989.6699 | 0 | 关闭
6029 | 9 | 5 | 恒流充电 | 01:39:00 | 40:36:27 | 0.152 | 2.3454 | 0.2509 | 553.06 | 0.2509 | 553.06 | 0 | 0 | 0.0005678 | 1251.81 | 0.0005678 | 1251.81 | 0 | 0 | 2023-05-12 19:09:36 | 0.0003566 | 2.1113 | 4654.6149 | 0 | 关闭
6030 | 9 | 5 | 恒流充电 | 01:39:30 | 40:36:57 | 0.152 | 2.3459 | 0.2521 | 555.85 | 0.2521 | 555.85 | 0 | 0 | 0.0005708 | 1258.36 | 0.0005708 | 1258.36 | 0 | 0 | 2023-05-12 19:10:06 | 0.0003566 | 2.5336 | 5585.6359 | 0 | 关闭
6031 | 9 | 5 | 恒流充电 | 01:40:00 | 40:37:27 | 0.152 | 2.3465 | 0.2534 | 558.65 | 0.2534 | 558.65 | 0 | 0 | 0.0005738 | 1264.91 | 0.0005738 | 1264.91 | 0 | 0 | 2023-05-12 19:10:36 | 0.0003567 | 2.1113 | 4654.6149 | 0 | 关闭
6032 | 9 | 5 | 恒流充电 | 01:40:30 | 40:37:57 | 0.152 | 2.3469 | 0.2547 | 561.44 | 0.2547 | 561.44 | 0 | 0 | 0.0005767 | 1271.47 | 0.0005767 | 1271.47 | 0 | 0 | 2023-05-12 19:11:06 | 0.0003568 | 3.167 | 6981.9224 | 0 | 关闭
6033 | 9 | 5 | 恒流充电 | 01:41:00 | 40:38:27 | 0.152 | 2.3473 | 0.2559 | 564.23 | 0.2559 | 564.23 | 0 | 0 | 0.0005797 | 1278.02 | 0.0005797 | 1278.02 | 0 | 0 | 2023-05-12 19:11:36 | 0.0003568 | 3.167 | 6981.9224 | 0 | 关闭
6034 | 9 | 5 | 恒流充电 | 01:41:30 | 40:38:57 | 0.152 | 2.3478 | 0.2572 | 567.03 | 0.2572 | 567.03 | 0 | 0 | 0.0005827 | 1284.58 | 0.0005827 | 1284.58 | 0 | 0 | 2023-05-12 19:12:06 | 0.0003569 | 2.5335 | 5585.244 | 0 | 关闭
6035 | 9 | 5 | 恒流充电 | 01:42:00 | 40:39:27 | 0.152 | 2.3483 | 0.2585 | 569.82 | 0.2585 | 569.82 | 0 | 0 | 0.0005857 | 1291.14 | 0.0005857 | 1291.14 | 0 | 0 | 2023-05-12 19:12:36 | 0.000357 | 2.5336 | 5585.6359 | 0 | 关闭
6036 | 9 | 5 | 恒流充电 | 01:42:30 | 40:39:57 | 0.152 | 2.3485 | 0.2597 | 572.61 | 0.2597 | 572.61 | 0 | 0 | 0.0005886 | 1297.69 | 0.0005886 | 1297.69 | 0 | 0 | 2023-05-12 19:13:06 | 0.000357 | 6.3339 | 13963.5998 | 0 | 关闭
6037 | 9 | 5 | 恒流充电 | 01:43:00 | 40:40:27 | 0.152 | 2.3489 | 0.261 | 575.4 | 0.261 | 575.4 | 0 | 0 | 0.0005916 | 1304.25 | 0.0005916 | 1304.25 | 0 | 0 | 2023-05-12 19:13:36 | 0.0003571 | 3.1669 | 6981.6774 | 0 | 关闭
6038 | 9 | 5 | 恒流充电 | 01:43:30 | 40:40:57 | 0.152 | 2.3492 | 0.2623 | 578.2 | 0.2623 | 578.2 | 0 | 0 | 0.0005946 | 1310.81 | 0.0005946 | 1310.81 | 0 | 0 | 2023-05-12 19:14:06 | 0.0003571 | 4.2225 | 9308.9033 | 0 | 关闭
6039 | 9 | 5 | 恒流充电 | 01:44:00 | 40:41:27 | 0.152 | 2.3494 | 0.2635 | 580.99 | 0.2635 | 580.99 | 0 | 0 | 0.0005976 | 1317.37 | 0.0005976 | 1317.37 | 0 | 0 | 2023-05-12 19:14:36 | 0.0003571 | 6.3337 | 13963.1099 | 0 | 关闭
6040 | 9 | 5 | 恒流充电 | 01:44:30 | 40:41:57 | 0.152 | 2.3497 | 0.2648 | 583.78 | 0.2648 | 583.78 | 0 | 0 | 0.0006005 | 1323.94 | 0.0006005 | 1323.94 | 0 | 0 | 2023-05-12 19:15:06 | 0.0003572 | 4.2225 | 9308.9033 | 0 | 关闭
6041 | 9 | 5 | 恒流充电 | 01:45:00 | 40:42:27 | 0.152 | 2.3501 | 0.2661 | 586.57 | 0.2661 | 586.57 | 0 | 0 | 0.0006035 | 1330.5 | 0.0006035 | 1330.5 | 0 | 0 | 2023-05-12 19:15:36 | 0.0003572 | 3.1669 | 6981.7999 | 0 | 关闭
6042 | 9 | 5 | 恒流充电 | 01:45:30 | 40:42:57 | 0.152 | 2.3504 | 0.2673 | 589.37 | 0.2673 | 589.37 | 0 | 0 | 0.0006065 | 1337.06 | 0.0006065 | 1337.06 | 0 | 0 | 2023-05-12 19:16:06 | 0.0003573 | 4.2226 | 9309.0666 | 0 | 关闭
6043 | 9 | 5 | 恒流充电 | 01:46:00 | 40:43:27 | 0.152 | 2.3506 | 0.2686 | 592.16 | 0.2686 | 592.16 | 0 | 0 | 0.0006095 | 1343.63 | 0.0006095 | 1343.63 | 0 | 0 | 2023-05-12 19:16:36 | 0.0003573 | 6.3338 | 13963.3549 | 0 | 关闭
6044 | 9 | 5 | 恒流充电 | 01:46:30 | 40:43:57 | 0.152 | 2.3509 | 0.2699 | 594.95 | 0.2699 | 594.95 | 0 | 0 | 0.0006124 | 1350.19 | 0.0006124 | 1350.19 | 0 | 0 | 2023-05-12 19:17:06 | 0.0003574 | 4.2225 | 9308.9033 | 0 | 关闭
6045 | 9 | 5 | 恒流充电 | 01:47:00 | 40:44:27 | 0.152 | 2.3512 | 0.2711 | 597.75 | 0.2711 | 597.75 | 0 | 0 | 0.0006154 | 1356.76 | 0.0006154 | 1356.76 | 0 | 0 | 2023-05-12 19:17:36 | 0.0003574 | 4.2226 | 9309.0666 | 0 | 关闭
6046 | 9 | 5 | 恒流充电 | 01:47:30 | 40:44:57 | 0.152 | 2.3516 | 0.2724 | 600.54 | 0.2724 | 600.54 | 0 | 0 | 0.0006184 | 1363.32 | 0.0006184 | 1363.32 | 0 | 0 | 2023-05-12 19:18:06 | 0.0003575 | 3.167 | 6981.9224 | 0 | 关闭
6047 | 9 | 5 | 恒流充电 | 01:48:00 | 40:45:27 | 0.152 | 2.3519 | 0.2737 | 603.33 | 0.2737 | 603.33 | 0 | 0 | 0.0006214 | 1369.89 | 0.0006214 | 1369.89 | 0 | 0 | 2023-05-12 19:18:36 | 0.0003575 | 4.2227 | 9309.3932 | 0 | 关闭
6048 | 9 | 5 | 恒流充电 | 01:48:30 | 40:45:57 | 0.152 | 2.3522 | 0.2749 | 606.12 | 0.2749 | 606.12 | 0 | 0 | 0.0006244 | 1376.46 | 0.0006244 | 1376.46 | 0 | 0 | 2023-05-12 19:19:06 | 0.0003576 | 4.2226 | 9309.0666 | 0 | 关闭
6049 | 9 | 5 | 恒流充电 | 01:49:00 | 40:46:27 | 0.152 | 2.3527 | 0.2762 | 608.92 | 0.2762 | 608.92 | 0 | 0 | 0.0006273 | 1383.03 | 0.0006273 | 1383.03 | 0 | 0 | 2023-05-12 19:19:36 | 0.0003577 | 2.5336 | 5585.5379 | 0 | 关闭
6050 | 9 | 5 | 恒流充电 | 01:49:30 | 40:46:57 | 0.152 | 2.353 | 0.2775 | 611.71 | 0.2775 | 611.71 | 0 | 0 | 0.0006303 | 1389.6 | 0.0006303 | 1389.6 | 0 | 0 | 2023-05-12 19:20:06 | 0.0003577 | 4.2226 | 9309.0666 | 0 | 关闭
6051 | 9 | 5 | 恒流充电 | 01:50:00 | 40:47:27 | 0.152 | 2.3534 | 0.2787 | 614.5 | 0.2787 | 614.5 | 0 | 0 | 0.0006333 | 1396.17 | 0.0006333 | 1396.17 | 0 | 0 | 2023-05-12 19:20:36 | 0.0003578 | 3.1671 | 6982.0449 | 0 | 关闭
6052 | 9 | 5 | 恒流充电 | 01:50:30 | 40:47:57 | 0.152 | 2.3537 | 0.28 | 617.29 | 0.28 | 617.29 | 0 | 0 | 0.0006363 | 1402.75 | 0.0006363 | 1402.75 | 0 | 0 | 2023-05-12 19:21:06 | 0.0003578 | 4.2226 | 9309.0666 | 0 | 关闭
6053 | 9 | 5 | 恒流充电 | 01:51:00 | 40:48:27 | 0.152 | 2.3542 | 0.2813 | 620.09 | 0.2813 | 620.09 | 0 | 0 | 0.0006393 | 1409.32 | 0.0006393 | 1409.32 | 0 | 0 | 2023-05-12 19:21:36 | 0.0003579 | 2.5336 | 5585.4399 | 0 | 关闭
6054 | 9 | 5 | 恒流充电 | 01:51:30 | 40:48:57 | 0.152 | 2.3546 | 0.2825 | 622.88 | 0.2825 | 622.88 | 0 | 0 | 0.0006422 | 1415.89 | 0.0006422 | 1415.89 | 0 | 0 | 2023-05-12 19:22:06 | 0.0003579 | 3.1669 | 6981.7999 | 0 | 关闭
6055 | 9 | 5 | 恒流充电 | 01:52:00 | 40:49:27 | 0.152 | 2.355 | 0.2838 | 625.67 | 0.2838 | 625.67 | 0 | 0 | 0.0006452 | 1422.47 | 0.0006452 | 1422.47 | 0 | 0 | 2023-05-12 19:22:36 | 0.000358 | 3.167 | 6981.9224 | 0 | 关闭
6056 | 9 | 5 | 恒流充电 | 01:52:30 | 40:49:57 | 0.152 | 2.3556 | 0.2851 | 628.47 | 0.2851 | 628.47 | 0 | 0 | 0.0006482 | 1429.05 | 0.0006482 | 1429.05 | 0 | 0 | 2023-05-12 19:23:06 | 0.0003581 | 2.1113 | 4654.5333 | 0 | 关闭
6057 | 9 | 5 | 恒流充电 | 01:53:00 | 40:50:27 | 0.152 | 2.3559 | 0.2863 | 631.26 | 0.2863 | 631.26 | 0 | 0 | 0.0006512 | 1435.63 | 0.0006512 | 1435.63 | 0 | 0 | 2023-05-12 19:23:36 | 0.0003581 | 4.2226 | 9309.0666 | 0 | 关闭
6058 | 9 | 5 | 恒流充电 | 01:53:30 | 40:50:57 | 0.152 | 2.3563 | 0.2876 | 634.05 | 0.2876 | 634.05 | 0 | 0 | 0.0006542 | 1442.21 | 0.0006542 | 1442.21 | 0 | 0 | 2023-05-12 19:24:06 | 0.0003582 | 3.167 | 6981.9224 | 0 | 关闭
6059 | 9 | 5 | 恒流充电 | 01:54:00 | 40:51:27 | 0.152 | 2.3568 | 0.2889 | 636.84 | 0.2889 | 636.84 | 0 | 0 | 0.0006572 | 1448.79 | 0.0006572 | 1448.79 | 0 | 0 | 2023-05-12 19:24:36 | 0.0003583 | 2.5335 | 5585.244 | 0 | 关闭
6060 | 9 | 5 | 恒流充电 | 01:54:30 | 40:51:57 | 0.152 | 2.3572 | 0.2901 | 639.64 | 0.2901 | 639.64 | 0 | 0 | 0.0006602 | 1455.37 | 0.0006602 | 1455.37 | 0 | 0 | 2023-05-12 19:25:06 | 0.0003583 | 3.1672 | 6982.2898 | 0 | 关闭
6061 | 9 | 5 | 恒流充电 | 01:55:00 | 40:52:27 | 0.152 | 2.3577 | 0.2914 | 642.43 | 0.2914 | 642.43 | 0 | 0 | 0.0006631 | 1461.95 | 0.0006631 | 1461.95 | 0 | 0 | 2023-05-12 19:25:36 | 0.0003584 | 2.5336 | 5585.4399 | 0 | 关闭
6062 | 9 | 5 | 恒流充电 | 01:55:30 | 40:52:57 | 0.152 | 2.3583 | 0.2927 | 645.22 | 0.2927 | 645.22 | 0 | 0 | 0.0006661 | 1468.54 | 0.0006661 | 1468.54 | 0 | 0 | 2023-05-12 19:26:06 | 0.0003585 | 2.1114 | 4654.6966 | 0 | 关闭
6063 | 9 | 5 | 恒流充电 | 01:56:00 | 40:53:27 | 0.152 | 2.3588 | 0.2939 | 648.02 | 0.2939 | 648.02 | 0 | 0 | 0.0006691 | 1475.13 | 0.0006691 | 1475.13 | 0 | 0 | 2023-05-12 19:26:36 | 0.0003586 | 2.5336 | 5585.6359 | 0 | 关闭
6064 | 9 | 5 | 恒流充电 | 01:56:30 | 40:53:57 | 0.152 | 2.3593 | 0.2952 | 650.81 | 0.2952 | 650.81 | 0 | 0 | 0.0006721 | 1481.72 | 0.0006721 | 1481.72 | 0 | 0 | 2023-05-12 19:27:06 | 0.0003587 | 2.5336 | 5585.6359 | 0 | 关闭
6065 | 9 | 5 | 恒流充电 | 01:57:00 | 40:54:27 | 0.152 | 2.36 | 0.2965 | 653.6 | 0.2965 | 653.6 | 0 | 0 | 0.0006751 | 1488.31 | 0.0006751 | 1488.31 | 0 | 0 | 2023-05-12 19:27:36 | 0.0003588 | 1.8097 | 3989.6699 | 0 | 关闭
6066 | 9 | 5 | 恒流充电 | 01:57:30 | 40:54:57 | 0.152 | 2.3606 | 0.2977 | 656.39 | 0.2977 | 656.39 | 0 | 0 | 0.0006781 | 1494.9 | 0.0006781 | 1494.9 | 0 | 0 | 2023-05-12 19:28:06 | 0.0003589 | 2.1114 | 4654.6966 | 0 | 关闭
6067 | 9 | 5 | 恒流充电 | 01:58:00 | 40:55:27 | 0.152 | 2.3612 | 0.299 | 659.19 | 0.299 | 659.19 | 0 | 0 | 0.0006811 | 1501.49 | 0.0006811 | 1501.49 | 0 | 0 | 2023-05-12 19:28:36 | 0.000359 | 2.1114 | 4654.6966 | 0 | 关闭
6068 | 9 | 5 | 恒流充电 | 01:58:30 | 40:55:57 | 0.152 | 2.3619 | 0.3003 | 661.98 | 0.3003 | 661.98 | 0 | 0 | 0.0006841 | 1508.09 | 0.0006841 | 1508.09 | 0 | 0 | 2023-05-12 19:29:06 | 0.000359 | 1.8097 | 3989.7399 | 0 | 关闭
6069 | 9 | 5 | 恒流充电 | 01:59:00 | 40:56:27 | 0.152 | 2.3626 | 0.3015 | 664.77 | 0.3015 | 664.77 | 0 | 0 | 0.0006871 | 1514.68 | 0.0006871 | 1514.68 | 0 | 0 | 2023-05-12 19:29:36 | 0.0003592 | 1.8097 | 3989.7399 | 0 | 关闭
6070 | 9 | 5 | 恒流充电 | 01:59:30 | 40:56:57 | 0.152 | 2.3634 | 0.3028 | 667.56 | 0.3028 | 667.56 | 0 | 0 | 0.0006901 | 1521.28 | 0.0006901 | 1521.28 | 0 | 0 | 2023-05-12 19:30:06 | 0.0003593 | 1.5835 | 3490.9 | 0 | 关闭
6071 | 9 | 5 | 恒流充电 | 02:00:00 | 40:57:27 | 0.152 | 2.3641 | 0.3041 | 670.36 | 0.3041 | 670.36 | 0 | 0 | 0.000693 | 1527.88 | 0.000693 | 1527.88 | 0 | 0 | 2023-05-12 19:30:36 | 0.0003594 | 1.8098 | 3989.9499 | 0 | 关闭
6072 | 9 | 5 | 恒流充电 | 02:00:30 | 40:57:57 | 0.152 | 2.365 | 0.3053 | 673.15 | 0.3053 | 673.15 | 0 | 0 | 0.000696 | 1534.49 | 0.000696 | 1534.49 | 0 | 0 | 2023-05-12 19:31:06 | 0.0003595 | 1.4075 | 3103.0222 | 0 | 关闭
6073 | 9 | 5 | 恒流充电 | 02:01:00 | 40:58:27 | 0.152 | 2.3658 | 0.3066 | 675.94 | 0.3066 | 675.94 | 0 | 0 | 0.000699 | 1541.09 | 0.000699 | 1541.09 | 0 | 0 | 2023-05-12 19:31:36 | 0.0003596 | 1.5835 | 3490.9612 | 0 | 关闭
6074 | 9 | 5 | 恒流充电 | 02:01:30 | 40:58:57 | 0.152 | 2.3667 | 0.3079 | 678.74 | 0.3079 | 678.74 | 0 | 0 | 0.000702 | 1547.7 | 0.000702 | 1547.7 | 0 | 0 | 2023-05-12 19:32:06 | 0.0003597 | 1.4076 | 3103.0766 | 0 | 关闭
6075 | 9 | 5 | 恒流充电 | 02:02:00 | 40:59:27 | 0.152 | 2.3676 | 0.3091 | 681.53 | 0.3091 | 681.53 | 0 | 0 | 0.000705 | 1554.31 | 0.000705 | 1554.31 | 0 | 0 | 2023-05-12 19:32:36 | 0.0003599 | 1.4076 | 3103.0766 | 0 | 关闭
6076 | 9 | 5 | 恒流充电 | 02:02:30 | 40:59:57 | 0.152 | 2.3686 | 0.3104 | 684.32 | 0.3104 | 684.32 | 0 | 0 | 0.000708 | 1560.93 | 0.000708 | 1560.93 | 0 | 0 | 2023-05-12 19:33:06 | 0.00036 | 1.2668 | 2792.72 | 0 | 关闭
6077 | 9 | 5 | 恒流充电 | 02:03:00 | 41:00:27 | 0.152 | 2.3696 | 0.3117 | 687.11 | 0.3117 | 687.11 | 0 | 0 | 0.000711 | 1567.54 | 0.000711 | 1567.54 | 0 | 0 | 2023-05-12 19:33:36 | 0.0003602 | 1.2668 | 2792.72 | 0 | 关闭
6078 | 9 | 5 | 恒流充电 | 02:03:30 | 41:00:57 | 0.152 | 2.3706 | 0.3129 | 689.91 | 0.3129 | 689.91 | 0 | 0 | 0.000714 | 1574.16 | 0.000714 | 1574.16 | 0 | 0 | 2023-05-12 19:34:06 | 0.0003603 | 1.2667 | 2792.622 | 0 | 关闭
6079 | 9 | 5 | 恒流充电 | 02:04:00 | 41:01:27 | 0.152 | 2.3716 | 0.3142 | 692.7 | 0.3142 | 692.7 | 0 | 0 | 0.000717 | 1580.78 | 0.000717 | 1580.78 | 0 | 0 | 2023-05-12 19:34:36 | 0.0003605 | 1.2667 | 2792.622 | 0 | 关闭
6080 | 9 | 5 | 恒流充电 | 02:04:30 | 41:01:57 | 0.152 | 2.3727 | 0.3155 | 695.49 | 0.3155 | 695.49 | 0 | 0 | 0.00072 | 1587.41 | 0.00072 | 1587.41 | 0 | 0 | 2023-05-12 19:35:06 | 0.0003607 | 1.1516 | 2538.7473 | 0 | 关闭
6081 | 9 | 5 | 恒流充电 | 02:05:00 | 41:02:27 | 0.152 | 2.3739 | 0.3167 | 698.28 | 0.3167 | 698.28 | 0 | 0 | 0.0007231 | 1594.04 | 0.0007231 | 1594.04 | 0 | 0 | 2023-05-12 19:35:36 | 0.0003609 | 1.0556 | 2327.185 | 0 | 关闭
6082 | 9 | 5 | 恒流充电 | 02:05:30 | 41:02:57 | 0.152 | 2.375 | 0.318 | 701.08 | 0.318 | 701.08 | 0 | 0 | 0.0007261 | 1600.67 | 0.0007261 | 1600.67 | 0 | 0 | 2023-05-12 19:36:06 | 0.000361 | 1.1516 | 2538.7473 | 0 | 关闭
6083 | 9 | 5 | 恒流充电 | 02:06:00 | 41:03:27 | 0.152 | 2.3764 | 0.3193 | 703.87 | 0.3193 | 703.87 | 0 | 0 | 0.0007291 | 1607.3 | 0.0007291 | 1607.3 | 0 | 0 | 2023-05-12 19:36:36 | 0.0003612 | 0.9048 | 1994.73 | 0 | 关闭
6084 | 9 | 5 | 恒流充电 | 02:06:30 | 41:03:57 | 0.152 | 2.3778 | 0.3205 | 706.66 | 0.3205 | 706.66 | 0 | 0 | 0.0007321 | 1613.94 | 0.0007321 | 1613.94 | 0 | 0 | 2023-05-12 19:37:06 | 0.0003614 | 0.9049 | 1994.835 | 0 | 关闭
6085 | 9 | 5 | 恒流充电 | 02:07:00 | 41:04:27 | 0.152 | 2.3792 | 0.3218 | 709.46 | 0.3218 | 709.46 | 0 | 0 | 0.0007351 | 1620.58 | 0.0007351 | 1620.58 | 0 | 0 | 2023-05-12 19:37:36 | 0.0003617 | 0.9048 | 1994.695 | 0 | 关闭
6086 | 9 | 5 | 恒流充电 | 02:07:30 | 41:04:57 | 0.152 | 2.3806 | 0.3231 | 712.25 | 0.3231 | 712.25 | 0 | 0 | 0.0007381 | 1627.23 | 0.0007381 | 1627.23 | 0 | 0 | 2023-05-12 19:38:06 | 0.0003619 | 0.9048 | 1994.765 | 0 | 关闭
6087 | 9 | 5 | 恒流充电 | 02:08:00 | 41:05:27 | 0.152 | 2.3821 | 0.3243 | 715.04 | 0.3243 | 715.04 | 0 | 0 | 0.0007411 | 1633.88 | 0.0007411 | 1633.88 | 0 | 0 | 2023-05-12 19:38:36 | 0.0003622 | 0.8445 | 1861.8133 | 0 | 关闭
6088 | 9 | 5 | 恒流充电 | 02:08:30 | 41:05:57 | 0.152 | 2.3838 | 0.3256 | 717.83 | 0.3256 | 717.83 | 0 | 0 | 0.0007441 | 1640.53 | 0.0007441 | 1640.53 | 0 | 0 | 2023-05-12 19:39:06 | 0.0003624 | 0.7452 | 1642.7476 | 0 | 关闭
6089 | 9 | 5 | 恒流充电 | 02:09:00 | 41:06:27 | 0.152 | 2.3855 | 0.3269 | 720.63 | 0.3269 | 720.63 | 0 | 0 | 0.0007472 | 1647.19 | 0.0007472 | 1647.19 | 0 | 0 | 2023-05-12 19:39:36 | 0.0003626 | 0.7452 | 1642.7765 | 0 | 关闭
6090 | 9 | 5 | 恒流充电 | 02:09:30 | 41:06:57 | 0.152 | 2.3873 | 0.3281 | 723.42 | 0.3281 | 723.42 | 0 | 0 | 0.0007502 | 1653.86 | 0.0007502 | 1653.86 | 0 | 0 | 2023-05-12 19:40:06 | 0.0003629 | 0.7038 | 1551.4839 | 0 | 关闭
6091 | 9 | 5 | 恒流充电 | 02:10:00 | 41:07:27 | 0.152 | 2.3893 | 0.3294 | 726.21 | 0.3294 | 726.21 | 0 | 0 | 0.0007532 | 1660.53 | 0.0007532 | 1660.53 | 0 | 0 | 2023-05-12 19:40:36 | 0.0003632 | 0.6334 | 1396.36 | 0 | 关闭
6092 | 9 | 5 | 恒流充电 | 02:10:30 | 41:07:57 | 0.152 | 2.3914 | 0.3307 | 729 | 0.3307 | 729 | 0 | 0 | 0.0007562 | 1667.2 | 0.0007562 | 1667.2 | 0 | 0 | 2023-05-12 19:41:06 | 0.0003635 | 0.6032 | 1329.8433 | 0 | 关闭
6093 | 9 | 5 | 恒流充电 | 02:11:00 | 41:08:27 | 0.152 | 2.3938 | 0.3319 | 731.8 | 0.3319 | 731.8 | 0 | 0 | 0.0007593 | 1673.88 | 0.0007593 | 1673.88 | 0 | 0 | 2023-05-12 19:41:36 | 0.0003639 | 0.5278 | 1163.6129 | 0 | 关闭
6094 | 9 | 5 | 恒流充电 | 02:11:30 | 41:08:57 | 0.152 | 2.3963 | 0.3332 | 734.59 | 0.3332 | 734.59 | 0 | 0 | 0.0007623 | 1680.57 | 0.0007623 | 1680.57 | 0 | 0 | 2023-05-12 19:42:06 | 0.0003643 | 0.5067 | 1117.0684 | 0 | 关闭
6095 | 9 | 5 | 恒流充电 | 02:12:00 | 41:09:27 | 0.152 | 2.3989 | 0.3345 | 737.38 | 0.3345 | 737.38 | 0 | 0 | 0.0007653 | 1687.27 | 0.0007653 | 1687.27 | 0 | 0 | 2023-05-12 19:42:36 | 0.0003647 | 0.4872 | 1074.0665 | 0 | 关闭
6096 | 9 | 5 | 恒流充电 | 02:12:30 | 41:09:57 | 0.152 | 2.4019 | 0.3357 | 740.17 | 0.3357 | 740.17 | 0 | 0 | 0.0007684 | 1693.97 | 0.0007684 | 1693.97 | 0 | 0 | 2023-05-12 19:43:06 | 0.0003651 | 0.4223 | 930.9067 | 0 | 关闭
6097 | 9 | 5 | 恒流充电 | 02:13:00 | 41:10:27 | 0.152 | 2.4053 | 0.337 | 742.97 | 0.337 | 742.97 | 0 | 0 | 0.0007714 | 1700.68 | 0.0007714 | 1700.68 | 0 | 0 | 2023-05-12 19:43:36 | 0.0003656 | 0.3726 | 821.3306 | 0 | 关闭
6098 | 9 | 5 | 恒流充电 | 02:13:30 | 41:10:57 | 0.152 | 2.4089 | 0.3383 | 745.76 | 0.3383 | 745.76 | 0 | 0 | 0.0007745 | 1707.41 | 0.0007745 | 1707.41 | 0 | 0 | 2023-05-12 19:44:06 | 0.0003662 | 0.3519 | 775.7419 | 0 | 关闭
6099 | 9 | 5 | 恒流充电 | 02:14:00 | 41:11:27 | 0.152 | 2.4131 | 0.3395 | 748.55 | 0.3395 | 748.55 | 0 | 0 | 0.0007775 | 1714.14 | 0.0007775 | 1714.14 | 0 | 0 | 2023-05-12 19:44:36 | 0.0003668 | 0.3016 | 664.875 | 0 | 关闭
6100 | 9 | 5 | 恒流充电 | 02:14:30 | 41:11:57 | 0.152 | 2.4179 | 0.3408 | 751.34 | 0.3408 | 751.34 | 0 | 0 | 0.0007806 | 1720.88 | 0.0007806 | 1720.88 | 0 | 0 | 2023-05-12 19:45:06 | 0.0003676 | 0.2639 | 581.7962 | 0 | 关闭
6101 | 9 | 5 | 恒流充电 | 02:15:00 | 41:12:27 | 0.152 | 2.4237 | 0.3421 | 754.14 | 0.3421 | 754.14 | 0 | 0 | 0.0007837 | 1727.64 | 0.0007837 | 1727.64 | 0 | 0 | 2023-05-12 19:45:36 | 0.0003685 | 0.2184 | 481.4781 | 0 | 关闭
6102 | 9 | 5 | 恒流充电 | 02:15:30 | 41:12:57 | 0.152 | 2.4307 | 0.3433 | 756.93 | 0.3433 | 756.93 | 0 | 0 | 0.0007867 | 1734.42 | 0.0007867 | 1734.42 | 0 | 0 | 2023-05-12 19:46:06 | 0.0003695 | 0.181 | 398.939 | 0 | 关闭
6103 | 9 | 5 | 恒流充电 | 02:16:00 | 41:13:27 | 0.152 | 2.4397 | 0.3446 | 759.72 | 0.3446 | 759.72 | 0 | 0 | 0.0007898 | 1741.22 | 0.0007898 | 1741.22 | 0 | 0 | 2023-05-12 19:46:36 | 0.0003708 | 0.1407 | 310.2859 | 0 | 关闭
6104 | 9 | 5 | 恒流充电 | 02:16:25 | 41:13:53 | 0.152 | 2.4498 | 0.3457 | 762.13 | 0.3457 | 762.13 | 0 | 0 | 0.0007925 | 1747.12 | 0.0007925 | 1747.12 | 0 | 0 | 2023-05-12 19:47:02 | 0.0003724 | 0.1083 | 238.7064 | 0 | 关闭
6105 | 9 | 5 | 恒流充电 | 02:16:30 | 41:13:57 | 0.152 | 2.4516 | 0.3459 | 762.52 | 0.3459 | 762.52 | 0 | 0 | 0.0007929 | 1748.05 | 0.0007929 | 1748.05 | 0 | 0 | 2023-05-12 19:47:06 | 0.0003726 | 0.0962 | 212.0485 | 0 | 关闭
6106 | 9 | 5 | 恒流充电 | 02:16:48 | 41:14:15 | 0.152 | 2.4616 | 0.3467 | 764.26 | 0.3467 | 764.26 | 0 | 0 | 0.0007949 | 1752.33 | 0.0007949 | 1752.33 | 0 | 0 | 2023-05-12 19:47:25 | 0.0003742 | 0.079 | 174.0692 | 0 | 关闭
6107 | 9 | 5 | 恒流充电 | 02:17:00 | 41:14:27 | 0.152 | 2.4692 | 0.3471 | 765.31 | 0.3471 | 765.31 | 0 | 0 | 0.000796 | 1754.92 | 0.000796 | 1754.92 | 0 | 0 | 2023-05-12 19:47:36 | 0.0003754 | 0.0628 | 138.4054 | 0 | 关闭
6108 | 9 | 5 | 恒流充电 | 02:17:11 | 41:14:39 | 0.152 | 2.4792 | 0.3476 | 766.41 | 0.3476 | 766.41 | 0 | 0 | 0.0007973 | 1757.64 | 0.0007973 | 1757.64 | 0 | 0 | 2023-05-12 19:47:48 | 0.0003768 | 0.0498 | 109.8422 | 0 | 关闭
6109 | 9 | 5 | 恒流充电 | 02:17:20 | 41:14:48 | 0.152 | 2.4892 | 0.348 | 767.24 | 0.348 | 767.24 | 0 | 0 | 0.0007982 | 1759.72 | 0.0007982 | 1759.72 | 0 | 0 | 2023-05-12 19:47:57 | 0.0003784 | 0.038 | 83.7791 | 0 | 关闭
6110 | 9 | 5 | 恒流充电 | 02:17:27 | 41:14:54 | 0.152 | 2.4993 | 0.3483 | 767.89 | 0.3483 | 767.89 | 0 | 0 | 0.0007989 | 1761.32 | 0.0007989 | 1761.32 | 0 | 0 | 2023-05-12 19:48:04 | 0.0003799 | 0.0288 | 63.6007 | 0 | 关闭
6111 | 9 | 5 | 恒流充电 | 02:17:30 | 41:14:57 | 0.152 | 2.503 | 0.3484 | 768.1 | 0.3484 | 768.1 | 0 | 0 | 0.0007992 | 1761.86 | 0.0007992 | 1761.86 | 0 | 0 | 2023-05-12 19:48:06 | 0.0003805 | 0.0262 | 57.8621 | 0 | 关闭
6112 | 9 | 5 | 恒流充电 | 02:17:35 | 41:15:02 | 0.152 | 2.513 | 0.3486 | 768.61 | 0.3486 | 768.61 | 0 | 0 | 0.0007998 | 1763.14 | 0.0007998 | 1763.14 | 0 | 0 | 2023-05-12 19:48:11 | 0.000382 | 0.0232 | 51.2003 | 0 | 关闭
6113 | 9 | 5 | 恒流充电 | 02:17:40 | 41:15:07 | 0.152 | 2.523 | 0.3489 | 769.09 | 0.3489 | 769.09 | 0 | 0 | 0.0008003 | 1764.34 | 0.0008003 | 1764.34 | 0 | 0 | 2023-05-12 19:48:17 | 0.0003835 | 0.0215 | 47.4672 | 0 | 关闭
6114 | 9 | 5 | 恒流充电 | 02:17:45 | 41:15:12 | 0.152 | 2.533 | 0.3491 | 769.55 | 0.3491 | 769.55 | 0 | 0 | 0.0008008 | 1765.51 | 0.0008008 | 1765.51 | 0 | 0 | 2023-05-12 19:48:22 | 0.000385 | 0.0211 | 46.551 | 0 | 关闭
6115 | 9 | 5 | 恒流充电 | 02:17:50 | 41:15:17 | 0.152 | 2.5431 | 0.3493 | 770.02 | 0.3493 | 770.02 | 0 | 0 | 0.0008014 | 1766.69 | 0.0008014 | 1766.69 | 0 | 0 | 2023-05-12 19:48:27 | 0.0003866 | 0.0209 | 46.0804 | 0 | 关闭
6116 | 9 | 5 | 恒流充电 | 02:17:55 | 41:15:22 | 0.152 | 2.5531 | 0.3495 | 770.48 | 0.3495 | 770.48 | 0 | 0 | 0.0008019 | 1767.88 | 0.0008019 | 1767.88 | 0 | 0 | 2023-05-12 19:48:32 | 0.0003881 | 0.0211 | 46.5413 | 0 | 关闭
6117 | 9 | 5 | 恒流充电 | 02:18:00 | 41:15:27 | 0.152 | 2.5616 | 0.3497 | 770.89 | 0.3497 | 770.89 | 0 | 0 | 0.0008024 | 1768.93 | 0.0008024 | 1768.93 | 0 | 0 | 2023-05-12 19:48:36 | 0.0003894 | 0.0219 | 48.1839 | 0 | 关闭
6118 | 9 | 5 | 恒流充电 | 02:18:05 | 41:15:32 | 0.152 | 2.5716 | 0.3499 | 771.37 | 0.3499 | 771.37 | 0 | 0 | 0.0008029 | 1770.15 | 0.0008029 | 1770.15 | 0 | 0 | 2023-05-12 19:48:41 | 0.0003909 | 0.0215 | 47.477 | 0 | 关闭
6119 | 9 | 5 | 恒流充电 | 02:18:10 | 41:15:37 | 0.152 | 2.5816 | 0.3501 | 771.84 | 0.3501 | 771.84 | 0 | 0 | 0.0008035 | 1771.37 | 0.0008035 | 1771.37 | 0 | 0 | 2023-05-12 19:48:46 | 0.0003924 | 0.0215 | 47.477 | 0 | 关闭
6120 | 9 | 5 | 恒流充电 | 02:18:15 | 41:15:42 | 0.152 | 2.5917 | 0.3503 | 772.32 | 0.3503 | 772.32 | 0 | 0 | 0.0008041 | 1772.6 | 0.0008041 | 1772.6 | 0 | 0 | 2023-05-12 19:48:51 | 0.000394 | 0.0213 | 46.9972 | 0 | 关闭
6121 | 9 | 5 | 恒流充电 | 02:18:20 | 41:15:47 | 0.152 | 2.6018 | 0.3505 | 772.78 | 0.3505 | 772.78 | 0 | 0 | 0.0008046 | 1773.81 | 0.0008046 | 1773.81 | 0 | 0 | 2023-05-12 19:48:56 | 0.0003955 | 0.0209 | 46.0901 | 0 | 关闭
6122 | 9 | 5 | 恒流充电 | 02:18:25 | 41:15:52 | 0.152 | 2.6119 | 0.3507 | 773.24 | 0.3507 | 773.24 | 0 | 0 | 0.0008051 | 1775 | 0.0008051 | 1775 | 0 | 0 | 2023-05-12 19:49:01 | 0.000397 | 0.0205 | 45.154 | 0 | 关闭
6123 | 9 | 5 | 恒流充电 | 02:18:30 | 41:15:57 | 0.152 | 2.6219 | 0.3509 | 773.69 | 0.3509 | 773.69 | 0 | 0 | 0.0008057 | 1776.16 | 0.0008057 | 1776.16 | 0 | 0 | 2023-05-12 19:49:06 | 0.0003985 | 0.0203 | 44.6894 | 0 | 关闭
6124 | 9 | 5 | 恒流充电 | 02:18:34 | 41:16:01 | 0.152 | 2.6321 | 0.3511 | 774.11 | 0.3511 | 774.11 | 0 | 0 | 0.0008062 | 1777.29 | 0.0008062 | 1777.29 | 0 | 0 | 2023-05-12 19:49:11 | 0.0004001 | 0.019 | 41.9736 | 0 | 关闭
6125 | 9 | 5 | 恒流充电 | 02:18:39 | 41:16:06 | 0.152 | 2.6422 | 0.3513 | 774.54 | 0.3513 | 774.54 | 0 | 0 | 0.0008067 | 1778.42 | 0.0008067 | 1778.42 | 0 | 0 | 2023-05-12 19:49:15 | 0.0004016 | 0.0192 | 42.3989 | 0 | 关闭
6126 | 9 | 5 | 恒流充电 | 02:18:43 | 41:16:10 | 0.152 | 2.6522 | 0.3515 | 774.95 | 0.3515 | 774.95 | 0 | 0 | 0.0008072 | 1779.5 | 0.0008072 | 1779.5 | 0 | 0 | 2023-05-12 19:49:20 | 0.0004032 | 0.0186 | 40.9514 | 0 | 关闭
6127 | 9 | 5 | 恒流充电 | 02:18:47 | 41:16:15 | 0.152 | 2.6623 | 0.3517 | 775.35 | 0.3517 | 775.35 | 0 | 0 | 0.0008077 | 1780.57 | 0.0008077 | 1780.57 | 0 | 0 | 2023-05-12 19:49:24 | 0.0004047 | 0.018 | 39.6437 | 0 | 关闭
6128 | 9 | 5 | 恒流充电 | 02:18:52 | 41:16:19 | 0.152 | 2.6725 | 0.3519 | 775.75 | 0.3519 | 775.75 | 0 | 0 | 0.0008081 | 1781.63 | 0.0008081 | 1781.63 | 0 | 0 | 2023-05-12 19:49:28 | 0.0004062 | 0.0178 | 39.2359 | 0 | 关闭
6129 | 9 | 5 | 恒流充电 | 02:18:56 | 41:16:23 | 0.152 | 2.6827 | 0.3521 | 776.15 | 0.3521 | 776.15 | 0 | 0 | 0.0008086 | 1782.71 | 0.0008086 | 1782.71 | 0 | 0 | 2023-05-12 19:49:32 | 0.0004078 | 0.0178 | 39.2455 | 0 | 关闭
6130 | 9 | 5 | 恒流充电 | 02:19:00 | 41:16:27 | 0.152 | 2.6909 | 0.3522 | 776.48 | 0.3522 | 776.48 | 0 | 0 | 0.000809 | 1783.58 | 0.000809 | 1783.58 | 0 | 0 | 2023-05-12 19:49:36 | 0.000409 | 0.018 | 39.7303 | 0 | 关闭
6131 | 9 | 5 | 恒流充电 | 02:19:04 | 41:16:31 | 0.152 | 2.7009 | 0.3524 | 776.87 | 0.3524 | 776.87 | 0 | 0 | 0.0008095 | 1784.64 | 0.0008095 | 1784.64 | 0 | 0 | 2023-05-12 19:49:40 | 0.0004106 | 0.0177 | 39.0947 | 0 | 关闭
6132 | 9 | 5 | 恒流充电 | 02:19:08 | 41:16:35 | 0.152 | 2.7109 | 0.3526 | 777.27 | 0.3526 | 777.27 | 0 | 0 | 0.00081 | 1785.72 | 0.00081 | 1785.72 | 0 | 0 | 2023-05-12 19:49:44 | 0.0004121 | 0.0182 | 40.0353 | 0 | 关闭
6133 | 9 | 5 | 恒流充电 | 02:19:12 | 41:16:40 | 0.152 | 2.7209 | 0.3528 | 777.68 | 0.3528 | 777.68 | 0 | 0 | 0.0008105 | 1786.83 | 0.0008105 | 1786.83 | 0 | 0 | 2023-05-12 19:49:49 | 0.0004136 | 0.0186 | 40.9563 | 0 | 关闭
6134 | 9 | 5 | 恒流充电 | 02:19:17 | 41:16:44 | 0.152 | 2.731 | 0.3529 | 778.1 | 0.3529 | 778.1 | 0 | 0 | 0.000811 | 1787.97 | 0.000811 | 1787.97 | 0 | 0 | 2023-05-12 19:49:53 | 0.0004151 | 0.0188 | 41.4676 | 0 | 关闭
6135 | 9 | 5 | 恒流充电 | 02:19:22 | 41:16:49 | 0.152 | 2.741 | 0.3531 | 778.53 | 0.3531 | 778.53 | 0 | 0 | 0.0008116 | 1789.14 | 0.0008116 | 1789.14 | 0 | 0 | 2023-05-12 19:49:58 | 0.0004167 | 0.0194 | 42.8277 | 0 | 关闭
6136 | 9 | 5 | 恒流充电 | 02:19:26 | 41:16:54 | 0.152 | 2.7512 | 0.3533 | 778.97 | 0.3533 | 778.97 | 0 | 0 | 0.0008121 | 1790.37 | 0.0008121 | 1790.37 | 0 | 0 | 2023-05-12 19:50:03 | 0.0004182 | 0.0199 | 43.8035 | 0 | 关闭
6137 | 9 | 5 | 恒流充电 | 02:19:30 | 41:16:57 | 0.152 | 2.7579 | 0.3535 | 779.27 | 0.3535 | 779.27 | 0 | 0 | 0.0008125 | 1791.19 | 0.0008125 | 1791.19 | 0 | 0 | 2023-05-12 19:50:06 | 0.0004192 | 0.0202 | 44.4646 | 0 | 关闭
6138 | 9 | 5 | 恒流充电 | 02:19:35 | 41:17:02 | 0.152 | 2.768 | 0.3537 | 779.75 | 0.3537 | 779.75 | 0 | 0 | 0.0008131 | 1792.5 | 0.0008131 | 1792.5 | 0 | 0 | 2023-05-12 19:50:11 | 0.0004207 | 0.0213 | 46.9972 | 0 | 关闭
6139 | 9 | 5 | 恒流充电 | 02:19:40 | 41:17:07 | 0.152 | 2.7781 | 0.3539 | 780.24 | 0.3539 | 780.24 | 0 | 0 | 0.0008137 | 1793.87 | 0.0008137 | 1793.87 | 0 | 0 | 2023-05-12 19:50:16 | 0.0004223 | 0.0222 | 48.8404 | 0 | 关闭
6140 | 9 | 5 | 恒流充电 | 02:19:45 | 41:17:13 | 0.152 | 2.7882 | 0.3541 | 780.75 | 0.3541 | 780.75 | 0 | 0 | 0.0008143 | 1795.3 | 0.0008143 | 1795.3 | 0 | 0 | 2023-05-12 19:50:22 | 0.0004238 | 0.023 | 50.6933 | 0 | 关闭
6141 | 9 | 5 | 恒流充电 | 02:19:51 | 41:17:18 | 0.152 | 2.7982 | 0.3544 | 781.29 | 0.3544 | 781.29 | 0 | 0 | 0.000815 | 1796.81 | 0.000815 | 1796.81 | 0 | 0 | 2023-05-12 19:50:28 | 0.0004254 | 0.0245 | 53.9879 | 0 | 关闭
6142 | 9 | 5 | 恒流充电 | 02:19:52 | 41:17:20 | 0.152 | 2.8 | 0.3544 | 781.39 | 0.3544 | 781.39 | 0 | 0 | 0.0008152 | 1797.09 | 0.0008152 | 1797.09 | 0 | 0 | 2023-05-12 19:50:29 | 0.0004256 | 0.0258 | 56.911 | 0 | 关闭
6143 | 10 | 2 | 搁置 | 00:00:00 | 41:17:20 | 0 | 2.7927 | 0 | 0 | 0 | 0 | 0 | 0 | 0 | 0 | 0 | 0 | 0 | 0 | 2023-05-12 19:50:29 | 0 | 0 | 0 | 0 | 关闭
6144 | 10 | 2 | 搁置 | 00:00:00 | 41:17:20 | 0 | 2.7784 | 0 | 0 | 0 | 0 | 0 | 0 | 0 | 0 | 0 | 0 | 0 | 0 | 2023-05-12 19:50:29 | 0 | 0 | 0 | 0 | 关闭
6145 | 10 | 2 | 搁置 | 00:00:00 | 41:17:20 | 0 | 2.767 | 0 | 0 | 0 | 0 | 0 | 0 | 0 | 0 | 0 | 0 | 0 | 0 | 2023-05-12 19:50:30 | 0 | 0 | 0 | 0 | 关闭
6146 | 10 | 2 | 搁置 | 00:00:01 | 41:17:21 | 0 | 2.7564 | 0 | 0 | 0 | 0 | 0 | 0 | 0 | 0 | 0 | 0 | 0 | 0 | 2023-05-12 19:50:30 | 0 | 0 | 0 | 0 | 关闭
6147 | 10 | 2 | 搁置 | 00:00:01 | 41:17:21 | 0 | 2.7449 | 0 | 0 | 0 | 0 | 0 | 0 | 0 | 0 | 0 | 0 | 0 | 0 | 2023-05-12 19:50:30 | 0 | 0 | 0 | 0 | 关闭
6148 | 10 | 2 | 搁置 | 00:00:01 | 41:17:21 | 0 | 2.7339 | 0 | 0 | 0 | 0 | 0 | 0 | 0 | 0 | 0 | 0 | 0 | 0 | 2023-05-12 19:50:31 | 0 | 0 | 0 | 0 | 关闭
6149 | 10 | 2 | 搁置 | 00:00:02 | 41:17:22 | 0 | 2.7223 | 0 | 0 | 0 | 0 | 0 | 0 | 0 | 0 | 0 | 0 | 0 | 0 | 2023-05-12 19:50:31 | 0 | 0 | 0 | 0 | 关闭
6150 | 10 | 2 | 搁置 | 00:00:02 | 41:17:22 | 0 | 2.7108 | 0 | 0 | 0 | 0 | 0 | 0 | 0 | 0 | 0 | 0 | 0 | 0 | 2023-05-12 19:50:32 | 0 | 0 | 0 | 0 | 关闭
6151 | 10 | 2 | 搁置 | 00:00:03 | 41:17:23 | 0 | 2.6984 | 0 | 0 | 0 | 0 | 0 | 0 | 0 | 0 | 0 | 0 | 0 | 0 | 2023-05-12 19:50:32 | 0 | 0 | 0 | 0 | 关闭
6152 | 10 | 2 | 搁置 | 00:00:04 | 41:17:24 | 0 | 2.6876 | 0 | 0 | 0 | 0 | 0 | 0 | 0 | 0 | 0 | 0 | 0 | 0 | 2023-05-12 19:50:33 | 0 | 0 | 0 | 0 | 关闭
6153 | 10 | 2 | 搁置 | 00:00:04 | 41:17:24 | 0 | 2.677 | 0 | 0 | 0 | 0 | 0 | 0 | 0 | 0 | 0 | 0 | 0 | 0 | 2023-05-12 19:50:34 | 0 | 0 | 0 | 0 | 关闭
6154 | 10 | 2 | 搁置 | 00:00:05 | 41:17:25 | 0 | 2.6656 | 0 | 0 | 0 | 0 | 0 | 0 | 0 | 0 | 0 | 0 | 0 | 0 | 2023-05-12 19:50:34 | 0 | 0 | 0 | 0 | 关闭
6155 | 10 | 2 | 搁置 | 00:00:06 | 41:17:26 | 0 | 2.655 | 0 | 0 | 0 | 0 | 0 | 0 | 0 | 0 | 0 | 0 | 0 | 0 | 2023-05-12 19:50:35 | 0 | 0 | 0 | 0 | 关闭
6156 | 10 | 2 | 搁置 | 00:00:06 | 41:17:26 | 0 | 2.6437 | 0 | 0 | 0 | 0 | 0 | 0 | 0 | 0 | 0 | 0 | 0 | 0 | 2023-05-12 19:50:36 | 0 | 0 | 0 | 0 | 关闭
6157 | 10 | 2 | 搁置 | 00:00:07 | 41:17:27 | 0 | 2.6333 | 0 | 0 | 0 | 0 | 0 | 0 | 0 | 0 | 0 | 0 | 0 | 0 | 2023-05-12 19:50:37 | 0 | 0 | 0 | 0 | 关闭
6158 | 10 | 2 | 搁置 | 00:00:08 | 41:17:28 | 0 | 2.6223 | 0 | 0 | 0 | 0 | 0 | 0 | 0 | 0 | 0 | 0 | 0 | 0 | 2023-05-12 19:50:38 | 0 | 0 | 0 | 0 | 关闭
6159 | 10 | 2 | 搁置 | 00:00:09 | 41:17:29 | 0 | 2.6122 | 0 | 0 | 0 | 0 | 0 | 0 | 0 | 0 | 0 | 0 | 0 | 0 | 2023-05-12 19:50:38 | 0 | 0 | 0 | 0 | 关闭
6160 | 10 | 2 | 搁置 | 00:00:10 | 41:17:30 | 0 | 2.6015 | 0 | 0 | 0 | 0 | 0 | 0 | 0 | 0 | 0 | 0 | 0 | 0 | 2023-05-12 19:50:39 | 0 | 0 | 0 | 0 | 关闭
6161 | 10 | 2 | 搁置 | 00:00:11 | 41:17:31 | 0 | 2.5905 | 0 | 0 | 0 | 0 | 0 | 0 | 0 | 0 | 0 | 0 | 0 | 0 | 2023-05-12 19:50:41 | 0 | 0 | 0 | 0 | 关闭
6162 | 10 | 2 | 搁置 | 00:00:12 | 41:17:32 | 0 | 2.5797 | 0 | 0 | 0 | 0 | 0 | 0 | 0 | 0 | 0 | 0 | 0 | 0 | 2023-05-12 19:50:42 | 0 | 0 | 0 | 0 | 关闭
6163 | 10 | 2 | 搁置 | 00:00:14 | 41:17:34 | 0 | 2.5694 | 0 | 0 | 0 | 0 | 0 | 0 | 0 | 0 | 0 | 0 | 0 | 0 | 2023-05-12 19:50:43 | 0 | 0 | 0 | 0 | 关闭
6164 | 10 | 2 | 搁置 | 00:00:15 | 41:17:35 | 0 | 2.5594 | 0 | 0 | 0 | 0 | 0 | 0 | 0 | 0 | 0 | 0 | 0 | 0 | 2023-05-12 19:50:44 | 0 | 0 | 0 | 0 | 关闭
6165 | 10 | 2 | 搁置 | 00:00:16 | 41:17:36 | 0 | 2.5493 | 0 | 0 | 0 | 0 | 0 | 0 | 0 | 0 | 0 | 0 | 0 | 0 | 2023-05-12 19:50:46 | 0 | 0 | 0 | 0 | 关闭
6166 | 10 | 2 | 搁置 | 00:00:18 | 41:17:38 | 0 | 2.5389 | 0 | 0 | 0 | 0 | 0 | 0 | 0 | 0 | 0 | 0 | 0 | 0 | 2023-05-12 19:50:47 | 0 | 0 | 0 | 0 | 关闭
6167 | 10 | 2 | 搁置 | 00:00:20 | 41:17:40 | 0 | 2.5289 | 0 | 0 | 0 | 0 | 0 | 0 | 0 | 0 | 0 | 0 | 0 | 0 | 2023-05-12 19:50:49 | 0 | 0 | 0 | 0 | 关闭
6168 | 10 | 2 | 搁置 | 00:00:22 | 41:17:42 | 0 | 2.5182 | 0 | 0 | 0 | 0 | 0 | 0 | 0 | 0 | 0 | 0 | 0 | 0 | 2023-05-12 19:50:51 | 0 | 0 | 0 | 0 | 关闭
6169 | 10 | 2 | 搁置 | 00:00:24 | 41:17:44 | 0 | 2.5082 | 0 | 0 | 0 | 0 | 0 | 0 | 0 | 0 | 0 | 0 | 0 | 0 | 2023-05-12 19:50:53 | 0 | 0 | 0 | 0 | 关闭
6170 | 10 | 2 | 搁置 | 00:00:26 | 41:17:46 | 0 | 2.4981 | 0 | 0 | 0 | 0 | 0 | 0 | 0 | 0 | 0 | 0 | 0 | 0 | 2023-05-12 19:50:56 | 0 | 0 | 0 | 0 | 关闭
6171 | 10 | 2 | 搁置 | 00:00:29 | 41:17:49 | 0 | 2.4878 | 0 | 0 | 0 | 0 | 0 | 0 | 0 | 0 | 0 | 0 | 0 | 0 | 2023-05-12 19:50:59 | 0 | 0 | 0 | 0 | 关闭
6172 | 10 | 2 | 搁置 | 00:00:30 | 41:17:50 | 0 | 2.4875 | 0 | 0 | 0 | 0 | 0 | 0 | 0 | 0 | 0 | 0 | 0 | 0 | 2023-05-12 19:50:59 | 0 | 0 | 0 | 0 | 关闭
6173 | 10 | 2 | 搁置 | 00:00:33 | 41:17:53 | 0 | 2.4774 | 0 | 0 | 0 | 0 | 0 | 0 | 0 | 0 | 0 | 0 | 0 | 0 | 2023-05-12 19:51:03 | 0 | 0 | 0 | 0 | 关闭
6174 | 10 | 2 | 搁置 | 00:00:38 | 41:17:58 | 0 | 2.4674 | 0 | 0 | 0 | 0 | 0 | 0 | 0 | 0 | 0 | 0 | 0 | 0 | 2023-05-12 19:51:08 | 0 | 0 | 0 | 0 | 关闭
6175 | 10 | 2 | 搁置 | 00:00:44 | 41:18:04 | 0 | 2.4573 | 0 | 0 | 0 | 0 | 0 | 0 | 0 | 0 | 0 | 0 | 0 | 0 | 2023-05-12 19:51:14 | 0 | 0 | 0 | 0 | 关闭
6176 | 10 | 2 | 搁置 | 00:00:53 | 41:18:13 | 0 | 2.4473 | 0 | 0 | 0 | 0 | 0 | 0 | 0 | 0 | 0 | 0 | 0 | 0 | 2023-05-12 19:51:22 | 0 | 0 | 0 | 0 | 关闭
6177 | 10 | 2 | 搁置 | 00:01:00 | 41:18:20 | 0 | 2.4411 | 0 | 0 | 0 | 0 | 0 | 0 | 0 | 0 | 0 | 0 | 0 | 0 | 2023-05-12 19:51:29 | 0 | 0 | 0 | 0 | 关闭
6178 | 10 | 3 | 恒流放电 | 00:00:00 | 41:18:20 | -0.1519 | 2.4343 | 0 | 0 | 0 | 0 | 0 | 0 | 0 | 0 | 0 | 0 | 0 | 0 | 2023-05-12 19:51:29 | -0.0003697 | 0 | 0 | 0 | 关闭
6179 | 10 | 3 | 恒流放电 | 00:00:00 | 41:18:20 | -0.152 | 2.4242 | 0 | 0.05 | 0 | 0 | 0 | 0.05 | 1e-07 | 0.11 | 0 | 0 | 1e-07 | 0.11 | 2023-05-12 19:51:30 | -0.0003685 | -0.0021 | -4.6068 | 0 | 关闭
6180 | 10 | 3 | 恒流放电 | 00:00:01 | 41:18:21 | -0.152 | 2.4137 | 0.0001 | 0.12 | 0 | 0 | 0.0001 | 0.12 | 1e-07 | 0.29 | 0 | 0 | 1e-07 | 0.29 | 2023-05-12 19:51:30 | -0.000367 | -0.0032 | -7.0932 | 0 | 关闭
6181 | 10 | 3 | 恒流放电 | 00:00:02 | 41:18:22 | -0.152 | 2.4034 | 0.0001 | 0.27 | 0 | 0 | 0.0001 | 0.27 | 3e-07 | 0.65 | 0 | 0 | 3e-07 | 0.65 | 2023-05-12 19:51:32 | -0.0003654 | -0.0066 | -14.4624 | 0 | 关闭
6182 | 10 | 3 | 恒流放电 | 00:00:05 | 41:18:25 | -0.152 | 2.3933 | 0.0002 | 0.52 | 0 | 0 | 0.0002 | 0.52 | 6e-07 | 1.25 | 0 | 0 | 6e-07 | 1.25 | 2023-05-12 19:51:35 | -0.0003639 | -0.0113 | -24.8889 | 0 | 关闭
6183 | 10 | 3 | 恒流放电 | 00:00:10 | 41:18:30 | -0.152 | 2.3832 | 0.0004 | 0.98 | 0 | 0 | 0.0004 | 0.98 | 1.1e-06 | 2.34 | 0 | 0 | 1.1e-06 | 2.34 | 2023-05-12 19:51:40 | -0.0003623 | -0.0205 | -45.1685 | 0 | 关闭
6184 | 10 | 3 | 恒流放电 | 00:00:20 | 41:18:40 | -0.1521 | 2.3732 | 0.0009 | 1.92 | 0 | 0 | 0.0009 | 1.92 | 2.1e-06 | 4.58 | 0 | 0 | 2.1e-06 | 4.58 | 2023-05-12 19:51:50 | -0.0003608 | -0.0427 | -94.0335 | 0 | 关闭
6185 | 10 | 3 | 恒流放电 | 00:00:30 | 41:18:50 | -0.152 | 2.3682 | 0.0013 | 2.79 | 0 | 0 | 0.0013 | 2.79 | 3e-06 | 6.65 | 0 | 0 | 3e-06 | 6.65 | 2023-05-12 19:51:59 | -0.00036 | -0.0794 | -175.0355 | 0 | 关闭
6186 | 10 | 3 | 恒流放电 | 00:01:00 | 41:19:20 | -0.152 | 2.36 | 0.0025 | 5.59 | 0 | 0 | 0.0025 | 5.59 | 6e-06 | 13.26 | 0 | 0 | 6e-06 | 13.26 | 2023-05-12 19:52:29 | -0.0003588 | -0.1545 | -340.6144 | 0 | 关闭
6187 | 10 | 3 | 恒流放电 | 00:01:30 | 41:19:50 | -0.152 | 2.3552 | 0.0038 | 8.38 | 0 | 0 | 0.0038 | 8.38 | 9e-06 | 19.84 | 0 | 0 | 9e-06 | 19.84 | 2023-05-12 19:52:59 | -0.000358 | -0.2639 | -581.8792 | 0 | 关闭
6188 | 10 | 3 | 恒流放电 | 00:02:00 | 41:20:20 | -0.152 | 2.3518 | 0.0051 | 11.17 | 0 | 0 | 0.0051 | 11.17 | 1.2e-05 | 26.41 | 0 | 0 | 1.2e-05 | 26.41 | 2023-05-12 19:53:29 | -0.0003576 | -0.3726 | -821.4801 | 0 | 关闭
6189 | 10 | 3 | 恒流放电 | 00:02:30 | 41:20:50 | -0.152 | 2.349 | 0.0063 | 13.97 | 0 | 0 | 0.0063 | 13.97 | 1.5e-05 | 32.98 | 0 | 0 | 1.5e-05 | 32.98 | 2023-05-12 19:53:59 | -0.0003571 | -0.4525 | -997.5137 | 0 | 关闭
6190 | 10 | 3 | 恒流放电 | 00:03:00 | 41:21:20 | -0.152 | 2.3467 | 0.0076 | 16.76 | 0 | 0 | 0.0076 | 16.76 | 1.79e-05 | 39.53 | 0 | 0 | 1.79e-05 | 39.53 | 2023-05-12 19:54:29 | -0.0003567 | -0.5508 | -1214.3486 | 0 | 关闭
6191 | 10 | 3 | 恒流放电 | 00:03:30 | 41:21:50 | -0.152 | 2.3445 | 0.0089 | 19.55 | 0 | 0 | 0.0089 | 19.55 | 2.09e-05 | 46.09 | 0 | 0 | 2.09e-05 | 46.09 | 2023-05-12 19:54:59 | -0.0003564 | -0.5759 | -1269.549 | 0 | 关闭
6192 | 10 | 3 | 恒流放电 | 00:04:00 | 41:22:20 | -0.152 | 2.3427 | 0.0101 | 22.34 | 0 | 0 | 0.0101 | 22.34 | 2.39e-05 | 52.63 | 0 | 0 | 2.39e-05 | 52.63 | 2023-05-12 19:55:29 | -0.0003562 | -0.7038 | -1551.6574 | 0 | 关闭
6193 | 10 | 3 | 恒流放电 | 00:04:30 | 41:22:50 | -0.152 | 2.341 | 0.0114 | 25.14 | 0 | 0 | 0.0114 | 25.14 | 2.68e-05 | 59.17 | 0 | 0 | 2.68e-05 | 59.17 | 2023-05-12 19:55:59 | -0.0003559 | -0.7452 | -1642.9638 | 0 | 关闭
6194 | 10 | 3 | 恒流放电 | 00:05:00 | 41:23:20 | -0.152 | 2.3394 | 0.0127 | 27.93 | 0 | 0 | 0.0127 | 27.93 | 2.98e-05 | 65.71 | 0 | 0 | 2.98e-05 | 65.71 | 2023-05-12 19:56:29 | -0.0003557 | -0.7918 | -1745.6452 | 0 | 关闭
6195 | 10 | 3 | 恒流放电 | 00:05:30 | 41:23:50 | -0.152 | 2.3381 | 0.0139 | 30.72 | 0 | 0 | 0.0139 | 30.72 | 3.28e-05 | 72.24 | 0 | 0 | 3.28e-05 | 72.24 | 2023-05-12 19:56:59 | -0.0003554 | -0.9746 | -2148.5193 | 0 | 关闭
6196 | 10 | 3 | 恒流放电 | 00:06:00 | 41:24:20 | -0.152 | 2.3368 | 0.0152 | 33.52 | 0 | 0 | 0.0152 | 33.52 | 3.57e-05 | 78.77 | 0 | 0 | 3.57e-05 | 78.77 | 2023-05-12 19:57:29 | -0.0003553 | -0.9746 | -2148.5193 | 0 | 关闭
6197 | 10 | 3 | 恒流放电 | 00:06:30 | 41:24:50 | -0.152 | 2.3354 | 0.0165 | 36.31 | 0 | 0 | 0.0165 | 36.31 | 3.87e-05 | 85.29 | 0 | 0 | 3.87e-05 | 85.29 | 2023-05-12 19:57:59 | -0.0003551 | -0.905 | -1995.0493 | 0 | 关闭
6198 | 10 | 3 | 恒流放电 | 00:07:00 | 41:25:20 | -0.152 | 2.3343 | 0.0177 | 39.1 | 0 | 0 | 0.0177 | 39.1 | 4.16e-05 | 91.81 | 0 | 0 | 4.16e-05 | 91.81 | 2023-05-12 19:58:29 | -0.0003549 | -1.1518 | -2539.137 | 0 | 关闭
6199 | 10 | 3 | 恒流放电 | 00:07:30 | 41:25:50 | -0.1521 | 2.3332 | 0.019 | 41.9 | 0 | 0 | 0.019 | 41.9 | 4.46e-05 | 98.33 | 0 | 0 | 4.46e-05 | 98.33 | 2023-05-12 19:58:59 | -0.0003548 | -1.1518 | -2539.1537 | 0 | 关闭
6200 | 10 | 3 | 恒流放电 | 00:08:00 | 41:26:20 | -0.152 | 2.3322 | 0.0203 | 44.69 | 0 | 0 | 0.0203 | 44.69 | 4.76e-05 | 104.85 | 0 | 0 | 4.76e-05 | 104.85 | 2023-05-12 19:59:29 | -0.0003546 | -1.2669 | -2793.0752 | 0 | 关闭
6201 | 10 | 3 | 恒流放电 | 00:08:30 | 41:26:50 | -0.152 | 2.3312 | 0.0215 | 47.48 | 0 | 0 | 0.0215 | 47.48 | 5.05e-05 | 111.36 | 0 | 0 | 5.05e-05 | 111.36 | 2023-05-12 19:59:59 | -0.0003544 | -1.2669 | -2793.0752 | 0 | 关闭
6202 | 10 | 3 | 恒流放电 | 00:09:00 | 41:27:20 | -0.152 | 2.3302 | 0.0228 | 50.27 | 0 | 0 | 0.0228 | 50.27 | 5.35e-05 | 117.87 | 0 | 0 | 5.35e-05 | 117.87 | 2023-05-12 20:00:29 | -0.0003543 | -1.2669 | -2793.069 | 0 | 关闭
6203 | 10 | 3 | 恒流放电 | 00:09:30 | 41:27:50 | -0.152 | 2.3292 | 0.0241 | 53.07 | 0 | 0 | 0.0241 | 53.07 | 5.64e-05 | 124.38 | 0 | 0 | 5.64e-05 | 124.38 | 2023-05-12 20:00:59 | -0.0003541 | -1.2669 | -2793.0568 | 0 | 关闭
6204 | 10 | 3 | 恒流放电 | 00:10:00 | 41:28:20 | -0.152 | 2.3283 | 0.0253 | 55.86 | 0 | 0 | 0.0253 | 55.86 | 5.94e-05 | 130.88 | 0 | 0 | 5.94e-05 | 130.88 | 2023-05-12 20:01:29 | -0.000354 | -1.4077 | -3103.3964 | 0 | 关闭
6205 | 10 | 3 | 恒流放电 | 00:10:30 | 41:28:50 | -0.1521 | 2.3275 | 0.0266 | 58.65 | 0 | 0 | 0.0266 | 58.65 | 6.23e-05 | 137.38 | 0 | 0 | 6.23e-05 | 137.38 | 2023-05-12 20:01:59 | -0.0003539 | -1.5837 | -3491.321 | 0 | 关闭
6206 | 10 | 3 | 恒流放电 | 00:11:00 | 41:29:20 | -0.152 | 2.3266 | 0.0279 | 61.45 | 0 | 0 | 0.0279 | 61.45 | 6.53e-05 | 143.88 | 0 | 0 | 6.53e-05 | 143.88 | 2023-05-12 20:02:29 | -0.0003537 | -1.4077 | -3103.3352 | 0 | 关闭
6207 | 10 | 3 | 恒流放电 | 00:11:30 | 41:29:50 | -0.152 | 2.3258 | 0.0291 | 64.24 | 0 | 0 | 0.0291 | 64.24 | 6.82e-05 | 150.38 | 0 | 0 | 6.82e-05 | 150.38 | 2023-05-12 20:02:59 | -0.0003535 | -1.5836 | -3491.2444 | 0 | 关闭
6208 | 10 | 3 | 恒流放电 | 00:12:00 | 41:30:20 | -0.152 | 2.325 | 0.0304 | 67.03 | 0 | 0 | 0.0304 | 67.03 | 7.12e-05 | 156.88 | 0 | 0 | 7.12e-05 | 156.88 | 2023-05-12 20:03:29 | -0.0003535 | -1.5836 | -3491.2291 | 0 | 关闭
6209 | 10 | 3 | 恒流放电 | 00:12:30 | 41:30:50 | -0.152 | 2.3242 | 0.0317 | 69.83 | 0 | 0 | 0.0317 | 69.83 | 7.41e-05 | 163.37 | 0 | 0 | 7.41e-05 | 163.37 | 2023-05-12 20:03:59 | -0.0003533 | -1.5836 | -3491.2674 | 0 | 关闭
6210 | 10 | 3 | 恒流放电 | 00:13:00 | 41:31:20 | -0.152 | 2.3234 | 0.0329 | 72.62 | 0 | 0 | 0.0329 | 72.62 | 7.7e-05 | 169.86 | 0 | 0 | 7.7e-05 | 169.86 | 2023-05-12 20:04:29 | -0.0003532 | -1.5836 | -3491.2521 | 0 | 关闭
6211 | 10 | 3 | 恒流放电 | 00:13:30 | 41:31:50 | -0.152 | 2.3226 | 0.0342 | 75.41 | 0 | 0 | 0.0342 | 75.41 | 8e-05 | 176.35 | 0 | 0 | 8e-05 | 176.35 | 2023-05-12 20:04:59 | -0.0003531 | -1.5836 | -3491.2904 | 0 | 关闭
6212 | 10 | 3 | 恒流放电 | 00:14:00 | 41:32:20 | -0.152 | 2.322 | 0.0355 | 78.21 | 0 | 0 | 0.0355 | 78.21 | 8.29e-05 | 182.83 | 0 | 0 | 8.29e-05 | 182.83 | 2023-05-12 20:05:29 | -0.000353 | -2.1115 | -4655.0742 | 0 | 关闭
6213 | 10 | 3 | 恒流放电 | 00:14:30 | 41:32:50 | -0.152 | 2.3213 | 0.0367 | 81 | 0 | 0 | 0.0367 | 81 | 8.59e-05 | 189.32 | 0 | 0 | 8.59e-05 | 189.32 | 2023-05-12 20:05:59 | -0.0003529 | -1.8099 | -3990.0811 | 0 | 关闭
6214 | 10 | 3 | 恒流放电 | 00:15:00 | 41:33:20 | -0.152 | 2.3206 | 0.038 | 83.79 | 0 | 0 | 0.038 | 83.79 | 8.88e-05 | 195.8 | 0 | 0 | 8.88e-05 | 195.8 | 2023-05-12 20:06:29 | -0.0003528 | -1.8099 | -3990.0636 | 0 | 关闭
6215 | 10 | 3 | 恒流放电 | 00:15:30 | 41:33:50 | -0.152 | 2.3197 | 0.0393 | 86.58 | 0 | 0 | 0.0393 | 86.58 | 9.18e-05 | 202.28 | 0 | 0 | 9.18e-05 | 202.28 | 2023-05-12 20:06:59 | -0.0003526 | -1.4077 | -3103.4032 | 0 | 关闭
6216 | 10 | 3 | 恒流放电 | 00:16:00 | 41:34:20 | -0.152 | 2.3191 | 0.0405 | 89.38 | 0 | 0 | 0.0405 | 89.38 | 9.47e-05 | 208.76 | 0 | 0 | 9.47e-05 | 208.76 | 2023-05-12 20:07:29 | -0.0003526 | -2.1116 | -4655.115 | 0 | 关闭
6217 | 10 | 3 | 恒流放电 | 00:16:30 | 41:34:50 | -0.152 | 2.3185 | 0.0418 | 92.17 | 0 | 0 | 0.0418 | 92.17 | 9.76e-05 | 215.23 | 0 | 0 | 9.76e-05 | 215.23 | 2023-05-12 20:07:59 | -0.0003525 | -2.1116 | -4655.1048 | 0 | 关闭
6218 | 10 | 3 | 恒流放电 | 00:17:00 | 41:35:20 | -0.152 | 2.3178 | 0.0431 | 94.96 | 0 | 0 | 0.0431 | 94.96 | 0.0001006 | 221.71 | 0 | 0 | 0.0001006 | 221.71 | 2023-05-12 20:08:29 | -0.0003524 | -1.8099 | -3990.1249 | 0 | 关闭
6219 | 10 | 3 | 恒流放电 | 00:17:30 | 41:35:50 | -0.152 | 2.3171 | 0.0443 | 97.76 | 0 | 0 | 0.0443 | 97.76 | 0.0001035 | 228.18 | 0 | 0 | 0.0001035 | 228.18 | 2023-05-12 20:08:59 | -0.0003523 | -1.8099 | -3990.1161 | 0 | 关闭
6220 | 10 | 3 | 恒流放电 | 00:18:00 | 41:36:20 | -0.152 | 2.3163 | 0.0456 | 100.55 | 0 | 0 | 0.0456 | 100.55 | 0.0001064 | 234.65 | 0 | 0 | 0.0001064 | 234.65 | 2023-05-12 20:09:29 | -0.0003521 | -1.5837 | -3491.3057 | 0 | 关闭
6221 | 10 | 3 | 恒流放电 | 00:18:30 | 41:36:50 | -0.152 | 2.3158 | 0.0469 | 103.34 | 0 | 0 | 0.0469 | 103.34 | 0.0001094 | 241.12 | 0 | 0 | 0.0001094 | 241.12 | 2023-05-12 20:09:59 | -0.0003521 | -2.5338 | -5586.0278 | 0 | 关闭
6222 | 10 | 3 | 恒流放电 | 00:19:00 | 41:37:20 | -0.152 | 2.315 | 0.0481 | 106.14 | 0 | 0 | 0.0481 | 106.14 | 0.0001123 | 247.59 | 0 | 0 | 0.0001123 | 247.59 | 2023-05-12 20:10:29 | -0.0003519 | -1.5837 | -3491.3286 | 0 | 关闭
6223 | 10 | 3 | 恒流放电 | 00:19:30 | 41:37:50 | -0.152 | 2.3143 | 0.0494 | 108.93 | 0 | 0 | 0.0494 | 108.93 | 0.0001152 | 254.05 | 0 | 0 | 0.0001152 | 254.05 | 2023-05-12 20:10:59 | -0.0003519 | -1.8099 | -3990.0024 | 0 | 关闭
6224 | 10 | 3 | 恒流放电 | 00:20:00 | 41:38:20 | -0.152 | 2.3137 | 0.0507 | 111.72 | 0 | 0 | 0.0507 | 111.72 | 0.0001182 | 260.52 | 0 | 0 | 0.0001182 | 260.52 | 2023-05-12 20:11:29 | -0.0003518 | -2.1115 | -4655.0028 | 0 | 关闭
6225 | 10 | 3 | 恒流放电 | 00:20:30 | 41:38:50 | -0.152 | 2.313 | 0.0519 | 114.51 | 0 | 0 | 0.0519 | 114.51 | 0.0001211 | 266.98 | 0 | 0 | 0.0001211 | 266.98 | 2023-05-12 20:11:59 | -0.0003516 | -1.8099 | -3990.0374 | 0 | 关闭
6226 | 10 | 3 | 恒流放电 | 00:21:00 | 41:39:20 | -0.152 | 2.3123 | 0.0532 | 117.31 | 0 | 0 | 0.0532 | 117.31 | 0.000124 | 273.44 | 0 | 0 | 0.000124 | 273.44 | 2023-05-12 20:12:29 | -0.0003515 | -1.8099 | -3990.0024 | 0 | 关闭
6227 | 10 | 3 | 恒流放电 | 00:21:30 | 41:39:50 | -0.152 | 2.3115 | 0.0545 | 120.1 | 0 | 0 | 0.0545 | 120.1 | 0.000127 | 279.89 | 0 | 0 | 0.000127 | 279.89 | 2023-05-12 20:12:59 | -0.0003514 | -1.5836 | -3491.2521 | 0 | 关闭
6228 | 10 | 3 | 恒流放电 | 00:22:00 | 41:40:20 | -0.152 | 2.3109 | 0.0557 | 122.89 | 0 | 0 | 0.0557 | 122.89 | 0.0001299 | 286.35 | 0 | 0 | 0.0001299 | 286.35 | 2023-05-12 20:13:29 | -0.0003513 | -2.1115 | -4654.9415 | 0 | 关闭
6229 | 10 | 3 | 恒流放电 | 00:22:30 | 41:40:50 | -0.152 | 2.3101 | 0.057 | 125.69 | 0 | 0 | 0.057 | 125.69 | 0.0001328 | 292.8 | 0 | 0 | 0.0001328 | 292.8 | 2023-05-12 20:13:59 | -0.0003512 | -1.5836 | -3491.2215 | 0 | 关闭
6230 | 10 | 3 | 恒流放电 | 00:23:00 | 41:41:20 | -0.152 | 2.3093 | 0.0583 | 128.48 | 0 | 0 | 0.0583 | 128.48 | 0.0001357 | 299.25 | 0 | 0 | 0.0001357 | 299.25 | 2023-05-12 20:14:29 | -0.0003511 | -1.5836 | -3491.2062 | 0 | 关闭
6231 | 10 | 3 | 恒流放电 | 00:23:30 | 41:41:50 | -0.152 | 2.3084 | 0.0595 | 131.27 | 0 | 0 | 0.0595 | 131.27 | 0.0001387 | 305.7 | 0 | 0 | 0.0001387 | 305.7 | 2023-05-12 20:14:59 | -0.0003509 | -1.4077 | -3103.308 | 0 | 关闭
6232 | 10 | 3 | 恒流放电 | 00:24:00 | 41:42:20 | -0.152 | 2.3077 | 0.0608 | 134.07 | 0 | 0 | 0.0608 | 134.07 | 0.0001416 | 312.15 | 0 | 0 | 0.0001416 | 312.15 | 2023-05-12 20:15:29 | -0.0003508 | -1.8099 | -3990.0024 | 0 | 关闭
6233 | 10 | 3 | 恒流放电 | 00:24:30 | 41:42:50 | -0.152 | 2.3067 | 0.0621 | 136.86 | 0 | 0 | 0.0621 | 136.86 | 0.0001445 | 318.59 | 0 | 0 | 0.0001445 | 318.59 | 2023-05-12 20:15:59 | -0.0003507 | -1.2669 | -2793.0017 | 0 | 关闭
6234 | 10 | 3 | 恒流放电 | 00:25:00 | 41:43:20 | -0.152 | 2.3058 | 0.0633 | 139.65 | 0 | 0 | 0.0633 | 139.65 | 0.0001474 | 325.03 | 0 | 0 | 0.0001474 | 325.03 | 2023-05-12 20:16:29 | -0.0003506 | -1.4077 | -3103.3624 | 0 | 关闭
6235 | 10 | 3 | 恒流放电 | 00:25:30 | 41:43:50 | -0.152 | 2.3048 | 0.0646 | 142.44 | 0 | 0 | 0.0646 | 142.44 | 0.0001504 | 331.47 | 0 | 0 | 0.0001504 | 331.47 | 2023-05-12 20:16:59 | -0.0003504 | -1.2669 | -2793.0262 | 0 | 关闭
6236 | 10 | 3 | 恒流放电 | 00:26:00 | 41:44:20 | -0.1521 | 2.3038 | 0.0659 | 145.24 | 0 | 0 | 0.0659 | 145.24 | 0.0001533 | 337.91 | 0 | 0 | 0.0001533 | 337.91 | 2023-05-12 20:17:29 | -0.0003503 | -1.2669 | -2793.0139 | 0 | 关闭
6237 | 10 | 3 | 恒流放电 | 00:26:30 | 41:44:50 | -0.152 | 2.3027 | 0.0671 | 148.03 | 0 | 0 | 0.0671 | 148.03 | 0.0001562 | 344.34 | 0 | 0 | 0.0001562 | 344.34 | 2023-05-12 20:17:59 | -0.0003501 | -1.1517 | -2539.1147 | 0 | 关闭
6238 | 10 | 3 | 恒流放电 | 00:27:00 | 41:45:20 | -0.152 | 2.3015 | 0.0684 | 150.82 | 0 | 0 | 0.0684 | 150.82 | 0.0001591 | 350.77 | 0 | 0 | 0.0001591 | 350.77 | 2023-05-12 20:18:29 | -0.0003499 | -1.0558 | -2327.5218 | 0 | 关闭
6239 | 10 | 3 | 恒流放电 | 00:27:30 | 41:45:50 | -0.152 | 2.3002 | 0.0697 | 153.62 | 0 | 0 | 0.0697 | 153.62 | 0.000162 | 357.2 | 0 | 0 | 0.000162 | 357.2 | 2023-05-12 20:18:59 | -0.0003497 | -0.9745 | -2148.4722 | 0 | 关闭
6240 | 10 | 3 | 恒流放电 | 00:28:00 | 41:46:20 | -0.152 | 2.2987 | 0.0709 | 156.41 | 0 | 0 | 0.0709 | 156.41 | 0.0001649 | 363.62 | 0 | 0 | 0.0001649 | 363.62 | 2023-05-12 20:19:29 | -0.0003495 | -0.8446 | -1861.9684 | 0 | 关闭
6241 | 10 | 3 | 恒流放电 | 00:28:30 | 41:46:50 | -0.152 | 2.2971 | 0.0722 | 159.2 | 0 | 0 | 0.0722 | 159.2 | 0.0001678 | 370.04 | 0 | 0 | 0.0001678 | 370.04 | 2023-05-12 20:19:59 | -0.0003492 | -0.7918 | -1745.6031 | 0 | 关闭
6242 | 10 | 3 | 恒流放电 | 00:29:00 | 41:47:20 | -0.152 | 2.2952 | 0.0735 | 162 | 0 | 0 | 0.0735 | 162 | 0.0001708 | 376.45 | 0 | 0 | 0.0001708 | 376.45 | 2023-05-12 20:20:29 | -0.0003489 | -0.6668 | -1469.9364 | 0 | 关闭
6243 | 10 | 3 | 恒流放电 | 00:29:30 | 41:47:50 | -0.152 | 2.2931 | 0.0747 | 164.79 | 0 | 0 | 0.0747 | 164.79 | 0.0001737 | 382.86 | 0 | 0 | 0.0001737 | 382.86 | 2023-05-12 20:20:59 | -0.0003486 | -0.6033 | -1329.9716 | 0 | 关闭
6244 | 10 | 3 | 恒流放电 | 00:30:00 | 41:48:20 | -0.152 | 2.2907 | 0.076 | 167.58 | 0 | 0 | 0.076 | 167.58 | 0.0001766 | 389.26 | 0 | 0 | 0.0001766 | 389.26 | 2023-05-12 20:21:29 | -0.0003482 | -0.5279 | -1163.6946 | 0 | 关闭
6245 | 10 | 3 | 恒流放电 | 00:30:30 | 41:48:50 | -0.152 | 2.2882 | 0.0773 | 170.37 | 0 | 0 | 0.0773 | 170.37 | 0.0001795 | 395.65 | 0 | 0 | 0.0001795 | 395.65 | 2023-05-12 20:21:59 | -0.0003479 | -0.5067 | -1117.1615 | 0 | 关闭
6246 | 10 | 3 | 恒流放电 | 00:31:00 | 41:49:20 | -0.152 | 2.2853 | 0.0785 | 173.17 | 0 | 0 | 0.0785 | 173.17 | 0.0001824 | 402.04 | 0 | 0 | 0.0001824 | 402.04 | 2023-05-12 20:22:29 | -0.0003474 | -0.4368 | -963.066 | 0 | 关闭
6247 | 10 | 3 | 恒流放电 | 00:31:30 | 41:49:50 | -0.152 | 2.2822 | 0.0798 | 175.96 | 0 | 0 | 0.0798 | 175.96 | 0.0001853 | 408.42 | 0 | 0 | 0.0001853 | 408.42 | 2023-05-12 20:22:59 | -0.0003469 | -0.4087 | -900.9367 | 0 | 关闭
6248 | 10 | 3 | 恒流放电 | 00:32:00 | 41:50:20 | -0.152 | 2.2787 | 0.0811 | 178.75 | 0 | 0 | 0.0811 | 178.75 | 0.0001881 | 414.79 | 0 | 0 | 0.0001881 | 414.79 | 2023-05-12 20:23:29 | -0.0003464 | -0.362 | -797.9655 | 0 | 关闭
6249 | 10 | 3 | 恒流放电 | 00:32:30 | 41:50:50 | -0.152 | 2.2748 | 0.0823 | 181.55 | 0 | 0 | 0.0823 | 181.55 | 0.000191 | 421.15 | 0 | 0 | 0.000191 | 421.15 | 2023-05-12 20:23:59 | -0.0003458 | -0.3248 | -716.1386 | 0 | 关闭
6250 | 10 | 3 | 恒流放电 | 00:33:00 | 41:51:20 | -0.152 | 2.2707 | 0.0836 | 184.34 | 0 | 0 | 0.0836 | 184.34 | 0.0001939 | 427.5 | 0 | 0 | 0.0001939 | 427.5 | 2023-05-12 20:24:29 | -0.0003452 | -0.309 | -681.202 | 0 | 关闭
6251 | 10 | 3 | 恒流放电 | 00:33:30 | 41:51:50 | -0.152 | 2.266 | 0.0849 | 187.13 | 0 | 0 | 0.0849 | 187.13 | 0.0001968 | 433.83 | 0 | 0 | 0.0001968 | 433.83 | 2023-05-12 20:24:59 | -0.0003445 | -0.2695 | -594.2452 | 0 | 关闭
6252 | 10 | 3 | 恒流放电 | 00:34:00 | 41:52:20 | -0.152 | 2.261 | 0.0861 | 189.92 | 0 | 0 | 0.0861 | 189.92 | 0.0001997 | 440.15 | 0 | 0 | 0.0001997 | 440.15 | 2023-05-12 20:25:29 | -0.0003437 | -0.2534 | -558.593 | 0 | 关闭
6253 | 10 | 3 | 恒流放电 | 00:34:30 | 41:52:50 | -0.152 | 2.2555 | 0.0874 | 192.72 | 0 | 0 | 0.0874 | 192.72 | 0.0002025 | 446.46 | 0 | 0 | 0.0002025 | 446.46 | 2023-05-12 20:25:59 | -0.0003429 | -0.2303 | -507.8163 | 0 | 关闭
6254 | 10 | 3 | 恒流放电 | 00:35:00 | 41:53:20 | -0.152 | 2.2496 | 0.0887 | 195.51 | 0 | 0 | 0.0887 | 195.51 | 0.0002054 | 452.75 | 0 | 0 | 0.0002054 | 452.75 | 2023-05-12 20:26:29 | -0.000342 | -0.2147 | -473.386 | 0 | 关闭
6255 | 10 | 3 | 恒流放电 | 00:35:30 | 41:53:50 | -0.152 | 2.2431 | 0.09 | 198.3 | 0 | 0 | 0.09 | 198.3 | 0.0002082 | 459.03 | 0 | 0 | 0.0002082 | 459.03 | 2023-05-12 20:26:59 | -0.000341 | -0.1949 | -429.6926 | 0 | 关闭
6256 | 10 | 3 | 恒流放电 | 00:36:00 | 41:54:20 | -0.152 | 2.2362 | 0.0912 | 201.1 | 0 | 0 | 0.0912 | 201.1 | 0.0002111 | 465.28 | 0 | 0 | 0.0002111 | 465.28 | 2023-05-12 20:27:29 | -0.00034 | -0.1836 | -404.7793 | 0 | 关闭
6257 | 10 | 3 | 恒流放电 | 00:36:30 | 41:54:50 | -0.152 | 2.229 | 0.0925 | 203.89 | 0 | 0 | 0.0925 | 203.89 | 0.0002139 | 471.52 | 0 | 0 | 0.0002139 | 471.52 | 2023-05-12 20:27:59 | -0.0003389 | -0.176 | -387.9186 | 0 | 关闭
6258 | 10 | 3 | 恒流放电 | 00:37:00 | 41:55:20 | -0.152 | 2.2217 | 0.0938 | 206.68 | 0 | 0 | 0.0938 | 206.68 | 0.0002167 | 477.73 | 0 | 0 | 0.0002167 | 477.73 | 2023-05-12 20:28:29 | -0.0003378 | -0.1735 | -382.6013 | 0 | 关闭
6259 | 10 | 3 | 恒流放电 | 00:37:30 | 41:55:50 | -0.152 | 2.2146 | 0.095 | 209.48 | 0 | 0 | 0.095 | 209.48 | 0.0002195 | 483.93 | 0 | 0 | 0.0002195 | 483.93 | 2023-05-12 20:28:59 | -0.0003367 | -0.1784 | -393.3788 | 0 | 关闭
6260 | 10 | 3 | 恒流放电 | 00:38:00 | 41:56:20 | -0.152 | 2.2076 | 0.0963 | 212.27 | 0 | 0 | 0.0963 | 212.27 | 0.0002223 | 490.1 | 0 | 0 | 0.0002223 | 490.1 | 2023-05-12 20:29:29 | -0.0003356 | -0.181 | -398.995 | 0 | 关闭
6261 | 10 | 3 | 恒流放电 | 00:38:30 | 41:56:50 | -0.152 | 2.2011 | 0.0976 | 215.06 | 0 | 0 | 0.0976 | 215.06 | 0.0002251 | 496.26 | 0 | 0 | 0.0002251 | 496.26 | 2023-05-12 20:29:59 | -0.0003346 | -0.1949 | -429.6794 | 0 | 关闭
6262 | 10 | 3 | 恒流放电 | 00:39:00 | 41:57:20 | -0.152 | 2.1946 | 0.0988 | 217.85 | 0 | 0 | 0.0988 | 217.85 | 0.0002279 | 502.4 | 0 | 0 | 0.0002279 | 502.4 | 2023-05-12 20:30:29 | -0.0003336 | -0.1949 | -429.6869 | 0 | 关闭
6263 | 10 | 3 | 恒流放电 | 00:39:30 | 41:57:50 | -0.152 | 2.1886 | 0.1001 | 220.65 | 0 | 0 | 0.1001 | 220.65 | 0.0002307 | 508.52 | 0 | 0 | 0.0002307 | 508.52 | 2023-05-12 20:30:59 | -0.0003327 | -0.2111 | -465.4942 | 0 | 关闭
6264 | 10 | 3 | 恒流放电 | 00:40:00 | 41:58:20 | -0.152 | 2.1827 | 0.1014 | 223.44 | 0 | 0 | 0.1014 | 223.44 | 0.0002334 | 514.62 | 0 | 0 | 0.0002334 | 514.62 | 2023-05-12 20:31:29 | -0.0003318 | -0.2147 | -473.3797 | 0 | 关闭
6265 | 10 | 3 | 恒流放电 | 00:40:30 | 41:58:50 | -0.152 | 2.177 | 0.1026 | 226.23 | 0 | 0 | 0.1026 | 226.23 | 0.0002362 | 520.71 | 0 | 0 | 0.0002362 | 520.71 | 2023-05-12 20:31:59 | -0.000331 | -0.2223 | -490.0024 | 0 | 关闭
6266 | 10 | 3 | 恒流放电 | 00:41:00 | 41:59:20 | -0.152 | 2.1714 | 0.1039 | 229.03 | 0 | 0 | 0.1039 | 229.03 | 0.0002389 | 526.78 | 0 | 0 | 0.0002389 | 526.78 | 2023-05-12 20:32:29 | -0.0003301 | -0.2262 | -498.7481 | 0 | 关闭
6267 | 10 | 3 | 恒流放电 | 00:41:30 | 41:59:50 | -0.152 | 2.166 | 0.1052 | 231.82 | 0 | 0 | 0.1052 | 231.82 | 0.0002417 | 532.84 | 0 | 0 | 0.0002417 | 532.84 | 2023-05-12 20:32:59 | -0.0003293 | -0.2346 | -517.2112 | 0 | 关闭
6268 | 10 | 3 | 恒流放电 | 00:42:00 | 42:00:20 | -0.152 | 2.1607 | 0.1064 | 234.61 | 0 | 0 | 0.1064 | 234.61 | 0.0002444 | 538.88 | 0 | 0 | 0.0002444 | 538.88 | 2023-05-12 20:33:29 | -0.0003285 | -0.239 | -526.9745 | 0 | 关闭
6269 | 10 | 3 | 恒流放电 | 00:42:30 | 42:00:50 | -0.152 | 2.1555 | 0.1077 | 237.41 | 0 | 0 | 0.1077 | 237.41 | 0.0002472 | 544.91 | 0 | 0 | 0.0002472 | 544.91 | 2023-05-12 20:33:59 | -0.0003277 | -0.2436 | -537.1086 | 0 | 关闭
6270 | 10 | 3 | 恒流放电 | 00:43:00 | 42:01:20 | -0.152 | 2.1503 | 0.109 | 240.2 | 0 | 0 | 0.109 | 240.2 | 0.0002499 | 550.92 | 0 | 0 | 0.0002499 | 550.92 | 2023-05-12 20:34:29 | -0.0003269 | -0.2436 | -537.1181 | 0 | 关闭
6271 | 10 | 3 | 恒流放电 | 00:43:30 | 42:01:50 | -0.152 | 2.1452 | 0.1102 | 242.99 | 0 | 0 | 0.1102 | 242.99 | 0.0002526 | 556.92 | 0 | 0 | 0.0002526 | 556.92 | 2023-05-12 20:34:59 | -0.0003262 | -0.2484 | -547.6498 | 0 | 关闭
6272 | 10 | 3 | 恒流放电 | 00:44:00 | 42:02:20 | -0.152 | 2.1402 | 0.1115 | 245.78 | 0 | 0 | 0.1115 | 245.78 | 0.0002553 | 562.91 | 0 | 0 | 0.0002553 | 562.91 | 2023-05-12 20:35:29 | -0.0003254 | -0.2534 | -558.6028 | 0 | 关闭
6273 | 10 | 3 | 恒流放电 | 00:44:30 | 42:02:50 | -0.152 | 2.1351 | 0.1128 | 248.58 | 0 | 0 | 0.1128 | 248.58 | 0.000258 | 568.88 | 0 | 0 | 0.000258 | 568.88 | 2023-05-12 20:35:59 | -0.0003246 | -0.2484 | -547.6498 | 0 | 关闭
6274 | 10 | 3 | 恒流放电 | 00:45:00 | 42:03:20 | -0.152 | 2.1299 | 0.114 | 251.37 | 0 | 0 | 0.114 | 251.37 | 0.0002607 | 574.83 | 0 | 0 | 0.0002607 | 574.83 | 2023-05-12 20:36:29 | -0.0003238 | -0.2436 | -537.1181 | 0 | 关闭
6275 | 10 | 3 | 恒流放电 | 00:45:30 | 42:03:50 | -0.152 | 2.1247 | 0.1153 | 254.16 | 0 | 0 | 0.1153 | 254.16 | 0.0002634 | 580.77 | 0 | 0 | 0.0002634 | 580.77 | 2023-05-12 20:36:59 | -0.000323 | -0.2436 | -537.1086 | 0 | 关闭
6276 | 10 | 3 | 恒流放电 | 00:46:00 | 42:04:20 | -0.152 | 2.1195 | 0.1166 | 256.96 | 0 | 0 | 0.1166 | 256.96 | 0.0002661 | 586.7 | 0 | 0 | 0.0002661 | 586.7 | 2023-05-12 20:37:29 | -0.0003222 | -0.2436 | -537.1133 | 0 | 关闭
6277 | 10 | 3 | 恒流放电 | 00:46:30 | 42:04:50 | -0.152 | 2.1143 | 0.1178 | 259.75 | 0 | 0 | 0.1178 | 259.75 | 0.0002688 | 592.61 | 0 | 0 | 0.0002688 | 592.61 | 2023-05-12 20:37:59 | -0.0003214 | -0.2436 | -537.1086 | 0 | 关闭
6278 | 10 | 3 | 恒流放电 | 00:47:00 | 42:05:20 | -0.152 | 2.109 | 0.1191 | 262.54 | 0 | 0 | 0.1191 | 262.54 | 0.0002715 | 598.51 | 0 | 0 | 0.0002715 | 598.51 | 2023-05-12 20:38:29 | -0.0003206 | -0.239 | -526.9699 | 0 | 关闭
6279 | 10 | 3 | 恒流放电 | 00:47:30 | 42:05:50 | -0.152 | 2.1036 | 0.1204 | 265.34 | 0 | 0 | 0.1204 | 265.34 | 0.0002742 | 604.39 | 0 | 0 | 0.0002742 | 604.39 | 2023-05-12 20:38:59 | -0.0003198 | -0.2346 | -517.2112 | 0 | 关闭
6280 | 10 | 3 | 恒流放电 | 00:48:00 | 42:06:20 | -0.152 | 2.0981 | 0.1216 | 268.13 | 0 | 0 | 0.1216 | 268.13 | 0.0002768 | 610.26 | 0 | 0 | 0.0002768 | 610.26 | 2023-05-12 20:39:29 | -0.000319 | -0.2303 | -507.8029 | 0 | 关闭
6281 | 10 | 3 | 恒流放电 | 00:48:30 | 42:06:50 | -0.152 | 2.093 | 0.1229 | 270.92 | 0 | 0 | 0.1229 | 270.92 | 0.0002795 | 616.11 | 0 | 0 | 0.0002795 | 616.11 | 2023-05-12 20:39:59 | -0.0003182 | -0.2484 | -547.6258 | 0 | 关闭
6282 | 10 | 3 | 恒流放电 | 00:49:00 | 42:07:20 | -0.152 | 2.0884 | 0.1242 | 273.71 | 0 | 0 | 0.1242 | 273.71 | 0.0002821 | 621.95 | 0 | 0 | 0.0002821 | 621.95 | 2023-05-12 20:40:29 | -0.0003175 | -0.2754 | -607.1556 | 0 | 关闭
6283 | 10 | 3 | 恒流放电 | 00:49:30 | 42:07:50 | -0.152 | 2.0848 | 0.1254 | 276.51 | 0 | 0 | 0.1254 | 276.51 | 0.0002848 | 627.78 | 0 | 0 | 0.0002848 | 627.78 | 2023-05-12 20:40:59 | -0.000317 | -0.3519 | -775.8168 | 0 | 关闭
6284 | 10 | 3 | 恒流放电 | 00:50:00 | 42:08:20 | -0.152 | 2.0825 | 0.1267 | 279.3 | 0 | 0 | 0.1267 | 279.3 | 0.0002874 | 633.6 | 0 | 0 | 0.0002874 | 633.6 | 2023-05-12 20:41:29 | -0.0003166 | -0.5508 | -1214.3219 | 0 | 关闭
6285 | 10 | 3 | 恒流放电 | 00:50:30 | 42:08:50 | -0.152 | 2.0821 | 0.128 | 282.09 | 0 | 0 | 0.128 | 282.09 | 0.00029 | 639.41 | 0 | 0 | 0.00029 | 639.41 | 2023-05-12 20:41:59 | -0.0003165 | -3.1671 | -6982.2286 | 0 | 关闭
6286 | 10 | 3 | 恒流放电 | 00:51:00 | 42:09:20 | -0.152 | 2.0832 | 0.1292 | 284.89 | 0 | 0 | 0.1292 | 284.89 | 0.0002927 | 645.23 | 0 | 0 | 0.0002927 | 645.23 | 2023-05-12 20:42:29 | -0.0003167 | 1.1517 | 2539.0813 | 0 | 关闭
6287 | 10 | 3 | 恒流放电 | 00:51:30 | 42:09:50 | -0.152 | 2.0852 | 0.1305 | 287.68 | 0 | 0 | 0.1305 | 287.68 | 0.0002953 | 651.05 | 0 | 0 | 0.0002953 | 651.05 | 2023-05-12 20:42:59 | -0.000317 | 0.6334 | 1396.4825 | 0 | 关闭
6288 | 10 | 3 | 恒流放电 | 00:52:00 | 42:10:20 | -0.152 | 2.0871 | 0.1318 | 290.47 | 0 | 0 | 0.1318 | 290.47 | 0.000298 | 656.88 | 0 | 0 | 0.000298 | 656.88 | 2023-05-12 20:43:29 | -0.0003173 | 0.6668 | 1469.9944 | 0 | 关闭
6289 | 10 | 3 | 恒流放电 | 00:52:30 | 42:10:50 | -0.152 | 2.0887 | 0.133 | 293.26 | 0 | 0 | 0.133 | 293.26 | 0.0003006 | 662.71 | 0 | 0 | 0.0003006 | 662.71 | 2023-05-12 20:43:59 | -0.0003175 | 0.7918 | 1745.6337 | 0 | 关闭
6290 | 10 | 3 | 恒流放电 | 00:53:00 | 42:11:20 | -0.152 | 2.0902 | 0.1343 | 296.06 | 0 | 0 | 0.1343 | 296.06 | 0.0003033 | 668.55 | 0 | 0 | 0.0003033 | 668.55 | 2023-05-12 20:44:29 | -0.0003178 | 0.8446 | 1861.9929 | 0 | 关闭
6291 | 10 | 3 | 恒流放电 | 00:53:30 | 42:11:50 | -0.152 | 2.0915 | 0.1356 | 298.85 | 0 | 0 | 0.1356 | 298.85 | 0.0003059 | 674.39 | 0 | 0 | 0.0003059 | 674.39 | 2023-05-12 20:44:59 | -0.0003179 | 0.9745 | 2148.4534 | 0 | 关闭
6292 | 10 | 3 | 恒流放电 | 00:54:00 | 42:12:20 | -0.152 | 2.0926 | 0.1368 | 301.64 | 0 | 0 | 0.1368 | 301.64 | 0.0003086 | 680.23 | 0 | 0 | 0.0003086 | 680.23 | 2023-05-12 20:45:29 | -0.0003181 | 1.1517 | 2539.0813 | 0 | 关闭
6293 | 10 | 3 | 恒流放电 | 00:54:30 | 42:12:50 | -0.152 | 2.0936 | 0.1381 | 304.44 | 0 | 0 | 0.1381 | 304.44 | 0.0003112 | 686.08 | 0 | 0 | 0.0003112 | 686.08 | 2023-05-12 20:45:59 | -0.0003183 | 1.2669 | 2792.9894 | 0 | 关闭
6294 | 10 | 3 | 恒流放电 | 00:55:00 | 42:13:20 | -0.152 | 2.0944 | 0.1394 | 307.23 | 0 | 0 | 0.1394 | 307.23 | 0.0003139 | 691.92 | 0 | 0 | 0.0003139 | 691.92 | 2023-05-12 20:46:29 | -0.0003184 | 1.5837 | 3491.298 | 0 | 关闭
6295 | 10 | 3 | 恒流放电 | 00:55:30 | 42:13:50 | -0.152 | 2.0953 | 0.1406 | 310.02 | 0 | 0 | 0.1406 | 310.02 | 0.0003165 | 697.77 | 0 | 0 | 0.0003165 | 697.77 | 2023-05-12 20:46:59 | -0.0003185 | 1.4077 | 3103.2944 | 0 | 关闭
6296 | 10 | 3 | 恒流放电 | 00:56:00 | 42:14:20 | -0.152 | 2.096 | 0.1419 | 312.82 | 0 | 0 | 0.1419 | 312.82 | 0.0003192 | 703.63 | 0 | 0 | 0.0003192 | 703.63 | 2023-05-12 20:47:29 | -0.0003187 | 1.8098 | 3989.9499 | 0 | 关闭
6297 | 10 | 3 | 恒流放电 | 00:56:30 | 42:14:50 | -0.152 | 2.0967 | 0.1432 | 315.61 | 0 | 0 | 0.1432 | 315.61 | 0.0003218 | 709.48 | 0 | 0 | 0.0003218 | 709.48 | 2023-05-12 20:47:59 | -0.0003187 | 1.8098 | 3989.9149 | 0 | 关闭
6298 | 10 | 3 | 恒流放电 | 00:57:00 | 42:15:20 | -0.152 | 2.0973 | 0.1444 | 318.4 | 0 | 0 | 0.1444 | 318.4 | 0.0003245 | 715.34 | 0 | 0 | 0.0003245 | 715.34 | 2023-05-12 20:48:29 | -0.0003188 | 2.1115 | 4654.9824 | 0 | 关闭
6299 | 10 | 3 | 恒流放电 | 00:57:30 | 42:15:50 | -0.152 | 2.0979 | 0.1457 | 321.19 | 0 | 0 | 0.1457 | 321.19 | 0.0003271 | 721.2 | 0 | 0 | 0.0003271 | 721.2 | 2023-05-12 20:48:59 | -0.0003189 | 2.1114 | 4654.8599 | 0 | 关闭
6300 | 10 | 3 | 恒流放电 | 00:58:00 | 42:16:20 | -0.152 | 2.0985 | 0.147 | 323.99 | 0 | 0 | 0.147 | 323.99 | 0.0003298 | 727.06 | 0 | 0 | 0.0003298 | 727.06 | 2023-05-12 20:49:29 | -0.000319 | 2.1115 | 4654.9415 | 0 | 关闭
6301 | 10 | 3 | 恒流放电 | 00:58:30 | 42:16:50 | -0.152 | 2.099 | 0.1482 | 326.78 | 0 | 0 | 0.1482 | 326.78 | 0.0003325 | 732.92 | 0 | 0 | 0.0003325 | 732.92 | 2023-05-12 20:49:59 | -0.0003191 | 2.5337 | 5585.8319 | 0 | 关闭
6302 | 10 | 3 | 恒流放电 | 00:59:00 | 42:17:20 | -0.152 | 2.0994 | 0.1495 | 329.57 | 0 | 0 | 0.1495 | 329.57 | 0.0003351 | 738.78 | 0 | 0 | 0.0003351 | 738.78 | 2023-05-12 20:50:29 | -0.0003192 | 3.1672 | 6982.4123 | 0 | 关闭
6303 | 10 | 3 | 恒流放电 | 00:59:30 | 42:17:50 | -0.152 | 2.0999 | 0.1508 | 332.37 | 0 | 0 | 0.1508 | 332.37 | 0.0003378 | 744.65 | 0 | 0 | 0.0003378 | 744.65 | 2023-05-12 20:50:59 | -0.0003192 | 2.5338 | 5585.9298 | 0 | 关闭
6304 | 10 | 3 | 恒流放电 | 01:00:00 | 42:18:20 | -0.152 | 2.1003 | 0.152 | 335.16 | 0 | 0 | 0.152 | 335.16 | 0.0003404 | 750.51 | 0 | 0 | 0.0003404 | 750.51 | 2023-05-12 20:51:29 | -0.0003193 | 3.1672 | 6982.4123 | 0 | 关闭
6305 | 10 | 3 | 恒流放电 | 01:00:30 | 42:18:50 | -0.152 | 2.1007 | 0.1533 | 337.95 | 0 | 0 | 0.1533 | 337.95 | 0.0003431 | 756.38 | 0 | 0 | 0.0003431 | 756.38 | 2023-05-12 20:51:59 | -0.0003194 | 3.1673 | 6982.4735 | 0 | 关闭
6306 | 10 | 3 | 恒流放电 | 01:01:00 | 42:19:20 | -0.152 | 2.101 | 0.1546 | 340.75 | 0 | 0 | 0.1546 | 340.75 | 0.0003458 | 762.25 | 0 | 0 | 0.0003458 | 762.25 | 2023-05-12 20:52:29 | -0.0003194 | 4.2231 | 9310.2097 | 0 | 关闭
6307 | 10 | 3 | 恒流放电 | 01:01:30 | 42:19:50 | -0.152 | 2.1013 | 0.1558 | 343.54 | 0 | 0 | 0.1558 | 343.54 | 0.0003484 | 768.12 | 0 | 0 | 0.0003484 | 768.12 | 2023-05-12 20:52:59 | -0.0003195 | 4.223 | 9310.0464 | 0 | 关闭
6308 | 10 | 3 | 恒流放电 | 01:02:00 | 42:20:20 | -0.152 | 2.1016 | 0.1571 | 346.33 | 0 | 0 | 0.1571 | 346.33 | 0.0003511 | 773.99 | 0 | 0 | 0.0003511 | 773.99 | 2023-05-12 20:53:29 | -0.0003195 | 4.2231 | 9310.128 | 0 | 关闭
6309 | 10 | 3 | 恒流放电 | 01:02:30 | 42:20:50 | -0.152 | 2.1017 | 0.1584 | 349.12 | 0 | 0 | 0.1584 | 349.12 | 0.0003537 | 779.86 | 0 | 0 | 0.0003537 | 779.86 | 2023-05-12 20:53:59 | -0.0003195 | 12.6688 | 27929.4043 | 0 | 关闭
6310 | 10 | 3 | 恒流放电 | 01:03:00 | 42:21:20 | -0.152 | 2.1019 | 0.1596 | 351.92 | 0 | 0 | 0.1596 | 351.92 | 0.0003564 | 785.73 | 0 | 0 | 0.0003564 | 785.73 | 2023-05-12 20:54:29 | -0.0003196 | 6.3344 | 13964.8246 | 0 | 关闭
6311 | 10 | 3 | 恒流放电 | 01:03:30 | 42:21:50 | -0.152 | 2.102 | 0.1609 | 354.71 | 0 | 0 | 0.1609 | 354.71 | 0.0003591 | 791.6 | 0 | 0 | 0.0003591 | 791.6 | 2023-05-12 20:54:59 | -0.0003196 | 12.669 | 27929.8942 | 0 | 关闭
6312 | 10 | 3 | 恒流放电 | 01:04:00 | 42:22:20 | -0.152 | 2.1023 | 0.1622 | 357.5 | 0 | 0 | 0.1622 | 357.5 | 0.0003617 | 797.47 | 0 | 0 | 0.0003617 | 797.47 | 2023-05-12 20:55:29 | -0.0003196 | 4.2229 | 9309.8014 | 0 | 关闭
6313 | 10 | 3 | 恒流放电 | 01:04:30 | 42:22:50 | -0.152 | 2.1023 | 0.1634 | 360.3 | 0 | 0 | 0.1634 | 360.3 | 0.0003644 | 803.34 | 0 | 0 | 0.0003644 | 803.34 | 2023-05-12 20:55:59 | -0.0003196 | 0 | 0 | 0 | 关闭
6314 | 10 | 3 | 恒流放电 | 01:05:00 | 42:23:20 | -0.152 | 2.1024 | 0.1647 | 363.09 | 0 | 0 | 0.1647 | 363.09 | 0.0003671 | 809.21 | 0 | 0 | 0.0003671 | 809.21 | 2023-05-12 20:56:29 | -0.0003196 | 12.6689 | 27929.6492 | 0 | 关闭
6315 | 10 | 3 | 恒流放电 | 01:05:30 | 42:23:50 | -0.152 | 2.1024 | 0.166 | 365.88 | 0 | 0 | 0.166 | 365.88 | 0.0003697 | 815.08 | 0 | 0 | 0.0003697 | 815.08 | 2023-05-12 20:56:59 | -0.0003196 | 0 | 0 | 0 | 关闭
6316 | 10 | 3 | 恒流放电 | 01:06:00 | 42:24:20 | -0.152 | 2.1026 | 0.1672 | 368.67 | 0 | 0 | 0.1672 | 368.67 | 0.0003724 | 820.95 | 0 | 0 | 0.0003724 | 820.95 | 2023-05-12 20:57:29 | -0.0003196 | 6.3346 | 13965.192 | 0 | 关闭
6317 | 10 | 3 | 恒流放电 | 01:06:30 | 42:24:50 | -0.152 | 2.1027 | 0.1685 | 371.47 | 0 | 0 | 0.1685 | 371.47 | 0.000375 | 826.83 | 0 | 0 | 0.000375 | 826.83 | 2023-05-12 20:57:59 | -0.0003196 | 12.6687 | 27929.1593 | 0 | 关闭
6318 | 10 | 3 | 恒流放电 | 01:07:00 | 42:25:20 | -0.152 | 2.1027 | 0.1698 | 374.26 | 0 | 0 | 0.1698 | 374.26 | 0.0003777 | 832.7 | 0 | 0 | 0.0003777 | 832.7 | 2023-05-12 20:58:29 | -0.0003197 | 0 | 0 | 0 | 关闭
6319 | 10 | 3 | 恒流放电 | 01:07:30 | 42:25:50 | -0.152 | 2.1027 | 0.171 | 377.05 | 0 | 0 | 0.171 | 377.05 | 0.0003804 | 838.57 | 0 | 0 | 0.0003804 | 838.57 | 2023-05-12 20:58:59 | -0.0003197 | 0 | 0 | 0 | 关闭
6320 | 10 | 3 | 恒流放电 | 01:08:00 | 42:26:20 | -0.152 | 2.1028 | 0.1723 | 379.85 | 0 | 0 | 0.1723 | 379.85 | 0.000383 | 844.45 | 0 | 0 | 0.000383 | 844.45 | 2023-05-12 20:59:29 | -0.0003196 | 12.6686 | 27928.9144 | 0 | 关闭
6321 | 10 | 3 | 恒流放电 | 01:08:30 | 42:26:50 | -0.152 | 2.1029 | 0.1736 | 382.64 | 0 | 0 | 0.1736 | 382.64 | 0.0003857 | 850.32 | 0 | 0 | 0.0003857 | 850.32 | 2023-05-12 20:59:59 | -0.0003197 | 12.6689 | 27929.6492 | 0 | 关闭
6322 | 10 | 3 | 恒流放电 | 01:09:00 | 42:27:20 | -0.152 | 2.1029 | 0.1748 | 385.43 | 0 | 0 | 0.1748 | 385.43 | 0.0003884 | 856.19 | 0 | 0 | 0.0003884 | 856.19 | 2023-05-12 21:00:29 | -0.0003197 | 0 | 0 | 0 | 关闭
6323 | 10 | 3 | 恒流放电 | 01:09:30 | 42:27:50 | -0.152 | 2.103 | 0.1761 | 388.23 | 0 | 0 | 0.1761 | 388.23 | 0.000391 | 862.07 | 0 | 0 | 0.000391 | 862.07 | 2023-05-12 21:00:59 | -0.0003197 | 12.6689 | 27929.6492 | 0 | 关闭
6324 | 10 | 3 | 恒流放电 | 01:10:00 | 42:28:20 | -0.152 | 2.103 | 0.1774 | 391.02 | 0 | 0 | 0.1774 | 391.02 | 0.0003937 | 867.94 | 0 | 0 | 0.0003937 | 867.94 | 2023-05-12 21:01:29 | -0.0003197 | 0 | 0 | 0 | 关闭
6325 | 10 | 3 | 恒流放电 | 01:10:30 | 42:28:50 | -0.152 | 2.103 | 0.1786 | 393.81 | 0 | 0 | 0.1786 | 393.81 | 0.0003964 | 873.81 | 0 | 0 | 0.0003964 | 873.81 | 2023-05-12 21:01:59 | -0.0003197 | 0 | 0 | 0 | 关闭
6326 | 10 | 3 | 恒流放电 | 01:11:00 | 42:29:20 | -0.152 | 2.1029 | 0.1799 | 396.6 | 0 | 0 | 0.1799 | 396.6 | 0.000399 | 879.69 | 0 | 0 | 0.000399 | 879.69 | 2023-05-12 21:02:29 | -0.0003197 | -12.6691 | -27930.1391 | 0 | 关闭
6327 | 10 | 3 | 恒流放电 | 01:11:30 | 42:29:50 | -0.152 | 2.1029 | 0.1812 | 399.4 | 0 | 0 | 0.1812 | 399.4 | 0.0004017 | 885.56 | 0 | 0 | 0.0004017 | 885.56 | 2023-05-12 21:02:59 | -0.0003197 | 0 | 0 | 0 | 关闭
6328 | 10 | 3 | 恒流放电 | 01:12:00 | 42:30:20 | -0.152 | 2.1028 | 0.1824 | 402.19 | 0 | 0 | 0.1824 | 402.19 | 0.0004044 | 891.43 | 0 | 0 | 0.0004044 | 891.43 | 2023-05-12 21:03:29 | -0.0003197 | -12.6689 | -27929.6492 | 0 | 关闭
6329 | 10 | 3 | 恒流放电 | 01:12:30 | 42:30:50 | -0.152 | 2.1026 | 0.1837 | 404.98 | 0 | 0 | 0.1837 | 404.98 | 0.000407 | 897.31 | 0 | 0 | 0.000407 | 897.31 | 2023-05-12 21:03:59 | -0.0003197 | -6.3345 | -13964.9471 | 0 | 关闭
6330 | 10 | 3 | 恒流放电 | 01:13:00 | 42:31:20 | -0.152 | 2.1025 | 0.185 | 407.78 | 0 | 0 | 0.185 | 407.78 | 0.0004097 | 903.18 | 0 | 0 | 0.0004097 | 903.18 | 2023-05-12 21:04:29 | -0.0003196 | -12.6687 | -27929.1593 | 0 | 关闭
6331 | 10 | 3 | 恒流放电 | 01:13:30 | 42:31:50 | -0.152 | 2.1024 | 0.1862 | 410.57 | 0 | 0 | 0.1862 | 410.57 | 0.0004123 | 909.05 | 0 | 0 | 0.0004123 | 909.05 | 2023-05-12 21:04:59 | -0.0003196 | -12.6689 | -27929.6492 | 0 | 关闭
6332 | 10 | 3 | 恒流放电 | 01:14:00 | 42:32:20 | -0.152 | 2.1023 | 0.1875 | 413.36 | 0 | 0 | 0.1875 | 413.36 | 0.000415 | 914.92 | 0 | 0 | 0.000415 | 914.92 | 2023-05-12 21:05:29 | -0.0003196 | -12.6688 | -27929.4043 | 0 | 关闭
6333 | 10 | 3 | 恒流放电 | 01:14:30 | 42:32:50 | -0.152 | 2.1022 | 0.1888 | 416.16 | 0 | 0 | 0.1888 | 416.16 | 0.0004177 | 920.79 | 0 | 0 | 0.0004177 | 920.79 | 2023-05-12 21:05:59 | -0.0003196 | -12.6687 | -27929.1593 | 0 | 关闭
6334 | 10 | 3 | 恒流放电 | 01:15:00 | 42:33:20 | -0.152 | 2.1021 | 0.19 | 418.95 | 0 | 0 | 0.19 | 418.95 | 0.0004203 | 926.66 | 0 | 0 | 0.0004203 | 926.66 | 2023-05-12 21:06:29 | -0.0003196 | -12.6689 | -27929.6492 | 0 | 关闭
6335 | 10 | 3 | 恒流放电 | 01:15:30 | 42:33:50 | -0.152 | 2.102 | 0.1913 | 421.74 | 0 | 0 | 0.1913 | 421.74 | 0.000423 | 932.54 | 0 | 0 | 0.000423 | 932.54 | 2023-05-12 21:06:59 | -0.0003195 | -12.6689 | -27929.6492 | 0 | 关闭
6336 | 10 | 3 | 恒流放电 | 01:16:00 | 42:34:20 | -0.152 | 2.1018 | 0.1926 | 424.53 | 0 | 0 | 0.1926 | 424.53 | 0.0004257 | 938.41 | 0 | 0 | 0.0004257 | 938.41 | 2023-05-12 21:07:29 | -0.0003195 | -6.3343 | -13964.5797 | 0 | 关闭
6337 | 10 | 3 | 恒流放电 | 01:16:30 | 42:34:50 | -0.152 | 2.1018 | 0.1938 | 427.33 | 0 | 0 | 0.1938 | 427.33 | 0.0004283 | 944.28 | 0 | 0 | 0.0004283 | 944.28 | 2023-05-12 21:07:59 | -0.0003195 | 0 | 0 | 0 | 关闭
6338 | 10 | 3 | 恒流放电 | 01:17:00 | 42:35:20 | -0.152 | 2.1017 | 0.1951 | 430.12 | 0 | 0 | 0.1951 | 430.12 | 0.000431 | 950.15 | 0 | 0 | 0.000431 | 950.15 | 2023-05-12 21:08:29 | -0.0003195 | -12.6689 | -27929.6492 | 0 | 关闭
6339 | 10 | 3 | 恒流放电 | 01:17:30 | 42:35:50 | -0.152 | 2.1015 | 0.1964 | 432.91 | 0 | 0 | 0.1964 | 432.91 | 0.0004336 | 956.02 | 0 | 0 | 0.0004336 | 956.02 | 2023-05-12 21:08:59 | -0.0003195 | -6.3346 | -13965.0696 | 0 | 关闭
6340 | 10 | 3 | 恒流放电 | 01:18:00 | 42:36:20 | -0.152 | 2.1015 | 0.1976 | 435.71 | 0 | 0 | 0.1976 | 435.71 | 0.0004363 | 961.89 | 0 | 0 | 0.0004363 | 961.89 | 2023-05-12 21:09:29 | -0.0003195 | 0 | 0 | 0 | 关闭
6341 | 10 | 3 | 恒流放电 | 01:18:30 | 42:36:50 | -0.152 | 2.1013 | 0.1989 | 438.5 | 0 | 0 | 0.1989 | 438.5 | 0.000439 | 967.75 | 0 | 0 | 0.000439 | 967.75 | 2023-05-12 21:09:59 | -0.0003195 | -6.3344 | -13964.8246 | 0 | 关闭
6342 | 10 | 3 | 恒流放电 | 01:19:00 | 42:37:20 | -0.152 | 2.1012 | 0.2002 | 441.29 | 0 | 0 | 0.2002 | 441.29 | 0.0004416 | 973.62 | 0 | 0 | 0.0004416 | 973.62 | 2023-05-12 21:10:29 | -0.0003194 | -12.6691 | -27930.1391 | 0 | 关闭
6343 | 10 | 3 | 恒流放电 | 01:19:30 | 42:37:50 | -0.152 | 2.101 | 0.2014 | 444.08 | 0 | 0 | 0.2014 | 444.08 | 0.0004443 | 979.49 | 0 | 0 | 0.0004443 | 979.49 | 2023-05-12 21:10:59 | -0.0003194 | -6.3346 | -13965.0696 | 0 | 关闭
6344 | 10 | 3 | 恒流放电 | 01:20:00 | 42:38:20 | -0.152 | 2.1008 | 0.2027 | 446.88 | 0 | 0 | 0.2027 | 446.88 | 0.000447 | 985.36 | 0 | 0 | 0.000447 | 985.36 | 2023-05-12 21:11:29 | -0.0003194 | -6.3344 | -13964.8246 | 0 | 关闭
6345 | 10 | 3 | 恒流放电 | 01:20:30 | 42:38:50 | -0.152 | 2.1006 | 0.204 | 449.67 | 0 | 0 | 0.204 | 449.67 | 0.0004496 | 991.23 | 0 | 0 | 0.0004496 | 991.23 | 2023-05-12 21:11:59 | -0.0003194 | -6.3346 | -13965.0696 | 0 | 关闭
6346 | 10 | 3 | 恒流放电 | 01:21:00 | 42:39:20 | -0.152 | 2.1003 | 0.2052 | 452.46 | 0 | 0 | 0.2052 | 452.46 | 0.0004523 | 997.09 | 0 | 0 | 0.0004523 | 997.09 | 2023-05-12 21:12:29 | -0.0003193 | -4.223 | -9310.0464 | 0 | 关闭
6347 | 10 | 3 | 恒流放电 | 01:21:30 | 42:39:50 | -0.152 | 2.1001 | 0.2065 | 455.26 | 0 | 0 | 0.2065 | 455.26 | 0.0004549 | 1002.96 | 0 | 0 | 0.0004549 | 1002.96 | 2023-05-12 21:12:59 | -0.0003193 | -6.3347 | -13965.3145 | 0 | 关闭
6348 | 10 | 3 | 恒流放电 | 01:22:00 | 42:40:20 | -0.152 | 2.0997 | 0.2078 | 458.05 | 0 | 0 | 0.2078 | 458.05 | 0.0004576 | 1008.82 | 0 | 0 | 0.0004576 | 1008.82 | 2023-05-12 21:13:29 | -0.0003192 | -3.1671 | -6982.1674 | 0 | 关闭
6349 | 10 | 3 | 恒流放电 | 01:22:30 | 42:40:50 | -0.152 | 2.0994 | 0.209 | 460.84 | 0 | 0 | 0.209 | 460.84 | 0.0004603 | 1014.69 | 0 | 0 | 0.0004603 | 1014.69 | 2023-05-12 21:13:59 | -0.0003192 | -4.223 | -9310.0464 | 0 | 关闭
6350 | 10 | 3 | 恒流放电 | 01:23:00 | 42:41:20 | -0.152 | 2.0991 | 0.2103 | 463.64 | 0 | 0 | 0.2103 | 463.64 | 0.0004629 | 1020.55 | 0 | 0 | 0.0004629 | 1020.55 | 2023-05-12 21:14:29 | -0.0003191 | -4.2229 | -9309.7198 | 0 | 关闭
6351 | 10 | 3 | 恒流放电 | 01:23:30 | 42:41:50 | -0.152 | 2.0989 | 0.2116 | 466.43 | 0 | 0 | 0.2116 | 466.43 | 0.0004656 | 1026.41 | 0 | 0 | 0.0004656 | 1026.41 | 2023-05-12 21:14:59 | -0.0003191 | -6.3342 | -13964.3347 | 0 | 关闭
6352 | 10 | 3 | 恒流放电 | 01:24:00 | 42:42:20 | -0.152 | 2.0986 | 0.2128 | 469.22 | 0 | 0 | 0.2128 | 469.22 | 0.0004682 | 1032.28 | 0 | 0 | 0.0004682 | 1032.28 | 2023-05-12 21:15:29 | -0.000319 | -4.223 | -9309.8831 | 0 | 关闭
6353 | 10 | 3 | 恒流放电 | 01:24:30 | 42:42:50 | -0.152 | 2.0984 | 0.2141 | 472.01 | 0 | 0 | 0.2141 | 472.01 | 0.0004709 | 1038.14 | 0 | 0 | 0.0004709 | 1038.14 | 2023-05-12 21:15:59 | -0.000319 | -6.3343 | -13964.5797 | 0 | 关闭
6354 | 10 | 3 | 恒流放电 | 01:25:00 | 42:43:20 | -0.152 | 2.0981 | 0.2154 | 474.81 | 0 | 0 | 0.2154 | 474.81 | 0.0004736 | 1044 | 0 | 0 | 0.0004736 | 1044 | 2023-05-12 21:16:29 | -0.000319 | -4.2229 | -9309.7198 | 0 | 关闭
6355 | 10 | 3 | 恒流放电 | 01:25:30 | 42:43:50 | -0.152 | 2.0978 | 0.2166 | 477.6 | 0 | 0 | 0.2166 | 477.6 | 0.0004762 | 1049.86 | 0 | 0 | 0.0004762 | 1049.86 | 2023-05-12 21:16:59 | -0.0003189 | -4.2229 | -9309.7198 | 0 | 关闭
6356 | 10 | 3 | 恒流放电 | 01:26:00 | 42:44:20 | -0.152 | 2.0976 | 0.2179 | 480.39 | 0 | 0 | 0.2179 | 480.39 | 0.0004789 | 1055.71 | 0 | 0 | 0.0004789 | 1055.71 | 2023-05-12 21:17:29 | -0.0003189 | -6.3343 | -13964.5797 | 0 | 关闭
6357 | 10 | 3 | 恒流放电 | 01:26:30 | 42:44:50 | -0.152 | 2.0973 | 0.2192 | 483.19 | 0 | 0 | 0.2192 | 483.19 | 0.0004815 | 1061.57 | 0 | 0 | 0.0004815 | 1061.57 | 2023-05-12 21:17:59 | -0.0003188 | -4.2228 | -9309.5565 | 0 | 关闭
6358 | 10 | 3 | 恒流放电 | 01:27:00 | 42:45:20 | -0.152 | 2.097 | 0.2204 | 485.98 | 0 | 0 | 0.2204 | 485.98 | 0.0004842 | 1067.43 | 0 | 0 | 0.0004842 | 1067.43 | 2023-05-12 21:18:29 | -0.0003188 | -4.223 | -9310.0464 | 0 | 关闭
6359 | 10 | 3 | 恒流放电 | 01:27:30 | 42:45:50 | -0.1521 | 2.0968 | 0.2217 | 488.77 | 0 | 0 | 0.2217 | 488.77 | 0.0004868 | 1073.29 | 0 | 0 | 0.0004868 | 1073.29 | 2023-05-12 21:18:59 | -0.0003188 | -6.3343 | -13964.5797 | 0 | 关闭
6360 | 10 | 3 | 恒流放电 | 01:28:00 | 42:46:20 | -0.152 | 2.0965 | 0.223 | 491.57 | 0 | 0 | 0.223 | 491.57 | 0.0004895 | 1079.14 | 0 | 0 | 0.0004895 | 1079.14 | 2023-05-12 21:19:29 | -0.0003187 | -4.223 | -9309.8831 | 0 | 关闭
6361 | 10 | 3 | 恒流放电 | 01:28:30 | 42:46:50 | -0.152 | 2.0963 | 0.2242 | 494.36 | 0 | 0 | 0.2242 | 494.36 | 0.0004922 | 1085 | 0 | 0 | 0.0004922 | 1085 | 2023-05-12 21:19:59 | -0.0003187 | -6.3346 | -13965.0696 | 0 | 关闭
6362 | 10 | 3 | 恒流放电 | 01:29:00 | 42:47:20 | -0.152 | 2.0958 | 0.2255 | 497.15 | 0 | 0 | 0.2255 | 497.15 | 0.0004948 | 1090.85 | 0 | 0 | 0.0004948 | 1090.85 | 2023-05-12 21:20:29 | -0.0003186 | -2.5337 | -5585.8319 | 0 | 关闭
6363 | 10 | 3 | 恒流放电 | 01:29:30 | 42:47:50 | -0.152 | 2.0954 | 0.2268 | 499.94 | 0 | 0 | 0.2268 | 499.94 | 0.0004975 | 1096.7 | 0 | 0 | 0.0004975 | 1096.7 | 2023-05-12 21:20:59 | -0.0003186 | -3.1673 | -6982.5348 | 0 | 关闭
6364 | 10 | 3 | 恒流放电 | 01:30:00 | 42:48:20 | -0.152 | 2.0949 | 0.228 | 502.74 | 0 | 0 | 0.228 | 502.74 | 0.0005001 | 1102.56 | 0 | 0 | 0.0005001 | 1102.56 | 2023-05-12 21:21:29 | -0.0003185 | -2.5337 | -5585.8319 | 0 | 关闭
6365 | 10 | 3 | 恒流放电 | 01:30:30 | 42:48:50 | -0.152 | 2.0946 | 0.2293 | 505.53 | 0 | 0 | 0.2293 | 505.53 | 0.0005028 | 1108.41 | 0 | 0 | 0.0005028 | 1108.41 | 2023-05-12 21:21:59 | -0.0003184 | -4.2229 | -9309.7198 | 0 | 关闭
6366 | 10 | 3 | 恒流放电 | 01:31:00 | 42:49:20 | -0.152 | 2.0941 | 0.2306 | 508.32 | 0 | 0 | 0.2306 | 508.32 | 0.0005054 | 1114.26 | 0 | 0 | 0.0005054 | 1114.26 | 2023-05-12 21:22:29 | -0.0003183 | -2.5338 | -5586.0278 | 0 | 关闭
6367 | 10 | 3 | 恒流放电 | 01:31:30 | 42:49:50 | -0.152 | 2.0936 | 0.2318 | 511.12 | 0 | 0 | 0.2318 | 511.12 | 0.0005081 | 1120.1 | 0 | 0 | 0.0005081 | 1120.1 | 2023-05-12 21:22:59 | -0.0003183 | -2.5337 | -5585.7339 | 0 | 关闭
6368 | 10 | 3 | 恒流放电 | 01:32:00 | 42:50:20 | -0.152 | 2.0931 | 0.2331 | 513.91 | 0 | 0 | 0.2331 | 513.91 | 0.0005107 | 1125.95 | 0 | 0 | 0.0005107 | 1125.95 | 2023-05-12 21:23:29 | -0.0003182 | -2.5337 | -5585.8319 | 0 | 关闭
6369 | 10 | 3 | 恒流放电 | 01:32:30 | 42:50:50 | -0.152 | 2.0927 | 0.2344 | 516.7 | 0 | 0 | 0.2344 | 516.7 | 0.0005134 | 1131.8 | 0 | 0 | 0.0005134 | 1131.8 | 2023-05-12 21:23:59 | -0.0003181 | -3.1671 | -6982.1674 | 0 | 关闭
6370 | 10 | 3 | 恒流放电 | 01:33:00 | 42:51:20 | -0.152 | 2.0921 | 0.2356 | 519.49 | 0 | 0 | 0.2356 | 519.49 | 0.000516 | 1137.64 | 0 | 0 | 0.000516 | 1137.64 | 2023-05-12 21:24:29 | -0.000318 | -2.1114 | -4654.7782 | 0 | 关闭
6371 | 10 | 3 | 恒流放电 | 01:33:30 | 42:51:50 | -0.152 | 2.0917 | 0.2369 | 522.29 | 0 | 0 | 0.2369 | 522.29 | 0.0005187 | 1143.48 | 0 | 0 | 0.0005187 | 1143.48 | 2023-05-12 21:24:59 | -0.000318 | -3.1671 | -6982.0449 | 0 | 关闭
6372 | 10 | 3 | 恒流放电 | 01:34:00 | 42:52:20 | -0.152 | 2.0913 | 0.2382 | 525.08 | 0 | 0 | 0.2382 | 525.08 | 0.0005213 | 1149.32 | 0 | 0 | 0.0005213 | 1149.32 | 2023-05-12 21:25:29 | -0.000318 | -3.1672 | -6982.2898 | 0 | 关闭
6373 | 10 | 3 | 恒流放电 | 01:34:30 | 42:52:50 | -0.152 | 2.0909 | 0.2394 | 527.87 | 0 | 0 | 0.2394 | 527.87 | 0.000524 | 1155.16 | 0 | 0 | 0.000524 | 1155.16 | 2023-05-12 21:25:59 | -0.0003179 | -3.1671 | -6982.1674 | 0 | 关闭
6374 | 10 | 3 | 恒流放电 | 01:35:00 | 42:53:20 | -0.152 | 2.0905 | 0.2407 | 530.67 | 0 | 0 | 0.2407 | 530.67 | 0.0005266 | 1161 | 0 | 0 | 0.0005266 | 1161 | 2023-05-12 21:26:29 | -0.0003178 | -3.1671 | -6982.1674 | 0 | 关闭
6375 | 10 | 3 | 恒流放电 | 01:35:30 | 42:53:50 | -0.152 | 2.09 | 0.242 | 533.46 | 0 | 0 | 0.242 | 533.46 | 0.0005293 | 1166.84 | 0 | 0 | 0.0005293 | 1166.84 | 2023-05-12 21:26:59 | -0.0003177 | -2.5337 | -5585.7339 | 0 | 关闭
6376 | 10 | 3 | 恒流放电 | 01:36:00 | 42:54:20 | -0.152 | 2.0897 | 0.2432 | 536.25 | 0 | 0 | 0.2432 | 536.25 | 0.0005319 | 1172.68 | 0 | 0 | 0.0005319 | 1172.68 | 2023-05-12 21:27:29 | -0.0003177 | -4.2229 | -9309.7198 | 0 | 关闭
6377 | 10 | 3 | 恒流放电 | 01:36:30 | 42:54:50 | -0.152 | 2.0891 | 0.2445 | 539.04 | 0 | 0 | 0.2445 | 539.04 | 0.0005346 | 1178.51 | 0 | 0 | 0.0005346 | 1178.51 | 2023-05-12 21:27:59 | -0.0003176 | -2.1114 | -4654.7782 | 0 | 关闭
6378 | 10 | 3 | 恒流放电 | 01:37:00 | 42:55:20 | -0.152 | 2.0887 | 0.2458 | 541.84 | 0 | 0 | 0.2458 | 541.84 | 0.0005372 | 1184.35 | 0 | 0 | 0.0005372 | 1184.35 | 2023-05-12 21:28:29 | -0.0003175 | -3.1672 | -6982.4123 | 0 | 关闭
6379 | 10 | 3 | 恒流放电 | 01:37:30 | 42:55:50 | -0.152 | 2.0881 | 0.247 | 544.63 | 0 | 0 | 0.247 | 544.63 | 0.0005399 | 1190.18 | 0 | 0 | 0.0005399 | 1190.18 | 2023-05-12 21:28:59 | -0.0003174 | -2.1115 | -4655.0232 | 0 | 关闭
6380 | 10 | 3 | 恒流放电 | 01:38:00 | 42:56:20 | -0.152 | 2.0876 | 0.2483 | 547.42 | 0 | 0 | 0.2483 | 547.42 | 0.0005425 | 1196.01 | 0 | 0 | 0.0005425 | 1196.01 | 2023-05-12 21:29:29 | -0.0003174 | -2.5337 | -5585.8319 | 0 | 关闭
6381 | 10 | 3 | 恒流放电 | 01:38:30 | 42:56:50 | -0.152 | 2.0869 | 0.2496 | 550.22 | 0 | 0 | 0.2496 | 550.22 | 0.0005452 | 1201.84 | 0 | 0 | 0.0005452 | 1201.84 | 2023-05-12 21:29:59 | -0.0003173 | -1.8098 | -3989.8799 | 0 | 关闭
6382 | 10 | 3 | 恒流放电 | 01:39:00 | 42:57:20 | -0.152 | 2.0863 | 0.2508 | 553.01 | 0 | 0 | 0.2508 | 553.01 | 0.0005478 | 1207.67 | 0 | 0 | 0.0005478 | 1207.67 | 2023-05-12 21:30:29 | -0.0003172 | -2.1115 | -4654.9415 | 0 | 关闭
6383 | 10 | 3 | 恒流放电 | 01:39:30 | 42:57:50 | -0.152 | 2.0856 | 0.2521 | 555.8 | 0 | 0 | 0.2521 | 555.8 | 0.0005504 | 1213.5 | 0 | 0 | 0.0005504 | 1213.5 | 2023-05-12 21:30:59 | -0.0003171 | -1.8098 | -3989.8799 | 0 | 关闭
6384 | 10 | 3 | 恒流放电 | 01:40:00 | 42:58:20 | -0.152 | 2.0849 | 0.2534 | 558.6 | 0 | 0 | 0.2534 | 558.6 | 0.0005531 | 1219.32 | 0 | 0 | 0.0005531 | 1219.32 | 2023-05-12 21:31:29 | -0.0003169 | -1.8098 | -3989.8799 | 0 | 关闭
6385 | 10 | 3 | 恒流放电 | 01:40:30 | 42:58:50 | -0.152 | 2.084 | 0.2546 | 561.39 | 0 | 0 | 0.2546 | 561.39 | 0.0005557 | 1225.14 | 0 | 0 | 0.0005557 | 1225.14 | 2023-05-12 21:31:59 | -0.0003168 | -1.4076 | -3103.1855 | 0 | 关闭
6386 | 10 | 3 | 恒流放电 | 01:41:00 | 42:59:20 | -0.152 | 2.0832 | 0.2559 | 564.18 | 0 | 0 | 0.2559 | 564.18 | 0.0005584 | 1230.96 | 0 | 0 | 0.0005584 | 1230.96 | 2023-05-12 21:32:29 | -0.0003167 | -1.5836 | -3491.1449 | 0 | 关闭
6387 | 10 | 3 | 恒流放电 | 01:41:30 | 42:59:50 | -0.152 | 2.0824 | 0.2572 | 566.97 | 0 | 0 | 0.2572 | 566.97 | 0.000561 | 1236.78 | 0 | 0 | 0.000561 | 1236.78 | 2023-05-12 21:32:59 | -0.0003166 | -1.5836 | -3491.0837 | 0 | 关闭
6388 | 10 | 3 | 恒流放电 | 01:42:00 | 43:00:20 | -0.152 | 2.0817 | 0.2584 | 569.77 | 0 | 0 | 0.2584 | 569.77 | 0.0005636 | 1242.59 | 0 | 0 | 0.0005636 | 1242.59 | 2023-05-12 21:33:29 | -0.0003164 | -1.8098 | -3989.8099 | 0 | 关闭
6389 | 10 | 3 | 恒流放电 | 01:42:30 | 43:00:50 | -0.152 | 2.0809 | 0.2597 | 572.56 | 0 | 0 | 0.2597 | 572.56 | 0.0005663 | 1248.4 | 0 | 0 | 0.0005663 | 1248.4 | 2023-05-12 21:33:59 | -0.0003163 | -1.5836 | -3491.0837 | 0 | 关闭
6390 | 10 | 3 | 恒流放电 | 01:43:00 | 43:01:20 | -0.152 | 2.0801 | 0.261 | 575.35 | 0 | 0 | 0.261 | 575.35 | 0.0005689 | 1254.21 | 0 | 0 | 0.0005689 | 1254.21 | 2023-05-12 21:34:29 | -0.0003162 | -1.5835 | -3491.0224 | 0 | 关闭
6391 | 10 | 3 | 恒流放电 | 01:43:30 | 43:01:50 | -0.152 | 2.0793 | 0.2622 | 578.15 | 0 | 0 | 0.2622 | 578.15 | 0.0005715 | 1260.02 | 0 | 0 | 0.0005715 | 1260.02 | 2023-05-12 21:34:59 | -0.0003161 | -1.5836 | -3491.1449 | 0 | 关闭
6392 | 10 | 3 | 恒流放电 | 01:44:00 | 43:02:20 | -0.152 | 2.0785 | 0.2635 | 580.94 | 0 | 0 | 0.2635 | 580.94 | 0.0005742 | 1265.83 | 0 | 0 | 0.0005742 | 1265.83 | 2023-05-12 21:35:29 | -0.000316 | -1.5836 | -3491.1449 | 0 | 关闭
6393 | 10 | 3 | 恒流放电 | 01:44:30 | 43:02:50 | -0.152 | 2.0778 | 0.2648 | 583.73 | 0 | 0 | 0.2648 | 583.73 | 0.0005768 | 1271.63 | 0 | 0 | 0.0005768 | 1271.63 | 2023-05-12 21:35:59 | -0.0003159 | -1.8098 | -3989.8099 | 0 | 关闭
6394 | 10 | 3 | 恒流放电 | 01:45:00 | 43:03:20 | -0.152 | 2.0769 | 0.266 | 586.52 | 0 | 0 | 0.266 | 586.52 | 0.0005794 | 1277.44 | 0 | 0 | 0.0005794 | 1277.44 | 2023-05-12 21:36:29 | -0.0003158 | -1.4077 | -3103.2944 | 0 | 关闭
6395 | 10 | 3 | 恒流放电 | 01:45:30 | 43:03:50 | -0.152 | 2.0761 | 0.2673 | 589.32 | 0 | 0 | 0.2673 | 589.32 | 0.0005821 | 1283.23 | 0 | 0 | 0.0005821 | 1283.23 | 2023-05-12 21:36:59 | -0.0003156 | -1.5836 | -3491.2674 | 0 | 关闭
6396 | 10 | 3 | 恒流放电 | 01:46:00 | 43:04:20 | -0.152 | 2.0751 | 0.2686 | 592.11 | 0 | 0 | 0.2686 | 592.11 | 0.0005847 | 1289.03 | 0 | 0 | 0.0005847 | 1289.03 | 2023-05-12 21:37:29 | -0.0003155 | -1.2668 | -2792.8669 | 0 | 关闭
6397 | 10 | 3 | 恒流放电 | 01:46:30 | 43:04:50 | -0.152 | 2.0741 | 0.2698 | 594.9 | 0 | 0 | 0.2698 | 594.9 | 0.0005873 | 1294.83 | 0 | 0 | 0.0005873 | 1294.83 | 2023-05-12 21:37:59 | -0.0003153 | -1.2669 | -2792.9649 | 0 | 关闭
6398 | 10 | 3 | 恒流放电 | 01:47:00 | 43:05:20 | -0.152 | 2.073 | 0.2711 | 597.7 | 0 | 0 | 0.2711 | 597.7 | 0.00059 | 1300.62 | 0 | 0 | 0.00059 | 1300.62 | 2023-05-12 21:38:29 | -0.0003151 | -1.1517 | -2539.1036 | 0 | 关闭
6399 | 10 | 3 | 恒流放电 | 01:47:30 | 43:05:50 | -0.152 | 2.072 | 0.2724 | 600.49 | 0 | 0 | 0.2724 | 600.49 | 0.0005926 | 1306.41 | 0 | 0 | 0.0005926 | 1306.41 | 2023-05-12 21:38:59 | -0.000315 | -1.2669 | -2792.9159 | 0 | 关闭
6400 | 10 | 3 | 恒流放电 | 01:48:00 | 43:06:20 | -0.152 | 2.0707 | 0.2736 | 603.28 | 0 | 0 | 0.2736 | 603.28 | 0.0005952 | 1312.19 | 0 | 0 | 0.0005952 | 1312.19 | 2023-05-12 21:39:29 | -0.0003148 | -0.9745 | -2148.4346 | 0 | 关闭
6401 | 10 | 3 | 恒流放电 | 01:48:30 | 43:06:50 | -0.152 | 2.0694 | 0.2749 | 606.07 | 0 | 0 | 0.2749 | 606.07 | 0.0005978 | 1317.97 | 0 | 0 | 0.0005978 | 1317.97 | 2023-05-12 21:39:59 | -0.0003146 | -0.9745 | -2148.3969 | 0 | 关闭
6402 | 10 | 3 | 恒流放电 | 01:49:00 | 43:07:20 | -0.152 | 2.0681 | 0.2762 | 608.87 | 0 | 0 | 0.2762 | 608.87 | 0.0006005 | 1323.75 | 0 | 0 | 0.0006005 | 1323.75 | 2023-05-12 21:40:29 | -0.0003144 | -0.9745 | -2148.4346 | 0 | 关闭
6403 | 10 | 3 | 恒流放电 | 01:49:30 | 43:07:50 | -0.152 | 2.0666 | 0.2774 | 611.66 | 0 | 0 | 0.2774 | 611.66 | 0.0006031 | 1329.52 | 0 | 0 | 0.0006031 | 1329.52 | 2023-05-12 21:40:59 | -0.0003142 | -0.8446 | -1861.9766 | 0 | 关闭
6404 | 10 | 3 | 恒流放电 | 01:50:00 | 43:08:20 | -0.152 | 2.0652 | 0.2787 | 614.45 | 0 | 0 | 0.2787 | 614.45 | 0.0006057 | 1335.29 | 0 | 0 | 0.0006057 | 1335.29 | 2023-05-12 21:41:29 | -0.000314 | -0.9049 | -1994.94 | 0 | 关闭
6405 | 10 | 3 | 恒流放电 | 01:50:30 | 43:08:50 | -0.152 | 2.0636 | 0.28 | 617.25 | 0 | 0 | 0.28 | 617.25 | 0.0006083 | 1341.06 | 0 | 0 | 0.0006083 | 1341.06 | 2023-05-12 21:41:59 | -0.0003137 | -0.7918 | -1745.5418 | 0 | 关闭
6406 | 10 | 3 | 恒流放电 | 01:51:00 | 43:09:20 | -0.152 | 2.0621 | 0.2812 | 620.04 | 0 | 0 | 0.2812 | 620.04 | 0.0006109 | 1346.82 | 0 | 0 | 0.0006109 | 1346.82 | 2023-05-12 21:42:29 | -0.0003135 | -0.8446 | -1861.944 | 0 | 关闭
6407 | 10 | 3 | 恒流放电 | 01:51:30 | 43:09:50 | -0.152 | 2.0604 | 0.2825 | 622.83 | 0 | 0 | 0.2825 | 622.83 | 0.0006135 | 1352.58 | 0 | 0 | 0.0006135 | 1352.58 | 2023-05-12 21:42:59 | -0.0003132 | -0.7452 | -1642.8917 | 0 | 关闭
6408 | 10 | 3 | 恒流放电 | 01:52:00 | 43:10:20 | -0.152 | 2.0587 | 0.2838 | 625.63 | 0 | 0 | 0.2838 | 625.63 | 0.0006161 | 1358.33 | 0 | 0 | 0.0006161 | 1358.33 | 2023-05-12 21:43:29 | -0.000313 | -0.7452 | -1642.9205 | 0 | 关闭
6409 | 10 | 3 | 恒流放电 | 01:52:30 | 43:10:50 | -0.152 | 2.0569 | 0.2851 | 628.42 | 0 | 0 | 0.2851 | 628.42 | 0.0006187 | 1364.08 | 0 | 0 | 0.0006187 | 1364.08 | 2023-05-12 21:43:59 | -0.0003127 | -0.7038 | -1551.6472 | 0 | 关闭
6410 | 10 | 3 | 恒流放电 | 01:53:00 | 43:11:20 | -0.152 | 2.0548 | 0.2863 | 631.21 | 0 | 0 | 0.2863 | 631.21 | 0.0006213 | 1369.82 | 0 | 0 | 0.0006213 | 1369.82 | 2023-05-12 21:44:29 | -0.0003124 | -0.6033 | -1329.9366 | 0 | 关闭
6411 | 10 | 3 | 恒流放电 | 01:53:30 | 43:11:50 | -0.152 | 2.0527 | 0.2876 | 634 | 0 | 0 | 0.2876 | 634 | 0.000624 | 1375.55 | 0 | 0 | 0.000624 | 1375.55 | 2023-05-12 21:44:59 | -0.0003121 | -0.6033 | -1329.96 | 0 | 关闭
6412 | 10 | 3 | 恒流放电 | 01:54:00 | 43:12:20 | -0.152 | 2.0504 | 0.2889 | 636.8 | 0 | 0 | 0.2889 | 636.8 | 0.0006266 | 1381.28 | 0 | 0 | 0.0006266 | 1381.28 | 2023-05-12 21:45:29 | -0.0003117 | -0.5508 | -1214.3326 | 0 | 关闭
6413 | 10 | 3 | 恒流放电 | 01:54:30 | 43:12:50 | -0.152 | 2.0479 | 0.2901 | 639.59 | 0 | 0 | 0.2901 | 639.59 | 0.0006291 | 1387.01 | 0 | 0 | 0.0006291 | 1387.01 | 2023-05-12 21:45:59 | -0.0003113 | -0.5068 | -1117.2056 | 0 | 关闭
6414 | 10 | 3 | 恒流放电 | 01:55:00 | 43:13:20 | -0.152 | 2.045 | 0.2914 | 642.38 | 0 | 0 | 0.2914 | 642.38 | 0.0006317 | 1392.72 | 0 | 0 | 0.0006317 | 1392.72 | 2023-05-12 21:46:29 | -0.0003109 | -0.4369 | -963.0914 | 0 | 关闭
6415 | 10 | 3 | 恒流放电 | 01:55:30 | 43:13:50 | -0.152 | 2.0417 | 0.2927 | 645.18 | 0 | 0 | 0.2927 | 645.18 | 0.0006343 | 1398.43 | 0 | 0 | 0.0006343 | 1398.43 | 2023-05-12 21:46:59 | -0.0003104 | -0.3839 | -846.353 | 0 | 关闭
6416 | 10 | 3 | 恒流放电 | 01:56:00 | 43:14:20 | -0.152 | 2.0378 | 0.2939 | 647.97 | 0 | 0 | 0.2939 | 647.97 | 0.0006369 | 1404.13 | 0 | 0 | 0.0006369 | 1404.13 | 2023-05-12 21:47:29 | -0.0003098 | -0.3248 | -716.1449 | 0 | 关闭
6417 | 10 | 3 | 恒流放电 | 01:56:30 | 43:14:50 | -0.152 | 2.0335 | 0.2952 | 650.76 | 0 | 0 | 0.2952 | 650.76 | 0.0006395 | 1409.81 | 0 | 0 | 0.0006395 | 1409.81 | 2023-05-12 21:47:59 | -0.0003092 | -0.2946 | -649.5267 | 0 | 关闭
6418 | 10 | 3 | 恒流放电 | 01:57:00 | 43:15:20 | -0.152 | 2.0281 | 0.2965 | 653.55 | 0 | 0 | 0.2965 | 653.55 | 0.0006421 | 1415.49 | 0 | 0 | 0.0006421 | 1415.49 | 2023-05-12 21:48:29 | -0.0003083 | -0.2346 | -517.2067 | 0 | 关闭
6419 | 10 | 3 | 恒流放电 | 01:57:30 | 43:15:50 | -0.1521 | 2.0214 | 0.2977 | 656.35 | 0 | 0 | 0.2977 | 656.35 | 0.0006446 | 1421.14 | 0 | 0 | 0.0006446 | 1421.14 | 2023-05-12 21:48:59 | -0.0003074 | -0.1891 | -416.8751 | 0 | 关闭
6420 | 10 | 3 | 恒流放电 | 01:58:00 | 43:16:20 | -0.152 | 2.0133 | 0.299 | 659.14 | 0 | 0 | 0.299 | 659.14 | 0.0006472 | 1426.78 | 0 | 0 | 0.0006472 | 1426.78 | 2023-05-12 21:49:29 | -0.0003061 | -0.1564 | -344.7984 | 0 | 关闭
6421 | 10 | 3 | 恒流放电 | 01:58:30 | 43:16:50 | -0.152 | 2.0036 | 0.3003 | 661.93 | 0 | 0 | 0.3003 | 661.93 | 0.0006497 | 1432.39 | 0 | 0 | 0.0006497 | 1432.39 | 2023-05-12 21:49:59 | -0.0003046 | -0.1306 | -287.9295 | 0 | 关闭
6422 | 10 | 3 | 恒流放电 | 01:58:55 | 43:17:15 | -0.152 | 1.9936 | 0.3013 | 664.33 | 0 | 0 | 0.3013 | 664.33 | 0.0006519 | 1437.17 | 0 | 0 | 0.0006519 | 1437.17 | 2023-05-12 21:50:25 | -0.0003031 | -0.1085 | -239.2612 | 0 | 关闭
6423 | 10 | 3 | 恒流放电 | 01:59:00 | 43:17:20 | -0.152 | 1.9918 | 0.3015 | 664.73 | 0 | 0 | 0.3015 | 664.73 | 0.0006523 | 1437.97 | 0 | 0 | 0.0006523 | 1437.97 | 2023-05-12 21:50:29 | -0.0003028 | -0.1009 | -222.4454 | 0 | 关闭
6424 | 10 | 3 | 恒流放电 | 01:59:23 | 43:17:43 | -0.152 | 1.9818 | 0.3025 | 666.9 | 0 | 0 | 0.3025 | 666.9 | 0.0006542 | 1442.29 | 0 | 0 | 0.0006542 | 1442.29 | 2023-05-12 21:50:52 | -0.0003013 | -0.0988 | -217.8424 | 0 | 关闭
6425 | 10 | 3 | 恒流放电 | 01:59:30 | 43:17:50 | -0.152 | 1.979 | 0.3028 | 667.52 | 0 | 0 | 0.3028 | 667.52 | 0.0006548 | 1443.51 | 0 | 0 | 0.0006548 | 1443.51 | 2023-05-12 21:50:59 | -0.0003008 | -0.0995 | -219.4262 | 0 | 关闭
6426 | 10 | 3 | 恒流放电 | 01:59:53 | 43:18:13 | -0.152 | 1.969 | 0.3038 | 669.71 | 0 | 0 | 0.3038 | 669.71 | 0.0006567 | 1447.83 | 0 | 0 | 0.0006567 | 1447.83 | 2023-05-12 21:51:23 | -0.0002993 | -0.0992 | -218.7831 | 0 | 关闭
6427 | 10 | 3 | 恒流放电 | 02:00:00 | 43:18:20 | -0.152 | 1.9662 | 0.3041 | 670.31 | 0 | 0 | 0.3041 | 670.31 | 0.0006573 | 1449.02 | 0 | 0 | 0.0006573 | 1449.02 | 2023-05-12 21:51:29 | -0.0002989 | -0.098 | -216.0844 | 0 | 关闭
6428 | 10 | 3 | 恒流放电 | 02:00:23 | 43:18:43 | -0.152 | 1.9562 | 0.305 | 672.5 | 0 | 0 | 0.305 | 672.5 | 0.0006592 | 1453.31 | 0 | 0 | 0.0006592 | 1453.31 | 2023-05-12 21:51:53 | -0.0002974 | -0.0992 | -218.7782 | 0 | 关闭
6429 | 10 | 3 | 恒流放电 | 02:00:30 | 43:18:50 | -0.152 | 1.9535 | 0.3053 | 673.11 | 0 | 0 | 0.3053 | 673.11 | 0.0006598 | 1454.49 | 0 | 0 | 0.0006598 | 1454.49 | 2023-05-12 21:51:59 | -0.000297 | -0.1017 | -224.1419 | 0 | 关闭
6430 | 10 | 3 | 恒流放电 | 02:00:55 | 43:19:15 | -0.152 | 1.9435 | 0.3064 | 675.46 | 0 | 0 | 0.3064 | 675.46 | 0.0006618 | 1459.08 | 0 | 0 | 0.0006618 | 1459.08 | 2023-05-12 21:52:24 | -0.0002955 | -0.1068 | -235.5281 | 0 | 关闭
6431 | 10 | 3 | 恒流放电 | 02:01:00 | 43:19:20 | -0.152 | 1.9417 | 0.3066 | 675.9 | 0 | 0 | 0.3066 | 675.9 | 0.0006622 | 1459.93 | 0 | 0 | 0.0006622 | 1459.93 | 2023-05-12 21:52:29 | -0.0002952 | -0.1103 | -243.076 | 0 | 关闭
6432 | 10 | 3 | 恒流放电 | 02:01:25 | 43:19:45 | -0.152 | 1.9317 | 0.3077 | 678.29 | 0 | 0 | 0.3077 | 678.29 | 0.0006643 | 1464.57 | 0 | 0 | 0.0006643 | 1464.57 | 2023-05-12 21:52:55 | -0.0002937 | -0.1085 | -239.2563 | 0 | 关闭
6433 | 10 | 3 | 恒流放电 | 02:01:30 | 43:19:50 | -0.152 | 1.9302 | 0.3079 | 678.69 | 0 | 0 | 0.3079 | 678.69 | 0.0006647 | 1465.34 | 0 | 0 | 0.0006647 | 1465.34 | 2023-05-12 21:52:59 | -0.0002934 | -0.1211 | -266.8692 | 0 | 关闭
6434 | 10 | 3 | 恒流放电 | 02:01:57 | 43:20:17 | -0.152 | 1.9202 | 0.309 | 681.21 | 0 | 0 | 0.309 | 681.21 | 0.0006669 | 1470.2 | 0 | 0 | 0.0006669 | 1470.2 | 2023-05-12 21:53:26 | -0.0002919 | -0.1144 | -252.2879 | 0 | 关闭
6435 | 10 | 3 | 恒流放电 | 02:02:00 | 43:20:20 | -0.152 | 1.9192 | 0.3091 | 681.48 | 0 | 0 | 0.3091 | 681.48 | 0.0006671 | 1470.71 | 0 | 0 | 0.0006671 | 1470.71 | 2023-05-12 21:53:29 | -0.0002918 | -0.1225 | -270.0862 | 0 | 关闭
6436 | 10 | 3 | 恒流放电 | 02:02:29 | 43:20:49 | -0.152 | 1.9092 | 0.3104 | 684.21 | 0 | 0 | 0.3104 | 684.21 | 0.0006695 | 1475.94 | 0 | 0 | 0.0006695 | 1475.94 | 2023-05-12 21:53:58 | -0.0002903 | -0.1237 | -272.7709 | 0 | 关闭
6437 | 10 | 3 | 恒流放电 | 02:02:30 | 43:20:50 | -0.152 | 1.9091 | 0.3104 | 684.28 | 0 | 0 | 0.3104 | 684.28 | 0.0006695 | 1476.06 | 0 | 0 | 0.0006695 | 1476.06 | 2023-05-12 21:53:59 | -0.0002902 | -0.2958 | -652.0674 | 0 | 关闭
6438 | 10 | 3 | 恒流放电 | 02:02:59 | 43:21:19 | -0.152 | 1.8991 | 0.3116 | 687.02 | 0 | 0 | 0.3116 | 687.02 | 0.0006719 | 1481.29 | 0 | 0 | 0.0006719 | 1481.29 | 2023-05-12 21:54:29 | -0.0002887 | -0.1246 | -274.6277 | 0 | 关闭
6439 | 10 | 3 | 恒流放电 | 02:03:00 | 43:21:20 | -0.152 | 1.8989 | 0.3117 | 687.07 | 0 | 0 | 0.3117 | 687.07 | 0.000672 | 1481.38 | 0 | 0 | 0.000672 | 1481.38 | 2023-05-12 21:54:29 | -0.0002887 | -0.1057 | -232.9512 | 0 | 关闭
6440 | 10 | 3 | 恒流放电 | 02:03:30 | 43:21:50 | -0.152 | 1.8895 | 0.3129 | 689.86 | 0 | 0 | 0.3129 | 689.86 | 0.0006744 | 1486.67 | 0 | 0 | 0.0006744 | 1486.67 | 2023-05-12 21:54:59 | -0.0002872 | -0.1348 | -297.1291 | 0 | 关闭
6441 | 10 | 3 | 恒流放电 | 02:04:00 | 43:22:20 | -0.152 | 1.8803 | 0.3142 | 692.66 | 0 | 0 | 0.3142 | 692.66 | 0.0006767 | 1491.93 | 0 | 0 | 0.0006767 | 1491.93 | 2023-05-12 21:55:29 | -0.0002858 | -0.1377 | -303.5672 | 0 | 关闭
6442 | 10 | 3 | 恒流放电 | 02:04:30 | 43:22:50 | -0.152 | 1.8712 | 0.3155 | 695.45 | 0 | 0 | 0.3155 | 695.45 | 0.0006791 | 1497.17 | 0 | 0 | 0.0006791 | 1497.17 | 2023-05-12 21:55:59 | -0.0002845 | -0.1392 | -306.9192 | 0 | 关闭
6443 | 10 | 3 | 恒流放电 | 02:05:00 | 43:23:20 | -0.152 | 1.8623 | 0.3167 | 698.24 | 0 | 0 | 0.3167 | 698.24 | 0.0006815 | 1502.39 | 0 | 0 | 0.0006815 | 1502.39 | 2023-05-12 21:56:29 | -0.0002831 | -0.1423 | -313.8218 | 0 | 关闭
6444 | 10 | 3 | 恒流放电 | 02:05:30 | 43:23:50 | -0.152 | 1.8532 | 0.318 | 701.03 | 0 | 0 | 0.318 | 701.03 | 0.0006838 | 1507.57 | 0 | 0 | 0.0006838 | 1507.57 | 2023-05-12 21:56:59 | -0.0002817 | -0.1392 | -306.9192 | 0 | 关闭
6445 | 10 | 3 | 恒流放电 | 02:06:00 | 43:24:20 | -0.152 | 1.8441 | 0.3193 | 703.83 | 0 | 0 | 0.3193 | 703.83 | 0.0006862 | 1512.74 | 0 | 0 | 0.0006862 | 1512.74 | 2023-05-12 21:57:29 | -0.0002804 | -0.1392 | -306.9192 | 0 | 关闭
6446 | 10 | 3 | 恒流放电 | 02:06:30 | 43:24:50 | -0.152 | 1.8353 | 0.3205 | 706.62 | 0 | 0 | 0.3205 | 706.62 | 0.0006885 | 1517.88 | 0 | 0 | 0.0006885 | 1517.88 | 2023-05-12 21:57:59 | -0.000279 | -0.144 | -317.3657 | 0 | 关闭
6447 | 10 | 3 | 恒流放电 | 02:07:00 | 43:25:20 | -0.152 | 1.8266 | 0.3218 | 709.41 | 0 | 0 | 0.3218 | 709.41 | 0.0006908 | 1522.99 | 0 | 0 | 0.0006908 | 1522.99 | 2023-05-12 21:58:29 | -0.0002777 | -0.1456 | -321.0361 | 0 | 关闭
6448 | 10 | 3 | 恒流放电 | 02:07:30 | 43:25:50 | -0.152 | 1.8172 | 0.3231 | 712.21 | 0 | 0 | 0.3231 | 712.21 | 0.0006931 | 1528.08 | 0 | 0 | 0.0006931 | 1528.08 | 2023-05-12 21:58:59 | -0.0002763 | -0.1348 | -297.1187 | 0 | 关闭
6449 | 10 | 3 | 恒流放电 | 02:08:00 | 43:26:20 | -0.152 | 1.8076 | 0.3243 | 715 | 0 | 0 | 0.3243 | 715 | 0.0006954 | 1533.14 | 0 | 0 | 0.0006954 | 1533.14 | 2023-05-12 21:59:29 | -0.0002748 | -0.132 | -290.9236 | 0 | 关闭
6450 | 10 | 3 | 恒流放电 | 02:08:30 | 43:26:50 | -0.152 | 1.7981 | 0.3256 | 717.79 | 0 | 0 | 0.3256 | 717.79 | 0.0006977 | 1538.17 | 0 | 0 | 0.0006977 | 1538.17 | 2023-05-12 21:59:59 | -0.0002734 | -0.1334 | -293.9963 | 0 | 关闭
6451 | 10 | 3 | 恒流放电 | 02:09:00 | 43:27:20 | -0.152 | 1.7883 | 0.3269 | 720.58 | 0 | 0 | 0.3269 | 720.58 | 0.0007 | 1543.18 | 0 | 0 | 0.0007 | 1543.18 | 2023-05-12 22:00:29 | -0.0002719 | -0.1293 | -284.9864 | 0 | 关闭
6452 | 10 | 3 | 恒流放电 | 02:09:29 | 43:27:49 | -0.152 | 1.7783 | 0.3281 | 723.3 | 0 | 0 | 0.3281 | 723.3 | 0.0007022 | 1548.03 | 0 | 0 | 0.0007022 | 1548.03 | 2023-05-12 22:00:58 | -0.0002704 | -0.1233 | -271.8352 | 0 | 关闭
6453 | 10 | 3 | 恒流放电 | 02:09:30 | 43:27:50 | -0.152 | 1.778 | 0.3281 | 723.38 | 0 | 0 | 0.3281 | 723.38 | 0.0007022 | 1548.16 | 0 | 0 | 0.0007022 | 1548.16 | 2023-05-12 22:00:59 | -0.0002703 | -0.1127 | -248.5466 | 0 | 关闭
6454 | 10 | 3 | 恒流放电 | 02:09:57 | 43:28:17 | -0.152 | 1.768 | 0.3293 | 725.93 | 0 | 0 | 0.3293 | 725.93 | 0.0007043 | 1552.69 | 0 | 0 | 0.0007043 | 1552.69 | 2023-05-12 22:01:26 | -0.0002688 | -0.1157 | -255.0803 | 0 | 关闭
6455 | 10 | 3 | 恒流放电 | 02:10:00 | 43:28:20 | -0.152 | 1.767 | 0.3294 | 726.17 | 0 | 0 | 0.3294 | 726.17 | 0.0007045 | 1553.11 | 0 | 0 | 0.0007045 | 1553.11 | 2023-05-12 22:01:29 | -0.0002687 | -0.1098 | -242.1615 | 0 | 关闭
6456 | 10 | 3 | 恒流放电 | 02:10:25 | 43:28:45 | -0.152 | 1.757 | 0.3305 | 728.57 | 0 | 0 | 0.3305 | 728.57 | 0.0007064 | 1557.35 | 0 | 0 | 0.0007064 | 1557.35 | 2023-05-12 22:01:55 | -0.0002671 | -0.109 | -240.192 | 0 | 关闭
6457 | 10 | 3 | 恒流放电 | 02:10:30 | 43:28:50 | -0.152 | 1.7553 | 0.3307 | 728.96 | 0 | 0 | 0.3307 | 728.96 | 0.0007067 | 1558.03 | 0 | 0 | 0.0007067 | 1558.03 | 2023-05-12 22:01:59 | -0.0002668 | -0.1043 | -229.9685 | 0 | 关闭
6458 | 10 | 3 | 恒流放电 | 02:10:54 | 43:29:14 | -0.152 | 1.7453 | 0.3317 | 731.24 | 0 | 0 | 0.3317 | 731.24 | 0.0007085 | 1562.01 | 0 | 0 | 0.0007085 | 1562.01 | 2023-05-12 22:02:23 | -0.0002653 | -0.103 | -227.1556 | 0 | 关闭
6459 | 10 | 3 | 恒流放电 | 02:11:00 | 43:29:20 | -0.152 | 1.7429 | 0.3319 | 731.76 | 0 | 0 | 0.3319 | 731.76 | 0.0007089 | 1562.92 | 0 | 0 | 0.0007089 | 1562.92 | 2023-05-12 22:02:29 | -0.000265 | -0.0985 | -217.2129 | 0 | 关闭
6460 | 10 | 3 | 恒流放电 | 02:11:23 | 43:29:43 | -0.152 | 1.7329 | 0.3329 | 733.9 | 0 | 0 | 0.3329 | 733.9 | 0.0007106 | 1566.64 | 0 | 0 | 0.0007106 | 1566.64 | 2023-05-12 22:02:52 | -0.0002635 | -0.0971 | -214.1191 | 0 | 关闭
6461 | 10 | 3 | 恒流放电 | 02:11:30 | 43:29:50 | -0.152 | 1.7297 | 0.3332 | 734.55 | 0 | 0 | 0.3332 | 734.55 | 0.0007111 | 1567.77 | 0 | 0 | 0.0007111 | 1567.77 | 2023-05-12 22:02:59 | -0.000263 | -0.0924 | -203.6639 | 0 | 关闭
6462 | 10 | 3 | 恒流放电 | 02:11:51 | 43:30:11 | -0.152 | 1.7197 | 0.3341 | 736.56 | 0 | 0 | 0.3341 | 736.56 | 0.0007127 | 1571.24 | 0 | 0 | 0.0007127 | 1571.24 | 2023-05-12 22:03:21 | -0.0002614 | -0.0912 | -201.0876 | 0 | 关闭
6463 | 10 | 3 | 恒流放电 | 02:12:00 | 43:30:20 | -0.152 | 1.7157 | 0.3345 | 737.34 | 0 | 0 | 0.3345 | 737.34 | 0.0007133 | 1572.58 | 0 | 0 | 0.0007133 | 1572.58 | 2023-05-12 22:03:29 | -0.0002608 | -0.0887 | -195.5222 | 0 | 关闭
6464 | 10 | 3 | 恒流放电 | 02:12:20 | 43:30:40 | -0.152 | 1.7057 | 0.3353 | 739.21 | 0 | 0 | 0.3353 | 739.21 | 0.0007148 | 1575.78 | 0 | 0 | 0.0007148 | 1575.78 | 2023-05-12 22:03:49 | -0.0002593 | -0.0849 | -187.1203 | 0 | 关闭
6465 | 10 | 3 | 恒流放电 | 02:12:30 | 43:30:50 | -0.152 | 1.7008 | 0.3357 | 740.14 | 0 | 0 | 0.3357 | 740.14 | 0.0007155 | 1577.35 | 0 | 0 | 0.0007155 | 1577.35 | 2023-05-12 22:03:59 | -0.0002586 | -0.0853 | -188.0946 | 0 | 关闭
6466 | 10 | 3 | 恒流放电 | 02:12:31 | 43:30:51 | -0.152 | 1.7 | 0.3358 | 740.28 | 0 | 0 | 0.3358 | 740.28 | 0.0007156 | 1577.6 | 0 | 0 | 0.0007156 | 1577.6 | 2023-05-12 22:04:01 | -0.0002584 | -0.0845 | -186.3487 | 0 | 关闭
6467 | 10 | 4 | 搁置 | 00:00:00 | 43:30:51 | 0 | 1.7109 | 0 | 0 | 0 | 0 | 0 | 0 | 0 | 0 | 0 | 0 | 0 | 0 | 2023-05-12 22:04:01 | 0 | 0 | 0 | 0 | 关闭
6468 | 10 | 4 | 搁置 | 00:00:00 | 43:30:52 | 0 | 1.7214 | 0 | 0 | 0 | 0 | 0 | 0 | 0 | 0 | 0 | 0 | 0 | 0 | 2023-05-12 22:04:01 | 0 | 0 | 0 | 0 | 关闭
6469 | 10 | 4 | 搁置 | 00:00:00 | 43:30:52 | 0 | 1.7315 | 0 | 0 | 0 | 0 | 0 | 0 | 0 | 0 | 0 | 0 | 0 | 0 | 2023-05-12 22:04:01 | 0 | 0 | 0 | 0 | 关闭
6470 | 10 | 4 | 搁置 | 00:00:01 | 43:30:52 | 0 | 1.7426 | 0 | 0 | 0 | 0 | 0 | 0 | 0 | 0 | 0 | 0 | 0 | 0 | 2023-05-12 22:04:02 | 0 | 0 | 0 | 0 | 关闭
6471 | 10 | 4 | 搁置 | 00:00:01 | 43:30:53 | 0 | 1.7529 | 0 | 0 | 0 | 0 | 0 | 0 | 0 | 0 | 0 | 0 | 0 | 0 | 2023-05-12 22:04:02 | 0 | 0 | 0 | 0 | 关闭
6472 | 10 | 4 | 搁置 | 00:00:02 | 43:30:53 | 0 | 1.7641 | 0 | 0 | 0 | 0 | 0 | 0 | 0 | 0 | 0 | 0 | 0 | 0 | 2023-05-12 22:04:03 | 0 | 0 | 0 | 0 | 关闭
6473 | 10 | 4 | 搁置 | 00:00:02 | 43:30:54 | 0 | 1.7752 | 0 | 0 | 0 | 0 | 0 | 0 | 0 | 0 | 0 | 0 | 0 | 0 | 2023-05-12 22:04:04 | 0 | 0 | 0 | 0 | 关闭
6474 | 10 | 4 | 搁置 | 00:00:03 | 43:30:55 | 0 | 1.7864 | 0 | 0 | 0 | 0 | 0 | 0 | 0 | 0 | 0 | 0 | 0 | 0 | 2023-05-12 22:04:04 | 0 | 0 | 0 | 0 | 关闭
6475 | 10 | 4 | 搁置 | 00:00:04 | 43:30:56 | 0 | 1.7973 | 0 | 0 | 0 | 0 | 0 | 0 | 0 | 0 | 0 | 0 | 0 | 0 | 2023-05-12 22:04:05 | 0 | 0 | 0 | 0 | 关闭
6476 | 10 | 4 | 搁置 | 00:00:05 | 43:30:57 | 0 | 1.8082 | 0 | 0 | 0 | 0 | 0 | 0 | 0 | 0 | 0 | 0 | 0 | 0 | 2023-05-12 22:04:06 | 0 | 0 | 0 | 0 | 关闭
6477 | 10 | 4 | 搁置 | 00:00:06 | 43:30:58 | 0 | 1.8189 | 0 | 0 | 0 | 0 | 0 | 0 | 0 | 0 | 0 | 0 | 0 | 0 | 2023-05-12 22:04:07 | 0 | 0 | 0 | 0 | 关闭
6478 | 10 | 4 | 搁置 | 00:00:07 | 43:30:59 | 0 | 1.8296 | 0 | 0 | 0 | 0 | 0 | 0 | 0 | 0 | 0 | 0 | 0 | 0 | 2023-05-12 22:04:09 | 0 | 0 | 0 | 0 | 关闭
6479 | 10 | 4 | 搁置 | 00:00:09 | 43:31:00 | 0 | 1.84 | 0 | 0 | 0 | 0 | 0 | 0 | 0 | 0 | 0 | 0 | 0 | 0 | 2023-05-12 22:04:10 | 0 | 0 | 0 | 0 | 关闭
6480 | 10 | 4 | 搁置 | 00:00:10 | 43:31:02 | 0 | 1.8501 | 0 | 0 | 0 | 0 | 0 | 0 | 0 | 0 | 0 | 0 | 0 | 0 | 2023-05-12 22:04:11 | 0 | 0 | 0 | 0 | 关闭
6481 | 10 | 4 | 搁置 | 00:00:12 | 43:31:03 | 0 | 1.8601 | 0 | 0 | 0 | 0 | 0 | 0 | 0 | 0 | 0 | 0 | 0 | 0 | 2023-05-12 22:04:13 | 0 | 0 | 0 | 0 | 关闭
6482 | 10 | 4 | 搁置 | 00:00:13 | 43:31:05 | 0 | 1.8705 | 0 | 0 | 0 | 0 | 0 | 0 | 0 | 0 | 0 | 0 | 0 | 0 | 2023-05-12 22:04:15 | 0 | 0 | 0 | 0 | 关闭
6483 | 10 | 4 | 搁置 | 00:00:15 | 43:31:07 | 0 | 1.8806 | 0 | 0 | 0 | 0 | 0 | 0 | 0 | 0 | 0 | 0 | 0 | 0 | 2023-05-12 22:04:16 | 0 | 0 | 0 | 0 | 关闭
6484 | 10 | 4 | 搁置 | 00:00:17 | 43:31:09 | 0 | 1.8907 | 0 | 0 | 0 | 0 | 0 | 0 | 0 | 0 | 0 | 0 | 0 | 0 | 2023-05-12 22:04:18 | 0 | 0 | 0 | 0 | 关闭
6485 | 10 | 4 | 搁置 | 00:00:19 | 43:31:11 | 0 | 1.9008 | 0 | 0 | 0 | 0 | 0 | 0 | 0 | 0 | 0 | 0 | 0 | 0 | 2023-05-12 22:04:20 | 0 | 0 | 0 | 0 | 关闭
6486 | 10 | 4 | 搁置 | 00:00:21 | 43:31:13 | 0 | 1.9108 | 0 | 0 | 0 | 0 | 0 | 0 | 0 | 0 | 0 | 0 | 0 | 0 | 2023-05-12 22:04:23 | 0 | 0 | 0 | 0 | 关闭
6487 | 10 | 4 | 搁置 | 00:00:24 | 43:31:15 | 0 | 1.9208 | 0 | 0 | 0 | 0 | 0 | 0 | 0 | 0 | 0 | 0 | 0 | 0 | 2023-05-12 22:04:25 | 0 | 0 | 0 | 0 | 关闭
6488 | 10 | 4 | 搁置 | 00:00:26 | 43:31:18 | 0 | 1.9308 | 0 | 0 | 0 | 0 | 0 | 0 | 0 | 0 | 0 | 0 | 0 | 0 | 2023-05-12 22:04:27 | 0 | 0 | 0 | 0 | 关闭
6489 | 10 | 4 | 搁置 | 00:00:29 | 43:31:21 | 0 | 1.9412 | 0 | 0 | 0 | 0 | 0 | 0 | 0 | 0 | 0 | 0 | 0 | 0 | 2023-05-12 22:04:30 | 0 | 0 | 0 | 0 | 关闭
6490 | 10 | 4 | 搁置 | 00:00:30 | 43:31:21 | 0 | 1.9429 | 0 | 0 | 0 | 0 | 0 | 0 | 0 | 0 | 0 | 0 | 0 | 0 | 2023-05-12 22:04:31 | 0 | 0 | 0 | 0 | 关闭
6491 | 10 | 4 | 搁置 | 00:00:33 | 43:31:24 | 0 | 1.9531 | 0 | 0 | 0 | 0 | 0 | 0 | 0 | 0 | 0 | 0 | 0 | 0 | 2023-05-12 22:04:34 | 0 | 0 | 0 | 0 | 关闭
6492 | 10 | 4 | 搁置 | 00:00:36 | 43:31:27 | 0 | 1.9631 | 0 | 0 | 0 | 0 | 0 | 0 | 0 | 0 | 0 | 0 | 0 | 0 | 2023-05-12 22:04:37 | 0 | 0 | 0 | 0 | 关闭
6493 | 10 | 4 | 搁置 | 00:00:39 | 43:31:31 | 0 | 1.9732 | 0 | 0 | 0 | 0 | 0 | 0 | 0 | 0 | 0 | 0 | 0 | 0 | 2023-05-12 22:04:40 | 0 | 0 | 0 | 0 | 关闭
6494 | 10 | 4 | 搁置 | 00:00:43 | 43:31:34 | 0 | 1.9833 | 0 | 0 | 0 | 0 | 0 | 0 | 0 | 0 | 0 | 0 | 0 | 0 | 2023-05-12 22:04:44 | 0 | 0 | 0 | 0 | 关闭
6495 | 10 | 4 | 搁置 | 00:00:46 | 43:31:38 | 0 | 1.9934 | 0 | 0 | 0 | 0 | 0 | 0 | 0 | 0 | 0 | 0 | 0 | 0 | 2023-05-12 22:04:48 | 0 | 0 | 0 | 0 | 关闭
6496 | 10 | 4 | 搁置 | 00:00:51 | 43:31:42 | 0 | 2.0035 | 0 | 0 | 0 | 0 | 0 | 0 | 0 | 0 | 0 | 0 | 0 | 0 | 2023-05-12 22:04:52 | 0 | 0 | 0 | 0 | 关闭
6497 | 10 | 4 | 搁置 | 00:00:55 | 43:31:46 | 0 | 2.0136 | 0 | 0 | 0 | 0 | 0 | 0 | 0 | 0 | 0 | 0 | 0 | 0 | 2023-05-12 22:04:56 | 0 | 0 | 0 | 0 | 关闭
6498 | 10 | 4 | 搁置 | 00:00:59 | 43:31:51 | 0 | 2.0236 | 0 | 0 | 0 | 0 | 0 | 0 | 0 | 0 | 0 | 0 | 0 | 0 | 2023-05-12 22:05:01 | 0 | 0 | 0 | 0 | 关闭
6499 | 10 | 4 | 搁置 | 00:01:00 | 43:31:51 | 0 | 2.0238 | 0 | 0 | 0 | 0 | 0 | 0 | 0 | 0 | 0 | 0 | 0 | 0 | 2023-05-12 22:05:01 | 0 | 0 | 0 | 0 | 关闭
6500 | 10 | 5 | 恒流充电 | 00:00:00 | 43:31:51 | 0.1519 | 2.0338 | 0 | 0 | 0 | 0 | 0 | 0 | 0 | 0 | 0 | 0 | 0 | 0 | 2023-05-12 22:05:01 | 0.000309 | 0 | 0 | 0 | 关闭
6501 | 10 | 5 | 恒流充电 | 00:00:00 | 43:31:52 | 0.152 | 2.0459 | 0 | 0.04 | 0 | 0.04 | 0 | 0 | 0 | 0.08 | 0 | 0.08 | 0 | 0 | 2023-05-12 22:05:01 | 0.000311 | 0.0014 | 3.0761 | 0 | 关闭
6502 | 10 | 5 | 恒流充电 | 00:00:00 | 43:31:52 | 0.152 | 2.0569 | 0 | 0.06 | 0 | 0.06 | 0 | 0 | 1e-07 | 0.11 | 1e-07 | 0.11 | 0 | 0 | 2023-05-12 22:05:01 | 0.0003127 | 0.0008 | 1.693 | 0 | 关闭
6503 | 10 | 5 | 恒流充电 | 00:00:00 | 43:31:52 | 0.152 | 2.068 | 0 | 0.08 | 0 | 0.08 | 0 | 0 | 1e-07 | 0.17 | 1e-07 | 0.17 | 0 | 0 | 2023-05-12 22:05:02 | 0.0003144 | 0.0011 | 2.5157 | 0 | 关闭
6504 | 10 | 5 | 恒流充电 | 00:00:01 | 43:31:52 | 0.152 | 2.0807 | 0.0001 | 0.12 | 0.0001 | 0.12 | 0 | 0 | 1e-07 | 0.25 | 1e-07 | 0.25 | 0 | 0 | 2023-05-12 22:05:02 | 0.0003163 | 0.0013 | 2.9322 | 0 | 关闭
6505 | 10 | 5 | 恒流充电 | 00:00:01 | 43:31:53 | 0.152 | 2.0929 | 0.0001 | 0.16 | 0.0001 | 0.16 | 0 | 0 | 1e-07 | 0.33 | 1e-07 | 0.33 | 0 | 0 | 2023-05-12 22:05:03 | 0.0003181 | 0.0014 | 3.0519 | 0 | 关闭
6506 | 10 | 5 | 恒流充电 | 00:00:02 | 43:31:53 | 0.152 | 2.1039 | 0.0001 | 0.2 | 0.0001 | 0.2 | 0 | 0 | 2e-07 | 0.41 | 2e-07 | 0.41 | 0 | 0 | 2023-05-12 22:05:03 | 0.0003198 | 0.0015 | 3.3854 | 0 | 关闭
6507 | 10 | 5 | 恒流充电 | 00:00:02 | 43:31:54 | 0.152 | 2.1154 | 0.0001 | 0.24 | 0.0001 | 0.24 | 0 | 0 | 2e-07 | 0.5 | 2e-07 | 0.5 | 0 | 0 | 2023-05-12 22:05:03 | 0.0003215 | 0.0018 | 4.0476 | 0 | 关闭
6508 | 10 | 5 | 恒流充电 | 00:00:03 | 43:31:54 | 0.152 | 2.1264 | 0.0001 | 0.29 | 0.0001 | 0.29 | 0 | 0 | 3e-07 | 0.6 | 3e-07 | 0.6 | 0 | 0 | 2023-05-12 22:05:04 | 0.0003233 | 0.0019 | 4.2316 | 0 | 关闭
6509 | 10 | 5 | 恒流充电 | 00:00:03 | 43:31:55 | 0.152 | 2.1376 | 0.0002 | 0.34 | 0.0002 | 0.34 | 0 | 0 | 3e-07 | 0.72 | 3e-07 | 0.72 | 0 | 0 | 2023-05-12 22:05:05 | 0.000325 | 0.0023 | 4.9871 | 0 | 关闭
6510 | 10 | 5 | 恒流充电 | 00:00:04 | 43:31:55 | 0.152 | 2.1477 | 0.0002 | 0.4 | 0.0002 | 0.4 | 0 | 0 | 4e-07 | 0.84 | 4e-07 | 0.84 | 0 | 0 | 2023-05-12 22:05:05 | 0.0003265 | 0.0025 | 5.5303 | 0 | 关闭
6511 | 10 | 5 | 恒流充电 | 00:00:05 | 43:31:56 | 0.152 | 2.1578 | 0.0002 | 0.47 | 0.0002 | 0.47 | 0 | 0 | 4e-07 | 0.98 | 4e-07 | 0.98 | 0 | 0 | 2023-05-12 22:05:06 | 0.000328 | 0.0029 | 6.4513 | 0 | 关闭
6512 | 10 | 5 | 恒流充电 | 00:00:05 | 43:31:57 | 0.152 | 2.1685 | 0.0002 | 0.55 | 0.0002 | 0.55 | 0 | 0 | 5e-07 | 1.16 | 5e-07 | 1.16 | 0 | 0 | 2023-05-12 22:05:07 | 0.0003296 | 0.0036 | 7.8299 | 0 | 关闭
6513 | 10 | 5 | 恒流充电 | 00:00:07 | 43:31:58 | 0.152 | 2.1791 | 0.0003 | 0.65 | 0.0003 | 0.65 | 0 | 0 | 6e-07 | 1.39 | 6e-07 | 1.39 | 0 | 0 | 2023-05-12 22:05:08 | 0.0003313 | 0.0044 | 9.6612 | 0 | 关闭
6514 | 10 | 5 | 恒流充电 | 00:00:08 | 43:32:00 | 0.152 | 2.1892 | 0.0004 | 0.78 | 0.0004 | 0.78 | 0 | 0 | 8e-07 | 1.67 | 8e-07 | 1.67 | 0 | 0 | 2023-05-12 22:05:09 | 0.0003328 | 0.0059 | 12.9043 | 0 | 关闭
6515 | 10 | 5 | 恒流充电 | 00:00:10 | 43:32:01 | 0.152 | 2.1995 | 0.0004 | 0.96 | 0.0004 | 0.96 | 0 | 0 | 9e-07 | 2.06 | 9e-07 | 2.06 | 0 | 0 | 2023-05-12 22:05:11 | 0.0003344 | 0.0078 | 17.1729 | 0 | 关闭
6516 | 10 | 5 | 恒流充电 | 00:00:13 | 43:32:04 | 0.152 | 2.2096 | 0.0005 | 1.21 | 0.0005 | 1.21 | 0 | 0 | 1.2e-06 | 2.61 | 1.2e-06 | 2.61 | 0 | 0 | 2023-05-12 22:05:14 | 0.0003359 | 0.0113 | 24.8871 | 0 | 关闭
6517 | 10 | 5 | 恒流充电 | 00:00:16 | 43:32:08 | 0.152 | 2.2197 | 0.0007 | 1.57 | 0.0007 | 1.57 | 0 | 0 | 1.5e-06 | 3.42 | 1.5e-06 | 3.42 | 0 | 0 | 2023-05-12 22:05:18 | 0.0003374 | 0.0163 | 35.9458 | 0 | 关闭
6518 | 10 | 5 | 恒流充电 | 00:00:22 | 43:32:14 | 0.152 | 2.2298 | 0.001 | 2.1 | 0.001 | 2.1 | 0 | 0 | 2.1e-06 | 4.6 | 2.1e-06 | 4.6 | 0 | 0 | 2023-05-12 22:05:23 | 0.000339 | 0.0238 | 52.536 | 0 | 关闭
6519 | 10 | 5 | 恒流充电 | 00:00:30 | 43:32:21 | 0.152 | 2.2387 | 0.0013 | 2.79 | 0.0013 | 2.79 | 0 | 0 | 2.8e-06 | 6.14 | 2.8e-06 | 6.14 | 0 | 0 | 2023-05-12 22:05:31 | 0.0003403 | 0.0351 | 77.4034 | 0 | 关闭
6520 | 10 | 5 | 恒流充电 | 00:00:42 | 43:32:33 | 0.152 | 2.2487 | 0.0018 | 3.93 | 0.0018 | 3.93 | 0 | 0 | 3.9e-06 | 8.69 | 3.9e-06 | 8.69 | 0 | 0 | 2023-05-12 22:05:43 | 0.0003418 | 0.0515 | 113.5711 | 0 | 关闭
6521 | 10 | 5 | 恒流充电 | 00:01:00 | 43:32:51 | 0.152 | 2.2572 | 0.0025 | 5.59 | 0.0025 | 5.59 | 0 | 0 | 5.6e-06 | 12.42 | 5.6e-06 | 12.42 | 0 | 0 | 2023-05-12 22:06:01 | 0.0003431 | 0.0884 | 194.943 | 0 | 关闭
6522 | 10 | 5 | 恒流充电 | 00:01:30 | 43:33:21 | 0.152 | 2.263 | 0.0038 | 8.38 | 0.0038 | 8.38 | 0 | 0 | 8.5e-06 | 18.73 | 8.5e-06 | 18.73 | 0 | 0 | 2023-05-12 22:06:31 | 0.000344 | 0.2184 | 481.5087 | 0 | 关闭
6523 | 10 | 5 | 恒流充电 | 00:02:00 | 43:33:51 | 0.152 | 2.263 | 0.0051 | 11.17 | 0.0051 | 11.17 | 0 | 0 | 1.14e-05 | 25.05 | 1.14e-05 | 25.05 | 0 | 0 | 2023-05-12 22:07:01 | 0.000344 | 0 | 0 | 0 | 关闭
6524 | 10 | 5 | 恒流充电 | 00:02:30 | 43:34:21 | 0.152 | 2.26 | 0.0063 | 13.96 | 0.0063 | 13.96 | 0 | 0 | 1.42e-05 | 31.37 | 1.42e-05 | 31.37 | 0 | 0 | 2023-05-12 22:07:31 | 0.0003435 | -0.4223 | -930.8985 | 0 | 关闭
6525 | 10 | 5 | 恒流充电 | 00:03:00 | 43:34:51 | 0.152 | 2.2563 | 0.0076 | 16.76 | 0.0076 | 16.76 | 0 | 0 | 1.71e-05 | 37.68 | 1.71e-05 | 37.68 | 0 | 0 | 2023-05-12 22:08:01 | 0.000343 | -0.3424 | -754.7693 | 0 | 关闭
6526 | 10 | 5 | 恒流充电 | 00:03:30 | 43:35:21 | 0.152 | 2.2518 | 0.0089 | 19.55 | 0.0089 | 19.55 | 0 | 0 | 1.99e-05 | 43.97 | 1.99e-05 | 43.97 | 0 | 0 | 2023-05-12 22:08:31 | 0.0003423 | -0.2815 | -620.599 | 0 | 关闭
6527 | 10 | 5 | 恒流充电 | 00:04:00 | 43:35:51 | 0.152 | 2.2477 | 0.0101 | 22.34 | 0.0101 | 22.34 | 0 | 0 | 2.28e-05 | 50.25 | 2.28e-05 | 50.25 | 0 | 0 | 2023-05-12 22:09:01 | 0.0003417 | -0.309 | -681.1363 | 0 | 关闭
6528 | 10 | 5 | 恒流充电 | 00:04:30 | 43:36:21 | 0.152 | 2.2438 | 0.0114 | 25.13 | 0.0114 | 25.13 | 0 | 0 | 2.56e-05 | 56.53 | 2.56e-05 | 56.53 | 0 | 0 | 2023-05-12 22:09:31 | 0.0003411 | -0.3248 | -716.0711 | 0 | 关闭
6529 | 10 | 5 | 恒流充电 | 00:05:00 | 43:36:51 | 0.152 | 2.2403 | 0.0127 | 27.93 | 0.0127 | 27.93 | 0 | 0 | 2.85e-05 | 62.79 | 2.85e-05 | 62.79 | 0 | 0 | 2023-05-12 22:10:01 | 0.0003405 | -0.3619 | -797.9007 | 0 | 关闭
6530 | 10 | 5 | 恒流充电 | 00:05:30 | 43:37:21 | 0.152 | 2.2371 | 0.0139 | 30.72 | 0.0139 | 30.72 | 0 | 0 | 3.13e-05 | 69.04 | 3.13e-05 | 69.04 | 0 | 0 | 2023-05-12 22:10:31 | 0.0003401 | -0.3959 | -872.6925 | 0 | 关闭
6531 | 10 | 5 | 恒流充电 | 00:06:00 | 43:37:51 | 0.152 | 2.2345 | 0.0152 | 33.51 | 0.0152 | 33.51 | 0 | 0 | 3.41e-05 | 75.28 | 3.41e-05 | 75.28 | 0 | 0 | 2023-05-12 22:11:01 | 0.0003397 | -0.4872 | -1074.083 | 0 | 关闭
6532 | 10 | 5 | 恒流充电 | 00:06:30 | 43:38:21 | 0.152 | 2.232 | 0.0165 | 36.3 | 0.0165 | 36.3 | 0 | 0 | 3.7e-05 | 81.52 | 3.7e-05 | 81.52 | 0 | 0 | 2023-05-12 22:11:31 | 0.0003393 | -0.5067 | -1117.0586 | 0 | 关闭
6533 | 10 | 5 | 恒流充电 | 00:07:00 | 43:38:51 | 0.152 | 2.2301 | 0.0177 | 39.1 | 0.0177 | 39.1 | 0 | 0 | 3.98e-05 | 87.75 | 3.98e-05 | 87.75 | 0 | 0 | 2023-05-12 22:12:01 | 0.000339 | -0.6667 | -1469.8107 | 0 | 关闭
6534 | 10 | 5 | 恒流充电 | 00:07:30 | 43:39:21 | 0.152 | 2.2282 | 0.019 | 41.89 | 0.019 | 41.89 | 0 | 0 | 4.26e-05 | 93.97 | 4.26e-05 | 93.97 | 0 | 0 | 2023-05-12 22:12:31 | 0.0003387 | -0.6667 | -1469.8043 | 0 | 关闭
6535 | 10 | 5 | 恒流充电 | 00:08:00 | 43:39:51 | 0.152 | 2.2266 | 0.0203 | 44.68 | 0.0203 | 44.68 | 0 | 0 | 4.54e-05 | 100.19 | 4.54e-05 | 100.19 | 0 | 0 | 2023-05-12 22:13:01 | 0.0003385 | -0.7917 | -1745.4079 | 0 | 关闭
6536 | 10 | 5 | 恒流充电 | 00:08:30 | 43:40:21 | 0.152 | 2.2252 | 0.0215 | 47.48 | 0.0215 | 47.48 | 0 | 0 | 4.83e-05 | 106.41 | 4.83e-05 | 106.41 | 0 | 0 | 2023-05-12 22:13:31 | 0.0003383 | -0.9048 | -1994.7694 | 0 | 关闭
6537 | 10 | 5 | 恒流充电 | 00:09:00 | 43:40:51 | 0.152 | 2.2241 | 0.0228 | 50.27 | 0.0228 | 50.27 | 0 | 0 | 5.11e-05 | 112.62 | 5.11e-05 | 112.62 | 0 | 0 | 2023-05-12 22:14:01 | 0.0003381 | -1.1516 | -2538.7862 | 0 | 关闭
6538 | 10 | 5 | 恒流充电 | 00:09:30 | 43:41:21 | 0.152 | 2.2233 | 0.0241 | 53.06 | 0.0241 | 53.06 | 0 | 0 | 5.39e-05 | 118.83 | 5.39e-05 | 118.83 | 0 | 0 | 2023-05-12 22:14:31 | 0.000338 | -1.5834 | -3490.8234 | 0 | 关闭
6539 | 10 | 5 | 恒流充电 | 00:10:00 | 43:41:51 | 0.152 | 2.2226 | 0.0253 | 55.85 | 0.0253 | 55.85 | 0 | 0 | 5.67e-05 | 125.04 | 5.67e-05 | 125.04 | 0 | 0 | 2023-05-12 22:15:01 | 0.0003379 | -1.8096 | -3989.495 | 0 | 关闭
6540 | 10 | 5 | 恒流充电 | 00:10:30 | 43:42:21 | 0.152 | 2.222 | 0.0266 | 58.65 | 0.0266 | 58.65 | 0 | 0 | 5.95e-05 | 131.25 | 5.95e-05 | 131.25 | 0 | 0 | 2023-05-12 22:15:31 | 0.0003378 | -2.1112 | -4654.421 | 0 | 关闭
6541 | 10 | 5 | 恒流充电 | 00:11:00 | 43:42:51 | 0.152 | 2.2215 | 0.0279 | 61.44 | 0.0279 | 61.44 | 0 | 0 | 6.23e-05 | 137.45 | 6.23e-05 | 137.45 | 0 | 0 | 2023-05-12 22:16:01 | 0.0003377 | -2.5335 | -5585.2685 | 0 | 关闭
6542 | 10 | 5 | 恒流充电 | 00:11:30 | 43:43:21 | 0.152 | 2.2211 | 0.0291 | 64.23 | 0.0291 | 64.23 | 0 | 0 | 6.52e-05 | 143.65 | 6.52e-05 | 143.65 | 0 | 0 | 2023-05-12 22:16:31 | 0.0003376 | -3.1669 | -6981.6928 | 0 | 关闭
6543 | 10 | 5 | 恒流充电 | 00:12:00 | 43:43:51 | 0.152 | 2.2209 | 0.0304 | 67.02 | 0.0304 | 67.02 | 0 | 0 | 6.8e-05 | 149.86 | 6.8e-05 | 149.86 | 0 | 0 | 2023-05-12 22:17:01 | 0.0003376 | -6.3338 | -13963.2937 | 0 | 关闭
6544 | 10 | 5 | 恒流充电 | 00:12:30 | 43:44:21 | 0.152 | 2.2208 | 0.0317 | 69.82 | 0.0317 | 69.82 | 0 | 0 | 7.08e-05 | 156.06 | 7.08e-05 | 156.06 | 0 | 0 | 2023-05-12 22:17:31 | 0.0003376 | -12.6675 | -27926.6485 | 0 | 关闭
6545 | 10 | 5 | 恒流充电 | 00:13:00 | 43:44:51 | 0.152 | 2.2208 | 0.0329 | 72.61 | 0.0329 | 72.61 | 0 | 0 | 7.36e-05 | 162.26 | 7.36e-05 | 162.26 | 0 | 0 | 2023-05-12 22:18:01 | 0.0003376 | 0 | 0 | 0 | 关闭
6546 | 10 | 5 | 恒流充电 | 00:13:30 | 43:45:21 | 0.152 | 2.2207 | 0.0342 | 75.4 | 0.0342 | 75.4 | 0 | 0 | 7.64e-05 | 168.46 | 7.64e-05 | 168.46 | 0 | 0 | 2023-05-12 22:18:31 | 0.0003375 | -12.6672 | -27926.0362 | 0 | 关闭
6547 | 10 | 5 | 恒流充电 | 00:14:00 | 43:45:51 | 0.152 | 2.2207 | 0.0355 | 78.19 | 0.0355 | 78.19 | 0 | 0 | 7.92e-05 | 174.66 | 7.92e-05 | 174.66 | 0 | 0 | 2023-05-12 22:19:01 | 0.0003375 | 0 | 0 | 0 | 关闭
6548 | 10 | 5 | 恒流充电 | 00:14:30 | 43:46:21 | 0.152 | 2.2207 | 0.0367 | 80.99 | 0.0367 | 80.99 | 0 | 0 | 8.2e-05 | 180.87 | 8.2e-05 | 180.87 | 0 | 0 | 2023-05-12 22:19:31 | 0.0003376 | 0 | 0 | 0 | 关闭
6549 | 10 | 5 | 恒流充电 | 00:15:00 | 43:46:51 | 0.152 | 2.2208 | 0.038 | 83.78 | 0.038 | 83.78 | 0 | 0 | 8.49e-05 | 187.07 | 8.49e-05 | 187.07 | 0 | 0 | 2023-05-12 22:20:01 | 0.0003376 | 12.6672 | 27925.9749 | 0 | 关闭
6550 | 10 | 5 | 恒流充电 | 00:15:30 | 43:47:21 | 0.152 | 2.2209 | 0.0393 | 86.57 | 0.0393 | 86.57 | 0 | 0 | 8.77e-05 | 193.27 | 8.77e-05 | 193.27 | 0 | 0 | 2023-05-12 22:20:31 | 0.0003376 | 12.6672 | 27925.9749 | 0 | 关闭
6551 | 10 | 5 | 恒流充电 | 00:16:00 | 43:47:51 | 0.152 | 2.2211 | 0.0405 | 89.36 | 0.0405 | 89.36 | 0 | 0 | 9.05e-05 | 199.47 | 9.05e-05 | 199.47 | 0 | 0 | 2023-05-12 22:21:01 | 0.0003377 | 6.3336 | 13962.865 | 0 | 关闭
6552 | 10 | 5 | 恒流充电 | 00:16:30 | 43:48:21 | 0.152 | 2.2212 | 0.0418 | 92.16 | 0.0418 | 92.16 | 0 | 0 | 9.33e-05 | 205.67 | 9.33e-05 | 205.67 | 0 | 0 | 2023-05-12 22:21:31 | 0.0003376 | 12.6672 | 27926.0362 | 0 | 关闭
6553 | 10 | 5 | 恒流充电 | 00:17:00 | 43:48:51 | 0.152 | 2.2213 | 0.0431 | 94.95 | 0.0431 | 94.95 | 0 | 0 | 9.61e-05 | 211.88 | 9.61e-05 | 211.88 | 0 | 0 | 2023-05-12 22:22:01 | 0.0003377 | 12.6675 | 27926.5261 | 0 | 关闭
6554 | 10 | 5 | 恒流充电 | 00:17:30 | 43:49:21 | 0.152 | 2.2216 | 0.0443 | 97.74 | 0.0443 | 97.74 | 0 | 0 | 9.89e-05 | 218.08 | 9.89e-05 | 218.08 | 0 | 0 | 2023-05-12 22:22:31 | 0.0003377 | 4.2225 | 9308.8012 | 0 | 关闭
6555 | 10 | 5 | 恒流充电 | 00:18:00 | 43:49:51 | 0.152 | 2.2216 | 0.0456 | 100.54 | 0.0456 | 100.54 | 0 | 0 | 0.0001017 | 224.29 | 0.0001017 | 224.29 | 0 | 0 | 2023-05-12 22:23:01 | 0.0003377 | 0 | 0 | 0 | 关闭
6556 | 10 | 5 | 恒流充电 | 00:18:30 | 43:50:21 | 0.152 | 2.222 | 0.0469 | 103.33 | 0.0469 | 103.33 | 0 | 0 | 0.0001046 | 230.49 | 0.0001046 | 230.49 | 0 | 0 | 2023-05-12 22:23:31 | 0.0003377 | 3.1669 | 6981.6009 | 0 | 关闭
6557 | 10 | 5 | 恒流充电 | 00:19:00 | 43:50:51 | 0.152 | 2.2224 | 0.0481 | 106.12 | 0.0481 | 106.12 | 0 | 0 | 0.0001074 | 236.7 | 0.0001074 | 236.7 | 0 | 0 | 2023-05-12 22:24:01 | 0.0003378 | 3.1669 | 6981.6468 | 0 | 关闭
6558 | 10 | 5 | 恒流充电 | 00:19:30 | 43:51:21 | 0.152 | 2.2228 | 0.0494 | 108.91 | 0.0494 | 108.91 | 0 | 0 | 0.0001102 | 242.9 | 0.0001102 | 242.9 | 0 | 0 | 2023-05-12 22:24:31 | 0.0003379 | 3.1668 | 6981.555 | 0 | 关闭
6559 | 10 | 5 | 恒流充电 | 00:20:00 | 43:51:51 | 0.152 | 2.2231 | 0.0507 | 111.71 | 0.0507 | 111.71 | 0 | 0 | 0.000113 | 249.11 | 0.000113 | 249.11 | 0 | 0 | 2023-05-12 22:25:01 | 0.0003379 | 4.2224 | 9308.74 | 0 | 关闭
6560 | 10 | 5 | 恒流充电 | 00:20:30 | 43:52:21 | 0.152 | 2.2235 | 0.0519 | 114.5 | 0.0519 | 114.5 | 0 | 0 | 0.0001158 | 255.32 | 0.0001158 | 255.32 | 0 | 0 | 2023-05-12 22:25:31 | 0.000338 | 3.1669 | 6981.6162 | 0 | 关闭
6561 | 10 | 5 | 恒流充电 | 00:21:00 | 43:52:51 | 0.152 | 2.2239 | 0.0532 | 117.29 | 0.0532 | 117.29 | 0 | 0 | 0.0001186 | 261.53 | 0.0001186 | 261.53 | 0 | 0 | 2023-05-12 22:26:01 | 0.000338 | 3.1668 | 6981.555 | 0 | 关闭
6562 | 10 | 5 | 恒流充电 | 00:21:30 | 43:53:21 | 0.152 | 2.2243 | 0.0545 | 120.08 | 0.0545 | 120.08 | 0 | 0 | 0.0001214 | 267.74 | 0.0001214 | 267.74 | 0 | 0 | 2023-05-12 22:26:31 | 0.0003381 | 3.1668 | 6981.4631 | 0 | 关闭
6563 | 10 | 5 | 恒流充电 | 00:22:00 | 43:53:51 | 0.152 | 2.2248 | 0.0557 | 122.88 | 0.0557 | 122.88 | 0 | 0 | 0.0001243 | 273.95 | 0.0001243 | 273.95 | 0 | 0 | 2023-05-12 22:27:01 | 0.0003382 | 2.5334 | 5585.1705 | 0 | 关闭
6564 | 10 | 5 | 恒流充电 | 00:22:30 | 43:54:21 | 0.152 | 2.225 | 0.057 | 125.67 | 0.057 | 125.67 | 0 | 0 | 0.0001271 | 280.17 | 0.0001271 | 280.17 | 0 | 0 | 2023-05-12 22:27:31 | 0.0003382 | 6.3337 | 13963.1099 | 0 | 关闭
6565 | 10 | 5 | 恒流充电 | 00:23:00 | 43:54:51 | 0.152 | 2.2254 | 0.0583 | 128.46 | 0.0583 | 128.46 | 0 | 0 | 0.0001299 | 286.38 | 0.0001299 | 286.38 | 0 | 0 | 2023-05-12 22:28:01 | 0.0003383 | 3.1668 | 6981.4325 | 0 | 关闭
6566 | 10 | 5 | 恒流充电 | 00:23:30 | 43:55:21 | 0.152 | 2.2257 | 0.0595 | 131.25 | 0.0595 | 131.25 | 0 | 0 | 0.0001327 | 292.59 | 0.0001327 | 292.59 | 0 | 0 | 2023-05-12 22:28:31 | 0.0003383 | 4.2224 | 9308.6175 | 0 | 关闭
6567 | 10 | 5 | 恒流充电 | 00:24:00 | 43:55:51 | 0.152 | 2.2261 | 0.0608 | 134.05 | 0.0608 | 134.05 | 0 | 0 | 0.0001355 | 298.81 | 0.0001355 | 298.81 | 0 | 0 | 2023-05-12 22:29:01 | 0.0003384 | 3.1668 | 6981.4937 | 0 | 关闭
6568 | 10 | 5 | 恒流充电 | 00:24:30 | 43:56:21 | 0.152 | 2.2264 | 0.0621 | 136.84 | 0.0621 | 136.84 | 0 | 0 | 0.0001384 | 305.03 | 0.0001384 | 305.03 | 0 | 0 | 2023-05-12 22:29:31 | 0.0003384 | 4.2224 | 9308.6175 | 0 | 关闭
6569 | 10 | 5 | 恒流充电 | 00:25:00 | 43:56:51 | 0.152 | 2.2268 | 0.0633 | 139.63 | 0.0633 | 139.63 | 0 | 0 | 0.0001412 | 311.25 | 0.0001412 | 311.25 | 0 | 0 | 2023-05-12 22:30:01 | 0.0003385 | 3.1668 | 6981.555 | 0 | 关闭
6570 | 10 | 5 | 恒流充电 | 00:25:30 | 43:57:21 | 0.152 | 2.2271 | 0.0646 | 142.42 | 0.0646 | 142.42 | 0 | 0 | 0.000144 | 317.46 | 0.000144 | 317.46 | 0 | 0 | 2023-05-12 22:30:31 | 0.0003385 | 4.2224 | 9308.6991 | 0 | 关闭
6571 | 10 | 5 | 恒流充电 | 00:26:00 | 43:57:51 | 0.152 | 2.2275 | 0.0659 | 145.22 | 0.0659 | 145.22 | 0 | 0 | 0.0001468 | 323.68 | 0.0001468 | 323.68 | 0 | 0 | 2023-05-12 22:31:01 | 0.0003386 | 3.1668 | 6981.555 | 0 | 关闭
6572 | 10 | 5 | 恒流充电 | 00:26:30 | 43:58:21 | 0.152 | 2.2278 | 0.0671 | 148.01 | 0.0671 | 148.01 | 0 | 0 | 0.0001496 | 329.9 | 0.0001496 | 329.9 | 0 | 0 | 2023-05-12 22:31:31 | 0.0003386 | 4.2224 | 9308.74 | 0 | 关闭
6573 | 10 | 5 | 恒流充电 | 00:27:00 | 43:58:51 | 0.152 | 2.2282 | 0.0684 | 150.8 | 0.0684 | 150.8 | 0 | 0 | 0.0001525 | 336.13 | 0.0001525 | 336.13 | 0 | 0 | 2023-05-12 22:32:01 | 0.0003387 | 3.1668 | 6981.5856 | 0 | 关闭
6574 | 10 | 5 | 恒流充电 | 00:27:30 | 43:59:21 | 0.152 | 2.2286 | 0.0697 | 153.6 | 0.0697 | 153.6 | 0 | 0 | 0.0001553 | 342.35 | 0.0001553 | 342.35 | 0 | 0 | 2023-05-12 22:32:31 | 0.0003388 | 3.1669 | 6981.6162 | 0 | 关闭
6575 | 10 | 5 | 恒流充电 | 00:28:00 | 43:59:51 | 0.152 | 2.229 | 0.0709 | 156.39 | 0.0709 | 156.39 | 0 | 0 | 0.0001581 | 348.57 | 0.0001581 | 348.57 | 0 | 0 | 2023-05-12 22:33:01 | 0.0003388 | 3.1669 | 6981.6468 | 0 | 关闭
6576 | 10 | 5 | 恒流充电 | 00:28:30 | 44:00:21 | 0.152 | 2.2296 | 0.0722 | 159.18 | 0.0722 | 159.18 | 0 | 0 | 0.0001609 | 354.8 | 0.0001609 | 354.8 | 0 | 0 | 2023-05-12 22:33:31 | 0.0003389 | 2.1113 | 4654.4312 | 0 | 关闭
6577 | 10 | 5 | 恒流充电 | 00:29:00 | 44:00:51 | 0.152 | 2.2302 | 0.0735 | 161.97 | 0.0735 | 161.97 | 0 | 0 | 0.0001638 | 361.03 | 0.0001638 | 361.03 | 0 | 0 | 2023-05-12 22:34:01 | 0.000339 | 2.1112 | 4654.37 | 0 | 关闭
6578 | 10 | 5 | 恒流充电 | 00:29:30 | 44:01:21 | 0.152 | 2.2306 | 0.0747 | 164.77 | 0.0747 | 164.77 | 0 | 0 | 0.0001666 | 367.26 | 0.0001666 | 367.26 | 0 | 0 | 2023-05-12 22:34:31 | 0.0003391 | 3.1669 | 6981.6162 | 0 | 关闭
6579 | 10 | 5 | 恒流充电 | 00:30:00 | 44:01:51 | 0.152 | 2.2312 | 0.076 | 167.56 | 0.076 | 167.56 | 0 | 0 | 0.0001694 | 373.49 | 0.0001694 | 373.49 | 0 | 0 | 2023-05-12 22:35:01 | 0.0003392 | 2.1112 | 4654.3904 | 0 | 关闭
6580 | 10 | 5 | 恒流充电 | 00:30:30 | 44:02:21 | 0.152 | 2.2317 | 0.0773 | 170.35 | 0.0773 | 170.35 | 0 | 0 | 0.0001722 | 379.72 | 0.0001722 | 379.72 | 0 | 0 | 2023-05-12 22:35:31 | 0.0003393 | 2.5335 | 5585.2195 | 0 | 关闭
6581 | 10 | 5 | 恒流充电 | 00:31:00 | 44:02:51 | 0.152 | 2.2322 | 0.0785 | 173.14 | 0.0785 | 173.14 | 0 | 0 | 0.0001751 | 385.95 | 0.0001751 | 385.95 | 0 | 0 | 2023-05-12 22:36:01 | 0.0003393 | 2.5335 | 5585.3175 | 0 | 关闭
6582 | 10 | 5 | 恒流充电 | 00:31:30 | 44:03:21 | 0.152 | 2.2326 | 0.0798 | 175.94 | 0.0798 | 175.94 | 0 | 0 | 0.0001779 | 392.19 | 0.0001779 | 392.19 | 0 | 0 | 2023-05-12 22:36:31 | 0.0003394 | 3.1669 | 6981.6162 | 0 | 关闭
6583 | 10 | 5 | 恒流充电 | 00:32:00 | 44:03:51 | 0.152 | 2.2331 | 0.0811 | 178.73 | 0.0811 | 178.73 | 0 | 0 | 0.0001807 | 398.42 | 0.0001807 | 398.42 | 0 | 0 | 2023-05-12 22:37:01 | 0.0003395 | 2.5334 | 5585.1705 | 0 | 关闭
6584 | 10 | 5 | 恒流充电 | 00:32:30 | 44:04:21 | 0.152 | 2.2334 | 0.0823 | 181.52 | 0.0823 | 181.52 | 0 | 0 | 0.0001836 | 404.66 | 0.0001836 | 404.66 | 0 | 0 | 2023-05-12 22:37:31 | 0.0003395 | 4.2225 | 9308.7808 | 0 | 关闭
6585 | 10 | 5 | 恒流充电 | 00:33:00 | 44:04:51 | 0.152 | 2.234 | 0.0836 | 184.31 | 0.0836 | 184.31 | 0 | 0 | 0.0001864 | 410.9 | 0.0001864 | 410.9 | 0 | 0 | 2023-05-12 22:38:01 | 0.0003396 | 2.1113 | 4654.472 | 0 | 关闭
6586 | 10 | 5 | 恒流充电 | 00:33:30 | 44:05:21 | 0.152 | 2.2343 | 0.0849 | 187.11 | 0.0849 | 187.11 | 0 | 0 | 0.0001892 | 417.13 | 0.0001892 | 417.13 | 0 | 0 | 2023-05-12 22:38:31 | 0.0003397 | 4.2224 | 9308.6991 | 0 | 关闭
6587 | 10 | 5 | 恒流充电 | 00:34:00 | 44:05:51 | 0.152 | 2.2347 | 0.0861 | 189.9 | 0.0861 | 189.9 | 0 | 0 | 0.000192 | 423.37 | 0.000192 | 423.37 | 0 | 0 | 2023-05-12 22:39:01 | 0.0003397 | 3.1669 | 6981.6468 | 0 | 关闭
6588 | 10 | 5 | 恒流充电 | 00:34:30 | 44:06:21 | 0.152 | 2.2351 | 0.0874 | 192.69 | 0.0874 | 192.69 | 0 | 0 | 0.0001949 | 429.62 | 0.0001949 | 429.62 | 0 | 0 | 2023-05-12 22:39:31 | 0.0003397 | 3.1668 | 6981.5856 | 0 | 关闭
6589 | 10 | 5 | 恒流充电 | 00:35:00 | 44:06:51 | 0.152 | 2.2356 | 0.0887 | 195.48 | 0.0887 | 195.48 | 0 | 0 | 0.0001977 | 435.86 | 0.0001977 | 435.86 | 0 | 0 | 2023-05-12 22:40:01 | 0.0003398 | 2.5335 | 5585.3665 | 0 | 关闭
6590 | 10 | 5 | 恒流充电 | 00:35:30 | 44:07:21 | 0.152 | 2.2359 | 0.0899 | 198.28 | 0.0899 | 198.28 | 0 | 0 | 0.0002005 | 442.1 | 0.0002005 | 442.1 | 0 | 0 | 2023-05-12 22:40:31 | 0.0003399 | 4.2226 | 9308.9849 | 0 | 关闭
6591 | 10 | 5 | 恒流充电 | 00:36:00 | 44:07:51 | 0.152 | 2.2363 | 0.0912 | 201.07 | 0.0912 | 201.07 | 0 | 0 | 0.0002034 | 448.35 | 0.0002034 | 448.35 | 0 | 0 | 2023-05-12 22:41:01 | 0.00034 | 3.1669 | 6981.7081 | 0 | 关闭
6592 | 10 | 5 | 恒流充电 | 00:36:30 | 44:08:21 | 0.152 | 2.2368 | 0.0925 | 203.86 | 0.0925 | 203.86 | 0 | 0 | 0.0002062 | 454.59 | 0.0002062 | 454.59 | 0 | 0 | 2023-05-12 22:41:31 | 0.00034 | 2.5335 | 5585.3909 | 0 | 关闭
6593 | 10 | 5 | 恒流充电 | 00:37:00 | 44:08:51 | 0.152 | 2.2373 | 0.0937 | 206.66 | 0.0937 | 206.66 | 0 | 0 | 0.000209 | 460.84 | 0.000209 | 460.84 | 0 | 0 | 2023-05-12 22:42:01 | 0.0003401 | 2.5335 | 5585.3175 | 0 | 关闭
6594 | 10 | 5 | 恒流充电 | 00:37:30 | 44:09:21 | 0.152 | 2.2378 | 0.095 | 209.45 | 0.095 | 209.45 | 0 | 0 | 0.0002119 | 467.09 | 0.0002119 | 467.09 | 0 | 0 | 2023-05-12 22:42:31 | 0.0003401 | 2.5335 | 5585.3909 | 0 | 关闭
6595 | 10 | 5 | 恒流充电 | 00:38:00 | 44:09:51 | 0.152 | 2.2382 | 0.0963 | 212.24 | 0.0963 | 212.24 | 0 | 0 | 0.0002147 | 473.34 | 0.0002147 | 473.34 | 0 | 0 | 2023-05-12 22:43:01 | 0.0003402 | 3.1669 | 6981.7387 | 0 | 关闭
6596 | 10 | 5 | 恒流充电 | 00:38:30 | 44:10:21 | 0.152 | 2.2386 | 0.0975 | 215.03 | 0.0975 | 215.03 | 0 | 0 | 0.0002175 | 479.59 | 0.0002175 | 479.59 | 0 | 0 | 2023-05-12 22:43:31 | 0.0003403 | 3.1669 | 6981.7387 | 0 | 关闭
6597 | 10 | 5 | 恒流充电 | 00:39:00 | 44:10:51 | 0.152 | 2.239 | 0.0988 | 217.83 | 0.0988 | 217.83 | 0 | 0 | 0.0002204 | 485.84 | 0.0002204 | 485.84 | 0 | 0 | 2023-05-12 22:44:01 | 0.0003404 | 3.1669 | 6981.7999 | 0 | 关闭
6598 | 10 | 5 | 恒流充电 | 00:39:30 | 44:11:21 | 0.152 | 2.2396 | 0.1001 | 220.62 | 0.1001 | 220.62 | 0 | 0 | 0.0002232 | 492.1 | 0.0002232 | 492.1 | 0 | 0 | 2023-05-12 22:44:31 | 0.0003405 | 2.1113 | 4654.4925 | 0 | 关闭
6599 | 10 | 5 | 恒流充电 | 00:40:00 | 44:11:51 | 0.152 | 2.2401 | 0.1013 | 223.41 | 0.1013 | 223.41 | 0 | 0 | 0.0002261 | 498.35 | 0.0002261 | 498.35 | 0 | 0 | 2023-05-12 22:45:01 | 0.0003405 | 2.5335 | 5585.3909 | 0 | 关闭
6600 | 10 | 5 | 恒流充电 | 00:40:30 | 44:12:21 | 0.152 | 2.2406 | 0.1026 | 226.2 | 0.1026 | 226.2 | 0 | 0 | 0.0002289 | 504.61 | 0.0002289 | 504.61 | 0 | 0 | 2023-05-12 22:45:31 | 0.0003406 | 2.5335 | 5585.3909 | 0 | 关闭
6601 | 10 | 5 | 恒流充电 | 00:41:00 | 44:12:51 | 0.152 | 2.2411 | 0.1039 | 229 | 0.1039 | 229 | 0 | 0 | 0.0002317 | 510.87 | 0.0002317 | 510.87 | 0 | 0 | 2023-05-12 22:46:01 | 0.0003407 | 2.5335 | 5585.342 | 0 | 关闭
6602 | 10 | 5 | 恒流充电 | 00:41:30 | 44:13:21 | 0.152 | 2.2416 | 0.1051 | 231.79 | 0.1051 | 231.79 | 0 | 0 | 0.0002346 | 517.13 | 0.0002346 | 517.13 | 0 | 0 | 2023-05-12 22:46:31 | 0.0003408 | 2.5335 | 5585.3909 | 0 | 关闭
6603 | 10 | 5 | 恒流充电 | 00:42:00 | 44:13:51 | 0.152 | 2.2422 | 0.1064 | 234.58 | 0.1064 | 234.58 | 0 | 0 | 0.0002374 | 523.39 | 0.0002374 | 523.39 | 0 | 0 | 2023-05-12 22:47:01 | 0.0003408 | 2.1113 | 4654.4925 | 0 | 关闭
6604 | 10 | 5 | 恒流充电 | 00:42:30 | 44:14:21 | 0.152 | 2.2426 | 0.1077 | 237.38 | 0.1077 | 237.38 | 0 | 0 | 0.0002402 | 529.65 | 0.0002402 | 529.65 | 0 | 0 | 2023-05-12 22:47:31 | 0.0003409 | 3.167 | 6981.9224 | 0 | 关闭
6605 | 10 | 5 | 恒流充电 | 00:43:00 | 44:14:51 | 0.152 | 2.243 | 0.1089 | 240.17 | 0.1089 | 240.17 | 0 | 0 | 0.0002431 | 535.91 | 0.0002431 | 535.91 | 0 | 0 | 2023-05-12 22:48:01 | 0.000341 | 3.1669 | 6981.7999 | 0 | 关闭
6606 | 10 | 5 | 恒流充电 | 00:43:30 | 44:15:21 | 0.152 | 2.2435 | 0.1102 | 242.96 | 0.1102 | 242.96 | 0 | 0 | 0.0002459 | 542.18 | 0.0002459 | 542.18 | 0 | 0 | 2023-05-12 22:48:31 | 0.000341 | 2.5336 | 5585.4889 | 0 | 关闭
6607 | 10 | 5 | 恒流充电 | 00:44:00 | 44:15:51 | 0.152 | 2.244 | 0.1115 | 245.75 | 0.1115 | 245.75 | 0 | 0 | 0.0002488 | 548.44 | 0.0002488 | 548.44 | 0 | 0 | 2023-05-12 22:49:01 | 0.0003411 | 2.5336 | 5585.4889 | 0 | 关闭
6608 | 10 | 5 | 恒流充电 | 00:44:30 | 44:16:21 | 0.152 | 2.2444 | 0.1127 | 248.55 | 0.1127 | 248.55 | 0 | 0 | 0.0002516 | 554.71 | 0.0002516 | 554.71 | 0 | 0 | 2023-05-12 22:49:31 | 0.0003412 | 3.167 | 6981.9836 | 0 | 关闭
6609 | 10 | 5 | 恒流充电 | 00:45:00 | 44:16:51 | 0.152 | 2.245 | 0.114 | 251.34 | 0.114 | 251.34 | 0 | 0 | 0.0002545 | 560.98 | 0.0002545 | 560.98 | 0 | 0 | 2023-05-12 22:50:01 | 0.0003413 | 2.1113 | 4654.5333 | 0 | 关闭
6610 | 10 | 5 | 恒流充电 | 00:45:30 | 44:17:21 | 0.152 | 2.2453 | 0.1153 | 254.13 | 0.1153 | 254.13 | 0 | 0 | 0.0002573 | 567.25 | 0.0002573 | 567.25 | 0 | 0 | 2023-05-12 22:50:31 | 0.0003413 | 4.2227 | 9309.3115 | 0 | 关闭
6611 | 10 | 5 | 恒流充电 | 00:46:00 | 44:17:51 | 0.152 | 2.2458 | 0.1165 | 256.92 | 0.1165 | 256.92 | 0 | 0 | 0.0002601 | 573.52 | 0.0002601 | 573.52 | 0 | 0 | 2023-05-12 22:51:01 | 0.0003415 | 2.5336 | 5585.5869 | 0 | 关闭
6612 | 10 | 5 | 恒流充电 | 00:46:30 | 44:18:21 | 0.152 | 2.2464 | 0.1178 | 259.72 | 0.1178 | 259.72 | 0 | 0 | 0.000263 | 579.79 | 0.000263 | 579.79 | 0 | 0 | 2023-05-12 22:51:31 | 0.0003415 | 2.1114 | 4654.6966 | 0 | 关闭
6613 | 10 | 5 | 恒流充电 | 00:47:00 | 44:18:51 | 0.152 | 2.2469 | 0.1191 | 262.51 | 0.1191 | 262.51 | 0 | 0 | 0.0002658 | 586.07 | 0.0002658 | 586.07 | 0 | 0 | 2023-05-12 22:52:01 | 0.0003416 | 2.5336 | 5585.5869 | 0 | 关闭
6614 | 10 | 5 | 恒流充电 | 00:47:30 | 44:19:21 | 0.152 | 2.2476 | 0.1203 | 265.3 | 0.1203 | 265.3 | 0 | 0 | 0.0002687 | 592.34 | 0.0002687 | 592.34 | 0 | 0 | 2023-05-12 22:52:31 | 0.0003417 | 1.8097 | 3989.6699 | 0 | 关闭
6615 | 10 | 5 | 恒流充电 | 00:48:00 | 44:19:51 | 0.152 | 2.2482 | 0.1216 | 268.1 | 0.1216 | 268.1 | 0 | 0 | 0.0002715 | 598.62 | 0.0002715 | 598.62 | 0 | 0 | 2023-05-12 22:53:01 | 0.0003417 | 2.1114 | 4654.6558 | 0 | 关闭
6616 | 10 | 5 | 恒流充电 | 00:48:30 | 44:20:21 | 0.152 | 2.2488 | 0.1229 | 270.89 | 0.1229 | 270.89 | 0 | 0 | 0.0002744 | 604.9 | 0.0002744 | 604.9 | 0 | 0 | 2023-05-12 22:53:31 | 0.0003419 | 2.1114 | 4654.7374 | 0 | 关闭
6617 | 10 | 5 | 恒流充电 | 00:49:00 | 44:20:51 | 0.152 | 2.2495 | 0.1241 | 273.68 | 0.1241 | 273.68 | 0 | 0 | 0.0002772 | 611.18 | 0.0002772 | 611.18 | 0 | 0 | 2023-05-12 22:54:01 | 0.000342 | 1.8097 | 3989.6349 | 0 | 关闭
6618 | 10 | 5 | 恒流充电 | 00:49:30 | 44:21:21 | 0.152 | 2.2501 | 0.1254 | 276.47 | 0.1254 | 276.47 | 0 | 0 | 0.0002801 | 617.47 | 0.0002801 | 617.47 | 0 | 0 | 2023-05-12 22:54:31 | 0.000342 | 2.1114 | 4654.6558 | 0 | 关闭
6619 | 10 | 5 | 恒流充电 | 00:50:00 | 44:21:51 | 0.152 | 2.2506 | 0.1267 | 279.27 | 0.1267 | 279.27 | 0 | 0 | 0.0002829 | 623.75 | 0.0002829 | 623.75 | 0 | 0 | 2023-05-12 22:55:01 | 0.0003421 | 2.5336 | 5585.4889 | 0 | 关闭
6620 | 10 | 5 | 恒流充电 | 00:50:30 | 44:22:21 | 0.152 | 2.2512 | 0.1279 | 282.06 | 0.1279 | 282.06 | 0 | 0 | 0.0002858 | 630.04 | 0.0002858 | 630.04 | 0 | 0 | 2023-05-12 22:55:31 | 0.0003422 | 2.1114 | 4654.6558 | 0 | 关闭
6621 | 10 | 5 | 恒流充电 | 00:51:00 | 44:22:51 | 0.152 | 2.2519 | 0.1292 | 284.85 | 0.1292 | 284.85 | 0 | 0 | 0.0002886 | 636.33 | 0.0002886 | 636.33 | 0 | 0 | 2023-05-12 22:56:01 | 0.0003423 | 1.8097 | 3989.6349 | 0 | 关闭
6622 | 10 | 5 | 恒流充电 | 00:51:30 | 44:23:21 | 0.152 | 2.2525 | 0.1305 | 287.65 | 0.1305 | 287.65 | 0 | 0 | 0.0002915 | 642.62 | 0.0002915 | 642.62 | 0 | 0 | 2023-05-12 22:56:31 | 0.0003424 | 2.1114 | 4654.6558 | 0 | 关闭
6623 | 10 | 5 | 恒流充电 | 00:52:00 | 44:23:51 | 0.152 | 2.253 | 0.1317 | 290.44 | 0.1317 | 290.44 | 0 | 0 | 0.0002943 | 648.91 | 0.0002943 | 648.91 | 0 | 0 | 2023-05-12 22:57:01 | 0.0003425 | 2.5336 | 5585.4399 | 0 | 关闭
6624 | 10 | 5 | 恒流充电 | 00:52:30 | 44:24:21 | 0.152 | 2.2536 | 0.133 | 293.23 | 0.133 | 293.23 | 0 | 0 | 0.0002972 | 655.2 | 0.0002972 | 655.2 | 0 | 0 | 2023-05-12 22:57:31 | 0.0003426 | 2.1113 | 4654.5333 | 0 | 关闭
6625 | 10 | 5 | 恒流充电 | 00:53:00 | 44:24:51 | 0.152 | 2.2543 | 0.1343 | 296.02 | 0.1343 | 296.02 | 0 | 0 | 0.0003001 | 661.5 | 0.0003001 | 661.5 | 0 | 0 | 2023-05-12 22:58:01 | 0.0003427 | 1.8097 | 3989.6699 | 0 | 关闭
6626 | 10 | 5 | 恒流充电 | 00:53:30 | 44:25:21 | 0.152 | 2.2548 | 0.1355 | 298.82 | 0.1355 | 298.82 | 0 | 0 | 0.0003029 | 667.79 | 0.0003029 | 667.79 | 0 | 0 | 2023-05-12 22:58:31 | 0.0003428 | 2.5336 | 5585.5869 | 0 | 关闭
6627 | 10 | 5 | 恒流充电 | 00:54:00 | 44:25:51 | 0.152 | 2.2555 | 0.1368 | 301.61 | 0.1368 | 301.61 | 0 | 0 | 0.0003058 | 674.09 | 0.0003058 | 674.09 | 0 | 0 | 2023-05-12 22:59:01 | 0.0003429 | 1.8097 | 3989.6349 | 0 | 关闭
6628 | 10 | 5 | 恒流充电 | 00:54:30 | 44:26:21 | 0.152 | 2.2561 | 0.1381 | 304.4 | 0.1381 | 304.4 | 0 | 0 | 0.0003086 | 680.39 | 0.0003086 | 680.39 | 0 | 0 | 2023-05-12 22:59:31 | 0.0003429 | 2.1114 | 4654.6966 | 0 | 关闭
6629 | 10 | 5 | 恒流充电 | 00:55:00 | 44:26:51 | 0.152 | 2.2568 | 0.1393 | 307.19 | 0.1393 | 307.19 | 0 | 0 | 0.0003115 | 686.69 | 0.0003115 | 686.69 | 0 | 0 | 2023-05-12 23:00:01 | 0.0003431 | 1.8097 | 3989.7049 | 0 | 关闭
6630 | 10 | 5 | 恒流充电 | 00:55:30 | 44:27:21 | 0.152 | 2.2575 | 0.1406 | 309.99 | 0.1406 | 309.99 | 0 | 0 | 0.0003143 | 692.99 | 0.0003143 | 692.99 | 0 | 0 | 2023-05-12 23:00:31 | 0.0003431 | 1.8097 | 3989.6699 | 0 | 关闭
6631 | 10 | 5 | 恒流充电 | 00:56:00 | 44:27:51 | 0.152 | 2.2582 | 0.1419 | 312.78 | 0.1419 | 312.78 | 0 | 0 | 0.0003172 | 699.3 | 0.0003172 | 699.3 | 0 | 0 | 2023-05-12 23:01:01 | 0.0003433 | 1.8097 | 3989.6349 | 0 | 关闭
6632 | 10 | 5 | 恒流充电 | 00:56:30 | 44:28:21 | 0.152 | 2.2589 | 0.1431 | 315.57 | 0.1431 | 315.57 | 0 | 0 | 0.0003201 | 705.61 | 0.0003201 | 705.61 | 0 | 0 | 2023-05-12 23:01:31 | 0.0003434 | 1.8097 | 3989.7399 | 0 | 关闭
6633 | 10 | 5 | 恒流充电 | 00:57:00 | 44:28:51 | 0.152 | 2.2597 | 0.1444 | 318.37 | 0.1444 | 318.37 | 0 | 0 | 0.0003229 | 711.92 | 0.0003229 | 711.92 | 0 | 0 | 2023-05-12 23:02:01 | 0.0003435 | 1.5835 | 3490.9 | 0 | 关闭
6634 | 10 | 5 | 恒流充电 | 00:57:30 | 44:29:21 | 0.152 | 2.2605 | 0.1457 | 321.16 | 0.1457 | 321.16 | 0 | 0 | 0.0003258 | 718.23 | 0.0003258 | 718.23 | 0 | 0 | 2023-05-12 23:02:31 | 0.0003436 | 1.5835 | 3490.8693 | 0 | 关闭
6635 | 10 | 5 | 恒流充电 | 00:58:00 | 44:29:51 | 0.152 | 2.2614 | 0.1469 | 323.95 | 0.1469 | 323.95 | 0 | 0 | 0.0003287 | 724.54 | 0.0003287 | 724.54 | 0 | 0 | 2023-05-12 23:03:01 | 0.0003437 | 1.4075 | 3103.0494 | 0 | 关闭
6636 | 10 | 5 | 恒流充电 | 00:58:30 | 44:30:21 | 0.152 | 2.2621 | 0.1482 | 326.74 | 0.1482 | 326.74 | 0 | 0 | 0.0003315 | 730.86 | 0.0003315 | 730.86 | 0 | 0 | 2023-05-12 23:03:31 | 0.0003439 | 1.8097 | 3989.565 | 0 | 关闭
6637 | 10 | 5 | 恒流充电 | 00:59:00 | 44:30:51 | 0.152 | 2.2628 | 0.1495 | 329.54 | 0.1495 | 329.54 | 0 | 0 | 0.0003344 | 737.18 | 0.0003344 | 737.18 | 0 | 0 | 2023-05-12 23:04:01 | 0.0003439 | 1.8096 | 3989.46 | 0 | 关闭
6638 | 10 | 5 | 恒流充电 | 00:59:30 | 44:31:21 | 0.152 | 2.2635 | 0.1507 | 332.33 | 0.1507 | 332.33 | 0 | 0 | 0.0003373 | 743.5 | 0.0003373 | 743.5 | 0 | 0 | 2023-05-12 23:04:31 | 0.0003441 | 1.8097 | 3989.565 | 0 | 关闭
6639 | 10 | 5 | 恒流充电 | 01:00:00 | 44:31:51 | 0.152 | 2.2642 | 0.152 | 335.12 | 0.152 | 335.12 | 0 | 0 | 0.0003401 | 749.82 | 0.0003401 | 749.82 | 0 | 0 | 2023-05-12 23:05:01 | 0.0003442 | 1.8096 | 3989.46 | 0 | 关闭
6640 | 10 | 5 | 恒流充电 | 01:00:30 | 44:32:21 | 0.152 | 2.2649 | 0.1533 | 337.91 | 0.1533 | 337.91 | 0 | 0 | 0.000343 | 756.15 | 0.000343 | 756.15 | 0 | 0 | 2023-05-12 23:05:31 | 0.0003443 | 1.8097 | 3989.53 | 0 | 关闭
6641 | 10 | 5 | 恒流充电 | 01:01:00 | 44:32:51 | 0.152 | 2.2656 | 0.1545 | 340.71 | 0.1545 | 340.71 | 0 | 0 | 0.0003459 | 762.47 | 0.0003459 | 762.47 | 0 | 0 | 2023-05-12 23:06:01 | 0.0003444 | 1.8097 | 3989.53 | 0 | 关闭
6642 | 10 | 5 | 恒流充电 | 01:01:30 | 44:33:21 | 0.152 | 2.2663 | 0.1558 | 343.5 | 0.1558 | 343.5 | 0 | 0 | 0.0003487 | 768.8 | 0.0003487 | 768.8 | 0 | 0 | 2023-05-12 23:06:31 | 0.0003445 | 1.8096 | 3989.495 | 0 | 关闭
6643 | 10 | 5 | 恒流充电 | 01:02:00 | 44:33:51 | 0.152 | 2.267 | 0.1571 | 346.29 | 0.1571 | 346.29 | 0 | 0 | 0.0003516 | 775.13 | 0.0003516 | 775.13 | 0 | 0 | 2023-05-12 23:07:01 | 0.0003446 | 1.8097 | 3989.565 | 0 | 关闭
6644 | 10 | 5 | 恒流充电 | 01:02:30 | 44:34:21 | 0.152 | 2.2676 | 0.1583 | 349.09 | 0.1583 | 349.09 | 0 | 0 | 0.0003545 | 781.46 | 0.0003545 | 781.46 | 0 | 0 | 2023-05-12 23:07:31 | 0.0003447 | 2.1113 | 4654.4516 | 0 | 关闭
6645 | 10 | 5 | 恒流充电 | 01:03:00 | 44:34:51 | 0.152 | 2.2684 | 0.1596 | 351.88 | 0.1596 | 351.88 | 0 | 0 | 0.0003573 | 787.8 | 0.0003573 | 787.8 | 0 | 0 | 2023-05-12 23:08:01 | 0.0003448 | 1.5835 | 3490.8693 | 0 | 关闭
6646 | 10 | 5 | 恒流充电 | 01:03:30 | 44:35:21 | 0.152 | 2.2693 | 0.1609 | 354.67 | 0.1609 | 354.67 | 0 | 0 | 0.0003602 | 794.13 | 0.0003602 | 794.13 | 0 | 0 | 2023-05-12 23:08:31 | 0.000345 | 1.4075 | 3103.0222 | 0 | 关闭
6647 | 10 | 5 | 恒流充电 | 01:04:00 | 44:35:51 | 0.152 | 2.2701 | 0.1621 | 357.46 | 0.1621 | 357.46 | 0 | 0 | 0.0003631 | 800.47 | 0.0003631 | 800.47 | 0 | 0 | 2023-05-12 23:09:01 | 0.0003451 | 1.5835 | 3490.9 | 0 | 关闭
6648 | 10 | 5 | 恒流充电 | 01:04:30 | 44:36:21 | 0.152 | 2.271 | 0.1634 | 360.26 | 0.1634 | 360.26 | 0 | 0 | 0.000366 | 806.81 | 0.000366 | 806.81 | 0 | 0 | 2023-05-12 23:09:31 | 0.0003452 | 1.4075 | 3102.995 | 0 | 关闭
6649 | 10 | 5 | 恒流充电 | 01:05:00 | 44:36:51 | 0.152 | 2.2719 | 0.1647 | 363.05 | 0.1647 | 363.05 | 0 | 0 | 0.0003688 | 813.15 | 0.0003688 | 813.15 | 0 | 0 | 2023-05-12 23:10:01 | 0.0003453 | 1.4075 | 3102.9405 | 0 | 关闭
6650 | 10 | 5 | 恒流充电 | 01:05:30 | 44:37:21 | 0.152 | 2.2727 | 0.1659 | 365.84 | 0.1659 | 365.84 | 0 | 0 | 0.0003717 | 819.5 | 0.0003717 | 819.5 | 0 | 0 | 2023-05-12 23:10:31 | 0.0003455 | 1.5835 | 3490.8693 | 0 | 关闭
6651 | 10 | 5 | 恒流充电 | 01:06:00 | 44:37:51 | 0.152 | 2.2736 | 0.1672 | 368.63 | 0.1672 | 368.63 | 0 | 0 | 0.0003746 | 825.85 | 0.0003746 | 825.85 | 0 | 0 | 2023-05-12 23:11:01 | 0.0003456 | 1.4075 | 3102.995 | 0 | 关闭
6652 | 10 | 5 | 恒流充电 | 01:06:30 | 44:38:21 | 0.152 | 2.2744 | 0.1685 | 371.43 | 0.1685 | 371.43 | 0 | 0 | 0.0003775 | 832.2 | 0.0003775 | 832.2 | 0 | 0 | 2023-05-12 23:11:31 | 0.0003457 | 1.5834 | 3490.8387 | 0 | 关闭
6653 | 10 | 5 | 恒流充电 | 01:07:00 | 44:38:51 | 0.152 | 2.2753 | 0.1697 | 374.22 | 0.1697 | 374.22 | 0 | 0 | 0.0003804 | 838.55 | 0.0003804 | 838.55 | 0 | 0 | 2023-05-12 23:12:01 | 0.0003459 | 1.4075 | 3103.0494 | 0 | 关闭
6654 | 10 | 5 | 恒流充电 | 01:07:30 | 44:39:21 | 0.152 | 2.2762 | 0.171 | 377.01 | 0.171 | 377.01 | 0 | 0 | 0.0003833 | 844.91 | 0.0003833 | 844.91 | 0 | 0 | 2023-05-12 23:12:31 | 0.000346 | 1.4075 | 3102.9405 | 0 | 关闭
6655 | 10 | 5 | 恒流充电 | 01:08:00 | 44:39:51 | 0.152 | 2.277 | 0.1723 | 379.8 | 0.1723 | 379.8 | 0 | 0 | 0.0003861 | 851.27 | 0.0003861 | 851.27 | 0 | 0 | 2023-05-12 23:13:01 | 0.0003461 | 1.5835 | 3490.8693 | 0 | 关闭
6656 | 10 | 5 | 恒流充电 | 01:08:30 | 44:40:21 | 0.152 | 2.278 | 0.1735 | 382.6 | 0.1735 | 382.6 | 0 | 0 | 0.000389 | 857.63 | 0.000389 | 857.63 | 0 | 0 | 2023-05-12 23:13:31 | 0.0003463 | 1.2668 | 2792.6955 | 0 | 关闭
6657 | 10 | 5 | 恒流充电 | 01:09:00 | 44:40:51 | 0.152 | 2.2788 | 0.1748 | 385.39 | 0.1748 | 385.39 | 0 | 0 | 0.0003919 | 863.99 | 0.0003919 | 863.99 | 0 | 0 | 2023-05-12 23:14:01 | 0.0003464 | 1.5834 | 3490.8387 | 0 | 关闭
6658 | 10 | 5 | 恒流充电 | 01:09:30 | 44:41:21 | 0.152 | 2.2798 | 0.1761 | 388.18 | 0.1761 | 388.18 | 0 | 0 | 0.0003948 | 870.35 | 0.0003948 | 870.35 | 0 | 0 | 2023-05-12 23:14:31 | 0.0003466 | 1.2668 | 2792.7445 | 0 | 关闭
6659 | 10 | 5 | 恒流充电 | 01:10:00 | 44:41:51 | 0.152 | 2.2807 | 0.1773 | 390.98 | 0.1773 | 390.98 | 0 | 0 | 0.0003977 | 876.72 | 0.0003977 | 876.72 | 0 | 0 | 2023-05-12 23:15:01 | 0.0003467 | 1.4075 | 3102.9133 | 0 | 关闭
6660 | 10 | 5 | 恒流充电 | 01:10:30 | 44:42:21 | 0.152 | 2.2815 | 0.1786 | 393.77 | 0.1786 | 393.77 | 0 | 0 | 0.0004006 | 883.09 | 0.0004006 | 883.09 | 0 | 0 | 2023-05-12 23:15:31 | 0.0003468 | 1.5835 | 3490.8693 | 0 | 关闭
6661 | 10 | 5 | 恒流充电 | 01:11:00 | 44:42:51 | 0.152 | 2.2825 | 0.1799 | 396.56 | 0.1799 | 396.56 | 0 | 0 | 0.0004035 | 889.47 | 0.0004035 | 889.47 | 0 | 0 | 2023-05-12 23:16:01 | 0.000347 | 1.2668 | 2792.6955 | 0 | 关闭
6662 | 10 | 5 | 恒流充电 | 01:11:30 | 44:43:21 | 0.152 | 2.2833 | 0.1811 | 399.35 | 0.1811 | 399.35 | 0 | 0 | 0.0004064 | 895.84 | 0.0004064 | 895.84 | 0 | 0 | 2023-05-12 23:16:31 | 0.0003471 | 1.5835 | 3490.9 | 0 | 关闭
6663 | 10 | 5 | 恒流充电 | 01:12:00 | 44:43:51 | 0.152 | 2.2843 | 0.1824 | 402.15 | 0.1824 | 402.15 | 0 | 0 | 0.0004092 | 902.22 | 0.0004092 | 902.22 | 0 | 0 | 2023-05-12 23:17:01 | 0.0003472 | 1.2668 | 2792.7445 | 0 | 关闭
6664 | 10 | 5 | 恒流充电 | 01:12:30 | 44:44:21 | 0.152 | 2.2853 | 0.1837 | 404.94 | 0.1837 | 404.94 | 0 | 0 | 0.0004121 | 908.6 | 0.0004121 | 908.6 | 0 | 0 | 2023-05-12 23:17:31 | 0.0003474 | 1.2668 | 2792.671 | 0 | 关闭
6665 | 10 | 5 | 恒流充电 | 01:13:00 | 44:44:51 | 0.152 | 2.2862 | 0.1849 | 407.73 | 0.1849 | 407.73 | 0 | 0 | 0.000415 | 914.98 | 0.000415 | 914.98 | 0 | 0 | 2023-05-12 23:18:01 | 0.0003475 | 1.4075 | 3102.995 | 0 | 关闭
6666 | 10 | 5 | 恒流充电 | 01:13:30 | 44:45:21 | 0.152 | 2.2873 | 0.1862 | 410.52 | 0.1862 | 410.52 | 0 | 0 | 0.0004179 | 921.37 | 0.0004179 | 921.37 | 0 | 0 | 2023-05-12 23:18:31 | 0.0003477 | 1.1516 | 2538.8141 | 0 | 关闭
6667 | 10 | 5 | 恒流充电 | 01:14:00 | 44:45:51 | 0.152 | 2.2883 | 0.1875 | 413.32 | 0.1875 | 413.32 | 0 | 0 | 0.0004208 | 927.76 | 0.0004208 | 927.76 | 0 | 0 | 2023-05-12 23:19:01 | 0.0003479 | 1.2668 | 2792.671 | 0 | 关闭
6668 | 10 | 5 | 恒流充电 | 01:14:30 | 44:46:21 | 0.152 | 2.2893 | 0.1887 | 416.11 | 0.1887 | 416.11 | 0 | 0 | 0.0004237 | 934.15 | 0.0004237 | 934.15 | 0 | 0 | 2023-05-12 23:19:31 | 0.000348 | 1.2668 | 2792.671 | 0 | 关闭
6669 | 10 | 5 | 恒流充电 | 01:15:00 | 44:46:51 | 0.152 | 2.2904 | 0.19 | 418.9 | 0.19 | 418.9 | 0 | 0 | 0.0004266 | 940.55 | 0.0004266 | 940.55 | 0 | 0 | 2023-05-12 23:20:01 | 0.0003481 | 1.1516 | 2538.8363 | 0 | 关闭
6670 | 10 | 5 | 恒流充电 | 01:15:30 | 44:47:21 | 0.152 | 2.2916 | 0.1913 | 421.7 | 0.1913 | 421.7 | 0 | 0 | 0.0004295 | 946.94 | 0.0004295 | 946.94 | 0 | 0 | 2023-05-12 23:20:31 | 0.0003484 | 1.0556 | 2327.2258 | 0 | 关闭
6671 | 10 | 5 | 恒流充电 | 01:16:00 | 44:47:51 | 0.152 | 2.2927 | 0.1925 | 424.49 | 0.1925 | 424.49 | 0 | 0 | 0.0004324 | 953.35 | 0.0004324 | 953.35 | 0 | 0 | 2023-05-12 23:21:01 | 0.0003485 | 1.1516 | 2538.7918 | 0 | 关闭
6672 | 10 | 5 | 恒流充电 | 01:16:30 | 44:48:21 | 0.152 | 2.2938 | 0.1938 | 427.28 | 0.1938 | 427.28 | 0 | 0 | 0.0004353 | 959.75 | 0.0004353 | 959.75 | 0 | 0 | 2023-05-12 23:21:31 | 0.0003487 | 1.1516 | 2538.8363 | 0 | 关闭
6673 | 10 | 5 | 恒流充电 | 01:17:00 | 44:48:51 | 0.152 | 2.2949 | 0.1951 | 430.07 | 0.1951 | 430.07 | 0 | 0 | 0.0004382 | 966.16 | 0.0004382 | 966.16 | 0 | 0 | 2023-05-12 23:22:01 | 0.0003488 | 1.1516 | 2538.7473 | 0 | 关闭
6674 | 10 | 5 | 恒流充电 | 01:17:30 | 44:49:21 | 0.152 | 2.2961 | 0.1963 | 432.87 | 0.1963 | 432.87 | 0 | 0 | 0.0004412 | 972.57 | 0.0004412 | 972.57 | 0 | 0 | 2023-05-12 23:22:31 | 0.000349 | 1.0556 | 2327.1442 | 0 | 关闭
6675 | 10 | 5 | 恒流充电 | 01:18:00 | 44:49:51 | 0.152 | 2.2971 | 0.1976 | 435.66 | 0.1976 | 435.66 | 0 | 0 | 0.0004441 | 978.98 | 0.0004441 | 978.98 | 0 | 0 | 2023-05-12 23:23:01 | 0.0003492 | 1.2668 | 2792.671 | 0 | 关闭
6676 | 10 | 5 | 恒流充电 | 01:18:30 | 44:50:21 | 0.152 | 2.2982 | 0.1989 | 438.45 | 0.1989 | 438.45 | 0 | 0 | 0.000447 | 985.4 | 0.000447 | 985.4 | 0 | 0 | 2023-05-12 23:23:31 | 0.0003493 | 1.1516 | 2538.7918 | 0 | 关闭
6677 | 10 | 5 | 恒流充电 | 01:19:00 | 44:50:51 | 0.152 | 2.2994 | 0.2001 | 441.24 | 0.2001 | 441.24 | 0 | 0 | 0.0004499 | 991.82 | 0.0004499 | 991.82 | 0 | 0 | 2023-05-12 23:24:01 | 0.0003496 | 1.0556 | 2327.2258 | 0 | 关闭
6678 | 10 | 5 | 恒流充电 | 01:19:30 | 44:51:21 | 0.152 | 2.3004 | 0.2014 | 444.04 | 0.2014 | 444.04 | 0 | 0 | 0.0004528 | 998.24 | 0.0004528 | 998.24 | 0 | 0 | 2023-05-12 23:24:31 | 0.0003497 | 1.2668 | 2792.671 | 0 | 关闭
6679 | 10 | 5 | 恒流充电 | 01:20:00 | 44:51:51 | 0.152 | 2.3015 | 0.2027 | 446.83 | 0.2027 | 446.83 | 0 | 0 | 0.0004557 | 1004.67 | 0.0004557 | 1004.67 | 0 | 0 | 2023-05-12 23:25:01 | 0.0003499 | 1.1516 | 2538.7918 | 0 | 关闭
6680 | 10 | 5 | 恒流充电 | 01:20:30 | 44:52:21 | 0.152 | 2.3027 | 0.2039 | 449.62 | 0.2039 | 449.62 | 0 | 0 | 0.0004586 | 1011.1 | 0.0004586 | 1011.1 | 0 | 0 | 2023-05-12 23:25:31 | 0.0003501 | 1.0556 | 2327.2258 | 0 | 关闭
6681 | 10 | 5 | 恒流充电 | 01:21:00 | 44:52:51 | 0.152 | 2.3037 | 0.2052 | 452.41 | 0.2052 | 452.41 | 0 | 0 | 0.0004616 | 1017.53 | 0.0004616 | 1017.53 | 0 | 0 | 2023-05-12 23:26:01 | 0.0003502 | 1.2668 | 2792.72 | 0 | 关闭
6682 | 10 | 5 | 恒流充电 | 01:21:30 | 44:53:21 | 0.152 | 2.3048 | 0.2065 | 455.21 | 0.2065 | 455.21 | 0 | 0 | 0.0004645 | 1023.96 | 0.0004645 | 1023.96 | 0 | 0 | 2023-05-12 23:26:31 | 0.0003504 | 1.1516 | 2538.7918 | 0 | 关闭
6683 | 10 | 5 | 恒流充电 | 01:22:00 | 44:53:51 | 0.152 | 2.306 | 0.2077 | 458 | 0.2077 | 458 | 0 | 0 | 0.0004674 | 1030.4 | 0.0004674 | 1030.4 | 0 | 0 | 2023-05-12 23:27:01 | 0.0003505 | 1.0556 | 2327.2666 | 0 | 关闭
6684 | 10 | 5 | 恒流充电 | 01:22:30 | 44:54:21 | 0.152 | 2.3071 | 0.209 | 460.79 | 0.209 | 460.79 | 0 | 0 | 0.0004703 | 1036.84 | 0.0004703 | 1036.84 | 0 | 0 | 2023-05-12 23:27:31 | 0.0003507 | 1.1516 | 2538.7918 | 0 | 关闭
6685 | 10 | 5 | 恒流充电 | 01:23:00 | 44:54:51 | 0.152 | 2.3082 | 0.2103 | 463.59 | 0.2103 | 463.59 | 0 | 0 | 0.0004732 | 1043.29 | 0.0004732 | 1043.29 | 0 | 0 | 2023-05-12 23:28:01 | 0.0003509 | 1.1516 | 2538.8809 | 0 | 关闭
6686 | 10 | 5 | 恒流充电 | 01:23:30 | 44:55:21 | 0.152 | 2.3094 | 0.2115 | 466.38 | 0.2115 | 466.38 | 0 | 0 | 0.0004762 | 1049.73 | 0.0004762 | 1049.73 | 0 | 0 | 2023-05-12 23:28:31 | 0.0003511 | 1.0556 | 2327.2258 | 0 | 关闭
6687 | 10 | 5 | 恒流充电 | 01:24:00 | 44:55:51 | 0.152 | 2.3105 | 0.2128 | 469.17 | 0.2128 | 469.17 | 0 | 0 | 0.0004791 | 1056.19 | 0.0004791 | 1056.19 | 0 | 0 | 2023-05-12 23:29:01 | 0.0003512 | 1.1516 | 2538.8809 | 0 | 关闭
6688 | 10 | 5 | 恒流充电 | 01:24:30 | 44:56:21 | 0.152 | 2.3119 | 0.2141 | 471.96 | 0.2141 | 471.96 | 0 | 0 | 0.000482 | 1062.64 | 0.000482 | 1062.64 | 0 | 0 | 2023-05-12 23:29:31 | 0.0003514 | 0.9048 | 1994.765 | 0 | 关闭
6689 | 10 | 5 | 恒流充电 | 01:25:00 | 44:56:51 | 0.152 | 2.3131 | 0.2153 | 474.76 | 0.2153 | 474.76 | 0 | 0 | 0.0004849 | 1069.1 | 0.0004849 | 1069.1 | 0 | 0 | 2023-05-12 23:30:01 | 0.0003516 | 1.0556 | 2327.2666 | 0 | 关闭
6690 | 10 | 5 | 恒流充电 | 01:25:30 | 44:57:21 | 0.152 | 2.3143 | 0.2166 | 477.55 | 0.2166 | 477.55 | 0 | 0 | 0.0004879 | 1075.56 | 0.0004879 | 1075.56 | 0 | 0 | 2023-05-12 23:30:31 | 0.0003518 | 1.0556 | 2327.185 | 0 | 关闭
6691 | 10 | 5 | 恒流充电 | 01:26:00 | 44:57:51 | 0.152 | 2.3156 | 0.2179 | 480.34 | 0.2179 | 480.34 | 0 | 0 | 0.0004908 | 1082.02 | 0.0004908 | 1082.02 | 0 | 0 | 2023-05-12 23:31:01 | 0.000352 | 0.9744 | 2148.2084 | 0 | 关闭
6692 | 10 | 5 | 恒流充电 | 01:26:30 | 44:58:21 | 0.152 | 2.3169 | 0.2191 | 483.13 | 0.2191 | 483.13 | 0 | 0 | 0.0004937 | 1088.49 | 0.0004937 | 1088.49 | 0 | 0 | 2023-05-12 23:31:31 | 0.0003522 | 0.9744 | 2148.2461 | 0 | 关闭
6693 | 10 | 5 | 恒流充电 | 01:27:00 | 44:58:51 | 0.152 | 2.3182 | 0.2204 | 485.93 | 0.2204 | 485.93 | 0 | 0 | 0.0004967 | 1094.97 | 0.0004967 | 1094.97 | 0 | 0 | 2023-05-12 23:32:01 | 0.0003524 | 0.9744 | 2148.2084 | 0 | 关闭
6694 | 10 | 5 | 恒流充电 | 01:27:30 | 44:59:21 | 0.152 | 2.3195 | 0.2217 | 488.72 | 0.2217 | 488.72 | 0 | 0 | 0.0004996 | 1101.44 | 0.0004996 | 1101.44 | 0 | 0 | 2023-05-12 23:32:31 | 0.0003526 | 0.9744 | 2148.1331 | 0 | 关闭
6695 | 10 | 5 | 恒流充电 | 01:28:00 | 44:59:51 | 0.152 | 2.3207 | 0.2229 | 491.51 | 0.2229 | 491.51 | 0 | 0 | 0.0005026 | 1107.92 | 0.0005026 | 1107.92 | 0 | 0 | 2023-05-12 23:33:01 | 0.0003528 | 1.0556 | 2327.2258 | 0 | 关闭
6696 | 10 | 5 | 恒流充电 | 01:28:30 | 45:00:21 | 0.152 | 2.3219 | 0.2242 | 494.3 | 0.2242 | 494.3 | 0 | 0 | 0.0005055 | 1114.4 | 0.0005055 | 1114.4 | 0 | 0 | 2023-05-12 23:33:31 | 0.0003529 | 1.0556 | 2327.185 | 0 | 关闭
6697 | 10 | 5 | 恒流充电 | 01:29:00 | 45:00:51 | 0.152 | 2.3232 | 0.2255 | 497.1 | 0.2255 | 497.1 | 0 | 0 | 0.0005084 | 1120.89 | 0.0005084 | 1120.89 | 0 | 0 | 2023-05-12 23:34:01 | 0.0003532 | 0.9744 | 2148.1708 | 0 | 关闭
6698 | 10 | 5 | 恒流充电 | 01:29:30 | 45:01:21 | 0.152 | 2.3244 | 0.2268 | 499.89 | 0.2268 | 499.89 | 0 | 0 | 0.0005114 | 1127.38 | 0.0005114 | 1127.38 | 0 | 0 | 2023-05-12 23:34:31 | 0.0003533 | 1.0556 | 2327.185 | 0 | 关闭
6699 | 10 | 5 | 恒流充电 | 01:30:00 | 45:01:51 | 0.152 | 2.3256 | 0.228 | 502.68 | 0.228 | 502.68 | 0 | 0 | 0.0005143 | 1133.87 | 0.0005143 | 1133.87 | 0 | 0 | 2023-05-12 23:35:01 | 0.0003535 | 1.0556 | 2327.185 | 0 | 关闭
6700 | 10 | 5 | 恒流充电 | 01:30:30 | 45:02:21 | 0.152 | 2.3269 | 0.2293 | 505.47 | 0.2293 | 505.47 | 0 | 0 | 0.0005173 | 1140.37 | 0.0005173 | 1140.37 | 0 | 0 | 2023-05-12 23:35:31 | 0.0003537 | 0.9744 | 2148.0954 | 0 | 关闭
6701 | 10 | 5 | 恒流充电 | 01:31:00 | 45:02:51 | 0.152 | 2.3281 | 0.2306 | 508.27 | 0.2306 | 508.27 | 0 | 0 | 0.0005202 | 1146.87 | 0.0005202 | 1146.87 | 0 | 0 | 2023-05-12 23:36:01 | 0.0003539 | 1.0556 | 2327.185 | 0 | 关闭
6702 | 10 | 5 | 恒流充电 | 01:31:30 | 45:03:21 | 0.152 | 2.3293 | 0.2318 | 511.06 | 0.2318 | 511.06 | 0 | 0 | 0.0005232 | 1153.37 | 0.0005232 | 1153.37 | 0 | 0 | 2023-05-12 23:36:31 | 0.0003541 | 1.0556 | 2327.2258 | 0 | 关闭
6703 | 10 | 5 | 恒流充电 | 01:32:00 | 45:03:51 | 0.152 | 2.3305 | 0.2331 | 513.85 | 0.2331 | 513.85 | 0 | 0 | 0.0005261 | 1159.88 | 0.0005261 | 1159.88 | 0 | 0 | 2023-05-12 23:37:01 | 0.0003542 | 1.0556 | 2327.185 | 0 | 关闭
6704 | 10 | 5 | 恒流充电 | 01:32:30 | 45:04:21 | 0.152 | 2.3318 | 0.2344 | 516.65 | 0.2344 | 516.65 | 0 | 0 | 0.0005291 | 1166.39 | 0.0005291 | 1166.39 | 0 | 0 | 2023-05-12 23:37:31 | 0.0003545 | 0.9744 | 2148.1331 | 0 | 关闭
6705 | 10 | 5 | 恒流充电 | 01:33:00 | 45:04:51 | 0.152 | 2.333 | 0.2356 | 519.44 | 0.2356 | 519.44 | 0 | 0 | 0.000532 | 1172.9 | 0.000532 | 1172.9 | 0 | 0 | 2023-05-12 23:38:01 | 0.0003546 | 1.0556 | 2327.185 | 0 | 关闭
6706 | 10 | 5 | 恒流充电 | 01:33:30 | 45:05:21 | 0.152 | 2.3343 | 0.2369 | 522.23 | 0.2369 | 522.23 | 0 | 0 | 0.000535 | 1179.42 | 0.000535 | 1179.42 | 0 | 0 | 2023-05-12 23:38:31 | 0.0003548 | 0.9744 | 2148.1708 | 0 | 关闭
6707 | 10 | 5 | 恒流充电 | 01:34:00 | 45:05:51 | 0.152 | 2.3355 | 0.2382 | 525.02 | 0.2382 | 525.02 | 0 | 0 | 0.0005379 | 1185.94 | 0.0005379 | 1185.94 | 0 | 0 | 2023-05-12 23:39:01 | 0.000355 | 1.0556 | 2327.185 | 0 | 关闭
6708 | 10 | 5 | 恒流充电 | 01:34:30 | 45:06:21 | 0.152 | 2.3368 | 0.2394 | 527.82 | 0.2394 | 527.82 | 0 | 0 | 0.0005409 | 1192.46 | 0.0005409 | 1192.46 | 0 | 0 | 2023-05-12 23:39:31 | 0.0003552 | 0.9744 | 2148.1708 | 0 | 关闭
6709 | 10 | 5 | 恒流充电 | 01:35:00 | 45:06:51 | 0.152 | 2.338 | 0.2407 | 530.61 | 0.2407 | 530.61 | 0 | 0 | 0.0005439 | 1198.99 | 0.0005439 | 1198.99 | 0 | 0 | 2023-05-12 23:40:01 | 0.0003554 | 1.0556 | 2327.185 | 0 | 关闭
6710 | 10 | 5 | 恒流充电 | 01:35:30 | 45:07:21 | 0.152 | 2.3392 | 0.242 | 533.4 | 0.242 | 533.4 | 0 | 0 | 0.0005468 | 1205.52 | 0.0005468 | 1205.52 | 0 | 0 | 2023-05-12 23:40:31 | 0.0003556 | 1.0556 | 2327.1033 | 0 | 关闭
6711 | 10 | 5 | 恒流充电 | 01:36:00 | 45:07:51 | 0.152 | 2.3403 | 0.2432 | 536.19 | 0.2432 | 536.19 | 0 | 0 | 0.0005498 | 1212.05 | 0.0005498 | 1212.05 | 0 | 0 | 2023-05-12 23:41:01 | 0.0003557 | 1.1516 | 2538.7027 | 0 | 关闭
6712 | 10 | 5 | 恒流充电 | 01:36:30 | 45:08:21 | 0.152 | 2.3414 | 0.2445 | 538.99 | 0.2445 | 538.99 | 0 | 0 | 0.0005528 | 1218.59 | 0.0005528 | 1218.59 | 0 | 0 | 2023-05-12 23:41:31 | 0.0003559 | 1.1516 | 2538.7473 | 0 | 关闭
6713 | 10 | 5 | 恒流充电 | 01:37:00 | 45:08:51 | 0.152 | 2.3424 | 0.2458 | 541.78 | 0.2458 | 541.78 | 0 | 0 | 0.0005557 | 1225.13 | 0.0005557 | 1225.13 | 0 | 0 | 2023-05-12 23:42:01 | 0.000356 | 1.2667 | 2792.573 | 0 | 关闭
6714 | 10 | 5 | 恒流充电 | 01:37:30 | 45:09:21 | 0.152 | 2.3434 | 0.247 | 544.57 | 0.247 | 544.57 | 0 | 0 | 0.0005587 | 1231.67 | 0.0005587 | 1231.67 | 0 | 0 | 2023-05-12 23:42:31 | 0.0003562 | 1.2667 | 2792.524 | 0 | 关闭
6715 | 10 | 5 | 恒流充电 | 01:38:00 | 45:09:51 | 0.152 | 2.3443 | 0.2483 | 547.36 | 0.2483 | 547.36 | 0 | 0 | 0.0005617 | 1238.22 | 0.0005617 | 1238.22 | 0 | 0 | 2023-05-12 23:43:01 | 0.0003563 | 1.4075 | 3102.8589 | 0 | 关闭
6716 | 10 | 5 | 恒流充电 | 01:38:30 | 45:10:21 | 0.152 | 2.3451 | 0.2496 | 550.16 | 0.2496 | 550.16 | 0 | 0 | 0.0005646 | 1244.77 | 0.0005646 | 1244.77 | 0 | 0 | 2023-05-12 23:43:31 | 0.0003565 | 1.5834 | 3490.7775 | 0 | 关闭
6717 | 10 | 5 | 恒流充电 | 01:39:00 | 45:10:51 | 0.152 | 2.3457 | 0.2508 | 552.95 | 0.2508 | 552.95 | 0 | 0 | 0.0005676 | 1251.32 | 0.0005676 | 1251.32 | 0 | 0 | 2023-05-12 23:44:01 | 0.0003566 | 2.1112 | 4654.2883 | 0 | 关闭
6718 | 10 | 5 | 恒流充电 | 01:39:30 | 45:11:21 | 0.152 | 2.3462 | 0.2521 | 555.74 | 0.2521 | 555.74 | 0 | 0 | 0.0005706 | 1257.87 | 0.0005706 | 1257.87 | 0 | 0 | 2023-05-12 23:44:31 | 0.0003566 | 2.5335 | 5585.342 | 0 | 关闭
6719 | 10 | 5 | 恒流充电 | 01:40:00 | 45:11:51 | 0.152 | 2.3467 | 0.2534 | 558.53 | 0.2534 | 558.53 | 0 | 0 | 0.0005735 | 1264.42 | 0.0005735 | 1264.42 | 0 | 0 | 2023-05-12 23:45:01 | 0.0003567 | 2.5334 | 5585.146 | 0 | 关闭
6720 | 10 | 5 | 恒流充电 | 01:40:30 | 45:12:21 | 0.152 | 2.3471 | 0.2546 | 561.33 | 0.2546 | 561.33 | 0 | 0 | 0.0005765 | 1270.98 | 0.0005765 | 1270.98 | 0 | 0 | 2023-05-12 23:45:31 | 0.0003568 | 3.1668 | 6981.4325 | 0 | 关闭
6721 | 10 | 5 | 恒流充电 | 01:41:00 | 45:12:51 | 0.152 | 2.3476 | 0.2559 | 564.12 | 0.2559 | 564.12 | 0 | 0 | 0.0005795 | 1277.53 | 0.0005795 | 1277.53 | 0 | 0 | 2023-05-12 23:46:01 | 0.0003569 | 2.5335 | 5585.244 | 0 | 关闭
6722 | 10 | 5 | 恒流充电 | 01:41:30 | 45:13:21 | 0.152 | 2.3478 | 0.2572 | 566.91 | 0.2572 | 566.91 | 0 | 0 | 0.0005825 | 1284.09 | 0.0005825 | 1284.09 | 0 | 0 | 2023-05-12 23:46:31 | 0.0003569 | 6.3337 | 13963.1099 | 0 | 关闭
6723 | 10 | 5 | 恒流充电 | 01:42:00 | 45:13:51 | 0.152 | 2.3482 | 0.2584 | 569.7 | 0.2584 | 569.7 | 0 | 0 | 0.0005854 | 1290.64 | 0.0005854 | 1290.64 | 0 | 0 | 2023-05-12 23:47:01 | 0.0003569 | 3.1669 | 6981.7999 | 0 | 关闭
6724 | 10 | 5 | 恒流充电 | 01:42:30 | 45:14:21 | 0.152 | 2.3485 | 0.2597 | 572.5 | 0.2597 | 572.5 | 0 | 0 | 0.0005884 | 1297.2 | 0.0005884 | 1297.2 | 0 | 0 | 2023-05-12 23:47:31 | 0.000357 | 4.2224 | 9308.74 | 0 | 关闭
6725 | 10 | 5 | 恒流充电 | 01:43:00 | 45:14:51 | 0.152 | 2.3489 | 0.261 | 575.29 | 0.261 | 575.29 | 0 | 0 | 0.0005914 | 1303.76 | 0.0005914 | 1303.76 | 0 | 0 | 2023-05-12 23:48:01 | 0.000357 | 3.1669 | 6981.6774 | 0 | 关闭
6726 | 10 | 5 | 恒流充电 | 01:43:30 | 45:15:21 | 0.152 | 2.3495 | 0.2622 | 578.08 | 0.2622 | 578.08 | 0 | 0 | 0.0005944 | 1310.32 | 0.0005944 | 1310.32 | 0 | 0 | 2023-05-12 23:48:31 | 0.0003571 | 2.1113 | 4654.4516 | 0 | 关闭
6727 | 10 | 5 | 恒流充电 | 01:44:00 | 45:15:51 | 0.152 | 2.3496 | 0.2635 | 580.88 | 0.2635 | 580.88 | 0 | 0 | 0.0005973 | 1316.88 | 0.0005973 | 1316.88 | 0 | 0 | 2023-05-12 23:49:01 | 0.0003571 | 12.6676 | 27926.7098 | 0 | 关闭
6728 | 10 | 5 | 恒流充电 | 01:44:30 | 45:16:21 | 0.152 | 2.3499 | 0.2648 | 583.67 | 0.2648 | 583.67 | 0 | 0 | 0.0006003 | 1323.44 | 0.0006003 | 1323.44 | 0 | 0 | 2023-05-12 23:49:31 | 0.0003572 | 4.2226 | 9309.0666 | 0 | 关闭
6729 | 10 | 5 | 恒流充电 | 01:45:00 | 45:16:51 | 0.152 | 2.3502 | 0.266 | 586.46 | 0.266 | 586.46 | 0 | 0 | 0.0006033 | 1330.01 | 0.0006033 | 1330.01 | 0 | 0 | 2023-05-12 23:50:01 | 0.0003573 | 4.2224 | 9308.74 | 0 | 关闭
6730 | 10 | 5 | 恒流充电 | 01:45:30 | 45:17:21 | 0.152 | 2.3505 | 0.2673 | 589.25 | 0.2673 | 589.25 | 0 | 0 | 0.0006063 | 1336.57 | 0.0006063 | 1336.57 | 0 | 0 | 2023-05-12 23:50:31 | 0.0003573 | 4.2225 | 9308.9033 | 0 | 关闭
6731 | 10 | 5 | 恒流充电 | 01:46:00 | 45:17:51 | 0.152 | 2.3508 | 0.2686 | 592.05 | 0.2686 | 592.05 | 0 | 0 | 0.0006092 | 1343.14 | 0.0006092 | 1343.14 | 0 | 0 | 2023-05-12 23:51:01 | 0.0003573 | 4.2224 | 9308.74 | 0 | 关闭
6732 | 10 | 5 | 恒流充电 | 01:46:30 | 45:18:21 | 0.152 | 2.3511 | 0.2698 | 594.84 | 0.2698 | 594.84 | 0 | 0 | 0.0006122 | 1349.7 | 0.0006122 | 1349.7 | 0 | 0 | 2023-05-12 23:51:31 | 0.0003574 | 4.2224 | 9308.74 | 0 | 关闭
6733 | 10 | 5 | 恒流充电 | 01:47:00 | 45:18:51 | 0.152 | 2.3514 | 0.2711 | 597.63 | 0.2711 | 597.63 | 0 | 0 | 0.0006152 | 1356.27 | 0.0006152 | 1356.27 | 0 | 0 | 2023-05-12 23:52:01 | 0.0003574 | 4.2225 | 9308.9033 | 0 | 关闭
6734 | 10 | 5 | 恒流充电 | 01:47:30 | 45:19:21 | 0.152 | 2.3518 | 0.2724 | 600.42 | 0.2724 | 600.42 | 0 | 0 | 0.0006182 | 1362.83 | 0.0006182 | 1362.83 | 0 | 0 | 2023-05-12 23:52:31 | 0.0003575 | 3.1668 | 6981.4325 | 0 | 关闭
6735 | 10 | 5 | 恒流充电 | 01:48:00 | 45:19:51 | 0.152 | 2.3521 | 0.2736 | 603.22 | 0.2736 | 603.22 | 0 | 0 | 0.0006212 | 1369.4 | 0.0006212 | 1369.4 | 0 | 0 | 2023-05-12 23:53:01 | 0.0003576 | 4.2225 | 9308.9033 | 0 | 关闭
6736 | 10 | 5 | 恒流充电 | 01:48:30 | 45:20:21 | 0.152 | 2.3524 | 0.2749 | 606.01 | 0.2749 | 606.01 | 0 | 0 | 0.0006241 | 1375.97 | 0.0006241 | 1375.97 | 0 | 0 | 2023-05-12 23:53:31 | 0.0003576 | 4.2225 | 9308.9033 | 0 | 关闭
6737 | 10 | 5 | 恒流充电 | 01:49:00 | 45:20:51 | 0.152 | 2.3528 | 0.2762 | 608.8 | 0.2762 | 608.8 | 0 | 0 | 0.0006271 | 1382.54 | 0.0006271 | 1382.54 | 0 | 0 | 2023-05-12 23:54:01 | 0.0003576 | 3.1668 | 6981.4325 | 0 | 关闭
6738 | 10 | 5 | 恒流充电 | 01:49:30 | 45:21:21 | 0.152 | 2.3531 | 0.2774 | 611.59 | 0.2774 | 611.59 | 0 | 0 | 0.0006301 | 1389.11 | 0.0006301 | 1389.11 | 0 | 0 | 2023-05-12 23:54:31 | 0.0003577 | 4.2224 | 9308.5767 | 0 | 关闭
6739 | 10 | 5 | 恒流充电 | 01:50:00 | 45:21:51 | 0.152 | 2.3536 | 0.2787 | 614.39 | 0.2787 | 614.39 | 0 | 0 | 0.0006331 | 1395.68 | 0.0006331 | 1395.68 | 0 | 0 | 2023-05-12 23:55:01 | 0.0003578 | 2.5335 | 5585.244 | 0 | 关闭
6740 | 10 | 5 | 恒流充电 | 01:50:30 | 45:22:21 | 0.152 | 2.3539 | 0.28 | 617.18 | 0.28 | 617.18 | 0 | 0 | 0.0006361 | 1402.26 | 0.0006361 | 1402.26 | 0 | 0 | 2023-05-12 23:55:31 | 0.0003578 | 4.2224 | 9308.74 | 0 | 关闭
6741 | 10 | 5 | 恒流充电 | 01:51:00 | 45:22:51 | 0.152 | 2.3543 | 0.2812 | 619.97 | 0.2812 | 619.97 | 0 | 0 | 0.000639 | 1408.83 | 0.000639 | 1408.83 | 0 | 0 | 2023-05-12 23:56:01 | 0.0003579 | 3.1668 | 6981.555 | 0 | 关闭
6742 | 10 | 5 | 恒流充电 | 01:51:30 | 45:23:21 | 0.152 | 2.3546 | 0.2825 | 622.77 | 0.2825 | 622.77 | 0 | 0 | 0.000642 | 1415.41 | 0.000642 | 1415.41 | 0 | 0 | 2023-05-12 23:56:31 | 0.0003579 | 4.2225 | 9308.9033 | 0 | 关闭
6743 | 10 | 5 | 恒流充电 | 01:52:00 | 45:23:51 | 0.152 | 2.3551 | 0.2838 | 625.56 | 0.2838 | 625.56 | 0 | 0 | 0.000645 | 1421.98 | 0.000645 | 1421.98 | 0 | 0 | 2023-05-12 23:57:01 | 0.000358 | 2.5335 | 5585.244 | 0 | 关闭
6744 | 10 | 5 | 恒流充电 | 01:52:30 | 45:24:21 | 0.152 | 2.3556 | 0.285 | 628.35 | 0.285 | 628.35 | 0 | 0 | 0.000648 | 1428.56 | 0.000648 | 1428.56 | 0 | 0 | 2023-05-12 23:57:31 | 0.0003581 | 2.5335 | 5585.244 | 0 | 关闭
6745 | 10 | 5 | 恒流充电 | 01:53:00 | 45:24:51 | 0.152 | 2.3561 | 0.2863 | 631.14 | 0.2863 | 631.14 | 0 | 0 | 0.000651 | 1435.14 | 0.000651 | 1435.14 | 0 | 0 | 2023-05-12 23:58:01 | 0.0003582 | 2.5336 | 5585.4399 | 0 | 关闭
6746 | 10 | 5 | 恒流充电 | 01:53:30 | 45:25:21 | 0.152 | 2.3565 | 0.2876 | 633.94 | 0.2876 | 633.94 | 0 | 0 | 0.000654 | 1441.72 | 0.000654 | 1441.72 | 0 | 0 | 2023-05-12 23:58:31 | 0.0003582 | 3.1668 | 6981.4325 | 0 | 关闭
6747 | 10 | 5 | 恒流充电 | 01:54:00 | 45:25:51 | 0.152 | 2.3569 | 0.2888 | 636.73 | 0.2888 | 636.73 | 0 | 0 | 0.0006569 | 1448.3 | 0.0006569 | 1448.3 | 0 | 0 | 2023-05-12 23:59:01 | 0.0003582 | 3.1669 | 6981.6774 | 0 | 关闭
6748 | 10 | 5 | 恒流充电 | 01:54:30 | 45:26:21 | 0.152 | 2.3575 | 0.2901 | 639.52 | 0.2901 | 639.52 | 0 | 0 | 0.0006599 | 1454.88 | 0.0006599 | 1454.88 | 0 | 0 | 2023-05-12 23:59:31 | 0.0003583 | 2.1113 | 4654.4516 | 0 | 关闭
6749 | 10 | 5 | 恒流充电 | 01:55:00 | 45:26:51 | 0.152 | 2.3581 | 0.2914 | 642.31 | 0.2914 | 642.31 | 0 | 0 | 0.0006629 | 1461.47 | 0.0006629 | 1461.47 | 0 | 0 | 2023-05-13 00:00:01 | 0.0003585 | 2.1111 | 4654.125 | 0 | 关闭
6750 | 10 | 5 | 恒流充电 | 01:55:30 | 45:27:21 | 0.152 | 2.3586 | 0.2926 | 645.11 | 0.2926 | 645.11 | 0 | 0 | 0.0006659 | 1468.05 | 0.0006659 | 1468.05 | 0 | 0 | 2023-05-13 00:00:31 | 0.0003586 | 2.5336 | 5585.5379 | 0 | 关闭
6751 | 10 | 5 | 恒流充电 | 01:56:00 | 45:27:51 | 0.152 | 2.3592 | 0.2939 | 647.9 | 0.2939 | 647.9 | 0 | 0 | 0.0006689 | 1474.64 | 0.0006689 | 1474.64 | 0 | 0 | 2023-05-13 00:01:01 | 0.0003586 | 2.1112 | 4654.2883 | 0 | 关闭
6752 | 10 | 5 | 恒流充电 | 01:56:30 | 45:28:21 | 0.152 | 2.3599 | 0.2952 | 650.69 | 0.2952 | 650.69 | 0 | 0 | 0.0006719 | 1481.23 | 0.0006719 | 1481.23 | 0 | 0 | 2023-05-13 00:01:31 | 0.0003588 | 1.8097 | 3989.53 | 0 | 关闭
6753 | 10 | 5 | 恒流充电 | 01:57:00 | 45:28:51 | 0.152 | 2.3605 | 0.2964 | 653.48 | 0.2964 | 653.48 | 0 | 0 | 0.0006749 | 1487.82 | 0.0006749 | 1487.82 | 0 | 0 | 2023-05-13 00:02:01 | 0.0003588 | 2.1111 | 4654.125 | 0 | 关闭
6754 | 10 | 5 | 恒流充电 | 01:57:30 | 45:29:21 | 0.152 | 2.3611 | 0.2977 | 656.28 | 0.2977 | 656.28 | 0 | 0 | 0.0006779 | 1494.42 | 0.0006779 | 1494.42 | 0 | 0 | 2023-05-13 00:02:31 | 0.0003589 | 2.1111 | 4654.2067 | 0 | 关闭
6755 | 10 | 5 | 恒流充电 | 01:58:00 | 45:29:51 | 0.152 | 2.3618 | 0.299 | 659.07 | 0.299 | 659.07 | 0 | 0 | 0.0006809 | 1501.01 | 0.0006809 | 1501.01 | 0 | 0 | 2023-05-13 00:03:01 | 0.000359 | 1.8096 | 3989.39 | 0 | 关闭
6756 | 10 | 5 | 恒流充电 | 01:58:30 | 45:30:21 | 0.152 | 2.3624 | 0.3002 | 661.86 | 0.3002 | 661.86 | 0 | 0 | 0.0006839 | 1507.61 | 0.0006839 | 1507.61 | 0 | 0 | 2023-05-13 00:03:31 | 0.0003591 | 2.1112 | 4654.37 | 0 | 关闭
6757 | 10 | 5 | 恒流充电 | 01:59:00 | 45:30:51 | 0.152 | 2.3633 | 0.3015 | 664.65 | 0.3015 | 664.65 | 0 | 0 | 0.0006868 | 1514.2 | 0.0006868 | 1514.2 | 0 | 0 | 2023-05-13 00:04:01 | 0.0003592 | 1.4075 | 3102.8589 | 0 | 关闭
6758 | 10 | 5 | 恒流充电 | 01:59:30 | 45:31:21 | 0.152 | 2.3639 | 0.3028 | 667.45 | 0.3028 | 667.45 | 0 | 0 | 0.0006898 | 1520.81 | 0.0006898 | 1520.81 | 0 | 0 | 2023-05-13 00:04:31 | 0.0003593 | 2.1113 | 4654.4516 | 0 | 关闭
6759 | 10 | 5 | 恒流充电 | 02:00:00 | 45:31:51 | 0.152 | 2.3647 | 0.304 | 670.24 | 0.304 | 670.24 | 0 | 0 | 0.0006928 | 1527.41 | 0.0006928 | 1527.41 | 0 | 0 | 2023-05-13 00:05:01 | 0.0003595 | 1.5834 | 3490.7162 | 0 | 关闭
6760 | 10 | 5 | 恒流充电 | 02:00:30 | 45:32:21 | 0.152 | 2.3655 | 0.3053 | 673.03 | 0.3053 | 673.03 | 0 | 0 | 0.0006958 | 1534.01 | 0.0006958 | 1534.01 | 0 | 0 | 2023-05-13 00:05:31 | 0.0003596 | 1.5834 | 3490.8387 | 0 | 关闭
6761 | 10 | 5 | 恒流充电 | 02:01:00 | 45:32:51 | 0.152 | 2.3664 | 0.3066 | 675.82 | 0.3066 | 675.82 | 0 | 0 | 0.0006988 | 1540.62 | 0.0006988 | 1540.62 | 0 | 0 | 2023-05-13 00:06:01 | 0.0003597 | 1.4074 | 3102.8045 | 0 | 关闭
6762 | 10 | 5 | 恒流充电 | 02:01:30 | 45:33:21 | 0.152 | 2.3672 | 0.3078 | 678.62 | 0.3078 | 678.62 | 0 | 0 | 0.0007018 | 1547.23 | 0.0007018 | 1547.23 | 0 | 0 | 2023-05-13 00:06:31 | 0.0003598 | 1.5835 | 3490.9 | 0 | 关闭
6763 | 10 | 5 | 恒流充电 | 02:02:00 | 45:33:51 | 0.152 | 2.3682 | 0.3091 | 681.41 | 0.3091 | 681.41 | 0 | 0 | 0.0007048 | 1553.84 | 0.0007048 | 1553.84 | 0 | 0 | 2023-05-13 00:07:01 | 0.00036 | 1.2667 | 2792.524 | 0 | 关闭
6764 | 10 | 5 | 恒流充电 | 02:02:30 | 45:34:21 | 0.152 | 2.3692 | 0.3104 | 684.2 | 0.3104 | 684.2 | 0 | 0 | 0.0007078 | 1560.46 | 0.0007078 | 1560.46 | 0 | 0 | 2023-05-13 00:07:31 | 0.0003601 | 1.2667 | 2792.622 | 0 | 关闭
6765 | 10 | 5 | 恒流充电 | 02:03:00 | 45:34:51 | 0.152 | 2.3701 | 0.3116 | 687 | 0.3116 | 687 | 0 | 0 | 0.0007108 | 1567.07 | 0.0007108 | 1567.07 | 0 | 0 | 2023-05-13 00:08:01 | 0.0003603 | 1.4074 | 3102.8045 | 0 | 关闭
6766 | 10 | 5 | 恒流充电 | 02:03:30 | 45:35:21 | 0.152 | 2.3713 | 0.3129 | 689.79 | 0.3129 | 689.79 | 0 | 0 | 0.0007138 | 1573.69 | 0.0007138 | 1573.69 | 0 | 0 | 2023-05-13 00:08:31 | 0.0003604 | 1.0556 | 2327.2258 | 0 | 关闭
6767 | 10 | 5 | 恒流充电 | 02:04:00 | 45:35:51 | 0.152 | 2.3724 | 0.3142 | 692.58 | 0.3142 | 692.58 | 0 | 0 | 0.0007168 | 1580.32 | 0.0007168 | 1580.32 | 0 | 0 | 2023-05-13 00:09:01 | 0.0003606 | 1.1515 | 2538.6582 | 0 | 关闭
6768 | 10 | 5 | 恒流充电 | 02:04:30 | 45:36:21 | 0.152 | 2.3736 | 0.3154 | 695.37 | 0.3154 | 695.37 | 0 | 0 | 0.0007198 | 1586.95 | 0.0007198 | 1586.95 | 0 | 0 | 2023-05-13 00:09:31 | 0.0003608 | 1.0556 | 2327.185 | 0 | 关闭
6769 | 10 | 5 | 恒流充电 | 02:05:00 | 45:36:51 | 0.152 | 2.3749 | 0.3167 | 698.17 | 0.3167 | 698.17 | 0 | 0 | 0.0007228 | 1593.58 | 0.0007228 | 1593.58 | 0 | 0 | 2023-05-13 00:10:01 | 0.000361 | 0.9744 | 2148.1708 | 0 | 关闭
6770 | 10 | 5 | 恒流充电 | 02:05:30 | 45:37:21 | 0.152 | 2.3762 | 0.318 | 700.96 | 0.318 | 700.96 | 0 | 0 | 0.0007259 | 1600.21 | 0.0007259 | 1600.21 | 0 | 0 | 2023-05-13 00:10:31 | 0.0003612 | 0.9744 | 2148.1708 | 0 | 关闭
6771 | 10 | 5 | 恒流充电 | 02:06:00 | 45:37:51 | 0.152 | 2.3776 | 0.3192 | 703.75 | 0.3192 | 703.75 | 0 | 0 | 0.0007289 | 1606.85 | 0.0007289 | 1606.85 | 0 | 0 | 2023-05-13 00:11:01 | 0.0003614 | 0.9048 | 1994.765 | 0 | 关闭
6772 | 10 | 5 | 恒流充电 | 02:06:30 | 45:38:21 | 0.152 | 2.379 | 0.3205 | 706.54 | 0.3205 | 706.54 | 0 | 0 | 0.0007319 | 1613.49 | 0.0007319 | 1613.49 | 0 | 0 | 2023-05-13 00:11:31 | 0.0003616 | 0.9048 | 1994.66 | 0 | 关闭
6773 | 10 | 5 | 恒流充电 | 02:07:00 | 45:38:51 | 0.152 | 2.3806 | 0.3218 | 709.34 | 0.3218 | 709.34 | 0 | 0 | 0.0007349 | 1620.14 | 0.0007349 | 1620.14 | 0 | 0 | 2023-05-13 00:12:01 | 0.0003619 | 0.7917 | 1745.4194 | 0 | 关闭
6774 | 10 | 5 | 恒流充电 | 02:07:30 | 45:39:21 | 0.152 | 2.3822 | 0.323 | 712.13 | 0.323 | 712.13 | 0 | 0 | 0.0007379 | 1626.79 | 0.0007379 | 1626.79 | 0 | 0 | 2023-05-13 00:12:31 | 0.0003621 | 0.7917 | 1745.2969 | 0 | 关闭
6775 | 10 | 5 | 恒流充电 | 02:08:00 | 45:39:51 | 0.152 | 2.3839 | 0.3243 | 714.92 | 0.3243 | 714.92 | 0 | 0 | 0.0007409 | 1633.44 | 0.0007409 | 1633.44 | 0 | 0 | 2023-05-13 00:13:01 | 0.0003624 | 0.7451 | 1642.7188 | 0 | 关闭
6776 | 10 | 5 | 恒流充电 | 02:08:30 | 45:40:21 | 0.152 | 2.3857 | 0.3256 | 717.71 | 0.3256 | 717.71 | 0 | 0 | 0.0007439 | 1640.1 | 0.0007439 | 1640.1 | 0 | 0 | 2023-05-13 00:13:31 | 0.0003627 | 0.7038 | 1551.5111 | 0 | 关闭
6777 | 10 | 5 | 恒流充电 | 02:09:00 | 45:40:51 | 0.152 | 2.3875 | 0.3268 | 720.51 | 0.3268 | 720.51 | 0 | 0 | 0.000747 | 1646.77 | 0.000747 | 1646.77 | 0 | 0 | 2023-05-13 00:14:01 | 0.0003629 | 0.7037 | 1551.4294 | 0 | 关闭
6778 | 10 | 5 | 恒流充电 | 02:09:30 | 45:41:21 | 0.152 | 2.3897 | 0.3281 | 723.3 | 0.3281 | 723.3 | 0 | 0 | 0.00075 | 1653.44 | 0.00075 | 1653.44 | 0 | 0 | 2023-05-13 00:14:31 | 0.0003632 | 0.5758 | 1269.3736 | 0 | 关闭
6779 | 10 | 5 | 恒流充电 | 02:10:00 | 45:41:51 | 0.152 | 2.3918 | 0.3294 | 726.09 | 0.3294 | 726.09 | 0 | 0 | 0.000753 | 1660.11 | 0.000753 | 1660.11 | 0 | 0 | 2023-05-13 00:15:01 | 0.0003636 | 0.6032 | 1329.82 | 0 | 关闭
6780 | 10 | 5 | 恒流充电 | 02:10:30 | 45:42:21 | 0.152 | 2.3942 | 0.3306 | 728.88 | 0.3306 | 728.88 | 0 | 0 | 0.0007561 | 1666.8 | 0.0007561 | 1666.8 | 0 | 0 | 2023-05-13 00:15:31 | 0.000364 | 0.5278 | 1163.6129 | 0 | 关闭
6781 | 10 | 5 | 恒流充电 | 02:11:00 | 45:42:51 | 0.152 | 2.3967 | 0.3319 | 731.68 | 0.3319 | 731.68 | 0 | 0 | 0.0007591 | 1673.49 | 0.0007591 | 1673.49 | 0 | 0 | 2023-05-13 00:16:01 | 0.0003643 | 0.5067 | 1117.0292 | 0 | 关闭
6782 | 10 | 5 | 恒流充电 | 02:11:30 | 45:43:21 | 0.152 | 2.3994 | 0.3332 | 734.47 | 0.3332 | 734.47 | 0 | 0 | 0.0007621 | 1680.18 | 0.0007621 | 1680.18 | 0 | 0 | 2023-05-13 00:16:31 | 0.0003647 | 0.4692 | 1034.3226 | 0 | 关闭
6783 | 10 | 5 | 恒流充电 | 02:12:00 | 45:43:51 | 0.152 | 2.4025 | 0.3344 | 737.26 | 0.3344 | 737.26 | 0 | 0 | 0.0007652 | 1686.89 | 0.0007652 | 1686.89 | 0 | 0 | 2023-05-13 00:17:01 | 0.0003652 | 0.4086 | 900.83 | 0 | 关闭
6784 | 10 | 5 | 恒流充电 | 02:12:30 | 45:44:21 | 0.152 | 2.4059 | 0.3357 | 740.05 | 0.3357 | 740.05 | 0 | 0 | 0.0007682 | 1693.6 | 0.0007682 | 1693.6 | 0 | 0 | 2023-05-13 00:17:31 | 0.0003657 | 0.3726 | 821.3738 | 0 | 关闭
6785 | 10 | 5 | 恒流充电 | 02:13:00 | 45:44:51 | 0.152 | 2.4096 | 0.337 | 742.85 | 0.337 | 742.85 | 0 | 0 | 0.0007713 | 1700.32 | 0.0007713 | 1700.32 | 0 | 0 | 2023-05-13 00:18:01 | 0.0003663 | 0.3424 | 754.7495 | 0 | 关闭
6786 | 10 | 5 | 恒流充电 | 02:13:30 | 45:45:21 | 0.152 | 2.4139 | 0.3382 | 745.64 | 0.3382 | 745.64 | 0 | 0 | 0.0007743 | 1707.06 | 0.0007743 | 1707.06 | 0 | 0 | 2023-05-13 00:18:31 | 0.0003669 | 0.2946 | 649.447 | 0 | 关闭
6787 | 10 | 5 | 恒流充电 | 02:14:00 | 45:45:51 | 0.152 | 2.4188 | 0.3395 | 748.43 | 0.3395 | 748.43 | 0 | 0 | 0.0007774 | 1713.81 | 0.0007774 | 1713.81 | 0 | 0 | 2023-05-13 00:19:01 | 0.0003676 | 0.2585 | 569.9129 | 0 | 关闭
6788 | 10 | 5 | 恒流充电 | 02:14:30 | 45:46:21 | 0.152 | 2.4248 | 0.3408 | 751.23 | 0.3408 | 751.23 | 0 | 0 | 0.0007805 | 1720.57 | 0.0007805 | 1720.57 | 0 | 0 | 2023-05-13 00:19:31 | 0.0003686 | 0.2111 | 465.4288 | 0 | 关闭
6789 | 10 | 5 | 恒流充电 | 02:15:00 | 45:46:51 | 0.152 | 2.432 | 0.342 | 754.02 | 0.342 | 754.02 | 0 | 0 | 0.0007835 | 1727.35 | 0.0007835 | 1727.35 | 0 | 0 | 2023-05-13 00:20:01 | 0.0003697 | 0.1759 | 387.8506 | 0 | 关闭
6790 | 10 | 5 | 恒流充电 | 02:15:30 | 45:47:21 | 0.152 | 2.441 | 0.3433 | 756.81 | 0.3433 | 756.81 | 0 | 0 | 0.0007866 | 1734.16 | 0.0007866 | 1734.16 | 0 | 0 | 2023-05-13 00:20:31 | 0.0003711 | 0.1408 | 310.2968 | 0 | 关闭
6791 | 10 | 5 | 恒流充电 | 02:15:55 | 45:47:46 | 0.152 | 2.451 | 0.3444 | 759.16 | 0.3444 | 759.16 | 0 | 0 | 0.0007892 | 1739.89 | 0.0007892 | 1739.89 | 0 | 0 | 2023-05-13 00:20:56 | 0.0003726 | 0.1064 | 234.5777 | 0 | 关闭
6792 | 10 | 5 | 恒流充电 | 02:16:00 | 45:47:51 | 0.152 | 2.4532 | 0.3446 | 759.6 | 0.3446 | 759.6 | 0 | 0 | 0.0007897 | 1740.99 | 0.0007897 | 1740.99 | 0 | 0 | 2023-05-13 00:21:01 | 0.0003729 | 0.0921 | 203.0668 | 0 | 关闭
6793 | 10 | 5 | 恒流充电 | 02:16:18 | 45:48:10 | 0.152 | 2.4632 | 0.3453 | 761.32 | 0.3453 | 761.32 | 0 | 0 | 0.0007916 | 1745.22 | 0.0007916 | 1745.22 | 0 | 0 | 2023-05-13 00:21:19 | 0.0003744 | 0.0781 | 172.2075 | 0 | 关闭
6794 | 10 | 5 | 恒流充电 | 02:16:30 | 45:48:21 | 0.152 | 2.4711 | 0.3458 | 762.4 | 0.3458 | 762.4 | 0 | 0 | 0.0007928 | 1747.86 | 0.0007928 | 1747.86 | 0 | 0 | 2023-05-13 00:21:31 | 0.0003756 | 0.0615 | 135.5246 | 0 | 关闭
6795 | 10 | 5 | 恒流充电 | 02:16:41 | 45:48:33 | 0.152 | 2.4811 | 0.3463 | 763.46 | 0.3463 | 763.46 | 0 | 0 | 0.000794 | 1750.49 | 0.000794 | 1750.49 | 0 | 0 | 2023-05-13 00:21:42 | 0.0003771 | 0.0481 | 106.1141 | 0 | 关闭
6796 | 10 | 5 | 恒流充电 | 02:16:50 | 45:48:41 | 0.152 | 2.4911 | 0.3467 | 764.29 | 0.3467 | 764.29 | 0 | 0 | 0.000795 | 1752.55 | 0.000795 | 1752.55 | 0 | 0 | 2023-05-13 00:21:51 | 0.0003786 | 0.0376 | 82.8385 | 0 | 关闭
6797 | 10 | 5 | 恒流充电 | 02:16:57 | 45:48:48 | 0.152 | 2.5011 | 0.347 | 764.92 | 0.347 | 764.92 | 0 | 0 | 0.0007957 | 1754.13 | 0.0007957 | 1754.13 | 0 | 0 | 2023-05-13 00:21:58 | 0.0003802 | 0.0287 | 63.3059 | 0 | 关闭
6798 | 10 | 5 | 恒流充电 | 02:17:00 | 45:48:51 | 0.152 | 2.506 | 0.3471 | 765.19 | 0.3471 | 765.19 | 0 | 0 | 0.000796 | 1754.8 | 0.000796 | 1754.8 | 0 | 0 | 2023-05-13 00:22:01 | 0.0003809 | 0.025 | 55.0896 | 0 | 关闭
6799 | 10 | 5 | 恒流充电 | 02:17:05 | 45:48:56 | 0.152 | 2.5161 | 0.3473 | 765.68 | 0.3473 | 765.68 | 0 | 0 | 0.0007965 | 1756.04 | 0.0007965 | 1756.04 | 0 | 0 | 2023-05-13 00:22:06 | 0.0003825 | 0.0222 | 48.8453 | 0 | 关闭
6800 | 10 | 5 | 恒流充电 | 02:17:10 | 45:49:01 | 0.152 | 2.5262 | 0.3475 | 766.13 | 0.3475 | 766.13 | 0 | 0 | 0.0007971 | 1757.17 | 0.0007971 | 1757.17 | 0 | 0 | 2023-05-13 00:22:11 | 0.000384 | 0.0201 | 44.2421 | 0 | 关闭
6801 | 10 | 5 | 恒流充电 | 02:17:14 | 45:49:06 | 0.152 | 2.5363 | 0.3477 | 766.57 | 0.3477 | 766.57 | 0 | 0 | 0.0007976 | 1758.28 | 0.0007976 | 1758.28 | 0 | 0 | 2023-05-13 00:22:16 | 0.0003855 | 0.0197 | 43.3205 | 0 | 关闭
6802 | 10 | 5 | 恒流充电 | 02:17:19 | 45:49:11 | 0.152 | 2.5463 | 0.3479 | 767 | 0.3479 | 767 | 0 | 0 | 0.0007981 | 1759.39 | 0.0007981 | 1759.39 | 0 | 0 | 2023-05-13 00:22:20 | 0.000387 | 0.0198 | 43.7439 | 0 | 关闭
6803 | 10 | 5 | 恒流充电 | 02:17:24 | 45:49:15 | 0.152 | 2.5564 | 0.3481 | 767.44 | 0.3481 | 767.44 | 0 | 0 | 0.0007986 | 1760.51 | 0.0007986 | 1760.51 | 0 | 0 | 2023-05-13 00:22:25 | 0.0003886 | 0.0197 | 43.3205 | 0 | 关闭
6804 | 10 | 5 | 恒流充电 | 02:17:29 | 45:49:20 | 0.152 | 2.5664 | 0.3483 | 767.89 | 0.3483 | 767.89 | 0 | 0 | 0.0007991 | 1761.65 | 0.0007991 | 1761.65 | 0 | 0 | 2023-05-13 00:22:30 | 0.0003901 | 0.0203 | 44.6796 | 0 | 关闭
6805 | 10 | 5 | 恒流充电 | 02:17:30 | 45:49:21 | 0.152 | 2.5684 | 0.3484 | 767.98 | 0.3484 | 767.98 | 0 | 0 | 0.0007992 | 1761.89 | 0.0007992 | 1761.89 | 0 | 0 | 2023-05-13 00:22:31 | 0.0003904 | 0.0211 | 46.5657 | 0 | 关闭
6806 | 10 | 5 | 恒流充电 | 02:17:34 | 45:49:26 | 0.152 | 2.5784 | 0.3486 | 768.43 | 0.3486 | 768.43 | 0 | 0 | 0.0007997 | 1763.04 | 0.0007997 | 1763.04 | 0 | 0 | 2023-05-13 00:22:36 | 0.0003919 | 0.0203 | 44.6747 | 0 | 关闭
6807 | 10 | 5 | 恒流充电 | 02:17:39 | 45:49:31 | 0.152 | 2.5884 | 0.3488 | 768.88 | 0.3488 | 768.88 | 0 | 0 | 0.0008002 | 1764.22 | 0.0008002 | 1764.22 | 0 | 0 | 2023-05-13 00:22:41 | 0.0003935 | 0.0207 | 45.6153 | 0 | 关闭
6808 | 10 | 5 | 恒流充电 | 02:17:44 | 45:49:36 | 0.152 | 2.5984 | 0.349 | 769.33 | 0.349 | 769.33 | 0 | 0 | 0.0008008 | 1765.38 | 0.0008008 | 1765.38 | 0 | 0 | 2023-05-13 00:22:45 | 0.000395 | 0.0203 | 44.6747 | 0 | 关闭
6809 | 10 | 5 | 恒流充电 | 02:17:49 | 45:49:40 | 0.152 | 2.6085 | 0.3492 | 769.78 | 0.3492 | 769.78 | 0 | 0 | 0.0008013 | 1766.54 | 0.0008013 | 1766.54 | 0 | 0 | 2023-05-13 00:22:50 | 0.0003965 | 0.0201 | 44.2421 | 0 | 关闭
6810 | 10 | 5 | 恒流充电 | 02:17:53 | 45:49:45 | 0.152 | 2.6185 | 0.3494 | 770.21 | 0.3494 | 770.21 | 0 | 0 | 0.0008018 | 1767.66 | 0.0008018 | 1767.66 | 0 | 0 | 2023-05-13 00:22:55 | 0.000398 | 0.0194 | 42.8131 | 0 | 关闭
6811 | 10 | 5 | 恒流充电 | 02:17:58 | 45:49:50 | 0.152 | 2.6285 | 0.3496 | 770.63 | 0.3496 | 770.63 | 0 | 0 | 0.0008023 | 1768.78 | 0.0008023 | 1768.78 | 0 | 0 | 2023-05-13 00:22:59 | 0.0003996 | 0.0194 | 42.8277 | 0 | 关闭
6812 | 10 | 5 | 恒流充电 | 02:18:00 | 45:49:51 | 0.152 | 2.6319 | 0.3496 | 770.77 | 0.3496 | 770.77 | 0 | 0 | 0.0008025 | 1769.15 | 0.0008025 | 1769.15 | 0 | 0 | 2023-05-13 00:23:01 | 0.0004001 | 0.0186 | 41.0514 | 0 | 关闭
6813 | 10 | 5 | 恒流充电 | 02:18:04 | 45:49:56 | 0.152 | 2.6421 | 0.3498 | 771.19 | 0.3498 | 771.19 | 0 | 0 | 0.000803 | 1770.25 | 0.000803 | 1770.25 | 0 | 0 | 2023-05-13 00:23:05 | 0.0004016 | 0.0186 | 41.0706 | 0 | 关闭
6814 | 10 | 5 | 恒流充电 | 02:18:08 | 45:50:00 | 0.152 | 2.6521 | 0.35 | 771.59 | 0.35 | 771.59 | 0 | 0 | 0.0008035 | 1771.31 | 0.0008035 | 1771.31 | 0 | 0 | 2023-05-13 00:23:10 | 0.0004031 | 0.0182 | 40.0206 | 0 | 关闭
6815 | 10 | 5 | 恒流充电 | 02:18:13 | 45:50:04 | 0.152 | 2.6622 | 0.3502 | 771.99 | 0.3502 | 771.99 | 0 | 0 | 0.000804 | 1772.38 | 0.000804 | 1772.38 | 0 | 0 | 2023-05-13 00:23:14 | 0.0004047 | 0.018 | 39.6292 | 0 | 关闭
6816 | 10 | 5 | 恒流充电 | 02:18:17 | 45:50:08 | 0.152 | 2.6722 | 0.3504 | 772.38 | 0.3504 | 772.38 | 0 | 0 | 0.0008044 | 1773.42 | 0.0008044 | 1773.42 | 0 | 0 | 2023-05-13 00:23:18 | 0.0004062 | 0.0177 | 39.1044 | 0 | 关闭
6817 | 10 | 5 | 恒流充电 | 02:18:21 | 45:50:13 | 0.152 | 2.6824 | 0.3505 | 772.77 | 0.3505 | 772.77 | 0 | 0 | 0.0008049 | 1774.47 | 0.0008049 | 1774.47 | 0 | 0 | 2023-05-13 00:23:22 | 0.0004077 | 0.0174 | 38.3185 | 0 | 关闭
6818 | 10 | 5 | 恒流充电 | 02:18:25 | 45:50:17 | 0.152 | 2.6924 | 0.3507 | 773.17 | 0.3507 | 773.17 | 0 | 0 | 0.0008054 | 1775.52 | 0.0008054 | 1775.52 | 0 | 0 | 2023-05-13 00:23:27 | 0.0004092 | 0.0177 | 39.0995 | 0 | 关闭
6819 | 10 | 5 | 恒流充电 | 02:18:29 | 45:50:21 | 0.152 | 2.7025 | 0.3509 | 773.56 | 0.3509 | 773.56 | 0 | 0 | 0.0008059 | 1776.57 | 0.0008059 | 1776.57 | 0 | 0 | 2023-05-13 00:23:31 | 0.0004108 | 0.0176 | 38.7173 | 0 | 关闭
6820 | 10 | 5 | 恒流充电 | 02:18:30 | 45:50:21 | 0.152 | 2.7027 | 0.3509 | 773.57 | 0.3509 | 773.57 | 0 | 0 | 0.0008059 | 1776.6 | 0.0008059 | 1776.6 | 0 | 0 | 2023-05-13 00:23:31 | 0.0004108 | 0.021 | 46.2963 | 0 | 关闭
6821 | 10 | 5 | 恒流充电 | 02:18:34 | 45:50:25 | 0.152 | 2.7127 | 0.3511 | 773.96 | 0.3511 | 773.96 | 0 | 0 | 0.0008063 | 1777.66 | 0.0008063 | 1777.66 | 0 | 0 | 2023-05-13 00:23:35 | 0.0004123 | 0.0177 | 39.0947 | 0 | 关闭
6822 | 10 | 5 | 恒流充电 | 02:18:38 | 45:50:30 | 0.152 | 2.7228 | 0.3512 | 774.36 | 0.3512 | 774.36 | 0 | 0 | 0.0008068 | 1778.74 | 0.0008068 | 1778.74 | 0 | 0 | 2023-05-13 00:23:39 | 0.0004139 | 0.018 | 39.634 | 0 | 关闭
6823 | 10 | 5 | 恒流充电 | 02:18:42 | 45:50:34 | 0.152 | 2.7329 | 0.3514 | 774.77 | 0.3514 | 774.77 | 0 | 0 | 0.0008073 | 1779.86 | 0.0008073 | 1779.86 | 0 | 0 | 2023-05-13 00:23:44 | 0.0004154 | 0.0184 | 40.5556 | 0 | 关闭
6824 | 10 | 5 | 恒流充电 | 02:18:47 | 45:50:39 | 0.152 | 2.7431 | 0.3516 | 775.19 | 0.3516 | 775.19 | 0 | 0 | 0.0008079 | 1781.03 | 0.0008079 | 1781.03 | 0 | 0 | 2023-05-13 00:23:48 | 0.000417 | 0.019 | 41.9784 | 0 | 关闭
6825 | 10 | 5 | 恒流充电 | 02:18:52 | 45:50:43 | 0.152 | 2.7531 | 0.3518 | 775.62 | 0.3518 | 775.62 | 0 | 0 | 0.0008084 | 1782.21 | 0.0008084 | 1782.21 | 0 | 0 | 2023-05-13 00:23:53 | 0.0004184 | 0.0194 | 42.818 | 0 | 关闭
6826 | 10 | 5 | 恒流充电 | 02:18:56 | 45:50:48 | 0.152 | 2.7633 | 0.352 | 776.07 | 0.352 | 776.07 | 0 | 0 | 0.000809 | 1783.44 | 0.000809 | 1783.44 | 0 | 0 | 2023-05-13 00:23:58 | 0.00042 | 0.0199 | 43.8035 | 0 | 关闭
6827 | 10 | 5 | 恒流充电 | 02:19:00 | 45:50:51 | 0.152 | 2.7695 | 0.3522 | 776.36 | 0.3522 | 776.36 | 0 | 0 | 0.0008093 | 1784.24 | 0.0008093 | 1784.24 | 0 | 0 | 2023-05-13 00:24:01 | 0.0004209 | 0.0211 | 46.5413 | 0 | 关闭
6828 | 10 | 5 | 恒流充电 | 02:19:05 | 45:50:56 | 0.152 | 2.7795 | 0.3524 | 776.82 | 0.3524 | 776.82 | 0 | 0 | 0.0008099 | 1785.53 | 0.0008099 | 1785.53 | 0 | 0 | 2023-05-13 00:24:06 | 0.0004225 | 0.0211 | 46.5413 | 0 | 关闭
6829 | 10 | 5 | 恒流充电 | 02:19:10 | 45:51:02 | 0.152 | 2.7895 | 0.3526 | 777.33 | 0.3526 | 777.33 | 0 | 0 | 0.0008106 | 1786.93 | 0.0008106 | 1786.93 | 0 | 0 | 2023-05-13 00:24:11 | 0.000424 | 0.0228 | 50.2743 | 0 | 关闭
6830 | 10 | 5 | 恒流充电 | 02:19:16 | 45:51:07 | 0.152 | 2.7995 | 0.3528 | 777.85 | 0.3528 | 777.85 | 0 | 0 | 0.0008112 | 1788.39 | 0.0008112 | 1788.39 | 0 | 0 | 2023-05-13 00:24:17 | 0.0004256 | 0.0236 | 52.1311 | 0 | 关闭
6831 | 10 | 5 | 恒流充电 | 02:19:16 | 45:51:07 | 0.152 | 2.8001 | 0.3528 | 777.88 | 0.3528 | 777.88 | 0 | 0 | 0.0008112 | 1788.47 | 0.0008112 | 1788.47 | 0 | 0 | 2023-05-13 00:24:17 | 0.0004256 | 0.0211 | 46.4596 | 0 | 关闭
6832 | 11 | 2 | 搁置 | 00:00:00 | 45:51:07 | 0 | 2.7938 | 0 | 0 | 0 | 0 | 0 | 0 | 0 | 0 | 0 | 0 | 0 | 0 | 2023-05-13 00:24:18 | 0 | 0 | 0 | 0 | 关闭
6833 | 11 | 2 | 搁置 | 00:00:00 | 45:51:08 | 0 | 2.7837 | 0 | 0 | 0 | 0 | 0 | 0 | 0 | 0 | 0 | 0 | 0 | 0 | 2023-05-13 00:24:18 | 0 | 0 | 0 | 0 | 关闭
6834 | 11 | 2 | 搁置 | 00:00:00 | 45:51:08 | 0 | 2.7699 | 0 | 0 | 0 | 0 | 0 | 0 | 0 | 0 | 0 | 0 | 0 | 0 | 2023-05-13 00:24:18 | 0 | 0 | 0 | 0 | 关闭
6835 | 11 | 2 | 搁置 | 00:00:01 | 45:51:08 | 0 | 2.7598 | 0 | 0 | 0 | 0 | 0 | 0 | 0 | 0 | 0 | 0 | 0 | 0 | 2023-05-13 00:24:18 | 0 | 0 | 0 | 0 | 关闭
6836 | 11 | 2 | 搁置 | 00:00:01 | 45:51:09 | 0 | 2.7481 | 0 | 0 | 0 | 0 | 0 | 0 | 0 | 0 | 0 | 0 | 0 | 0 | 2023-05-13 00:24:19 | 0 | 0 | 0 | 0 | 关闭
6837 | 11 | 2 | 搁置 | 00:00:01 | 45:51:09 | 0 | 2.7368 | 0 | 0 | 0 | 0 | 0 | 0 | 0 | 0 | 0 | 0 | 0 | 0 | 2023-05-13 00:24:19 | 0 | 0 | 0 | 0 | 关闭
6838 | 11 | 2 | 搁置 | 00:00:02 | 45:51:10 | 0 | 2.724 | 0 | 0 | 0 | 0 | 0 | 0 | 0 | 0 | 0 | 0 | 0 | 0 | 2023-05-13 00:24:20 | 0 | 0 | 0 | 0 | 关闭
6839 | 11 | 2 | 搁置 | 00:00:02 | 45:51:10 | 0 | 2.7134 | 0 | 0 | 0 | 0 | 0 | 0 | 0 | 0 | 0 | 0 | 0 | 0 | 2023-05-13 00:24:20 | 0 | 0 | 0 | 0 | 关闭
6840 | 11 | 2 | 搁置 | 00:00:03 | 45:51:11 | 0 | 2.7027 | 0 | 0 | 0 | 0 | 0 | 0 | 0 | 0 | 0 | 0 | 0 | 0 | 2023-05-13 00:24:21 | 0 | 0 | 0 | 0 | 关闭
6841 | 11 | 2 | 搁置 | 00:00:03 | 45:51:11 | 0 | 2.6909 | 0 | 0 | 0 | 0 | 0 | 0 | 0 | 0 | 0 | 0 | 0 | 0 | 2023-05-13 00:24:21 | 0 | 0 | 0 | 0 | 关闭
6842 | 11 | 2 | 搁置 | 00:00:04 | 45:51:12 | 0 | 2.6805 | 0 | 0 | 0 | 0 | 0 | 0 | 0 | 0 | 0 | 0 | 0 | 0 | 2023-05-13 00:24:22 | 0 | 0 | 0 | 0 | 关闭
6843 | 11 | 2 | 搁置 | 00:00:05 | 45:51:13 | 0 | 2.6702 | 0 | 0 | 0 | 0 | 0 | 0 | 0 | 0 | 0 | 0 | 0 | 0 | 2023-05-13 00:24:23 | 0 | 0 | 0 | 0 | 关闭
6844 | 11 | 2 | 搁置 | 00:00:05 | 45:51:13 | 0 | 2.6592 | 0 | 0 | 0 | 0 | 0 | 0 | 0 | 0 | 0 | 0 | 0 | 0 | 2023-05-13 00:24:23 | 0 | 0 | 0 | 0 | 关闭
6845 | 11 | 2 | 搁置 | 00:00:06 | 45:51:14 | 0 | 2.6489 | 0 | 0 | 0 | 0 | 0 | 0 | 0 | 0 | 0 | 0 | 0 | 0 | 2023-05-13 00:24:24 | 0 | 0 | 0 | 0 | 关闭
6846 | 11 | 2 | 搁置 | 00:00:07 | 45:51:15 | 0 | 2.638 | 0 | 0 | 0 | 0 | 0 | 0 | 0 | 0 | 0 | 0 | 0 | 0 | 2023-05-13 00:24:25 | 0 | 0 | 0 | 0 | 关闭
6847 | 11 | 2 | 搁置 | 00:00:08 | 45:51:16 | 0 | 2.6278 | 0 | 0 | 0 | 0 | 0 | 0 | 0 | 0 | 0 | 0 | 0 | 0 | 2023-05-13 00:24:26 | 0 | 0 | 0 | 0 | 关闭
6848 | 11 | 2 | 搁置 | 00:00:09 | 45:51:16 | 0 | 2.617 | 0 | 0 | 0 | 0 | 0 | 0 | 0 | 0 | 0 | 0 | 0 | 0 | 2023-05-13 00:24:26 | 0 | 0 | 0 | 0 | 关闭
6849 | 11 | 2 | 搁置 | 00:00:10 | 45:51:17 | 0 | 2.6061 | 0 | 0 | 0 | 0 | 0 | 0 | 0 | 0 | 0 | 0 | 0 | 0 | 2023-05-13 00:24:27 | 0 | 0 | 0 | 0 | 关闭
6850 | 11 | 2 | 搁置 | 00:00:11 | 45:51:18 | 0 | 2.5958 | 0 | 0 | 0 | 0 | 0 | 0 | 0 | 0 | 0 | 0 | 0 | 0 | 2023-05-13 00:24:28 | 0 | 0 | 0 | 0 | 关闭
6851 | 11 | 2 | 搁置 | 00:00:12 | 45:51:20 | 0 | 2.585 | 0 | 0 | 0 | 0 | 0 | 0 | 0 | 0 | 0 | 0 | 0 | 0 | 2023-05-13 00:24:30 | 0 | 0 | 0 | 0 | 关闭
6852 | 11 | 2 | 搁置 | 00:00:13 | 45:51:21 | 0 | 2.5745 | 0 | 0 | 0 | 0 | 0 | 0 | 0 | 0 | 0 | 0 | 0 | 0 | 2023-05-13 00:24:31 | 0 | 0 | 0 | 0 | 关闭
6853 | 11 | 2 | 搁置 | 00:00:14 | 45:51:22 | 0 | 2.5643 | 0 | 0 | 0 | 0 | 0 | 0 | 0 | 0 | 0 | 0 | 0 | 0 | 2023-05-13 00:24:32 | 0 | 0 | 0 | 0 | 关闭
6854 | 11 | 2 | 搁置 | 00:00:15 | 45:51:23 | 0 | 2.5538 | 0 | 0 | 0 | 0 | 0 | 0 | 0 | 0 | 0 | 0 | 0 | 0 | 2023-05-13 00:24:33 | 0 | 0 | 0 | 0 | 关闭
6855 | 11 | 2 | 搁置 | 00:00:17 | 45:51:25 | 0 | 2.5434 | 0 | 0 | 0 | 0 | 0 | 0 | 0 | 0 | 0 | 0 | 0 | 0 | 2023-05-13 00:24:35 | 0 | 0 | 0 | 0 | 关闭
6856 | 11 | 2 | 搁置 | 00:00:19 | 45:51:26 | 0 | 2.5333 | 0 | 0 | 0 | 0 | 0 | 0 | 0 | 0 | 0 | 0 | 0 | 0 | 2023-05-13 00:24:36 | 0 | 0 | 0 | 0 | 关闭
6857 | 11 | 2 | 搁置 | 00:00:20 | 45:51:28 | 0 | 2.523 | 0 | 0 | 0 | 0 | 0 | 0 | 0 | 0 | 0 | 0 | 0 | 0 | 2023-05-13 00:24:38 | 0 | 0 | 0 | 0 | 关闭
6858 | 11 | 2 | 搁置 | 00:00:22 | 45:51:30 | 0 | 2.513 | 0 | 0 | 0 | 0 | 0 | 0 | 0 | 0 | 0 | 0 | 0 | 0 | 2023-05-13 00:24:40 | 0 | 0 | 0 | 0 | 关闭
6859 | 11 | 2 | 搁置 | 00:00:25 | 45:51:33 | 0 | 2.503 | 0 | 0 | 0 | 0 | 0 | 0 | 0 | 0 | 0 | 0 | 0 | 0 | 2023-05-13 00:24:43 | 0 | 0 | 0 | 0 | 关闭
6860 | 11 | 2 | 搁置 | 00:00:27 | 45:51:35 | 0 | 2.4929 | 0 | 0 | 0 | 0 | 0 | 0 | 0 | 0 | 0 | 0 | 0 | 0 | 2023-05-13 00:24:45 | 0 | 0 | 0 | 0 | 关闭
6861 | 11 | 2 | 搁置 | 00:00:30 | 45:51:37 | 0 | 2.486 | 0 | 0 | 0 | 0 | 0 | 0 | 0 | 0 | 0 | 0 | 0 | 0 | 2023-05-13 00:24:47 | 0 | 0 | 0 | 0 | 关闭
6862 | 11 | 2 | 搁置 | 00:00:33 | 45:51:41 | 0 | 2.476 | 0 | 0 | 0 | 0 | 0 | 0 | 0 | 0 | 0 | 0 | 0 | 0 | 2023-05-13 00:24:51 | 0 | 0 | 0 | 0 | 关闭
6863 | 11 | 2 | 搁置 | 00:00:38 | 45:51:46 | 0 | 2.466 | 0 | 0 | 0 | 0 | 0 | 0 | 0 | 0 | 0 | 0 | 0 | 0 | 2023-05-13 00:24:56 | 0 | 0 | 0 | 0 | 关闭
6864 | 11 | 2 | 搁置 | 00:00:44 | 45:51:52 | 0 | 2.456 | 0 | 0 | 0 | 0 | 0 | 0 | 0 | 0 | 0 | 0 | 0 | 0 | 2023-05-13 00:25:02 | 0 | 0 | 0 | 0 | 关闭
6865 | 11 | 2 | 搁置 | 00:00:53 | 45:52:01 | 0 | 2.446 | 0 | 0 | 0 | 0 | 0 | 0 | 0 | 0 | 0 | 0 | 0 | 0 | 2023-05-13 00:25:11 | 0 | 0 | 0 | 0 | 关闭
6866 | 11 | 2 | 搁置 | 00:01:00 | 45:52:07 | 0 | 2.4399 | 0 | 0 | 0 | 0 | 0 | 0 | 0 | 0 | 0 | 0 | 0 | 0 | 2023-05-13 00:25:17 | 0 | 0 | 0 | 0 | 关闭
6867 | 11 | 3 | 恒流放电 | 00:00:00 | 45:52:07 | -0.152 | 2.4329 | 0 | 0 | 0 | 0 | 0 | 0 | 0 | 0 | 0 | 0 | 0 | 0 | 2023-05-13 00:25:18 | -0.0003697 | 0 | 0 | 0 | 关闭
6868 | 11 | 3 | 恒流放电 | 00:00:00 | 45:52:08 | -0.152 | 2.4213 | 0 | 0.06 | 0 | 0 | 0 | 0.06 | 1e-07 | 0.14 | 0 | 0 | 1e-07 | 0.14 | 2023-05-13 00:25:18 | -0.0003681 | -0.0022 | -4.8146 | 0 | 关闭
6869 | 11 | 3 | 恒流放电 | 00:00:01 | 45:52:09 | -0.152 | 2.4107 | 0.0001 | 0.15 | 0 | 0 | 0.0001 | 0.15 | 2e-07 | 0.36 | 0 | 0 | 2e-07 | 0.36 | 2023-05-13 00:25:19 | -0.0003665 | -0.004 | -8.7831 | 0 | 关闭
6870 | 11 | 3 | 恒流放电 | 00:00:03 | 45:52:11 | -0.152 | 2.4003 | 0.0001 | 0.33 | 0 | 0 | 0.0001 | 0.33 | 4e-07 | 0.79 | 0 | 0 | 4e-07 | 0.79 | 2023-05-13 00:25:21 | -0.0003649 | -0.0077 | -17.009 | 0 | 关闭
6871 | 11 | 3 | 恒流放电 | 00:00:06 | 45:52:14 | -0.152 | 2.3903 | 0.0003 | 0.62 | 0 | 0 | 0.0003 | 0.62 | 7e-07 | 1.5 | 0 | 0 | 7e-07 | 1.5 | 2023-05-13 00:25:24 | -0.0003634 | -0.0135 | -29.7937 | 0 | 关闭
6872 | 11 | 3 | 恒流放电 | 00:00:12 | 45:52:20 | -0.152 | 2.3803 | 0.0005 | 1.17 | 0 | 0 | 0.0005 | 1.17 | 1.3e-06 | 2.81 | 0 | 0 | 1.3e-06 | 2.81 | 2023-05-13 00:25:30 | -0.0003619 | -0.0249 | -54.9315 | 0 | 关闭
6873 | 11 | 3 | 恒流放电 | 00:00:25 | 45:52:33 | -0.152 | 2.3703 | 0.0011 | 2.36 | 0 | 0 | 0.0011 | 2.36 | 2.5e-06 | 5.62 | 0 | 0 | 2.5e-06 | 5.62 | 2023-05-13 00:25:43 | -0.0003604 | -0.0536 | -118.2417 | 0 | 关闭
6874 | 11 | 3 | 恒流放电 | 00:00:30 | 45:52:37 | -0.152 | 2.3682 | 0.0013 | 2.79 | 0 | 0 | 0.0013 | 2.79 | 3e-06 | 6.65 | 0 | 0 | 3e-06 | 6.65 | 2023-05-13 00:25:48 | -0.0003601 | -0.0945 | -208.38 | 0 | 关闭
6875 | 11 | 3 | 恒流放电 | 00:01:00 | 45:53:07 | -0.152 | 2.3599 | 0.0025 | 5.59 | 0 | 0 | 0.0025 | 5.59 | 6e-06 | 13.25 | 0 | 0 | 6e-06 | 13.25 | 2023-05-13 00:26:18 | -0.0003588 | -0.1526 | -336.5166 | 0 | 关闭
6876 | 11 | 3 | 恒流放电 | 00:01:30 | 45:53:37 | -0.152 | 2.3552 | 0.0038 | 8.38 | 0 | 0 | 0.0038 | 8.38 | 9e-06 | 19.84 | 0 | 0 | 9e-06 | 19.84 | 2023-05-13 00:26:48 | -0.0003581 | -0.2696 | -594.27 | 0 | 关闭
6877 | 11 | 3 | 恒流放电 | 00:02:00 | 45:54:07 | -0.152 | 2.3517 | 0.0051 | 11.17 | 0 | 0 | 0.0051 | 11.17 | 1.2e-05 | 26.41 | 0 | 0 | 1.2e-05 | 26.41 | 2023-05-13 00:27:18 | -0.0003575 | -0.362 | -798.0232 | 0 | 关闭
6878 | 11 | 3 | 恒流放电 | 00:02:30 | 45:54:37 | -0.152 | 2.3489 | 0.0063 | 13.97 | 0 | 0 | 0.0063 | 13.97 | 1.5e-05 | 32.98 | 0 | 0 | 1.5e-05 | 32.98 | 2023-05-13 00:27:48 | -0.0003571 | -0.4525 | -997.5159 | 0 | 关闭
6879 | 11 | 3 | 恒流放电 | 00:03:00 | 45:55:07 | -0.152 | 2.3466 | 0.0076 | 16.76 | 0 | 0 | 0.0076 | 16.76 | 1.79e-05 | 39.53 | 0 | 0 | 1.79e-05 | 39.53 | 2023-05-13 00:28:18 | -0.0003568 | -0.5508 | -1214.3619 | 0 | 关闭
6880 | 11 | 3 | 恒流放电 | 00:03:30 | 45:55:37 | -0.1521 | 2.3445 | 0.0089 | 19.55 | 0 | 0 | 0.0089 | 19.55 | 2.09e-05 | 46.08 | 0 | 0 | 2.09e-05 | 46.08 | 2023-05-13 00:28:48 | -0.0003565 | -0.6033 | -1330.0095 | 0 | 关闭
6881 | 11 | 3 | 恒流放电 | 00:04:00 | 45:56:07 | -0.152 | 2.3427 | 0.0101 | 22.34 | 0 | 0 | 0.0101 | 22.34 | 2.39e-05 | 52.63 | 0 | 0 | 2.39e-05 | 52.63 | 2023-05-13 00:29:18 | -0.0003562 | -0.7038 | -1551.671 | 0 | 关闭
6882 | 11 | 3 | 恒流放电 | 00:04:30 | 45:56:37 | -0.152 | 2.3409 | 0.0114 | 25.14 | 0 | 0 | 0.0114 | 25.14 | 2.68e-05 | 59.17 | 0 | 0 | 2.68e-05 | 59.17 | 2023-05-13 00:29:48 | -0.0003559 | -0.7038 | -1551.6812 | 0 | 关闭
6883 | 11 | 3 | 恒流放电 | 00:05:00 | 45:57:07 | -0.152 | 2.3394 | 0.0127 | 27.93 | 0 | 0 | 0.0127 | 27.93 | 2.98e-05 | 65.71 | 0 | 0 | 2.98e-05 | 65.71 | 2023-05-13 00:30:18 | -0.0003557 | -0.8446 | -1862.0052 | 0 | 关闭
6884 | 11 | 3 | 恒流放电 | 00:05:30 | 45:57:37 | -0.152 | 2.338 | 0.0139 | 30.72 | 0 | 0 | 0.0139 | 30.72 | 3.28e-05 | 72.24 | 0 | 0 | 3.28e-05 | 72.24 | 2023-05-13 00:30:48 | -0.0003554 | -0.9049 | -1995.0056 | 0 | 关闭
6885 | 11 | 3 | 恒流放电 | 00:06:00 | 45:58:07 | -0.152 | 2.3367 | 0.0152 | 33.52 | 0 | 0 | 0.0152 | 33.52 | 3.57e-05 | 78.77 | 0 | 0 | 3.57e-05 | 78.77 | 2023-05-13 00:31:18 | -0.0003552 | -0.9745 | -2148.4487 | 0 | 关闭
6886 | 11 | 3 | 恒流放电 | 00:06:30 | 45:58:37 | -0.152 | 2.3354 | 0.0165 | 36.31 | 0 | 0 | 0.0165 | 36.31 | 3.87e-05 | 85.29 | 0 | 0 | 3.87e-05 | 85.29 | 2023-05-13 00:31:48 | -0.000355 | -0.9745 | -2148.4534 | 0 | 关闭
6887 | 11 | 3 | 恒流放电 | 00:07:00 | 45:59:07 | -0.152 | 2.3343 | 0.0177 | 39.1 | 0 | 0 | 0.0177 | 39.1 | 4.16e-05 | 91.81 | 0 | 0 | 4.16e-05 | 91.81 | 2023-05-13 00:32:18 | -0.0003549 | -1.1517 | -2539.0869 | 0 | 关闭
6888 | 11 | 3 | 恒流放电 | 00:07:30 | 45:59:37 | -0.152 | 2.3331 | 0.019 | 41.9 | 0 | 0 | 0.019 | 41.9 | 4.46e-05 | 98.33 | 0 | 0 | 4.46e-05 | 98.33 | 2023-05-13 00:32:48 | -0.0003547 | -1.0558 | -2327.5065 | 0 | 关闭
6889 | 11 | 3 | 恒流放电 | 00:08:00 | 46:00:07 | -0.152 | 2.3321 | 0.0203 | 44.69 | 0 | 0 | 0.0203 | 44.69 | 4.76e-05 | 104.85 | 0 | 0 | 4.76e-05 | 104.85 | 2023-05-13 00:33:18 | -0.0003545 | -1.2669 | -2792.9955 | 0 | 关闭
6890 | 11 | 3 | 恒流放电 | 00:08:30 | 46:00:37 | -0.152 | 2.331 | 0.0215 | 47.48 | 0 | 0 | 0.0215 | 47.48 | 5.05e-05 | 111.36 | 0 | 0 | 5.05e-05 | 111.36 | 2023-05-13 00:33:48 | -0.0003544 | -1.1517 | -2539.0924 | 0 | 关闭
6891 | 11 | 3 | 恒流放电 | 00:09:00 | 46:01:07 | -0.152 | 2.3301 | 0.0228 | 50.27 | 0 | 0 | 0.0228 | 50.27 | 5.35e-05 | 117.87 | 0 | 0 | 5.35e-05 | 117.87 | 2023-05-13 00:34:18 | -0.0003542 | -1.4077 | -3103.2876 | 0 | 关闭
6892 | 11 | 3 | 恒流放电 | 00:09:30 | 46:01:37 | -0.152 | 2.3292 | 0.0241 | 53.07 | 0 | 0 | 0.0241 | 53.07 | 5.64e-05 | 124.37 | 0 | 0 | 5.64e-05 | 124.37 | 2023-05-13 00:34:48 | -0.0003541 | -1.4077 | -3103.3284 | 0 | 关闭
6893 | 11 | 3 | 恒流放电 | 00:10:00 | 46:02:07 | -0.152 | 2.3282 | 0.0253 | 55.86 | 0 | 0 | 0.0253 | 55.86 | 5.94e-05 | 130.88 | 0 | 0 | 5.94e-05 | 130.88 | 2023-05-13 00:35:18 | -0.000354 | -1.2669 | -2792.9955 | 0 | 关闭
6894 | 11 | 3 | 恒流放电 | 00:10:30 | 46:02:37 | -0.152 | 2.3274 | 0.0266 | 58.65 | 0 | 0 | 0.0266 | 58.65 | 6.23e-05 | 137.38 | 0 | 0 | 6.23e-05 | 137.38 | 2023-05-13 00:35:48 | -0.0003538 | -1.5836 | -3491.2062 | 0 | 关闭
6895 | 11 | 3 | 恒流放电 | 00:11:00 | 46:03:07 | -0.152 | 2.3265 | 0.0279 | 61.45 | 0 | 0 | 0.0279 | 61.45 | 6.53e-05 | 143.88 | 0 | 0 | 6.53e-05 | 143.88 | 2023-05-13 00:36:18 | -0.0003537 | -1.4077 | -3103.3012 | 0 | 关闭
6896 | 11 | 3 | 恒流放电 | 00:11:30 | 46:03:37 | -0.152 | 2.3257 | 0.0291 | 64.24 | 0 | 0 | 0.0291 | 64.24 | 6.82e-05 | 150.38 | 0 | 0 | 6.82e-05 | 150.38 | 2023-05-13 00:36:48 | -0.0003536 | -1.5836 | -3491.2138 | 0 | 关闭
6897 | 11 | 3 | 恒流放电 | 00:12:00 | 46:04:07 | -0.152 | 2.3249 | 0.0304 | 67.03 | 0 | 0 | 0.0304 | 67.03 | 7.12e-05 | 156.87 | 0 | 0 | 7.12e-05 | 156.87 | 2023-05-13 00:37:18 | -0.0003535 | -1.5836 | -3491.1755 | 0 | 关闭
6898 | 11 | 3 | 恒流放电 | 00:12:30 | 46:04:37 | -0.152 | 2.3241 | 0.0317 | 69.83 | 0 | 0 | 0.0317 | 69.83 | 7.41e-05 | 163.36 | 0 | 0 | 7.41e-05 | 163.36 | 2023-05-13 00:37:48 | -0.0003533 | -1.5836 | -3491.1679 | 0 | 关闭
6899 | 11 | 3 | 恒流放电 | 00:13:00 | 46:05:07 | -0.152 | 2.3234 | 0.0329 | 72.62 | 0 | 0 | 0.0329 | 72.62 | 7.7e-05 | 169.85 | 0 | 0 | 7.7e-05 | 169.85 | 2023-05-13 00:38:18 | -0.0003532 | -1.8098 | -3989.8974 | 0 | 关闭
6900 | 11 | 3 | 恒流放电 | 00:13:30 | 46:05:37 | -0.152 | 2.3226 | 0.0342 | 75.41 | 0 | 0 | 0.0342 | 75.41 | 8e-05 | 176.34 | 0 | 0 | 8e-05 | 176.34 | 2023-05-13 00:38:48 | -0.0003531 | -1.5836 | -3491.1832 | 0 | 关闭
6901 | 11 | 3 | 恒流放电 | 00:14:00 | 46:06:07 | -0.152 | 2.3219 | 0.0355 | 78.2 | 0 | 0 | 0.0355 | 78.2 | 8.29e-05 | 182.83 | 0 | 0 | 8.29e-05 | 182.83 | 2023-05-13 00:39:18 | -0.000353 | -1.8098 | -3989.9411 | 0 | 关闭
6902 | 11 | 3 | 恒流放电 | 00:14:30 | 46:06:37 | -0.152 | 2.3212 | 0.0367 | 81 | 0 | 0 | 0.0367 | 81 | 8.59e-05 | 189.31 | 0 | 0 | 8.59e-05 | 189.31 | 2023-05-13 00:39:48 | -0.0003529 | -1.8098 | -3989.8974 | 0 | 关闭
6903 | 11 | 3 | 恒流放电 | 00:15:00 | 46:07:07 | -0.152 | 2.3204 | 0.038 | 83.79 | 0 | 0 | 0.038 | 83.79 | 8.88e-05 | 195.79 | 0 | 0 | 8.88e-05 | 195.79 | 2023-05-13 00:40:18 | -0.0003527 | -1.5836 | -3491.1526 | 0 | 关闭
6904 | 11 | 3 | 恒流放电 | 00:15:30 | 46:07:37 | -0.152 | 2.3197 | 0.0393 | 86.58 | 0 | 0 | 0.0393 | 86.58 | 9.18e-05 | 202.27 | 0 | 0 | 9.18e-05 | 202.27 | 2023-05-13 00:40:48 | -0.0003527 | -1.8098 | -3989.9149 | 0 | 关闭
6905 | 11 | 3 | 恒流放电 | 00:16:00 | 46:08:07 | -0.152 | 2.3191 | 0.0405 | 89.38 | 0 | 0 | 0.0405 | 89.38 | 9.47e-05 | 208.75 | 0 | 0 | 9.47e-05 | 208.75 | 2023-05-13 00:41:18 | -0.0003525 | -2.1115 | -4654.9007 | 0 | 关闭
6906 | 11 | 3 | 恒流放电 | 00:16:30 | 46:08:37 | -0.152 | 2.3184 | 0.0418 | 92.17 | 0 | 0 | 0.0418 | 92.17 | 9.76e-05 | 215.23 | 0 | 0 | 9.76e-05 | 215.23 | 2023-05-13 00:41:48 | -0.0003524 | -1.8098 | -3989.9149 | 0 | 关闭
6907 | 11 | 3 | 恒流放电 | 00:17:00 | 46:09:07 | -0.152 | 2.3176 | 0.0431 | 94.96 | 0 | 0 | 0.0431 | 94.96 | 0.0001006 | 221.7 | 0 | 0 | 0.0001006 | 221.7 | 2023-05-13 00:42:18 | -0.0003524 | -1.5836 | -3491.1755 | 0 | 关闭
6908 | 11 | 3 | 恒流放电 | 00:17:30 | 46:09:37 | -0.152 | 2.317 | 0.0443 | 97.75 | 0 | 0 | 0.0443 | 97.75 | 0.0001035 | 228.17 | 0 | 0 | 0.0001035 | 228.17 | 2023-05-13 00:42:48 | -0.0003523 | -2.1115 | -4654.9517 | 0 | 关闭
6909 | 11 | 3 | 恒流放电 | 00:18:00 | 46:10:07 | -0.152 | 2.3164 | 0.0456 | 100.55 | 0 | 0 | 0.0456 | 100.55 | 0.0001064 | 234.64 | 0 | 0 | 0.0001064 | 234.64 | 2023-05-13 00:43:18 | -0.0003521 | -2.1115 | -4655.0436 | 0 | 关闭
6910 | 11 | 3 | 恒流放电 | 00:18:30 | 46:10:37 | -0.152 | 2.3157 | 0.0469 | 103.34 | 0 | 0 | 0.0469 | 103.34 | 0.0001094 | 241.11 | 0 | 0 | 0.0001094 | 241.11 | 2023-05-13 00:43:48 | -0.000352 | -1.8098 | -3989.9499 | 0 | 关闭
6911 | 11 | 3 | 恒流放电 | 00:19:00 | 46:11:07 | -0.152 | 2.3149 | 0.0481 | 106.13 | 0 | 0 | 0.0481 | 106.13 | 0.0001123 | 247.58 | 0 | 0 | 0.0001123 | 247.58 | 2023-05-13 00:44:18 | -0.0003519 | -1.5836 | -3491.2062 | 0 | 关闭
6912 | 11 | 3 | 恒流放电 | 00:19:30 | 46:11:37 | -0.152 | 2.3143 | 0.0494 | 108.93 | 0 | 0 | 0.0494 | 108.93 | 0.0001152 | 254.04 | 0 | 0 | 0.0001152 | 254.04 | 2023-05-13 00:44:48 | -0.0003518 | -2.1115 | -4655.0028 | 0 | 关闭
6913 | 11 | 3 | 恒流放电 | 00:20:00 | 46:12:07 | -0.152 | 2.3137 | 0.0507 | 111.72 | 0 | 0 | 0.0507 | 111.72 | 0.0001182 | 260.51 | 0 | 0 | 0.0001182 | 260.51 | 2023-05-13 00:45:18 | -0.0003518 | -2.1115 | -4655.0028 | 0 | 关闭
6914 | 11 | 3 | 恒流放电 | 00:20:30 | 46:12:37 | -0.152 | 2.3129 | 0.0519 | 114.51 | 0 | 0 | 0.0519 | 114.51 | 0.0001211 | 266.97 | 0 | 0 | 0.0001211 | 266.97 | 2023-05-13 00:45:48 | -0.0003516 | -1.5836 | -3491.2215 | 0 | 关闭
6915 | 11 | 3 | 恒流放电 | 00:21:00 | 46:13:07 | -0.152 | 2.3122 | 0.0532 | 117.31 | 0 | 0 | 0.0532 | 117.31 | 0.000124 | 273.43 | 0 | 0 | 0.000124 | 273.43 | 2023-05-13 00:46:18 | -0.0003515 | -1.8098 | -3989.9324 | 0 | 关闭
6916 | 11 | 3 | 恒流放电 | 00:21:30 | 46:13:37 | -0.152 | 2.3114 | 0.0545 | 120.1 | 0 | 0 | 0.0545 | 120.1 | 0.000127 | 279.88 | 0 | 0 | 0.000127 | 279.88 | 2023-05-13 00:46:48 | -0.0003514 | -1.5836 | -3491.1602 | 0 | 关闭
6917 | 11 | 3 | 恒流放电 | 00:22:00 | 46:14:07 | -0.152 | 2.3106 | 0.0557 | 122.89 | 0 | 0 | 0.0557 | 122.89 | 0.0001299 | 286.34 | 0 | 0 | 0.0001299 | 286.34 | 2023-05-13 00:47:18 | -0.0003513 | -1.5836 | -3491.1908 | 0 | 关闭
6918 | 11 | 3 | 恒流放电 | 00:22:30 | 46:14:37 | -0.152 | 2.3099 | 0.057 | 125.68 | 0 | 0 | 0.057 | 125.68 | 0.0001328 | 292.79 | 0 | 0 | 0.0001328 | 292.79 | 2023-05-13 00:47:48 | -0.0003512 | -1.8098 | -3989.8624 | 0 | 关闭
6919 | 11 | 3 | 恒流放电 | 00:23:00 | 46:15:07 | -0.152 | 2.309 | 0.0583 | 128.48 | 0 | 0 | 0.0583 | 128.48 | 0.0001357 | 299.24 | 0 | 0 | 0.0001357 | 299.24 | 2023-05-13 00:48:18 | -0.0003511 | -1.4077 | -3103.308 | 0 | 关闭
6920 | 11 | 3 | 恒流放电 | 00:23:30 | 46:15:37 | -0.152 | 2.3083 | 0.0595 | 131.27 | 0 | 0 | 0.0595 | 131.27 | 0.0001387 | 305.69 | 0 | 0 | 0.0001387 | 305.69 | 2023-05-13 00:48:48 | -0.000351 | -1.8098 | -3989.9674 | 0 | 关闭
6921 | 11 | 3 | 恒流放电 | 00:24:00 | 46:16:07 | -0.152 | 2.3073 | 0.0608 | 134.06 | 0 | 0 | 0.0608 | 134.06 | 0.0001416 | 312.13 | 0 | 0 | 0.0001416 | 312.13 | 2023-05-13 00:49:18 | -0.0003508 | -1.2669 | -2792.9404 | 0 | 关闭
6922 | 11 | 3 | 恒流放电 | 00:24:30 | 46:16:37 | -0.152 | 2.3065 | 0.0621 | 136.86 | 0 | 0 | 0.0621 | 136.86 | 0.0001445 | 318.58 | 0 | 0 | 0.0001445 | 318.58 | 2023-05-13 00:49:48 | -0.0003507 | -1.5836 | -3491.1908 | 0 | 关闭
6923 | 11 | 3 | 恒流放电 | 00:25:00 | 46:17:07 | -0.152 | 2.3056 | 0.0633 | 139.65 | 0 | 0 | 0.0633 | 139.65 | 0.0001474 | 325.02 | 0 | 0 | 0.0001474 | 325.02 | 2023-05-13 00:50:18 | -0.0003505 | -1.4076 | -3103.2535 | 0 | 关闭
6924 | 11 | 3 | 恒流放电 | 00:25:30 | 46:17:37 | -0.152 | 2.3045 | 0.0646 | 142.44 | 0 | 0 | 0.0646 | 142.44 | 0.0001503 | 331.45 | 0 | 0 | 0.0001503 | 331.45 | 2023-05-13 00:50:48 | -0.0003503 | -1.1517 | -2539.0479 | 0 | 关闭
6925 | 11 | 3 | 恒流放电 | 00:26:00 | 46:18:07 | -0.152 | 2.3035 | 0.0659 | 145.23 | 0 | 0 | 0.0659 | 145.23 | 0.0001533 | 337.89 | 0 | 0 | 0.0001533 | 337.89 | 2023-05-13 00:51:18 | -0.0003502 | -1.2669 | -2792.9649 | 0 | 关闭
6926 | 11 | 3 | 恒流放电 | 00:26:30 | 46:18:37 | -0.152 | 2.3023 | 0.0671 | 148.03 | 0 | 0 | 0.0671 | 148.03 | 0.0001562 | 344.32 | 0 | 0 | 0.0001562 | 344.32 | 2023-05-13 00:51:48 | -0.00035 | -1.0557 | -2327.4606 | 0 | 关闭
6927 | 11 | 3 | 恒流放电 | 00:27:00 | 46:19:07 | -0.152 | 2.3011 | 0.0684 | 150.82 | 0 | 0 | 0.0684 | 150.82 | 0.0001591 | 350.75 | 0 | 0 | 0.0001591 | 350.75 | 2023-05-13 00:52:18 | -0.0003498 | -1.0557 | -2327.481 | 0 | 关闭
6928 | 11 | 3 | 恒流放电 | 00:27:30 | 46:19:37 | -0.152 | 2.2997 | 0.0697 | 153.61 | 0 | 0 | 0.0697 | 153.61 | 0.000162 | 357.17 | 0 | 0 | 0.000162 | 357.17 | 2023-05-13 00:52:48 | -0.0003496 | -0.9049 | -1994.9924 | 0 | 关闭
6929 | 11 | 3 | 恒流放电 | 00:28:00 | 46:20:07 | -0.152 | 2.2981 | 0.0709 | 156.41 | 0 | 0 | 0.0709 | 156.41 | 0.0001649 | 363.6 | 0 | 0 | 0.0001649 | 363.6 | 2023-05-13 00:53:18 | -0.0003494 | -0.7918 | -1745.6107 | 0 | 关闭
6930 | 11 | 3 | 恒流放电 | 00:28:30 | 46:20:37 | -0.152 | 2.2964 | 0.0722 | 159.2 | 0 | 0 | 0.0722 | 159.2 | 0.0001678 | 370.01 | 0 | 0 | 0.0001678 | 370.01 | 2023-05-13 00:53:48 | -0.0003491 | -0.7452 | -1642.9061 | 0 | 关闭
6931 | 11 | 3 | 恒流放电 | 00:29:00 | 46:21:07 | -0.152 | 2.2945 | 0.0735 | 161.99 | 0 | 0 | 0.0735 | 161.99 | 0.0001707 | 376.42 | 0 | 0 | 0.0001707 | 376.42 | 2023-05-13 00:54:18 | -0.0003488 | -0.6668 | -1469.9815 | 0 | 关闭
6932 | 11 | 3 | 恒流放电 | 00:29:30 | 46:21:37 | -0.152 | 2.2923 | 0.0747 | 164.79 | 0 | 0 | 0.0747 | 164.79 | 0.0001737 | 382.83 | 0 | 0 | 0.0001737 | 382.83 | 2023-05-13 00:54:48 | -0.0003485 | -0.5759 | -1269.5351 | 0 | 关闭
6933 | 11 | 3 | 恒流放电 | 00:30:00 | 46:22:07 | -0.152 | 2.2899 | 0.076 | 167.58 | 0 | 0 | 0.076 | 167.58 | 0.0001766 | 389.23 | 0 | 0 | 0.0001766 | 389.23 | 2023-05-13 00:55:18 | -0.0003481 | -0.5279 | -1163.7252 | 0 | 关闭
6934 | 11 | 3 | 恒流放电 | 00:30:30 | 46:22:37 | -0.152 | 2.2871 | 0.0773 | 170.37 | 0 | 0 | 0.0773 | 170.37 | 0.0001795 | 395.62 | 0 | 0 | 0.0001795 | 395.62 | 2023-05-13 00:55:48 | -0.0003477 | -0.4525 | -997.5006 | 0 | 关闭

## log
序号 | 数据序号 | 时间 | 等级 | 事件
1 | 1 | 2023-05-11 02:33:08 | 提示 | 用户启动
2 | 6934 | 2023-05-13 00:56:06 | 提示 | 用户停止

## curve
时间-电流&&电压&&容量&&能量